## 2017-2024
Día | Zn | Fe | Cu | Pb | Ins. | Concentrado Tostado | Acido producido | Días Tostador | Flujo de aire al Tostador | Humedad conc | Temp. Garganta | Prom. Cama Tostador | Presion caja de viento | Temp. Ent. a CA-301 | Agua alim. al Tostador (Lts/hr) | Agua desmin. producida | Vapor producido | Agua alim. a caldera | Oxigeno consumido | Presión tanque alim. | Desv. Std. Temps Tostador | Temp´s Máx - Mín. | TI-B-1201 | TI-B-1202 | TI-B-1203 | TI-B-1204 | TI-B-1205 | TI-B-1206 | TI-B-1207 | TI-B-1208 | TI-B-1201-A | TI-B-1208-A | Oxido Blanco | Dross | Conc. humedo alimentado (ton/hr) | Produccion de calcina | Consumo calcina Lixiviación | Conc. S. Eulalia + Velardeña (%) | Ajuste al concentrado alimentado | Existencia de sosa | Flujo al Parshall (m3) | Parshall Lectura máxima | Vibración QI-C5001 | Vibración CA-301 (mecánicos) | Energia CA-301 | Vibración QI-C5001 (Max) | Nivel tanque de Oxígeno | Nivel tanque de Diesel | Lectura Diesel a Tostador (Máx) | No. de Regeneración | No. de Presurización | Hrs Totales Limp. Caldera | Horas Operadas C. Auxiliar | Deshecho Primer turno | Deshecho Segundo turno | Deshecho Tercer turno | Voltaje electrofiltos CA-710 | Voltaje electrofiltos CA-711 | Calcina enviada a Rec. Mat. | Temp. entrada Alfa Laval | Temp. salida Alfa laval (Min) | Temp. salida Alfa laval (Max) | Preión salida Alfa laval (Min) | Sílice en Domo (Max) | Abertura purga superficie (Max) | Temp Despues Supercal TI-B1211 | Temp. sal. CA-001 TI-B1216 | Temp. sal. CA-002 TI-B1215 | Campos a tierra Elec. secos | pH agua del domo (Máximo) | pH agua del domo (Mínimo) | pH del Colector | Conductividad Colector | pH Torre enfto QI-XC3301 | ΔP Ventilación BC-408 | ΔP Ventilación BC-418 | ΔP Ventilación BC-025 | Presión Cañon No. 1 (1er Turno) | Presión Cañon No. 2 (1er Turno) | Presión Cañon No. 3 (1er Turno) | Presión Cañon No. 4 (1er Turno) | Presión Cañon No. 5 (1er Turno) | Presión Cañon No. 6 (1er Turno) | Presión Cañon No. 7 (1er Turno) | Presión Cañon No. 8 (1er Turno) | Presión Cañon No. 9 (1er Turno) | Presión Cañon No. 10 (1er Turno) | Barridos por día Cañon No. 1 | Barridos por día Cañon No. 2 | Barridos por día Cañon No. 3 | Barridos por día Cañon No. 4 | Barridos por día Cañon No. 5 | Barridos por día Cañon No. 6 | Barridos por día Cañon No. 7 | Barridos por día Cañon No. 8 | Barridos por día Cañon No. 9 | Barridos por día Cañon No. 10 | Corrida mínima de trenes Pta agua | Prod. Env. a Tq. 12 | Prod. Env. a Tq. 25 | Prod. Env. Total | Acido embarcado del Tq. 12 | Acido embarcado del Tq. 25 | Acido embarcado Total | Carros FFCC Emb. | Total de Lotes Emb. | Transferencias | Temp. T. Secado | DT Cama 1 | DT Cama 2 | DT Cama 3 | DT Cama 4 | DT Conv. Total | Conver 1 | Conver 2 | Vibración Sop. SO2 | DA-105 | DA-106 | DA-107 | DA-108 | Agua a T. Lavado | DP enf. Sencillos | Flujo de SO2 | Presión descarga SO2 | % SO2 convertidor | SO2 Estimado | Temp. Ent. Cama 1 | SO2 a Chimenea | Conversión de gases | Consumo de cal | Agua cadmio | Rel. Acido / Concentrado | Nivel silo | Llegadas cal | No. pipa cal | KV 1a Etapa | KV 2a Etapa | DP enf. Dobles | DP demister Secado | DP demister Intermedia | DP demister Final | Máx DA-105 | Máx DA-106 | Máx DA-107 | Máx DA-108 | No. de Lechada | Horas Bombeo Neutra | Nivel más bajo del silo | Temp. Torre Lavado | Nivel Diesel DA-402 | Nivel Diesel DA-027 | By-Pass Secado | By-Pass Intermedia | By-Pass Final | Abertura 4135 | Abertura 4137 | Acido FI-D-1355 | Ent cama 2 | Ent. Cama 3 | Ent. Cama 4 | PI-B-1102 | PI-B-1107 | PI-C-1105 | Concentrado TPD Tostado a Fecha | Meta: Saldo Ton | Meta: Saldo Días | Unitario por día Tostador | Bono Hoy (Máx. 22.5%) | Agua Desmin. TAI * | Agua Desmin. TAF * | Agua Total a Torres * | Temp. Amb. Prom * | Temp. Amb. Mín * | Temp. Amb. Máx * | CIL TS mV Prom. * | CIL TS mV Min. * | CIL TS mV Máx * | CIL TAI mV Prom * | CIL TAI mV Min * | CIL TAI mV Máx * | CIL TAF mV Prom * | CIL TAF mV Min * | CIL TAF mV Máx * | CIL Prod mV Prom * | CIL Prod mV Min * | CIL Prod mV Máx * | CIL TS Amp Prom * | CIL TS Amp. Min * | CIL TS Amp. Máx * | CIL TAI Amp. Prom * | CIL TAI Amp. Min * | CIL TAI Amp. Máx * | CIL TAF Amp. Prom * | CIL TAF Amp. Min * | CIL TAF Amp. Máx * | CIL Prod Amp. Prom * | CIL Prod Amp. Min * | CIL Prod Amp. Máx * | Temp Tost Prom Pond * | Temp Tost Prom Mín Pond * | Temp Tost Prom Máx Pond * | AveDev Tost Prom * | AveDev Tost Min * | AveDev Tost Max * | Temp T Lavado Prom * | Temp T Lavado Max * | Temp T Secado Max * | ppm chimenea max * | CIL TS Volt Cat | CIL TAI Volt Cat | CIL TAF Volt Cat | CIL Prod Volt Cat | CIL TS mV Ref | CIL TAI mV Ref | CIL TAF mV Ref | CIL Prod mV Ref | Presion Bomba Secado Min | Presion Bomba Secado Max | Presion Bomba Interm. Min | Presion Bomba Interm. Max | Presion Bomba Final Min | Presion Bomba Final Max | Vacío Mín. en mts. Silo Lixi. | Existencia Calcina Silo Lixi. | Existencia Calcina Total Lixi. | Cantidad de Errores en Reporte
2017-01-01 | 51.9 | 8.15 | 1 | 0.68 | 2 | 586 | 523.5828 | 1 | 42373.62 | 10.45833 | 900.8174 | 890.5983 | 1816.539 | 306.3463 | 5625 | 625 | 546.1646 | 485.4635 | 25786.8 | 255 | 9.801418 | 34.00971 | 897.2098 | 870.2232 | 891.2149 | 881.5443 |  | 894.5089 | 900.0297 | 899.4573 | 890.3028 | 839.3301 | 6.402 | 10 | 28.2343 | 532.082 | 437.4 | 21.27 | 4.35 | 49.67143 | 44 | 3 | 0.717466 | 0.4 | 0.1 | 4.262566 | 54 | 136 | 0 |  | 3 | 3.583333 | 0 | 2 | 2 | 2 | 53 | 51.66667 | 0 | 23 | 44 | 49 | 2.3 | 2.8 | 1.75 | 477.3429 | 313.7312 | 307.2629 | 0 | 10.81 | 10.7 | 7.99 | 3.04 | 7.819365 | 124 | 132 | 38 | 8 | 9 | 8.8 | 8.6 | 7.4 | 6.6 | 6.8 | 7.4 | 6.4 | 8.4 | 56 | 56 | 78 | 84 | 56 | 56 | 56 | 56 | 56 | 56 | 2100 | 0 | 24 | 24 | 0 | 0 | 0 | 0 | 0 | 40.5828 | 29.65801 | 164.9665 | 47.49937 | 25.68817 | -3.288794 | 234.8653 | 90.46288 | 9.53712 | 0.6558712 | 2.216667 | 1.4 | 1.283333 | 0.1833333 | 0 | 23 | 46635.95 | 3373.935 | 7.512676 | 8.388045 | 422.0353 | 239.5983 | 99.71691 | 8.965 | 0 | 0.893486 | 33.255 | 0 |  | 34.33333 | 56 | 114 | 15 | 193 | 311 | 2.4 | 1.5 | 1.4 | 0.2 | 2 | 9.833333 | 2.9 | 61.4 | 175 | 0 | 20 | 20 | 19 | 36 | 17 | 545.9708 | 457.8513 | 421.4891 | 426.6955 | 1.732948 | -4.541947 | -244.1853 | 586 |  |  | 592.402 | 7.5 | 29.63787 | 13.56105 | 43.19892 | 16.91116 | 10.24905 | 22.59584 | 195.9721 | 175 | 217 | 297.398 | 292 | 318 | 297.7678 | 285 | 324 | 299.0765 | 262 | 352 | 2.175589 | 1.5 | 2.6 | 1.405097 | 1.2 | 1.7 | 1.285951 | 1 | 1.5 | 0.1962512 | 0.1 | 0.3 | 892.0178 | 888.4105 | 895.6354 | 7.480894 | 6.619293 | 8.84568 | 61.17237 | 62.50241 | 32.46549 | 302.1875 | 1.279299 | 1.133358 | 1.138977 | 1.132492 | -0.7709028 | 181.5831 | 306.3051 | 375.2748 | 3.1 | 3.1 | 4 | 4 | 4 | 4 | 10.7 | 1587.086 | 2679.791 | 0
2017-01-02 | 50.82 | 8.17 | 1 | 0.68 | 2.02 | 593 | 524.5972 | 1 | 40750.37 | 10.66667 | 885.2039 | 889.4219 | 1782.77 | 305.0861 | 6750 | 724 | 534.0544 | 478.9226 | 25485.2 | 250 | 10.76599 | 38.32693 | 892.0275 | 866.648 | 891.9449 | 883.2374 |  | 893.8012 | 902.0559 | 896.2386 | 884.3772 | 830.9866 | 5.284 | 3.62 | 28.26713 | 530.744 | 541.3 | 21.27 | 4.14 | 53.02535 | 46 | 3 | 0.8533517 | 0.4 | 0.1 | 15.60405 | 62 | 136 | 0 | 1 | 5 | 6 | 0 | 2 | 2 | 2 | 54.66667 | 52 | 0 | 22 | 44 | 49 | 2.3 | 1.2 | 0.75 | 475.8181 | 313.5349 | 305.2513 | 0 | 10.76 | 10.68 | 9 | 3.29 | 7.814396 | 127 | 140 | 27 | 9 | 8.6 | 9.8 | 10.4 | 7.4 | 7 | 7 | 7.4 | 8 | 8.2 | 56 | 56 | 84 | 84 | 56 | 56 | 56 | 56 | 56 | 56 | 2100 | 0 | 24 | 24 | 0 | 416.54 | 416.54 | 0 | 15 | 61.0572 | 30.10796 | 166.4916 | 49.75176 | 27.65942 | -2.958182 | 240.9446 | 89.74817 | 10.25183 | 0.6904675 | 2.2 | 1.416667 | 1.233333 | 0.1833333 | 0 | 33 | 45015.24 | 3253.386 | 7.966494 | 8.605165 | 420.0671 | 255.7133 | 99.71726 | 7.47 | 0 | 0.8846496 | 25.785 | 0 |  | 33.66667 | 57.33333 | 130 | 16 | 190 | 305 | 2.4 | 1.7 | 1.4 | 0.2 | 4 | 11.5 | 3.9 | 62.33333 | 175 | 0 | 24 | 20 | 18 | 35 | 17 | 542.8669 | 456.9779 | 421.8672 | 425.8501 | 1.060085 | -9.766756 | -254.5574 | 589.5 |  |  | 595.343 | 7.5 | 28.40129 | 13.89915 | 42.30044 | 17.74384 | 9.782154 | 26.48664 | 195.9808 | 178 | 211 | 297.4748 | 282 | 302 | 297.7164 | 282 | 304 | 299.353 | 291 | 308 | 2.183821 | 1.8 | 2.8 | 1.408068 | 1.1 | 1.9 | 1.194377 | 1 | 1.4 | 0.1691111 | 0 | 0.2 | 890.4705 | 883.6146 | 896.0532 | 8.628913 | 6.89547 | 11.06912 | 62.48479 | 63.85123 | 33.06207 | 304.765625 | 1.290082 | 1.132239 | 1.126353 | 1.133253 | 2.756505 | 175.7374 | 290.8561 | 375.0621 | 3 | 3.2 | 3.9 | 4 | 4 | 4.1 | 10.6 | 1782.363 | 2908.674 | 0
2017-01-03 | 52.44 | 8.43 | 1.03 | 0.83 | 2.24 | 585 | 544.9404 | 1 | 40492.24 | 10.59167 | 879.1248 | 889.5953 | 1763.821 | 303.2417 | 6875 | 725 | 525.3699 | 473.5301 | 25560.6 | 250 | 11.62303 | 35.52048 | 896.1508 | 866.9668 | 893.9216 | 877.1089 |  | 894.3841 | 899.5658 | 899.0694 | 881.8249 | 824.6617 | 6.964 | 10 | 28.26835 | 531.764 | 429.6 | 21.27 | 4.62 | 53.02535 | 53 | 4 | 0.6234551 | 0.3 | 0.1 | 0.8232597 | 75 | 135 | 0 | 1 | 8 | 6.333333 | 0 | 2 | 2 | 2 | 53.33333 | 52 | 0 | 22 | 45 | 48 | 2.2 | 0.8 | 0.25 | 471.1036 | 312.4002 | 303.2876 | 0 | 10.87 | 10.68 | 8.78 | 1.38 | 7.748839 | 87 | 126 | 36 | 6.6 | 7 | 10.4 | 10 | 10.4 | 10.2 | 9.6 | 8.4 | 7.2 | 7 | 62 | 62 | 93 | 93 | 62 | 62 | 62 | 62 | 62 | 62 | 2100 | 0 | 24 | 24 | 0 | 361.74 | 361.74 | 0 | 11 | 57.2004 | 30.77992 | 165.4912 | 48.94158 | 26.92005 | -3.089861 | 238.2629 | 89.99836 | 10.00164 | 0.7240726 | 2.433333 | 1.433333 | 1.183333 | 0.15 | 0 | 30 | 44807.14 | 3241.899 | 7.8011 | 8.509391 | 421.1025 | 251.2514 | 99.71551 | 11.95 | 0 | 0.9315221 | 25.785 | 11950 | 1 | 34 | 58.66667 | 115 | 16 | 190 | 305 | 2.8 | 1.6 | 1.3 | 0.2 | 7 | 11 | 3.9 | 62.83333 | 176 | 0 | 21 | 19 | 16 | 35 | 20 | 537.5825 | 456.8471 | 420.6263 | 425.2879 | 1.17994 | -3.893016 | -242.2004 | 588 |  |  | 594.2167 | 7.5 | 26.64767 | 13.56137 | 40.20904 | 17.89892 | 10.21014 | 28.41905 | 195.4289 | 173 | 216 | 297.2436 | 287 | 319 | 297.8258 | 287 | 327 | 299.2139 | 261 | 322 | 2.499884 | 1.9 | 3.5 | 1.463561 | 1.2 | 2 | 1.177221 | 1 | 1.8 | 0.1507072 | 0 | 0.2 | 890.5446 | 884.9375 | 897.4268 | 9.653116 | 7.63588 | 11.78133 | 62.7897 | 64.26624 | 33.61976 | 332.03125 | 1.308766 | 1.137014 | 1.123691 | 1.130862 | 20.43153 | 179.0427 | 281.2139 | 376.9948 | 3 | 3.1 | 3.9 | 4 | 4 | 4 | 1.86 | 2190.855 | 3368.954 | 0
2017-01-04 | 52.1 | 8.32 | 1.04 | 0.9 | 2.28 | 588 | 570.9344 | 1 | 42140.85 | 10.4 | 887.1024 | 890.8511 | 1730.655 | 306.2979 | 6750 | 712 | 529.3331 | 475.1078 | 25636 | 250 | 11.31096 | 37.11248 | 898.6944 | 870.2707 | 889.9017 | 879.1695 |  | 896.1419 | 901.1612 | 900.6181 | 887.1782 | 825.084 | 5.843 | 10 | 28.27266 | 533.283 | 538.3 | 21.27 | 4.13 | 53.06504 | 53 | 3 | 0.6240979 | 0.3 | 0.1 | 1.025736 | 59 | 133 | 0 | 1 | 11 | 6.833333 | 0 | 2 | 2 | 2 | 53.33333 | 52 | 48.56 | 23 | 45 | 47 | 2.3 | 0.5 | 0.25 | 470.0956 | 315.1021 | 306.9283 | 0 | 10.66 | 10.55 | 9.06 | 3.16 | 7.749967 | 128 | 146 | 36 | 6 | 6.8 | 10.2 | 9.4 | 10.2 | 8.6 | 8 | 7.8 | 5.6 | 6.2 | 56 | 56 | 82 | 82 | 56 | 56 | 56 | 56 | 56 | 56 | 2100 | 0 | 24 | 24 | 0 | 546.32 | 546.32 | 0 | 19 | 39.6144 | 31.10133 | 165.9793 | 49.37274 | 27.1031 | -2.923412 | 239.5317 | 89.90544 | 10.09456 | 0.7507914 | 2.533333 | 1.45 | 1.216667 | 0.1666667 | 0 | 31 | 44764.69 | 3246.108 | 7.685451 | 8.554705 | 420.4624 | 263.8188 | 99.69618 | 12.699 | 0 | 0.9709769 | 13.086 | 0 | 1 | 34 | 60 | 113 | 16 | 198 | 310 | 2.8 | 1.5 | 1.3 | 0.2 | 10 | 11.33333 | 5.6 | 62.8 | 176 | 0 | 22 | 20 | 17 | 33 | 18 | 539.2936 | 456.467 | 420.7096 | 424.6072 | 1.842259 | -13.5094 | -253.0861 | 588 |  |  | 594.12325 | 7.5 | 24.72329 | 13.86904 | 38.59234 | 19.03019 | 10.8197 | 26.79789 | 195.4773 | 189 | 200 | 297.388 | 293 | 301 | 297.7889 | 294 | 302 | 299.2822 | 289 | 306 | 2.465304 | 1.9 | 3.1 | 1.454874 | 1.2 | 1.6 | 1.232711 | 1 | 1.5 | 0.161544 | 0 | 0.2 | 892.1642 | 883.8979 | 900.186 | 9.642983 | 6.988121 | 11.8092 | 62.2098 | 64.17547 | 34.29415 | 448.515625 | 1.297925 | 1.142559 | 1.127807 | 1.13729 | 21.41086 | 189.3361 | 280.5472 | 380.5834 | 3 | 3 | 3.9 | 4 | 4 | 4 | 11.4 | 1539.388 | 2760.643 | 0
2017-01-05 | 52.82 | 8.24 | 1.09 | 0.79 | 2.28 | 535 | 488.4548 | 1 | 41310.63 | 10.2625 | 900.8514 | 888.4843 | 1699.562 | 304.2065 | 4916.667 | 712 | 514.6903 | 461.9485 | 25560.6 | 250 | 9.501163 | 32.93259 | 894.5029 | 878.2939 | 883.6035 | 873.0496 |  | 897.0969 | 896.9896 | 895.8539 | 889.2809 |  | 5.843 | 10 | 26.52653 | 486.643 | 417.9 | 28.5232 | 20.46 | 52.66806 | 39 | 3 | 0.6438876 | 0.3 | 0.1 | 1.321687 | 51 | 132 | 0 | 2 | 14 | 6.25 | 0 | 2 | 2 | 2 | 52.66667 | 51 | 0 | 22 | 45 | 47 | 2.3 | 0.8 | 0.25 | 469.6224 | 312.6457 | 304.7003 | 0 | 11.76 | 10.8 | 8.62 | 1.76 | 7.836541 | 128 | 146 | 36 | 6.4 | 6.8 | 10.4 | 9.6 | 10.4 | 9 | 8 | 7.8 | 5.8 | 6.4 | 56 | 56 | 86 | 86 | 56 | 56 | 56 | 56 | 56 | 56 | 2100 | 0 | 24 | 24 | 0 | 485.18 | 485.18 | 0 | 15 | 54.2748 | 29.24164 | 163.4953 | 44.90884 | 23.07492 | -3.725471 | 227.7536 | 91.50422 | 8.49578 | 0.7489398 | 2.016667 | 1.3 | 1.016667 | 0.1 | 0 | 35 | 42722.34 | 3131.145 | 7.358693 | 8.134058 | 420.649 | 209.6616 | 99.74645 | 2.978 | 0 | 0.9129996 | 32.508 | 22400 | 1 | 33.33333 | 56.66667 | 130 | 16 | 193 | 307 | 2.3 | 1.8 | 1.2 | 0.1 | 12 | 10.66667 | 3 | 61.16667 | 176 | 0 | 25 | 22 | 18 | 32 | 13 | 506.0042 | 455.3539 | 418.951 | 424.1021 | 1.521691 | -7.200933 | -240.1927 | 577.4 |  |  | 583.4672 | 5 | 27.80423 | 11.11932 | 38.92356 | 21.64189 | 14.51595 | 28.445 | 196.302 | 180 | 215 | 297.2974 | 282 | 318 | 298.024 | 282 | 317 | 299.3757 | 290 | 325 | 1.954225 | 1.3 | 2.7 | 1.289124 | 0.9 | 1.9 | 0.9925857 | 0.8 | 1.4 | 0.1105139 | 0 | 0.2 | 890.1104 | 881.4765625 | 895.8195 | 8.634716 | 6.683571 | 11.68106 | 60.09643 | 62.15226 | 30.92214 | 368.203125 | 1.272586 | 1.139031 | 1.118405 | 1.134232 | 20.07481 | 198.4255 | 272.1696 | 388.1095 | 3 | 3.1 | 3.9 | 4 | 4 | 4 | 11.3 | 1656.391 | 2869.015 | 0
2017-01-06 | 53.32 | 8.48 | 1.05 | 0.8 | 2.42 | 528 | 595.5636 | 1 | 41163.48 | 10.325 | 904.3564 | 888.5448 | 1693.961 | 303.7258 | 4666.667 | 716 | 513.8565 | 460.8689 | 25937.6 | 250 | 9.89795 | 35.80044 | 895.0506 | 881.454 | 876.5145 | 876.0026 |  | 898.7233 | 893.3397 | 898.7288 | 884.5007 |  | 6.964 | 10 | 26.26799 | 481.604 | 424.2 | 29 | 20.38 | 52.70776 | 53 | 4 | 0.7898461 | 0.3 | 0.2 | 4.527152 | 87 | 130 | 0 | 2 | 18 | 6.583333 | 0 | 2 | 2 | 2 | 53.66667 | 52 | 0 | 23 | 46 | 48 | 2.3 | 1.9 | 0.75 | 475.8002 | 312.3181 | 304.5658 | 0 | 10.88 | 10.76 | 8.7 | 2.98 | 7.731616 | 130 | 140 | 36 | 6.2 | 7 | 10.4 | 9.6 | 10.8 | 9.2 | 8 | 7.8 | 5.6 | 6.8 | 56 | 56 | 84 | 84 | 56 | 56 | 56 | 56 | 56 | 56 | 2100 | 0 | 24 | 24 | 0 | 887.13 | 887.13 | 0 | 33 | 65.4336 | 29.41897 | 163.8866 | 44.55064 | 22.84693 | -3.646657 | 227.6375 | 91.56542 | 8.434582 | 0.774751 | 1.966667 | 1.083333 | 1.016667 | 0.1166667 | 0 | 25 | 41490.01 | 3031.765 | 7.655858 | 8.12991 | 420.9303 | 205.9762 | 99.76178 | 8.964 | 0 | 1.127961 | 23.544 | 0 | 1 | 31.66667 | 52.33333 | 115 | 16 | 183 | 285 | 2.2 | 1.1 | 1.2 | 0.2 | 14 | 10 | 4.2 | 60.43333 | 176 | 0 | 27 | 21 | 20 | 37 | 9 | 499.4692 | 455.9868 | 420.807 | 423.8093 | 1.535329 | 11.85675 | -248.2562 | 569.1667 |  |  | 575.3833 | 5 | 25.14626 | 11.10888 | 36.25514 | 19.86871 | 9.626529 | 29.94944 | 196.313 | 185 | 208 | 297.7371 | 292 | 301 | 298.0432 | 293 | 305 | 299.1717 | 274 | 306 | 1.956623 | 1.5 | 2.6 | 1.093778 | 0.9 | 1.4 | 1.028046 | 0.8 | 1.3 | 0.07799537 | 0 | 0.3 | 889.744 | 885.6995 | 893.8606 | 8.808787 | 5.898506 | 15.03694 | 59.95658 | 62.08741 | 31.76514 | 296.484375 | 1.298012 | 1.009788 | 1.020109 | 0.9936213 | 38.22703 | 216.0181 | 287.0831 | 345.0435 | 3 | 3.1 | 4 | 4 | 3.9 | 4 | 11.4 | 1622.554 | 2783.39 | 0
2017-01-07 | 50.63 | 9.43 | 1.07 | 0.9 | 2.6 | 556 | 542.5164 | 1 | 41911.34 | 10.34167 | 920.5183 | 888.5262 | 1714.79 | 307.1435 | 4375 | 715 | 530.0111 | 482.6039 | 25485.2 | 260 | 11.48993 | 40.11932 | 896.8513 | 876.965 | 882.8986 | 871.7448 |  | 899.8455 | 892.2423 | 899.1362 | 886.1473 |  | 6.964 | 10 | 27.58276 | 506.244 | 526.3 | 29 | 20.56 | 52.62837 | 46 | 3 | 1.899311 | 0.3 | 0.3 | 4.691121 | 74 | 129 | 0 | 2 | 20 | 4.5 | 0 | 2 | 2 | 2 | 52.33333 | 50.66667 | 0 | 22 | 45 | 52 | 2.2 | 8.5 | 2.5 | 492.24 | 316.0451 | 307.2348 | 0 | 10.79 | 10.68 | 8.42 | 1.8 | 7.50146 | 128 | 146 | 42 | 8 | 9.6 | 8.4 | 11 | 7.8 | 7 | 7 | 7 | 6 | 7.6 | 62 | 62 | 93 | 93 | 62 | 62 | 62 | 62 | 62 | 62 | 2000 | 0 | 24 | 24 | 0 | 391.71 | 391.71 | 0 | 13 | 36.8064 | 28.26746 | 165.5083 | 47.58642 | 25.33502 | -3.784386 | 234.6454 | 90.81566 | 9.184344 | 0.7160011 | 1.766667 | 1.116667 | 1.033333 | 0.1333333 | 0 | 24 | 43386.91 | 3135.936 | 7.757825 | 8.380193 | 420.4998 | 250.0035 | 99.71513 | 9.262 | 0 | 0.9757489 | 26.532 | 12250 | 4 | 31.33333 | 51.66667 | 103 | 16 | 186 | 298 | 1.9 | 1.2 | 1.1 | 0.2 | 16 | 8 | 3.8 | 60.33333 | 176 | 0 | 27 | 22 | 21 | 31 | 14 | 523.2419 | 455.744 | 421.9813 | 425.4939 | 2.292731 | 1.97093 | -312.9875 | 567.2857 |  |  | 573.6091 | 5 | 29.76966 | 12.30006 | 42.06972 | 9.64273 | 4.957568 | 19.53509 | 196.5069 | 193 | 203 | 297.6688 | 294 | 301 | 297.9508 | 294 | 302 | 299.3923 | 292 | 307 | 1.844671 | 1.5 | 2.3 | 1.17496 | 1 | 1.4 | 1.041943 | 0.8 | 1.5 | 0.1320544 | 0 | 0.2 | 890.0256 | 876.7943 | 896.0709 | 10.18366 | 6.456383 | 16.63837 | 60.51751 | 64.0328 | 30.19586 | 378.984375 | 1.317014 | 0.8483963 | 0.7646919 | 0.7629412 | 76.66847 | 240.1985 | 252.8098 | 334.5672 | 3 | 3.1 | 4 | 4 | 4 | 4 | 11.6 | 1587.086 | 2765.185 | 0
2017-01-08 | 52.9 | 8.38 | 1.04 | 0.8 | 2.34 | 567 | 542.7624 | 0.9986111 | 42132.87 | 10.23333 | 918.6087 | 887.0719 | 1692.067 | 307.6024 | 5299.026 | 731 | 532.4209 | 478.2594 | 25485.2 | 250 | 10.79623 | 34.70432 | 897.3598 | 877.8596 | 879.2133 | 871.144 |  | 894.5456 | 890.6387 | 898.7424 | 887.5939 |  | 6.964 | 13.18 | 28.24394 | 519.104 | 513 | 15.14691 | 20.5 | 52.2711 | 36 | 2 | 0.7762113 | 0.3 | 0.3 | 5.607545 | 62 | 128 | 0 | 3 | 25 | 7.583333 | 0 | 2 | 2 | 2 | 52 | 47.66667 | 0 | 22 | 43 | 46 | 2.3 | 0.4 | 0.25 | 488.2271 | 316.1334 | 307.8689 | 0 | 11 | 10.6 | 9.15 | 2.78 | 7.538468 | 135 | 140 | 25 | 8.2 | 9.6 | 9 | 10.6 | 7.4 | 6.6 | 7 | 7.2 | 7.4 | 8 | 56 | 56 | 84 | 84 | 56 | 56 | 56 | 56 | 56 | 56 | 2100 | 7.333333 | 16.63333 | 23.96667 | 0 | 0 | 0 | 0 | 0 | 38.7624 | 28.23298 | 164.3429 | 46.95851 | 25.15403 | -3.435913 | 233.0195 | 90.6797 | 9.320303 | 0.6850272 | 1.9 | 1.266667 | 1.083333 | 0.2 | 0 | 32 | 45203.21 | 3270.398 | 7.666388 | 8.322124 | 421.2551 | 254.1654 | 99.70648 | 8.217 | 0 | 0.9572529 | 18.315 | 0 | 4 | 31.33333 | 55.33333 | 101 | 16 | 190 | 313 | 2.1 | 1.3 | 1.3 | 0.2 | 18 | 10.41667 | 4.9 | 61.33333 | 174 | 0 | 26 | 21 | 20 | 34 | 14 | 531.0384 | 456.4054 | 419.043 | 425.8507 | 2.358321 | -6.100007 | -269.6883 | 567.3485 |  |  | 573.7531 | 5 | 32.55912 | 12.1455 | 44.70462 | 7.924677 | 3.336403 | 15.94258 | 196.5264 | 185 | 207 | 297.5806 | 293 | 301 | 298.0104 | 294 | 302 | 299.381 | 292 | 306 | 1.81931 | 1.4 | 2.3 | 1.243485 | 1.1 | 1.5 | 1.045934 | 0.8 | 1.3 | 0.1719815 | 0.1 | 0.2 | 888.5555 | 873.2673 | 900.1558 | 9.624279 | 6.062553 | 22.52076 | 60.54713 | 64.61642 | 31.03886 | 375.078125 | 1.321776 | 1.123965 | 0.8604376 | 0.8920958 | 94.09715 | 246.6694 | 221.2454 | 349.7056 | 3 | 3.1 | 4 | 4 | 4 | 4 | 11.6 | 1561.81 | 2675.655 | 0
2017-01-09 | 51.62 | 9.55 | 1.04 | 1.03 | 2.92 | 578 | 525.6736 | 1 | 42150.1 | 10.10833 | 919.4487 | 887.9777 | 1689.661 | 309.2842 | 5333.333 | 721 | 537.7463 | 468.7741 | 25937.6 | 250 | 9.787059 | 29.10165 | 893.9758 | 875.5542 | 886.1262 | 872.2733 |  | 894.7817 | 897.2203 | 895.9124 | 884.3255 |  | 7.305 | 10 | 28.52897 | 525.945 | 492.9 | 12.97 | 20.18 | 52.2711 | 28 | 2 | 0.6456001 | 1.2 | 0.2 | 0.8453085 | 50 | 209 | 0 | 3 | 28 | 6.333333 | 0 | 2 | 2 | 2 | 52.66667 | 51 | 0 | 21 | 43 | 46 | 2.3 | 0.9 | 0.25 | 501.2147 | 317.8687 | 309.1446 | 0 | 10.89 | 10.79 | 7.7 | 1.9 | 7.703117 | 136 | 138 | 28 | 5.8 | 6.2 | 9.6 | 9.2 | 9.2 | 7.8 | 7.2 | 7.4 | 5.4 | 5.8 | 56 | 56 | 84 | 84 | 56 | 56 | 56 | 56 | 56 | 56 | 2100 | 0 | 24 | 24 | 677.64 | 0 | 677.64 | 0 | 22 | 51.0336 | 31.13823 | 164.7726 | 47.53851 | 24.89256 | -3.753372 | 233.4503 | 90.94489 | 9.055113 | 0.6586255 | 2.25 | 1.533333 | 1.2 | 0.1833333 | 0 | 33 | 45379.43 | 3317.203 | 7.880334 | 8.337512 | 421.7561 | 267.7933 | 99.70022 | 12.547 | 0 | 0.9094699 | 17.568 | 11800 | 5 | 31 | 59 | 115 | 16 | 190 | 315 | 2.9 | 1.9 | 1.4 | 0.2 | 21 | 11.08333 | 6.1 | 60.73333 | 174 | 0 | 21 | 20 | 17 | 38 | 5 | 539.4197 | 457.3695 | 427.3868 | 427.2536 | 2.252785 | -3.200814 | -252.9935 | 568.5322 |  |  | 575.0369 | 5 | 22.7639 | 13.00267 | 35.76656 | 10.83017 | 3.608768 | 21.50641 | 195.5778 | 190 | 213 | 296.97 | 293 | 311 | 297.8188 | 292 | 310 | 299.3044 | 255 | 306 | 2.411686 | 1.5 | 3.1 | 1.642434 | 1.1 | 2.1 | 1.258399 | 0.9 | 1.5 | 0.1910231 | 0 | 0.3 | 889.3534 | 881.9379 | 899.3594 | 9.206001 | 6.80188 | 13.38761 | 61.19038 | 63.68262 | 33.67163 | 458.828125 | 1.330218 | 1.125682 | 0.7288772 | 0.7721583 | 88.01426 | 230.4862 | 194.987 | 341.0338 | 3 | 3.1 | 4 | 4.1 | 4 | 4.1 | 11.4 | 1478.236284 | 2664.966 | 0
2017-01-10 | 50.61 | 9.6 | 1.06 | 0.85 | 2.94 | 557 | 512.8464 | 0.9527778 | 41906.51 | 10.15 | 924.2207 | 886.7403 | 1647.129 | 310.5278 | 5728.863 | 594 | 528.1734 | 383.1291 | 25711.4 | 250 | 11.48428 | 34.89168 | 893.5032 | 874.4067 | 884.3937 | 864.9507 |  | 897.7313 | 893.4926 | 898.7043 | 880.6635 |  | 7.305 | 10.101 | 28.95364 | 507.566 | 203.1 | 12.97 | 20.18 | 51.82831 | 58 | 3.5 | 0.6219767 | 0.3 | 0.1 | 16.218 | 87 | 207 | 0 | 3 | 31 | 4.5 | 0 | 2 | 2 | 2 | 52.66667 | 51.66667 | 0 | 21 | 48 | 80 | 2.3 | 0.7 | 0.25 | 495.1475 | 318.9627 | 310.3116 | 0 | 10.94 | 10.42 | 8.23 | 2.3 | 7.51941 | 124 | 126 | 28 | 6.2 | 7 | 10.2 | 9.6 | 10.4 | 9.2 | 8 | 7.8 | 5.6 | 6.4 | 62 | 62 | 93 | 93 | 62 | 58 | 62 | 62 | 62 | 62 | 2100 | 0 | 22.86667 | 22.86667 | 0 | 546.38 | 546.38 | 0 | 19 | 16.4664 | 31.91381 | 166.3022 | 50.72411 | 29.00411 | -2.976444 | 243.054 | 89.29141 | 10.70859 | 0.681317 | 2.666667 | 1.65 | 1.216667 | 0.2166667 | 0 | 39 | 43065.06 | 3153.497 | 8.303658 | 8.680499 | 421.0823 | 295.2498 | 99.68858 | 7.115 | 0 | 0.9207296 | 43.713 | 33260 | 8 | 30.66667 | 58.33333 | 120 | 15 | 195 | 312 | 3.8 | 2.1 | 1.6 | 0.3 | 22 | 11.16667 | 2.5 | 61.53333 | 173 | 0 | 22 | 20 | 17 | 0 | 0 | 526.6435 | 457.5286 | 429.2617 | 426.451 | 0.2617665 | -0.5698833 | -241.5336 | 570.0712 |  |  | 576.6871 | 5 | 22.80826 | 12.64173 | 35.44998 | 14.68338 | 4.944605 | 23.71121 | 176.0096 | -20 | 209 | 266.9547 | -20 | 307 | 270.6472 | -20 | 303 | 291.5015 | -15 | 358 | 2.944781 | 0.2 | 61.5 | 2.225041 | 0 | 61 | 1.664778 | 0 | 60.2 | 0.2571678 | 0 | 5.5 | 881.0391 | 679.0625 | 899.4767 | 14.06635 | 6.131859 | 115.1023 | 59.99443 | 63.08603 | 52.12696 | 3625.46875 | 1.28053 | 1.078694 | 0.6841564 | 0.7678322 | 53.5467 | 264.9598 | 151.8169 | 324.818 | 3 | 3.1 | 3.9 | 4.1 | 4 | 4.1 | 11.4 | 1673.921 | 2972.859 | 0
2017-01-11 | 0 | 0 | 0 | 0 | 0 | 240 | 233.66 | 0.5680556 | 42396.44 | 10.05 | 880.4123 | 855.0912 | 1697.764 | 249.3544 | 5501.222 | 570 | 323.6166 | 418.3506 | 32271.2 | 260 | 10.14351 | 25.74663 | [5 empty] | 836.9082 |  |  |  |  | 7.909 | 5.974 | 29.06482 | 225.083 | 452 | 12.97 | 20.31 | 51.45408 | 151 | 7.5 | 0.6383355 | 0.4 | 0.1 | 2.280967 | 74 | 175 | 94 | 4 | 32 | 2 | 9 | 2 | 2 | 2 | 51 | 47 | 0 | 22 | 51 | 51 | 2.4 | 19.8 | 3 | 359.8432 | 256.5423 | 250.6419 | 0 | 10.59 | 10.59 | 8.46 | 3.68 | 7.464642 | [13 empty] | 18 | 18 | 24 | 27 | 16 | 20 | 16 | 18 | 18 | 18 | 2100 | 13.63333 | 0 | 13.63333 | 110.98 | 377.48 | 488.46 | 0 | 15 | 37.2 | 25.32255 | 126.1042 | 30.43605 | 23.07303 | -3.662792 | 175.9505 | 88.96835 | 11.03165 | 0.7002203 | 3.8 | 6.2 | 9.2 | 1.2 | 10 | 20 | 48281.93 | 2713.303 | 8.420324 | 6.283947 | 392.1008 | 489.3984 | 99.49183 | #VALUE! | 0 | 0.9735833 | 37.737 | 0 | 8 | 36 | 55 | 110 | 10 | 195 | 300 | 4.4 | 7.6 | 12.4 | 1.8 | 24 | 4 | 2.3 | 58.9 |  | 0 | 26 | 20 | 18 | 43 | 0 | 219.2993 | 427.9479 | 394.7836 | 395.1312 | -5.738627 | 31.51674 | -123.6492 | 562.1019 | -633.7742 | -0.1257168 | 569.1125 | 0 | 15.9864 | 5.708808 | 21.69521 | 16.22822 | 8.303654 | 25.70847 | 115.7572 | -20 | 700 | 174.4694 | -20 | 700 | 175.6838 | -20 | 700 | 158.8941 | -87 | 800 | 2.47613 | 0.2 | 70.7 | 3.184197 | 0 | 70.7 | 3.295657 | 0 | 70.7 | 0.3241366 | 0 | 80.7 | 715.7243 | 386.6859 | 920.6074 | 72.23863 | 6.757558 | 181.6017 | 50.2483 | 62.91744 | 35.03341 | 4013.515625 | 0.6902277 | 0.8952314 | 0.8326097 | 0.7191047 | 43.20569 | 460.9299 | 15.00562 | 85.05763 | 3 | 3 | 3.9 | 3.9 | 4 | 4 | 11.8 | 1437.876 | 2685.026 | 0
2017-01-12 | 51.26 | 9.8 | 1.05 | 0.82 | 2.54 | 589 | 530.3936 | 1 | 42375.87 | 10.2 | 896.52 | 892.3472 | 1637.054 | 312.2418 | 6333.333 | 830 | 529.0658 | 528.9644 | 25485.2 | 250 | 9.920084 | 38.19124 | 894.1436 |  | 880.8067 | 886.2718 |  | 895.4561 | 900.2652 | 897.1399 | 866.9284 |  | 10.035 | 11.601 | 29.2793 | 539.956 | 548.5 | 12.97 | 20.39 | 52.07543 | 29 | 3 | 0.6824544 | 0.5 | 0.1 | 0.9602109 | 62 | 205 | 94 | 4 | 35 | 7.5 | 0 | 2 | 2 | 2 | 53.33333 | 51.33333 | 0 | 21 | 42 | 57 | 2.2 | 11.5 | 6 | 474.6028 | 321.0029 | 314.0835 | 0 | 10.7 | 9.78 | 8.02 | 1.9 | 7.511906 | 124 | 117 | 20 | 7.6 | 8.6 | 8.2 | 10.2 | 6.4 | 6.8 | 6 | 6.6 | 6.2 | 6.8 | 58 | 58 | 87 | 87 | 58 | 58 | 58 | 58 | 58 | 58 | 2100 | 16 | 8 | 24 | 0 | 388.84 | 388.84 | 0 | 13 | 35.5536 | 30.23656 | 162.9335 | 42.87812 | 22.10036 | -3.793715 | 224.1183 | 91.8317 | 8.168296 | 0.7505386 | 3.75 | 3.666667 | 3.633333 | 0.3166667 | 0 | 50 | 48077.9 | 3543.826 | 8.008015 | 8.004224 | 420.8742 | 310.0876 | 99.65913 | 8.964 | 0 | 0.9004985 | 28.773 | 0 | 8 | 32.33333 | 57.33333 | 128 | 15 | 198 | 322 | 6.1 | 4.5 | 4.9 | 0.5 | 27 | 10.33333 | 3.5 | 61.9 | 175 | 0 | 26 | 19 | 17 | 37 | 0 | 544.7051 | 456.9191 | 426.6485 | 425.3848 | 2.593245 | -9.683086 | -250.7664 | 564.4369 | -639.9355 | -0.09345878 | 571.71 | 0 | 29.95614 | 11.16953 | 41.12568 | 16.38555 | 7.395805 | 25.903 | 193.9925 | 186 | 204 | 293.7989 | 266 | 303 | 293.4775 | 151 | 304 | 284.6153 | -102 | 333 | 3.479741 | 2.4 | 6.7 | 3.403997 | 2 | 4.7 | 3.236049 | 1.8 | 4.9 | 0.2836551 | 0 | 0.8 | 888.827 | 775.7317 | 935.045 | 10.51803 | 6.300181 | 207.6333 | 62.4647 | 65.27785 | 34.13853 | 517.96875 | 1.328023 | 1.222133 | 1.210765 | 1.032136 | 228.5981 | 231.0046 | 276.094 | 219.1643 | 3 | 3 | 3.9 | 4.1 | 3.8 | 4.2 | 11.5 | 1499.028 | 2793.65 | 0
2017-01-13 | 51.84 | 8.93 | 1.04 | 1 | 2.58 | 609 | 556.8984 | 1 | 42155.5 | 10.21667 | 879.1127 | 892.7032 | 1598.409 | 309.2424 | 7916.667 | 729 | 537.5967 | 468.1999 | 25711.4 | 250 | 13.98179 | 45.9024 | 892.3485 |  | 871.2116 | 895.3265 |  | 891.4652 | 906.5471 | 899.3201 | 863.4438 |  | 8.046 | 5 | 29.81299 | 548.966 | 546.6 | 18.02333 | 20.36 | 51.15352 | 36 | 3 | 0.7083442 | 0.4 | 0.1 | 15.39132 | 50 | 204 | 94 | 5 | 38 | 6 | 0 | 2 | 2 | 2 | 54.5 | 52 | 0 | 22 | 45 | 46 | 2.3 | 1.6 | 1.5 | 470.4466 | 318.3459 | 310.5111 | 0 | 10.85 | 10.61 | 8 | 2.28 | 7.500199 | 112 | 116 | 28 | 6.2 | 6.8 | 10.4 | 9.6 | 10.6 | 9.4 | 7.8 | 7.6 | 5.6 | 6.4 | 56 | 56 | 84 | 84 | 56 | 56 | 56 | 56 | 56 | 56 | 2100 | 0 | 24 | 24 | 0 | 657.34 | 657.34 | 2 | 18 | 53.5584 | 31.62431 | 165.8007 | 46.92242 | 26.21141 | -3.132358 | 235.8022 | 90.21254 | 9.787462 | 0.6853325 | 2.85 | 2.816667 | 1.766667 | 0.2 | 0 | 34 | 48161.9 | 3517.708 | 8.077101 | 8.421506 | 421.65 | 410.1691 | 99.55343 | 8.964 | 0 | 0.9144473 | 19.809 | 0 | 8 | 30 | 59 | 120 | 15 | 194 | 328 | 3.2 | 3 | 1.9 | 0.2 | 29 | 11.5 | 4.7 | 64 | 173 | 0 | 22 | 20 | 16 | 37 | 3 | 560.2802 | 459.0143 | 432.3736 | 427.303 | 2.428253 | -10.42216 | -254.7844 | 567.9964 | -626.0968 | -0.06120072 | 575.3313 | 0 | 25.62483 | 12.68033 | 38.30517 | 14.21447 | 7.91457 | 20.75418 | 194.9278 | 190 | 202 | 294.7179 | 272 | 305 | 296.8973 | 252 | 308 | 299.277 | 257 | 318 | 2.898035 | 2.2 | 3.7 | 2.845419 | 2.5 | 3.2 | 1.771051 | 1.3 | 2 | 0.1881713 | 0 | 0.2 | 889.9335 | 827.594 | 906.6369 | 12.40713 | 8.275626 | 139.3641 | 64.10961 | 65.87444 | 34.4498 | 594.296875 | 1.30069 | 1.220238 | 1.15173 | 1.071328 | 154.5003 | 226.2395 | 317.2337 | 306.8572 | 3 | 3 | 3.9 | 4.1 | 3.7 | 3.9 | 11.4 | 1625 | 2807.414 | 0
2017-01-14 | 51.63 | 8.35 | 1.04 | 0.92 | 2.7 | 604 | 539.794 | 0.9986111 | 42242.58 | 10.15833 | 875.1697 | 896.1878 | 1600.924 | 307.2981 | 7969.402 | 730 | 538.6066 | 481.3696 | 25786.8 | 260 | 11.66504 | 40.45302 | 891.5505 |  | 880.2984 | 901.9558 |  | 894.9034 | 907.5432 | 900.8754 | 850.1929 |  | 7.855 | 3.974 | 29.56321 | 543.349 | 608 | 20.55 | 20.73 | 51.15352 | 58 | 3.5 | 0.6957206 | 0.6 | 0.2 | 0.8844374 | 86 | 202 | 94 | 5 | 41 | 6.666667 | 0 | 2 | 2 | 2 | 54 | 52 | 0 | 22 | 43 | 45 | 2.3 | 0.7 | 0.25 | 470.1718 | 316.456 | 308.6509 | 0 | 10.7 | 10.6 | 8.16 | 1.85 | 7.517626 | 120 | 110 | 24 | 8.2 | 9.2 | 8.8 | 10.8 | 7.7 | 7.5 | 6.8 | 7.5 | 6.5 | 7.5 | 60 | 60 | 90 | 90 | 60 | 60 | 60 | 60 | 60 | 60 | 2100 | 0 | 23.96667 | 23.96667 | 0 | 849.51 | 849.51 | 4 | 21 | 58.284 | 31.25726 | 163.59 | 45.16122 | 24.44762 | -3.455217 | 229.7437 | 90.86269 | 9.137314 | 0.6712927 | 2.533333 | 2.5 | 1.433333 | 0.1 | 0 | 29 | 49488.33 | 3643.716 | 7.651586 | 8.205131 | 422.4411 | 385.1938 | 99.5541 | 11.205 | 0 | 0.8936987 | 8.604 | 0 | 8 | 28 | 57.33333 | 105 | 15 | 198 | 341 | 2.9 | 2.8 | 1.6 | 0.2 | 31 | 10 | 6.2 | 64.16667 | 174 | 0 | 25 | 20 | 16 | 31 | 0 | 557.8063 | 458.3044 | 430.0399 | 427.4107 | 2.363354 | -8.127073 | -252.3078 | 570.7182 | -617.2581 | -0.03033154 | 578.0922 | 0 | 27.75969 | 12.06895 | 39.82864 | 13.06152 | 8.264747 | 20.30027 | 195.4775 | 182 | 212 | 295.5082 | 290 | 300 | 297.5857 | 199 | 308 | 281.0303 | -115 | 310 | 2.517991 | 2 | 3.3 | 2.39141 | 2 | 2.9 | 1.34822 | 0.3 | 1.6 | 0.09971065 | 0 | 1.8 | 893.886 | 874.6956 | 931.7722 | 11.16254 | 5.210554 | 18.1806 | 63.71602 | 65.40755 | 32.99722 | 529.53125 | 1.28175 | 1.19953 | 1.136492 | 1.041435 | 133.2363 | 213.1409 | 317.1878 | 314.5691 | 3 | 3 | 4 | 4.1 | 3.8 | 3.8 | 11.4 | 1705.72 | 2901.081 | 0
2017-01-15 | 51.98 | 8.2 | 1.06 | 0.87 | 2.34 | 598 | 540.0596 | 1 | 42332.97 | 10.025 | 863.8218 | 891.49 | 1529.57 | 305.398 | 9416.667 | 690 | 521.7764 | 465.9208 | 25334.4 | 250 | 11.0145 | 31.13022 | 887.8507 |  | 878.9018 | 900.1534 |  | 880.7188 | 903.8626 | 897.4527 | 820.15 |  | 7.397 | 10 | 29.46916 | 543.637 | 618.2 | 20.55 | 20.96 | 50.39649 | 43 | 3 | 0.7403255 | 0.7 | 0.1 | 3.04398 | 75 | 200 | 94 | 6 | 45 | 7.166667 | 0 | 2 | 2 | 2 | 54 | 54.66667 | 0 | 22 | 43 | 45 | 2.3 | 0.6 | 0.25 | 459.9365 | 313.613 | 307.4829 | 0 | 10.81 | 10.6 | 8.41 | 2.98 | 7.590511 | 130 | 140 | 36 | 6.2 | 6.4 | 10.6 | 9.6 | 10.8 | 9.4 | 8 | 7.8 | 5.8 | 6 | 58 | 58 | 87 | 87 | 58 | 58 | 58 | 58 | 58 | 58 | 2100 | 0 | 24 | 24 | 0 | 0 | 0 | 0 | 0 | 46.0596 | 30.89684 | 164.963 | 46.62404 | 25.37755 | -3.149293 | 233.8153 | 90.49324 | 9.506759 | 0.6045263 | 2.133333 | 2.2 | 1.15 | 0.06666667 | 0 | 30 | 48706.28 | 3591.114 | 7.698072 | 8.350545 | 420.927 | 327.2879 | 99.62375 | 5.793409243 | 0 | 0.9031097 | 2.810591 | 0 | 8 | 31.66667 | 57.33333 | 132 | 15 | 198 | 343 | 2.7 | 2.5 | 1.3 | 0.1 | 32 | 8.25 | 7.1 | 63.83333 | 173 | 0 | 23 | 20 | 16 | 35 | 0 | 556.3939 | 456.7227 | 429.4676 | 424.9749 | 2.181668 | -18.04241 | -256.4424 | 572.5973 | -614.4194 | 0.001926523 | 579.973 | 0 | 29.67071 | 12.24946 | 41.92017 | 16.45572 | 8.433334 | 23.51665 | 196.1839 | 186 | 203 | 296.1874 | 291 | 301 | 297.9773 | 287 | 306 | 299.2624 | 275 | 305 | 2.045528 | 1.5 | 2.8 | 2.151677 | 1.9 | 2.5 | 1.107088 | 0.8 | 1.4 | 0.04467593 | 0 | 0.2 | 891.2781 | 875.5065 | 915.3605 | 10.02895 | 5.214091 | 20.75938 | 64.18512 | 65.71882 | 32.98426 | 523.125 | 1.265599 | 1.190851 | 1.123249 | 1.042094 | 119.2592 | 210.736 | 300.5039 | 338.971 | 3 | 3 | 4 | 4 | 3.8 | 3.9 | 11.2 | 1695.936 | 2770.458 | 0
2017-01-16 | 53.27 | 8.18 | 1.07 | 0.99 | 2.46 | 597 | 547.9876 | 0.9993056 | 42161.19 | 9.975 | 849.0542 | 891.2602 | 1567.933 | 305.5773 | 9089.646 | 724 | 505.3841 | 473.2847 | 25862.2 | 250 | 12.67409 | 40.21648 | 884.8142 |  | 878.851 | 900.4627 |  | 881.4529 | 906.7244 | 895.2561 | 831.0614 |  | 7.397 | 5.96 | 29.19644 | 538.717 | 528.2 | 20.54549 | 20.03 | 50.7963 | 28 | 3 | 0.6916956 | 0.6 | 0.1 | 3.32192 | 64 | 198 | 94 | 6 | 48 | 6.333333 | 0 | 3 | 2 | 2 | 53 | 58.66667 | 0 | 22 | 45 | 56 | 2.3 | 15.3 | 3 | 450.2713 | 313.8467 | 307.6136 | 0 | 10.94 | 10.54 | 8.96 | 2.78 | 7.650086 | 132 | 135 | 40 | 5.8 | 6 | 10.6 | 9 | 9.6 | 8 | 7.2 | 6.8 | 4.8 | 5.6 | 56 | 56 | 84 | 84 | 56 | 56 | 56 | 56 | 56 | 56 | 2100 | 0 | 23.98333 | 23.98333 | 0 | 585.27 | 585.27 | 0 | 19 | 51.7176 | 31.7346 | 164.8046 | 46.54212 | 24.98604 | -3.425642 | 232.9072 | 90.74292 | 9.257077 | 0.5314955 | 2.033333 | 2.166667 | 1.128333 | 0.06666667 | 0 | 24 | 47795.7 | 3522.58 | 7.718167 | 8.318113 | 419.9068 | 324.9376 | 99.62756 | 12.32577438 | 0 | 0.9179022 | 1.444816377 | 10960 | 9 | 29 | 58 | 120 | 15 | 198 | 338 | 2.3 | 2.4 | 1.2 | 0.1 | 33 | 11.5 | 8.1 | 63.7 | 175 | 0 | 22 | 21 | 18 | 32 | 0 | 546.2831 | 456.219 | 429.3056 | 425.417 | 1.201666 | -11.9736 | -258.903 | 574.1956 | -612.5806 | 0.03349014 | 581.5729 | 0 | 23.68821 | 11.9251 | 35.61332 | 17.12447 | 10.40468 | 25.6566 | 196.051 | 136 | 213 | 296.0293 | 290 | 306 | 297.7504 | 285 | 309 | 299.1231 | 291 | 306 | 2.105715 | 0.5 | 2.8 | 2.17696 | 2 | 2.5 | 1.128119 | 0.9 | 1.3 | 0.06562847 | 0 | 0.1 | 887.6844 | 876.2845 | 898.8056 | 15.05831 | 7.984609 | 26.63872 | 64.2458 | 66.13383 | 33.93101 | 488.4375 | 1.263023 | 1.186816 | 1.119776 | 1.018774 | 116.9941 | 209.7766 | 289.1341 | 343.8061 | 3 | 3 | 3.9 | 4 | 3.8 | 3.9 | 11.4 | 1633.969 | 2734.385 | 0
2017-01-17 | 51.19 | 7.87 | 1.07 | 1.12 | 2.78 | 603 | 546.352 | 1 | 41970.93 | 10.15833 | 856.0591 | 896.847 | 1587.569 | 306.0768 | 8833.333 | 704 | 506.3749 | 476.0182 | 25636 | 250 | 12.11644 | 44.03257 | 886.9797 |  | 886.2567 | 896.2889 |  | 893.0979 | 919.7202 | 898.7385 | 832.4706 |  | 0 | 2.5 | 29.05347 | 533.14 | 603.4 | 20.54554 | 20.95 | 50.71692 | 43 | 3 | 0.7185066 | 0.5 | 0.1 | 1.086604 | 74 | 196 | 94 | 6 | 52 | 6.25 | 0 | 2 | 2 | 2 | 53.66667 | 51.66667 | 0 | 22 | 45 | 56 | 2.3 | 3.1 | 3 | 449.8462 | 314.2427 | 307.6047 | 0 | 10.76 | 10.63 | 8.84 | 1.8 | 7.692664 | 124 | 116 | 32 | 7.8 | 9.2 | 9 | 10.6 | 7.4 | 6.8 | 7 | 7.4 | 7.6 | 8 | 60 | 60 | 90 | 90 | 60 | 60 | 60 | 60 | 60 | 60 | 2100 | 0 | 24 | 24 | 0 | 456.87 | 456.87 | 0 | 16 | 49.482 | 31.30439 | 164.6973 | 46.51143 | 24.87282 | -3.213928 | 232.8676 | 90.69905 | 9.300948 | 0.4908445 | 2.016667 | 2.183333 | 1.133333 | 0.03333333 | 0 | 38 | 48424.96 | 3572.623 | 7.566348 | 8.3167 | 420.4084 | 351.8183 | 99.58758 | 9.192816377 | 0 | 0.9060564 | 26.532 | 34280 | 12 | 30 | 56.66667 | 115 | 17 | 204 | 341 | 2.3 | 2.3 | 1.3 | 0.1 | 37 | 12.5 | 4.7 | 64.2 | 173 | 0 | 22 | 21 | 18 | 36 | 0 | 550.6894 | 455.3567 | 428.0331 | 424.1442 | 1.414946 | -11.35976 | -257.2289 | 575.9395 | -604.7419 | 0.06574821 | 582.8702 | 0 | 21.8516 | 11.86087 | 33.71247 | 17.33565 | 11.80536 | 24.77468 | 196.2874 | 180 | 218 | 296.0155 | 291 | 322 | 297.8831 | 287 | 305 | 299.2954 | 254 | 308 | 1.988788 | 1.6 | 2.8 | 2.131478 | 1.9 | 2.6 | 1.120303 | 0.9 | 1.3 | 0.04665857 | 0 | 0.1 | 896.8523 | 825.9008 | 910.1908 | 9.631695 | 4.179517 | 136.509 | 63.93234 | 65.67989 | 33.50302 | 537.8125 | 1.265303 | 1.187661 | 1.091938 | 0.875079 | 129.121 | 209.9244 | 274.6916 | 326.2981 | 3 | 3 | 3.9 | 4.1 | 3.8 | 3.8 | 11.6 | 1583.417 | 2692.465 | 0
2017-01-18 | 51.34 | 8.03 | 1.08 | 0.92 | 2.98 | 595 | 558.4316 | 1 | 42281.74 | 10.125 | 883.6888 | 896.6441 | 1640.275 | 308.7064 | 8208.333 | 740 | 533.5329 | 476.5788 | 25937.6 | 260 | 11.32179 | 41.83226 | 892.3825 |  | 879.6898 | 895.753 |  | 897.6644 | 915.8525 | 898.5224 | 889.5282 |  | 6.402 | 5 | 29.0459 | 535.002 | 590.8 | 18.01371 | 20.12 | 49.74991 | 51 | 3 | 0.7125746 | 0.5 | 0.1 | 0.901207 | 69 | 193 | 94 | 7 | 54 | 6.5 | 0 | 2 | 2 | 2 | 53.33333 | 52 | 0 | 22 | 43 | 44 | 2.3 | 0.9 | 0.25 | 453.68 | 316.4773 | 310.814 | 0 | 10.82 | 10.6 | 8.8 | 2.13 | 7.760877 | 105 |  |  | 8.2 | 9.2 | 8.8 | 10.8 | 7.7 | 7.5 | 6.8 | 7.5 | 6.5 | 7.5 | 58 | 58 | 87 | 87 | 58 | 58 | 58 | 58 | 58 | 58 | 2100 | 0 | 24 | 24 | 0 | 679.41 | 679.41 | 2 | 18 | 48.0216 | 31.2072 | 166.8903 | 49.16999 | 27.66593 | -3.227745 | 240.4985 | 89.83853 | 10.16147 | 0.4638743 | 1.95 | 2.2 | 1.233333 | 0.08333333 | 0 | 44 | 48198.92 | 3544.592 | 8.045664 | 8.589232 | 421.489 | 416.0516 | 99.54501 | 8.532 | 0 | 0.9385405 | 29.52 | 11520 | 13 | 32 | 57.66667 | 102 | 17 | 198 | 332 | 2.2 | 2.3 | 1.3 | 0.1 | 39 | 10.33333 | 4.2 | 64.1 | 175 | 0 | 22 | 20 | 17 | 34 | 0 | 570.4434 | 457.8566 | 432.6339 | 426.127 | 2.69731 | -10.08964 | -255.6491 | 577.0276 | -604.9032 | 0.09800627 | 583.9281 | 0 | 22.22395 | 13.60092 | 35.82487 | 17.21337 | 12.2593 | 21.18217 | 196.3649 | 183 | 209 | 295.8221 | 292 | 300 | 297.6427 | 291 | 303 | 299.431 | 289 | 309 | 1.949234 | 1.6 | 2.3 | 2.210619 | 2 | 2.4 | 1.240818 | 1 | 1.4 | 0.0706007 | 0 | 0.1 | 897.4327 | 865.3945 | 904.5671 | 8.609058 | 4.543143 | 64.87183 | 63.68972 | 65.16113 | 32.67299 | 622.109375 | 1.265804 | 1.201531 | 1.085535 | 0.8421257 | 129.8109 | 215.8798 | 269.2532 | 326.3159 | 3 | 3 | 3.9 | 4 | 3.8 | 3.8 | 11 | 1810.901 | 2818.577 | 0
2017-01-19 | 51.92 | 8.33 | 1.17 | 0.65 | 2.88 | 595 | 574.4732 | 0.9930556 | 42200.22 | 9.966667 | 898.5888 | 890.1826 | 1637.906 | 308.7192 | 8055.944 | 731 | 534.418 | 478.012 | 25485.2 | 250 | 9.722801 | 29.42725 | 893.715 |  | 877.7291 | 876.9808 |  | 895.3663 | 900.1781 | 897.1263 | 890.8892 |  | 6.402 | 5 | 29.19242 | 535.002 | 493.5 | 20.27129 | 20 | 50.14972 | 31 | 3 | 1.293103 | 0.5 | 0.1 | 3.724699 | 59 | 192 | 95 | 7 | 59 | 6.583333 | 0 | 2 | 2 | 2 | 51.66667 | 52 | 0 | 22 | 43 | 46 | 2.3 | 0.6 | 0.25 | 476.15 | 316.8847 | 309.5084 | 0 | 10.9 | 10.7 | 7.23 | 2.82 | 7.782014 | 115 | 123 | 55 | 6.8 | 8.2 | 8.6 | 9.2 | 7.4 | 6.2 | 5.8 | 5.6 | 5.8 | 5.8 | 56 | 56 | 84 | 84 | 56 | 56 | 56 | 56 | 56 | 56 | 2100 | 0 | 23.83333 | 23.83333 | 103.46 | 535.42 | 638.88 | 2 | 17 | 53.5932 | 30.50891 | 166.4124 | 49.62357 | 29.13293 | -3.00571 | 242.1632 | 89.2109 | 10.7891 | 0.4138086 | 1.816667 | 2.233333 | 1.266667 | 0.05 | 0 | 40 | 47885.07 | 3515.593 | 8.118024 | 8.648685 | 421.9787 | 277.4875 | 99.69968 | 14.193 | 0 | 0.9655012 | 15.327 | 0 | 13 | 32.66667 | 58.33333 | 100 | 16 | 196 | 332 | 2.1 | 2.5 | 1.5 | 0.1 | 42 | 10.66667 | 5.3 | 62.96667 | 173 | 0 | 24 | 20 | 16 | 33 | 0 | 568.2212 | 457.2604 | 429.959 | 425.8376 | 3.857145 | -19.76099 | -259.752 | 578.215 | -605.0645 | 0.1233199 | 585.0912 | 0 | 31.02929 | 13.75359 | 44.78287 | 17.05449 | 12.11664 | 23.04976 | 196.4554 | 126 | 217 | 295.7234 | 264 | 304 | 297.5931 | 282 | 305 | 299.2778 | 276 | 314 | 1.847704 | 0.5 | 2.5 | 2.210568 | 1.2 | 2.6 | 1.238951 | 0.8 | 1.5 | 0.05857292 | 0 | 0.2 | 890.9448 | 869.0386 | 927.8055 | 9.247428 | 5.046125 | 22.29455 | 63.26487 | 65.25192 | 32.93237 | 750.390625 | 1.267673 | 1.203037 | 1.041436 | 0.8239501 | 128.9601 | 218.5443 | 254.4824 | 330.7348 | 3 | 3.1 | 3.9 | 4.1 | 3.8 | 3.8 | 11.4 | 1525.934 | 2807.61 | 0
2017-01-20 | 52.75 | 8.37 | 1 | 0.58 | 2.72 | 600 | 536.938 | 1 | 42079.08 | 10.25 | 879.6185 | 891.7812 | 1648.591 | 306.1254 | 8000 | 708 | 521.224 | 465.4739 | 25711.4 | 250 | 9.083301 | 26.97142 | 893.2172 |  | 881.957 | 880.1248 |  | 897.277 | 900.2784 | 897.8325 | 879.1122 |  | 6.402 | 5 | 29.11841 | 539.402 | 534.3 | 18.9 | 15.81 | 49.75285 | 74 | 4.5 | 1.431984 | 0.4 | 0.8 | 4.79826 | 72 | 189 | 95 | 8 | 62 | 5.75 | 0 | 2 | 2 | 2 | 55.33333 | 52 | 0 | 23 | 42 | 43 | 2.3 | 0.9 | 0.25 | 453.0174 | 314.2924 | 305.6621 | 0 | 10.87 | 10.51 | 8.94 | 3.51 | 7.768207 | 112 | 120 | 48 | 8 | 9.6 | 8.8 | 10.6 | 7.2 | 6.8 | 6.6 | 7.2 | 7.4 | 7.8 | 56 | 56 | 84 | 84 | 56 | 56 | 56 | 56 | 56 | 56 | 2100 | 0 | 24 | 24 | 152.86 | 574.47 | 727.33 | 2 | 20 | 34.608 | 30.56898 | 164.4607 | 47.68363 | 26.347 | -2.800622 | 235.6907 | 90.00963 | 9.990375 | 0.3718926 | 1.85 | 2.183333 | 1.066667 | 0.05 | 0 | 31 | 49677.17 | 3652.982 | 7.628617 | 8.417524 | 420.399 | 262.3448 | 99.69534 | 5.019 | 0 | 0.8948967 | 32.508 | 22200 | 15 | 28 | 57 | 164 | 17 | 200 | 350 | 2.1 | 2.5 | 1.3 | 0.1 | 45 | 11.41667 | 4.1 | 63.83333 | 17 | 0 | 25 | 20 | 17 | 20 | 0 | 558.097 | 454.2075 | 424.7505 | 423.9897 | 4.373243 | -28.89879 | -290.4953 | 579.3316 | -600.2258 | 0.155578 | 586.1834 | 0 | 27.6355 | 11.67044 | 39.30593 | 15.6575 | 10.1842 | 21.50641 | 196.4936 | 153 | 212 | 295.9994 | 269 | 307 | 297.8726 | 279 | 303 | 299.1307 | 194 | 309 | 1.834999 | 0.9 | 2.4 | 2.130321 | 1.7 | 2.6 | 1.002291 | 0.6 | 1.4 | 0.03037384 | 0 | 0.1 | 891.1467 | 853.6062 | 905.2092 | 8.503504 | 5.486415 | 21.86047 | 63.41193 | 64.83689 | 32.42657 | 419.453125 | 1.268795 | 1.189953 | 0.9408138 | 0.7952985 | 138.8634 | 215.47 | 253.2005 | 331.588 | 3 | 3.1 | 4 | 4 | 3.8 | 3.8 | 11.2 | 1685.336 | 2958.38 | 0
2017-01-21 | 52.99 | 8.25 | 1.19 | 0.57 | 2.66 | 584 | 537.488 | 0.9895833 | 41625.92 | 10.325 | 875.7637 | 891.7002 | 1659.305 | 303.8616 | 8084.211 | 684 | 512.567 | 457.2296 | 25636 | 250 | 12.84111 | 40.81048 | 889.8432 |  | 872.6275 | 885.2671 |  | 899.5627 | 904.6334 | 898.2673 | 871.5961 |  | 6.402 | 10 | 28.90102 | 530.322 | 595.6 | 18.9 | 15.13 | 49.75285 | 63 | 3 | 0.6906816 | 0.4 | 0.1 | 1.237529 | 61 | 187 | 95 | 8 | 66 | 6.333333 | 0 | 2 | 2 | 2 | 54 | 56 | 0 | 22 | 42 | 45 | 2.3 | 1.1 | 0.75 | 453.9867 | 312.4846 | 304.6732 | 0 | 10.98 | 10.65 | 8.88 | 2.09 | 7.692693 | 110 | 116 | 52 | 8.2 | 9.4 | 8.8 | 11 | 7.4 | 7.2 | 6.8 | 7.6 | 6.4 | 7.4 | 58 | 58 | 90 | 90 | 60 | 60 | 60 | 60 | 60 | 60 | 2100 | 0 | 23.75 | 23.75 | 153.66 | 323.77 | 477.43 | 0 | 16 | 41.058 | 30.58942 | 162.4389 | 45.1929 | 24.25876 | -3.755553 | 228.135 | 91.01269 | 8.987314 | 0.3438882 | 1.866667 | 2.116667 | 0.9666667 | 0.05 | 0 | 35 | 48034.26 | 3570.393 | 7.708082 | 8.147679 | 424.4732 | 226.3612 | 99.7402 | 13.975 | 0 | 0.9203562 | 28.773 | 10240 | 16 | 29.66667 | 57 | 120 | 17 | 197 | 350 | 2.2 | 2.7 | 1.3 | 0.1 | 48 | 13.25 | 3.6 | 62.83333 | 173 | 0 | 23 | 19 | 19 | 31 | 0 | 548.9148 | 454.7236 | 424.5369 | 424.8443 | 3.305531 | -21.09354 | -272.2637 | 579.8537 | -611.3871 | 0.1774194 | 586.6871 | 0 | 28.21013 | 11.74666 | 39.95678 | 16.51876 | 10.21014 | 23.5426 | 196.345 | 165 | 227 | 296.1582 | 287 | 302 | 298.0783 | 284 | 359 | 299.1603 | 243 | 323 | 1.921836 | 1.1 | 2.7 | 2.133083 | 0.6 | 10 | 1.064402 | 0.6 | 5.3 | 0.07886574 | 0 | 0.2 | 890.2071 | 828.4384 | 904.5859 | 11.01172 | 7.132159 | 65.16166 | 62.85044 | 65.20004 | 33.3474 | 375.78125 | 1.30845 | 1.169921 | 0.8224107 | 0.7812474 | 178.2748 | 226.0293 | 213.1247 | 331.7836 | 3 | 3.1 | 4 | 4 | 3.7 | 3.8 | 11.2 | 1637.23 | 2884.38 | 0
2017-01-22 | 53.32 | 8.3 | 1.24 | 0.62 | 2.78 | 594 | 542.0624 | 1 | 42173.37 | 10.04167 | 880.6234 | 890.1238 | 1690.421 | 305.7437 | 7916.667 | 706 | 531.5673 | 474.7898 | 25636 | 250 | 11.88061 | 38.46021 | 886.37 |  | 870.7484 | 887.8169 |  | 897.1467 | 904.5424 | 894.1185 | 873.9607 |  | 6.399 | 6.68 | 28.85929 | 535.799 | 579.7 | 20.8864 | 15.99 | 49.79254 | 33 | 2.5 | 0.6476829 | 0.4 | 0.1 | 0.8518301 | 50 | 184 | 95 | 8 | 70 | 6.75 | 0 | 2 | 2 | 2 | 53.66667 | 52 | 0 | 21 | 41 | 45 | 2.3 | 0.5 | 0.25 | 478.2486 | 314.7948 | 306.3113 | 0 | 11.04 | 10.67 | 7.33 | 1.26 | 7.628563 | 113 | 143 | 38 | 6.2 | 7 | 10.2 | 9.6 | 10.4 | 9.2 | 8 | 7.8 | 5.6 | 6.2 | 60 | 60 | 87 | 87 | 58 | 58 | 58 | 58 | 58 | 58 | 2100 | 0 | 24 | 24 | 0 | 0 | 0 | 0 | 0 | 60.0624 | 30.75062 | 163.9009 | 46.96502 | 24.9958 | -3.452206 | 232.4096 | 90.73033 | 9.269668 | 0.4097356 | 1.9 | 2.083333 | 1.216667 | 0.08333333 | 0 | 42 | 48583.57 | 3618.349 | 7.828379 | 8.300341 | 421.5302 | 261.5605 | 99.705 | -24.433125 | 0 | 0.912563 | 53.206125 | 0 | 16 | 31.66667 | 58.66667 | 115 | 17 | 200 | 343 | 2.3 | 2.4 | 1.4 | 0.2 | 51 | 10.33333 | 5.1 | 63.13333 | 173 | 0 | 25 | 19 | 17 | 35 | 0 | 557.1685 | 456.1888 | 428.8595 | 426.2223 | 2.583093 | -19.02126 | -264.293 | 580.5116 | -612.5484 | 0.2096774 | 587.3248 | 0 | 30.2622 | 12.2744 | 42.5366 | 16.91675 | 8.09614 | 26.53851 | 196.5054 | 168 | 206 | 295.9364 | 290 | 305 | 297.7935 | 292 | 304 | 299.3441 | 291 | 307 | 1.850895 | 1.2 | 2.9 | 2.148766 | 1.7 | 2.9 | 1.200236 | 0.9 | 1.6 | 0.07948264 | 0 | 0.2 | 889.1643 | 873.8204 | 901.5232 | 10.06306 | 7.894601 | 14.97559 | 63.02202 | 65.01846 | 34.55354 | 485.859375 | 1.314234 | 1.178543 | 0.7792623 | 0.7576241 | 186.2796 | 234.5097 | 195.3262 | 328.5266 | 3 | 3.1 | 4 | 4 | 3.8 | 3.8 | 11.5 | 1648.238 | 2817.705 | 0
2017-01-23 | 52.86 | 8.39 | 1.12 | 0.53 | 2.42 | 590 | 542.4792 | 1 | 41367.07 | 10.125 | 884.1478 | 886.546 | 1658.183 | 308.2094 | 7375 | 712 | 538.2934 | 481.9246 | 25183.6 | 260 | 9.942566 | 41.16611 | 893.6775 |  | 858.5052 | 879.5668 |  | 890.6216 | 898.8503 | 898.0546 | 888.6209 |  | 7.117 | 2.5 | 28.50195 | 528.817 | 591.4 | 22.82 | 15.17 | 49.356 | 49 | 3 | 0.6314257 | 0.4 | 0.1 | 1.318892 | 38 | 183 | 95 | 9 | 73 | 5.75 | 0 | 2 | 2 | 2 | 53.33333 | 52 | 0 | 22 | 42 | 46 | 2.3 | 0.8 | 0.25 | 491.5909 | 317.1984 | 309.1086 | 0 | 10.6 | 10.02 | 9.08 | 2.97 | 7.655206 | 114 | 155 | 38 | 6.2 | 6.6 | 10.2 | 9.4 | 10.4 | 8.6 | 7.8 | 7.6 | 5.4 | 6.2 | 56 | 56 | 84 | 84 | 56 | 56 | 56 | 56 | 56 | 56 | 2100 | 0 | 24 | 24 | 0 | 590.37 | 590.37 | 0 | 20 | 63.1092 | 30.59125 | 163.823 | 46.11074 | 24.65936 | -3.367728 | 231.2253 | 90.79183 | 9.208175 | 0.5047653 | 1.733333 | 2.183333 | 1.316667 | 0.1166667 | 0 | 23 | 48389.64 | 3624.882 | 7.78154 | 8.258048 | 421.7413 | 245.6685 | 99.72104 | 51.987125 | 0 | 0.9194563 | 12.339 | 11120 | 17 | 31.33333 | 57.66667 | 114 | 17 | 200 | 346 | 2 | 2.4 | 1.5 | 0.2 | 54 | 11 | 6.2 | 63 | 173 | 0 | 23 | 19 | 17 | 33 | 0 | 556.0458 | 457.8236 | 430.0917 | 426.1994 | 1.888624 | -9.411367 | -259.4533 | 580.9333 | -617.7097 | 0.2419355 | 587.76 | 0 | 28.83405 | 13.35442 | 42.18847 | 17.70058 | 8.433334 | 26.20131 | 196.6875 | 173 | 214 | 296.1256 | 278 | 315 | 297.5995 | 272 | 317 | 299.1294 | 248 | 308 | 1.730044 | 0.8 | 2.6 | 2.100344 | 1.7 | 2.7 | 1.310726 | 1.1 | 1.7 | 0.1177905 | 0 | 0.2 | 888.0464 | 860.2319 | 920.3683 | 10.92454 | 3.995867 | 14.99356 | 62.50238 | 64.9147 | 33.58084 | 400.703125 | 1.302755 | 1.19345 | 0.7844422 | 0.7687007 | 181.5758 | 236.4348 | 182.6738 | 329.0672 | 3 | 3.1 | 4 | 4.1 | 3.8 | 3.8 | 11.34 | 1774.21 | 2683.89 | 0
2017-01-24 | 53.68 | 8.5 | 1.18 | 0.58 | 3 | 587 | 542.3092 | 0.9923611 | 41218 | 9.95 | 905.7628 | 888.7815 | 1657.524 | 305.3613 | 6592.022 | 711 | 539.4883 | 483.8933 | 26088.4 | 250 | 11.17594 | 37.76323 | 895.4291 |  | 863.8599 | 878.2324 |  | 897.1251 | 897.757 | 900.2856 | 885.0005 |  | 9.964 | 5 | 28.47368 | 531.524 | 595.8 | 22.82 | 8.7 | 49.356 | 46 | 3 | 1.110998 | 0.4 | 0.1 | 3.10546875 | 72 | 181 | 95 | 9 | 77 | 6.5 | 0 | 2 | 2 | 2 | 52.66667 | 51.66667 | 0 | 22 | 41 | 43 | 2.3 | 0.5 | 0.25 | 477.7051 | 313.1879 | 306.7693 | 0 | 10.41 | 9.28 | 8.7 | 2.25 | 7.567906 | 116 | 153 | 30 | 8.3 | 9.6 | 8.8 | 11 | 7.7 | 7.2 | 6.9 | 7.6 | 6.4 | 6.6 | 60 | 60 | 90 | 90 | 60 | 60 | 60 | 60 | 60 | 60 | 2100 | 0 | 23.81667 | 23.81667 | 0 | 451.58 | 451.58 | 2 | 10 | 61.7292 | 30.06781 | 163.6168 | 45.89023 | 24.55456 | -3.389122 | 230.6725 | 90.82446 | 9.175538 | 0.5492925 | 1.8 | 1.966667 | 1.266667 | 0.1166667 | 0 | 32 | 48833.08 | 3638.908 | 7.663129 | 8.238302 | 421.5062 | 311.0791 | 99.64055 | 12.554 | 0 | 0.9238658 | 10.845 | 11060 | 18 | 30 | 58.33333 | 105 | 18 | 200 | 346 | 2.1 | 2.3 | 1.4 | 0.2 | 56 | 11.5 | 5.9 | 62.13333 | 173 | 0 | 24 | 20 | 16 | 20 | 0 | 555.3066 | 456.4381 | 427.6584 | 425.7634 | 2.722943 | -9.095477 | -257.2913 | 581.3805 | -625.871 | 0.2665547 | 588.3429 | 0 | 30.23173 | 12.99607 | 43.2278 | 18.15405 | 11.44223 | 24.86547 | 196.6187 | 180 | 211 | 295.9823 | 270 | 317 | 297.6057 | 281 | 309 | 298.9101 | 238 | 309 | 1.763449 | 1.2 | 2.1 | 2.160363 | 0.9 | 2.7 | 1.303142 | 0.9 | 1.5 | 0.1168553 | 0 | 0.2 | 889.6543 | 821.4388 | 905.4905 | 11.24789 | 5.261858 | 73.74132 | 61.83805 | 63.79934 | 32.11532 | 453.671875 | 1.290319 | 1.203571 | 0.7721899 | 0.7621534 | 165.459 | 240.7747 | 173.2699 | 325.6385 | 3 | 3 | 4 | 4.1 | 3.8 | 3.8 | 5 | 2046.538 | 3198.743 | 0
2017-01-25 | 52.93 | 8.12 | 1.09 | 1.04 | 2.6 | 591 | 529.258 | 1 | 41279.42 | 10.09167 | 878.1826 | 890.7641 | 1657.555 | 304.1352 | 6708.333 | 720 | 529.9126 | 474.1348 | 25862.2 | 260 | 13.4613 | 45.25864 | 891.2319 |  | 866.0168 | 883.2966 |  | 904.3167 | 902.3183 | 897.4045 | 865.5623 |  | 9.964 | 5 | 28.47005 | 535.044 | 569.6 | 16.51516 | 8.36 | 46.35576 | 23 | 2.5 | 1.018819 | 0.4 | 0.5 | 3.493963 | 61 | 179 | 95 | 10 | 81 | 7 | 0 | 2 | 2 | 2 | 54 | 52 | 0 | 22 | 44 | 45 | 2.4 | 0.9 | 0.25 | 468.2858 | 312.8833 | 305.7587 | 0 | 10.57 | 10.03 | 8.22 | 5.01 | 7.41189 | 114 | 155 | 30 | 7.8 | 9 | 8.8 | 10.6 | 7.6 | 8.6 | 6.8 | 7.66 | 6.2 |  | 46 | 46 | 69 | 69 | 46 | 46 | 46 | 46 | 46 | 46 | 2100 | 0 | 24 | 24 | 0 | 752.02 | 752.02 | 2 | 20 | 53.238 | 31.06393 | 161.6175 | 43.79748 | 22.58059 | -3.723833 | 224.2717 | 91.59201 | 8.407994 | 0.573412 | 1.85 | 2.15 | 1.366667 | 0.15 | 0 | 38 | 48877.99 | 3643.077 | 7.439098 | 8.009705 | 420.3538 | 307.0913 | 99.63309 | 6.783 | 0 | 0.8955296 | 26.532 | 22470 | 20 | 31.33333 | 58.33333 | 130 | 16 | 199 | 360 | 2.2 | 2.3 | 1.5 | 0.2 | 58 | 12.08333 | 3.8 | 62.4 | 173 | 0 | 21 | 20 | 16 | 33 | 0 | 539.3371 | 455.2081 | 424.8667 | 426.1887 | 1.710799 | -14.39422 | -264.5343 | 581.7732 | -630.0323 | 0.2988127 | 588.8583 | 0 | 24.18188 | 11.75874 | 35.94062 | 17.81713 | 10.41766 | 25.59175 | 196.4191 | 156 | 215 | 295.8794 | 210 | 307 | 297.3796 | 203 | 313 | 299.1816 | 260 | 312 | 1.902718 | 0.4 | 3.2 | 2.167764 | 0.7 | 2.7 | 1.324506 | 0.9 | 1.6 | 0.1364155 | 0 | 0.2 | 888.5748 | 881.2273 | 896.4934 | 14.39279 | 7.472787 | 19.69348 | 62.43408 | 64.30515 | 33.99586 | 470 | 1.280106 | 1.206544 | 0.7709751 | 0.7621656 | 146.2269 | 234.9466 | 184.4565 | 323.9958 | 3 | 3 | 4 | 4.1 | 3.8 | 3.9 | 7 | 1891.621 | 2975.28 | 0
2017-01-26 | 53.62 | 8.49 | 1.12 | 0.7 | 2.32 | 585 | 529.092 | 1 | 41434.68 | 10.18333 | 876.4607 | 887.1239 | 1686.605 | 304.4386 | 6958.333 | 662 | 529.573 | 474.4225 | 25786.8 | 260 | 14.05569 | 41.49296 | 892.0788 |  | 863.6554 | 874.8098 |  | 900.1849 | 895.3912 | 896.6233 | 861.2081 |  | 9.964 | 10 | 28.47127 | 534.764 | 499.5 | 12.91 | 8.76 | 46.31607 | 47 | 3 | 0.6426227 | 0.4 | 0.1 | 7.391326 | 50 | 177 | 95 | 10 | 84 | 6.833333 | 0 | 2 | 2 | 2 | 54 | 52 | 0 | 22 | 43 | 46 | 2.3 | 0.6 | 0.25 | 482.9518 | 313.7533 | 306.6253 | 0 | 10.93 | 10.7 | 7.24 | 2.12 | 7.478814 | 118 | 151 | 30 | 7.2 | 8.2 | 8 | 10.4 | 6 | 5.6 | 5.6 | 6.4 | 5.2 | 5.6 | 56 | 56 | 84 | 84 | 56 | 56 | 56 | 56 | 56 | 56 | 2100 | 0 | 24 | 24 | 0 | 575.14 | 575.14 | 2 | 14 | 56.952 | 31.52489 | 161.7687 | 43.77123 | 22.04385 | -3.38354 | 224.2002 | 91.67694 | 8.323056 | 0.6036895 | 1.95 | 2.233333 | 1.316667 | 0.1333333 | 0 | 24 | 48608.43 | 3619.572 | 7.554175 | 8.007151 | 421.0171 | 306.7877 | 99.63974 | 8.422 | 0 | 0.9044308 | 29.52 | 11410 | 21 | 31.33333 | 57.66667 | 105 | 17 | 198 | 353 | 2.5 | 2.5 | 1.5 | 0.2 | 60 | 11.15 | 4.1 | 62.56667 | 173 | 0 | 21 | 19 | 16 | 32 | 0 | 540.7427 | 455.5976 | 425.8439 | 425.221 | 1.795301 | -18.40047 | -269.9265 | 581.8998 | -640.1935 | 0.3310708 | 589.0978 | 0 | 24.63898 | 12.21144 | 36.85042 | 14.94372 | 3.051077 | 27.57606 | 196.3931 | 155 | 214 | 295.6955 | 223 | 305 | 297.273 | 216 | 312 | 299.5402 | 269 | 319 | 1.881666 | 0.4 | 3 | 2.232175 | 1.2 | 2.9 | 1.311728 | 1 | 1.7 | 0.1219155 | 0 | 0.2 | 885.22 | 870.7295 | 901.1075 | 14.2423 | 6.301705 | 22.22143 | 62.59156 | 66.18569 | 35.43546 | 404.84375 | 1.283761 | 1.208382 | 0.7643849 | 0.7620823 | 146.5413 | 235.8401 | 176.9675 | 326.9659 | 3 | 3 | 4 | 4.1 | 3.8 | 3.8 | 7.4 | 2054.69136 | 3172.551 | 0
2017-01-27 | 52.52 | 8.45 | 1.15 | 0.68 | 2.42 | 595 | 529.4468 | 0.9881944 | 40945.95 | 10.225 | 888.6902 | 887.0783 | 1734.967 | 302.4038 | 6619.817 | 696 | 540.0123 | 482.5524 | 25485.2 | 250 | 14.43927 | 41.33672 | 890.7068 |  | 862.2581 | 876.5091 |  | 899.9741 | 896.0023 | 897.0192 | 872.3959 |  | 8.541 | 5 | 28.48281 | 537.141 | 511.1 | 12.91 | -2.1 | 46.06646 | 68 | 6 | 0.6595224 | 0.5 | 0.1 | 0.8757421 | 83 | 175 | 96 | 10 | 87 | 5.666667 | 0 | 2 | 2 | 2 | 54.16667 | 51 | 0 | 22 | 42 | 44 | 2.3 | 0.9 | 0.25 | 473.1587 | 311.4712 | 304.5547 | 0 | 10.95 | 10.72 | 7.81 | 2.25 | 7.546089 | 110 | 161 | 15 | 8.2 | 9.6 | 8.6 | 11 | 7.6 | 7.6 | 6 | 7.6 | 6.5 | 7.5 | 54 | 54 | 78 | 78 | 52 | 52 | 52 | 52 | 52 | 52 | 2100 | 0 | 23.71667 | 23.71667 | 0 | 426.95 | 426.95 | 0 | 14 | 54.4968 | 30.94888 | 162.5398 | 45.02245 | 23.94371 | -3.390756 | 228.1152 | 90.9901 | 9.009901 | 0.6284333 | 1.933333 | 2.1 | 1.3 | 0.1333333 | 0 | 35 | 47560.39 | 3564.121 | 7.832548 | 8.146972 | 421.0653 | 304.1842 | 99.65711 | 13.293 | 0 | 0.8898266 | 37.737 | 21510 | 23 | 31 | 56.33333 | 140 | 20 | 197 | 356 | 2.3 | 2.4 | 1.5 | 0.2 | 63 | 11 | 2.8 | 61.96667 | 173 | 0 | 21 | 19 | 16 | 31 | 0 | 545.0452 | 456.5676 | 427.7366 | 426.5766 | -0.09476917 | -28.30865 | -279.5179 | 582.6539 | -640.3548 | 0.3515233 | 589.9058 | 0 | 25.08626 | 12.63584 | 37.7221 | 15.96688 | 3.673599 | 26.74602 | 195.8381 | 123 | 231 | 295.9721 | 258 | 327 | 297.2171 | 242 | 324 | 298.8725 | 239 | 324 | 1.876875 | 0.5 | 3.3 | 2.079576 | 0.9 | 3.1 | 1.295049 | 0.6 | 1.9 | 0.1314907 | 0 | 0.2 | 886.5207 | 846.5193 | 915.9571 | 12.62989 | 5.968602 | 18.53288 | 61.68921 | 64.48672 | 34.07368 | 451.640625 | 1.297001 | 1.149619 | 0.7482936 | 0.748769 | 167.2263 | 211.2477 | 190.5045 | 322.1613 | 3 | 3 | 4 | 4.1 | 3.8 | 3.8 | 6.7 | 2262.607 | 3294.892 | 0
2017-01-28 | 52.56 | 8.64 | 1.14 | 0.71 | 2.26 | 601 | 525.2524 | 0.9979167 | 41124.6 | 9.916667 | 904.5948 | 888.4932 | 1733.313 | 304.6623 | 5929.019 | 774 | 550.5206 | 493.4143 | 25786.8 | 250 | 13.53199 | 43.03799 | 889.549 |  | 863.963 | 882.2071 |  | 901.1386 | 898.0236 | 896.0777 | 872.0829 |  | 11.231 | 5 | 28.49563 | 545.111 | 552.8 | 12.91 | -2.44 | 44.98922 | 20 | 2 | 0.6529105 | 0.4 | 0.2 | 0.8549355 | 71 | 173 | 96 | 12 | 91 | 6.333333 | 0 | 2 | 2 | 2 | 52.66667 | 51.33333 | 0 | 22 | 44 | 46 | 2.4 | 0.6 | 0.25 | 470.8562 | 312.8387 | 307.4006 | 0 | 11.01 | 10.82 | 8.88 | 4.3 | 7.493757 | 121 | 153 | 16 | 5.2 | 5.8 | 10.4 | 9.4 | 9.87 | 8.2 | 7.2 | 6.8 | 4.6 | 4.8 | 58 | 58 | 87 | 87 | 58 | 58 | 58 | 58 | 58 | 58 | 500 | 0 | 23.95 | 23.95 | 0 | 255.01 | 255.01 | 0 | 7 | 39.2424 | 31.5176 | 163.2477 | 45.19558 | 23.5986 | -3.842989 | 228.1989 | 91.34281 | 8.65719 | 0.5961542 | 1.983333 | 2.383333 | 1.4 | 0.1833333 | 0 | 27 | 48434.6 | 3617.676 | 7.820922 | 8.149961 | 421.417 | 324.4509 | 99.63364 | 7.622 | 0 | 0.8739641 | 40.725 | 10610 | 24 | 36 | 58.66667 | 142 | 18 | 198 | 351 | 2.5 | 2.6 | 1.6 | 0.2 | 65 | 9.833333 | 1.9 | 62.36667 | 173 | 0 | 20 | 19 | 16 | 36 | 0 | 551.7694 | 456.8421 | 428.4369 | 426.5044 | 0.9061564 | -4.650344 | -253.8476 | 583.3658 | -634.5161 | 0.381698 | 590.763 | 0 | 24.24628 | 12.94819 | 37.19447 | 10.37579 | 5.424464 | 21.23406 | 194.7106 | 104 | 224 | 294.1244 | 217 | 326 | 296.1706 | 219 | 362 | 298.765 | 222 | 387 | 2.037409 | 0.8 | 4 | 2.463405 | 0.4 | 4.7 | 1.466425 | 0.7 | 4 | 0.1676713 | 0 | 0.3 | 888.0326 | 868.6494 | 911.1752 | 11.80107 | 6.398315 | 25.50131 | 61.81774 | 64.31813 | 34.65729 | 527.1875 | 1.279239 | 1.225415 | 0.759632 | 0.7546835 | 149.9694 | 231.5698 | 185.4764 | 326.2512 | 3 | 3 | 4 | 4.1 | 3.8 | 3.8 | 10.45 | 2230.4 | 3096.812 | 0
2017-01-29 | 52.35 | 8.42 | 1.16 | 0.7 | 2.4 | 600 | 546.9824 | 1 | 41193.26 | 10.15833 | 911.1782 | 889.2698 | 1734.177 | 306.4824 | 6208.333 | 746 | 555.2254 | 498.9644 | 25786.8 | 250 | 12.39838 | 41.66753 | 891.8167 |  | 862.0553 | 881.4684 |  | 903.5799 | 898.8009 | 897.8977 | 861.5741 |  | 11.231 | 5 | 28.47005 | 544.231 | 568.8 | 15.60685 | -2.36 | 44.63213 | 51 | 3.5 | 0.6499546 | 0.4 | 0.1 | 0.8850586 | 59 | 171 | 96 | 13 | 94 | 6.75 | 0 | 2 | 2 | 2 | 54.33333 | 53 | 0 | 25 | 44 | 46 | 2.3 | 0.3 | 0.25 | 481.3012 | 314.2738 | 309.5244 | 0 | 10.98 | 10.8 | 7.9 | 1.7 | 7.557928 | 116 | 163 | 27 | 7.6 | 8.8 | 8.2 | 10.8 | 7.8 | 6.4 | 6 | 6.8 | 5.6 | 6 | 58 | 58 | 87 | 87 | 58 | 58 | 58 | 58 | 58 | 58 | 500 | 0 | 24 | 24 | 0 | 0 | 0 | 0 | 0 | 52.9824 | 31.90801 | 163.6514 | 46.20106 | 24.22369 | -3.281802 | 230.7944 | 90.92617 | 9.07383 | 0.5872153 | 2.366667 | 2.333333 | 1.8 | 0.1833333 | 0 | 31 | 49300.38 | 3670.595 | 7.897868 | 8.242657 | 420.4851 | 296.8711 | 99.6685 | 5.229 | 0 | 0.9116373 | 35.496 | 0 | 24 | 31 | 59 | 100 | 17 | 200 | 362 | 2.9 | 2.7 | 2.2 | 0.2 | 66 | 9.25 | 2.6 | 62.1 | 174 | 0 | 20 | 19 | 17 | 31 | 0 | 557.9729 | 456.2897 | 428.9107 | 425.5755 | 1.371817 | -2.267383 | -251.9751 | 583.9499 | -629.6774 | 0.4139561 | 591.4817 | 0 | 23.53816 | 13.09818 | 36.63633 | 7.671566 | 3.232646 | 14.98284 | 191.3287 | 99 | 265 | 292.602 | 197 | 344 | 294.1822 | 210 | 346 | 295.4848 | 181 | 373 | 2.147111 | 0.6 | 5.9 | 2.53633 | 1.2 | 6.8 | 1.606755 | 0.6 | 2.9 | 0.1926528 | 0 | 0.5 | 887.0374 | 866.4778 | 913.3372 | 14.59379 | 3.752344 | 23.24092 | 61.81573 | 64.38296 | 34.61839 | 492.421875 | 1.266559 | 1.205642 | 0.8205044 | 0.765144 | 161.7496 | 210.5487 | 182.6315 | 326.9967 | 3 | 3 | 4 | 4 | 3.8 | 3.9 | 8.8 | 2449.73 | 3122.838 | 0
2017-01-30 | 52.45 | 9.06 | 1.12 | 0.7 | 2.3 | 619 | 546.016 | 0.9972222 | 41141.1 | 10.03333 | 905.3047 | 887.3279 | 1719.511 | 307.2163 | 6727.019 | 755 | 549.998 | 492.6426 | 25711.4 | 250 | 13.12883 | 47.50703 | 886.9955 |  | 863.9254 | 877.8221 |  | 903.1596 | 897.5589 | 894.506 | 873.1795 |  | 9.886 | 2.5 | 28.49199 | 557.106 | 585.1 | 16.42 | -17.9 | 44.19571 | 39 | 3 | 0.6470442 | 0.4 | 0.1 | 5.266875 | 47 | 170 | 96 | 14 | 96 | 5.5 | 0 | 2 | 2 | 2 | 54 | 54.33333 | 0 | 23 | 43 | 45 | 2.4 | 0.8 | 0.25 | 479.1992 | 314.7213 | 310.6356 | 0 | 10.69 | 10.44 | 7.91 | 2.12 | 7.678319 | 113 | 155 | 40 | 5.4 | 5.8 | 10.2 | 9 | 9.8 | 8 | 7.2 | 7 | 5.4 | 4.8 | 58 | 58 | 87 | 87 | 58 | 58 | 58 | 58 | 58 | 58 | 700 | 0 | 23.93333 | 23.93333 | 0 | 580.52 | 580.52 | 0 | 17 | 65.496 | 30.63624 | 163.1715 | 46.55083 | 24.03717 | -3.27458 | 230.4849 | 90.99178 | 9.008223 | 0.5807183 | 2.416667 | 2.266667 | 1.416667 | 0.1833333 | 0 | 24 | 48893.58 | 3664.008 | 8.139643 | 8.231603 | 421.5332 | 274.9226 | 99.70336 | 10.463 | 0 | 0.8820937 | 36.243 | 11210 | 25 | 33 | 59 | 105 | 20 | 198 | 364 | 4 | 2.5 | 1.5 | 0.2 | 69 | 9.583333 | 3.1 | 62.36667 | 174 | 0 | 23 | 20 | 17 | 31 | 0 | 556.1108 | 455.9412 | 428.5746 | 425.7733 | 0.4518943 | -2.930511 | -247.3739 | 585.194 | -605.8387 | 0.4434364 | 592.8065 | 0 | 28.77206 | 13.32622 | 42.09828 | 11.41393 | 3.907056 | 19.89822 | 195.3835 | 102 | 268 | 295.2645 | 198 | 338 | 296.5406 | 196 | 314 | 298.5129 | 211 | 331 | 1.927757 | 0.6 | 7.4 | 2.256674 | 1.2 | 4.3 | 1.436588 | 0.3 | 2.3 | 0.1792789 | 0 | 0.3 | 887.0344 | 864.3199 | 901.8463 | 11.81985 | 5.827715 | 16.77434 | 62.21218 | 64.68127 | 32.84159 | 465.546875 | 1.311683 | 1.168848 | 0.7598052 | 0.7485058 | 194.5235 | 200.4151 | 190.9559 | 332.7194 | 3 | 3 | 4 | 4.1 | 3.8 | 3.9 | 10 | 1953.587 | 2944.001 | 0
2017-01-31 | 52.97 | 8.49 | 1.26 | 0.75 | 2.7 | 625 | 543.6888 | 1 | 41225.41 | 10.09167 | 900.9702 | 890.2008 | 1723.433 | 306.445 | 7125 | 731 | 544.3156 | 489.8379 | 26013 | 250 | 14.00327 | 44.8809 | 892.992 |  | 865.8149 | 879.1485 |  | 903.3901 | 900.2354 | 899.6236 | 871.0897 |  | 0 | 7 | 28.49061 | 557 | 589 | 16.34704 | -17.23 | 44.19571 | 28 | 2 | 0.8895798 | 0.5 | 0.2 | 3.074414 | 77 | 166 | 96 | 14 | 99 | 6.333333 | 0 | 2 | 2 | 2 | 54.33333 | 52.33333 | 0 | 22 | 43 | 44 | 2.3 | 0.6 | 0.25 | 474.281 | 314.2388 | 309.8214 | 0 | 10.78 | 10.35 | 9.03 | 2.73 | 7.72468 | 148 | 155 | 32 | 7.4 | 5.8 | 10.2 | 9.2 | 9.8 | 8.5 | 7.2 | 7 | 5 | 4.7 | 58 | 58 | 87 | 87 | 58 | 58 | 58 | 58 | 58 | 58 | 1000 | 0 | 24 | 24 | 0 | 232.49 | 232.49 | 0 | 7 | 35.7876 | 30.40378 | 164.4615 | 47.2226 | 24.63813 | -3.418017 | 232.9042 | 90.88891 | 9.111093 | 0.6360136 | 1.8 | 2.233333 | 1.4 | 0.1833333 | 0 | 32 | 48286.61 | 3622.488 | 8.264225 | 8.318006 | 419.0279 | 281.0623 | 99.70194 | 6.723 | 0 | 0.86990208 | 29.52 | 0 | 25 | 31.33333 | 57 | 110 | 17 | 200 | 361 | 2 | 2.5 | 1.6 | 0.2 | 70 | 11 | 3.4 | 62.4 | 174 | 0 | 25 | 20 | 18 | 34 | 0 | 554.2337 | 455.1644 | 428.7529 | 424.7271 | 0.4874914 | -2.772298 | -247.692 | 590.2737 | -461 | 0.4756944 | 597.6363 | 2.5 | 29.04613 | 13.14402 | 42.19015 | 15.91202 | 6.74734 | 22.33644 | 196.3633 | 115 | 230 | 295.9912 | 241 | 314 | 297.54 | 275 | 358 | 288.1454 | -170 | 319 | 1.803255 | 0.7 | 3.5 | 2.224725 | 1 | 3 | 1.368881 | 1.1 | 2.5 | 0.1855961 | 0 | 3.2 | 889.1754 | 807.3064 | 895.5849 | 13.00067 | 7.346476 | 164.8722 | 62.60543 | 64.04576 | 32.84159 | 486.484375 | 1.30639 | 1.217788 | 0.7571151 | 0.77092 | 155.1236 | 219.6786 | 176.8371 | 352.1354 | 3 | 3 | 4 | 4.1 | 3.8 | 3.8 | 10.7 | 1726.919 | 3093.016 | 0
2017-02-01 | 52.46 | 8.42 | 1.2 | 0.7 | 2.44 | 596 | 530.76 | 0.9986111 | 41266.31 | 9.958333 | 897.6136 | 892.264 | 1713.487 | 304.802 | 6133.519 | 741 | 541.2196 | 483.551 | 27596.4 | 250 | 11.8306 | 40.10615 | 890.0987 |  | 884.6046 | 881.3149 |  | 901.8112 | 898.7271 | 897.0273 | 866.939 |  | 0 | 0 | 27.4103 | 524.48 | 425.9 | 15.94 | -4.48 | 43.83865 | 38 | 2.5 | 0.6558275 | 0.4 | 0.1 | 0.8831953 | 69 | 165 | 96 | 1 | 3 | 5.25 | 0 | 2 | 2 | 2 | 52.33333 | 52 | 0 | 22 | 42 | 45 | 2.3 | 0.7 | 0.25 | 464.6735 | 312.5904 | 308.4143 | 0 | 10.73 | 10.52 | 9.28 | 2.35 | 7.728805 | 114 | 150 | 15 | 8 | 8.6 | 8.6 | 10.6 | 7.4 | 6 | 6 | 6.8 | 5.8 | 6.8 | 58 | 58 | 87 | 87 | 58 | 58 | 58 | 58 | 58 | 58 | 1300 | 0 | 23.96667 | 23.96667 | 0 | 503.59 | 503.59 | 0 | 16 | 67.17 | 29.92057 | 161.6716 | 43.49059 | 21.70455 | -3.937668 | 222.9291 | 92.03025 | 7.969749 | 0.6451859 | 1.783333 | 2.183333 | 1.3 | 0.2 | 0 | 40 | 48612.57 | 3648.29 | 8.012713 | 7.961752 | 420.7063 | 313.2925 | 99.65584 | 9.056 | 0 | 0.8905369 | 31.014 | 10550 | 1 | 32.33333 | 57.66667 | 120 | 17 | 198 | 372 | 2 | 2.4 | 1.4 | 0.2 | 2 | 12.33333 | 3.2 | 62.23333 | 173 | 0 | 25 | 20 | 18 | 31 | 0 | 539.8306 | 456.1883 | 426.0746 | 427.0522 | -1.015106 | -4.721301 | -252.9135 | 596.8289 | -19 | -0.001388889 | 596.8289 | 10 | 28.74832 | 12.12091 | 40.86923 | 14.58321 | 8.031289 | 22.85523 | 196.663 | 194 | 199 | 295.9697 | 292 | 300 | 297.5149 | 293 | 301 | 299.1372 | 284 | 310 | 1.785281 | 1.4 | 2.3 | 2.14126 | 1.8 | 2.5 | 1.280616 | 1.1 | 1.6 | 0.1963924 | 0 | 0.3 | 889.9937 | 879.702 | 900.2939 | 9.900122 | 6.989153 | 20.80847 | 61.43116 | 64.47375 | 32.78973 | 489.296875 | 1.30871 | 1.20792 | 0.7405255 | 0.8019148 | 153.3349 | 222.794 | 180.2256 | 374.0507 | 3 | 3 | 4 | 4.1 | 3.8 | 4 | 10.6 | 1938.096 | 3167.983 | 0
2017-02-02 | 51.56 | 8.49 | 1.09 | 0.6 | 2.34 | 568 | 504.1864 | 1 | 40821.73 | 9.975 | 901.6125 | 890.8894 | 1710.41 | 304.1648 | 5250 | 683 | 535.0311 | 477.8836 | 23600.2 | 255 | 10.17957 | 31.6726 | 890.5461 |  | 877.137 | 885.9271 |  | 895.3643 | 897.931 | 898.431 | 872.9153 |  | 0 | 9.61 | 26.52922 | 509.45 | 547 | 15.94 | -4.42 | 43.25664 | 36 | 3 | 0.6599469 | 0.5 | 0.1 | 1.06176 | 58 | 164 | 97 | 1 | 7 | 6.166667 | 0 | 2 | 2 | 2 | 52.33333 | 52 | 14.57 | 22 | 44 | 47 | 2.3 | 0.5 | 0.25 | 466.4148 | 312.2825 | 312.7366 | 0 | 10.88 | 10.5 | 7.8 | 2.12 | 7.714883 | 116 | 149 | 31 | 5.4 | 5.8 | 10.4 | 9.2 | 10 | 8 | 7.2 | 7 | 5.2 | 4.6 | 58 | 58 | 87 | 87 | 58 | 58 | 58 | 58 | 58 | 58 | 1600 | 0 | 24 | 24 | 0 | 430.29 | 430.29 | 0 | 13 | 36.8964 | 30.28532 | 159.8732 | 41.05354 | 19.85331 | -3.682577 | 217.0975 | 92.5514 | 7.448603 | 0.6658947 | 1.666667 | 2.1 | 1.2 | 0.1666667 | 0 | 32 | 47958.92 | 3587.653 | 7.879398 | 7.753481 | 420.935 | 284.1996 | 99.68181 | 7.702 | 0 | 0.8876521 | 34.002 | 10690 | 2 | 31.66667 | 56.66667 | 110 | 17 | 198 | 374 | 1.9 | 2.4 | 1.4 | 0.2 | 4 | 11.5 | 2.8 | 60.76667 | 173 | 0 | 26 | 18 | 17 | 34 | 0 | 522.0569 | 455.8252 | 423.7122 | 426.466 | -0.7527045 | -17.84858 | -252.5269 | 582.4044 | -66 | -0.001388889 | 582.4044 | 5 | 25.46693 | 10.88369 | 36.35062 | 14.75215 | 7.538468 | 22.28457 | 196.5492 | 194 | 215 | 295.9781 | 289 | 312 | 297.4519 | 292 | 311 | 299.1984 | 242 | 316 | 1.823754 | 1.3 | 2.3 | 2.180697 | 1.7 | 2.6 | 1.281162 | 1 | 1.5 | 0.1673183 | 0 | 0.2 | 889.4413 | 875.8848 | 893.2462 | 9.235464 | 5.956386 | 12.3098 | 60.81257 | 62.77478 | 32.7508 | 447.734375 | 1.296262 | 1.199429 | 0.7374731 | 0.7737354 | 143.8126 | 212.4658 | 187.8962 | 352.4961 | 3 | 3 | 4 | 4 | 3.8 | 3.9 | 10.6 | 1975.194 | 3157.609 | 0
2017-02-03 | 52.39 | 8.66 | 1.1 | 0.61 | 2.6 | 565 | 503.6556 | 1 | 40557.13 | 10.125 | 892.558 | 891.6959 | 1687.654 | 304.1003 | 5291.667 | 712 | 530.7002 | 473.5469 | 25560.6 | 250 | 9.828225 | 31.71671 | 893.469 |  | 875.9161 | 887.2112 |  | 893.2791 | 899.9929 | 900.3074 | 871.8801 |  | 0 | 10.34 | 26.45638 | 507.54 | 531.6 | 15.94 | -4.68 | 42.66704 | 60 | 3 | 0.6612892 | 0.5 | 0.1 | 0.911455 | 47 | 163 | 97 | 2 | 10 | 6.333333 | 0 | 2 | 2 | 2 | 54 | 52.66667 | 14.91 | 22 | 43 | 44 | 2.3 | 1.2 | 0.75 | 463.1925 | 312.4984 | 313.3927 | 0 | 10.91 | 10.62 | 7.85 | 0.93 | 7.707517 | 120 | 150 | 35 | 7.1 | 8.9 | 8.4 | 10.9 | 6.6 | 6.4 | 6.1 | 6.8 | 5.8 | 6 | 58 | 58 | 87 | 87 | 58 | 58 | 58 | 58 | 48 | 58 | 1900 | 0 | 24 | 24 | 0 | 341.3 | 341.3 | 0 | 11 | 56.3556 | 29.86347 | 159.81 | 41.21452 | 19.67227 | -3.818591 | 216.8782 | 92.69005 | 7.309946 | 0.7048473 | 1.716667 | 2.1 | 1.383333 | 0.1833333 | 0 | 26 | 47420.79 | 3547.827 | 7.860729 | 7.745651 | 419.3015 | 313.9595 | 99.64753 | 12.03 | 0 | 0.8914258 | 34.002 | 12030 | 3 | 33.33333 | 58.66667 | 110 | 17 | 286 | 348 | 2 | 2.4 | 1.9 | 0.2 | 6 | 10 | 3.5 | 61.6 | 174 | 0 | 23 | 20 | 17 | 30 | 0 | 515.3557 | 453.8229 | 422.0147 | 425.8904 | -0.3063162 | -11.50789 | -246.1341 | 576.6003 | -116 | -0.001388889 | 576.6003 | 5 | 25.74475 | 10.65279 | 36.39754 | 14.39289 | 8.173952 | 22.64771 | 196.7504 | 101 | 257 | 296.0359 | 204 | 317 | 283.7126 | -20 | 325 | 299.1272 | 259 | 363 | 1.651111 | 0.6 | 4.2 | 2.006161 | 0.6 | 2.9 | 1.415212 | 0 | 8.7 | 0.1473241 | 0 | 0.5 | 890.0436 | 885.8807 | 895.2699 | 9.602264 | 4.751186 | 12.97886 | 61.01127 | 62.54132 | 32.72488 | 477.109375 | 1.291151 | 1.197719 | 0.7793042 | 0.7479738 | 141.6288 | 220.0483 | 164.7072 | 336.7751 | 3 | 3 | 4 | 4 | 3.8 | 3.9 | 10.5 | 2066.922 | 3159.627 | 0
2017-02-04 | 52.36 | 8.63 | 1.07 | 0.58 | 2.6 | 544 | 500.6304 | 1 | 40714.09 | 10.1 | 896.6505 | 892.5255 | 1671.118 | 305.1862 | 4708.333 | 699 | 532.2923 | 474.9659 | 25711.4 | 250 | 9.44179 | 34.89163 | 890.1546 |  | 889.1262 | 882.1103 |  | 897.3532 | 899.0421 | 897.3666 | 873.5361 |  | 8.102 | 5 | 26.47168 | 491.822 | 544.2 | 22.56961 | 14.05 | 42.85955 | 43 | 4 | 0.6471995 | 0.3 | 0.1 | 0.911455 | 78 | 161 | 97 | 2 | 13 | 5.75 | 0 | 2 | 2 | 2 | 54 | 52.33333 | 0 | 22 | 43 | 46 | 2.3 | 2.4 | 1.25 | 464.9622 | 313.6592 | 314.0719 | 0 | 10.97 | 10.43 | 8.5 | 2.43 | 7.70497 | 115 | 156 | 33 | 5.4 | 5.8 | 10.4 | 8.8 | 9.8 | 8 | 7.2 | 7 | 5 | 4.8 | 58 | 58 | 87 | 87 | 58 | 58 | 58 | 58 | 68 | 58 | 1900 | 0 | 24 | 24 | 0 | 500.51 | 500.51 | 2 | 12 | 29.1204 | 29.71516 | 158.8192 | 39.93539 | 18.67381 | -3.886146 | 213.5423 | 93.07506 | 6.924938 | 0.7644665 | 1.7 | 2.15 | 1.25 | 0.1166667 | 0 | 44 | 47417.06 | 3552.354 | 7.920595 | 7.626509 | 420.8096 | 301.1143 | 99.66485 | 6.941 | 0 | 0.9202765 | 39.231 | 12170 | 4 | 32 | 58.33333 | 120 | 16 | 198 | 351 | 2 | 2.3 | 1.4 | 0.2 | 9 | 10.83333 | 2.1 | 60.53333 | 173 | 0 | 24 | 20 | 18 | 33 | 0 | 512.7406 | 454.3723 | 421.3751 | 425.8055 | -0.3690657 | -4.561614 | -245.1657 | 568.4474 | -187 | -0.001388889 | 575.7399 | 5 | 26.0655 | 10.53648 | 36.60198 | 15.28934 | 10.04154 | 22.946 | 196.4778 | 98 | 255 | 295.7167 | 223 | 303 | 297.4143 | 200 | 302 | 299.1499 | 181 | 340 | 1.70176 | 0.5 | 4.3 | 2.16595 | 0.5 | 2.6 | 1.238279 | 0.4 | 1.5 | 0.1199294 | 0 | 0.3 | 890.8342 | 882.0109 | 905.6922 | 7.636318 | 4.744167 | 12.35157 | 60.55377 | 62.5543 | 32.29689 | 473.671875 | 1.276883 | 1.194619 | 0.7833091 | 0.7526097 | 130.5484 | 206.5642 | 204.7561 | 342.4425 | 3 | 3 | 4 | 4 | 3.8 | 3.9 | 10.2 | 2121.55 | 3194.938 | 0
2017-02-05 | 51.53 | 8.58 | 1.12 | 0.61 | 2.6 | 542 | 505.3496 | 1 | 40560.35 | 10.33333 | 882.86 | 891.964 | 1648.389 | 303.8705 | 5541.667 | 684 | 517.7403 | 456.9306 | 25711.4 | 253 | 10.55184 | 33.32943 | 889.9052 |  | 886.8164 | 881.8068 |  | 896.0538 | 899.5054 | 897.6961 | 869.3131 |  | 8.102 | 5 | 26.46908 | 490.062 | 597 | 23.11 | 14.51 | 42.66704 | 41 | 3 | 0.6301268 | 0.3 | 0.1 | 1.069213 | 68 | 159 | 97 | 2 | 17 | 5.916667 | 0 | 2 | 2 | 2 | 54 | 53.33333 | 0 | 22 | 44 | 46 | 2.3 | 0.8 | 0.25 | 462.3498 | 312.2088 | 312.809 | 0 | 10.95 | 10.5 | 7.18 | 1.82 | 7.72615 | 180 | 117 | 16 | 7.4 | 7 | 10.2 | 9.8 | 10.4 | 10 | 9.2 | 8.4 | 7.8 | 8 | 58 | 58 | 87 | 87 | 58 | 58 | 58 | 58 | 58 | 58 | 1900 | 0 | 24 | 24 | 0 | 0 | 0 | 0 | 0 | 41.3496 | 29.76667 | 157.3778 | 38.74311 | 18.03025 | -3.696856 | 210.4543 | 93.18931 | 6.810692 | 0.8035766 | 1.766667 | 2.016667 | 1.083333 | 0.08333333 | 0 | 25 | 47185.99 | 3543.894 | 7.880039 | 7.516225 | 421.7 | 269.0212 | 99.69884 | 13.446 | 0 | 0.9323793 | 25.785 | 0 | 4 | 31.66667 | 57.66667 | 107 | 18 | 198 | 366 | 1.9 | 2.1 | 1.2 | 0.1 | 12 | 9.666667 | 3.9 | 61.36667 | 173 | 0 | 24 | 21 | 18 | 30 | 0 | 504.3153 | 453.7565 | 419.6774 | 424.1493 | -0.2776724 | -7.335425 | -244.2588 | 563.1564 | -260 | -0.001388889 | 570.6109 | 5 | 25.62304 | 9.968033 | 35.59108 | 15.63461 | 9.743248 | 23.47775 | 196.6831 | 193 | 200 | 296.3028 | 293 | 300 | 297.8405 | 294 | 302 | 299.2062 | 288 | 310 | 1.768145 | 1.5 | 2.1 | 1.987206 | 1.7 | 2.3 | 1.091466 | 0.9 | 1.3 | 0.0807037 | 0 | 0.2 | 889.8601 | 883.687 | 894.1648 | 8.40173 | 5.635996 | 10.49465 | 61.33755 | 62.7618 | 32.32283 | 483.046875 | 1.279732 | 1.193269 | 0.7610942 | 0.7533414 | 82.96361 | 220.4365 | 198.4158 | 346.2209 | 3 | 3.1 | 4 | 4.1 | 3.8 | 3.8 | 10.4 | 1880.613342 | 3050.081 | 0
2017-02-06 | 52.6 | 8.56 | 1.09 | 0.68 | 2.6 | 505 | 499.8344 | 0.9305556 | 40615.5 | 10.16364 | 871.1205 | 883.1441 | 1555.37 | 301.1113 | 5910.448 | 675 | 495.7198 | 443.9241 | 25485.2 | 250 | 12.96285 | 36.9136 | 881.1986 |  | 880.5467 | 868.3644 |  | 888.6056 | 890.9817 | 889.1678 | 856.5322 |  | 8.102 | 5 | 26.5505 | 457.502 | 543.3 | 23.11 | 14.36 | 43.05926 | 30 | 2 | 0.6427136 | 0.5 | 0.1 | 3.349248 | 58 | 158 | 117 | 3 | 20 | 4.5 | 0 | 2 | 2 | 2 | 54 | 53.66667 | 0 | 22 | 44 | 46 | 2.3 | 1.3 | 0.75 | 444.6896 | 309.588 | 309.8166 | 0 | 10.89 | 10.75 | 8 | 1.63 | 7.736902 | 185 | 131 | 38 | 4.4 | 4.6 | 9.6 | 8.2 | 8.6 | 7.2 | 6.4 | 5.8 | 4.6 | 4.2 | 52 | 52 | 78 | 78 | 52 | 52 | 52 | 52 | 52 | 52 | 1900 | 0 | 22.33333 | 22.33333 | 0 | 0 | 0 | 0 | 0 | 56.8344 | 29.34402 | 145.0309 | 38.02797 | 20.40162 | 0.6009437 | 204.0614 | 89.70772 | 10.29228 | 0.7964269 | 2.4 | 2.05 | 1.483333 | 0.1166667 | 0 | 26 | 44270.5 | 3371.622 | 7.397732 | 7.287909 | 419.8316 | 426.2631 | 99.4874 | 10.458 | 0 | 0.9897711 | 15.327 | 0 | 4 | 31.33333 | 59 | 115 | 17 | 198 | 363 | 3.1 | 2.2 | 3.1 | 0.3 | 15 | 11.5 | 5.3 | 61.43333 | 174 | 0 | 24 | 20 | 15 | 10 | 0 | 484.8896 | 447.8655 | 413.1671 | 421.2309 | -0.2527769 | 1.011834 | -222.7618 | 559.9438 | -370 | -0.07083333 | 567.5948 | 5 | 21.91092 | 11.10353 | 33.01445 | 19.19095 | 10.27499 | 27.40745 | 195.6321 | 191 | 212 | 296.4622 | 292 | 302 | 297.5186 | 289 | 305 | 299.1581 | 231 | 318 | 2.404177 | 0.8 | 4.1 | 1.956365 | 0.2 | 3.3 | 1.256094 | 0 | 5.4 | 0.1174514 | 0 | 0.7 | 880.6238 | 676.6147 | 948.7517 | 11.43874 | 6.70309 | 57.21386 | 60.48729 | 63.2676 | 32.8805 | 4013.4375 | 1.298629 | 1.19702 | 0.7847994 | 0.7598883 | 53.15633 | 209.8464 | 208.5921 | 339.6495 | 3 | 3.1 | 4 | 4.1 | 3.8 | 3.9 | 10.2 | 1724.881 | 2928.874 | 0
2017-02-07 | 52.39 | 8.4 | 1.05 | 0.61 | 2.46 | 543 | 523.1536 | 1 | 40661.97 | 10.14167 | 874.0566 | 890.8822 | 1619.863 | 304.1546 | 5666.667 | 697 | 522.2061 | 467.2512 | 26013 | 250 | 9.109483 | 31.11296 | 892.2699 |  | 880.0345 | 882.8151 |  | 891.8498 | 900.0173 | 898.3066 | 878.5599 |  | 8.102 | 5 | 26.47038 | 490.942 | 639.9 | 22.99917 | 14.76 | 42.78586 | 72 | 4 | 0.6291725 | 0.3 | 0.2 | 16.218 | 47 | 143 | 118 | 3 | 23 | 6.166667 | 0 | 2 | 2 | 2 | 52 | 51.66667 | 0 | 22 | 45 | 47 | 2.3 | 1.6 | 0.75 | 437.0691 | 312.1052 | 312.9894 | 0 | 10.93 | 10.9 | 8.56 | 7.38 | 7.661442 | 188 | 104 | 28 | 6.8 | 9 | 8.4 | 11 | 7 | 6.2 | 6 | 6.8 | 6 | 6 | 58 | 58 | 85 | 85 | 58 | 58 | 58 | 58 | 58 | 60 | 1900 | 0 | 24 | 24 | 0 | 1040.51 | 1040.51 | 2 | 32 | 53.6436 | 29.8551 | 157.6301 | 37.7928 | 17.58607 | -4.234978 | 208.774 | 93.605 | 6.394996 | 0.8637257 | 2.683333 | 2.416667 | 1.166667 | 0.1 | 0 | 31 | 45657.01 | 3435.026 | 7.239601 | 7.456215 | 424.0336 | 272.3321 | 99.66454 | 7.752 | 0 | 0.9634505 | 18.315 | 10740 | 5 | 31.66667 | 58 | 111 | 17 | 196 | 340 | 3 | 2.9 | 1.5 | 0.2 | 18 | 12 | 4.9 | 61 | 174 | 0 | 24 | 22 | 18 | 30 | 0 | 507.0747 | 456.1976 | 420.6649 | 427.4592 | -0.05697707 | -8.175868 | -258.3319 | 557.4985 | -442 | -0.07083333 | 565.2146 | 5 | 28.59723 | 7.801001 | 36.39823 | 19.73653 | 11.64974 | 29.61223 | 195.0267 | 120 | 201 | 295.941 | 292 | 300 | 297.9129 | 290 | 301 | 299.3913 | 234 | 331 | 2.599806 | 2 | 4.1 | 2.27502 | 1.7 | 2.8 | 1.061905 | 0.9 | 1.3 | 0.06273033 | 0 | 0.2 | 890.0507 | 886.6992 | 893.4391 | 8.184992 | 6.095223 | 12.27472 | 60.91449 | 62.60617 | 32.32283 | 716.171875 | 1.366226 | 1.079765 | 0.7545328 | 0.7356131 | 134.5006 | 147.1061 | 246.5324 | 335.2122 | 3 | 3 | 4 | 4.1 | 3.8 | 3.9 | 10.3 | 1676.775 | 2837.611 | 0
2017-02-08 | 52.13 | 8.54 | 1.09 | 0.63 | 2.36 | 517 | 416.24 | 0.9381944 | 40490.26 | 10.09091 | 859.4661 | 882.8296 | 1572.933 | 298.4072 | 5595.855 | 670 | 504.4134 | 451.3726 | 25334.4 | 260 | 10.20665 | 27.89005 | 880.1011 |  | 871.5567 | 870.2016 |  | 888.1127 | 894.3943 | 892.6112 | 859.0465 |  | 8.102 | 5 | 26.92913 | 468.062 | 555.7 | 21.93 | 14.06 | 48.00755 | 42 | 3 | 0.6111853 | 0.3 | 0.2 | 0.8378555 | 78 | 187 | 125 | 4 | 26 | 6.916667 | 0 | 2 | 2 | 2 | 53.66667 | 51.33333 | 0 | 23 | 45 | 52 | 2.3 | 0.7 | 0.25 | 426.7677 | 306.3995 | 297.9488 | 0 | 10.91 | 10.67 | 8.9 | 1.71 | 7.669794 |  |  |  | 7.4 | 7 | 10.4 | 10 | 10.4 | 9.8 | 9 | 8.6 | 8 | 8.4 | 52 | 52 | 80 | 80 | 52 | 52 | 52 | 52 | 52 | 50 | 1900 | 0 | 22.51667 | 22.51667 | 0 | 367.94 | 367.94 | 0 | 10 | 0.3 | 29.46789 | 153.5166 | 37.42626 | 19.45202 | -3.66342 | 206.7315 | 92.36275 | 7.637249 | 0.8357659 | 2.116667 | 1.983333 | 1.05 | 0.06666667 | 0 | 40 | 43654.98 | 3319.46 | 6.931962 | 7.383268 | 425.2355 | 312.6311 | 99.59571 | 5.461 | 0 | 0.8051064 | 23.544 | 10690 | 6 | 32 | 57 | 145 | 18 | 197 | 140 | 2.3 | 2.2 | 1.3 | 0.2 | 19 | 12 | 4.9 | 60.83333 | 174 | 0 | 20 | 20 | 18 | 38 | 0 | 470.9024 | 455.5571 | 420.1386 | 427.0263 | -0.645242 | -0.2371579 | -242.2408 | 556.7305 | -540 | -0.1326389 | 564.5563 | 5 | 26.16223 | 9.059849 | 35.22208 | 20.96047 | 12.01288 | 29.35285 | 195.8787 | 191 | 203 | 296.5472 | 284 | 308 | 297.9432 | 266 | 304 | 285.3442 | -172 | 370 | 2.162198 | 0.9 | 2.8 | 1.848543 | 0.3 | 2.6 | 1.00986 | 0.1 | 1.4 | 0.07668403 | 0 | 1.6 | 881.0074 | 681.8322 | 923.285 | 12.00507 | 3.342512 | 114.0416 | 60.07219 | 64.0328 | 31.76514 | 2027.421875 | 1.315417 | 1.124165 | 0.7400938 | 0.7274074 | 105.5942 | 167.6144 | 240.0543 | 324.2849 | 2.9 | 3 | 4 | 4.1 | 3.8 | 3.9 | 10.3 | 1699.605 | 2856.125 | 0
2017-02-09 | 51.61 | 8.43 | 1 | 0.63 | 2.44 | 517 | 500.2544 | 0.9375 | 40563.19 | 9.95 | 884.1037 | 877.8499 | 1598.049 | 300.6945 | 5822.222 | 697 | 512.4173 | 487.5972 | 25334.4 | 250 | 10.24694 | 27.52749 | 874.7841 |  | 878.9597 | 863.0353 |  | 884.7504 | 884.1947 | 881.3748 | 864.0448 |  | 0 | 5 | 26.46156 | 459.96 | 527.7 | 22.97101 | 14.16 | 45.40407 | 49 | 3 | 0.6152693 | 0.5 | 0.1 | 0.9496523 | 67 | 210 | 125 | 4 | 30 | 5.333333 | 1.5 | 2 | 2 | 2 | 55 | 54.33333 | 0 | 22 | 44 | 45 | 2.3 | 2.1 | 0.75 | 434.8747 | 309.1357 | 300.8281 | 0 | 10.84 | 10.67 | 9.5 | 2.58 | 7.661544 |  | 134 | 40 | 5.4 | 5.6 | 8.2 | 8.6 | 9.6 | 7.8 | 6.8 | 6 | 5.4 | 4.6 | 54 | 54 | 81 | 81 | 54 | 54 | 54 | 54 | 54 | 54 | 1900 | 0 | 22.5 | 22.5 | 0 | 709.25 | 709.25 | 2 | 19 | 37.0044 | 29.45835 | 157.5187 | 39.82986 | 19.71302 | -4.194322 | 212.8673 | 92.70968 | 7.290317 | 0.7419025 | 2.483333 | 1.933333 | 1.1 | 0.1 | 0 | 31 | 44644.96 | 3368.443 | 6.745982 | 7.602402 | 421.4354 | 310.5303 | 99.58607 | 10.64 | 0 | 0.9676101 | 23.544 | 10640 | 7 | 31.66667 | 58 | 105 | 19 | 204 | 359 | 2.8 | 2 | 1.3 | 0.2 | 22 | 10.33333 | 4.2 | 61.1 | 175 | 0 | 21 | 20 | 18 | 35 | 0 | 494.3147 | 455.4444 | 423.0373 | 425.9097 | 0.302904 | -4.236016 | -234.8411 | 556.17 | -638 | -0.1951389 | 563.1625 | 5 | 22.68879 | 10.5216 | 33.21038 | 15.27631 | 8.173952 | 22.12895 | 178.6914 | -20 | 207 | 282.3546 | 106 | 308 | 274.5837 | 0 | 303 | 276.0009 | -26 | 310 | 2.36621 | 0.2 | 4.1 | 1.759801 | 0 | 2.2 | 1.016813 | 0 | 1.3 | 0.08601852 | 0 | 0.2 | 864.5761 | 581.1851 | 912.1425 | 9.949914 | 4.198286 | 34.88403 | 59.03507 | 62.5543 | 32.28391 | 412.5 | 1.248438 | 1.081211 | 0.6781471 | 0.7040665 | 92.41802 | 256.588 | 195.915 | 313.6807 | 2.8 | 3 | 4 | 4.1 | 3.8 | 3.8 | 10.3 | 1748.934 | 2841.639 | 0
2017-02-10 | 0 | 0 | 0 | 0 | 0 | 214 | 203.7604 | 0.4166667 | 40960.68 | 10.1 | 850.4593 | 848.1931 | 1693.188 | 259.7018 | 4100 | 734 | 308.3038 | 504.1329 | 9123.4 | 250 | 11.00015 | 31.40844 | [10 empty] | 8.101 | 5 | 27.37695 | 201.421 | 541.4 | 24.23 | 14.67 | 45.13372 | 33 | 2.5 | 1.599663 | 0.5 | 0.1 | 1.068592 | 55 |  | 217 | 4 | 32 | 1.666667 | 13.5 | 2 | 2 | 2 | 54 | 52 | 0 | 23 | 44 | 44 | 2.5 | 1.4 | 0.75 | 357.7985 | 250.9565 | 247.2725 | 0 | 10.94 | 10.94 | 9.27 | 3.2 | 7.615443 | [13 empty] | 24 | 24 | 36 | 36 | 24 | 24 | 24 | 24 | 24 | 24 | 1900 | 3.25 | 6.75 | 10 | 268.51 | 89.27 | 357.78 | 0 | 11 | 51.9804 | 28.7435 | 132.6692 |  | 21.99463 | -8.433696 | 146.2301 | 90.72631 | 9.27369 | 0.8517259 | 3.3 | 3.75 | 5.65 | 0.45 | 0 | 21 | 46626.52 | 3434.6 | 6.609257 | 5.222505 | 388.5751 | 357.412 | 99.51258 | 12.224 | 0 | 0.9521514 | 22.05 | 10730 | 8 | 33 | 61 | 105 | 16 | 194 | 319 | 3.8 | 4.4 | 5.9 | 0.5 | 24 | 9.5 | 5 | 60.5 | 175 | 0 | 21 | 21 | 18 | 38 | 0 | 222.6237 | 431.1835 | 392.9823 | 400.1644 | 2.537885 | 6.295217 | -111.9933 | 554.2466 | -1039 | -0.7784722 | 561.8016 | 5 | 8.565955 | 6.796514 | 15.36247 | 16.82761 | 8.744605 | 26.53851 | 85.33481 | -20 | 216 | 159.9131 | 7 | 302 | 169.7585 | -20 | 330 | 140.5675 | -93 | 319 | 1.708446 | 0.2 | 7.7 | 1.716889 | 0 | 4.7 | 4.690597 | 0 | 53 | 0.1987303 | 0 | 1.4 | 742.8136 | 427.6676 | 977.5605 | 19.26599 | 2.687387 | 167.909 | 45.1578 | 61.56862 | 35.59108 | 4013.046875 | 0.6445498 | 0.6758311 | 0.8333279 | 0.6426307 | 15.94818 | 444.321 | 69.50794 | 78.48691 | 3 | 3 | 4.1 | 4.1 | 3.8 | 3.8 | 11 | 1753.01 | 2853.608 | 0
2017-02-11 | 52.23 | 8.7 | 0.96 | 0.62 | 2.8 | 544 | 468.9332 | 1 | 40519.45 | 10.23333 | 891.8371 | 893.0525 | 1594.997 | 310.2061 | 5041.667 | 716 | 531.1521 | 471.8407 | 25636 | 255 | 9.290812 | 29.90884 | 891.3578 |  | 893.5039 | 879.6025 |  | 899.0783 | 898.7251 | 896.0478 | 874.3465 |  | 7.174 | 5 | 26.47201 | 490.894 | 524.4 | 24.23 | 14.14 | 44.81609 | 43 | 3 | 2.355514 | 2.5 | 0.2 | 3.372849 | 82 | 142 | 217 | 5 | 35 | 6 | 0 | 2 | 2 | 2 | 54 | 52 | 0 | 23 | 44 | 47 | 2.3 | 1.1 | 0.75 | 467.213 | 319.0294 | 308.983 | 0 | 10.97 | 10.84 | 7.9 | 4.28 | 7.68674 | 184 | 124 | 42 | 7.4 | 9 | 8.4 | 11 | 6.2 | 6.4 | 6 | 6.8 | 6 | 6 | 58 | 58 | 87 | 87 | 58 | 58 | 58 | 58 | 58 | 58 | 1900 | 4.333333 | 19.66667 | 24 | 0 | 315.41 | 315.41 | 0 | 11 | 54.5232 | 31.00899 | 160.2008 | 38.00376 | 18.81854 | -4.120634 | 212.9025 | 93.09642 | 6.903585 | 0.9101757 | 2.633333 | 2.966667 | 3.5 | 0.25 | 0 | 27 | 46035.13 | 3436.664 | 7.811639 | 7.603661 | 422.4113 | 286.5705 | 99.676 | 8.299 | 0 | 0.8620096 | 24.291 | 10540 | 9 | 32.33333 | 58 | 108 | 18 | 197 | 328 | 3.3 | 4.2 | 4.6 | 0.4 | 26 | 10.66667 | 4.1 | 60.4 | 175 | 0 | 21 | 21 | 18 | 35 | 0 | 515.4145 | 458.2464 | 423.4223 | 427.8254 | 0.4612955 | -0.8386151 | -244.3516 | 553.2441 | -1110 | -0.7784722 | 560.7619 | 5 | 23.32548 | 11.08955 | 34.41503 | 18.62634 | 10.00263 | 28.74329 | 189.7984 | 17 | 223 | 286.3214 | -1 | 383 | 273.7351 | 9 | 465 | 272.1729 | -102 | 410 | 2.558898 | 0.2 | 6.1 | 2.755609 | 0 | 7.9 | 3.167725 | 0 | 12.5 | 0.2124306 | 0 | 2 | 891.3764 | 888.8847 | 894.5682 | 7.424963 | 5.606785 | 9.648054 | 60.36976 | 62.13927 | 33.8532 | 362.65625 | 1.249285 | 1.167597 | 1.358301 | 0.9582743 | 77.83741 | 97.76472 | 437.3808 | 222.9063 | 3 | 3 | 4 | 4 | 3.8 | 3.8 | 11.8 | 1247.899 | 2529.574 | 0
2017-02-12 | 51.89 | 8.7 | 0.97 | 0.6 | 2.28 | 545 | 534.8252 | 1 | 40573.47 | 10.08333 | 881.3567 | 893.3213 | 1588.716 | 308.7741 | 6083.333 | 696 | 523.2699 | 468.8847 | 25937.6 | 250 | 8.855445 | 27.60107 | 892.4228 |  | 890.5363 | 882.5462 |  | 895.6294 | 900.4412 | 898.3518 | 874.2905 |  | 7.174 | 5 | 26.47331 | 491.774 | 584.2 | 24.23 | 14.12 | 44.54743 | 36 | 2 | 2.349099 | 2.5 | 0.1 | 10.58344 | 73 | 141 | 217 | 5 | 39 | 5.083333 | 0 | 2 | 2 | 2 | 54.1 | 52.43333 | 0 | 22 | 44 | 46 | 2.3 | 0.8 | 0.25 | 460.9891 | 317.7962 | 307.7867 | 0 | 10.94 | 10.76 | 9.44 | 2.58 | 7.698349 | 97 | 146 | 15 | 7 | 8.2 | 7.8 | 9.8 | 6.2 | 5.8 | 5.6 | 6.4 | 6.4 | 5.8 | 56 | 56 | 84 | 84 | 56 | 56 | 56 | 56 | 56 | 56 | 1900 | 0 | 24 | 24 | 0 | 0 | 0 | 0 | 0 | 37.8252 | 30.71101 | 161.836 | 40.4499 | 20.34553 | -3.547345 | 219.0841 | 92.33254 | 7.667459 | 0.9111257 | 2.4 | 1.983333 | 2.65 | 0.1333333 | 0 | 30 | 46246.45 | 3446.604 | 8.157607 | 7.824433 | 420.1339 | 286.6787 | 99.69144 | 4.482 | 0 | 0.9813306 | 19.809 | 0 | 9 | 30.33333 | 54.66667 | 106 | 18 | 195 | 335 | 3 | 2.4 | 3.1 | 0.2 | 27 | 11.5 | 4.7 | 61.43333 | 173 | 0 | 23 | 21 | 18 | 33 | 0 | 517.2567 | 456.0683 | 423.99 | 424.2997 | 0.6749729 | -7.128238 | -254.4388 | 552.5094 | -1180 | -0.7784722 | 559.9966 | 5 | 24.02467 | 11.98178 | 36.00645 | 17.87676 | 9.068838 | 29.37879 | 195.9082 | 187 | 204 | 296.5379 | 290 | 301 | 295.4815 | 284 | 305 | 299.5846 | 293 | 308 | 2.1881 | 1.7 | 3 | 1.812565 | 1.5 | 2.5 | 2.503279 | 2.1 | 3.2 | 0.1037975 | 0 | 0.2 | 891.5495 | 887.9492 | 895.0708 | 7.030136 | 6.04078 | 9.202645 | 61.40008 | 63.08603 | 33.46412 | 409.140625 | 1.303031 | 1.148462 | 1.440716 | 0.8043756 | 74.77439 | 139.6436 | 513.6992 | 282.778 | 3 | 3 | 4 | 4.1 | 3.8 | 3.9 | 11.6 | 1096.651 | 2348.116 | 0
2017-02-13 | 51.9 | 8.44 | 0.94 | 0.54 | 2.48 | 540.864 | 507.366 | 1 | 40443.37 | 9.841667 | 881.0579 | 893.0235 | 1582.419 | 306.3079 | 5791.667 | 691 | 520.6071 | 465.7972 | 25786.8 | 250 | 8.471599 | 28.82568 | 888.1003 |  | 891.9036 | 884.5419 |  | 896.9156 | 900.3981 | 896.2818 | 875.1019 |  | 7.174 | 5 | 26.47754 | 488.13432 | 579.7 | 23.78751 | 14.75 | 46.7936 | 32 | 3 | 2.407638 | 2.4 | 0.1 | 2.617599 | 61 | 139 | 217 | 6 | 43 | 6.166667 | 0 | 2 | 2 | 2 | 54.66667 | 54.33333 | 0 | 22 | 44 | 46 | 2.2 | 0.8 | 0.25 | 455.4366 | 314.7912 | 305.5857 | 0 | 10.89 | 10.62 | 8.4 | 1.82 | 7.700617 | 98 | 126 | 24 | 6.8 | 7 | 10 | 10.2 | 10.4 | 9.8 | 8.8 | 8 | 7.4 | 7.8 | 58 | 58 | 87 | 87 | 58 | 58 | 58 | 58 | 58 | 58 | 1900 | 0 | 24 | 24 | 234.52 | 615.93 | 850.45 | 0 | 28 | 50.916 | 31.26076 | 161.4708 | 40.31734 | 20.31039 | -3.943754 | 218.1548 | 92.49769 | 7.502305 | 0.9007363 | 2.433333 | 1.85 | 2.316667 | 0.08333333 | 0 | 36 | 46575.79 | 3472.371 | 6.990117 | 7.791244 | 419.9931 | 283.3656 | 99.63697 | 11.03 | 0 | 0.9380658 | 19.809 | 11030 | 10 | 31.33333 | 56.33333 | 105 | 20 | 197 | 340 | 3 | 2.4 | 2.6 | 0.2 | 30 | 11 | 4.7 | 61.23333 | 173 | 0 | 22 | 18 | 17 | 31 | 0 | 515.9688 | 455.8985 | 423.6461 | 425.1848 | 0.6754028 | -6.851331 | -254.4981 | 551.5566 | -1254.136 | -0.7784722 | 559.0181 | 5 | 19.37682 | 11.74824 | 31.12506 | 17.61822 | 10.13233 | 27.07025 | 195.5385 | 115 | 203 | 296.6127 | 290 | 301 | 295.7616 | 285 | 309 | 299.5263 | 277 | 321 | 2.411074 | 0.6 | 3 | 1.742755 | 1.4 | 2 | 2.436008 | 2 | 3 | 0.08920833 | 0 | 0.2 | 891.3686 | 886.2654 | 894.6648 | 6.830839 | 5.616987 | 7.741542 | 61.41586 | 62.7618 | 33.10098 | 357.265625 | 1.324265 | 1.160326 | 1.446752 | 0.7649106 | 82.24361 | 156.4521 | 511.8165 | 305.7023 | 3 | 3 | 4 | 4.1 | 3.8 | 3.9 | 11.8 | 1138.234 | 2333.595 | 0
2017-02-14 | 51.84 | 8.55 | 0.98 | 0.58 | 2.56 | 513 | 470.3468 | 0.9451389 | 41101.43 | 10.1 | 859.1993 | 895.2746 | 1524.242 | 299.8749 | 5863.336 | 661 | 487.7032 | 469.5141 | 22620 | 250 | 10.35555 | 43.17862 | 892.6172 |  | 894.3284 | 888.1901 |  | 896.9711 | 901.5573 | 897.9834 | 870.6475 |  | 7.174 | 5 | 26.48611 | 463.614 | 505 | 16.68 | 14.9 | 46.7936 | 46 | 3 | 2.268204 | 2.2 | 0.2 | 2.863863 | 51 | 137 | 224 | 6 | 47 | 5.333333 | 0 | 2 | 2 | 2 | 53.66667 | 50.66667 | 36.76 | 22 | 43 | 56 | 2.4 | 12.2 | 3 | 422.286 | 307.4261 | 300.0648 | 0 | 10.84 | 10.7 | 9.28 | 3.9 | 7.759349 | 86 | 124 | 38 | 7 | 8.6 | 8.2 | 10.8 | 5.6 | 5.6 | 5.2 | 6 | 5.8 | 7.2 | 50 | 50 | 73 | 73 | 50 | 50 | 50 | 50 | 50 | 50 | 1900 | 0 | 22.68333 | 22.68333 | 108.47 | 442.24 | 550.71 | 2 | 14 | 40.6368 | 30.6053 | 157.3309 | 37.54597 | 19.1534 | -3.661476 | 210.3688 | 92.63583 | 7.364174 | 0.8700368 | 2.35 | 2.433333 | 2.75 | 0.1833333 | 7 | 40 | 43822.93 | 3292.873 | 7.274872 | 7.513172 | 422.2498 | 283.3513 | 99.65286 | 6.908 | 0 | 0.9168554 | 24.291 | 11390 | 11 | 31.66667 | 57.66667 | 110 | 16 | 200 | 343 | 2.8 | 3.7 | 4.3 | 0.5 | 32 | 12.83333 | 4.1 | 61.16667 | 173 | 0 | 22 | 21 | 18 | 32 | 0 | 482.455 | 452.6556 | 416.6133 | 423.3074 | 0.5496628 | -5.29357 | -238.3747 | 551.3165 | -1351 | -0.8333333 | 558.7872 | 5 | 19.13181 | 9.999927 | 29.13174 | 18.25916 | 11.29956 | 24.83953 | 183.6971 | -20 | 212 | 280.5491 | 0 | 303 | 276.8646 | -20 | 314 | 279.4784 | -48 | 310 | 2.313896 | 0 | 5.2 | 2.506335 | 0 | 4.3 | 2.85712 | 0 | 4.9 | 0.2145857 | 0 | 1.2 | 892.8421 | 771.0408 | 935.4578 | 8.182039 | 5.663121 | 48.5001 | 60.3405 | 98.53191 | 33.36036 | 2260.859375 | 1.22845 | 1.138842 | 1.271407 | 0.8246844 | 91.75031 | 140.7654 | 328.4783 | 245.4008 | 3 | 3 | 4 | 4.2 | 3.8 | 3.9 | 11.9 | 1229.553 | 2342.917 | 0
2017-02-15 | 51.79 | 8.68 | 0.98 | 0.63 | 2.84 | 546 | 508.0456 | 1 | 41188.3 | 10.275 | 858.9506 | 901.3563 | 1556.449 | 301.8573 | 6041.667 | 690 | 510.9301 | 469.7889 | 25862.2 | 250 | 9.97753 | 46.05038 | 900.8993 |  | 898.2483 | 899.865 |  | 900.0009 | 904.417 | 904.707 | 855.7813 |  | 7.174 | 2.5 | 26.47168 | 490.154 | 463.2 | 16.68 | 14.37 | 46.44734 | 46 | 3 | 2.248903 | 2.4 | 0.1 | 16.218 | 64 | 130 | 224 | 6 | 50 | 6.583333 | 0 | 2 | 2 | 2 | 54.33333 | 52.33333 | 0 | 23 | 40 | 63 | 2.3 | 2.1 | 2.5 | 436.092 | 309.6612 | 302.6501 | 0 | 10.8 | 10.5 | 7.16 | 1.3 | 7.697284 | 96 | 110 | 70 | 5.4 | 4.6 | 9.2 | 8.6 | 8.8 | 7.8 | 7.2 | 6.6 | 4.8 | 5.4 | 58 | 58 | 89 | 89 | 58 | 58 | 58 | 58 | 58 | 58 | 1900 | 0 | 24 | 24 | 233.75 | 429.66 | 663.41 | 2 | 17 | 61.6356 | 31.13057 | 159.9096 | 39.36902 | 19.50692 | -3.992253 | 214.7933 | 92.77693 | 7.22307 | 0.8561904 | 2.383333 | 2.466667 | 2.766667 | 0.2666667 | 0 | 22 | 45683.23 | 3418.196 | 8.069123 | 7.671188 | 420.913 | 269.958 | 99.70582 | 16.434 | 0 | 0.9304864 | 7.857 | 0 | 11 | 31 | 58 | 140 | 16 | 195 | 340 | 2.8 | 3.5 | 3.8 | 0.4 | 35 | 10.66667 | 6.3 | 61.66667 | 173 | 0 | 21 | 21 | 18 | 36 | 0 | 504.2831 | 455.6639 | 421.9024 | 427.1736 | 0.1896412 | -4.324806 | -258.7141 | 550.9412 | -1420 | -0.8333333 | 558.391 | 5 | 18.05952 | 9.785444 | 27.84496 | 14.05178 | 5.89136 | 24.87844 | 195.6738 | 192 | 199 | 295.8769 | 290 | 300 | 295.5518 | 285 | 301 | 299.1368 | 290 | 307 | 2.34963 | 1.6 | 3.5 | 2.340874 | 1.6 | 3.6 | 2.60223 | 1.9 | 3.9 | 0.2308322 | 0.1 | 0.5 | 895.8104 | 874.1553 | 923.0229 | 11.26417 | 1.007849 | 15.17694 | 61.47886 | 63.9031 | 34.30713 | 356.171875 | 1.302096 | 1.117387 | 1.372755 | 0.8534624 | 117.049 | 84.68338 | 495.4445 | 251.6212 | 2.9 | 3 | 4 | 4.1 | 3.8 | 3.9 | 11.8 | 1329.841908 | 2377.408 | 0
2017-02-16 | 51.29 | 8.54 | 0.91 | 0.59 | 2.84 | 545 | 493.8016 | 1 | 42904.4 | 10.075 | 862.928 | 901.0646 | 1506.436 | 301.7524 | 6750 | 726 | 508.27 | 444.0568 | 25786.8 | 250 | 2.913495 | 10.62881 | 899.1561 |  | 901.8489 | 897.4489 |  | 902.094 | 903.1236 | 902.7161 | 849.9831 |  | 7.174 | 5 | 26.46924 | 491.774 | 397.5 | 16.68 | 14.09 | 45.9045 | 46 | 3 | 2.108564 | 2.2 | 0.2 | 2.605178 | 54 | 129 | 224 | 7 | 53 | 5.166667 | 0 | 2 | 2 | 2 | 54.33333 | 55 | 0 | 22 | 43 | 56 | 2.3 | 0.9 | 0.25 | 414.4849 | 309.5113 | 303.8797 | 0 | 10.83 | 10.74 | 7.83 | 2.65 | 7.919102 | 108 | 116 | 68 | 7.4 | 7 | 10.6 | 9.8 | 10.4 | 10 | 8.6 | 8 | 7.4 | 7.8 | 56 | 56 | 84 | 84 | 56 | 56 | 56 | 56 | 56 | 56 | 1900 | 0 | 24 | 24 | 0 | 606.19 | 606.19 | 2 | 16 | 43.6116 | 30.99199 | 160.3829 | 41.2181 | 20.74329 | -3.641605 | 218.7027 | 92.1804 | 7.819605 | 0.8285864 | 2.333333 | 1.866667 | 2.066667 | 0.15 | 0 | 110 | 46181.16 | 3478.584 | 8.103029 | 7.810809 | 420.9257 | 280.053 | 99.69627 | 14.142 | 0 | 0.906058 | 25.785 | 32070 | 14 | 30.66667 | 57.33333 | 110 | 16 | 196 | 340 | 2.9 | 2.2 | 2.5 | 0.2 | 37 | 10 | 3.9 | 62 | 175 | 0 | 20 | 21 | 19 | 32 | 0 | 510.1859 | 452.5053 | 420.0343 | 424.7476 | 1.89401 | -0.1387106 | -244.2759 | 550.5495 | -1490 | -0.8333333 | 557.9811 | 5 | 18.84178 | 10.31189 | 29.15367 | 14.52477 | 6.74734 | 22.11597 | 195.7368 | 171 | 211 | 296.586 | 292 | 304 | 296.3548 | 290 | 305 | 299.2784 | 217 | 310 | 2.292433 | 1.6 | 3.3 | 1.816237 | 1.4 | 2.3 | 1.980345 | 1.5 | 2.6 | 0.1413079 | 0 | 0.3 | 899.1312 | 888.282 | 909.01 | 5.461599 | 1.154968 | 17.07202 | 61.39242 | 63.12495 | 33.84024 | 746.09375 | 1.3227 | 1.140506 | 1.337789 | 0.7422833 | 133.6639 | 122.6904 | 500.0867 | 312.5806 | 2.9 | 3 | 4 | 4.1 | 3.8 | 3.9 | 12 | 1249.937244 | 2432.352 | 0
2017-02-17 | 51.82 | 8.68 | 0.98 | 0.58 | 2.76 | 543 | 506.036 | 1 | 43094.32 | 10.1 | 858.7735 | 902.0011 | 1489.208 | 302.376 | 6791.667 | 649 | 502.6923 | 447.3838 | 25862.2 | 250 | 2.273873 | 8.042358 | 903.3861 |  | 902.2746 | 898.2086 |  | 901.4647 | 901.3291 | 905.3434 | 817.2585 |  | 8.821 | 5 | 26.47412 | 491.661 | 369.5 | 17.7432 | 14.38 | 45.8648 | 51 | 3 | 2.164817 | 3.4 | 0.4 | 2.406117 | 85 | 209 | 224 | 7 | 57 | 5.583333 | 0 | 2 | 2 | 2 | 53.66667 | 53 | 0 | 21 | 40 | 43 | 2.2 | 0.9 | 0.25 | 402.8809 | 309.4745 | 303.878 | 0 | 10.88 | 10.78 | 8.48 | 1.7 | 7.789839 | 115 | 110 | 60 | 7.4 | 8.8 | 8.2 | 10.4 | 6.6 | 6.4 | 6 | 6.6 | 5.8 | 7.8 | 60 | 60 | 90 | 90 | 60 | 60 | 60 | 60 | 60 | 60 | 1900 | 0 | 24 | 24 | 0 | 462 | 462 | 0 | 15 | 54.036 | 31.21868 | 160.2287 | 40.83968 | 19.96318 | -3.936806 | 217.0947 | 92.6178 | 7.382201 | 0.8042038 | 2.133333 | 1.683333 | 1.716667 | 0.15 | 0 | 18 | 46233.54 | 3501.177 | 7.549691 | 7.753383 | 419.3962 | 278.4791 | 99.67277 | 3.08 | 0 | 0.9319263 | 33.255 | 10550 | 15 | 30 | 58.33333 | 115 | 16 | 197 | 342 | 2.8 | 1.9 | 2 | 0.2 | 39 | 11 | 2.9 | 61.96667 | 175 | 0 | 18 | 21 | 18 | 27 | 0 | 508.2722 | 451.5068 | 418.1173 | 426.0665 | 1.300796 | -5.473207 | -259.2361 | 550.0825 | -1562 | -0.8333333 | 557.6 | 5 | 17.18857 | 10.10807 | 27.29664 | 16.10351 | 9.172595 | 22.4791 | 196.03 | 185 | 212 | 296.7817 | 280 | 307 | 296.7297 | 283 | 312 | 299.2991 | 290 | 311 | 2.129078 | 1.5 | 2.9 | 1.69197 | 1.4 | 2 | 1.772916 | 1.3 | 2.2 | 0.132941 | 0 | 0.2 | 902.0011 | 898.6526 | 905.0671 | 2.057787 | 0.9879659 | 3.442078 | 61.56829 | 63.0212 | 34.47572 | 332.96875 | 1.312586 | 1.140421 | 1.3261 | 0.7395183 | 114.9051 | 147.8216 | 484.9937 | 317.9081 | 2.9 | 3 | 4 | 4.1 | 3.8 | 3.9 | 11.9 | 1082.382 | 2342.479 | 0
2017-02-18 | 51.69 | 8.53 | 0.9 | 0.56 | 2.58 | 552 | 500.2872 | 1 | 42863.9 | 10.025 | 861.5144 | 901.9758 | 1494.55 | 303.6823 | 7166.667 | 686 | 505.2476 | 450.35 | 25711.4 | 250 | 2.029066 | 7.391563 | 902.3934 |  | 901.6118 | 899.7224 |  | 901.581 | 901.5619 | 904.9843 | 825.6768 |  | 7.71 | 5 | 26.47054 | 498.47 | 408.2 | 25.17 | 6.89 | 45.9045 | 37 | 2.5 | 2.211861 | 1.9 | 0.1 | 4.144869 | 78 | 207 | 224 | 7 | 61 | 6.5 | 0 | 2 | 2 | 2 | 54.66667 | 55.33333 | 0 | 22 | 44 | 45 | 2.3 | 0.6 | 0.25 | 423.2679 | 311.1282 | 304.7446 | 0 | 11.03 | 10.8 | 8.08 | 3.96 | 7.747871 | 96 | 122 | 38 | 6.2 | 5.5 | 10.2 | 9.3 | 10 | 8 | 6.8 | 6.8 | 6.2 | 6.4 | 58 | 58 | 87 | 87 | 58 | 58 | 58 | 58 | 58 | 58 | 1900 | 0 | 24 | 24 | 0 | 463.28 | 463.28 | 0 | 15 | 45.0072 | 30.4634 | 158.4588 | 39.91495 | 19.73913 | -3.732454 | 214.3804 | 92.53352 | 7.46648 | 0.7689545 | 1.95 | 1.666667 | 1.733333 | 0.1333333 | 0 | 26 | 46185.26 | 3505.424 | 7.573492 | 7.656444 | 424.0002 | 263.4769 | 99.69151 | 13.168 | 0 | 0.9063174 | 30.267 | 10180 | 16 | 32.33333 | 58.33333 | 115 | 19 | 198 | 370 | 2.3 | 1.8 | 2 | 0.2 | 42 | 11.33333 | 3.3 | 61.83333 | 175 | 0 | 21 | 21 | 18 | 28 | 0 | 507.9626 | 453.6948 | 419.926 | 425.1635 | 0.2957413 | -5.937477 | -253.5727 | 550.1942 | -1625 | -0.8333333 | 557.723 | 5 | 21.5346 | 9.883792 | 31.41839 | 17.68063 | 10.88453 | 24.06136 | 196.4566 | 185 | 222 | 296.8653 | 291 | 302 | 296.7699 | 288 | 302 | 299.5412 | 290 | 313 | 1.864248 | 1.5 | 2.9 | 1.654677 | 1.5 | 2 | 1.680623 | 1.3 | 2.1 | 0.1060324 | 0 | 0.2 | 901.9785 | 892.9178 | 904.8282 | 1.933171 | 0.8825175 | 18.27717 | 61.44348 | 63.03416 | 33.4771 | 324.375 | 1.310827 | 1.1498 | 1.293133 | 0.738034 | 125.8624 | 167.8988 | 506.4232 | 320.2982 | 2.9 | 3 | 4 | 4 | 3.8 | 3.9 | 12 | 1055.88306 | 2277.139 | 0
2017-02-19 | 52.4 | 8.58 | 0.95 | 0.57 | 2.64 | 553 | 511.518 | 1 | 43046.65 | 10 | 867.5482 | 903.6598 | 1490.522 | 304.1178 | 6708.333 | 639 | 510.0347 | 460.0921 | 25862.2 | 250 | 1.53064 | 4.225441 | 902.1884 |  | 902.5521 | 903.7895 |  | 902.8481 | 904.7771 | 905.8035 | 828.3377 |  | 7.71 | 5 | 26.47298 | 499.35 | 479.1 | 25.17 | 6.11 | 45.50753 | 25 | 2 | 1.991572 | 2.2 | 0.1 | 4.067853 | 64 | 205 | 224 | 8 | 64 | 5.333333 | 0 | 2 | 2 | 2 | 54.66667 | 54.66667 | 0 | 22 | 43 | 44 | 2.3 | 11 | 2.75 | 429.0076 | 311.4967 | 305.4938 | 0 | 10.81 | 10.58 | 9.43 | 3.7 | 7.771073 | 102 | 118 | 35 | 6.2 | 6.4 | 10.2 | 9.6 | 10.4 | 9 | 7.6 | 7.2 | 5.2 | 5.6 | 56 | 56 | 84 | 84 | 56 | 56 | 56 | 56 | 56 | 56 | 1900 | 0 | 24 | 24 | 0 | 0 | 0 | 0 | 0 | 43.518 | 31.52297 | 160.1343 | 41.02977 | 20.15859 | -3.77372 | 217.5489 | 92.46842 | 7.531579 | 0.788973 | 1.916667 | 1.533333 | 1.583333 | 0.1 | 0 | 26 | 46600.34 | 3522.512 | 7.698947 | 7.769604 | 421.1293 | 274.016 | 99.68506 | 8.217 | 0 | 0.9249873 | 22.05 | 0 | 16 | 30.66667 | 58.66667 | 120 | 18 | 197 | 346 | 2.2 | 1.7 | 1.6 | 0.1 | 44 | 11 | 4.4 | 61.4 | 174 | 0 | 21 | 22 | 20 | 30 | 0 | 512.3569 | 453.0547 | 420.0866 | 425.5785 | 0.7105282 | -14.77444 | -269.7709 | 550.3486 | -1687 | -0.8333333 | 557.8874 | 5 | 14.75211 | 10.207 | 24.95911 | 16.40212 | 10.58625 | 22.02519 | 196.358 | 191 | 199 | 296.7807 | 293 | 300 | 296.8186 | 293 | 301 | 299.28 | 290 | 308 | 1.935464 | 1.3 | 2.5 | 1.622336 | 1.4 | 1.8 | 1.588402 | 1.3 | 1.8 | 0.07652083 | 0 | 0.2 | 903.7376 | 899.4048 | 908.1471 | 1.598848 | 0.6961873 | 3.769033 | 61.16775 | 62.85259 | 34.51463 | 371.71875 | 1.31406 | 1.15148 | 1.240975 | 0.7357859 | 135.2149 | 177.0759 | 514.0022 | 326.0031 | 2.9 | 3 | 4 | 4.1 | 3.8 | 3.9 | 11.8 | 1092.574 | 2279.304 | 0
2017-02-20 | 51.48 | 8.45 | 0.92 | 0.58 | 2.54 | 552 | 503.9688 | 1 | 42958.89 | 9.975 | 865.7302 | 902.7729 | 1523.833 | 305.6544 | 6166.667 | 689 | 508.4771 | 474.765 | 25786.8 | 250 | 2.408081 | 8.621292 | 898.9536 |  | 901.3682 | 903.8457 |  | 902.7552 | 905.6824 | 904.0323 | 850.7959 |  | 7.71 | 5 | 26.45231 | 498.47 | 538 | 25.17 | 6.82 | 45.50753 | 40 | 3 | 2.01418 | 2 | 0.1 | 2.366367 | 52 | 202 | 224 | 8 | 68 | 5.333333 | 0 | 2 | 2 | 2 | 54.33333 | 54.66667 | 0 | 22 | 45 | 56 | 2.2 | 5.4 | 3.25 | 439.8917 | 313.6311 | 307.606 | 0 | 10.82 | 10.68 | 8.2 | 1.9 | 7.756203 | 85 | 110 | 45 | 5.4 | 5.8 | 10.4 | 9.2 | 10.2 | 8.6 | 7.4 | 7 | 5.4 | 6.6 | 58 | 58 | 87 | 87 | 58 | 58 | 58 | 58 | 58 | 58 | 1900 | 0 | 24 | 24 | 0 | 213.86 | 213.86 | 0 | 7 | 64.1088 | 31.01685 | 160.0242 | 40.3946 | 19.59747 | -3.817873 | 216.1984 | 92.70134 | 7.298665 | 0.7844142 | 1.883333 | 1.916667 | 1.6 | 0.08333333 | 0 | 22 | 46009.98 | 3465.334 | 7.984233 | 7.721372 | 421.0815 | 273.7594 | 99.69806 | 14.193 | 0 | 0.912987 | 7.857 | 0 | 16 | 29.33333 | 57.66667 | 111 | 20 | 196 | 350 | 2.5 | 2.7 | 2.1 | 0.2 | 47 | 10.5 | 6.3 | 61.23333 | 174 | 0 | 21 | 21 | 19 | 30 | 0 | 508.8893 | 453.1358 | 419.8101 | 424.4192 | 0.479782 | -8.557427 | -263.1708 | 550.4348 | -1750 | -0.8333333 | 557.9825 | 5 | 16.48213 | 10.20537 | 26.6875 | 16.25412 | 9.50979 | 22.4402 | 196.2299 | 142 | 226 | 296.5314 | 234 | 325 | 296.5168 | 239 | 304 | 299.6616 | 262 | 320 | 1.947107 | 0.8 | 2.9 | 1.722639 | 0.9 | 2.7 | 1.703679 | 0.4 | 2.3 | 0.09194908 | 0 | 0.2 | 902.6883 | 895.8558 | 906.4878 | 1.956124 | 1.075846 | 12.72113 | 61.2117 | 62.73587 | 34.359 | 330.546875 | 1.318886 | 1.161394 | 1.182375 | 0.7393174 | 142.6256 | 176.3452 | 517.7057 | 326.3509 | 2.9 | 3 | 4 | 4.1 | 3.8 | 3.9 | 12.2 | 986.578 | 2078.363 | 0
2017-02-21 | 52.59 | 8.26 | 1.07 | 0.69 | 2.36 | 536 | 475.8216 | 0.9680556 | 42611.46 | 10.05 | 877.4344 | 896.6073 | 1561.221 | 306.3547 | 5595.409 | 683 | 519.8231 | 467.3867 | 25937.6 | 250 | 6.423462 | 19.75935 | 894.8992 |  | 896.0951 | 888.4145 |  | 898.7693 | 902.1997 | 899.2659 | 850.9025 |  | 7.71 | 5 | 26.56261 | 484.39 | 466.9 | 19.46612 | 6.27 | 43.64325 | 49 | 3.5 | 1.994507 | 2 | 0.1 | 16.218 | 41 | 202 | 234 | 9 | 71 | 5.583333 | 0 | 2 | 2 | 2 | 52.66667 | 51.33333 | 0 | 22 | 44 | 46 | 2.2 | 1.1 | 0.75 | 430.7306 | 314.5467 | 306.3602 | 0 | 11.07 | 10.69 | 8.7 | 2.99 | 7.61631 | 112 | 122 | 40 | 6.4 | 5.6 | 10.2 | 9.4 | 10 | 8.2 | 6.8 | 6.6 | 6 | 6.4 | 58 | 58 | 87 | 87 | 58 | 58 | 58 | 58 | 58 | 58 | 1900 | 0 | 23.23333 | 23.23333 | 0 | 460.6 | 460.6 | 0 | 15 | 64.2216 | 31.0145 | 155.6806 | 39.19998 | 19.82008 | -3.644289 | 211.0564 | 92.33579 | 7.664207 | 0.7111567 | 2.1 | 1.85 | 1.816667 | 0.1 | 0 | 40 | 45482.52 | 3436.022 | 7.379736 | 7.537727 | 420.2538 | 287.2375 | 99.65371 | 2.978 | 0 | 0.8877269 | 27.279 | 22400 | 18 | 31 | 49 | 120 | 20 | 202 | 354 | 2.8 | 2.4 | 2.2 | 0.2 | 48 | 10.5 | 4.6 | 60.96667 | 174 | 0 | 21 | 22 | 19 | 32 | 0 | 493.7385 | 452.4369 | 418.9888 | 425.0633 | 0.02650039 | -11.80996 | -260.2092 | 550.5912 | -1829 | -0.8652778 | 558.1589 | 5 | 15.59722 | 8.554471 | 24.15169 | 15.552 | 8.809456 | 24.5153 | 196.4059 | 173 | 210 | 296.7067 | 288 | 302 | 297.1632 | 284 | 310 | 298.9357 | 246 | 318 | 1.887384 | 0.9 | 2.9 | 1.703205 | 0.4 | 2.5 | 1.621826 | 0.4 | 2.3 | 0.06978241 | 0 | 0.2 | 896.4731 | 735.9749 | 944.4771 | 5.370455 | 1.107503 | 53.58229 | 60.39702 | 63.44919 | 34.50167 | 4013.28125 | 1.316831 | 1.167161 | 1.125401 | 0.7353768 | 152.7805 | 185.6097 | 494.2177 | 325.198 | 2.8 | 3 | 4 | 4.1 | 3.8 | 3.9 | 12.2 | 1003.293 | 2099.394 | 0
2017-02-22 | 51.99 | 7.87 | 1.11 | 0.81 | 2.56 | 569 | 496.4348 | 1 | 43051.92 | 10.14167 | 873.3858 | 900.0992 | 1590.959 | 306.9133 | 5541.667 | 710 | 523.1322 | 469.482 | 25409.8 | 255 | 13.00335 | 46.2265625 | 902.0376 |  | 899.4873 | 890.3265 |  | 897.5672 | 906.7362 | 904.4402 | 859.8258 |  | 6.168 | 2.5 | 26.47184 | 509.388 | 489.7 | 13.93 | -6.78 | 43.64325 | 36 | 3 | 2.037978 | 2.2 | 0.2 | 2.31109 | 79 | 190 | 234 | 9 | 74 | 6 | 0 | 2 | 2 | 2 | 53 | 53 | 0 | 22 | 44 | 46 | 2.2 | 0.8 | 0.25 | 435.5173 | 314.3429 | 306.608 | 0 | 10.8 | 10.7 | 6.73 | 1.89 | 7.649205 | 157 | 129 | 19 | 7.8 | 8 | 9.6 | 11 | 6.8 | 7 | 6.4 | 7 | 6 | 7.2 | 58 | 58 | 87 | 87 | 58 | 58 | 58 | 58 | 58 | 58 | 1900 | 0 | 24 | 24 | 0 | 937.16 | 937.16 | 4 | 24 | 33.2748 | 30.22533 | 159.4058 | 40.54781 | 19.9569 | -3.725413 | 216.1851 | 92.49186 | 7.508142 | 0.6911464 | 1.783333 | 1.6 | 1.433333 | 0.01666667 | 0 | 21 | 45677.59 | 3446.678 | 7.556091 | 7.720896 | 421.2714 | 270.4802 | 99.68248 | 15.222 | 0 | 0.8724689 | 22.797 | 10740 | 19 | 29 | 55 | 115 | 17 | 198 | 342 | 2.2 | 1.7 | 1.8 | 0.1 | 51 | 10.33333 | 4.3 | 60.86667 | 174 | 0 | 22 | 22 | 18 | 35 | 0 | 503.8377 | 455.1594 | 422.713 | 427.0812 | 0.154198 | -2.589547 | -262.1175 | 551.4622 | -1875 | -0.8652778 | 558.9637 | 5 | 22.67738 | 9.040111 | 31.7175 | 18.27082 | 9.496828 | 27.78357 | 196.6362 | 151 | 223 | 297.0468 | 285 | 311 | 297.4616 | 289 | 308 | 299.3495 | 280 | 315 | 1.757648 | 1.2 | 3 | 1.558985 | 1.2 | 1.8 | 1.380194 | 0.9 | 1.9 | 0.03537384 | 0 | 0.2 | 900.1318 | 883.4515 | 956.8373 | 4.911812 | 3.297902 | 8.06897 | 60.58886 | 62.13927 | 33.2177 | 338.4375 | 1.331194 | 1.085862 | 1.02133 | 0.7242937 | 174.2824 | 183.197 | 446.7268 | 326.0395 | 3 | 3 | 4 | 4.1 | 3.8 | 3.9 | 12 | 989.0241 | 1740.757 | 0
2017-02-23 | 52.42 | 7.74 | 1.21 | 0.96 | 2.34 | 564 | 516.6064 | 1 | 43277.58 | 10.04167 | 885.9671 | 898.7841 | 1569.769 | 306.8567 | 4916.667 | 695 | 526.8982 | 472.1292 | 26239.2 | 250 | 12.40172 | 44.41619 | 897.3618 |  | 903.28125 | 886.9486 |  | 897.4741 | 906.9198 | 900.7189 | 854.4159 |  | 9.249 | 5 | 26.47233 | 510.569 | 416.2 | 13.93 | -6.71 | 43.64325 | 20 | 2 | 2.018278 | 2.2 | 0.2 | 2.261713 | 69 | 188 | 235 | 9 | 76 | 5.583333 | 0 | 2 | 2 | 2 | 53.33333 | 57.33333 | 0 | 22 | 44 | 45 | 2.3 | 0.8 | 0.25 | 431.6205 | 315.2636 | 315.8623 | 0 | 10.82 | 10.59 | 7.15 | 2.79 | 7.674174 | 100 | 140 | 15 | 7.6 | 9 | 8.4 | 11 | 6.8 | 6.6 | 6.2 | 6.8 | 6.2 | 7.4 | 56 | 56 | 87 | 84 | 56 | 56 | 56 | 56 | 56 | 56 | 1900 | 0.5 | 23.5 | 24 | 0 | 434.05 | 434.05 | 0 | 13 | 52.5564 | 30.29166 | 160.177 | 41.84239 | 20.30702 | -3.808335 | 218.518 | 92.44974 | 7.550261 | 0.6472883 | 1.866667 | 1.516667 | 1.45 | 0.05 | 0 | 20 | 45769.32 | 3461.621 | 7.831013 | 7.804215 | 419.5151 | 270.6273 | 99.69489 | 9.711 | 0 | 0.9159688 | 13.086 | 0 | 19 | 29 | 56 | 127 | 17 | 194 | 340 | 2.3 | 1.6 | 1.7 | 0.1 | 53 | 9 | 5.6 | 60.03333 | 174 | 0 | 22 | 21 | 20 | 31 | 0 | 503.8861 | 452.5954 | 420.8192 | 426.6491 | 1.536929 | -8.839095 | -275.679 | 552.0286 | -1926 | -0.8652778 | 559.6091 | 5 | 20.322 | 9.252082 | 29.57408 | 19.15479 | 12.03882 | 25.60472 | 196.1522 | 135 | 270 | 296.6146 | 253 | 322 | 285.3208 | -18 | 317 | 299.2798 | 222 | 350 | 1.879155 | 0.5 | 3.7 | 1.567242 | 0.5 | 2.3 | 1.454587 | 0 | 6.4 | 0.06750116 | 0 | 0.2 | 898.9272 | 891.7765 | 903.9265 | 5.445973 | 2.990265 | 11.26593 | 60.01796 | 61.41299 | 33.12692 | 342.65625 | 1.339425 | 1.093118 | 0.9931327 | 0.7244506 | 201.8257 | 172.5566 | 388.3724 | 331.345 | 3 | 3 | 3.9 | 4.1 | 3.8 | 4 | 14.09 | 819.8382 | 1725.202 | 0
2017-02-24 | 52.29 | 7.69 | 1.14 | 0.91 | 2.54 | 565 | 508.6984 | 1 | 42969.58 | 10.13333 | 877.6951 | 900.1384 | 1614.072 | 304.1388 | 5916.667 | 689 | 521.9422 | 468.4766 | 24429.6 | 260 | 4.85972 | 16.87379 | 900.7359 |  | 899.3171 | 905.0986 |  | 891.0809 | 901.5928 | 903.005 | 831.4759 |  | 7.787 | 5 | 26.46891 | 509.987 | 494.5 | 13.93 | -6.91 | 43.28601 | 43 | 3 | 2.009809 | 3.7 | 0.1 | 2.261713 | 60 | 187 | 235 | 10 | 81 | 5.75 | 0 | 2 | 2 | 2 | 55 | 53.33333 | 38.66 | 22 | 43 | 47 | 2.3 | 0.9 | 0.25 | 434.735 | 312.3109 | 315.601 | 0 | 10.86 | 10.55 | 8.11 | 2.37 | 7.670947 | 111 | 142 | 15 | 7.4 | 9.2 | 8.6 | 11 | 6.8 | 6.8 | 6 | 7 | 6 | 7.8 | 60 | 60 | 87 | 90 | 60 | 60 | 60 | 60 | 60 | 60 | 1900 | 3.833333 | 20.16667 | 24 | 0 | 519.78 | 519.78 | 0 | 16 | 62.9184 | 30.84341 | 159.2209 | 40.7857 | 20.33646 | -3.608155 | 216.7349 | 92.28167 | 7.718326 | 0.590939 | 1.933333 | 1.683333 | 1.616667 | 0.1 | 0 | 21 | 45463.24 | 3441.389 | 8.315985 | 7.740533 | 422.5961 | 280.2875 | 99.70487 | 7.51 | 0 | 0.9003512 | 28.026 | 22450 | 20 | 30.33333 | 56.33333 | 120 | 18 | 195 | 343 | 2.2 | 1.8 | 1.8 | 0.1 | 55 | 10 | 3.6 | 60.36667 | 174 | 0 | 22 | 21 | 19 | 35 | 0 | 506.6845 | 455.0035 | 423.0076 | 426.4568 | -0.4564868 | -4.326076 | -271.6103 | 552.5893 | -1976 | -0.8652778 | 560.1787 | 5 | 19.24448 | 9.549825 | 28.79431 | 19.22722 | 10.17124 | 29.48255 | 195.4958 | 101 | 233 | 296.7889 | 269 | 317 | 296.9743 | 263 | 324 | 286.5809 | -136 | 357 | 1.940147 | 0.6 | 5.6 | 1.659589 | 0.8 | 2.3 | 1.573509 | 0.8 | 2.5 | 0.0620463 | 0 | 0.8 | 900.109 | 892.7672 | 911.1145 | 3.968238 | 1.882762 | 12.2424 | 60.46605 | 62.7618 | 33.50302 | 447.34375 | 1.342779 | 1.082705 | 1.014334 | 0.7135762 | 209.1021 | 171.7661 | 417.2722 | 324.3698 | 3 | 3 | 4 | 4.1 | 3.8 | 3.9 | 13.1 | 1037.945 | 2164.256 | 0
2017-02-25 | 51.18 | 7.88 | 1.07 | 0.82 | 2.36 | 571 | 507.112 | 1 | 43174.68 | 10.14167 | 901.366 | 899.4206 | 1620.301 | 303.6885 | 5833.333 | 688 | 531.7787 | 477.4403 | 25485.2 | 255 | 3.094015 | 10.50797 | 897.6528 |  | 905.6805 | 898.2376 |  | 898.0719 | 898.0739 | 898.8068 | 833.3111 |  | 7.787 | 2.5 | 26.46956 | 512.767 | 512.1 | 16.72315 | -10.44 | 42.61678 | 39 | 2.5 | 2.011771 | 2.2 | 0.1 | 2.24867 | 81 | 184 | 236 | 10 | 84 | 6.833333 | 0 | 2 | 2 | 2 | 53.66667 | 52.66667 | 0 | 23 | 44 | 47 | 2.2 | 0.6 | 0.25 | 431.9211 | 312.3962 | 315.4157 | 0 | 10.97 | 10.7 | 8.1 | 1.69 | 7.632714 | 105 | 138 | 15 | 7 | 8 | 9 | 11 | 6.8 | 7.8 | 6.8 | 7.4 | 6.2 | 7.4 | 60 | 60 | 86 | 89 | 60 | 60 | 60 | 60 | 59 | 59 | 1900 | 0 | 24 | 24 | 0 | 536.53 | 536.53 | 0 | 17 | 39.582 | 31.13278 | 162.2253 | 43.24215 | 21.50408 | -3.639025 | 223.3325 | 92.00069 | 7.999306 | 0.5181689 | 2.166667 | 1.783333 | 1.583333 | 0.08333333 | 0 | 27 | 46119.07 | 3465.9 | 8.389728 | 7.97616 | 419.0847 | 288.089 | 99.6997 | 7.537 | 0 | 0.8881121 | 42.219 | 21730 | 22 | 32.66667 | 58.33333 | 115 | 18 | 195 | 346 | 2.5 | 1.9 | 1.8 | 0.1 | 57 | 10 | 1.7 | 60.5 | 174 | 0 | 21 | 21 | 17 | 33 | 0 | 517.6429 | 453.8331 | 424.2329 | 424.0116 | -0.8315705 | -1.722392 | -264.9567 | 553.3521 | -2020 | -0.8652778 | 560.9497 | 5 | 18.46254 | 10.36132 | 28.82386 | 16.54944 | 10.30092 | 26.6293 | 195.8765 | 180 | 216 | 296.6564 | 290 | 301 | 296.9012 | 293 | 302 | 299.3359 | 282 | 314 | 2.213596 | 1.5 | 2.6 | 1.800088 | 1.5 | 2 | 1.583826 | 1.1 | 2 | 0.08672107 | 0 | 0.2 | 899.3282 | 894.5173 | 904.4346 | 2.373895 | 1.374715 | 4.549571 | 60.42719 | 61.72427 | 33.81429 | 374.0625 | 1.367667 | 1.002975 | 0.9715722 | 0.725873 | 208.649 | 187.7911 | 390.6772 | 337.8352 | 3 | 3 | 4 | 4 | 3.8 | 3.8 | 12.6 | 962.5251 | 2114.73 | 0
2017-02-26 | 51.02 | 8.03 | 1 | 0.74 | 2.26 | 579 | 514.382 | 1 | 43541.24 | 10.075 | 908.4459 | 902.7199 | 1607.077 | 306.7316 | 5166.667 | 773 | 537.1436 | 482.7342 | 26013 | 250 | 2.668613 | 8.659309 | 901.5022 |  | 901.3237 | 902.2557 |  | 903.0629 | 903.9169 | 904.258 | 843.9532 |  | 7.787 | 2.5 | 26.79753 | 519.807 | 504.7 | 22.84 | -10.94 | 42.25956 | 41 | 3 | 2.019855 | 2.3 | 0.2 | 4.602304 | 72 | 182 | 236 | 11 | 88 | 5.166667 | 0 | 2 | 2 | 2 | 54 | 53.33333 | 0 | 23 | 42 | 46 | 2.3 | 0.6 | 0.75 | 434.9318 | 315.0004 | 318.8461 | 0 | 10.74 | 10.54 | 8.69 | 3.19 | 7.685441 | 107 | 135 | 15 | 5.6 | 5.8 | 10.4 | 8.8 | 9.8 | 8.4 | 7.2 | 7 | 5.2 | 5 | 60 | 60 | 87 | 90 | 60 | 60 | 60 | 60 | 60 | 60 | 1900 | 0 | 24 | 24 | 0 | 0 | 0 | 0 | 0 | 53.382 | 29.76409 | 160.628 | 41.94731 | 20.89019 | -3.805024 | 219.6605 | 92.22201 | 7.77799 | 0.5004474 | 2.45 | 1.866667 | 1.516667 | 0.1 | 0 | 35 | 47400.66 | 3598.057 | 8.50509 | 7.845017 | 420.9239 | 276.7488 | 99.716 | 11.205 | 0 | 0.8883972 | 31.014 | 0 | 22 | 39 | 56 | 121 | 19 | 202 | 374 | 2.9 | 2 | 1.7 | 0.2 | 59 | 10 | 3.2 | 60.23333 | 173 | 0 | 20 | 21 | 18 | 32 | 0 | 522.0234 | 453.7554 | 422.3136 | 425.2619 | 1.797136 | -7.302248 | -269.5637 | 554.3725 | -2056 | -0.8652778 | 561.9776 | 5 | 25.0639 | 10.09982 | 35.16372 | 20.4887 | 13.72482 | 28.21154 | 195.034 | 93 | 248 | 296.4079 | 292 | 303 | 297.1721 | 292 | 318 | 298.2862 | 238 | 342 | 2.451088 | 0.8 | 4.6 | 1.853149 | 1.5 | 2.3 | 1.528163 | 0.9 | 2 | 0.1154271 | 0 | 0.3 | 902.933 | 896.2288 | 909.8933 | 2.76027 | 0.6890971 | 8.427592 | 59.72114 | 61.87989 | 32.33579 | 443.125 | 1.377815 | 0.9415203 | 0.9274004 | 0.7309996 | 171.3528 | 205.6796 | 348.0696 | 342.9061 | 3 | 3 | 4 | 4.1 | 3.2 | 3.9 | 14 | 864.682614 | 2042.781 | 0
2017-02-27 | 51.72 | 8.34 | 1.07 | 0.7 | 2.6 | 587 | 522.742 | 1 | 43216.97 | 10.04167 | 911.6723 | 902.3697 | 1601.323 | 309.2273 | 5666.667 | 720 | 540.6245 | 495.5188 | 25937.6 | 250 | 1.875675 | 7.615112 | 902.4713 |  | 901.5068 | 902.5454 |  | 900.1251 | 903.5963 | 903.9733 | 837.8912 |  | 7.787 | 2.84 | 27.21077 | 527.187 | 566 | 22.84 | -10.15 | 42.29925 | 36 | 2 | 2.036853 | 2.2 | 0.2 | 9.982529 | 62 | 180 | 236 | 11 | 91 | 6.166667 | 0 | 2 | 2 | 2 | 53.33333 | 53.66667 | 0 | 23 | 45 | 49 | 2.2 | 5.2 | 2.25 | 445.4405 | 317.9203 | 320.7636 | 0 | 10.82 | 10.69 | 8.4 | 1.89 | 7.684414 | 118 | 130 | 19 | 7.4 | 9 | 8.4 | 11 | 6.6 | 6.8 | 6.4 | 6.8 | 6.8 | 8.2 | 60 | 60 | 90 | 90 | 60 | 60 | 60 | 60 | 60 | 60 | 1900 | 0 | 24 | 24 | 0 | 633.42 | 633.42 | 2 | 15 | 47.322 | 31.5963 | 160.7509 | 42.11221 | 20.74475 | -3.66924 | 219.9386 | 92.23624 | 7.763761 | 0.5705886 | 2.883333 | 1.966667 | 1.516667 | 0.1166667 | 0 | 35 | 47757.94 | 3625.408 | 7.629144 | 7.854949 | 420.953 | 287.3875 | 99.66627 | 8.964 | 0 | 0.8905315 | 22.05 | 0 | 22 | 31.66667 | 59 | 116 | 20 | 199 | 360 | 3.7 | 2.1 | 1.9 | 0.2 | 61 | 10.5 | 4.4 | 60.7 | 174 | 0 | 20 | 22 | 17 | 34 | 0 | 528.4625 | 455.4128 | 424.681 | 425.7862 | 1.563795 | -7.764751 | -270.6219 | 555.621 | -2084 | -0.8652778 | 563.233 | 5 | 19.80952 | 10.49457 | 30.30409 | 21.73667 | 13.84156 | 29.0805 | 194.7688 | 96 | 202 | 296.1907 | 293 | 300 | 296.9365 | 293 | 301 | 299.3454 | 291 | 308 | 2.901697 | 1 | 4.2 | 1.963998 | 1.8 | 2.2 | 1.62273 | 1.3 | 2 | 0.1007442 | 0 | 0.2 | 902.4163 | 896.5546875 | 907.4286 | 1.947204 | 0.7277934 | 5.393362 | 60.75952 | 62.60617 | 34.20338 | 375.703125 | 1.394132 | 0.9399989 | 0.9155148 | 0.7259631 | 159.1889 | 206.4522 | 340.4468 | 336.2163 | 3 | 3 | 4 | 4.1 | 3.8 | 3.9 | 14.2 | 808.0155 | 1968.852 | 0
2017-02-28 | 51.38 | 8.23 | 1.16 | 0.7 | 2.76 | 596 | 624.1468 | 1 | 43368.08 | 10.05 | 901.0293 | 902.7024 | 1610.42 | 309.0059 | 6291.667 | 644 | 536.8832 | 435.3341 | 25560.6 | 250 | 2.289959 | 8.11599 | 902.1858 |  | 903.1422 | 903.7114 |  | 898.3852 | 904.4555 | 904.3343 | 835.8919 |  | 7.787 | 0 | 27.62243 | 532.267 | 334.9 | 22.84 | -7.47 | 41.66029 | 51 | 3 | 2.025794 | 2.1 | 2 | 2.292146 | 52 | 179 | 236 | 12 | 94 | 5.833333 | 0 | 2 | 2 | 2 | 54 | 53.66667 | 0 | 24 | 45 | 72 | 2.2 | 1.3 | 1 | 449.7598 | 317.7459 | 320.6749 | 0 | 10.87 | 10.59 | 8.69 | 2.62 | 7.644551 | 116 | 144 | 25 | 5.4 | 6 | 10.4 | 9.4 | 10.8 | 9 | 7.4 | 7.2 | 6 | 5.2 | 58 | 58 | 92 | 87 | 58 | 58 | 58 | 58 | 58 | 58 | 1900 | 0 | 24 | 24 | 0 | 448.99 | 448.99 | 0 | 14 | 52.68 | 32.99646 | 162.958 | 44.5868 | 23.5446 | -3.240901 | 227.8485 | 91.08895 | 8.911054 | 0.6343812 | 3.366667 | 2.066667 | 1.733333 | 0.08333333 | 0 | 30 | 45599.27 | 3444.101 | 7.59666 | 8.137447 | 422.3598 | 324.1045 | 99.62179 | -16.434 | 0 | 1.047226 | 38.484 | 22870 | 24 | 32 | 57.33333 | 120 | 25 | 195 | 350 | 4.4 | 2.9 | 2 | 0.1 | 62 | 10 | 2.7 | 61.6 | 173 | 0 | 19 | 20 | 17 | 35 | 0 | 530.8347 | 457.4136 | 429.0051 | 425.8029 | 1.27984 | -3.966211 | -270.5074 | 570.3762 | -1743 | -0.8652778 | 577.9947 | 5 | 14.16723 | 11.35158 | 25.51881 | 22.56611 | 14.98284 | 30.04022 | 189.6179 | -20 | 202 | 291.5528 | -20 | 314 | 296.7391 | 225 | 358 | 298.8797 | 239 | 316 | 3.236037 | 0.2 | 10 | 1.873372 | 0 | 8.5 | 1.696257 | 0.7 | 2.2 | 0.1170891 | 0 | 0.2 | 902.6447 | 897.6586 | 908.0186 | 2.155005 | 0.8279826 | 5.548086 | 61.51976 | 62.82664 | 35.12419 | 435.78125 | 1.360942 | 0.9966209 | 0.9391776 | 0.7267999 | 106.9416 | 187.789 | 347.5993 | 338.9276 | 3 | 3 | 4 | 4.1 | 3.8 | 3.9 | 14.6 | 1000.031 | 2298.969 | 0
2017-03-01 | 51.75 | 8.22 | 1.21 | 0.7 | 2.82 | 608 | 535.8528 | 1 | 44051.84 | 10 | 894.4324 | 901.1125 | 1612.918 | 309.1453 | 6875 | 696 | 539.2552 | 479.5724 | 25937.6 | 256 | 5.719491 | 23.48685 | 900.4148 |  | 899.1988 | 906.5572 |  | 892.1307 | 904.2567 | 904.1168 | 829.0956 |  | 10.77 | 0 | 28.16012 | 545.81 | 351.5 | 19.18632 | -10.51 | 41.14433 | 50 | 4 | 2.043512 | 2.1 | 0.2 | 2.445867 | 43 | 177 | 237 |  | 3 | 7.5 | 0 | 2 | 2 | 2 | 54.66667 | 55.33333 | 0 | 24 | 46 | 48 | 2.2 | 0.8 | 0.25 | 452.3027 | 317.8782 | 320.8388 | 0 | 10.84 | 10.7 | 7.46 | 3.07 | 7.627371 | 110 | 130 | 15 | 7.2 | 9.2 | 8.4 | 10.8 | 6.6 | 6.6 | 6.2 | 6.8 | 6.6 | 8.2 | 56 | 56 | 79 | 84 | 56 | 56 | 56 | 56 | 56 | 56 | 1900 | 0 | 24 | 24 | 0 | 739.38 | 739.38 | 0 | 22 | 42.4728 | 33.52097 | 163.4136 | 45.87308 | 24.78126 | -3.577141 | 230.4908 | 90.80045 | 9.199551 | 0.6510782 | 3.233333 | 1.883333 | 1.65 | 0.1166667 | 0 | 34 | 46173.96 | 3480.365 | 7.821703 | 8.231814 | 421.8356 | 344.2074 | 99.61136 | 11.201 | 0 | 0.8813368 | 27.279 | 0 |  | 28.66667 | 55.66667 | 122 | 20 | 198 | 350 | 3.6 | 2 | 1.8 | 0.2 | 3 | 10 | 3.7 | 62.2 | 174 | 0 | 18 | 22 | 16 | 33 | 0 | 538.2261 | 456.3739 | 429.5431 | 424.1557 | 2.237812 | -12.49724 | -282.8504 | 608 | -7 | 0 | 618.77 | 17.5 | 11.15293 | 11.85509 | 23.00803 | 20.96084 | 13.58215 | 30.98697 | 194.2695 | 191 | 198 | 296.2836 | 286 | 302 | 296.6969 | 294 | 300 | 299.2464 | 290 | 308 | 3.212071 | 2.5 | 3.8 | 1.965066 | 1.6 | 2.2 | 1.718315 | 1.3 | 2.3 | 0.1286597 | 0 | 0.2 | 901.0293 | 894.1642 | 907.3168 | 4.289191 | 0.806895 | 9.619487 | 62.07471 | 63.57887 | 35.31874 | 475.9375 | 1.377171 | 1.012414 | 0.9212528 | 0.7273503 | 127.1853 | 181.4306 | 334.272 | 342.2832 | 3 | 3 | 4 | 4.1 | 3.8 | 3.9 | 12.6 | 1387.732 | 2565.831 | 0
2017-03-02 | 52.22 | 8.55 | 1.21 | 0.87 | 2.84 | 608 | 532.1076 | 0.9895833 | 44067.78 | 10.025 | 886.7413 | 900.4275 | 1634.75 | 309.2281 | 6652.632 | 702 | 545.2547 | 455.0274 | 26013 | 260 | 9.236873 | 41.56012 | 898.6679 |  | 897.0751 | 906.0503 |  | 896.2547 | 900.9349 | 903.5819 | 843.1316 |  | 8.538 | 5 | 28.58865 | 548.578 | 299.8 | 12.16 | -10.6 | 40.66956 | 45 | 11 | 2.063716 | 2.2 | 0.1 | 2.275066 | 77 | 175 | 237 |  | 5 | 5.833333 | 0 | 2 | 2 | 2 | 55 | 54.16667 | 0 | 24 | 44 | 60 | 2.3 | 0.7 | 0.25 | 458.4817 | 318.2467 | 317.5944 | 0 | 10.89 | 10.81 | 7.75 | 1.82 | 7.596732 | 107 | 117 | 18 | 5.2 | 5.8 | 10.6 | 9.2 | 10 | 8 | 7.2 | 7 | 5.2 | 5.8 | 50 | 50 | 75 | 75 | 50 | 50 | 50 | 50 | 50 | 50 | 1900 | 0.5 | 23.25 | 23.75 | 0 | 769.11 | 769.11 | 3 | 18 | 32.9976 | 33.23057 | 161.5263 | 45.57063 | 25.41749 | -3.546232 | 228.9682 | 90.44791 | 9.552095 | 0.7948356 | 2.766667 | 2.033333 | 1.566667 | 0.1166667 | 0 | 33 | 46782.57 | 3513.112 | 7.740688 | 8.177436 | 425.1701 | 381.7355 | 99.56386 | 11.205 | 0 | 0.875177 | 16.074 | 0 |  | 26.66667 | 55.33333 | 128 | 17 | 195 | 340 | 3.1 | 2.5 | 1.7 | 0.2 | 5 | 10 | 5.2 | 62 | 174 | 0 | 17 | 21 | 16 | 35 | 0 | 544.277 | 457.286 | 429.4692 | 427.7627 | 2.058941 | -13.37376 | -284.6927 | 611.1832 | -14 | -0.01041667 | 620.8878 | 17.5 | 13.15688 | 11.81213 | 24.96901 | 13.83941 | 9.898873 | 20.22246 | 195.0316 | 187 | 198 | 296.2781 | 143 | 312 | 297.1041 | 292 | 302 | 299.3358 | 287 | 313 | 2.670233 | 1.7 | 3.7 | 1.952164 | 0.8 | 2.6 | 1.573602 | 0.9 | 2.5 | 0.09520139 | 0 | 0.2 | 900.4767 | 885.7434 | 923.0424 | 4.350878 | 1.576874 | 12.19317 | 62.26092 | 64.07171 | 35.6689 | 540.234375 | 1.367005 | 1.023011 | 0.8665615 | 0.7214695 | 132.0398 | 170.6942 | 303.337 | 342.17 | 2.9 | 3 | 4 | 4.1 | 3.8 | 3.8 | 11 | 1727.735 | 2845.414 | 0
2017-03-03 | 51.1 | 8.8 | 1.18 | 0.66 | 2.78 | 611 | 543.6532 | 1 | 43949.55 | 9.975 | 878.6619 | 900.2641 | 1653.425 | 308.1483 | 6625 | 709 | 550.1163 | 493.3127 | 25409.8 | 270 | 12.27809 | 39.86864 | 896.9741 |  | 893.3751 | 904.1317 |  | 903.7536 | 899.1078 | 904.2424 | 867.946 |  | 8.538 | 5 | 28.43376 | 551.218 | 353 | 12.16 | -10.2 | 40.27269 | 36 | 2 | 2.094094 | 2.2 | 0.2 | 2.33407 | 70 | 174 | 237 | 1 | 10 | 3.5 | 0 | 2 | 2 | 2 | 55 | 53.33333 | 0 | 23 | 44 | 44 | 2.2 | 0.9 | 0.25 | 447.4055 | 316.9629 | 314.3471 | 0 | 10.96 | 10.68 | 8.19 | 2.4 | 7.59987 | 102 | 118 | 28 | 7.4 | 9 | 8.3 | 11.1 | 6.6 | 6.9 | 6.2 | 7 | 6.8 | 8.7 | 56 | 54 | 81 | 81 | 54 | 54 | 54 | 54 | 54 | 54 | 1900 | 9.333333 | 14.66667 | 24 | 0 | 417.38 | 417.38 | 0 | 12 | 52.2732 | 31.4701 | 161.1576 | 44.69928 | 23.13559 | -3.427904 | 225.5645 | 91.26295 | 8.737049 | 0.7663068 | 2.366667 | 1.916667 | 1.416667 | 0.06666667 | 0 | 27 | 49307.75 | 3712.455 | 7.303077 | 8.055875 | 420.586 | 331.9769 | 99.59502 | 4.397 | 0 | 0.8897761 | 22.797 | 11120 | 1 | 29 | 55.33333 | 124 | 19 | 201 | 363 | 2.7 | 2 | 1.5 | 0.1 | 7 | 10.66667 | 4.3 | 62.16667 | 174 | 0 | 22 | 21 | 16 | 29 | 0 | 543.0382 | 453.5421 | 424.8234 | 425.9334 | 0.7500753 | 5.892911 | -294.3047 | 611.122 | -18 | -0.01041667 | 620.4363 | 12.5 | 19.31489 | 11.19375 | 30.50864 | 12.44667 | 10.30092 | 16.94122 | 195.6008 | 183 | 199 | 296.5387 | 293 | 306 | 297.2077 | 294 | 301 | 298.9722 | 291 | 308 | 2.373662 | 2 | 2.8 | 1.864942 | 1.6 | 2.3 | 1.42135 | 1.2 | 1.7 | 0.08966898 | 0 | 0.2 | 900.2733 | 896.0376 | 903.5262 | 3.765941 | 2.890065 | 7.759487 | 62.10183 | 64.21437 | 32.85456 | 469.375 | 1.379367 | 0.9325028 | 0.8211256 | 0.7267881 | 152.8714 | 178.8316 | 268.0013 | 345.5219 | 3 | 3 | 4 | 4.1 | 3.8 | 3.8 | 11.6 | 1870.014 | 3099.901 | 0
2017-03-04 | 49.9 | 8.66 | 1.16 | 0.77 | 3.04 | 602 | 500.1104 | 0.9965278 | 44056.88 | 10.11667 | 909.3507 | 899.9043 | 1605.166 | 311.3628 | 4766.551 | 743 | 572.0898 | 513.342 | 25862.2 | 255 | 8.004798 | 34.6819 | 895.9076 |  | 896.8819 | 897.9616 |  | 905.5951 | 900.3791 | 902.7003 | 881.7528 |  | 8.538 | 5 | 28.13821 | 543.298 | 376.8 | 15.71894 | -10.64 | 40.27269 | 54 | 3 | 2.063279 | 3.6 | 0.1 | 13.61996 | 65 | 171 | 238 | 1 | 13 | 6.333333 | 0 | 2 | 2 | 2 | 53.66667 | 51 | 0 | 24 | 43 | 45 | 2.3 | 0.7 | 0.25 | 465.3136 | 319.9579 | 317.5104 | 0 | 10.78 | 10.7 | 7.77 | 2.68 | 7.332001 | 110 | 135 | 22 | 7.5 | 9 | 8.3 | 10.6 | 6.6 | 7 | 6.2 | 7 | 6.8 | 7.2 | 54 | 54 | 81 | 81 | 54 | 54 | 54 | 54 | 54 | 54 | 1900 | 4 | 19.91667 | 23.91667 | 0 | 469.63 | 469.63 | 0 | 14 | 38.4804 | 31.12546 | 162.3055 | 45.47443 | 23.61544 | -3.255146 | 228.1402 | 91.07553 | 8.924467 | 0.6229522 | 2.35 | 1.933333 | 1.5 | 0.1333333 | 0 | 36 | 48108.42 | 3633.578 | 7.671465 | 8.147864 | 420.4622 | 351.2503 | 99.59461 | 9.886 | 0 | 0.8307482 | 24.291 | 11380 | 2 | 32.33333 | 57.33333 | 128 | 19 | 198 | 360 | 2.7 | 2 | 1.7 | 0.2 | 9 | 10.16667 | 4.1 | 60.43333 | 175 | 0 | 21 | 21 | 17 | 33 | 0 | 544.1494 | 455.0698 | 427.0601 | 426.2283 | 0.9994871 | -5.63755 | -280.3766 | 609.3659 | -31 | -0.01388889 | 618.4935 | 12.5 | 19.94872 | 11.56942 | 31.51814 | 14.08936 | 9.847005 | 20.67637 | 195.7826 | 193 | 199 | 296.2453 | 293 | 300 | 297.0402 | 293 | 301 | 299.258 | 290 | 309 | 2.28014 | 1.8 | 2.8 | 1.926035 | 1.3 | 2.1 | 1.549951 | 1.1 | 1.9 | 0.1570949 | 0 | 0.2 | 899.8213 | 861.7744 | 923.6563 | 3.759314 | 1.270996 | 8.92334 | 60.06137 | 62.5543 | 33.24364 | 582.65625 | 1.351809 | 0.9785648 | 0.8057601 | 0.7268276 | 121.0977 | 173.6508 | 266.0744 | 346.3456 | 3 | 3 | 4 | 4 | 3.8 | 3.8 | 10.8 | 1920.565674 | 3167.715 | 0
2017-03-05 | 50.64 | 8.43 | 1.12 | 0.69 | 2.6 | 612 | 580.8016 | 0.9979167 | 44460.59 | 10.1 | 942.7934 | 901.9286 | 1566.001 | 316.4214 | 3549.061 | 799 | 585.9214 | 529.024 | 26013 | 250 | 6.971473 | 29.43755 | 900.2159 |  | 896.4222 | 900.0575 |  | 905.2499 | 903.9188 | 905.7073 | 886.8151 |  | 0 | 8 | 28.28816 | 546.56 | 401.7 | 18.94 | -10.93 | 39.87585 | 78 | 4 | 2.065421 | 2 | 0.2 | 2.58965 | 60 | 169 | 238 | 2 | 16 | 6.833333 | 0 | 2 | 2 | 2 | 51.33333 | 48.33333 | 0 | 23 | 43 | 45 | 2.2 | 0.8 | 0.25 | 488.8708 | 324.7449 | 322.6721 | 0 | 10.8 | 10.55 | 6.95 | 3.25 | 7.556997 | 106 | 103 | 15 | 7.2 | 9 | 8.6 | 11 | 6.4 | 6.4 | 6 | 6.4 | 6.6 | 7.4 | 52 | 52 | 81 | 81 | 52 | 52 | 52 | 52 | 52 | 52 | 1900 | 0 | 23.95 | 23.95 | 0 | 0 | 0 | 0 | 0 | 42.8016 | 30.58644 | 162.507 | 45.57698 | 24.68017 | -3.37144 | 229.3927 | 90.71081 | 9.289191 | 0.6065024 | 2.066667 | 1.95 | 1.4 | 0.1 | 0 | 56 | 47495.3 | 3596.627 | 7.963128 | 8.192597 | 422.9324 | 359.7653 | 99.60196 | 10.458 | 0 | 0.9490222 | 13.833 | 0 | 2 | 34 | 57.66667 | 120 | 19 | 200 | 366 | 2.3 | 2.1 | 1.6 | 0.1 | 11 | 11.5 | 5.5 | 60.1 | 174 | 0 | 21 | 20 | 16 | 36 | 0 | 547.7996 | 457.3018 | 429.6108 | 426.6645 | 2.15662 | -3.834059 | -273.4734 | 610.1491 | -34 | -0.01597222 | 617.4492 | 12.5 | 23.04098 | 11.91691 | 34.95789 | 17.08104 | 10.3139 | 24.8914 | 196.1411 | 193 | 199 | 296.3827 | 292 | 301 | 297.3371 | 293 | 301 | 299.4292 | 292 | 309 | 2.078162 | 1.6 | 2.8 | 1.934226 | 1.6 | 2.2 | 1.395914 | 1.1 | 1.8 | 0.1191285 | 0 | 0.2 | 902.8584 | 881.7842 | 929.6724 | 4.184618 | 2.454102 | 9.287251 | 59.47181 | 62.23007 | 33.41225 | 670.546875 | 1.332329 | 0.9785156 | 0.7899638 | 0.729537 | 89.61559 | 168.3425 | 252.8991 | 350.2652 | 3 | 3 | 4 | 4.1 | 3.8 | 3.9 | 10.3 | 2009.847 | 3256.997 | 0
2017-03-06 | 50.82 | 9.11 | 1.13 | 0.65 | 2.6 | 344 | 269.0868 | 0.5583333 | 42037.16 | 10.22857 | 901.8258 | 864.0496 | 1559.598 | 314.2435 | 3134.328 | 739 | 365.0502 | 518.9007 | 16663.4 | 250 | 14.43719 | 42.45107 | [10 empty] | 0 | 0 | 28.93968 | 302.72 | 397.1 | 18.94 | 14.14 | 39.45106 | 48 | 3 | 2.032531 | 2.1 | 0.2 | 4.006054 | 85 | 168 | 238 | 2 | 17 | 4 | 10.58333 | 2 | 2 | 2 | 52.5 | 46.5 | 0 | 23 | 44 | 44 | 2.1 | 0.6 | 0.25 | 395.6527 | 276.3133 | 256.1088 | 2 | 10.82 | 10.8 | 8.7 | 1.7 | 7.56277 | 118 | 120 | 15 | 5.4 | 5.6 | 10.6 | 9.6 | 10.4 | 7.4 | 6.6 | 7.4 | 5.2 | 5.6 | [10 empty] | 1900 | 0 | 13.4 | 13.4 | 0 | 337.3 | 337.3 | 0 | 11 | 34.7868 | 30.64241 | 86.45641 | 37.33531 | 26.0651 | 2.446687 | 152.3035 | 81.27963 | 18.72037 | 0.5817258 | 2.35 | 2.075 | 1.7 | 0.15 | 0 | 51 | 41635.29 | 3209.665 | 6.981261 | 5.439411 | 401.7932 | 467.9551 | 99.39947 | 2.918 | 0 | 0.7822291 | 33.255 | 22340 | 2 | 31.5 | 42 | 121 | 19 | 196 | 360 | 2.7 | 2.3 | 2.3 | 0.2 | 12 | 9 | 2.9 | 59.55 | 174 | 0 | 20 | 18 | 15 | 0 | 0 | 305.9241 | 421.2613 | 402.9481 | 405.5555 | 2.25768 | #DIV/0! | -215.8355 | 610.7505 | -305 | -0.4576389 | 617.3152 | 5 | 7.094353 | 7.865709 | 14.96006 | 19.26663 | 11.7924 | 28.54876 | 113.58 | -20 | 200 | 176.4175 | -10 | 301 | 297.5734 | 271 | 308 | 161.5539 | -43 | 307 | 1.394372 | 0.2 | 3.4 | 1.112535 | 0 | 2.5 | 1.281056 | 0.5 | 3 | 0.07335185 | 0 | 0.3 | 579.7488 | 72.33976 | 936.6532 | 8.338469 | 1.766734 | 54.32295 | 51.12082 | 63.00821 | 35.69484 | 4013.75 | 0.8329713 | 0.7082212 | 0.9916058 | 0.4842978 | 7.32552 | 96.67839 | 261.423 | 178.7475 | 3 | 3 | 4 | 4 | 4.1 | 4.2 | 10 | 2134.188 | 3273.446 | 0
2017-03-07 | 0 | 0 | 0 | 0 | 0 | 0 | -0.0002 | 0 | 39173.3 | [5 empty] | 0 | 497 | 10.64067 | 314.1114 | 0 |  | 0 | 0 | [10 empty] | 0 | 0 |  | 0 | 201.1 |  | -10 | 39.01455 | 35 | 2 | 2.204337 |  |  | 2.486859 | 82 | 165 | 238 | 3 | 17 | 0 | 20.58333 | 2 | 2 | 2 |  |  | 34.31 | [6 empty] | 142.4791 | 99.47655 | 58.76744 | 0 | 0 | 0 |  |  | 7.437282 | [23 empty] | 1900 | 0 | 0 | 0 | 0 | 249.47 | 249.47 | 0 | 8 | -13.4702 | 23.29999 | 74.48906 |  | 19.31902 | -7.645806 | 86.16227 | 86.45206 | 13.54794 | 0.4411335 |  |  |  |  | 0 |  |  |  |  | 3.077224 | 399.6256 | 52.16557 |  | 0.749 | 0 |  | 42.966 | 10460 | 5 | [10 empty] | 12 | 8 | 1.6 |  | 174 | 0 |  |  |  | 0 | 0 | 29.68673 | 374.2537 | 351.8865 |  | 0.9546893 | 106.1156 | -20.56605 | 615.2612 | -895 | -1.457639 | 621.826 | 5 | -0.7931247 | -0.02789063 | -0.8210154 | 18.49292 | 12.54463 | 26.01974 | -20 | -20 | -20 | 623.0362 | -20 | 1020 | 57.93062 | -20 | 303 | -75.96499 | -101 | -43 | 0.2 | 0.2 | 0.2 | 0 | 0 | 0 | 0.1848183 | 0 | 4.1 | 0 | 0 | 0 | 58.87998 | 44.09834 | 74.15028 | 11.83306 | 5.087506 | 17.88946 | 31.34776 | 35.7986 | 30.94807 | 107.109375 | 0.002098125 | 0.03500076 | 0.2893406 | 0.1047137 | -128.2322 | 763.5692 | -116.8034 | -82.14444 | 0 | 0 | 0 | 0 | 0 | 0 | 10.2 | 1867.16 | 3131.572 | 0
2017-03-08 | 0 | 0 | 0 | 0 | 0 | 0 | -0.0004 | 0 | [6 empty] | 0 | 709 | 0 | 521.6341 | 0 |  | 0 | 0 | [10 empty] | 0 | 0 |  | 0 | 425.8 |  | -10 | 39.01455 | 76 | 5 | 2.197697 |  |  | 2.789953 | 75 | 165 | 238 | 3 | 17 | 0 | 24 | 2 | 2 | 2 |  |  | 18.56 | [6 empty] | 77.7935 | 55.73399 | 33.9964 | 0 | 0 | 0 |  |  | 7.348291 | [23 empty] | 1900 | 0 | 0 | 0 | 162.48 | 250.71 | 413.19 | 0 | 13 | 46.8096 | 20.56772 | 173.7017 |  | 38.33078 |  | 212.0325 | 81.92221 | 18.07779 | [5 empty] | 4 |  |  |  |  | 7.572589 |  |  |  | 0 | 0 |  | 42.966 | 0 | 5 | [10 empty] | 12 | 10.5 | 1.6 |  | 174 | 0 |  |  |  | 0 | 0 | 0.01339352 |  |  |  | -1.133328 | 106.9664 | 19.04988 | 615.2612 | -1510 | -2.457639 | 621.826 | 5 | -0.8290334 | -0.02789063 | -0.8569241 | 15.78112 | 10.15826 | 22.37535 | -20 | -20 | -20 | 887.5113 | -20 | 1020 | -20 | -20 | -20 | -88.06181 | -99 | -81 | 0.2 | 0.2 | 0.2 | 0 | 0 | 0 | 0 | 0 | 0 | 0 | 0 | 0 | 46.60661 | 32.05606 | 64.99255 | 11.89671 | 6.176293 | 20.22185 | 25.548 | 27.13511 | 27.92623 | 73.984375 | 1.256944e-05 | 0.01588285 | -9.986111e-05 | 0.08458826 | -178.7046 | 1040 | -205.3605 | -95.15986 | 0 | 0 | 0 | 0 | 0 | 0 | 11.06 | 1603.800756 | 2829.372 | 0
2017-03-09 | 0 | 0 | 0 | 0 | 0 | 0 | -0.0004 | 0 | [6 empty] | 0 | 699 | 0 | 522.704 | 0 |  | 0 | 0 | [10 empty] | 0 | 0 |  | 0 | 411.8 |  | -10 | 38.61775 | 46 | 4 | 1.795236 |  |  | 2.488723 | 86 | 165 | 238 | 4 | 17 | 0 | 24 | 2 | 2 | 2 |  |  | 59.48 | [6 empty] | 47.21743 | 27.00296 | 34.48609 | 0 | 0 | 0 |  |  | 7.188982 | [23 empty] | 1900 | 0 | 0 | 0 | 198.74 | 199.9 | 398.64 | 0 | 12 | 58.3596 |  | 165.2339 |  | 37.85721 |  | 203.0911 | 81.3595 | 18.6405 | 0.4371159 |  |  |  |  | 0 |  |  |  |  | 7.253255 |  |  |  | 13.448 | 0 |  | 39.978 | 10460 | 6 | [10 empty] | 12 | 8.333333 | 2 |  | 174 | 0 |  |  |  | 0 | 0 | 0.1194938 |  |  |  | -1.256914 | 119.6126 | 17.29154 | 615.2612 | -2125 | -3.457639 | 621.826 | 5 | -0.8677044 | -0.02789063 | -0.895595 | 14.53352 | 10.5603 | 22.90709 | -20 | -20 | -20 | 92.97662 | -20 | 1020 | -20 | -20 | -20 | -89.22233 | -106 | -81 | 0.2 | 0.2 | 0.2 | 0 | 0 | 0 | 0 | 0 | 0 | 0 | 0 | 0 | 34.57383 | 31.38168 | 39.56553 | 6.501272 | 4.827099 | 8.215449 | 22.22895 | 23.30914 | 32.53032 | 90.078125 | 0 | 0.007216458 | -0.0228225 | 0.08147486 | -246.7588 | 971.4709 | -350.9893 | -92.17561 | 0 | 0 | 0 | 0 | 0 | 0 | 11.3 | 1370.61 | 2384.934 | 0
2017-03-10 | 0 | 0 | 0 | 0 | 0 | 0 | -27.407 | 0 | [6 empty] | 0 | 605 | 0.0001358722 | 431.3761 | 0 |  | 0 | 0 | [10 empty] | 0 | 0 |  | 0 |  |  | -10 | 38.20447 | 43 | 3 | 0.483547 |  |  | 2.854547 | 80 | 166 | 238 | 4 | 17 | 0 | 23.75 | 2 | 2 | 2 |  |  | 0 | [6 empty] | 41.82203 | 22.84778 | 34.97364 | 0 | 0 | 0 |  |  | 7.267137 | [23 empty] | 1900 | 0 | 0 | 0 | 0 | 360.24 | 360.24 | 0 | 11 | 57.353 | 23.09308 | 86.89425 |  | 24.0537 |  | 110.948 | 78.31983 | 21.68017 | 0.4790238 |  |  |  |  | 1 |  |  |  |  | 3.962427 |  |  |  | -11.205 | 0 |  | 51.183 | 0 | 6 | [10 empty] | 13 | 7.5 | 0.5 |  | 174 | 0 |  |  |  | 0 | 0 | 0.004225976 |  |  |  | -0.830278 | 44.52477 | 12.8137 | 615.2612 | -2740 | -4.457639 | 621.826 | 5 | -0.9250139 | -0.02789063 | -0.9529045 | 18.16871 | 11.35143 | 25.34533 | -20 | -20 | -20 | -20 | -20 | -20 | 30.93037 | -20 | 327 | -104.4832 | -119 | -84 | 0.2 | 0.2 | 0.2 | 0 | 0 | 0 | 2.243824 | 0 | 48.7 | 0 | 0 | 0 | 35.23734 | 23.78859 | 198.7163 | #VALUE! | 1.719703 | 210.4303 | 21.14139 | 23.38697 | 33.08802 | 79.53125 | -0.03487472 | 0.02937889 | 0.273299 | 0.07656264 | -349.3897 | 620.0616 | -122.2079 | -98.25785 | 0 | 0 | 0 | 0 | 0 | 0 | 0 |  | #VALUE! | 0
2017-03-11 | 0 | 0 | 0 | 0 | 0 | 0 | 0.0004 | 0 | [6 empty] | 0 | 747 | 39.08172 | 545.7226 | 0 |  | 0 | 0 | [10 empty] | 0 | 0 |  | 0 | 357.9 |  | -10 | 38.20447 | 33 | 3 | 0.4418174 |  |  | 3.409805 | 76 | 197 | 351 | 4 | 17 | 0 | 24 | 2 | 2 | 2 |  |  | 0 | [6 empty] | 148.8241 | 120.0875 | 130.0291 | 0 | 0 | 0 |  |  | 7.139066 | [23 empty] | 1900 | 0 | 0 | 0 | 0 | 345.95 | 345.95 | 0 | 10 | -17.9496 |  |  |  |  | -9.935003 | -9.935003 | 0 | 100 | 0.8074747 |  |  |  |  | 0 |  |  |  |  | -0.3548215 |  |  |  | 0 | 0 |  | 51.183 | 0 | 6 | [10 empty] | 13 | 7.666667 | 0.5 |  | 174 | 0 |  |  |  | 0 | 0 | 0.1004586 |  |  |  | -2.667775 | 135.3957 | -2.559702 | 615.2612 | -3355 | -5.457639 | 621.826 | 5 | -0.8915049 | -0.02789063 | -0.9193955 | 17.02659 | 13.41357 | 21.58422 | -20 | -20 | -20 | -20 | -20 | -20 | 193.7582 | -20 | 309 | -103.4386 | -113 | -89 | 0.2 | 0.2 | 0.2 | 0 | 0 | 0 | 2.622976 | 0 | 15.5 | 0 | 0 | 0 | 127.5006 | 25.68842 | 225.6544 | 48.00048 | 1.719703 | 95.44957 | 24.42353 | 46.79657 | 25.94191 | 57.1875 | -0.0004248611 | 0.06239104 | 0.9487503 | 0.07284986 | -129.1285 | 262.8538 | 104.2448 | -99.20972 | 0 | 0 | 0 | 0 | 0 | 0 | 14.6 | 593.1698 | 1654.445 | 0
2017-03-12 | 0 | 0 | 0 | 0 | 0 | 180 | 201.2896 | 0.2986111 | 39945.31 | 10.075 | 854.2251 | 879.8307 | 1571.372 | 238.9986 | 1116.279 | 792 | 343.0098 | 603.5894 | 5881.2 | 250 | 8.2371 | 24.40169 | [10 empty] | 0 | 0 | 27.75218 | 158.4 | 427.6 | 18.94 | 6.91 | 65.89134 | 43 | 3 | 0.6247957 | 0.4 | 0.1 | 1.076977 | 71 | 82 | 623 | 5 | 17 | 0 | 16 | 2 | 2 | 2 | 50 | 51 | 0 | 24 | 54 | 54 | 2.5 | 1.1 | 0.25 | 348.5065 | 239.7332 | 243.1978 | 0 | 10.5 | 10.5 | 7.83 | 3.78 | 7.571474 | [13 empty] | 52 | 52 | 87 | 87 | 58 | 54 | 54 | 52 | 52 | 52 | 1900 | 7.166667 | 0 | 7.166667 | 0 | 0 | 0 | 0 | 0 | 32.2896 | 25.92537 | [7 empty] | 0.8582157 | 3.6 | 11.55 | 6.795 | 0.6 | 0 | 40 | 43279.32 | 3265.483 | 8.29356 |  | 423.9653 | 752.1822 | 99.20498 | 3.735 | 0 | 1.118276 | 47.448 | 0 | 6 | 29 | 47 | 120 | 16 | 196 | 190 | 3.8 | 13 | 7.6 | 0.6 | 14 | 8.5 | 1 | 57 | 174 | 0 | 30 | 20 | 18 | 39 | 0 | 167.7292 | 443.6962 | 391.2062 | 389.7011 | -1.043534 | 46.31128 | -158.5119 | 610.3436 | -3815 | -6.159028 | 616.5727 | 5 | 10.03849 | 3.34497 | 13.38346 | 14.21562 | 9.885911 | 20.06681 | 72.21587 | -20 | 203 | 69.31957 | -20 | 324 | 292.3471 | 274 | 305 | 23.326 | -199 | 308 | 1.571653 | 0.2 | 10.4 | 3.408874 | 0 | 32.7 | 4.452994 | 2.8 | 8.8 | 0.2445521 | 0 | 7.7 | 565.7469 | 200.6485 | 909.4155 | 38.80965 | 4.508514 | 151.61 | 52.38371 | 59.57135 | 28.60062 | 4013.046875 | 0.5727325 | 0.5512206 | 1.43176 | 0.3938087 | 20.60851 | 42.93662 | 265.8176 | -12.96663 | 3.7 | 3.7 | 4.4 | 4.4 | 3.8 | 3.8 | 16.5 | 503.8886 | 1623.726 | 0
2017-03-13 | 50.67 | 8.77 | 1.11 | 0.69 | 2.72 | 624 | 577.7064 | 0.9986111 | 44105.31 | 10.2 | 849.6521 | 894.1477 | 1706.624 | 302.6428 | 1881.78 | 808 | 623.1265 | 566.525 | 24278.8 | 250 | 11.01406 | 44.40635 | 895.0428 | 899.7899 | 898.6444 | 871.9735 | 900.3512 | 906.5344 | 882.6505 | 898.1949 | 907.8418 | 902.3454 | 8.538 | 5 | 29.13886 | 562.658 | 399.1 | 12.69564 | -10.41 | 39.41937 | 33 | 2 | 0.7668106 | 1 | 0.2 | 1.985326 | 66 | 207 | 623 | 5 | 20 | 3.666667 | 0 | 2 | 2 | 2 | 47 | 49.33333 | 91.25 | 23 | 49 | 54 | 2.1 | 0.8 | 0.25 | 455.4282 | 310.685 | 303.3923 | 0 | 10.76 | 10.64 | 8.11 | 2.98 | 7.476462 | 110 | 130 | 19 | [10 empty] | 60 | 60 | 90 | 90 | 60 | 60 | 60 | 60 | 60 | 62 | 1900 | 23.96667 | 0 | 23.96667 | 87.52 | 355.71 | 443.23 | 2 | 11 | 42.4764 | 29.08838 | 161.4106 | 44.39389 | 20.97843 | -4.15344 | 222.6295 | 92.4426 | 7.557396 | 0.8056036 | 3.466667 | 4.816667 | 4.65 | 0.3 | 0 | 30 | 49764.95 | 3813.964 | 8.016932 | 7.951054 | 421.4541 | 369.377 | 99.59444 | 8.217 | 0 | 0.9258115 | 39.231 | 0 | 6 | 29 | 54.66667 | 126 | 20 | 200 | 192 | 3.9 | 9.1 | 5.7 | 0.5 | 16 | 10 | 2.1 | 58.13333 | 174 | 0 | 26 | 21 | 17 | 27 | 0 | 553.3475 | 452.449 | 422.6303 | 423.6266 | 0.5803955 | 13.8423 | -268.645 | 612.4642 | -3806 | -6.160417 | 619.0322 | 5 | 29.8154 | 11.80023 | 41.61563 | 16.09382 | 10.15826 | 24.72281 | 194.0669 | 141 | 214 | 292.5195 | 277 | 306 | 292.2669 | 279 | 303 | 299.4523 | 287 | 309 | 3.277757 | 2.5 | 4.6 | 4.309997 | 2.7 | 8.8 | 4.358054 | 3 | 5.8 | 0.2489132 | 0 | 0.5 | 896.2513 | 845.8781 | 942.3986 | 8.362623 | 1.245748 | 98.13505 | 57.81066 | 59.92153 | 31.67436 | 619.140625 | 1.420521 | 1.178384 | 1.407271 | 0.9903192 | 189.4038 | 44.75465 | 430.2265 | 230.0652 | 3.3 | 3.4 | 4 | 4.1 | 3.7 | 3.8 | 15.6 | 718.7343 | 1814.835 | 0
2017-03-14 | 51.59 | 8.84 | 1.07 | 0.63 | 3.08 | 633 | 538.1016 | 1 | 44117.44 | 10.08333 | 902.0614 | 892.0955 | 1687.626 | 308.6728 | 3125 | 850 | 622.0621 | 586.1365 | 25786.8 | 250 | 13.70474 | 48.22175 | 900.4462 | 889.6241 | 900.3716 | 866.8869 | 897.9136 | 905.4381 | 873.1717 | 902.9115 | 907.7793 | 903.384 | 8.538 | 5 | 29.49072 | 570.578 | 415.7 | 11.1 | -10.13 | 38.54684 | 42 | 5 | 0.8632945 | 0.6 | 0.4 | 2.456115 | 57 | 205 | 623 | 6 | 23 | 1.5 | 0 | 2 | 2 | 2 | 48.33333 | 50 | 0 | 23 | 43 | 55 | 2 | 10.7 | 3.75 | 474.4674 | 316.8866 | 309.8325 | 0 | 10.82 | 10.46 | 8.42 | 2.13 | 7.491087 | 103 | 118 | 29 | 7.4 | 8.8 | 8.6 | 11 | 6.6 | 6.8 | 6 | 6.8 | 6.6 | 8.4 | 56 | 56 | 84 | 84 | 56 | 56 | 56 | 56 | 56 | 54 | 1900 | 24 | 0 | 24 | 235.95 | 339.91 | 575.86 | 2 | 14 | 49.2416 | 29.65804 | 165.6989 | 48.8939 | 26.3073 | -2.849487 | 238.0506 | 90.14587 | 9.854129 | 0.9462994 | 2.533333 | 2.866667 | 3.383333 | 0.08333333 | 0 | 30 | 48898.88 | 3732.189 | 7.844969 | 8.501806 | 421.9009 | 449.2782 | 99.49436 | 12.699 | 0 | 0.8500815 | 26.532 | 0 | 6 | 30 | 53.33333 | 120 | 20 | 205 | 360 | 2.8 | 3.1 | 3.6 | 0.1 | 18 | 10.66667 | 3.8 | 59.33333 | 174 | 0 | 24 | 19 | 13 | 28 | 0 | 574.9918 | 456.1756 | 429.1978 | 426.2556 | 2.315171 | 41.43157 | -324.2537 | 615.0837 | -3788 | -6.160417 | 621.9029 | 5 | 28.78036 | 13.77305 | 42.55341 | 14.836 | 10.88453 | 23.02381 | 195.4752 | 190 | 200 | 295.1272 | 291 | 302 | 294.0941 | 288 | 300 | 299.1832 | 220 | 314 | 2.487007 | 2 | 3.1 | 2.799134 | 2.3 | 3.2 | 3.411558 | 3 | 4 | 0.07683449 | 0 | 0.2 | 894.8986 | 887.8651 | 910.9552 | 11.45357 | 3.619499 | 17.95607 | 59.51058 | 61.89285 | 32.42657 | 706.171875 | 1.429178 | 1.093926 | 1.517482 | 0.705673 | 183.2541 | -14.58153 | 565.1758 | 290.5793 | 3 | 3.3 | 4 | 4.1 | 3.6 | 4 | 15 | 989.0241 | 2039.81 | 0
2017-03-15 | 51.79 | 8.86 | 1.16 | 0.69 | 2.92 | 634 | 550.826 | 0.9972222 | 44282.04 | 9.908333 | 893.2266 | 889.3629 | 1700.261 | 309.129 | 4387.187 | 847 | 608.1682 | 573.5161 | 26013 | 250 | 12.29941 | 39.5196 | 900.1209 | 888.7975 | 885.2 | 865.8098 | 896.9788 | 902.042 | 874.0409 | 901.9135 | 907.4505 | 902.9298 | 8.883 | 8 | 29.68392 | 574.803 | 406.1 | 15.30997 | -10.84 | 38.54684 | 43 | 3 | 0.8579893 | 1.1 | 0.1 | 10.42413 | 85 | 203 | 623 | 6 | 27 | 6.416667 | 0 | 2 | 2 | 2 | 49 | 49.66667 | 0 | 24 | 48 | 56 | 2 | 0.7 | 0.25 | 481.6846 | 317.6828 | 310.2625 | 0 | 10.78 | 10.65 | 8.8 | 2.72 | 7.423962 | 107 | 143 | 25 | 7.4 | 9 | 8.4 | 11 | 6.8 | 6.8 | 6.2 | 7 | 6.8 | 7.2 | 52 | 52 | 78 | 78 | 52 | 52 | 52 | 52 | 52 | 52 | 1900 | 10.46667 | 13.46667 | 23.93333 | 124.72 | 213.85 | 338.57 | 0 | 11 | 50.256 | 31.00253 | 166.3913 | 50.53177 | 27.43268 | -2.713073 | 241.6426 | 89.77018 | 10.22982 | 0.9282644 | 2.516667 | 2.433333 | 3.033333 | 0.06666667 | 0 | 44 | 48489.05 | 3704.11 | 7.646014 | 8.630095 | 420.2533 | 440.1971 | 99.48997 | 8.217 | 0 | 0.8688107 | 18.315 | 0 | 6 | 30 | 56.33333 | 120 | 20 | 200 | 360 | 2.8 | 2.5 | 3.2 | 0.1 | 19 | 10.5 | 4.9 | 60.23333 | 174 | 0 | 21 | 20 | 15 | 35 | 0 | 570.839 | 455.1433 | 428.4341 | 425.4605 | 1.753655 | -5.170811 | -280.2832 | 617.4177 | -3769 | -6.163194 | 624.4726 | 10 | 24.1273 | 13.63291 | 37.76021 | 15.61075 | 8.381466 | 25.29344 | 195.4152 | 188 | 200 | 295.4713 | 291 | 303 | 294.6783 | 287 | 303 | 299.1637 | 289 | 314 | 2.50506 | 2 | 3.2 | 2.421228 | 2.2 | 2.7 | 3.012219 | 2.5 | 3.5 | 0.05591898 | 0 | 0.1 | 892.4797 | 882.0731 | 902.3077 | 11.71927 | 5.440689 | 17.71423 | 60.25092 | 62.60617 | 33.15287 | 771.25 | 1.381445 | 1.183293 | 1.530468 | 0.6997139 | 181.16 | 73.77403 | 599.6549 | 306.8666 | 2.8 | 3 | 4 | 4.1 | 3.9 | 4 | 14.3 | 1113.773 | 2136.529 | 0
2017-03-16 | 52.38 | 8.2 | 1.12 | 0.83 | 2.68 | 629 | 587.2692 | 1 | 44546.91 | 10.15 | 882.896 | 891.5013 | 1698.197 | 308.1672 | 5875 | 817 | 596.5828 | 574.461 | 22167.6 | 250 | 10.62607 | 35.56608 | 899.3208 | 886.273 | 882.4734 | 878.5904 | 897.0217 | 902.415 | 882.2475 | 903.6684 | 907.4301 | 902.8316 | 13.846 | 10 | 29.78158 | 577.366 | 421.1 | 17.18 | -10.64 | 38.11007 | 48 | 3 | 0.8667537 | 0.6 | 0.2 | 1.398393 | 72 | 202 | 623 | 7 | 30 | 5.333333 | 0 | 2 | 2 | 2 | 49 | 49.66667 | 0 | 23 | 48 | 60 | 2 | 11.2 | 6 | 473.2075 | 316.023 | 309.3175 | 0 | 10.77 | 10.61 | 7.89 | 3.51 | 7.406778 | 109 | 149 | 19 | 7.1 | 8.6 | 8.4 | 11 | 5.4 | 5.6 | 5.2 | 6.2 | 6.1 | 6.5 | 56 | 56 | 84 | 84 | 56 | 56 | 56 | 56 | 56 | 56 | 1900 | 0 | 24 | 24 | 162.24 | 195.14 | 357.38 | 0 | 11 | 57.8892 | 32.06272 | 165.8664 | 52.97603 | 29.98793 | -2.359685 | 246.4707 | 88.79046 | 11.20954 | 1.084568 | 2.6 | 2.3 | 2.583333 | 0.06666667 | 0 | 34 | 48901.81 | 3745.979 | 8.14907 | 8.802525 | 421.1834 | 526.5634 | 99.43237 | 10.458 | 0 | 0.9336553 | 7.857 | 0 | 6 | 26 | 56.66667 | 127 | 21 | 203 | 356 | 2.8 | 2.4 | 2.8 | 0.1 | 21 | 11.5 | 6.3 | 61.63333 | 174 | 0 | 20 | 20 | 16 | 32 | 7 | 580.5555 | 453.6257 | 429.7047 | 425.6823 | 1.690194 | -12.45436 | -283.32 | 618.5951 | -3755 | -6.163194 | 626.3404 | 10 | 20.86252 | 14.99402 | 35.85654 | 15.6555 | 8.173952 | 23.86683 | 195.2237 | 190 | 202 | 295.7165 | 288 | 307 | 295.4327 | 281 | 308 | 299.409 | 273 | 326 | 2.659919 | 2.2 | 3.2 | 2.311002 | 2 | 2.7 | 2.535803 | 1.8 | 3 | 0.08987616 | 0 | 0.2 | 894.4468 | 881.7173 | 950.056 | 9.471776 | 5.367969 | 67.139 | 61.41885 | 63.34543 | 33.81429 | 1313.984375 | 1.369299 | 1.20348 | 1.403888 | 0.7049925 | 183.7258 | 191.0935 | 515.0865 | 314.6019 | 2.9 | 3 | 4 | 4.1 | 3.9 | 4 | 14.4 | 1105.212 | 2250.943 | 0
2017-03-17 | 51.876 | 8.68 | 1.19 | 0.76 | 3.1 | 632 | 583.1492 | 1 | 44534.5 | 10.25 | 864.4619 | 893.4566 | 1691.281 | 305.848 | 6041.667 | 808 | 582.1589 | 561.1915 | 26013 | 250 | 9.38564 | 28.10205 | 898.5512 | 886.7795 | 886.5844 | 882.1335 | 898.3028 | 905.2165 | 885.972 | 904.1132 | 907.9653 | 904.2945 | 13.846 | 8 | 29.86654 | 578.006 | 385.8 | 17.18 | -10.52 | 38.14978 | 47 | 3.5 | 0.8686548 | 0.9 | 0.1 | 1.116727 | 59 | 200 | 623 | 7 | 33 | 6 | 0 | 2 | 2 | 2 | 49 | 50 | 26.21 | 24 | 51 | 59 | 2.1 | 3.7 | 2 | 462.3727 | 314.7571 | 306.3728 | 0 | 10.9 | 10.76 | 8.5 | 1.6 | 7.332634 | 104 | 23 | 16 | 5.4 | 5.8 | 10.2 | 9 | 9.6 | 8.8 | 7.2 | 6.8 | 5.9 | 5.6 | 58 | 58 | 87 | 87 | 58 | 58 | 58 | 58 | 58 | 58 | 1900 | 0 | 24 | 24 | 270.4 | 377.53 | 647.93 | 2 | 16 | 31.2192 | 32.7449 | 164.5415 | 49.08674 | 25.63838 | -2.819396 | 236.4472 | 90.34923 | 9.650773 | 1.236836 | 2.85 | 2.283333 | 2.133333 | 0.06666667 | 0 | 40 | 49089.23 | 3767.825 | 7.763435 | 8.444543 | 420.8734 | 405.3234 | 99.53843 | 7.727 | 0 | 0.9227044 | 22.05 | 21920 | 8 | 29.33333 | 56.33333 | 123 | 21 | 206 | 360 | 3.2 | 2.4 | 2.3 | 0.1 | 22 | 11 | 5.5 | 62.03333 | 174 | 0 | 18 | 20 | 16 | 29 | 3 | 563.9457 | 455.4087 | 429.584 | 426.8019 | 1.555657 | -6.203623 | -279.5803 | 619.8321 | -3738 | -6.163194 | 628.1404 | 10 | 17.79507 | 12.96788 | 30.76294 | 16.54421 | 9.159633 | 26.12348 | 194.9443 | 190 | 202 | 295.9517 | 281 | 308 | 296.2968 | 282 | 314 | 299.3069 | 278 | 322 | 2.79697 | 2.2 | 3.3 | 2.209259 | 1.9 | 2.4 | 2.081641 | 1.8 | 2.5 | 0.05806482 | 0 | 0.2 | 895.9871 | 891.3229 | 901.6635 | 8.517722 | 5.968414 | 11.20715 | 61.85545 | 63.95499 | 34.38494 | 567.03125 | 1.385063 | 1.202308 | 1.328556 | 0.7064121 | 203.0419 | 205.4962 | 447.9654 | 318.175 | 2.8 | 3 | 4 | 4.1 | 3.9 | 4 | 14.2 | 1125.596 | 2355.483 | 0
2017-03-18 | 52.93 | 8.6 | 1.08 | 0.85 | 2.92 | 635 | 502.2664 | 1 | 44691.01 | 10.28333 | 873.4081 | 891.8265 | 1670.316 | 307.244 | 6833.333 | 762 | 589.0928 | 514.2519 | 25711.4 | 250 | 11.22753 | 39.93015 | 899.9693 | 888.4917 | 874.2307 | 882.8349 | 897.1394 | 902.6578 | 884.8368 | 904.4517 | 908.6261 | 904.1747 | 13.846 | 8 | 30.00228 | 580.646 | 381.9 | 14.17726 | -10.84 | 37.63362 | 16 | 2 | 0.8507811 | 0.6 | 0.1 | 1.092814 | 78 | 198 | 623 | 8 | 37 | 6.5 | 0 | 2 | 2 | 2 | 48.66667 | 50 | 0 | 24 | 47 | 64 | 2.2 | 0.8 | 0.25 | 460.7801 | 316.3153 | 307.9556 | 0 | 10.89 | 10.41 | 8.5 | 2.85 | 7.462054 | 99 | 28 | 20 | 7.6 | 9.2 | 8.6 | 11 | 6.8 | 7 | 6.2 | 7 | 6.8 | 7.2 | 56 | 56 | 84 | 84 | 56 | 56 | 56 | 56 | 56 | 56 | 1900 | 0 | 24 | 24 | 145.5 | 463.85 | 609.35 | 2 | 15 | 63.4024 | 33.05774 | 165.1881 | 50.20133 | 26.4854 | -2.958994 | 238.9158 | 90.15285 | 9.847152 | 1.314067 | 2.833333 | 2.233333 | 2.15 | 0.1 | 0 | 39 | 49057.81 | 3771.452 | 7.915568 | 8.532708 | 421.6414 | 428.0795 | 99.5231 | 4.132 | 0 | 0.7909707 | 39.978 | 22060 | 11 | 30.66667 | 58.66667 | 120 | 21 | 207 | 368 | 3.5 | 2.4 | 2.4 | 0.2 | 24 | 10.66667 | 5.2 | 62.13333 | 176 | 0 | 17 | 20 | 16 | 33 | 0 | 571.4579 | 455.3914 | 431.3939 | 427.5973 | 1.936617 | -12.63527 | -287.8359 | 621.1135 | -3718 | -6.163194 | 629.8896 | 10 | 16.38763 | 13.62093 | 30.00856 | 16.5456 | 9.859967 | 25.76034 | 194.7715 | 188 | 205 | 295.8603 | 284 | 308 | 295.9796 | 284 | 308 | 299.3683 | 284 | 324 | 2.889766 | 2.3 | 4.2 | 2.239311 | 1.8 | 2.6 | 2.161954 | 1.9 | 2.5 | 0.08461921 | 0 | 0.2 | 894.7412 | 884.4167 | 907.2194 | 9.982969 | 6.70459 | 13.48665 | 61.86457 | 64.00686 | 36.55082 | 549.84375 | 1.383921 | 1.201055 | 1.310215 | 0.7120677 | 205.3669 | 204.7706 | 439.1903 | 322.8643 | 2.8 | 3 | 4 | 4.6 | 3.8 | 4 | 13.5 | 1300.897 | 2578.256 | 0
2017-03-19 | 52.12 | 8.75 | 1.18 | 0.76 | 3.26 | 636 | 566.7732 | 1 | 44703.92 | 10.225 | 874.5275 | 890.394 | 1635.555 | 308.623 | 6916.667 | 777 | 582.0643 | 528.6919 | 25711.4 | 250 | 11.18048 | 37.13732 | 894.8423 | 886.1407 | 877.3193 | 879.5531 | 895.8956 | 902.8121 | 883.5254 | 903.0638 | 909.3211 | 903.6089 | 13.935 | 8 | 30.07161 | 581.615 | 535.3 | 13.97 | -10.01 | 37.37535 | 36 | 2 | 0.9205328 | 0.7 | 0.1 | 1.079771 | 72 | 196 | 624 | 8 | 40 | 5.333333 | 0 | 2 | 2 | 2 | 48.33333 | 50 | 0 | 24 | 47 | 49 | 2.2 | 1.6 | 0.75 | 463.1321 | 317.7878 | 308.96 | 0 | 10.78 | 10.61 | 7.86 | 3.13 | 7.379599 | 104 | 28 | 88 | 5.4 | 6 | 10.1 | 8.8 | 10 | 8.6 | 7.2 | 7 | 6 | 5.4 | 60 | 60 | 90 | 90 | 60 | 60 | 60 | 60 | 60 | 60 | 1900 | 0 | 24 | 24 | 0 | 0 | 0 | 0 | 0 | 44.7732 | 33.02534 | 165.784 | 51.95401 | 27.75847 | -2.285636 | 243.2109 | 89.52644 | 10.47356 | 1.350653 | 3.183333 | 2.266667 | 2.116667 | 0.1166667 | 0 | 35 | 48620.91 | 3735.469 | 7.964433 | 8.686102 | 419.1799 | 431.52 | 99.52261 | 12.699 | 0 | 0.8911528 | 27.279 | 0 | 11 | 30.66667 | 57.66667 | 120 | 22 | 205 | 372 | 3.6 | 2.5 | 2.4 | 0.2 | 27 | 12 | 3.7 | 62.56667 | 176 | 0 | 18 | 20 | 15 | 28 | 5 | 566.5478 | 452.8822 | 430.1912 | 425.0629 | 2.499561 | -15.15686 | -283.4728 | 622.2732 | -3697 | -6.163194 | 631.4512 | 10 | 15.95646 | 13.45914 | 29.4156 | 15.40342 | 8.8354 | 25.33237 | 194.3736 | 189 | 198 | 295.8922 | 291 | 300 | 296.6045 | 291 | 301 | 299.1361 | 286 | 312 | 3.20184 | 2.4 | 4.5 | 2.203694 | 1.8 | 2.6 | 2.071441 | 1.6 | 2.5 | 0.07999653 | 0 | 0.2 | 893.5852 | 882.3014 | 904.9259 | 9.780114 | 7.363885 | 12.85579 | 62.36904 | 64.16248 | 35.99313 | 620.078125 | 1.396302 | 1.191006 | 1.266351 | 0.7112458 | 200.5487 | 208.3147 | 434.6885 | 324.9935 | 2.8 | 3 | 4 | 4.1 | 3.9 | 4 | 13.5 | 1333.103 | 2597.516 | 0
2017-03-20 | 52.26 | 8.46 | 1.07 | 0.85 | 2.96 | 636 | 601.3448 | 1 | 44611.56 | 10.20833 | 862.4376 | 892.9845 | 1584.32 | 306.9025 | 7666.667 | 753 | 569.6821 | 517.5198 | 25937.6 | 250 | 9.556014 | 30.5173 | 892.2474 | 891.6151 | 881.8836 | 883.0715 | 897.7305 | 906.1206 | 888.7803 | 902.4272 | 910.3421 | 904.1825 | 13.96 | 8 | 30.06527 | 581.64 | 518.7 | 13.97 | -10.05 | 36.97833 | 49 | 3 | 0.9525517 | 0.7 | 0.1 | 8.22794 | 67 | 195 | 624 | 9 | 43 | 6.666667 | 0 | 2 | 2 | 2 | 48.33333 | 50 | 0 | 23 | 48 | 49 | 2.2 | 0.9 | 0.25 | 456.3256 | 316.3591 | 306.8465 | 0 | 10.92 | 10.77 | 7.92 | 2.71 | 7.284512 | 103 | 135 | 16 | 5.4 | 5.8 | 10.4 | 9.4 | 10.2 | 9.6 | 7.4 | 7 | 5.8 | 6 | 58 | 58 | 87 | 87 | 58 | 58 | 58 | 58 | 58 | 58 | 1900 | 0 | 24 | 24 | 0 | 0 | 0 | 0 | 0 | 56.3448 | 33.53609 | 164.1998 | 49.60987 | 25.77122 | -3.117134 | 236.4638 | 90.41964 | 9.580361 | 1.363991 | 3.533333 | 2.233333 | 2.216667 | 0.08333333 | 0 | 40 | 48886.71 | 3767.381 | 7.90496 | 8.445135 | 421.2052 | 405.8496 | 99.54719 | 12.699 | 0 | 0.9455107 | 14.58 | 0 | 11 | 29.66667 | 58 | 118 | 20 | 220 | 370 | 3.9 | 2.5 | 2.9 | 0.2 | 29 | 11 | 5.4 | 63.2 | 176 | 0 | 19 | 20 | 15 | 31 | 1 | 563.0718 | 454.1441 | 429.9962 | 426.1169 | 2.398156 | -11.11915 | -277.0728 | 623.2652 | -3676 | -6.163194 | 632.7888 | 10 | 14.77628 | 13.14098 | 27.91726 | 18.51176 | 10.89752 | 28.30234 | 193.7127 | 187 | 202 | 295.942 | 289 | 303 | 296.1633 | 285 | 310 | 299.2505 | 274 | 327 | 3.503821 | 2.7 | 4.9 | 2.207563 | 1.8 | 2.5 | 2.037177 | 1.7 | 2.5 | 0.08338079 | 0 | 0.2 | 895.8283 | 885.5154 | 908.1469 | 8.38037 | 6.491004 | 11.03024 | 62.97832 | 64.47375 | 35.69484 | 535.546875 | 1.401627 | 1.188437 | 1.235733 | 0.7130645 | 202.9532 | 205.0942 | 441.3371 | 324.3885 | 2.8 | 2.9 | 4 | 4 | 3.8 | 3.9 | 13 | 1443.176 | 2616.959 | 0
2017-03-21 | 51.86 | 8.34 | 1.02 | 0.9 | 2.7 | 640 | 556.7496 | 1 | 44742.2 | 10.15833 | 874.1093 | 895.1662 | 1609.925 | 307.3231 | 7666.667 | 745 | 577.3879 | 523.5984 | 26013 | 250 | 9.768931 | 30.61667 | 896.6502 | 891.4647 | 886.6952 | 883.181 | 899.0235 | 908.7901 | 889.5134 | 906.0119 | 910.5112 | 906.5674 | 13.96 | 5 | 30.07015 | 582.16 | 421.5 | 15.46992 | -10.59 | 36.97833 | 18 | 2 | 0.9197905 | 0.7 | 0.3 | 1.17573 | 62 | 194 | 624 | 9 | 46 | 5.833333 | 0 | 2 | 2 | 2 | 48 | 50 | 0 | 24 | 46 | 49 | 2.2 | 0.9 | 0.25 | 460.0245 | 316.2547 | 309.0741 | 0 | 10.95 | 10.7 | 8.36 | 2.2 | 7.278534 | 102 | 150 | 15 | 7 | 6.6 | 10 | 9.6 | 10.2 | 9.8 | 8.2 | 7.8 | 8 | 7.4 | 58 | 58 | 85 | 85 | 58 | 58 | 58 | 58 | 58 | 58 | 1900 | 0 | 24 | 24 | 285.11 | 196.87 | 481.98 | 0 | 15 | 44.7696 | 33.60954 | 165.0501 | 50.79272 | 26.64943 | -3.023554 | 239.4687 | 90.13404 | 9.865956 | 1.355997 | 3.383333 | 2.116667 | 2.083333 | 0.08333333 | 0 | 35 | 49123.01 | 3790.445 | 8.065424 | 8.552454 | 421.5934 | 434.2975 | 99.52637 | 11.296 | 0 | 0.86992125 | 16.074 | 12790 | 11 | 34.66667 | 58.66667 | 130 | 22 | 206 | 380 | 3.9 | 2.2 | 2.3 | 0.2 | 31 | 11.5 | 6 | 62.7 | 176 | 0 | 17 | 18 | 15 | 33 | 3 | 573.2243 | 454.8392 | 431.3304 | 427.2499 | 2.644775 | -18.34744 | -291.8863 | 624.3932 | -3651 | -6.163194 | 634.2158 | 10 | 13.94522 | 13.97008 | 27.9153 | 19.98648 | 12.66134 | 30.46821 | 193.9902 | 185 | 208 | 295.9158 | 284 | 308 | 296.3624 | 284 | 311 | 299.3904 | 249 | 324 | 3.39539 | 2.6 | 4.7 | 2.17734 | 1.9 | 2.5 | 2.116038 | 1.7 | 2.5 | 0.09931855 | 0 | 0.2 | 897.9344 | 893.2971 | 911.49 | 8.655126 | 6.495734 | 11.22598 | 62.48133 | 63.9031 | 35.95422 | 584.0625 | 1.392343 | 1.184993 | 1.208123 | 0.7175936 | 183.4769 | 200.6536 | 445.9386 | 325.5699 | 2.8 | 3 | 3.9 | 4 | 3.9 | 3.9 | 13.8 | 1377.132 | 2415.994 | 0
2017-03-22 | 51.37 | 8.38 | 1.01 | 0.77 | 1.8 | 659 | 553.2424 | 1 | 44740.53 | 10.075 | 882.3988 | 890.6814 | 1565.056 | 308.0653 | 7500 | 784 | 576.1117 | 513.9809 | 25711.4 | 250 | 10.73989 | 40.22774 | 883.4469 | 894.7597 | 878.7917 | 880.0437 | 897.4366 | 903.5249 | 888.8171 | 898.6304 | 908.344 | 902.2042 | 13.604 | 8 | 30.06413 | 601.524 | 474 | 16.6 | -10.16 | 36.54163 | 58 | 3 | 0.9417699 | 0.6 | 0.2 | 1.78316 | 66 | 191 | 624 | 10 | 49 | 6.5 | 0 | 2 | 2 | 2 | 47.66667 | 50 | 0 | 24 | 47 | 56 | 2.3 | 0.7 | 0.25 | 466.5301 | 317.0706 | 308.8758 | 0 | 10.93 | 10.72 | 7.79 | 4.22 | 7.132076 | 108 | 136 | 21 | 5.2 | 5.8 | 10.6 | 9.2 | 10 | 8.8 | 7.2 | 7 | 5.8 | 6.2 | 58 | 58 | 89 | 89 | 58 | 58 | 58 | 58 | 58 | 58 | 1900 | 0 | 24 | 24 | 109.81 | 197.07 | 306.88 | 0 | 9 | 33.3624 | 33.48876 | 166.2017 | 52.63874 | 28.2853 | -2.359786 | 244.766 | 89.40804 | 10.59196 | 1.529564 | 3.4 | 2.066667 | 2.166667 | 0.1 | 0 | 40 | 49336.01 | 3770.59 | 8.174894 | 8.741642 | 420.1982 | 444.5538 | 99.52256 | 10.366 | 0 | 0.8395181 | 17.568 | 11860 | 12 | 34.66667 | 58 | 115 | 22 | 205 | 366 | 3.7 | 2.3 | 2.3 | 0.1 | 33 | 13 | 5 | 62.73333 | 176 | 0 | 20 | 18 | 14 | 32 | 3 | 575.8491 | 453.6321 | 430.0242 | 424.9004 | 3.293453 | -8.045611 | -287.531 | 626.5784 | -3607 | -6.163194 | 636.6398 | 10 | 15.10488 | 14.26648 | 29.37136 | 18.95067 | 9.885911 | 30.77948 | 193.9796 | 189 | 208 | 296.1742 | 284 | 310 | 296.1545 | 280 | 309 | 299.196 | 272 | 330 | 3.426201 | 2.3 | 4.3 | 2.089035 | 1.8 | 2.4 | 2.165122 | 1.8 | 2.6 | 0.08793519 | 0 | 0.2 | 893.6237 | 881.9875 | 904.7803 | 8.779285 | 4.85072 | 14.2037 | 62.66201 | 63.9031 | 35.65593 | 563.828125 | 1.397676 | 1.046727 | 1.081596 | 0.7199797 | 201.3227 | 171.518 | 434.0837 | 323.5513 | 2.8 | 2.9 | 3.9 | 4 | 3.9 | 3.9 | 12 | 1658.837 | 2613.088 | 0
2017-03-23 | 52.15 | 8.2 | 1.03 | 0.84 | 3.16 | 641 | 559.5324 | 1 | 44766.36 | 10.23333 | 876.2788 | 896.8528 | 1569.076 | 307.2357 | 7666.667 | 745 | 567.8738 | 517.9238 | 25937.6 | 250 | 7.009024 | 24.60503 | 899.3043 | 896.7866 | 886.1201 | 887.0416 | 899.6823 | 906.3976 | 893.8178 | 905.672 | 903.7954 | 901.121 | 12.355 | 5 | 30.0682 | 581.435 | 415.5 | 16.6 | -10.57 | 36.22404 | 56 | 3 | 0.9188203 | 0.7 | 0.3 | 1.321687 | 51 | 190 | 629 | 11 | 53 | 5.166667 | 0 | 2 | 2 | 2 | 48 | 50 | 0 | 24 | 47 | 55 | 2.2 | 0.8 | 0.25 | 461.691 | 316.2031 | 307.9327 | 0 | 10.93 | 10.79 | 8.51 | 2.53 | 7.155054 | 112 | 154 | 20 | 5.2 | 6 | 10.4 | 9.4 | 10.4 | 9.4 | 7.6 | 7 | 5.6 | 6 | 56 | 56 | 84 | 84 | 56 | 56 | 56 | 56 | 56 | 56 | 1900 | 0 | 24 | 24 | 0 | 569.23 | 569.23 | 0 | 18 | 57.3024 | 34.03897 | 165.618 | 51.63804 | 27.09701 | -2.806349 | 241.5467 | 89.9437 | 10.0563 | 1.548279 | 3.183333 | 2.15 | 2.2 | 0.1 | 0 | 40 | 49252.82 | 3777.166 | 8.197752 | 8.626668 | 419.9521 | 423.7317 | 99.54638 | 2.102 | 0 | 0.8729055 | 28.026 | 12560 | 13 | 34.66667 | 57.66667 | 117 | 22 | 205 | 367 | 3.5 | 2.3 | 2.5 | 0.1 | 34 | 11.83333 | 3.6 | 63.03333 | 175 | 0 | 18 | 19 | 15 | 32 | 4 | 571.1641 | 454.2366 | 431.1725 | 426.7544 | 3.030963 | -2.713972 | -264.8018 | 627.4349 | -3581 | -6.163194 | 637.6325 | 10 | 11.93135 | 14.01537 | 25.94672 | 18.92396 | 11.39036 | 29.48255 | 194.3133 | 180 | 207 | 295.9525 | 281 | 305 | 295.8179 | 281 | 306 | 299.7129 | 259 | 326 | 3.152146 | 2.3 | 4.4 | 2.176328 | 1.7 | 2.8 | 2.181449 | 1.7 | 2.6 | 0.09646412 | 0 | 0.2 | 897.9944 | 892.5178 | 901.4452 | 5.850368 | 4.459991 | 8.127643 | 62.74984 | 64.16248 | 36.75834 | 560.546875 | 1.369848 | 1.183076 | 0.9717465 | 0.7147679 | 163.4725 | 188.3809 | 398.9122 | 326.7629 | 2.9 | 2.9 | 3.9 | 4.1 | 3.9 | 4 | 11.9 | 1743.633918 | 3012.362 | 0
2017-03-24 | 53.82 | 8.58 | 1.02 | 0.78 | 2.6 | 642 | 557.0388 | 1 | 44795.43 | 10.11667 | 876.8272 | 897.5422 | 1574.437 | 308.4539 | 7708.333 | 766 | 566.2399 | 515.3432 | 21639.8 | 250 | 6.508177 | 27.43646 | 900.2402 | 896.3187 | 891.3377 | 887.6508 | 898.6095 | 907.1647 | 893.7534 | 905.2626 | 902.8715 | 899.1934 | 12.355 | 5 | 30.07015 | 582.315 | 461.3 | 16.6 | -10.68 | 35.96539 | 23 | 3 | 0.9485041 | 0.7 | 0.1 | 1.347152 | 46 | 189 | 624 | 11 | 56 | 6 | 0 | 2 | 2 | 2 | 48.33333 | 49.66667 | 0 | 24 | 44 | 52 | 2.1 | 0.7 | 0.25 | 458.3036 | 317.5184 | 309.0989 | 0 | 10.84 | 10.82 | 7.63 | 1.77 | 7.517001 | 105 | 133 | 42 | 5.2 | 5.8 | 10.6 | 9.2 | 10 | 8.8 | 7.2 | 7 | 5.8 | 6.2 | 58 | 58 | 87 | 87 | 58 | 58 | 58 | 58 | 58 | 58 | 1900 | 0 | 24 | 24 | 0 | 491.14 | 491.14 | 0 | 17 | 39.8988 | 34.41365 | 165.3652 | 51.39717 | 27.4186 | -2.655929 | 241.5251 | 89.74737 | 10.25263 | 1.541873 | 3.266667 | 2.433333 | 2.233333 | 0.1 | 0 | 35 | 48658.89 | 3738.452 | 7.215518 | 8.625896 | 420.6108 | 429.9946 | 99.46823 | 6.991 | 0 | 0.8676617 | 33.255 | 12220 | 14 | 36.66667 | 58 | 120 | 21 | 212 | 365 | 3.7 | 2.7 | 2.5 | 0.2 | 35 | 9.5 | 2.9 | 62.7 | 175 | 0 | 18 | 20 | 15 | 30 | 4 | 568.7027 | 454.4377 | 430.9828 | 425.6596 | 2.4216 | -9.882512 | -277.2041 | 628.2515 | -3554 | -6.163194 | 638.5701 | 10 | 10.52691 | 14.21327 | 24.74018 | 21.94641 | 11.64974 | 32.55627 | 194.1827 | 181 | 208 | 295.7939 | 283 | 309 | 296.1012 | 287 | 311 | 299.4194 | 250 | 323 | 3.242194 | 2.4 | 4 | 2.231024 | 1.9 | 2.7 | 2.161273 | 1.6 | 2.7 | 0.08898495 | 0 | 0.2 | 898.2735 | 883.9921 | 905.4183 | 5.18335 | 2.356547 | 8.311353 | 62.71464 | 64.94065 | 36.4341 | 665.390625 | 1.373445 | 1.198476 | 0.9703301 | 0.7135454 | 161.9067 | 202.0723 | 379.6686 | 327.7296 | 2.9 | 2.9 | 3.9 | 4.1 | 3.9 | 4 | 12 | 1675.96 | 2970.582 | 0
2017-03-25 | 51.13 | 7.85 | 1.07 | 0.92 | 2.68 | 651 | 553.3428 | 1 | 44876.78 | 10.075 | 891.474 | 898.3961 | 1539.026 | 309.9641 | 7375 | 785 | 574.0567 | 522.626 | 20433.4 | 250 | 6.647782 | 26.30066 | 898.6076 | 899.986 | 896.4631 | 886.8785 | 900.3135 | 906.8685 | 893.9411 | 904.1107 | 905.6771 | 900.0648 | 0 | 8 | 30.06559 | 580.88 | 488.2 | 18.17296 | -10.12 | 35.60812 | 44 | 3 | 0.9535986 | 0.7 | 0.3 | 1.837195 | 70 | 186 | 624 | 12 | 59 | 6.5 | 0 | 2 | 2 | 2 | 47 | 46 | 0 | 25 | 47 | 50 | 2.2 | 0.7 | 0.25 | 467.3457 | 318.8611 | 310.8645 | 0 | 10.91 | 10.78 | 8.78 | 3.2 | 7.430152 | 180 | 117 | 15 | 7.6 | 7.2 | 9.8 | 9.6 | 10.2 | 9.4 | 8.8 | 8 | 7.8 | 8.2 | 60 | 60 | 90 | 90 | 60 | 60 | 58 | 60 | 60 | 60 | 1900 | 0 | 24 | 24 | 0 | 400.17 | 400.17 | 0 | 14 | 39.1728 | 33.0651 | 165.7657 | 51.32105 | 27.43546 | -2.743708 | 241.7786 | 89.78745 | 10.21255 | 1.520639 | 2.95 | 2.15 | 1.95 | 0.05 | 0 | 38 | 48836.45 | 3744.954 | 6.991153 | 8.634948 | 421.0258 | 441.8465 | 99.43389 | 9.699 | 0 | 0.8499889 | 35.496 | 11940 | 15 | 38.33333 | 57 | 122 | 22 | 219 | 363 | 3.3 | 2.3 | 2.1 | 0.1 | 37 | 11.58333 | 2.6 | 62.46667 | 175 | 0 | 19 | 19 | 15 | 32 | 4 | 572.9799 | 455.483 | 430.8565 | 426.7494 | 2.84264 | -11.88258 | -277.3035 | 629.4592 | -3518 | -6.163194 | 639.2299 | 10 | 16.86538 | 14.61606 | 31.48144 | 20.23389 | 13.29683 | 28.66547 | 194.6292 | 180 | 208 | 296.0615 | 280 | 314 | 296.195 | 284 | 309 | 298.9025 | 224 | 328 | 2.998484 | 2.4 | 3.9 | 2.157726 | 1.7 | 2.7 | 2.012609 | 1.6 | 2.7 | 0.07395602 | 0 | 0.2 | 899.2774 | 887.2781 | 908.8082 | 5.468658 | 3.025824 | 12.35369 | 62.43858 | 63.79934 | 36.56378 | 622.890625 | 1.374079 | 1.199257 | 0.9463986 | 0.7177764 | 165.917 | 212.7157 | 349.5686 | 332.0578 | 2.9 | 3 | 4 | 4.1 | 3.9 | 4 | 11.7 | 1660.468 | 2894.67 | 0
2017-03-26 | 53 | 8.45 | 1.04 | 0.8 | 2.44 | 654 | 595.8548 | 1 | 44804.3 | 9.991667 | 903.5522 | 899.5961 | 1520.95 | 311.5148 | 7375 | 755 | 577.351 | 523.2553 | 20207.2 | 250 | 4.44774 | 17.80272 | 897.5617 | 898.9064 | 897.5143 | 893.1679 | 901.1973 | 905.9539 | 899.1919 | 903.275 | 904.8688 | 899.9151 | 1.373 | 5 | 30.06543 | 581.893 | 541.7 | 18.2 | -10.9 | 35.80576 | 12 | 1 | 0.9879158 | 0.8 | 0.2 | 16.218 | 64 | 184 | 625 | 12 | 62 | 4.166667 | 0 | 2 | 2 | 2 | 47.33333 | 45.33333 | 0 | 25 | 47 | 48 | 2.2 | 0.8 | 0.25 | 470.3848 | 320.1862 | 311.8943 | 0 | 10.91 | 10.78 | 7.66 | 1.95 | 7.496634 | 113 | 148 | 26 | 5.4 | 5.6 | 10.4 | 9.4 | 10.2 | 9.8 | 7.4 | 7 | 5.8 | 6 | 56 | 56 | 84 | 84 | 56 | 56 | 58 | 56 | 56 | 56 | 1900 | 0 | 24 | 24 | 0 | 0 | 0 | 0 | 0 | 38.8548 | 32.78742 | 166.132 | 51.86562 | 28.23706 | -2.893778 | 243.3409 | 89.58528 | 10.41472 | 1.493032 | 2.933333 | 2.1 | 1.9 | 0.08333333 | 0 | 40 | 48473.94 | 3733.439 | 7.182707 | 8.690747 | 421.4046 | 445.4327 | 99.4463 | 5.976 | 0 | 0.911093 | 29.52 | 0 | 15 | 37.33333 | 57.66667 | 120 | 22 | 203 | 367 | 3.2 | 2.2 | 1.9 | 0.1 | 38 | 12.5 | 3.4 | 62.1 | 175 | 0 | 18 | 19 | 15 | 34 | 6 | 574.9429 | 454.8325 | 430.5908 | 427.1445 | 3.274561 | -10.798 | -273.3366 | 630.6963 | -3479 | -6.163194 | 640.0437 | 10 | 17.98274 | 14.67448 | 32.65722 | 22.34161 | 15.74803 | 31.12964 | 194.8251 | 177 | 210 | 295.9581 | 281 | 310 | 296.5632 | 282 | 307 | 298.1916 | 222 | 318 | 2.921174 | 2.2 | 4.2 | 2.150653 | 1.7 | 2.6 | 1.888058 | 1.5 | 2.3 | 0.0705162 | 0 | 0.2 | 900.3512 | 890.1033 | 906.9031 | 3.542391 | 1.59892 | 7.870935 | 62.09686 | 63.48809 | 36.10987 | 611.796875 | 1.366535 | 1.198615 | 0.9280401 | 0.7180821 | 155.2771 | 213.7919 | 325.9599 | 333.5777 | 2.9 | 3 | 3.9 | 4 | 3.9 | 3.9 | 11.8 | 1563.848424 | 2759.21 | 0
2017-03-27 | 50.8 | 8.6 | 1.15 | 0.77 | 2.66 | 624 | 540.8616 | 1 | 44744.53 | 10.19167 | 896.1 | 898.1657 | 1584.701 | 311.7478 | 6416.667 | 777 | 566.6014 | 514.0888 | 20282.6 | 250 | 5.617364 | 24.37456 | 901.1698 | 897.0257 | 896.5045 | 888.3431 | 899.7767 | 903.472 | 894.2154 | 904.8186 | 902.6802 | 900.1337 | 12.355 | 5 | 29.2749 | 566.475 | 504.7 | 18.2 | -10.36 | 35.4882 | 46 | 3 | 0.9548967 | 0.9 | 0.1 | 2.598656 | 60 | 183 | 625 | 13 | 65 | 6.333333 | 0 | 2 | 2 | 2 | 47.33333 | 47.66667 | 0 | 25 | 46 | 49 | 2.2 | 0.5 | 0.25 | 475.2011 | 320.6924 | 312.0822 | 0 | 10.85 | 10.75 | 8.09 | 2.89 | 7.420503 | 106 | 129 | 15 | 7.2 | 9.2 | 8.4 | 11 | 6.8 | 7.2 | 6.4 | 7 | 7 | 8.3 | 60 | 60 | 90 | 90 | 60 | 60 | 60 | 62 | 60 | 60 | 1900 | 0 | 24 | 24 | 0 | 852.87 | 852.87 | 2 | 24 | 41.9916 | 31.8297 | 164.9352 | 50.25666 | 26.29236 | -3.00716 | 238.477 | 90.23587 | 9.764128 | 1.450801 | 2.933333 | 2.083333 | 1.833333 | 0.1 | 0 | 30 | 47051.89 | 3649.661 | 7.66592 | 8.517037 | 420.1385 | 391.2397 | 99.54806 | 3.735 | 0 | 0.8667654 | 25.785 | 0 | 15 | 37 | 57.33333 | 170 | 23 | 200 | 360 | 3.3 | 2.5 | 2.2 | 0.2 | 39 | 11.5 | 3.9 | 61.86667 | 175 | 0 | 20 | 20 | 16 | 31 | 0 | 553.2439 | 452.6798 | 428.5136 | 424.0257 | 2.814713 | -2.520938 | -265.9454 | 630.3749 | -3470 | -6.163194 | 639.8667 | 10 | 20.1812 | 13.08896 | 33.27016 | 22.9397 | 14.89207 | 31.06481 | 194.9171 | 182 | 207 | 296.2583 | 278 | 310 | 296.6492 | 288 | 309 | 299.0426 | 219 | 330 | 2.781306 | 2.1 | 4 | 2.067152 | 1.5 | 2.6 | 1.756647 | 1.2 | 2.4 | 0.07977315 | 0 | 0.2 | 898.6769 | 888.5325 | 905.1884 | 4.689962 | 1.564496 | 8.072467 | 61.39791 | 63.09901 | 34.02181 | 619.0625 | 1.365074 | 1.190092 | 0.933074 | 0.7292504 | 157.2604 | 205.9862 | 323.1328 | 338.5174 | 2.9 | 3.2 | 3.9 | 4 | 3.9 | 3.9 | 11.6 | 1612.36197 | 2824.986 | 0
2017-03-28 | 52.12 | 8.69 | 1.13 | 0.83 | 2.76 | 620 | 542.9944 | 1 | 44553.4 | 10.05 | 886.165 | 897.9076 | 1594.657 | 310.5878 | 7291.667 | 665 | 545.007 | 438.1886 | 20282.6 | 250 | 6.73129 | 27.9109 | 899.3074 | 897.7785 | 898.4633 | 884.1829 | 900.1215 | 905.5096 | 891.774 | 906.1238 | 904.6483 | 900.6955 | 13.328 | 5 | 29.06462 | 563.928 | 382.6 | 14.68242 | -10.88 | 34.59498 | 41 | 3 | 0.9929845 | 0.7 | 0.3 | 2.690268 | 54 | 181 | 625 | 14 | 68 | 6.416667 | 0 | 2 | 2 | 2 | 47 | 48 | 0 | 25 | 44 | 71 | 2.2 | 0.6 | 0.25 | 463.5699 | 319.7544 | 310.751 | 0 | 10.95 | 10.91 | 9.39 | 5.67 | 7.533662 | 105 | 115 | 25 | 7.2 | 9 | 9.2 | 11 | 6.6 | 6.8 | 6.6 | 7 | 7 | 8.6 | 58 | 58 | 85 | 85 | 58 | 58 | 58 | 56 | 58 | 48 | 600 | 0 | 24 | 24 | 0 | 642.74 | 642.74 | 2 | 17 | 33.2544 | 31.51432 | 164.9626 | 49.87885 | 26.2213 | -2.990121 | 238.0727 | 90.24198 | 9.758023 | 1.454758 | 2.8 | 1.866667 | 1.583333 | 0.06666667 | 0 | 42 | 46750.31 | 3629.75 | 7.974157 | 8.502595 | 420.9503 | 400.7081 | 99.55733 | 9.711 | 0 | 0.8757974 | 16.074 | 0 | 15 | 37.66667 | 57.66667 | 115 | 22 | 200 | 360 | 3.5 | 2 | 1.7 | 0.1 | 41 | 11.5 | 5.2 | 62.16667 | 175 | 0 | 18 | 20 | 17 | 31 | 0 | 553.8253 | 453.7239 | 429.1272 | 426.0171 | 3.371063 | -2.59321 | -269.7408 | 629.8998 | -3465 | -6.163194 | 639.5673 | 10 | 22.59357 | 13.44112 | 36.03469 | 22.30223 | 14.43813 | 29.0805 | 194.65 | 185 | 204 | 296.4379 | 286 | 309 | 296.9685 | 287 | 305 | 299.6995 | 283 | 324 | 2.921983 | 2.1 | 4.2 | 1.890139 | 1.6 | 2.2 | 1.549441 | 1.2 | 1.9 | 0.05641319 | 0 | 0.2 | 898.8029 | 893.6906 | 902.2817 | 5.226763 | 2.940711 | 9.666967 | 61.88273 | 63.28058 | 35.59108 | 554.140625 | 1.381795 | 1.179648 | 0.8882561 | 0.7331324 | 171.3015 | 210.7447 | 293.9726 | 343.5335 | 3 | 3 | 4 | 4 | 3.9 | 3.9 | 11.5 | 1758.31 | 3014.091 | 0
2017-03-29 | 14.19 | 26.58 | 1.2 | 5.92 | 0 | 624 | 562.658 | 0.9972222 | 46327.22 | 10.1 | 886.6915 | 896.6426 | 1605.439 | 310.5425 | 7520.891 | 776 | 551.0615 | 508.0721 | 20433.4 | 250 | 6.14418 | 24.93907 | 899.9681 | 886.1884 | 899.0841 | 889.9431 | 897.1934 | 900.7069 | 895.1361 | 904.9208 | 899.8999 | 897.4928 | 9.384 | 8 | 29.3212 | 566.504 | 525.9 | 8.55 | -10.5 | 34.07901 | 41 | 3 | 0.9683675 | 1.1 | 0.4 | 16.218 | 65 | 179 | 625 | 16 | 71 | 7 | 0 | 2 | 2 | 2 | 47 | 49.66667 | 0 | 29 | 47 | 50 | 2.3 | 0.6 | 0.25 | 460.9146 | 320.0937 | 309.7249 | 0 | 11 | 10.78 | 8.64 | 5.47 | 7.807627 | 108 | 116 | 28 | 5 | 5.8 | 9.2 | 8.6 | 9.8 | 8.8 | 7 | 6.8 | 5.8 | 5.6 | 56 | 56 | 86 | 86 | 56 | 56 | 56 | 56 | 56 | 66 | 500 | 0 | 23.93333 | 23.93333 | 0 | 781.28 | 781.28 | 2 | 22 | 42.378 | 30.58106 | 165.3436 | 51.32352 | 27.76023 | -2.902283 | 241.5251 | 89.70792 | 10.29208 | 1.433207 | 2.716667 | 2 | 1.55 | 0.08333333 | 0 | 40 | 47498.73 | 3678.341 | 8.076502 | 8.625895 | 420.8716 | 421.625 | 99.54091 | 6.371 | 0 | 0.9016955 | 21.303 | 11600 | 16 | 35.66667 | 58 | 115 | 22 | 220 | 365 | 3.1 | 2.1 | 1.7 | 0.1 | 43 | 12 | 4.5 | 62.16667 | 175 | 0 | 21 | 19 | 16 | 30 | 0 | 562.6411 | 452.8159 | 429.4671 | 424.9633 | 3.660218 | -4.170565 | -266.0927 | 629.7181 | -3456 | -6.165972 | 639.3743 | 10 | 26.99142 | 13.8919 | 40.88332 | 20.61537 | 13.1412 | 26.73304 | 195.1252 | 186 | 200 | 296.216 | 281 | 305 | 297.1602 | 289 | 302 | 299.7572 | 290 | 309 | 2.695292 | 2.1 | 3.3 | 2.026784 | 1.7 | 2.4 | 1.530957 | 1.2 | 1.9 | 0.07659954 | 0 | 0.2 | 897.0616 | 883.799 | 912.5458 | 4.513683 | 3.075785 | 14.0866 | 62.0008 | 64.16248 | 32.84159 | 838.28125 | 1.368657 | 1.178764 | 0.8772207 | 0.7318333 | 164.0001 | 202.8076 | 289.7463 | 346.1395 | 3 | 3 | 4 | 4 | 3.9 | 3.9 | 10.8 | 1729.773 | 2972.607 | 0
2017-03-30 | 13.95 | 25.31 | 1.15 | 5.5 | 0 | 627 | 554.3452 | 1 | 46545.91 | 10.18333 | 894.5997 | 897.3531 | 1630.063 | 311.7953 | 7333.333 | 801 | 562.7866 | 520.59 | 19679.4 | 250 | 5.804659 | 23.72252 | 897.0673 | 893.2853 | 901.9675 | 885.8761 | 898.159 | 904.3056 | 893.5985 | 904.5652 | 901.7031 | 899.0444 | 10.856 | 8 | 29.46729 | 570.616 | 481.3 | 8.55 | -10.66 | 33.57184 | 44 | 3 | 0.9506803 | 0.6 | 0.3 | 1.236908 | 54 | 178 | 625 | 17 | 74 | 6.75 | 0 | 2 | 2 | 2 | 47 | 47.33333 | 0 | 27 | 50 | 50 | 2.2 | 0.4 | 0.25 | 468.4197 | 321.729 | 310.9801 | 0 | 10.84 | 10.71 | 7.96 | 3.2 | 7.778201 | 112 | 124 | 20 | 5 | 6 | 10.6 | 9.2 | 10 | 8.8 | 7.2 | 7 | 5.8 | 5.2 | 54 | 54 | 81 | 81 | 54 | 54 | 52 | 54 | 54 | 54 | 500 | 0 | 24 | 24 | 0 | 352.41 | 352.41 | 0 | 12 | 29.9352 | 31.81075 | 166.3261 | 52.75137 | 28.6038 | -2.786274 | 244.895 | 89.45772 | 10.54228 | 1.393431 | 2.766667 | 2.216667 | 1.783333 | 0.08333333 | 0 | 43 | 47882.35 | 3673.814 | 7.635916 | 8.746252 | 420.959 | 447.2557 | 99.48101 | 13.314 | 0 | 0.8841231 | 19.809 | 11820 | 17 | 36.66667 | 58 | 117 | 22 | 206 | 360 | 3.2 | 2.4 | 2 | 0.1 | 45 | 12.83333 | 5.3 | 62.1 | 175 | 0 | 22 | 19 | 16 | 34 | 0 | 571.0057 | 454.5092 | 431.7496 | 425.6611 | 2.928017 | -5.075725 | -273.4467 | 629.604 | -3444 | -6.165972 | 639.3106 | 10 | 21.98302 | 14.60984 | 36.59287 | 20.79517 | 11.23471 | 30.62383 | 194.9736 | 191 | 198 | 295.8707 | 292 | 300 | 296.645 | 293 | 302 | 299.4526 | 288 | 309 | 2.773034 | 2.1 | 3.4 | 2.234763 | 2 | 2.5 | 1.761924 | 1.5 | 2.1 | 0.1060266 | 0 | 0.2 | 897.954 | 891.1562 | 901.8334 | 4.682861 | 3.131653 | 7.204102 | 61.86769 | 63.73449 | 34.24228 | 675.9375 | 1.350288 | 1.187051 | 0.9072248 | 0.7404497 | 133.3786 | 195.8945 | 296.395 | 344.5961 | 2.9 | 3 | 4 | 4.1 | 3.9 | 4 | 11.1 | 1798.67 | 2994.032 | 0
2017-03-31 | 16.62 | 29.52 | 1.4 | 4.61 | 0 | 640 | 545.5192 | 1 | 46164.35 | 10.125 | 902.0201 | 896.9596 | 1636.929 | 308.6697 | 7000 | 722 | 561.4554 | 521.6601 | 24429.6 | 250 | 6.033266 | 23.92314 | 895.63 | 894.4408 | 902.6491 | 884.1087 | 897.999 | 902.8189 | 893.5265 | 904.5037 | 901.3844 | 900.4288 | 10.857 | 7.45 | 29.4987 | 581.507 | 518.7 | 8.55 | -22.02 | 63.76747 | 46 | 3 | 0.9808628 | 1.3 | 0.1 | 1.164551 | 67 | 175 | 625 | 18 | 77 | 5.833333 | 0 | 2 | 2 | 2 | 49.66667 | 50 | 21.4 | 25 | 43 | 51 | 2.1 | 0.9 | 0.25 | 471.3438 | 316.7719 | 312.0502 | 0 | 10.91 | 10.73 | 8.1 | 3.32 | 7.893149 | 120 | 132 | 25 | 4 | 4.6 | 8.8 | 8.2 | 8.4 | 8 | 6 | 5.8 | 4.4 | 4 | 58 | 58 | 87 | 87 | 58 | 58 | 60 | 58 | 58 | 58 | 600 | 0 | 24 | 24 | 465.31 | 355.8 | 821.11 | 4 | 19 | 51.4092 | 31.66059 | 167.3298 | 53.85754 | 29.95392 | -2.389367 | 248.7519 | 88.91886 | 11.08114 | 1.310082 | 2.566667 | 2.366667 | 1.683333 | 0.1 | 0 | 32 | 46952.81 | 3611.105 | 7.619381 | 8.883995 | 420.2772 | 471.7179 | 99.45127 | -7.47 | 0 | 0.85237375 | 27.279 | 11380 | 18 | 35.66667 | 57.33333 | 120 | 23 | 203 | 365 | 3 | 2.6 | 1.9 | 0.1 | 46 | 9.5 | 3.7 | 61.8 | 175 | 0 | 20 | 19 | 16 | 30 | 7 | 571.7004 | 454.1058 | 429.4659 | 425.5904 | 3.527247 | -7.462017 | -271.8289 | 630.0227 | -3419 | -6.165972 | 639.7755 | 10 | 22.65163 | 14.84179 | 37.49342 | 21.62388 | 12.92073 | 29.23613 | 195.3819 | 191 | 199 | 295.6619 | 285 | 301 | 296.8375 | 293 | 301 | 299.5406 | 290 | 307 | 2.504205 | 2 | 3.1 | 2.371051 | 2 | 2.8 | 1.664572 | 1.3 | 2 | 0.1044213 | 0 | 0.2 | 897.7852 | 894.514 | 900.8496 | 4.795123 | 3.105689 | 6.732062 | 61.66777 | 63.33245 | 33.63272 | 688.828125 | 1.324167 | 1.188239 | 0.8802863 | 0.7349012 | 99.10772 | 189.97 | 285.4326 | 344.8008 | 2.9 | 3 | 3.9 | 4.1 | 3.9 | 4 | 11.13 | 1859.822 | 3170.678 | 0
2017-04-01 | 52.94 | 8.16 | 1.12 | 0.68 | 3.14 | 616 | 561.5248 | 0.9583333 | 46313.76 | 9.875 | 909.0724 | 897.7837 | 1618.082 | 305.8322 | 7217.391 | 738 | 560.9153 | 520.8788 | 24580.4 | 250 | 5.672276 | 20.53873 | 897.1506 | 893.6319 | 903.9502 | 886.828 | 895.8667 | 904.392 | 895.8818 | 904.568 | 903.2082 | 899.7918 | 0 | 5 | 29.43624 | 547.08 | 354.7 | 9.504432 | -10.85 | 62.85457 | 28 | 2 | 1.080491 | 1.2 | 0.4 | 4.501998 | 56 | 174 | 625 | 2 | 3 | 6.75 | 0 | 2 | 2 | 2 | 49.33333 | 48 | 0 | 30 | 50 | 52 | 2.1 | 0.7 | 0.25 | 469.9013 | 312.7359 | 311.5211 | 0 | 10.9 | 10.6 | 9.23 | 5.38 | 8.018069 | 116 | 129 | 28 | 8.6 | 7.2 | 8.6 | 11 | 6.6 | 7 | 6.2 | 6.8 | 6.6 | 6.4 | 56 | 56 | 84 | 84 | 56 | 56 | 56 | 56 | 56 | 56 | 500 | 0 | 23 | 23 | 0 | 338.29 | 338.29 | 0 | 11 | 43.2348 | 30.58817 | 167.2635 | 53.82704 | 30.36293 | -2.649655 | 248.8038 | 88.8614 | 11.1386 | 1.286775 | 2.5 | 2.333333 | 1.616667 | 0.1 | 10 | 30 | 47248.45 | 3634.829 | 7.772324 | 8.885851 | 421.5354 | 481.5637 | 99.45225 | 2.854 | 0 | 0.9115662 | 35.496 | 11070 | 1 | 36.33333 | 58.33333 | 121 | 20 | 204 | 354 | 3 | 2.5 | 1.8 | 0.2 | 1 | 11.41667 | 3.7 | 61.3 | 175 | 0 | 22 | 20 | 17 | 32 | 7 | 571.3687 | 454.228 | 430.2189 | 426.3029 | 5.567173 | -7.643503 | -277.2722 | 642.7826 | 1 | -0.04166667 | 642.7826 | 22.5 | 26.49072 | 15.01904 | 41.50976 | 20.5547 | 14.08796 | 26.73304 | 195.4862 | 192 | 199 | 295.6506 | 291 | 304 | 296.8657 | 293 | 301 | 299.17 | 291 | 308 | 2.456122 | 2 | 3 | 2.381728 | 2.1 | 2.7 | 1.620052 | 1.4 | 1.9 | 0.1092465 | 0 | 0.2 | 898.5206 | 890.478 | 904.3777 | 4.804053 | 3.096405 | 7.185077 | 61.3612 | 63.17682 | 32.58221 | 638.046875 | 1.330704 | 1.185342 | 0.8702992 | 0.740716 | 107.7184 | 188.5432 | 274.6642 | 347.0793 | 2.9 | 3 | 4 | 4.1 | 3.9 | 4 | 7.8 | 1999.655 | 3204.511 | 0
2017-04-02 | 53.5 | 8.25 | 1.12 | 0.66 | 2.85 | 637 | 544.256 | 0.9986111 | 46162.21 | 10.11667 | 902.8706 | 897.683 | 1654.413 | 304.4749 | 7385.257 | 758 | 555.6496 | 514.2321 | 26239.2 | 250 | 6.064477 | 26.29128 | 895.2275 | 894.9492 | 904.8635 | 886.6505 | 896.4577 | 900.9633 | 896.4699 | 905.8822 | 903.407 | 901.7681 | 6.032 | 2.5 | 29.49579 | 569.092 | 395.9 | 10.82 | -10.13 | 63.069 | 31 | 3 | 0.9885712 | 0.8 | 0.1 | 2.313885 | 47 | 172 | 625 | 3 | 7 | 5.833333 | 0 | 2 | 2 | 2 | 48 | 49.06667 | 0 | 28 | 50 | 52 | 2.2 | 0.7 | 0.25 | 459.8792 | 311.244 | 309.0592 | 0 | 10.82 | 10.7 | 9.29 | 2.96 | 8.116918 | 116 | 120 | 23 | 5.2 | 6 | 10.4 | 9.2 | 10.6 | 9 | 7.6 | 7 | 5.6 | 5.2 | 54 | 54 | 81 | 81 | 54 | 54 | 54 | 54 | 54 | 54 | 500 | 0 | 23.96667 | 23.96667 | 0 | 0 | 0 | 0 | 0 | 44.256 | 30.42033 | 164.956 | 50.71306 | 27.55374 | -2.714849 | 240.508 | 89.67232 | 10.32768 | 1.26817 | 2.383333 | 2.2 | 1.533333 | 0.08333333 | 0 | 40 | 48653.16 | 3758.033 | 7.600105 | 8.589571 | 422.6928 | 422.6936 | 99.50692 | 10.458 | 0 | 0.854405 | 25.038 | 0 |  | 35 | 57.33333 | 118 | 22 | 210 | 360 | 2.6 | 2.3 | 1.7 | 0.1 | 3 | 11.5 | 4 | 61.33333 | 174 | 0 | 23 | 18 | 17 | 28 | 0 | 580.7872 | 454.0734 | 428.7672 | 425.5659 | 6.151264 | -4.296079 | -272.7963 | 653.5699 | 49 | -0.04305556 | 656.6523 | 22.5 | 27.4697 | 13.93138 | 41.40108 | 21.01165 | 13.65999 | 27.64091 | 195.5503 | 193 | 198 | 296.0573 | 292 | 300 | 297.248 | 293 | 302 | 298.9634 | 290 | 307 | 2.385566 | 2 | 2.9 | 2.150309 | 1.7 | 2.5 | 1.476382 | 1.2 | 1.7 | 0.09934722 | 0 | 0.2 | 898.6962 | 889.1304 | 902.7089 | 5.107847 | 2.970752 | 9.294006 | 61.19558 | 62.9304 | 32.21907 | 777.109375 | 1.334297 | 1.167993 | 0.8337941 | 0.7329872 | 110.3052 | 196.262 | 265.4446 | 348.6849 | 3 | 3 | 4 | 4.1 | 3.9 | 4 | 9.8 | 2134.188 | 3299.34 | 0
2017-04-03 | 52.52 | 7.86 | 1.18 | 0.6 | 3.48 | 630 | 549.8056 | 1 | 46067.19 | 10.14167 | 901.4665 | 897.5722 | 1692.433 | 305.0196 | 6583.333 | 750 | 557.5773 | 500.1662 | 25862.2 | 250 | 5.670321 | 21.28403 | 899.081 | 889.6769 | 902.6271 | 890.9158 | 893.2285 | 900.4279 | 898.0682 | 906.5525 | 900.9732 | 900.6559 | 13.375 | 2.5 | 29.46745 | 570.275 | 412.6 | 10.82 | -10.38 | 62.49182 | 53 | 3 | 1.011328 | 0.8 | 0.1 | 6.182988 | 83 | 170 | 626 | 4 | 11 | 6.5 | 0 | 2 | 2 | 2 | 51 | 50.33333 | 0 | 28 | 48 | 50 | 2.2 | 0.6 | 0.25 | 463.6796 | 311.9397 | 309.7928 | 0 | 10.8 | 10.55 | 9 | 8.76 | 8.159669 | 110 | 120 | 50 | 5.2 | 5.8 | 10.2 | 9.4 | 10.2 | 8.8 | 7.4 | 7 | 5.8 | 6 | 62 | 62 | 93 | 93 | 62 | 62 | 62 | 62 | 62 | 62 | 500 | 0 | 24 | 24 | 0 | 676.18 | 676.18 | 2 | 18 | 38.6256 | 30.48576 | 164.7459 | 50.44119 | 26.49521 | -3.029165 | 238.6531 | 90.1673 | 9.8327 | 1.221501 | 2.483333 | 1.883333 | 1.416667 | 0.1166667 | 0 | 30 | 49100.61 | 3795.087 | 7.953296 | 8.523325 | 419.9815 | 393.6953 | 99.56379 | 7.47 | 0 | 0.8727073 | 17.568 | 0 |  | 35.66667 | 57.33333 | 120 | 22 | 207 | 379 | 2.9 | 2.1 | 1.6 | 0.2 | 5 | 10.58333 | 5 | 61.2 | 174 | 0 | 22 | 20 | 17 | 29 | 0 | 565.4961 | 452.6642 | 428.943 | 424.8675 | 6.082184 | -13.73551 | -278.9237 | 636.806 | 38 | -0.04305556 | 643.3692 | 22.5 | 27.16235 | 13.4373 | 40.59964 | 21.8154 | 13.94529 | 28.8211 | 195.5551 | 187 | 201 | 296.4783 | 286 | 300 | 297.1922 | 293 | 301 | 299.4995 | 291 | 311 | 2.390184 | 1.9 | 3.1 | 1.878575 | 1.6 | 2.2 | 1.391493 | 1.1 | 1.7 | 0.08512384 | 0 | 0.2 | 898.2377 | 894.6957 | 902.6212 | 4.893736 | 2.678632 | 8.048327 | 61.0841 | 62.78774 | 33.10098 | 569.765625 | 1.342248 | 1.166201 | 0.8064854 | 0.7374999 | 107.1892 | 220.866 | 247.2233 | 355.7566 | 3 | 3 | 4 | 4.1 | 3.9 | 3.9 | 9.77 | 2125.219 | 3242.899 | 0
2017-04-04 | 52.86 | 7.75 | 1.15 | 0.62 | 3.14 | 626 | 560.1612 | 0.9958333 | 44555.67 | 10.05833 | 913.5945 | 897.5459 | 1718.927 | 305.5036 | 6025.105 | 793 | 575.1609 | 525.1274 | 25937.6 | 250 | 6.355224 | 23.84939 | 902.394 | 891.645 | 902.0577 | 888.7032 | 892.1765 | 899.4253 | 896.0591 | 907.9065 | 902.9635 | 902.8549 | 13.211 | 5 | 29.49883 | 569.091 | 452.7 | 10.82 | -10.11 | 62.09498 | 16 | 2 | 0.9828666 | 0.8 | 0.2 | 1.232561 | 73 | 169 | 626 | 5 | 14 | 5.5 | 0 | 2 | 2 | 2 | 50.66667 | 48.66667 | 0 | 24 | 43 | 48 | 2.1 | 0.7 | 0.25 | 476.4074 | 313.028 | 310.3816 | 0 | 10.92 | 10.78 | 9.27 | 2.24 | 8.152131 | 109 | 72 | 23 | 8.6 | 7.4 | 8.6 | 11.2 | 6.4 | 7 | 6.2 | 6.6 | 6.2 | 6 | 58 | 58 | 87 | 87 | 58 | 58 | 58 | 58 | 58 | 58 | 800 | 0 | 23.9 | 23.9 | 0 | 489.65 | 489.65 | 0 | 17 | 48.5112 | 30.05268 | 163.9906 | 49.78162 | 26.21638 | -2.844033 | 237.1445 | 90.14426 | 9.855737 | 1.135854 | 2.4 | 2.033333 | 1.2 | 0.05 | 0 | 67 | 48775.93 | 3785.211 | 9.099705 | 8.469448 | 421.0805 | 387.237 | 99.63232 | 7.835 | 0 | 0.8948262 | 21.303 | 11570 | 2 | 36.66667 | 57.66667 | 143 | 22 | 216 | 365 | 2.8 | 2.2 | 1.6 | 0.1 | 6 | 11.5 | 5 | 60.5 | 175 | 0 | 22 | 19 | 16 | 30 | 0 | 562.6626 | 452.5556 | 428.2385 | 424.3731 | 5.753944 | -6.156978 | -267.452 | 634.7435 | 49 | -0.04722222 | 642.9954 | 22.5 | 28.96104 | 13.27584 | 42.23688 | 22.27064 | 14.68455 | 29.37879 | 195.6491 | 189 | 203 | 295.9605 | 291 | 301 | 297.4812 | 292 | 303 | 299.2733 | 286 | 322 | 2.371296 | 1.8 | 3.3 | 2.129078 | 1.5 | 2.4 | 1.391262 | 1 | 1.8 | 0.06380208 | 0 | 0.2 | 898.6003 | 884.7466 | 918.7059 | 5.715786 | 3.202991 | 11.96481 | 60.34684 | 62.38569 | 33.29553 | 546.796875 | 1.341504 | 1.181339 | 0.8151813 | 0.7350742 | 105.6792 | 209.618 | 245.9817 | 351.0404 | 3 | 3 | 4 | 4.1 | 3.9 | 3.9 | 9.5 | 2319.681 | 3458.939 | 0
2017-04-05 | 53.46 | 7.7 | 1.23 | 0.71 | 3.48 | 628 | 549.7236 | 1 | 44555.55 | 10.09167 | 918.7938 | 897.0072 | 1743.943 | 306.7622 | 5083.333 | 777 | 587.5566 | 529.5292 | 25862.2 | 250 | 7.497426 | 25.53319 | 905.4541 | 885.2905 | 902.0876 | 891.1035 | 887.1872 | 903.3523 | 894.595 | 906.9877 | 898.8169 | 898.2541 | 13.211 | 5 | 29.46517 | 570.851 | 403.6 | 10.88855 | -10.41 | 61.49975 | 60 | 3 | 1.186138 | 0.6 | 0.2 | 1.230697 | 68 | 168 | 626 | 6 | 17 | 6.5 | 0 | 2 | 2 | 2 | 51.33333 | 49.66667 | 0 | 26 | 47 | 48 | 2.1 | 0.5 | 0.25 | 479.5158 | 314.8145 | 312.8424 | 0 | 10.79 | 10.7 | 8.1 | 17.7 | 8.018847 | 116 | 73 | 27 | 5.2 | 5.6 | 10.6 | 9.2 | 10.4 | 8.6 | 7 | 7.8 | 5.8 | 5.2 | 58 | 58 | 87 | 87 | 58 | 58 | 58 | 58 | 58 | 58 | 1100 | 0 | 24 | 24 | 0 | 654.09 | 654.09 | 0 | 22 | 48.6336 | 31.1022 | 163.4971 | 48.65553 | 24.94154 | -3.15426 | 233.9399 | 90.6868 | 9.313196 | 1.066402 | 2.8 | 2.266667 | 1.533333 | 0.08333333 | 0 | 34 | 48584.24 | 3751.753 | 8.297921 | 8.354997 | 420.649 | 375.4309 | 99.60365 | 6.723 | 0 | 0.8753561 | 14.58 | 0 | 2 | 35 | 58.66667 | 119 | 22 | 200 | 360 | 3.2 | 2.5 | 1.7 | 0.1 | 8 | 10.5 | 5.4 | 59.8 | 175 | 0 | 21 | 19 | 15 | 32 | 0 | 556.0542 | 453.2881 | 428.4478 | 425.1082 | 5.179813 | -6.107846 | -276.72 | 633.3819 | 62 | -0.04722222 | 642.6351 | 22.5 | 21.73201 | 12.82596 | 34.55797 | 19.66017 | 11.49409 | 30.97401 | 195.1682 | 189 | 204 | 295.7678 | 286 | 307 | 297.2305 | 293 | 307 | 299.5713 | 285 | 311 | 2.702403 | 1.9 | 3.5 | 2.321321 | 2 | 2.7 | 1.554963 | 1.2 | 1.9 | 0.1158634 | 0 | 0.2 | 897.2168 | 891.3713 | 904.4973 | 6.630045 | 3.041437 | 10.28738 | 59.98761 | 62.41164 | 33.7235 | 763.125 | 1.343312 | 1.178083 | 0.8145417 | 0.7417945 | 106.1802 | 188.405 | 253.1836 | 351.7528 | 2.9 | 3 | 4 | 4.1 | 3.9 | 4 | 9.1 | 2398.771 | 3468.021 | 0
2017-04-06 | 53.4 | 7.72 | 1.19 | 0.72 | 2.72 | 623 | 547.2636 | 1 | 44801.67 | 10.375 | 917.7293 | 896.0579 | 1721.551 | 308.5789 | 4916.667 | 774 | 577.7292 | 532.3573 | 26013 | 250 | 7.745355 | 26.34464 | 901.7883 | 886.4907 | 904.9554 | 887.2383 | 886.113 | 902.2655 | 894.0159 | 905.5957 | 899.2218 | 898.7798 | 13.211 | 8 | 29.46712 | 569.451 | 526.7 | 13.69 | -10.37 | 60.92972 | 25 | 3 | 1.060571 | 0.8 | 0.2 | 4.507898 | 63 | 166 | 626 | 7 | 20 | 6.083333 | 0 | 2 | 2 | 2 | 49.33333 | 46.33333 | 0 | 25 | 46 | 50 | 2.1 | 0.6 | 0.25 | 489.7972 | 317.0203 | 318.4503 | 0 | 10.83 | 10.67 | 9.04 | 7.4 | 7.880887 | 108 | 109 | 57 | 7.2 | 9 | 8.2 | 11 | 6.6 | 7.2 | 6.2 | 6.8 | 6.6 | 7.4 | 56 | 56 | 84 | 84 | 56 | 56 | 56 | 56 | 56 | 56 | 700 | 0 | 24 | 24 | 0 | 426.59 | 426.59 | 0 | 14 | 35.6736 | 30.77823 | 164.7528 | 50.48999 | 26.00095 | -2.900555 | 238.3432 | 90.30793 | 9.69207 | 0.9955414 | 2.583333 | 2.4 | 1.45 | 0.06666667 | 0 | 60 | 47680.61 | 3668.25 | 8.123851 | 8.512258 | 420.5886 | 400.1491 | 99.5672 | 8.712 | 0 | 0.8784327 | 17.568 | 11700 | 3 | 36.33333 | 58 | 137 | 22 | 200 | 365 | 3.2 | 3.2 | 1.6 | 0.1 | 10 | 11.16667 | 6.1 | 60.6 | 175 | 0 | 21 | 19 | 15 | 33 | 0 | 557.7621 | 453.0171 | 429.8034 | 425.5935 | 5.89513 | -6.369415 | -274.2359 | 631.6379 | 70 | -0.04722222 | 641.5559 | 22.5 | 22.94401 | 13.34588 | 36.28989 | 15.76435 | 9.57464 | 24.37263 | 195.3715 | 192 | 201 | 295.4646 | 287 | 305 | 297.302 | 292 | 302 | 299.2908 | 289 | 309 | 2.551044 | 1.9 | 3.5 | 2.460004 | 1.9 | 3.2 | 1.477593 | 1.2 | 1.8 | 0.09460648 | 0 | 0.2 | 896.7207 | 892.5249 | 901.9852 | 6.753128 | 4.272864 | 10.39584 | 60.42415 | 62.08741 | 33.78835 | 502.03125 | 1.334174 | 1.182079 | 0.8043982 | 0.7398863 | 88.31044 | 177.4753 | 249.9957 | 349.4559 | 2.9 | 3 | 4 | 4.1 | 3.9 | 4 | 9.41 | 2050.207 | 3249.884 | 0
2017-04-07 | 51.19 | 8.43 | 1.15 | 0.97 | 4.1 | 624 | 543.2628 | 1 | 44736.14 | 10.225 | 916.5412 | 897.9824 | 1702.337 | 310.8177 | 5250 | 822 | 574.3159 | 537.7879 | 26013 | 250 | 6.732791 | 19.83904 | 904.5169 | 887.3564 | 902.9957 | 893.2006 | 887.5934 | 905.364 | 897.1457 | 905.6865 | 897.6658 | 897.3896 | 13.239 | 8 | 29.46452 | 570.359 | 540.4 | 13.69 | -10.4 | 60.26976 | 48 | 3 | 0.9728445 | 1 | 0.1 | 16.218 | 58 | 165 | 626 | 10 | 23 | 6.5 | 0 | 2 | 2 | 2 | 51 | 49.33333 | 0 | 29 | 43 | 53 | 2.1 | 0.9 | 0.25 | 491.0455 | 319.0157 | 321.199 | 0 | 10.89 | 10.83 | 8.8 | 6.9 | 8.011075 | 112 | 121 | 68 | 9 | 7.4 | 8.4 | 11 | 7 | 6.6 | 6.2 | 6.8 | 6.6 | 8.6 | 58 | 58 | 87 | 87 | 58 | 58 | 58 | 58 | 58 | 58 | 300 | 0 | 24 | 24 | 0 | 635.52 | 635.52 | 2 | 17 | 51.7428 | 32.28903 | 163.6061 | 49.01159 | 25.3784 | -3.124689 | 234.8714 | 90.52515 | 9.474852 | 0.9281419 | 2.933333 | 2.9 | 1.666667 | 0.15 | 0 | 34 | 48175.48 | 3720.241 | 8.55416 | 8.388263 | 420.8994 | 379.2214 | 99.61335 | 0.562 | 0 | 0.8706135 | 28.026 | 11020 | 3 | 36.33333 | 58 | 120 | 22 | 203 | 368 | 3.4 | 3 | 1.8 | 0.2 | 11 | 11.21667 | 3.6 | 60.96667 | 174 | 0 | 19 | 20 | 16 | 30 | 0 | 555.76 | 453.7559 | 429.5668 | 425.4001 | 5.515745 | -7.191856 | -275.7554 | 630.5394 | 79 | -0.04722222 | 640.9351 | 22.5 | 16.29975 | 12.77958 | 29.07933 | 18.37837 | 10.54734 | 28.8211 | 194.4262 | 180 | 201 | 294.7087 | 278 | 308 | 296.9302 | 287 | 306 | 299.0119 | 285 | 330 | 3.080414 | 2.4 | 3.8 | 2.881299 | 2.3 | 3.3 | 1.683579 | 1.5 | 2.1 | 0.1609572 | 0.1 | 0.2 | 897.9241 | 892.6644 | 901.582 | 5.678097 | 3.766357 | 8.381159 | 60.71777 | 62.23007 | 35.02043 | 507.109375 | 1.34345 | 1.195889 | 0.8194719 | 0.7479883 | 85.91015 | 157.2264 | 248.4007 | 348.7601 | 2.9 | 3 | 4 | 4.1 | 3.9 | 4 | 9.6 | 1999.655 | 3277.014 | 0
2017-04-08 | 50.71 | 8.36 | 1.18 | 0.99 | 3.64 | 599 | 546.2376 | 0.9583333 | 43283.67 | 10.01667 | 909.6649 | 891.4194 | 1645.545 | 306.494 | 5173.913 | 790 | 553.2351 | 515.0112 | 25711.4 | 250 | 10.61507 | 39.60461 | 897.7419 | 882.7637 | 895.0901 | 879.6462 | 884.3003 | 898.9351 | 889.682 | 903.1955 | 896.1711 | 898.0594 | 13.251 | 8 | 29.47405 | 548.371 | 554.6 | 13.69 | -10.26 | 59.39697 | 57 | 4 | 1.04299 | 0.7 | 0.1 | 1.197158 | 73 | 162 | 626 | 11 | 26 | 6.5 | 0 | 2 | 2 | 2 | 47.33333 | 44.66667 | 0 | 29 | 50 | 52 | 2.1 | 0.8 | 0.25 | 479.7864 | 313.6153 | 317.551 | 0 | 10.77 | 10.69 | 8.2 | 3.1 | 8.055847 | 109 | 117 | 67 | 5.2 | 5.8 | 10.4 | 9.4 | 10.4 | 9.4 | 7.4 | 7 | 5.8 | 6.4 | 56 | 56 | 84 | 84 | 56 | 56 | 56 | 56 | 56 | 56 | 400 | 0 | 23 | 23 | 0 | 468.9 | 468.9 | 0 | 15 | 38.3376 | 31.8514 | 161.0881 | 47.60011 | 25.20973 | -3.533866 | 230.364 | 90.59061 | 9.409394 | 0.8799556 | 3.016667 | 2.633333 | 1.7 | 0.15 | 0 | 60 | 46155.03 | 3579.739 | 8.405294 | 8.227287 | 422.664 | 380.3 | 99.60437 | 10.343 | 0 | 0.9119159 | 28.773 | 11090 | 5 | 38.33333 | 57 | 122 | 22 | 209 | 368 | 3.4 | 2.8 | 2 | 0.2 | 13 | 12.5 | 4.7 | 59.93333 | 175 | 0 | 17 | 18 | 14 | 32 | 0 | 542.9344 | 453.1416 | 427.7062 | 426.1478 | 3.522353 | -2.634478 | -258.1831 | 629.8736 | 63 | -0.08888889 | 640.685 | 22.5 | 16.72959 | 12.19097 | 28.92056 | 20.20059 | 11.6627 | 30.58493 | 194.796 | 58 | 207 | 291.9091 | 16 | 310 | 285.9291 | 0 | 310 | 299.2565 | 290 | 309 | 2.879434 | 0.3 | 3.5 | 2.513211 | 0 | 3 | 1.761411 | 0 | 2.8 | 0.1642674 | 0 | 0.3 | 892.4155 | 775.4089 | 911.7247 | 8.978323 | 4.860449 | 81.04445 | 59.44134 | 62.81368 | 35.17607 | 708.75 | 1.332664 | 1.179654 | 0.8967729 | 0.7578304 | 85.39447 | 173.217 | 266.2455 | 342.9212 | 2.9 | 3 | 4.1 | 4.2 | 3.9 | 4 | 9 | 2045.315 | 3344.253 | 0
2017-04-09 | 51.39 | 8.33 | 1.15 | 0.95 | 3.64 | 626 | 567.8796 | 1 | 44682.03 | 10.05 | 910.7823 | 896.051 | 1711.742 | 308.4387 | 5250 | 805 | 572.9538 | 533.5005 | 26013 | 250 | 7.181622 | 23.98967 | 904.7675 | 887.274 | 900.5458 | 890.0195 | 884.7205 | 901.2512 | 894.1791 | 905.6502 | 899.1312 | 897.0809 | 12.626 | 8 | 29.46582 | 571.506 | 537.5 | 7.725064 | -10.52 | 59.03995 | 19 | 2 | 0.9837375 | 0.8 | 0.1 | 2.807033 | 68 | 162 | 627 | 12 | 29 | 5.666667 | 0 | 2 | 2 | 2 | 50.66667 | 53.53333 | 0 | 28 | 49 | 50 | 2.2 | 0.8 | 0.25 | 475.7344 | 315.8898 | 318.9488 | 0 | 10.75 | 10.57 | 9.09 | 3.25 | 8.12747 | 112 | 122 | 56 | 7.4 | 9.4 | 8.2 | 11 | 6.8 | 7.4 | 6.2 | 7 | 6.6 | 6.8 | 56 | 56 | 84 | 84 | 56 | 56 | 56 | 56 | 56 | 56 | 500 | 0 | 24 | 24 | 0 | 0 | 0 | 0 | 0 | 36.8796 | 32.70651 | 163.9412 | 47.2502 | 24.22513 | -2.826023 | 232.5905 | 90.79967 | 9.200334 | 0.9231594 | 3.016667 | 2.733333 | 2.083333 | 0.2333333 | 0 | 31 | 48419.1 | 3718.747 | 8.781737 | 8.306804 | 421.1573 | 368.0277 | 99.63592 | 8.217 | 0 | 0.9071559 | 20.556 | 0 | 5 | 36.33333 | 58 | 122 | 22 | 216 | 365 | 3.4 | 3 | 2.5 | 0.3 | 15 | 12.16667 | 4.6 | 60.53333 | 175 | 0 | 18 | 18 | 16 | 34 | 0 | 555.8451 | 455.2563 | 429.0133 | 425.0554 | 4.949668 | 0.7964915 | -279.757 | 629.4389 | 74 | -0.08888889 | 640.4539 | 22.5 | 14.91485 | 12.38438 | 27.29924 | 22.10698 | 11.7535 | 30.94807 | 194.4917 | 188 | 204 | 295.0028 | 289 | 302 | 296.4619 | 279 | 315 | 298.9244 | 286 | 314 | 2.987438 | 2.5 | 3.5 | 2.76753 | 2.4 | 3.2 | 1.997928 | 1.6 | 2.5 | 0.1931933 | 0 | 0.3 | 896.5378 | 891.563 | 899.5343 | 5.991516 | 3.834302 | 8.983478 | 60.32215 | 62.39865 | 34.37196 | 726.5625 | 1.328605 | 1.198631 | 1.11676 | 0.7710108 | 74.83573 | 152.7879 | 318.3928 | 352.3282 | 2.8 | 3 | 4.1 | 4.1 | 3.9 | 4 | 9 | 2137.042 | 3435.98 | 0
2017-04-10 | 50.51 | 8.23 | 1.14 | 0.94 | 3.5 | 624 | 549.536 | 1 | 44714.17 | 10.25 | 908.0782 | 895.9128 | 1718.423 | 310.5779 | 5375 | 762 | 570.5794 | 531.7463 | 25937.6 | 250 | 7.086362 | 25.3367 | 904.0762 | 891.9499 | 901.4761 | 885.4396 | 888.8254 | 895.8921 | 892.8866 | 906.7568 | 902.6244 | 901.2544 | 13.251 | 8 | 29.47005 | 570.371 | 514.4 | 2.875 | -10.47 | 58.71281 | 41 | 3 | 1.01115 | 0.8 | 0.1 | 2.414191 | 62 | 160 | 627 | 13 | 32 | 6.083333 | 0 | 2 | 2 | 2 | 51.66667 | 50.66667 | 0 | 27 | 48 | 50 | 2.2 | 0.5 | 0.25 | 481.2165 | 318.0974 | 320.8045 | 0 | 10.93 | 10.69 | 8.73 | 3.65 | 8.260056 | 115 | 140 | 48 | 7.2 | 7 | 9.4 | 11 | 7 | 7.4 | 6.4 | 7 | 6.8 | 7.2 | 60 | 60 | 90 | 90 | 60 | 60 | 60 | 62 | 60 | 60 | 800 | 0 | 24 | 24 | 0 | 1111.56 | 1111.56 | 2 | 34 | 44.976 | 33.51546 | 164.4992 | 49.0694 | 25.67092 | -3.045596 | 236.1939 | 90.42087 | 9.579129 | 0.9005928 | 2.9 | 2.8 | 1.816667 | 0.15 | 0 | 41 | 47878.63 | 3686.852 | 8.63228 | 8.435497 | 420.6283 | 395.8482 | 99.60057 | 8.465 | 0 | 0.8806667 | 22.797 | 10706 | 6 | 35.66667 | 57.66667 | 116 | 24 | 203 | 359 | 3.2 | 3 | 2 | 0.2 | 17 | 10 | 4.3 | 60.73333 | 176 | 0 | 16 | 18 | 15 | 27 | 0 | 555.6769 | 453.8313 | 429.6567 | 424.8846 | 4.762667 | -0.03587854 | -291.2996 | 628.8901 | 83 | -0.08888889 | 640.1308 | 22.5 | 8.86922 | 13.15694 | 22.02616 | 21.68755 | 13.76372 | 31.5317 | 194.9785 | 185 | 204 | 295.1827 | 285 | 309 | 296.7618 | 288 | 309 | 299.2566 | 285 | 322 | 2.869646 | 2.2 | 3.4 | 2.686813 | 2.2 | 3.2 | 1.773999 | 1.5 | 2.1 | 0.1348032 | 0 | 0.2 | 897.2024 | 890.9174 | 901.3251 | 6.37747 | 4.791962 | 8.052094 | 60.43111 | 62.03551 | 35.52623 | 546.5625 | 1.309926 | 1.19447 | 1.124467 | 0.7587331 | 46.73102 | 152.578 | 317.2933 | 357.56 | 2.8 | 3 | 4 | 4.2 | 3.9 | 4 | 9 | 2196.971 | 3452.752 | 0
2017-04-11 | 50.87 | 8.36 | 1.17 | 1.03 | 3.6 | 626 | 516.7892 | 0.9986111 | 44666.12 | 10.11667 | 900.8465 | 897.1635 | 1719.737 | 309.5279 | 5549.374 | 772 | 561.1196 | 523.161 | 25862.2 | 250 | 6.950127 | 22.29656 | 902.7051 | 891.1446 | 906.3931 | 888.0287 | 888.1131 | 898.8964 | 895.4602 | 906.5672 | 903.0433 | 900.1337 | 14.029 | 5 | 29.45201 | 569.909 | 518.8 | 2.875 | -10.57 | 58.27604 | 60 | 4 | 1.009326 | 0.8 | 0.1 | 1.683164 | 58 | 158 | 627 | 14 | 35 | 6.5 | 0 | 2 | 2 | 2 | 52 | 50.33333 | 25.38 | 26 | 47 | 50 | 2.1 | 0.9 | 0.25 | 470.5676 | 317.2014 | 319.7633 | 0 | 10.98 | 10.75 | 9.2 | 2.1 | 7.992585 | 120 | 135 | 40 | 5.2 | 5.8 | 10.2 | 9.4 | 10.2 | 9 | 7.4 | 7 | 5.6 | 5.4 | 58 | 58 | 87 | 87 | 58 | 58 | 58 | 56 | 58 | 58 | 1100 | 0 | 23.96667 | 23.96667 | 0 | 493.43 | 493.43 | 2 | 13 | 38.3592 | 32.77887 | 163.8617 | 48.96698 | 24.83634 | -3.0565 | 234.6085 | 90.71652 | 9.283483 | 0.894736 | 2.716667 | 2.633333 | 1.583333 | 0.1166667 | 0 | 37 | 48224.13 | 3717.574 | 7.930229 | 8.378874 | 420.6816 | 394.0361 | 99.56197 | 7.508 | 0 | 0.8255419 | 27.279 | 11990 | 7 | 36 | 59 | 122 | 24 | 205 | 365 | 3.1 | 3.2 | 1.7 | 0.2 | 19 | 10.91667 | 3.7 | 60.9 | 176 | 0 | 14 | 19 | 15 | 33 | 0 | 552.9659 | 453.2478 | 428.6512 | 426.2897 | 4.929625 | -5.173812 | -297.1658 | 628.7053 | 94 | -0.09027778 | 640.2029 | 22.5 | 11.4557 | 12.79965 | 24.25535 | 18.34536 | 11.41628 | 27.83544 | 195.0842 | 186 | 207 | 295.2231 | 288 | 304 | 297.1008 | 288 | 312 | 299.2895 | 290 | 323 | 2.730375 | 2 | 3.9 | 2.618196 | 2.1 | 3.5 | 1.622269 | 1.4 | 1.9 | 0.08379514 | 0 | 0.2 | 898.0226 | 883.1215 | 907.2452 | 6.111204 | 4.823474 | 11.11176 | 60.86984 | 62.24303 | 36.62863 | 506.328125 | 1.311366 | 1.188989 | 1.081441 | 0.7431203 | 74.5302 | 156.1847 | 305.9051 | 353.4346 | 2.8 | 2.9 | 4 | 4.1 | 3.9 | 4 | 8.8 | 2242.63 | 3472.517 | 0
2017-04-12 | 50.84 | 8.44 | 1.13 | 1.03 | 3.54 | 624 | 557.9904 | 1 | 44682.3 | 10.05833 | 909.9588 | 895.325 | 1716.296 | 307.6478 | 6041.667 | 758 | 564.1066 | 524.7293 | 25862.2 | 250 | 6.818482 | 20.46234 | 902.0467 | 889.5822 | 902.2118 | 887.2264 | 885.7836 | 896.4033 | 894.1761 | 905.1697 | 902.048 | 900.022 | 14.654 | 8 | 29.46908 | 571.774 | 548.5 | 2.875 | -10.53 | 58.23633 | 99 | 12 | 0.9796835 | 0.9 | 0.1 | 1.19809 | 53 | 158 | 627 | 14 | 38 | 6.666667 | 0 | 2 | 2 | 2 | 52 | 49.66667 | 0 | 26 | 47 | 49 | 2.2 | 0.7 | 0.25 | 475.7789 | 316.073 | 317.5308 | 0 | 11 | 10.84 | 9.2 | 2.72 | 7.571644 | 98 | 128 | 68 | 5 | 6 | 10.4 | 9.2 | 10.4 | 9.4 | 7.2 | 7 | 5.8 | 5.4 | 58 | 58 | 87 | 87 | 58 | 58 | 58 | 58 | 58 | 58 | 1400 | 0 | 24 | 24 | 206.17 | 673.77 | 879.94 | 0 | 30 | 54.0504 | 31.96878 | 164.6319 | 50.38948 | 26.06981 | -2.875445 | 238.2157 | 90.26329 | 9.736706 | 0.9302204 | 2.7 | 2.7 | 1.816667 | 0.1166667 | 0 | 55 | 48452.31 | 3731.138 | 8.210672 | 8.507703 | 421.4519 | 431.3486 | 99.53905 | 13.699 | 0 | 0.8942154 | 36.99 | 23410 | 9 | 33 | 58.33333 | 133 | 24 | 208 | 365 | 3.2 | 3.1 | 2 | 0.2 | 22 | 10 | 2.4 | 61.5 | 176 | 0 | 19 | 19 | 15 | 29 | 0 | 561.1788 | 452.7416 | 429.5233 | 425.2685 | 6.168541 | -6.343156 | -276.6702 | 628.3102 | 103 | -0.09027778 | 640.0729 | 22.5 | 16.86146 | 13.3863 | 30.24776 | 16.8181 | 11.68865 | 23.87979 | 195.1134 | 183 | 206 | 295.0973 | 288 | 305 | 296.6257 | 282 | 320 | 299.47 | 283 | 313 | 2.711189 | 2 | 4.1 | 2.690938 | 2.2 | 3.3 | 1.829236 | 1.4 | 2.2 | 0.1135729 | 0 | 0.2 | 896.4193 | 894.0592 | 900.2979 | 6.028996 | 4.340424 | 7.500275 | 61.34561 | 63.15088 | 35.44842 | 602.65625 | 1.312642 | 1.195163 | 1.033756 | 0.7393136 | 80.77722 | 163.6614 | 337.349 | 356.0499 | 2.9 | 3 | 3.8 | 4 | 3.9 | 4 | 9 | 2214.500688 | 3418.494 | 0
2017-04-13 | 53.08 | 8.71 | 1.16 | 1.05 | 3.88 | 629 | 540.6572 | 0.9986111 | 44713.97 | 10.15 | 904.0735 | 894.5028 | 1721.511 | 308.2636 | 5716.273 | 794 | 563.8645 | 524.7385 | 26088.4 | 250 | 7.576662 | 25.34447 | 896.3882 | 887.3668 | 905.2967 | 886.0528 | 884.1753 | 898.4719 | 894.1735 | 904.0971 | 900.9728 | 900.8272 | 12.626 | 2.5 | 29.60226 | 568.646 | 475.8 | 2.879571 | -6.67 | 57.83929 | 51 | 3 | 0.942799 | 1.7 | 0.1 | 1.721051 | 46 | 156 | 628 | 15 | 41 | 5.833333 | 0 | 2 | 2 | 2 | 51.33333 | 50.66667 | 0 | 25 | 48 | 50 | 2.1 | 0.7 | 0.25 | 474.7401 | 316.6374 | 308.7501 | 0 | 11.43 | 10.7 | 8 | 2.45 | 7.577746 | 105 | 128 | 51 | 6.8 | 8.4 | 7.8 | 9.6 | 6.6 | 6.2 | 5.8 | 6.2 | 5.8 | 6.6 | 56 | 56 | 84 | 84 | 56 | 56 | 56 | 56 | 56 | 56 | 1200 | 0 | 23.96667 | 23.96667 | 0 | 301.62 | 301.62 | 0 | 10 | 27.0372 | 31.87519 | 164.8553 | 51.11186 | 25.98337 | -2.74749 | 239.203 | 90.28613 | 9.713874 | 0.9699415 | 2.583333 | 2.683333 | 1.883333 | 0.1 | 0 | 30 | 48219.12 | 3714.949 | 8.404427 | 8.542964 | 419.7603 | 443.6071 | 99.53841 | 10.458 | 0 | 0.8595504 | 26.532 | 0 | 9 | 30.66667 | 58 | 125 | 21 | 206 | 360 | 3 | 2.8 | 2.1 | 0.1 | 24 | 10 | 3.8 | 61.36667 | 175 | 0 | 18 | 19 | 15 | 27 | 0 | 557.1869 | 452.6355 | 430.2216 | 426.2546 | 6.807181 | -7.826127 | -277.7891 | 628.4312 | 117 | -0.09166667 | 640.2621 | 22.5 | 16.46771 | 14.22721 | 30.69492 | 16.18863 | 12.06475 | 22.58286 | 195.2555 | 191 | 206 | 295.2339 | 291 | 303 | 296.5104 | 291 | 301 | 299.2981 | 267 | 307 | 2.617914 | 2.1 | 3.2 | 2.630355 | 2.4 | 2.9 | 1.843477 | 1.5 | 2.2 | 0.1142361 | 0 | 0.2 | 895.6835 | 884.3755 | 910.2006 | 6.808451 | 3.831445 | 11.19799 | 61.13232 | 63.07307 | 34.91669 | 793.515625 | 1.306024 | 1.19574 | 1.038772 | 0.7435631 | 69.49593 | 165.4645 | 325.2871 | 358.199 | 2.8 | 2.9 | 3.5 | 4.1 | 3.9 | 4 | 9 | 2207.978 | 3403.339 | 0
2017-04-14 | 50.26 | 8.33 | 1.12 | 1.03 | 4.72 | 634 | 554.9896 | 1 | 44698.38 | 10.09167 | 910.8243 | 894.6631 | 1727.789 | 310.694 | 6000 | 837 | 571.5359 | 533.874 | 25862.2 | 250 | 7.355305 | 23.84406 | 893.8902 | 889.4125 | 905.1365 | 885.563 | 886.8357 | 897.7589 | 894.383 | 904.3247 | 901.6709 | 902.3771 | 8.418 | 3.83 | 29.66634 | 570.168 | 527 | 2.875 | -6.11 | 57.08497 | 41 | 3 | 0.9892833 | 0.8 | 0.1 | 1.489693 | 85 | 154 | 628 | 17 | 44 | 5.666667 | 0 | 2 | 2 | 2 | 52.33333 | 51 | 0 | 26 | 44 | 50 | 2.2 | 1 | 0.25 | 483.7989 | 318.9999 | 310.3804 | 0 | 11.47 | 10.68 | 8.34 | 1.51 | 7.71123 | 102 | 126 | 56 | 7.2 | 9.2 | 8.4 | 11.2 | 6.8 | 7 | 6.2 | 6.8 | 6.2 | 7 | 60 | 60 | 90 | 90 | 60 | 60 | 60 | 60 | 60 | 60 | 500 | 0 | 24 | 24 | 0 | 0 | 0 | 0 | 0 | 46.9896 | 32.10422 | 164.6983 | 50.95793 | 25.88777 | -2.743259 | 238.8008 | 90.30802 | 9.691976 | 1.068387 | 2.933333 | 2.733333 | 1.933333 | 0.1166667 | 0 | 30 | 48993.15 | 3788.651 | 8.664556 | 8.5286 | 419.9875 | 454.2435 | 99.54357 | -0.747 | 0 | 0.8753779 | 27.279 | 11040 | 10 | 34 | 58.33333 | 125 | 22 | 210 | 360 | 3.5 | 2.9 | 2.2 | 0.2 | 26 | 12 | 3.7 | 61.63333 | 175 | 0 | 19 | 17 | 15 | 28 | 0 | 563.7866 | 452.8387 | 430.3532 | 425.4789 | 1.299562 | -10.45646 | -275.3638 | 628.8316 | 136 | -0.09166667 | 640.4171 | 22.5 | 16.62429 | 14.97898 | 31.60327 | 17.89609 | 12.11664 | 26.95354 | 194.6507 | 187 | 204 | 295.2066 | 291 | 299 | 296.282 | 292 | 300 | 299.5698 | 277 | 308 | 2.974989 | 2.3 | 3.8 | 2.685706 | 2.4 | 3 | 1.949258 | 1.6 | 2.5 | 0.1281982 | 0 | 0.2 | 896.198 | 888.2003 | 901.1564 | 6.702728 | 4.509674 | 10.76128 | 61.04331 | 63.18979 | 34.94262 | 651.875 | 1.327816 | 1.194268 | 1.023232 | 0.748587 | 82.36394 | 168.5697 | 327.7883 | 360.4679 | 2.8 | 2.9 | 3.3 | 3.5 | 3.9 | 4 | 9.86 | 2181.071 | 3367.801 | 0
2017-04-15 | 52.06 | 8.65 | 1.12 | 1 | 3.64 | 642 | 559.9744 | 0.9979167 | 44712.56 | 10 | 915.3089 | 894.1236 | 1733.27 | 312.3554 | 5929.019 | 790 | 579.1939 | 540.66 | 25862.2 | 250 | 7.497451 | 24.83185 | 895.2505 | 886.8673 | 898.4233 | 887.0018 | 885.2359 | 901.1958 | 894.4846 | 904.5293 | 898.8048 | 901.1761 | 0 | 3.88 | 29.67383 | 568.84 | 577.3 | 2.875 | -6.26 | 56.68799 | 52 | 7 | 0.9839369 | 0.7 | 0.1 | 16.218 | 79 | 152 | 628 | 18 | 47 | 6.833333 | 0 | 2 | 2 | 2 | 52 | 50.66667 | 0 | 27 | 49 | 51 | 2.2 | 0.8 | 0.25 | 480.7826 | 320.6268 | 312.1824 | 0 | 11.41 | 10.7 | 9.03 | 2.3 | 7.735789 | 100 | 150 | 36 | 7 | 8.6 | 7.8 | 9.4 | 6.8 | 6.2 | 5.6 | 6.4 | 6 | 6.6 | 58 | 58 | 87 | 87 | 58 | 58 | 58 | 58 | 58 | 58 | 500 | 0 | 23.95 | 23.95 | 0 | 0 | 0 | 0 | 0 | 33.9744 | 32.62784 | 165.0975 | 51.26893 | 26.91792 | -2.383857 | 240.9005 | 89.81568 | 10.18432 | 1.133049 | 3.066667 | 2.75 | 1.881667 | 0.1166667 | 0 | 60 | 48672.3 | 3755.637 | 9.291544 | 8.603588 | 421.0725 | 500.4641 | 99.5361 | 3.735 | 0 | 0.8722343 | 23.544 | 0 | 10 | 38.33333 | 59.33333 | 128 | 24 | 206 | 366 | 3.5 | 3 | 2.2 | 0.2 | 26 | 9.666667 | 4.2 | 61.76667 | 175 | 0 | 18 | 15 | 14 | 27 | 0 | 568.9454 | 454.0474 | 430.8274 | 424.8874 | 1.183158 | -10.9323 | -281.258 | 629.8029 | 163 | -0.09375 | 640.6128 | 22.5 | 14.07029 | 16.07577 | 30.14606 | 19.43475 | 13.30981 | 28.8211 | 194.4874 | 183 | 204 | 295.1881 | 288 | 300 | 296.0814 | 288 | 304 | 299.2762 | 291 | 308 | 3.110645 | 2.4 | 4.1 | 2.746582 | 2.4 | 3.1 | 2.067462 | 1.6 | 2.7 | 0.1303835 | 0 | 0.2 | 895.2676 | 877.3446 | 901.2295 | 6.906668 | 3.00083 | 10.61141 | 61.29927 | 64.25328 | 34.67027 | 916.875 | 1.333487 | 1.193536 | 1.032485 | 0.7504272 | 82.37444 | 164.4911 | 338.5959 | 358.7159 | 2.8 | 3 | 3.1 | 4 | 3.9 | 4 | 9 | 2142.75 | 3394.215 | 0
2017-04-16 | 52.1 | 8.69 | 1.18 | 0.97 | 3.6 | 629 | 549.1672 | 1 | 44791.13 | 10.23333 | 916.7951 | 892.5634 | 1744.49 | 312.669 | 6375 | 815 | 582.9143 | 544.2424 | 26088.4 | 250 | 9.043128 | 30.03025 | 896.9136 | 881.6031 | 881.3626 | 890.6606 | 884.0605 | 903.8415 | 895.9094 | 906.1557 | 897.824 | 900.983 | 13.783 | 2.5 | 29.66439 | 569.803 | 564.1 | 2.870429 | -6.19 | 56.37041 | 41 | 2.5 | 0.9937736 | 1.2 | 0.3 | 1.519506 | 74 | 150 | 628 | 19 | 50 | 6.333333 | 0 | 2 | 2 | 2 | 51.33333 | 49 | 0 | 27 | 38 | 51 | 2.2 | 0.6 | 0.25 | 489.9054 | 320.5602 | 312.8356 | 0 | 10.75 | 10.59 | 7.55 | 3.26 | 7.819138 | 108 | 137 | 48 | 6.8 | 8.4 | 7.8 | 9.6 | 6.5 | 5.8 | 6.1 | 6.4 | 6 | 6.8 | 56 | 56 | 84 | 84 | 56 | 56 | 56 | 56 | 56 | 56 | 800 | 0 | 24 | 24 | 0 | 0 | 0 | 0 | 0 | 59.0052 | 32.6571 | 165.4203 | 52.65723 | 27.3248 | -2.367375 | 243.035 | 89.73093 | 10.26907 | 1.180287 | 3.016667 | 2.7 | 2.116667 | 0.15 | 0 | 33 | 48889.18 | 3774.787 | 8.818656 | 8.67982 | 420.0721 | 532.9988 | 99.47513 | 11.205 | 0 | 0.8730798 | 12.339 | 0 | 10 | 33.66667 | 58.66667 | 118 | 23 | 211 | 367 | 3.4 | 2.8 | 2.2 | 0.2 | 28 | 11 | 5.7 | 61.93333 | 175 | 0 | 17 | 16 | 12 | 33 | 6 | 571.9917 | 453.5564 | 431.0322 | 426.3583 | 0.902236 | -9.266281 | -274.7997 | 629.7525 | 177 | -0.09375 | 640.7492 | 22.5 | 13.31101 | 18.69806 | 32.00908 | 19.24472 | 12.7651 | 29.05456 | 194.6451 | 169 | 218 | 286.2249 | -20 | 333 | 295.6261 | 268 | 316 | 299.8153 | 286 | 322 | 2.991844 | 2.4 | 3.8 | 2.585582 | 0 | 3.6 | 2.322085 | 1.8 | 18.4 | 0.1348477 | 0 | 0.7 | 893.8117 | 884.767 | 900.3491 | 7.778676 | 5.842987 | 9.946485 | 61.55323 | 63.07307 | 34.98153 | 3940.46875 | 1.325005 | 1.158133 | 1.074308 | 0.7607587 | 73.52495 | 177.3103 | 341.2973 | 363.7261 | 2.9 | 3 | 2.8 | 3 | 4 | 4 | 9 | 2145.603 | 3392.753 | 0
2017-04-17 | 51.84 | 8.69 | 1.17 | 0.96 | 3.12 | 621 | 568.1984 | 0.9986111 | 44728.53 | 10.35 | 904.7169 | 892.8495 | 1776.636 | 310.0188 | 6091.794 | 792 | 575.9266 | 531.7692 | 25937.6 | 250 | 9.002672 | 31.49545 | 899.0085 | 877.8242 | 884.5042 | 893.2554 | 882.7292 | 903.4335 | 897.0785 | 904.9628 | 893.2202 | 896.3045 | 13.783 | 5 | 29.64171 | 565.263 | 571.5 | 3.346667 | -2.9 | 56.119 | 36 | 3 | 0.9841093 | 1.2 | 0.2 | 2.23718 | 69 | 149 | 628 | 19 | 53 | 6.333333 | 0 | 2 | 2 | 2 | 52.66667 | 51.33333 | 0 | 25 | 48 | 51 | 2.2 | 0.5 | 0.25 | 481.8337 | 317.7058 | 310.2257 | 0 | 11.05 | 10.75 | 9.04 | 2.88 | 7.903579 | 93 | 146 | 36 | 6.6 | 8.6 | 7.8 | 10.4 | 5.8 | 6.6 | 5.2 | 6.2 | 5.8 | 6.4 | 58 | 58 | 87 | 87 | 58 | 58 | 58 | 58 | 58 | 58 | 1000 | 20.96667 | 3 | 23.96667 | 36.44 | 708.68 | 745.12 | 0 | 25 | 44.0784 | 32.12388 | 164.0719 | 51.1588 | 26.22345 | -2.245611 | 239.2086 | 89.97618 | 10.02382 | 1.255298 | 3.25 | 4.9 | 2.666667 | 0.25 | 0 | 45 | 47949.17 | 3710.84 | 7.508984 | 8.543163 | 420.2802 | 535.749 | 99.36638 | 6.468 | 0 | 0.9149733 | 16.821 | 10950 | 11 | 34.33333 | 57.66667 | 124 | 24 | 202 | 377 | 3.5 | 5.3 | 3 | 0.3 | 30 | 10.33333 | 5.1 | 61.66667 | 175 | 0 | 19 | 15 | 13 | 33 | 0 | 537.8733 | 453.0097 | 429.328 | 424.6091 | 0.8016769 | -6.592698 | -272.9127 | 629.2864 | 183 | -0.09513889 | 640.4489 | 17.5 | 16.01853 | 14.38853 | 30.40705 | 19.20101 | 12.49274 | 27.65387 | 194.1033 | 183 | 208 | 285.1 | -20 | 327 | 295.416 | 281 | 314 | 299.3514 | 289 | 317 | 3.230603 | 2.5 | 4.6 | 4.672246 | 0 | 10.6 | 2.713149 | 1.8 | 4 | 0.2578111 | 0 | 0.3 | 893.2586 | 883.9675 | 900.1515 | 7.694949 | 4.652199 | 13.14684 | 61.17616 | 63.28058 | 33.82726 | 661.40625 | 1.306415 | 1.248889 | 1.200354 | 0.8268963 | 65.20087 | 97.47125 | 336.855 | 335.0921 | 2.9 | 3 | 2.7 | 2.7 | 4 | 4.8 | 10 | 2005.77 | 3257.235 | 0
2017-04-18 | 51.67 | 8.61 | 1.21 | 0.94 | 3.26 | 619 | 510.352 | 1 | 44552.36 | 10.19167 | 911.6077 | 892.5313 | 1778.715 | 310.165 | 5458.333 | 798 | 575.039 | 538.5625 | 25862.2 | 250 | 10.47539 | 34.30865 | 902.1543 | 873.5289 | 884.7995 | 892.2163 | 880.7643 | 905.961 | 895.011 | 905.815 | 893.9862 | 895.8994 | 13.783 | 8.82 | 29.66471 | 567.323 | 507.6 | 18.18 | -2.21 | 55.84114 | 30 | 3 | 1.048735 | 0.8 | 0.1 | 3.290865 | 64 | 145 | 628 | 20 | 56 | 5.916667 | 0 | 2 | 2 | 2 | 53.33333 | 51.33333 | 0 | 26 | 46 | 49 | 2.1 | 0.9 | 0.25 | 491.0524 | 318.1583 | 309.7953 | 0 | 10.98 | 10.61 | 8.6 | 2.52 | 7.830047 | 118 | 116 | 68 | 6.6 | 8 | 8.2 | 10.6 | 6 | 6.8 | 6.2 | 5.6 | 5.2 | 6.8 | 60 | 60 | 90 | 90 | 60 | 60 | 60 | 60 | 60 | 60 | 1300 | 6.75 | 17.25 | 24 | 0 | 302.76 | 302.76 | 1 | 7 | 50.592 | 30.73338 | 162.481 | 48.28896 | 24.04231 | -2.79676 | 232.0155 | 90.84305 | 9.156953 | 1.279823 | 2.716667 | 3.45 | 2.05 | 0.2 | 0 | 72 | 48905.84 | 3774.743 | 7.979658 | 8.286268 | 421.4089 | 443.6513 | 99.51024 | 10.38 | 0 | 0.8244782 | 16.821 | 10380 | 12 | 35.66667 | 58.66667 | 120 | 22 | 203 | 360 | 3 | 4.1 | 2.3 | 0.2 | 33 | 11.16667 | 6.1 | 60.83333 | 175 | 0 | 19 | 16 | 15 | 37 | 0 | 554.1232 | 453.371 | 428.14 | 426.5994 | 0.6596351 | -6.282195 | -270.6234 | 628.7119 | 187 | -0.09513889 | 640.0208 | 17.5 | 22.00862 | 13.98008 | 35.9887 | 15.89209 | 9.367127 | 25.72143 | 195.1883 | 185 | 210 | 293.9377 | 285 | 301 | 296.6612 | 286 | 322 | 298.8804 | 285 | 317 | 2.648975 | 1.9 | 3.3 | 3.308909 | 2.5 | 4.4 | 2.004407 | 1.6 | 2.4 | 0.192206 | 0 | 0.3 | 893.0364 | 889.8574 | 897.2272 | 8.51723 | 6.648211 | 10.8657 | 60.47403 | 62.19116 | 33.10098 | 715.703125 | 1.306082 | 1.194629 | 1.099976 | 0.7772735 | 70.96277 | 63.68477 | 279.1406 | 357.1484 | 2.9 | 3 | 2.8 | 2.8 | 3.9 | 4 | 9 | 2089.344 | 3332.178 | 0
2017-04-19 | 51.87 | 8.6 | 1.21 | 0.92 | 3.32 | 628 | 556.0172 | 0.9979167 | 44733.01 | 10.33333 | 907.6426 | 891.8856 | 1769.373 | 310.3132 | 5803.758 | 766 | 574.2206 | 535.0233 | 26088.4 | 250 | 9.009798 | 33.66441 | 896.2575 | 884.0284 | 886.8278 | 884.9371 | 881.2604 | 907.2228 | 890.8624 | 903.6886 | 897.9105 | 898.0347 | 7.658 | 0 | 29.70041 | 560.298 | 479.9 | 18.18 | 2.17 | 55.80144 | 36 | 3 | 0.9721486 | 0.8 | 0.1 | 1.863902 | 59 | 147 | 628 | 21 | 61 | 7 | 0 | 2 | 2 | 2 | 52.66667 | 51.66667 | 0 | 27 | 46 | 50 | 2.1 | 0.8 | 0.25 | 485.9467 | 318.7135 | 310.3304 | 0 | 10.98 | 10.8 | 8.8 | 2.59 | 7.8317 | 105 | 120 | 69 | 7.2 | 9 | 8.4 | 11 | 6.8 | 7.2 | 6 | 6.8 | 6.8 | 7.2 | 56 | 56 | 84 | 84 | 56 | 56 | 56 | 56 | 56 | 56 | 1600 | 0 | 23.95 | 23.95 | 770.62 | 89.32 | 859.94 | 1 | 25 | 41.0772 | 31.07218 | 162.8589 | 49.87103 | 26.15434 | -2.84458 | 236.0397 | 90.12464 | 9.875357 | 1.289522 | 2.416667 | 2.733333 | 1.616667 | 0.1166667 | 0 | 55 | 48996.15 | 3768.717 | 8.092166 | 8.429989 | 420.54 | 398.7529 | 99.56679 | 5.631 | 0 | 0.8853777 | 22.05 | 10860 | 13 | 34.33333 | 58.33333 | 122 | 23 | 206 | 360 | 2.8 | 3 | 1.7 | 0.2 | 35 | 10.5 | 5.7 | 60.8 | 175 | 0 | 21 | 19 | 15 | 28 | 0 | 558.6138 | 452.6671 | 428.1843 | 426.518 | 0.8798319 | -13.36662 | -280.1111 | 628.7436 | 200 | -0.09722222 | 639.8605 | 17.5 | 23.90232 | 11.85028 | 35.75259 | 17.78923 | 10.19716 | 25.13782 | 195.807 | 184 | 206 | 295.1399 | 288 | 304 | 297.1603 | 284 | 315 | 299.5512 | 280 | 326 | 2.279854 | 1.7 | 2.9 | 2.618624 | 2.1 | 3.4 | 1.587803 | 1.2 | 1.9 | 0.1366551 | 0 | 0.2 | 893.1266 | 865.8088 | 904.3374 | 8.352376 | 5.372149 | 19.62095 | 60.71572 | 64.16248 | 33.93101 | 1025.078125 | 1.290127 | 1.179253 | 1.109634 | 0.764327 | 50.79591 | 76.51919 | 289.9475 | 360.8347 | 2.9 | 3 | 4.7 | 4.7 | 4 | 4 | 9 | 1818.239 | 3074.02 | 0
2017-04-20 | 51.82 | 8.52 | 1.35 | 0.92 | 3.9 | 634 | 547.5048 | 1 | 44815.34 | 10.175 | 914.7407 | 892.8116 | 1778.68 | 311.5075 | 5250 | 826 | 581.987 | 541.3363 | 25786.8 | 250 | 9.512646 | 37.60029 | 897.9239 | 884.1671 | 899.5613 | 882.1828 | 881.522 | 905.428 | 887.9451 | 903.7626 | 897.0109 | 897.8702 | 0 | 2.5 | 29.63835 | 560.42 | 495.5 | 1.167587 | 2.44 | 55.40451 | 39 | 2.5 | 1.202537 | 0.7 | 0.1 | 2.189976 | 54 | 146 | 628 | 21 | 64 | 6.666667 | 0 | 2 | 2 | 2 | 52.16667 | 50.66667 | 0 | 23 | 48 | 57 | 2.1 | 4.6 | 1.75 | 487.7554 | 319.8632 | 312.6507 | 0 | 11.08 | 10.81 | 9.95 | 31.21 | 7.845452 | 112 | 113 | 67 | 7.2 | 8.8 | 8.4 | 11 | 6.8 | 7.4 | 6 | 6.8 | 7 | 7 | 60 | 60 | 90 | 90 | 60 | 60 | 60 | 60 | 60 | 60 | 1300 | 0 | 24 | 24 | 273.2 | 52.02 | 325.22 | 0 | 10 | 41.2848 | 31.75629 | 163.3174 | 50.37958 | 26.92923 | -2.457518 | 238.1687 | 89.72505 | 10.27495 | 1.292843 | 2.4 | 2.266667 | 1.5 | 0.455 | 0 | 30 | 49260.69 | 3772.671 | 7.884259 | 8.506024 | 421.4179 | 412.7382 | 99.53813 | 8.279 | 0 | 0.8635722 | 24.291 | 10520 | 14 | 32.66667 | 58.33333 | 120 | 22 | 200 | 368 | 2.7 | 2.4 | 1.6 | 1.12 | 37 | 11.5 | 5 | 60.86667 | 175 | 0 | 19 | 18 | 15 | 28 | 0 | 565.583 | 452.2607 | 427.4485 | 424.0192 | 0.7167209 | -10.36642 | -284.2414 | 629.0077 | 219 | -0.09722222 | 639.5661 | 17.5 | 21.19289 | 13.04972 | 34.24261 | 18.71424 | 12.07773 | 27.57606 | 195.5794 | 188 | 206 | 295.8644 | 288 | 312 | 297.1923 | 281 | 312 | 298.8181 | 287 | 313 | 2.414793 | 1.8 | 3 | 2.264701 | 1.7 | 2.7 | 1.541853 | 1.2 | 1.8 | 0.1379607 | 0 | 0.2 | 893.8259 | 866.908 | 911.1332 | 8.470868 | 5.377215 | 18.04476 | 60.66999 | 63.22869 | 33.87914 | 743.359375 | 1.299526 | 1.17302 | 1.119895 | 0.7660017 | 50.41935 | 106.4795 | 289.3293 | 366.9397 | 2.9 | 3 | 4.7 | 4.7 | 3.9 | 4 | 9 | 1793.778 | 3032.296 | 0
2017-04-21 | 52.39 | 8.61 | 1.36 | 0.89 | 3.56 | 636 | 563.7092 | 0.9993056 | 44689.53 | 10.13417 | 889.3119 | 894.6206 | 1811.723 | 308.3791 | 6504.517 | 794 | 583.169 | 544.2399 | 26013 | 250 | 7.442221 | 24.81984 | 891.6933 | 883.7994 | 897.6158 | 896.9862 | 882.6121 | 898.3213 | 901.9417 | 903.995 | 896.5226 | 900.0813 | 0 | 5.4 | 29.88112 | 565.08 | 512.6 | 6.945 | 2.62 | 55.12667 | 43 | 3 | 1.003931 | 0.7 | 0.1 | 3.575637 | 48 | 144 | 628 | 22 | 68 | 6.333333 | 0 | 2 | 2 | 2 | 53 | 51.66667 | 0 | 27 | 49 | 50 | 2.1 | 2.1 | 1.5 | 470.3992 | 316.5741 | 310.1448 | 0 | 11.01 | 10.88 | 9.21 | 1.72 | 7.813913 | 102 | 118 | 62 | 7.2 | 9.2 | 8.4 | 11 | 6.8 | 7.8 | 6.2 | 7 | 6.8 | 7.2 | 58 | 58 | 87 | 87 | 58 | 58 | 58 | 58 | 58 | 58 | 1300 | 0 | 23.98333 | 23.98333 | 763.53 | 52.16 | 815.69 | 0 | 27 | 36.0192 | 33.55035 | 164.2034 | 52.30045 | 28.43635 | -2.796212 | 242.144 | 89.4112 | 10.5888 | 1.344219 | 2.633333 | 2.216667 | 1.65 | 0.1333333 | 0 | 37 | 49280.93 | 3769.703 | 8.633752 | 8.648001 | 421.0034 | 447.2422 | 99.54877 | 12.634 | 0 | 0.8863352 | 22.797 | 11140 | 15 | 33.33333 | 57.66667 | 131 | 23 | 208 | 372 | 3 | 2.3 | 1.8 | 0.2 | 37 | 12.5 | 4.3 | 62.23333 | 175 | 0 | 17 | 19 | 15 | 32 | 0 | 569.1811 | 453.2321 | 428.8066 | 426.317 | 0.8542411 | -10.49164 | -288.1986 | 629.3631 | 240 | -0.09791667 | 639.4167 | 17.5 | 14.77334 | 13.67743 | 28.45077 | 20.86333 | 12.59649 | 30.77948 | 195.1578 | 184 | 203 | 295.7019 | 285 | 304 | 296.7925 | 287 | 308 | 299.2677 | 284 | 321 | 2.672058 | 2.2 | 3.3 | 2.196294 | 2 | 2.5 | 1.626809 | 1.4 | 2 | 0.1460938 | 0 | 0.2 | 895.3576 | 887.7336 | 901.2115 | 6.69136 | 4.360901 | 9.519233 | 61.70168 | 63.79934 | 35.72078 | 2020.15625 | 1.304173 | 1.179162 | 1.142278 | 0.7716674 | 55.89241 | 124.623 | 300.1144 | 369.6595 | 2.9 | 3 | 4.7 | 4.7 | 4 | 4 | 9 | 1812.12363 | 3046.326 | 0
2017-04-22 | 51.81 | 8.55 | 1.32 | 0.76 | 3.5 | 638 | 568.2 | 1 | 44878.26 | 10.08333 | 906.2074 | 894.8203 | 1853.076 | 308.566 | 3991.667 | 829 | 605.3563 | 571.7612 | 25937.6 | 250 | 7.430777 | 25.63991 | 896.82 | 881.2951 | 898.7066 | 893.3419 | 883.9448 | 901.3723 | 898.7355 | 904.3461 | 896.0097 | 899.0403 | 0 | 4.08 | 29.86003 | 565.52 | 519.4 | 10.43005 | 2.3 | 55.12667 | 20 | 2 | 1.018339 | 0.8 | 1.3 | 2.315127 | 70 | 142 | 628 | 22 | 72 | 7 | 0 | 2 | 2 | 2 | 52 | 51 | 0 | 27 | 50 | 54 | 2 | 0.9 | 0.25 | 476.1253 | 316.9019 | 309.5315 | 0 | 10.96 | 10.62 | 8.66 | 8.16 | 7.797848 | 108 | 117 | 68 | 7.4 | 9.2 | 8.2 | 10.8 | 6.6 | 7.4 | 6 | 6.6 | 6.8 | 7.4 | 52 | 52 | 78 | 78 | 52 | 52 | 52 | 52 | 52 | 52 | 1600 | 0 | 24 | 24 | 338.93 | 0 | 338.93 | 0 | 11 | 45.27 | 32.76223 | 165.4318 | 54.36807 | 30.06176 | -2.246934 | 247.6147 | 88.76689 | 11.23311 | 1.336683 | 2.633333 | 2.3 | 1.65 | 0.1333333 | 0 | 42 | 49510.08 | 3804.338 | 8.599701 | 8.843384 | 420.2565 | 471.7744 | 99.52183 | 14.548 | 0 | 0.8905956 | 19.809 | 11560 | 16 | 35 | 59 | 134 | 23 | 250 | 368 | 3 | 2.6 | 1.8 | 0.2 | 42 | 10.33333 | 4.9 | 61.13333 | 175 | 0 | 16 | 19 | 14 | 26 | 6 | 584.1931 | 452.667 | 431.233 | 426.1296 | 1.152594 | -12.26966 | -287.4087 | 629.7574 | 263 | -0.09791667 | 639.352 | 17.5 | 19.32682 | 14.62276 | 33.94958 | 21.52676 | 13.2709 | 29.3269 | 195.1791 | 184 | 207 | 296.0681 | 287 | 309 | 297.2295 | 287 | 308 | 299.3309 | 277 | 313 | 2.662457 | 2.2 | 3.3 | 2.264829 | 1.9 | 3 | 1.59675 | 1.3 | 1.9 | 0.1112141 | 0 | 0.2 | 895.3503 | 882.9667 | 913.7725 | 6.541725 | 4.782709 | 10.31618 | 60.60072 | 62.33382 | 35.55218 | 656.875 | 1.311763 | 1.180555 | 1.134518 | 0.7643949 | 65.70921 | 131.3883 | 295.2396 | 363.4103 | 2.8 | 3 | 4.7 | 4.7 | 4 | 4 | 10 | 1857.376 | 3126.104 | 0
2017-04-23 | 51.13 | 8.45 | 1.3 | 0.75 | 3.6 | 637 | 567.7764 | 1 | 44813.91 | 10.28333 | 913.1006 | 894.7523 | 1827.154 | 309.2447 | 2583.333 | 865 | 611.8014 | 576.3787 | 26013 | 250 | 8.343612 | 30.3533 | 895.1551 | 880.6437 | 906.4452 | 891.4783 | 882.8944 | 901.9879 | 897.0218 | 902.3923 | 899.0216 | 898.9295 | 0 | 2.5 | 29.82064 | 563.06 | 517.9 | 12.14 | 2.6 | 42.78893 | 43 | 3 | 0.9628171 | 0.7 | 0.1 | 14.6044 | 64 | 141 | 629 | 24 | 75 | 6.333333 | 0 | 2 | 2 | 2 | 53.33333 | 51.33333 | 0 | 28 | 53 | 58 | 2 | 9.2 | 2.75 | 477.9455 | 317.4891 | 309.5317 | 0 | 10.94 | 10.79 | 8 | 6.12 | 7.946468 | 98 | 115 | 65 | 6.2 | 7.8 | 7.2 | 10.2 | 6 | 7.2 | 6.4 | 6.8 | 6.2 | 6 | 58 | 58 | 87 | 87 | 56 | 56 | 56 | 58 | 58 | 58 | 400 | 0 | 24 | 24 | 0 | 0 | 0 | 0 | 0 | 45.7764 | 31.8101 | 164.6511 | 53.64793 | 29.61284 | -2.317396 | 245.5945 | 88.88597 | 11.11403 | 1.381748 | 2.566667 | 2.116667 | 1.5 | 0.1166667 | 0 | 55 | 49490.28 | 3796.043 | 8.698061 | 8.771232 | 420.8517 | 458.4936 | 99.54134 | 7.47 | 0 | 0.8913287 | 12.339 | 0 | 16 | 34.33333 | 56 | 116 | 24 | 212 | 372 | 2.8 | 2.3 | 1.6 | 0.2 | 44 | 11.5 | 5.7 | 59.73333 | 175 | 0 | 18 | 19 | 14 | 27 | 3 | 578.3578 | 452.5509 | 430.5803 | 426.1515 | 0.5294157 | -10.29281 | -286.6543 | 630.0737 | 285 | -0.09791667 | 639.2493 | 17.5 | 21.67039 | 13.96176 | 35.63215 | 18.09166 | 12.6354 | 25.56581 | 195.1596 | 186 | 207 | 296.2645 | 288 | 313 | 297.4866 | 287 | 325 | 299.2479 | 291 | 308 | 2.653115 | 2 | 3.3 | 2.073938 | 1.6 | 2.5 | 1.49058 | 1.1 | 1.9 | 0.08893866 | 0 | 0.2 | 895.5586 | 881.4263 | 908.8804 | 7.326552 | 4.243152 | 14.9489 | 59.59916 | 62.19116 | 34.59246 | 726.171875 | 1.322363 | 1.172525 | 1.129722 | 0.7540592 | 77.52749 | 144.6046 | 293.3979 | 360.3584 | 2.9 | 2.9 | 4.7 | 4.7 | 3.9 | 4 | 9.9 | 1832.915 | 3110.275 | 0
2017-04-24 | 51.65 | 8.49 | 1.28 | 0.66 | 3.06 | 625 | 577.4016 | 1 | 44689 | 10.25833 | 908.4137 | 893.773 | 1793.315 | 309.6177 | 3375 | 664 | 587.616 | 560.9522 | 24128 | 250 | 8.017488 | 27.104 | 893.5027 | 879.8255 | 901.1811 | 892.7841 | 882.1951 | 898.0865 | 898.1324 | 904.4764 | 897.3073 | 899.864 | 11.827 | 2.5 | 30.00749 | 564.327 | 571.8 | 23.97104 | 6.97 | 53.34632 | 53 | 7 | 0.9592399 | 0.7 | 0.2 | 1.228213 | 59 | 139 | 629 | 26 | 78 | 6 | 0 | 2 | 2 | 2 | 52.33333 | 51.33333 | 0 | 30 | 50 | 59 | 2.1 | 1.3 | 1.25 | 493.1503 | 317.9991 | 308.4724 | 0 | 11.04 | 10.87 | 8.72 | 2.11 | 8.1441 | 105 | 110 | 50 | 5.4 | 5.6 | 10.4 | 9.4 | 10.2 | 9.8 | 7.4 | 7 | 5.8 | 6 | 60 | 60 | 90 | 90 | 62 | 62 | 62 | 60 | 60 | 60 | 400 | 0 | 24 | 24 | 438.7 | 532.84 | 971.54 | 2 | 29 | 39.8616 | 32.53955 | 163.5661 | 52.3457 | 28.64217 | -2.35759 | 242.1964 | 89.14741 | 10.85259 | 1.394153 | 2.65 | 2.283333 | 1.5 | 0.1 | 0 | 40 | 49903.43 | 3857.547 | 8.962771 | 8.649872 | 419.9921 | 442.4047 | 99.57247 | 2.241 | 0 | 0.92384256 | 10.098 | 0 | 16 | 36.66667 | 58.33333 | 123 | 23 | 212 | 380 | 2.9 | 2.7 | 1.7 | 0.1 | 46 | 10.16667 | 6.4 | 61.14 | 176 | 0 | 18 | 20 | 13 | 27 | 0 | 575.2807 | 451.7687 | 428.7426 | 425.0174 | 1.16788 | -8.059514 | -276.2488 | 629.8614 | 295 | -0.09791667 | 639.148 | 17.5 | 20.02492 | 13.94792 | 33.97284 | 22.05506 | 13.25792 | 29.89755 | 195.3628 | 183 | 213 | 295.8114 | 279 | 306 | 297.2756 | 279 | 308 | 299.504 | 289 | 318 | 2.569504 | 1.9 | 3.3 | 2.233941 | 1.6 | 3.3 | 1.500831 | 1.1 | 2 | 0.0818206 | 0 | 0.2 | 894.7729 | 883.12 | 904.5493 | 6.79716 | 2.977612 | 8.919653 | 61.18825 | 63.69559 | 35.07232 | 1305.78125 | 1.300818 | 1.183354 | 1.140881 | 0.7452426 | 77.79193 | 142.6567 | 298.0954 | 357.3613 | 2.9 | 2.9 | 4.7 | 4.7 | 3.9 | 4 | 9.8 | 1826.39232 | 3103.752 | 0
2017-04-25 | 51.27 | 8.54 | 1.32 | 0.71 | 3.24 | 624 | 552.5064 | 1 | 44688.58 | 10.275 | 905.0185 | 894.8767 | 1787.29 | 308.6626 | 3958.333 | 782 | 577.332 | 539.3987 | 26239.2 | 250 | 7.935627 | 24.65383 | 892.3553 | 882.5463 | 901.8268 | 893.9752 | 882.9888 | 900.6574 | 899.5962 | 905.0677 | 902.9647 | 901.9071 | 11.827 | 5 | 30.06185 | 565.947 | 504 | 30.86 | 6.52 | 53.34079 | 19 | 3 | 0.9682514 | 1.3 | 0.1 | 1.253057 | 54 | 137 | 629 | 27 | 81 | 6.666667 | 0 | 2 | 2 | 2 | 53.33333 | 51.33333 | 0 | 28 | 49 | 51 | 2.1 | 0.7 | 0.25 | 486.515 | 316.6994 | 307.2254 | 0 | 11.11 | 10.72 | 9.07 | 2.22 | 8.032553 | 95 | 105 | 65 | 6 | 5 | 10.6 | 9.6 | 10.4 | 9.8 | 7.4 | 7 | 6 | 5.6 | 58 | 58 | 87 | 87 | 58 | 58 | 58 | 58 | 58 | 58 | 500 | 0 | 24 | 24 | 500.46 | 177.88 | 678.34 | 2 | 18 | 40.1664 | 31.01573 | 164.0077 | 51.57864 | 27.88223 | -2.863235 | 240.6053 | 89.60164 | 10.39836 | 1.377972 | 2.2 | 1.833333 | 1.333333 | 0.08333333 | 0 | 35 | 49127.2 | 3816.833 | 9.48634 | 8.593048 | 420.9565 | 415.6724 | 99.62394 | 3.678 | 0 | 0.8854269 | 29.52 | 23100 | 19 | 36 | 59 | 120 | 23 | 205 | 375 | 2.4 | 2 | 1.5 | 0.1 | 47 | 11.25 | 4.6 | 60.93333 | 175 | 0 | 20 | 20 | 16 | 30 | 0 | 570.3846 | 451.8906 | 428.2798 | 426.2298 | 1.908017 | -12.12537 | -278.9625 | 629.626 | 304 | -0.09791667 | 639.0146 | 17.5 | 26.1865 | 13.25577 | 39.44227 | 21.4088 | 13.45247 | 27.05727 | 196.0445 | 185 | 213 | 296.6551 | 286 | 315 | 297.6208 | 289 | 320 | 299.4026 | 282 | 330 | 2.141102 | 1.4 | 2.6 | 1.826872 | 1.5 | 2.3 | 1.297819 | 0.9 | 1.6 | 0.0586412 | 0 | 0.2 | 896.431 | 891.785 | 899.8647 | 6.923962 | 4.416974 | 8.902216 | 61.17665 | 63.18979 | 33.93101 | 776.875 | 1.288443 | 1.170874 | 1.148777 | 0.7502295 | 80.90924 | 162.2391 | 302.6358 | 363.6228 | 2.9 | 2.9 | 4.7 | 4.7 | 3.9 | 4 | 9.8 | 1834.546 | 3107.59 | 0
2017-04-26 | 52.46 | 8.8 | 1.31 | 0.872 | 2.9 | 626 | 549.4996 | 1 | 44951.61 | 10.31667 | 901.0175 | 894.345 | 1790.092 | 309.171 | 3708.333 | 808 | 571.8422 | 542.2034 | 25862.2 | 250 | 9.070551 | 33.22012 | 890.6045 | 885.6115 | 902.4444 | 894.0308 | 878.3285 | 896.8717 | 900.8636 | 906.0052 | 904.4475 | 903.063 | 11.827 | 2.5 | 30.03874 | 565.207 | 570.4 | 30.86 | 6.23 | 52.23526 | 31 | 2 | 0.9642833 | 0.6 | 0.1 | 16.218 | 79 | 136 | 629 | 29 | 85 | 7.333333 | 0 | 2 | 2 | 2 | 51 | 51 | 0 | 32 | 58 | 59 | 1.4 | 0.9 | 0.25 | 487.898 | 317.4445 | 307.0992 | 0 | 10.97 | 10.9 | 9.4 | 2.81 | 8.201924 | 92 | 162 | 22 | 7.2 | 9.2 | 8.6 | 11 | 7 | 7.8 | 6.2 | 7 | 6.8 | 7.2 | 56 | 58 | 84 | 84 | 56 | 56 | 56 | 56 | 56 | 58 | 400 | 0 | 24 | 24 | 197.78 | 430.81 | 628.59 | 2 | 16 | 45.9096 | 30.60452 | 163.027 | 50.71646 | 26.81434 | -2.706605 | 237.8512 | 89.86436 | 10.13564 | 1.391624 | 2.133333 | 1.8 | 1.283333 | 0.05 | 0 | 30 | 48677.02 | 3775.835 | 8.677559 | 8.494684 | 420.7384 | 387.6555 | 99.61119 | 13.591 | 0 | 0.8777949 | 27.279 | 11350 | 20 | 34.33333 | 58 | 126 | 23 | 205 | 364 | 2.5 | 2.1 | 1.5 | 0.1 | 49 | 12 | 3.7 | 60.86667 | 175 | 0 | 21 | 20 | 16 | 31 | 0 | 559.6131 | 451.3455 | 427.1583 | 424.7711 | 1.12947 | -11.79643 | -284.3828 | 629.486 | 315 | -0.09791667 | 638.9688 | 17.5 | 28.05189 | 12.66358 | 40.71547 | 23.24407 | 14.81425 | 33.13988 | 196.1827 | 187 | 208 | 296.8643 | 289 | 312 | 297.7614 | 292 | 321 | 299.2847 | 284 | 322 | 2.054218 | 1.5 | 2.8 | 1.726539 | 1.4 | 2.1 | 1.218462 | 0.9 | 1.7 | 0.04152546 | 0 | 0.2 | 896.1802 | 882.5682 | 905.0295 | 7.985194 | 5.116675 | 13.82509 | 60.95508 | 63.08603 | 33.37334 | 539.921875 | 1.290352 | 1.165187 | 1.14113 | 0.7497929 | 90.34222 | 162.1118 | 295.7426 | 362.6956 | 2.9 | 2.9 | 4.7 | 4.8 | 4 | 4 | 9.8 | 1890.398 | 3124.6 | 0
2017-04-27 | 52.78 | 8.69 | 1.12 | 0.84 | 2.82 | 624 | 552.6388 | 1 | 44817.89 | 10.3 | 912.5727 | 894.0411 | 1793.874 | 308.7118 | 3416.667 | 811 | 572.762 | 541.9198 | 26239.2 | 250 | 8.584753 | 29.08411 | 894.0612 | 883.1157 | 902.4239 | 889.287 | 878.9831 | 903.9923 | 896.9524 | 903.5128 | 900.172 | 896.3722 | 11.827 | 5 | 30.06217 | 565.947 | 587.2 | 30.86 | 6.35 | 51.56077 | 44 | 3 | 0.9573406 | 0.7 | 0.1 | 1.222934 | 73 | 134 | 630 | 31 | 88 | 6.5 | 0 | 2 | 2 | 2 | 53 | 51 | 0 | 25 | 56 | 58 | 2.2 | 0.7 | 0.25 | 484.9228 | 316.6436 | 308.3994 | 0 | 11.12 | 10.8 | 8.98 | 2.39 | 8.426347 | 87 | 153 | 23 | 5.8 | 6 | 10.4 | 9.8 | 10 | 9.4 | 7.6 | 7 | 6 | 5 | 60 | 58 | 90 | 90 | 60 | 60 | 60 | 60 | 60 | 58 | 500 | 0 | 24 | 24 | 226.98 | 358.33 | 585.31 | 0 | 19 | 48.3288 | 30.41177 | 162.9759 | 49.81815 | 26.57319 | -3.254375 | 236.1128 | 90.12387 | 9.876131 | 1.405725 | 2.05 | 1.8 | 1.166667 | 0.03333333 | 0 | 40 | 47591.21 | 3684.13 | 7.980932 | 8.432602 | 422.5286 | 387.9366 | 99.57186 | 4.407 | 0 | 0.8856391 | 34.002 | 11130 | 21 | 32.33333 | 56.33333 | 131 | 23 | 200 | 365 | 2.5 | 2.1 | 1.4 | 0.1 | 50 | 11.5 | 3.7 | 60.76667 | 175 | 0 | 19 | 19 | 16 | 27 | 0 | 555.5919 | 453.207 | 428.1254 | 426.2355 | 1.213719 | -7.339593 | -274.6532 | 629.2821 | 324 | -0.09791667 | 638.852 | 17.5 | 26.84187 | 12.55104 | 39.3929 | 23.15741 | 16.52619 | 30.22179 | 195.8822 | 181 | 211 | 296.5831 | 287 | 313 | 297.7212 | 287 | 316 | 299.1705 | 276 | 309 | 2.208153 | 1.5 | 3.4 | 1.876979 | 1.4 | 2.6 | 1.24934 | 0.9 | 1.9 | 0.04786111 | 0 | 0.3 | 894.7839 | 890.2098 | 900.3448 | 7.527145 | 4.515381 | 10.74302 | 60.39187 | 62.00959 | 33.77539 | 734.765625 | 1.29732 | 1.173882 | 1.142347 | 0.7426564 | 99.53992 | 159.4957 | 295.7033 | 360.5963 | 2.9 | 2.9 | 4.7 | 4.7 | 4 | 4 | 9.8 | 2039.2 | 3262.613 | 0
2017-04-28 | 51.85 | 8.56 | 1.19 | 0.76 | 2.82 | 626 | 556.8776 | 1 | 44718.49 | 10.40833 | 916.8788 | 892.3824 | 1795.097 | 309.1495 | 3708.333 | 807 | 581.8046 | 543.4486 | 26088.4 | 250 | 10.26114 | 32.04947 | 890.2078 | 876.7718 | 903.5193 | 892.9243 | 874.7115 | 893.3815 | 901.4522 | 906.0909 | 897.3265 | 898.7967 | 2.629 | 5 | 30.07161 | 558.509 | 568 | 6.743546 | 12.97 | 51.55532 | 52 | 3.5 | 0.9587689 | 1.2 | 0.1 | 1.192811 | 68 | 132 | 630 | 32 | 91 | 7.083333 | 0 | 2 | 2 | 2 | 52 | 51.33333 | 0 | 26 | 45 | 49 | 2.1 | 0.7 | 0.25 | 488.8816 | 316.7889 | 311.8862 | 0 | 11.44 | 11.15 | 9.2 | 2.71 | 8.459146 | 100 | 107 | 49 | 5.8 | 6.6 | 9.2 | 8.6 | 6.6 | 8 | 6 | 6.8 | 6.2 | 6 | 58 | 58 | 87 | 87 | 58 | 58 | 58 | 58 | 58 | 58 | 800 | 0 | 24 | 24 | 0 | 641.34 | 641.34 | 0 | 21 | 36.5376 | 30.41312 | 164.3194 | 52.68252 | 29.03106 | -2.576175 | 243.4569 | 89.13365 | 10.86635 | 1.426767 | 2.233333 | 1.9 | 1.333333 | 0.1 | 0 | 35 | 48238.48 | 3739.552 | 8.515983 | 8.694888 | 420.6889 | 432.712 | 99.5565 | 6.871 | 0 | 0.8895808 | 39.231 | 12100 | 22 | 33 | 57.33333 | 115 | 22 | 208 | 365 | 3.2 | 2.5 | 1.8 | 0.2 | 52 | 11.66667 | 2.1 | 61.06667 | 175 | 0 | 22 | 21 | 18 | 30 | 0 | 567.6728 | 452.2837 | 429.8361 | 426.7259 | 1.597336 | -13.17342 | -280.698 | 629.1645 | 335 | -0.09791667 | 638.4856 | 17.5 | 28.89414 | 13.46046 | 42.3546 | 22.35374 | 14.99582 | 29.30098 | 196.099 | 184 | 208 | 296.5769 | 285 | 303 | 297.7155 | 287 | 304 | 299.2976 | 276 | 315 | 2.091166 | 1.6 | 3.5 | 1.809637 | 1.5 | 2.5 | 1.230323 | 0.9 | 1.9 | 0.05017593 | 0 | 0.2 | 893.4893 | 886.3629 | 901.616 | 8.716628 | 3.900903 | 12.05273 | 60.88175 | 63.0212 | 35.31874 | 1205.78125 | 1.296063 | 1.169293 | 1.138022 | 0.7401033 | 101.431 | 158.7627 | 294.8135 | 362.3991 | 2.9 | 2.9 | 4.7 | 4.7 | 3.9 | 4 | 9.4 | 2222.247 | 3417.608 | 0
2017-04-29 | 51.26 | 8.88 | 1.22 | 0.84 | 3.6 | 500 | 529.7912 | 1 | 44734.77 | 10.41667 | 915.0487 | 892.1637 | 1775.393 | 307.3502 | 4166.667 | 784 | 567.2866 | 528.4129 | 26088.4 | 250 | 11.29392 | 36.68834 | 891.0219 | 875.7574 | 902.0336 | 895.7517 | 871.0055 | 891.1998 | 903.8975 | 906.6422 | 894.8455 | 898.4772 | 11.778 | 5 | 30.06738 | 456.778 | 562.5 | 6.92716 | 129.67 | 53.61502 | 22 | 2 | 0.9434098 | 0.9 | 0.1 | 2.011101 | 69 | 131 | 630 | 33 | 95 | 8.333333 | 0 | 2 | 2 | 2 | 51 | 51 | 0 | 27 | 47 | 50 | 2.3 | 0.7 | 0.25 | 476.4029 | 314.4954 | 309.3513 | 0 | 11.22 | 10.9 | 8.7 | 4.01 | 8.424993 | 113 | 132 | 57 | 5.6 | 5.8 | 10.4 | 9.2 | 10.4 | 9.6 | 7.4 | 7.2 | 5.8 | 5.8 | 58 | 58 | 87 | 87 | 58 | 58 | 58 | 58 | 58 | 58 | 700 | 0 | 24 | 24 | 0 | 450.41 | 450.41 | 0 | 14 | 43.3812 | 30.54249 | 163.6451 | 51.92958 | 28.00291 | -2.652142 | 240.9255 | 89.47775 | 10.52225 | 1.446994 | 2.033333 | 1.9 | 1.233333 | 0.08333333 | 0 | 35 | 48391.77 | 3761.292 | 8.884275 | 8.604482 | 419.702 | 420.6274 | 99.58938 | 7.47 | 0 | 1.0595824 | 31.761 | 0 | 22 | 36.66667 | 59 | 120 | 24 | 350 | 369 | 2.3 | 2 | 1.4 | 0.2 | 54 | 12.83333 | 3.1 | 61.6 | 175 | 0 | 23 | 21 | 17 | 29 | 0 | 563.0643 | 450.7054 | 427.174 | 426.142 | 1.809421 | -14.91399 | -280.2046 | 624.6955 | 220 | -0.09791667 | 634.1016 | 22.5 | 27.68776 | 13.31376 | 41.00151 | 23.37603 | 15.96852 | 30.4293 | 196.1454 | 183 | 208 | 296.5391 | 288 | 308 | 297.9211 | 284 | 324 | 299.3271 | 270 | 324 | 2.051232 | 1.5 | 2.7 | 1.890631 | 1.5 | 2.2 | 1.232313 | 0.9 | 1.6 | 0.05041898 | 0 | 0.2 | 893.0714 | 885.947 | 909.3171 | 9.590391 | 7.334863 | 14.21368 | 61.2725 | 63.9031 | 32.80269 | 819.609375 | 1.287046 | 1.174362 | 1.130055 | 0.7393884 | 102.5778 | 155.7828 | 287.1705 | 360.4045 | 2.8 | 3.2 | 4.6 | 4.7 | 3.9 | 4 | 8.7 | 2144.788 | 3279.73 | 0
2017-04-30 | 51.59 | 8.9 | 1.2 | 0.85 | 3.463 | 620 | 568.0724 | 1 | 44983.68 | 10.43333 | 929.1969 | 892.0264 | 1784.627 | 311.9738 | 3583.333 | 802 | 584.0538 | 529.5125 | 25862.2 | 250 | 10.92099 | 35.08632 | 890.4795 | 878.6633 | 902.0334 | 889.3079 | 871.4253 | 900.4521 | 899.2956 | 904.554 | 893.4116 | 893.3098 | 11.778 | 2.34 | 30.089 | 559.718 | 583.3 | 6.857581 | 12.68 | 52.57235 | 39 | 3 | 0.976279 | 0.8 | 0.4 | 2.392453 | 58 | 130 | 630 | 35 | 98 | 6 | 0 | 2 | 2 | 2 | 51.66667 | 49.86667 | 0 | 30 | 51 | 53 | 2.2 | 0.9 | 0.25 | 483.7124 | 319.7738 | 314.6628 | 0 | 11.08 | 10.58 | 9 | 2.68 | 8.467556 | 117 | 129 | 54 | 7.6 | 9 | 8.6 | 11 | 7 | 6.8 | 6.4 | 7 | 7 | 7.2 | 58 | 58 | 87 | 87 | 58 | 58 | 58 | 58 | 58 | 58 | 500 | 0 | 24 | 24 | 0 | 0 | 0 | 0 | 0 | 38.0724 | 31.32223 | 163.9145 | 52.50813 | 28.06364 | -2.816535 | 241.6698 | 89.55306 | 10.44694 | 1.437104 | 2.148333 | 1.766667 | 1.25 | 0.03333333 | 0 | 36 | 48684.07 | 3755.368 | 8.644532 | 8.631064 | 421.9281 | 438.0478 | 99.55868 | 12.699 | 0 | 0.9162458 | 19.062 | 0 | 22 | 31.66667 | 59 | 116 | 24 | 218 | 360 | 2.7 | 1.9 | 1.4 | 0.1 | 56 | 10.25 | 4.8 | 61.46667 | 174 | 0 | 20 | 19 | 15 | 28 | 0 | 571.6763 | 452.5431 | 429.9744 | 426.4241 | 1.690408 | -9.217585 | -274.3382 | 617.4486 | 13 | -0.09791667 | 626.934 | 22.5 | 25.05266 | 13.76146 | 38.81411 | 22.062 | 10.87157 | 31.24637 | 195.7456 | 180 | 213 | 296.3587 | 281 | 313 | 297.4415 | 278 | 317 | 299.2123 | 273 | 327 | 2.30625 | 1.6 | 3.4 | 1.902785 | 1.5 | 2.9 | 1.397881 | 1 | 2.2 | 0.06339699 | 0 | 0.2 | 892.2648 | 885.9401 | 897.4639 | 9.308126 | 5.99657 | 11.6493 | 61.04871 | 62.45054 | 35.18904 | 1019.921875 | 1.300094 | 1.180422 | 1.153968 | 0.743565 | 109.7403 | 168.8263 | 296.979 | 362.4296 | 2.9 | 2.9 | 4.7 | 4.7 | 4 | 4 | 9.1 | 2343.327 | 3427.277 | 0
2017-05-01 | 51.487 | 8.89 | 1.22 | 0.89 | 3.6 | 621 | 547.492 | 1 | 44780.72 | 10.48333 | 914.473 | 892.0602 | 1809.992 | 311.6386 | 4125 | 756 | 575.1597 | 530.4635 | 26163.8 | 250 | 10.40657 | 35.53738 | 892.9659 | 878.0294 | 897.1444 | 894.6047 | 870.7972 | 894.6615 | 902.7706 | 905.5081 | 892.8385 | 891.9121 | 11.778 | 0 | 30.04935 | 558.258 | 547.2 | 5.193349 | 12.8 | 50.02264 | 39 | 3 | 1.132954 | 0.7 | 0.1 | 2.837777 | 53 | 129 | 630 | 2 | 3 | 7.333333 | 0 | 2 | 2 | 2 | 52 | 51.33333 | 0 | 32 | 54 | 61 | 2.1 | 0.5 | 0.25 | 476.1872 | 319.3453 | 314.4834 | 0 | 11.25 | 11.15 | 9.17 | 1.86 | 8.404989 | 101 | 109 | 78 | 5.8 | 5.6 | 9.4 | 8.6 | 9.2 | 6.8 | 6.4 | 6.4 | 4.6 | 5.6 | 56 | 56 | 84 | 84 | 56 | 56 | 56 | 56 | 56 | 56 | 400 | 0 | 24 | 24 | 0 | 0 | 0 | 0 | 0 | 54.492 | 31.81225 | 164.413 | 53.55032 | 28.96797 | -2.56732 | 244.364 | 89.19618 | 10.80382 | 1.351828 | 2.483333 | 2.066667 | 1.55 | 0.1166667 | 0 | 35 | 48297.97 | 3717.402 | 8.219453 | 8.727284 | 420.6291 | 444.0201 | 99.52608 | 2.988 | 0 | 0.8816296 | 16.074 | 0 |  | 34 | 58.33333 | 120 | 22 |  | 370 | 3.3 | 2.7 | 2.1 | 0.2 | 1 | 10.5 | 5.2 | 61.86667 | 174 | 0 | 20 | 20 | 15 | 30 | 6 | 568.3255 | 452.7838 | 430.7088 | 427.0802 | 1.568113 | -11.26594 | -284.3548 | 621 | 21 | 0.03225806 | 632.778 | 22.5 | 23.48691 | 13.81624 | 37.30315 | 20.10122 | 12.80401 | 29.71599 | 195.8486 | 180 | 210 | 296.1986 | 277 | 311 | 297.2801 | 281 | 315 | 299.6322 | 266 | 325 | 2.263869 | 1.7 | 2.9 | 1.936117 | 1.5 | 2.5 | 1.397641 | 1.1 | 1.8 | 0.06897685 | 0 | 0.2 | 892.0932 | 882.5844 | 898.2281 | 8.564085 | 6.307538 | 13.09815 | 61.53136 | 63.28058 | 34.11258 | 1440.15625 | 1.303668 | 1.177882 | 1.146084 | 0.7436065 | 109.0018 | 155.9171 | 304.5669 | 361.8107 | 2.8 | 2.9 | 4.7 | 4.7 | 4 | 4 | 9.55 | 2166.802 | 3366.48 | 0
2017-05-02 | 50.97 | 8.79 | 1.22 | 0.79 | 3.46 | 615 | 556.7248 | 0.9993056 | 44849.52 | 10.30833 | 909.5524 | 892.9244 | 1852.456 | 309.6496 | 3835.997 | 805 | 577.2937 | 544.2151 | 25937.6 | 250 | 10.72939 | 36.1071 | 890.1168 | 876.82 | 900.594 | 893.6786 | 874.1007 | 901.3404 | 902.383 | 904.3614 | 901.203 | 896.012 | 11.778 | 8 | 30.07461 | 560.978 | 434.7 | 4.417789 | 12.16 | 51.3524 | 33 | 3 | 1.005112 | 0.8 | 0.3 | 7.404369 | 48 | 127 | 630 | 4 | 6 | 6.5 | 0 | 2 | 2 | 2 | 51 | 51 | 0 | 26 | 45 | 55 | 2 | 0.8 | 0.25 | 475.4341 | 316.8353 | 312.4414 | 0 | 11.08 | 10.8 | 8.45 | 2.32 | 8.204074 | 120 | 128 | 52 | 5 | 6 | 10.4 | 9.4 | 10.2 | 9 | 7.4 | 7 | 5 | 5.4 | 60 | 60 | 88 | 88 | 60 | 60 | 60 | 60 | 60 | 60 | 400 | 0 | 23.98333 | 23.98333 | 0 | 881.9 | 881.9 | 2 | 26 | 38.8248 | 32.33523 | 164.0263 | 52.79539 | 28.62663 | -2.516218 | 242.9321 | 89.25197 | 10.74803 | 1.359921 | 2.783333 | 1.861667 | 1.433333 | 0.06666667 | 0 | 40 | 48955.65 | 3782.32 | 8.017737 | 8.676146 | 420.8143 | 420.9645 | 99.53781 | 6.041 | 0 | 0.9052436 | 21.303 | 11270 | 1 | 33.33333 | 56 | 150 | 23 | 200 | 374 | 3.1 | 2 | 1.5 | 0.1 | 3 | 11.75 | 4.5 | 62.83333 | 174 | 0 | 18 | 19 | 14 | 31 | 4 | 572.0282 | 452.2197 | 430.2956 | 424.6643 | 0.3169171 | -22.05722 | -300.3526 | 618.2147 | 36 | 0.06382168 | 629.9967 | 22.5 | 20.54104 | 13.36377 | 33.90481 | 23.88622 | 13.88046 | 30.50711 | 194.9953 | 186 | 210 | 296.5575 | 285 | 309 | 297.3248 | 283 | 314 | 299.1723 | 259 | 312 | 2.813123 | 1.4 | 3.9 | 1.811881 | 0.7 | 2.2 | 1.420495 | 0.7 | 1.7 | 0.04866667 | 0 | 0.2 | 894.0752 | 864.4976 | 914.776 | 9.023769 | 6.306458 | 28.75949 | 61.11276 | 63.21573 | 34.30713 | 793.671875 | 1.337291 | 1.176504 | 1.119033 | 0.7422436 | 124.2774 | 168.4492 | 293.0672 | 356.6535 | 2.8 | 2.9 | 4.7 | 4.7 | 4 | 4 | 9.5 | 2115.843 | 3367.308 | 0
2017-05-03 | 51.52 | 8.57 | 1.21 | 0.77 | 3.44 | 595 | 586.72 | 0.9506944 | 43023.23 | 10.15833 | 906.2633 | 888.151 | 1854.25 | 298.7963 | 3681.519 | 803 | 563.9643 | 522.7054 | 26013 | 250 | 13.5205 | 47.66652 | 897.2624 | 864.7224 | 896.7333 | 891.054 | 859.7163 | 889.2052 | 902.9496 | 903.5646 | 877.3305 | 886.0652 | 1.31 | 8 | 30.09118 | 532.91 | 531.5 | 23.22193 | 12.49 | 49.19123 | 51 | 3.5 | 0.9967075 | 0.8 | 0.1 | 1.241877 | 84 | 126 | 631 | 5 | 9 | 6.666667 | 0 | 2 | 2 |  | 52.66667 | 51.33333 | 0 | 30 | 50 | 60 | 2.1 | 1.7 | 0.75 | 461.2722 | 304.9376 | 297.7923 | 0 | 11.08 | 11 | 8.8 | 1.7 | 8.103136 | 105 | 135 | 64 | 7 | 9 | 8.2 | 11 | 7 | 7.2 | 6.2 | 6.8 | 6.6 | 7 | 54 | 56 | 83 | 83 | 54 | 54 | 54 | 54 | 54 | 54 | 500 | 0 | 22.81667 | 22.81667 | 0 | 396.76 | 396.76 | 2 | 8 | 42.96 | 30.96859 | 162.6088 | 49.47988 | 27.90176 | -2.742416 | 237.2481 | 89.39534 | 10.60466 | 1.38379 | 2.333333 | 1.683333 | 1.366667 | 0 | 0 | 41 | 46445.45 | 3558.776 | 8.484154 | 8.473146 | 422.4149 | 423.383 | 99.5642 | 6.723 | 0 | 0.986084 | 14.58 | 0 | 1 | 34.66667 | 52.66667 | 130 | 23 | 200 | 200 | 2.8 | 1.8 | 1.6 | 0 | 4 | 11.5 | 5.4 | 60.7 | 174 | 0 | 20 | 19 | 14 | 32 | 0 | 541.8165 | 454.1971 | 428.6326 | 426.8012 | -0.5286586 | -9.616783 | -269.6425 | 620.678 | 31 | 0.04677419 | 629.1071 | 22.5 | 23.28167 | 12.61451 | 35.89618 | 25.02553 | 19.32757 | 30.99995 | 196.117 | 187 | 206 | 296.9315 | 283 | 315 | 297.5808 | 285 | 307 | 299.4865 | 284 | 314 | 2.179124 | 0.7 | 2.8 | 1.585258 | 0.2 | 1.9 | 1.281765 | 0 | 1.8 | 0.002291667 | 0 | 0.1 | 886.7566 | 779.6545 | 916.8586 | 14.67758 | 7.688362 | 81.64551 | 59.93418 | 62.72289 | 34.47572 | 3184.921875 | 1.311542 | 0.9621497 | 0.8432438 | 0.717724 | 105.3968 | 119.7105 | 285.2365 | 339.1976 | 2.8 | 2.9 | 4.7 | 4.7 | 4 | 4 | 9.5 | 2165.579 | 3417.045 | 0
2017-05-04 | 53.47 | 7.81 | 1.25 | 0.8 | 3.24 | 627 | 550.0452 | 1 | 44926.46 | 10.26667 | 904.5392 | 890.3959 | 1863.055 | 302.9718 | 4166.667 | 771 | 587.2445 | 541.9343 | 26314.6 | 250 | 11.99399 | 45.3839 | 898.3803 | 871.063 | 897.9322 | 897.0023 | 859.9238 | 890.3104 | 903.4295 | 905.1254 | 895.6658 | 888.2782 | 0 | 8 | 30.0703125 | 559.76 | 505.1 | 26.64 | 12.59 | 41.32001 | 36 | 2 | 0.9794668 | 0.8 | 0.6 | 1.254609 | 79 | 124 | 631 | 6 | 12 | 5.666667 | 0 | 2 | 2 | 2 | 52 | 51.66667 | 0 | 30 | 51 | 60 | 2.1 | 1.2 | 1 | 473.0393 | 310.2981 | 302.0514 | 0 | 11.1 | 10.7 | 7.8 | 16.06 | 8.078423 | 118 | 130 | 58 | 4.8 | 5.8 | 6.8 | 8.2 | 9.2 | 8 | 7.4 | 6.8 | 5.2 | 6.2 | 56 | 56 | 84 | 84 | 56 | 56 | 56 | 56 | 56 | 56 | 800 | 0 | 24 | 24 | 0 | 697.14 | 697.14 | 0 | 22 | 32.9052 | 32.89949 | 164.36 | 50.48067 | 27.26167 | -2.87256 | 239.2298 | 89.80515 | 10.19485 | 1.467792 | 2.333333 | 2.133333 | 1.55 | 0.08333333 | 0 | 40 | 49847.37 | 3799.522 | 9.11088 | 8.54392 | 421.4063 | 404.8516 | 99.61613 | 6.341 | 0 | 0.8772651 | 19.809 | 11570 | 2 | 31.33333 | 57.66667 | 120 | 23 | 200 | 209 | 3.1 | 2.8 | 2.3 | 0.2 | 6 | 7 | 4.9 | 61.66667 | 174 | 0 | 15 | 20 | 15 | 33 | 0 | 576.047 | 454.8269 | 430.9307 | 427.3037 | 1.728587 | -3.272689 | -269.7179 | 622.2785 | 58 | 0.07903226 | 628.5737 | 22.5 | 17.49399 | 13.25505 | 30.74905 | 18.87039 | 11.80536 | 28.61361 | 195.2625 | 184 | 203 | 295.8591 | 291 | 302 | 297.0244 | 292 | 305 | 299.251 | 287 | 311 | 2.58423 | 1.7 | 3.5 | 2.258468 | 1.6 | 3 | 1.573749 | 1.1 | 2.3 | 0.1151898 | 0 | 0.3 | 890.8085 | 878.8754 | 898.3889 | 11.65656 | 6.234179 | 16.8694 | 61.58652 | 63.53996 | 35.39655 | 772.34375 | 1.315424 | 1.143475 | 0.7805992 | 0.7419051 | 86.28179 | 136.2924 | 237.4386 | 353.5655 | 2.8 | 2.9 | 4.6 | 4.7 | 4 | 4 | 9.5 | 2254.861 | 3489.063 | 0
2017-05-05 | 53.75 | 7.87 | 1.23 | 0.77 | 3.16 | 627 | 585.5552 | 1 | 44974.06 | 10.25833 | 910.9435 | 890.3502 | 1869.676 | 304.7436 | 4041.667 | 818 | 597.711 | 549.8314 | 26088.4 | 250 | 12.83425 | 46.92213 | 894.4504 | 873.0213 | 900.942 | 892.8693 | 859.7881 | 894.5979 | 901.6965 | 905.4364 | 904.0618 | 891.6233 | 0 | 8 | 30.06706 | 559.76 | 515.6 | 26.64 | 12.58 | 47.83137 | 45 | 7 | 1.008045 | 1 | 0.1 | 1.16983 | 75 | 127 | 631 | 8 | 15 | 7 | 0 | 2 | 2 | 2 | 54 | 52 | 0 | 28 | 48 | 52 | 2.1 | 1 | 1 | 478.1951 | 312.1779 | 304.797 | 0 | 11.33 | 10.65 | 8.89 | 2.81 | 8.222026 | 138 | 124 | 42 | 5.2 | 5.8 | 10.2 | 9.4 | 10.2 | 9.2 | 7.4 | 7 | 5.2 | 6.8 | 60 | 58 | 90 | 90 | 60 | 60 | 60 | 60 | 60 | 60 | 400 | 0 | 24 | 24 | 271.85 | 0 | 271.85 | 0 | 8 | 37.7052 | 32.18784 | 166.1285 | 53.37355 | 30.12572 | -2.474357 | 247.1534 | 88.81207 | 11.18793 | 1.424902 | 2.583333 | 2.033333 | 1.4 | 0.1 | 0 | 25 | 49131.71 | 3732.935 | 8.471609 | 8.826907 | 421.1376 | 462.8145 | 99.52278 | 16.99841 | 0 | 0.9338998 | 2.810591 | 0 | 2 | 33 | 57.33333 | 115 | 23 | 197 | 204 | 3.1 | 2.4 | 1.7 | 0.2 | 8 | 12.5 | 7.1 | 61.23333 | 174 | 0 | 16 | 17 | 15 | 33 | 9 | 584.3632 | 454.7526 | 430.3617 | 425.8005 | 1.486643 | -9.761756 | -280.5909 | 623.2323 | 85 | 0.1112903 | 628.2558 | 22.5 | 22.69529 | 14.50727 | 37.20257 | 18.59976 | 11.80536 | 26.91461 | 195.4732 | 188 | 205 | 296.2899 | 290 | 302 | 297.3446 | 292 | 303 | 299.4187 | 291 | 320 | 2.483637 | 1.9 | 3.2 | 1.970507 | 1.6 | 2.5 | 1.391128 | 1.1 | 1.8 | 0.08754051 | 0 | 0.2 | 891.8725 | 884.3892 | 900.454 | 11.32253 | 4.632095 | 15.58817 | 61.30579 | 63.35839 | 34.70918 | 675.9375 | 1.324204 | 1.164437 | 0.7648384 | 0.743398 | 92.10671 | 152.7237 | 222.798 | 357.0946 | 2.8 | 2.9 | 4.7 | 4.7 | 3.9 | 4 | 0 | 2428.939 | 3637.247 | 0
2017-05-06 | 52.31 | 7.92 | 1.25 | 0.75 | 3.28 | 635 | 541.2628 | 1 | 44906.48 | 10.19167 | 916.3197 | 891.2053 | 1876.123 | 306.2109 | 4000 | 785 | 604.1301 | 553.1477 | 26390 | 250 | 9.792025 | 36.71099 | 893.8616 | 874.1887 | 904.2543 | 893.2896 | 855.6785 | 901.3539 | 901.9069 | 905.1087 | 901.1403 | 887.6396 | 14.595 | 8 | 30.04264 | 581.395 | 537.2 | 20.77342 | 12.54 | 47.11714 | 48 | 3.5 | 1.019703 | 0.8 | 0.1 | 1.421062 | 70 | 120 | 631 | 10 | 18 | 7.333333 | 0 | 2 | 2 | 2 | 53 | 52 | 0 | 31 | 50 | 52 | 2.1 | 0.5 | 0.25 | 481.2759 | 313.5582 | 306.2129 | 0 | 11.2 | 11 | 8.4 | 5.66 | 8.352298 | 103 | 121 | 60 | 7 | 9 | 8.4 | 11 | 6.8 | 7.2 | 6 | 7 | 6 | 7 | 58 | 58 | 88 | 88 | 58 | 58 | 58 | 58 | 58 | 58 | 400 | 0 | 24 | 24 | 0 | 631.03 | 631.03 | 0 | 22 | 54.2328 | 32.59416 | 166.4603 | 55.23874 | 31.21048 | -2.254381 | 250.6551 | 88.44783 | 11.55217 | 1.440443 | 3.166667 | 1.666667 | 1.416667 | 0.05 | 0 | 34 | 49056.55 | 3716.609 | 8.825085 | 8.951969 | 420.604 | 485.5536 | 99.52229 | 12.81752 | 0 | 0.8523824 | 1.983066 | 11990 | 3 | 29 | 57.66667 | 132 | 24 | 200 | 202 | 3.4 | 1.9 | 1.6 | 0.1 | 10 | 12.83333 | 8 | 61.06667 | 139 | 0 | 18 | 19 | 13 | 29 | 8 | 585.4785 | 453.3659 | 430.2328 | 425.8712 | 1.415096 | -12.15506 | -289.4568 | 625.2101 | 120 | 0.1435484 | 631.8422 | 22.5 | 19.85138 | 14.79245 | 34.64383 | 20.21456 | 13.82857 | 27.29073 | 194.3736 | 186 | 205 | 296.5298 | 289 | 308 | 297.2843 | 290 | 305 | 299.5008 | 290 | 315 | 3.15392 | 2.5 | 3.9 | 1.861966 | 1.6 | 2.2 | 1.415725 | 1.2 | 1.7 | 0.06366435 | 0 | 0.2 | 894.7353 | 887.9765625 | 900.9313 | 9.31218 | 4.134081 | 14.38091 | 60.88673 | 62.59321 | 35.57812 | 1007.890625 | 1.370487 | 1.031618 | 0.7439265 | 0.7272799 | 118.4078 | 122.1165 | 230.4253 | 346.8371 | 2.8 | 2.9 | 4.56 | 4.7 | 4 | 4 | 7.6 | 2797.071 | 3763.701 | 0
2017-05-07 | 52.22 | 7.4 | 1.16 | 0.63 | 3.06 | 585 | 552.2288 | 1 | 44284.84 | 10.15833 | 905.0745 | 889.2696 | 1884.866 | 305.6724 | 3125 | 772 | 587.3135 | 537.5965 | 25862.2 | 250 | 9.624481 | 33.10841 | 890.9973 | 874.6451 | 902.9923 | 891.4053 | 853.891 | 899.8113 | 899.7191 | 900.6951 | 900.4268 | 886.336 | 14.595 | 8 | 28.75716 | 537.395 | 525.3 | 18.68 | 12.47 | 46.36329 | 28 | 2 | 1.021349 | 1.4 | 0.2 | 1.214238 | 74 | 109 | 631 | 12 | 21 | 5.666667 | 0 | 2 | 2 | 2 | 53.33333 | 51.33333 | 0 | 30 | 50 | 52 | 2.1 | 0.9 | 0.25 | 483.9784 | 312.6123 | 305.9514 | 0 | 11.13 | 10.58 | 9.01 | 2.42 | 8.425515 | 98 | 145 | 33 | 6.8 | 9 | 8 | 9 | 5.8 | 7.4 | 6 | 6.5 | 5.2 | 6.6 | 54 | 54 | 80 | 80 | 54 | 54 | 54 | 54 | 54 | 54 | 500 | 0 | 24 | 24 | 0 | 0 | 0 | 0 | 0 | 40.2288 | 32.08536 | 161.7487 | 49.0774 | 27.72409 | -2.613518 | 235.9367 | 89.35707 | 10.64293 | 1.41697 | 3 | 1.7 | 1.25 | 0.01666667 | 0 | 35 | 47575.72 | 3637.21 | 8.800302 | 8.426311 | 421.948 | 386.0419 | 99.61902 | -0.6433285 | 0 | 0.9439809 | 2.626395 | 0 | 3 | 28.66667 | 53 | 120 | 24 | 196 | 215 | 3.4 | 1.9 | 1.4 | 0.1 | 10 | 13 | 7.2 | 59.5 | 174 | 0 | 20 | 19 | 13 | 30 | 0 | 547.5348 | 454.1258 | 426.8926 | 425.423 | 0.3112415 | -6.537162 | -291.1736 | 619.4245 | 105 | 0.1758065 | 627.2023 | 22.5 | 17.62301 | 11.85381 | 29.47682 | 22.92518 | 14.28251 | 31.09073 | 194.7682 | 186 | 200 | 296.6873 | 292 | 301 | 297.6827 | 286 | 303 | 299.2945 | 292 | 306 | 2.925396 | 2.2 | 3.6 | 1.684932 | 1.2 | 2.1 | 1.191214 | 0.7 | 1.5 | 0.009744213 | 0 | 0.1 | 894.222 | 880.9081 | 900.6053 | 8.06767 | 4.624091 | 10.38791 | 59.44587 | 61.99661 | 34.70918 | 575.859375 | 1.3703 | 0.8934292 | 0.7175397 | 0.7094992 | 132.2365 | 136.0498 | 233.7313 | 335.1832 | 2.9 | 2.9 | 4.7 | 4.7 | 3.9 | 4 | 8.5 | 2584.671 | 3642.727 | 0
2017-05-08 | 52.22 | 7.44 | 1.23 | 0.67 | 2.82 | 605 | 545.9012 | 1 | 44720.37 | 10.23333 | 889.5417 | 889.3206 | 1839.951 | 305.6313 | 3833.333 | 762 | 585.0922 | 529.4145 | 26163.8 | 250 | 7.681424 | 25.51387 | 900.7617 | 881.9989 | 894.2142 | 891.4139 | 849.6971 | 895.2142 | 896.4642 | 904.8004 | 898.9591 | 884.6562 | 14.595 | 2.5 | 29.47559 | 549.495 | 502.4 | 18.68 | 12.93 | 32.73936 | 33 | 3 | 1.008576 | 0.9 | 0.1 | 12.98862 | 71 | 210 | 631 | 13 | 24 | 6.333333 | 0 | 2 | 2 | 2 | 53.66667 | 52 | 0 | 32 | 51 | 54 | 2.1 | 0.8 | 0.25 | 486.0601 | 312.8564 | 308.1884 | 0 | 11.19 | 10.93 | 8.32 | 1.76 | 8.171995 | 93 | 118 | 40 | 5 | 6 | 10.4 | 9.2 | 10 | 9.2 | 7.2 | 7 | 5.2 | 6 | 62 | 62 | 93 | 93 | 62 | 62 | 62 | 62 | 62 | 62 | 500 | 0 | 24 | 24 | 0 | 956.04 | 956.04 | 2 | 28 | 31.8612 | 33.38941 | 163.0525 | 50.28396 | 25.96113 | -3.046916 | 236.2507 | 90.30089 | 9.699108 | 1.431233 | 2.883333 | 1.833333 | 1.3 | 0.1 | 0 | 40 | 47911.69 | 3666.065 | 7.329833 | 8.437525 | 422.0073 | 414.693 | 99.49613 | 8.665394688 | 0 | 0.902316 | 16.821 | 22860 | 3 | 30.66667 | 56 | 120 | 20 | 200 | 360 | 3.1 | 2 | 1.5 | 0.2 | 12 | 11.5 | 5.1 | 61.76667 | 174 | 0 | 16 | 17 | 14 | 29 | 4 | 559.893 | 451.9994 | 426.5164 | 424.4988 | 1.637991 | -11.09016 | -289.6132 | 617.6101 | 110 | 0.2080645 | 626.2454 | 22.5 | 13.85107 | 13.49283 | 27.3439 | 22.31976 | 14.96988 | 31.51872 | 194.8428 | 188 | 201 | 296.3342 | 291 | 304 | 297.5093 | 287 | 307 | 299.3706 | 286 | 316 | 2.853234 | 2.3 | 3.5 | 1.917263 | 1.3 | 2.3 | 1.323191 | 0.7 | 1.6 | 0.08585301 | 0 | 0.2 | 894.5765 | 878.9596 | 906.9461 | 7.751075 | 3.989485 | 10.94999 | 61.5037 | 63.38433 | 35.47437 | 657.1875 | 1.355572 | 0.9915779 | 0.7066158 | 0.7230558 | 125.5586 | 149.8039 | 205.8567 | 347.6167 | 2.8 | 2.9 | 4.7 | 4.8 | 3.9 | 4 | 8.5 | 2535.342 | 3657.337 | 0
2017-05-09 | 52.22 | 7.37 | 1.19 | 0.69 | 2.783 | 623 | 570.866 | 1 | 44850.57 | 10.18333 | 905.7857 | 891.1843 | 1873.925 | 310.036 | 4000 | 641 | 598.9661 | 431.1607 | 26088.4 | 250 | 8.104674 | 28.76424 | 897.8184 | 881.2682 | 897.8122 | 894.432 | 850.4637 | 901.9586 | 900.783 | 904.9384 | 902.7131 | 884.9829 | 4.866 | 8 | 30.06445 | 561.106 | 275.4 | 25.67403 | 12.2 | 27.71859 | 41 | 3 | 1.044035 | 0.7 | 0.1 | 2.275377 | 66 | 208 | 631 | 14 | 27 | 5.833333 | 0 | 2 | 2 | 2 | 52 | 51.66667 | 22.72 | 25 | 44 | 64 | 2.3 | 0.9 | 0.25 | 495.1024 | 317.5593 | 312.3975 | 0 | 11.01 | 10.65 | 8.82 | 1.9 | 8.241218 | 95 | 124 | 47 | 7 | 9 | 8.4 | 11 | 6.2 | 7.2 | 6 | 6.8 | 6.2 | 8.4 | 56 | 56 | 82 | 82 | 56 | 56 | 56 | 56 | 56 | 56 | 800 | 0 | 24 | 24 | 0 | 804.73 | 804.73 | 4 | 18 | 38.136 | 34.40444 | 164.4961 | 53.24393 | 28.68264 | -2.607945 | 243.8147 | 89.30553 | 10.69447 | 1.397272 | 2.65 | 2.333333 | 1.533333 | 0.1 | 0 | 35 | 49075.07 | 3775.593 | 9.006986 | 8.707669 | 420.8535 | 422.8765 | 99.59368 | 6.036 | 0 | 0.9163178 | 33.255 | 22470 | 3 | 34.66667 | 59 | 120 | 22 | 200 | 360 | 3 | 2.7 | 1.7 | 0.2 | 15 | 12 | 3 | 61.63333 | 174 | 0 | 15 | 14 | 13 | 28 | 3 | 573.7388 | 452.2743 | 430.6982 | 425.3613 | 1.787357 | -4.350917 | -284.3858 | 618.2123 | 133 | 0.2403226 | 626.4265 | 22.5 | 11.18329 | 13.59303 | 24.77632 | 22.65999 | 14.96988 | 32.29689 | 195.0378 | 190 | 201 | 295.9774 | 292 | 304 | 297.1943 | 293 | 306 | 299.5017 | 290 | 308 | 2.77655 | 2.2 | 4 | 2.285138 | 1.9 | 2.8 | 1.465454 | 1.2 | 1.9 | 0.09866204 | 0 | 0.2 | 896.4916 | 892.4082 | 902.2963 | 6.792197 | 2.940761 | 12.29882 | 61.50355 | 62.86555 | 36.70644 | 641.953125 | 1.335706 | 1.165716 | 0.7242876 | 0.7319882 | 97.72593 | 127.3303 | 202.1559 | 350.6847 | 2.9 | 2.9 | 4.7 | 4.7 | 3.9 | 4.1 | 8.3 | 2611.17027 | 3879.898 | 0
2017-05-10 | 53.33 | 7.68 | 1.19 | 0.79 | 2.82 | 568 | 516.0808 | 1 | 42883.26 | 10.10833 | 894.0611 | 889.5925 | 1812.165 | 303.6801 | 2916.667 | 750 | 565.4535 | 520.2513 | 25937.6 | 250 | 8.955584 | 29.81222 | 898.4962 | 885.0245 | 900.1861 | 885.9592 | 847.9792 | 901.8612 | 893.0672 | 904.1662 | 903.3216 | 886.6453 | 0 | 5 | 27.13086 | 504.84 | 601.5 | 28.32 | 12.32 | 24.71008 | 39 | 2.5 | 1.060695 | 1.3 | 0.1 | 1.258336 | 61 | 206 | 631 | 15 | 31 | 6.833333 | 0 | 2 | 2 | 2 | 53.66667 | 52 | 26.68 | 29 | 50 | 53 | 2.2 | 0.7 | 0.25 | 488.3539 | 310.7677 | 306.0042 | 0 | 11.08 | 10.7 | 8.66 | 4.95 | 8.304447 | 87 | 122 | 59 | 7 | 9.2 | 8.4 | 11.2 | 6.8 | 7.2 | 6.2 | 6.8 | 6.4 | 7.4 | 58 | 58 | 89 | 89 | 58 | 58 | 58 | 58 | 58 | 58 | 900 | 5.333333 | 18.66667 | 24 | 0 | 626.05 | 626.05 | 0 | 20 | 55.0308 | 32.37461 | 160.0235 | 45.08131 | 21.95713 | -3.432959 | 223.6289 | 91.71656 | 8.283443 | 1.278403 | 2.35 | 1.9 | 1.2 | 0.01666667 | 0 | 40 | 47012.64 | 3646.518 | 7.691737 | 7.986748 | 420.5547 | 332.992 | 99.61684 | 9.711 | 0 | 0.908593 | 23.544 | 0 | 3 | 31 | 55.33333 | 125 | 23 | 200 | 360 | 2.8 | 2.1 | 1.4 | 0.1 | 16 | 12 | 4.2 | 59.7 | 174 | 0 | 16 | 19 | 15 | 27 | 0 | 524.4923 | 452.1023 | 423.978 | 426.1381 | 0.5617993 | -13.86795 | -277.455 | 613.1658 | 101 | 0.2725806 | 620.5545 | 17.5 | 14.68857 | 11.61041 | 26.29897 | 21.99964 | 15.12551 | 30.99995 | 195.6946 | 190 | 201 | 296.5257 | 292 | 306 | 297.7145 | 293 | 302 | 299.4351 | 291 | 314 | 2.317898 | 1.8 | 2.9 | 1.830301 | 1.5 | 2.2 | 1.1724 | 1 | 1.5 | 0.01442014 | 0 | 0.2 | 895.4148 | 887.2523 | 902.8878 | 8.836421 | 4.374634 | 13.30647 | 59.35576 | 61.77613 | 34.51463 | 617.1875 | 1.331654 | 1.128748 | 0.7107488 | 0.7217763 | 108.8718 | 151.2647 | 210.4155 | 346.492 | 2.9 | 3 | 3.2 | 3.3 | 4 | 4 | 8.1 | 2543.496 | 3777.699 | 0
2017-05-11 | 53.07 | 7.73 | 1.24 | 0.8 | 2.5 | 557 | 517.4232 | 1 | 42731.78 | 10.05833 | 907.7005 | 888.1574 | 1810.353 | 302.8921 | 2625 | 776 | 565.8438 | 521.9642 | 26465.4 | 250 | 9.653142 | 27.90468 | 904.1452 | 882.2131 | 896.187 | 881.9067 | 844.6673 | 902.928 | 888.7826 | 904.429 | 897.8208 | 883.4459 | 0 | 5 | 26.60091 | 495.16 | 572.8 | 28.32 | 12.21 | 20.79031 | 55 | 4 | 1.049579 | 0.7 | 0.1 | 15.98882 | 85 | 203 | 632 | 16 | 33 | 6.666667 | 0 | 2 | 2 | 2 | 54 | 52 | 0 | 30 | 46 | 52 | 2.1 | 0.6 | 0.25 | 488.7854 | 309.9454 | 306.5932 | 0 | 10.65 | 10.38 | 8.9 | 1.8 | 8.251982 | 97 | 120 | 52 | 4.6 | 5.6 | 9.2 | 8.4 | 9 | 8.6 | 7 | 6.4 | 5.2 | 6.2 | 56 | 56 | 84 | 84 | 56 | 56 | 56 | 56 | 56 | 56 | 900 | 0 | 24 | 24 | 0 | 426.99 | 426.99 | 0 | 14 | 36.4332 | 32.313 | 160.588 | 45.60766 | 21.31369 | -3.407673 | 224.1017 | 92.00987 | 7.990131 | 1.164911 | 2.433333 | 1.716667 | 1.2 | 0 | 0 | 40 | 46147.04 | 3578.533 | 7.582921 | 8.003631 | 420.9874 | 332.0937 | 99.61167 | 14.193 | 0 | 0.9289465 | 9.351 | 0 | 3 | 29.33333 | 57.33333 | 163 | 22 | 200 | 360 | 2.7 | 1.8 | 1.3 | 0 | 19 | 13 | 6.1 | 59.33333 | 174 | 0 | 19 | 19 | 16 | 31 | 0 | 518.241 | 452.157 | 425.0269 | 425.9325 | 0.6543502 | -8.391457 | -277.4875 | 608.0365 | 58 | 0.3048387 | 614.7504 | 17.5 | 14.34318 | 11.78147 | 26.12465 | 24.07946 | 16.68182 | 31.71327 | 195.5243 | 190 | 202 | 296.6475 | 293 | 301 | 297.6872 | 293 | 302 | 299.4426 | 292 | 307 | 2.435631 | 2.1 | 3.1 | 1.762034 | 1.6 | 1.9 | 1.17897 | 1.1 | 1.4 | 0.007788195 | 0 | 0.1 | 893.6284 | 890.7751 | 899.9738 | 8.949071 | 5.884291 | 12.44407 | 59.12699 | 60.8164 | 34.73512 | 438.125 | 1.358508 | 1.036603 | 0.7078178 | 0.7169014 | 129.7941 | 128.3624 | 204.5487 | 349.4019 | 2.9 | 3 | 3.3 | 3.3 | 4 | 4 | 7.4 | 2622.178 | 3804.592 | 0
2017-05-12 | 52.99 | 7.9 | 1.14 | 0.78 | 2.36 | 557 | 494.7912 | 0.9958333 | 42953.71 | 10.25833 | 894.2617 | 886.2917 | 1819.419 | 302.1777 | 2803.347 | 779 | 559.5653 | 515.2791 | 25862.2 | 250 | 9.746021 | 30.41006 | 903.8714 | 889.7067 | 873.8992 | 886.4746 | 842.2012 | 903.5572 | 888.1457 | 902.4774 | 893.8449 | 878.705 | 0 | 5 | 26.61811 | 495.16 | 558.1 | 27.93014 | 8.91 | 18.2938 | 89 | 7 | 1.038183 | 0.8 | 0.5 | 2.329412 | 80 | 202 | 632 | 17 | 36 | 5.333333 | 0 | 2 | 2 | 2 | 54.33333 | 52 | 21.91 | 26 | 45 | 52 | 2.2 | 0.8 | 0.25 | 489.6271 | 309.2786 | 306.6142 | 0 | 11.09 | 10.32 | 8.98 | 2.2 | 8.176733 | 98 | 116 | 60 | 6.8 | 8.4 | 8.5 | 10.5 | 7.2 | 7.8 | 6.2 | 6.8 | 6.9 | 8.2 | 60 | 62 | 90 | 90 | 60 | 60 | 60 | 60 | 60 | 60 | 900 | 0 | 23.9 | 23.9 | 866.61 | 0 | 866.61 | 0 | 29 | 36.1812 | 32.73207 | 158.5353 | 43.70352 | 19.96021 | -3.1664 | 219.0326 | 92.33273 | 7.667267 | 1.15661 | 2.45 | 1.783333 | 1.183333 | 0.01666667 | 0 | 40 | 47410.39 | 3669.878 | 8.394518 | 7.822592 | 420.5822 | 322.1672 | 99.66438 | 16.48105 | 0 | 0.8883145 | 3.489954368 | 10620 | 8 | 32 | 54.66667 | 120 | 24 | 201 | 360 | 2.8 | 1.9 | 1.3 | 0.1 | 22 | 11.5 | 6.8 | 59.96667 | 174 | 0 | 14 | 19 | 16 | 28 | 0 | 505.8654 | 450.6773 | 421.3906 | 425.2272 | 1.01923 | -9.972899 | -273.3032 | 603.9763 | 15 | 0.3329301 | 610.1305 | 15 | 11.20901 | 10.87015 | 22.07916 | 20.65756 | 13.94529 | 28.83408 | 195.4931 | 190 | 201 | 296.6184 | 293 | 301 | 297.6503 | 291 | 302 | 299.4311 | 292 | 312 | 2.467274 | 2 | 3.4 | 1.799089 | 1.5 | 2.2 | 1.184154 | 1 | 1.4 | 0.01929167 | 0 | 0.2 | 891.2775 | 860.9626 | 914.3901 | 10.94526 | 5.547462 | 24.74407 | 59.93352 | 62.35975 | 35.7986 | 567.421875 | 1.362537 | 1.033746 | 0.7109388 | 0.7240026 | 132.4936 | 115.292 | 206.9825 | 353.3832 | 3 | 3 | 3.3 | 3.3 | 4 | 4 | 7.9 | 2620.547 | 3734.83 | 0
2017-05-13 | 52.99 | 7.98 | 1.21 | 0.82 | 2.26 | 558 | 490.7068 | 1 | 42762.81 | 10.09167 | 880.3847 | 879.6294 | 1819.204 | 300.7337 | 3041.667 | 746 | 549.2278 | 504.9715 | 26013 | 250 | 10.79643 | 40.872 | 895.9846 | 881.2188 | 869.0852 | 879.6112 | 831.2334 | 897.6151 | 884.4904 | 897.7966 | 895.3862 | 878.2217 | 0 | 8 | 26.61654 | 499.04 | 510.1 | 27.31 | 8.33 | 18.25411 | 32 | 3 | 1.043634 | 0.9 | 0.1 | 1.268273 | 75 | 200 | 632 | 18 | 38 | 7.5 | 0 | 2 | 2 | 2 | 54 | 52 | 0 | 29 | 51 | 52 | 2.2 | 0.8 | 0.25 | 482.7018 | 307.4443 | 305.386 | 0 | 11.1 | 10.85 | 8.32 | 1.59 | 8.14681 | 101 | 129 | 54 | 7.2 | 9.2 | 8.6 | 11 | 6.8 | 7 | 6.2 | 6.8 | 6.4 | 7.2 | 58 | 56 | 87 | 87 | 58 | 58 | 58 | 58 | 58 | 58 | 900 | 0 | 24 | 24 | 0 | 745.63 | 745.63 | 3 | 19 | 63.0768 | 32.73451 | 156.9913 | 42.33383 | 18.87825 | -3.22353 | 214.9799 | 92.71805 | 7.281946 | 1.305696 | 2.45 | 1.783333 | 1.166667 | 0 | 0 | 30 | 47423.26 | 3678.218 | 7.674987 | 7.677853 | 420.2152 | 298.885 | 99.65525 | 12.80121184 | 0 | 0.8794029 | 1.868742528 | 11180 | 9 | 31.33333 | 55.33333 | 110 | 22 | 200 | 359 | 2.7 | 1.9 | 1.3 | 0 | 24 | 12.08333 | 7.8 | 60.13333 | 174 | 0 | 17 | 17 | 15 | 30 | 0 | 506.2908 | 449.8468 | 419.42 | 424.5044 | 0.7346236 | -17.90901 | -281.5834 | 600.4248 | -27 | 0.3651882 | 606.1037 | 12.5 | 9.418033 | 10.53984 | 19.95787 | 20.49128 | 15.07364 | 28.65251 | 195.398 | 189 | 201 | 296.5908 | 288 | 300 | 297.6415 | 293 | 304 | 299.2078 | 293 | 306 | 2.503887 | 2.1 | 3.1 | 1.8057 | 1.6 | 2.1 | 1.180585 | 1 | 1.3 | 0.02070949 | 0 | 0.2 | 887.3983 | 879.5126 | 899.0612 | 8.771186 | 5.573128 | 14.18339 | 60.0693 | 62.48945 | 34.76105 | 531.09375 | 1.383544 | 0.9286194 | 0.7110781 | 0.7213205 | 158.1604 | 156.7731 | 206.4141 | 353.4858 | 3 | 3.1 | 3.2 | 3.3 | 3.9 | 4 | 8 | 2466.853 | 3619.057 | 0
2017-05-14 | 52.92 | 7.93 | 1.2 | 0.83 | 2.36 | 556 | 511.0344 | 1 | 42753.58 | 10.325 | 872.109 | 876.8728 | 1814.925 | 301.1286 | 3375 | 718 | 543.5498 | 500.4595 | 25636 | 250 | 8.54173 | 33.01614 | 881.6913 | 884.3024 | 867.6671 | 880.4861 | 826.9017 | 894.6631 | 887.5526 | 891.7184 | 893.1628 | 875.5723 | 0 | 8 | 26.609375 | 497.28 | 707.7 | 27.31 | 8.69 | 17.57943 | 36 | 2 | 1.037644 | 0.8 | 0.1 | 1.370754 | 69 | 198 | 632 | 19 | 42 | 5.833333 | 0 | 2 | 2 | 2 | 53 | 53.33333 | 0 | 24 | 52 | 53 | 2.2 | 0.8 | 0.25 | 479.1749 | 307.8119 | 305.645 | 0 | 10.95 | 10.79 | 7.77 | 3.82 | 8.16087 | 97 | 120 | 52 | 7 | 9 | 8.4 | 11 | 6.8 | 7.6 | 6.2 | 7 | 6.6 | 7 | 54 | 54 | 81 | 81 | 54 | 54 | 54 | 54 | 54 | 54 | 700 | 0 | 24 | 24 | 0 | 0 | 0 | 0 | 0 | 64.0344 | 33.14375 | 156.5837 | 42.02827 | 18.63136 | -3.208993 | 214.0343 | 92.79444 | 7.205556 | 1.360249 | 2.6 | 1.883333 | 1.2 | 0 | 0 | 53 | 47011.36 | 3659.54 | 8.832946 | 7.644083 | 421.3602 | 304.283 | 99.70102 | 9.194675456 | 0 | 0.9191266 | 4.004067 | 11330 | 10 | 28 | 51 | 120 | 22 | 200 | 360 | 2.8 | 2 | 1.3 | 0 | 26 | 12 | 6.6 | 60.43333 | 175 | 0 | 18 | 19 | 16 | 30 | 0 | 505.9918 | 449.7868 | 418.9143 | 424.5364 | 1.052369 | -10.43774 | -273.6396 | 597.2393 | -71 | 0.3974462 | 602.5109 | 12.5 | 10.03016 | 10.81955 | 20.8497 | 22.19009 | 14.96988 | 29.33988 | 195.3166 | 188 | 205 | 296.5017 | 293 | 300 | 297.8905 | 293 | 302 | 299.4953 | 292 | 308 | 2.560301 | 2.1 | 3 | 1.882287 | 1.6 | 2.1 | 1.192833 | 1 | 1.3 | 0.01570255 | 0 | 0.1 | 885.9736 | 877.8344 | 894.1547 | 8.201996 | 4.823941 | 16.8209 | 60.68397 | 62.39865 | 34.60542 | 448.4375 | 1.398571 | 0.9401847 | 0.7129787 | 0.7184406 | 185.933 | 188.4949 | 201.8886 | 357.2152 | 3 | 3.1 | 3.3 | 3.3 | 4 | 4 | 7.5 | 2534.119344 | 3759.691 | 0
2017-05-15 | 53.5 | 7.82 | 1.34 | 0.79 | 2.34 | 545 | 492.4044 | 1 | 42642.8 | 10.275 | 872.2865 | 876.7395 | 1814.605 | 301.9147 | 3375 | 742 | 538.9859 | 490.7735 | 26088.4 | 250 | 8.885114 | 33.08785 | 887.3014 | 878.3124 | 885.5607 | 874.856 | 818.4134 | 891.9763 | 884.4549 | 893.0405 | 893.1881 | 871.1523 | 14.171 | 5 | 26.60742 | 498.771 | 469.8 | 27.15163 | 8.79 | 17.26195 | 46 | 3 | 1.032799 | 0.7 | 0.1 | 1.247156 | 64 | 194 | 632 | 20 | 45 | 5.833333 | 0 | 2 | 2 | 2 | 54 | 52 | 30.48 | 26 | 44 | 53 | 2.2 | 0.7 | 0.25 | 474.9165 | 308.5146 | 306.5101 | 0 | 11.27 | 10.33 | 9.17 | 1.38 | 7.91836 | 98 | 122 | 59 | 3.3 | 4.2 | 6.8 | 6.6 | 7.8 | 7.5 | 5.6 | 5 | 4 | 3.8 | 62 | 62 | 93 | 93 | 62 | 62 | 62 | 62 | 62 | 62 | 700 | 6.333333 | 17.66667 | 24 | 0 | 640.15 | 640.15 | 0 | 20 | 33.2544 | 33.35919 | 156.5466 | 41.9653 | 18.80785 | -3.287619 | 214.0321 | 92.74864 | 7.251357 | 1.145867 | 2.433333 | 1.783333 | 1.133333 | 0 | 0 | 35 | 46392.61 | 3615.41 | 8.833953 | 7.644005 | 420.9847 | 298.7247 | 99.70652 | 11.04307 | 0 | 0.9034943 | 16.821 | 23860 | 12 | 29 | 50 | 120 | 22 | 200 | 360 | 2.8 | 2 | 1.3 | 0 | 28 | 10.5 | 5.1 | 60.83333 | 174 | 0 | 19 | 19 | 16 | 29 | 0 | 501.2831 | 450.0144 | 419.1862 | 424.384 | 1.665506 | -0.5593697 | -271.8185 | 593.7441 | -126 | 0.4297043 | 599.6111 | 10 | 7.952568 | 10.5305 | 18.48307 | 24.63788 | 16.81152 | 31.93375 | 195.315 | 186 | 204 | 296.5111 | 284 | 302 | 297.7485 | 291 | 305 | 299.6494 | 291 | 312 | 2.575524 | 2.1 | 3.3 | 1.806218 | 1.6 | 2.5 | 1.174917 | 1 | 1.4 | 0.02104051 | 0 | 0.1 | 885.0864 | 875.4028 | 893.0275 | 8.54314 | 4.709534 | 12.42747 | 60.69107 | 62.65806 | 35.03341 | 511.09375 | 1.403671 | 0.9722509 | 0.7113482 | 0.7149842 | 196.3346 | 164.2402 | 206.9496 | 355.2892 | 2.9 | 3 | 3.2 | 3.3 | 3.9 | 4 | 9 | 1954.81053 | 3158.803 | 0
2017-05-16 | 53.69 | 7.69 | 1.41 | 0.85 | 2.34 | 543 | 496.5148 | 1 | 42745.28 | 10.025 | 870.4947 | 875.4021 | 1826.814 | 301.4229 | 3125 | 663 | 530.9337 | 440.5606 | 25711.4 | 250 | 8.675105 | 28.69902 | 880.2622 | 879.6028 | 892.0086 | 877.2473 | 807.0521 | 887.8733 | 890.9896 | 888.1811 | 894.1195 | 869.5108 | 14.171 | 8 | 26.57975 | 500.011 | 416.9 | 25.86254 | 8.79 | 16.9048 | 31 | 3 | 1.08571 | 0.9 | 0.1 | 3.38993 | 59 | 193 | 632 | 21 | 48 | 6.5 | 0 | 2 | 2 | 2 | 52.33333 | 52 | 0 | 30 | 55 | 78 | 2.3 | 0.8 | 0.25 | 481.2992 | 308.5969 | 306.72 | 0 | 11.2 | 11.01 | 8.88 | 8.83 | 8.167717 | 97 | 131 | 60 | 7 | 9 | 8.6 | 11 | 6.8 | 7.2 | 6 | 7 | 6 | 8.2 | 58 | 58 | 87 | 87 | 58 | 58 | 58 | 58 | 58 | 58 | 700 | 0 | 24 | 24 | 0 | 848.4 | 848.4 | 2 | 25 | 52.1148 | 32.66052 | 154.7082 | 39.883 | 17.01868 | -3.478131 | 208.1317 | 93.49424 | 6.505756 | 1.183412 | 2.5 | 1.9 | 1.085 | 0.01666667 | 0 | 35 | 46984.26 | 3685.038 | 9.079753 | 7.433277 | 420.7867 | 279.6829 | 99.73381 | 17.327 | 0 | 0.9143919 | 23.544 | 24050 | 14 | 28 | 54.66667 | 120 | 22 | 204 | 360 | 2.9 | 2.2 | 1.2 | 0.1 | 31 | 12 | 4.2 | 59.63333 | 175 | 0 | 19 | 19 | 16 | 30 | 0 | 494.2334 | 449.0096 | 415.8112 | 425.3198 | 1.221661 | -13.41151 | -279.543 | 590.5618 | -183 | 0.4619624 | 596.9496 | 7.5 | 12.86169 | 9.821943 | 22.68363 | 26.76062 | 19.37944 | 32.94535 | 195.6691 | 186 | 205 | 296.4692 | 286 | 302 | 298.0237 | 294 | 302 | 299.6375 | 290 | 311 | 2.347414 | 1.7 | 2.9 | 1.879245 | 1.6 | 2.4 | 1.072481 | 0.9 | 1.3 | 0.004290509 | 0 | 0.1 | 884.3418 | 864.1692 | 900.29 | 8.594419 | 5.205124 | 14.69274 | 59.74515 | 61.89285 | 35.18904 | 479.6875 | 1.402361 | 1.038101 | 0.7016236 | 0.7050403 | 216.7518 | 107.1858 | 201.3079 | 352.5996 | 3 | 3 | 3.3 | 3.3 | 4 | 4 | 9.05 | 1958.887 | 3193.09 | 0
2017-05-17 | 53.38 | 7.49 | 1.44 | 0.93 | 2.34 | 543 | 479.9768 | 1 | 42734.03 | 10.075 | 890.2719 | 873.9935 | 1837.975 | 302.2392 | 3166.667 | 712 | 542.9396 | 487.9972 | 25862.2 | 250 | 9.30536 | 32.01682 | 879.3749 | 884.0857 | 889.3933 | 874.8986 | 804.3796 | 883.517 | 886.0158 | 890.283 | 895.5084 | 869.799 | 14.171 | 8 | 26.60221 | 500.011 | 551.5 | 25.86254 | 8.96 | 43.40784 | 45 | 3 | 1.074879 | 0.9 | 0.2 | 16.218 | 80 | 193 | 633 | 22 | 51 | 6.583333 | 0 | 2 | 2 | 2 | 53.33333 | 52 | 0 | 27 | 34 | 54 | 2.2 | 0.9 | 0.25 | 478.0962 | 309.6289 | 307.5048 | 0 | 11.41 | 11.02 | 9.12 | 2.65 | 8.344847 | 98 | 132 | 52 | 4.6 | 5 | 10.1 | 9.6 | 9.2 | 7.2 | 7.4 | 6.8 | 5 | 5.4 | 56 | 56 | 84 | 84 | 56 | 56 | 56 | 56 | 56 | 56 | 700 | 0 | 24 | 24 | 0 | 826.5 | 826.5 | 4 | 18 | 32.4768 | 33.00367 | 158.2938 | 43.44508 | 19.41483 | -3.163368 | 217.9903 | 92.54487 | 7.455128 | 1.253415 | 2.683333 | 2.15 | 1.2 | 0.01666667 | 0 | 40 | 46806.87 | 3638.662 | 9.34043 | 7.78537 | 419.8458 | 311.5694 | 99.71303 | 12.699 | 0 | 0.8839352 | 10.845 | 0 | 14 | 29 | 53.33333 | 120 | 25 | 204 | 360 | 3.3 | 2.5 | 1.4 | 0.1 | 33 | 12 | 5.9 | 59.91667 | 175 | 0 | 16 | 17 | 15 | 29 | 0 | 508.886 | 450.6859 | 420.7661 | 425.9972 | -0.4618265 | -7.655758 | -279.575 | 587.7551 | -240 | 0.4942204 | 594.6022 | 7.5 | 10.89703 | 9.631436 | 20.52847 | 25.97318 | 17.57671 | 33.87914 | 195.0808 | 192 | 201 | 296.016 | 292 | 305 | 297.7183 | 289 | 313 | 299.6543 | 293 | 310 | 2.71385 | 1.9 | 3.5 | 2.148554 | 1.8 | 2.6 | 1.183675 | 0.9 | 1.4 | 0.0209537 | 0 | 0.1 | 883.5053 | 876.4958 | 888.9672 | 8.628638 | 6.710829 | 11.49792 | 59.76882 | 61.03689 | 35.07232 | 432.96875 | 1.414762 | 1.10287 | 0.7057142 | 0.7104403 | 221.7993 | -33.73069 | 203.2241 | 354.1392 | 3 | 3.1 | 3.2 | 3.3 | 4 | 4 | 10 | 1868.791 | 3133.203 | 0
2017-05-18 | 53.92 | 7.77 | 1.38 | 1.01 | 2.16 | 550 | 503.828 | 1 | 42858.91 | 10.25 | 885.2912 | 886.9105 | 1821.192 | 302.3776 | 3208.333 | 694 | 535.0621 | 495.1969 | 25786.8 | 250 | 8.497276 | 32.14912 | 887.1753 | 880.8754 | 893.4928 | 879.2626 |  | 886.8676 | 887.7049 | 892.9952 | 891.8592 | 866.154 | 6.299 | 8 | 26.609375 | 498.299 | 579.8 | 27.59038 | 8.87 | 15.83345 | 43 | 3 | 1.069772 | 0.8 | 0.1 | 2.055199 | 75 | 190 | 633 | 24 | 54 | 6 | 0 | 2 | 2 | 2 | 54.33333 | 52.33333 | 0 | 25 | 45 | 56 | 2.2 | 1 | 0.25 | 480.4069 | 309.993 | 306.9275 | 0 | 11.32 | 10.4 | 9.35 | 2.1 | 8.37817 | 100 | 122 | 62 | 5.4 | 6 | 9.6 | 9.4 | 10.2 | 8.4 | 7.4 | 6.6 | 4.8 | 5.4 | 60 | 60 | 90 | 90 | 60 | 60 | 58 | 60 | 60 | 60 | 500 | 0 | 24 | 24 | 0 | 616.14 | 616.14 | 0 | 21 | 38.688 | 33.31476 | 156.3961 | 41.36623 | 17.88201 | -3.352698 | 212.2916 | 93.15597 | 6.844034 | 1.172085 | 2.666667 | 2.3 | 1.2 | 0 | 0 | 60 | 47157.92 | 3689.279 | 8.024495 | 7.581843 | 420.669 | 300.6199 | 99.67032 | -0.479 | 0 | 0.9160509 | 23.544 | 12220 | 15 | 30 | 50.33333 | 158 | 24 | 203 | 360 | 3.2 | 2.6 | 1.3 | 0 | 35 | 12.5 | 4.8 | 60.63333 | 175 | 0 | 16 | 19 | 15 | 29 | 0 | 503.4605 | 449.0202 | 417.544 | 423.3108 | 0.6379328 | -5.504617 | -271.9964 | 585.6513 | -290 | 0.5264785 | 592.4678 | 7.5 | 10.34989 | 9.429016 | 19.7789 | 25.82624 | 16.26681 | 33.78835 | 195.1166 | 190 | 203 | 295.7779 | 290 | 301 | 297.9434 | 294 | 307 | 299.453 | 292 | 315 | 2.687409 | 2 | 4 | 2.283982 | 1.9 | 2.9 | 1.167722 | 0.9 | 1.5 | 0.01362847 | 0 | 0.2 | 885.0369 | 875.0549 | 890.7876 | 8.729456 | 5.119805 | 14.77856 | 60.08164 | 62.13927 | 35.64297 | 518.359375 | 1.426258 | 1.178825 | 0.7041068 | 0.7066152 | 232.3576 | 0.1993057 | 205.7142 | 351.5197 | 3 | 3 | 3.2 | 3.3 | 4 | 4 | 10 | 1929.126888 | 3141.751 | 0
2017-05-19 | 54.39 | 7.93 | 1.17 | 0.93 | 1.96 | 561 | 517.5292 | 1 | 42689.07 | 10.13333 | 905.4907 | 884.7703 | 1820.83 | 304.2889 | 3583.333 | 762 | 549.988 | 508.5816 | 23374 | 250 | 11.03032 | 37.99619 | 894.3011 | 873.9052 | 891.4097 | 873.9752 |  | 885.2563 | 880.1986 | 894.3459 | 892.8583 | 864.6338 | 0 | 5 | 26.63216 | 498.68 | 580 | 43.66 | 8.4 | 15.47636 | 33 | 3 | 1.096221 | 0.8 | 0.1 | 2.213268 | 86 | 188 | 633 | 25 | 57 | 6.833333 | 0 | 2 | 2 | 2 | 53.66667 | 52.33333 | 0 | 32 | 53 | 54 | 2.2 | 0.7 | 0.25 | 485.2745 | 312.1193 | 308.3326 | 0 | 11.23 | 11.06 | 8.8 | 1.96 | 8.34831 | 95 | 140 | 58 | 5 | 4.2 | 10.6 | 9.6 | 9.2 | 7 | 6.4 | 6.6 | 5 | 5.2 | 58 | 58 | 87 | 87 | 58 | 58 | 60 | 58 | 58 | 58 | 500 | 0 | 24 | 24 | 0 | 476.93 | 476.93 | 0 | 16 | 32.5992 | 33.3289 | 159.4062 | 45.56946 | 21.32694 | -2.992368 | 223.3102 | 91.78964 | 8.210359 | 0.8349804 | 3 | 2.183333 | 1.333333 | 0.01666667 | 0 | 26 | 47429.7 | 3679.552 | 7.626775 | 7.975366 | 421.0619 | 348.7136 | 99.59487 | 6.723 | 0 | 0.9225119 | 16.821 | 0 | 15 | 34 | 51 | 100 | 24 | 205 | 365 | 4.2 | 2.5 | 1.6 | 0.1 | 37 | 10.5 | 5.1 | 60.5 | 174 | 0 | 17 | 19 | 15 | 28 | 6 | 524.8415 | 451.1833 | 422.0517 | 425.245 | 1.358145 | -7.322939 | -270.0313 | 584.3501 | -329 | 0.5587366 | 590.8069 | 7.5 | 11.67007 | 11.00551 | 22.67559 | 25.81748 | 17.45999 | 33.80133 | 194.5918 | 190 | 201 | 296.1889 | 291 | 303 | 297.6359 | 293 | 303 | 299.5443 | 291 | 309 | 3.013721 | 1.9 | 5 | 2.129914 | 1.6 | 2.5 | 1.281947 | 1 | 1.6 | 0.02783218 | 0 | 0.1 | 883.0648 | 866.7643 | 894.2176 | 10.07282 | 6.124119 | 13.59443 | 60.55872 | 63.16386 | 35.29279 | 523.984375 | 1.452698 | 1.193772 | 0.7092628 | 0.7012797 | 243.3606 | 77.84773 | 218.702 | 350.121 | 3 | 3.1 | 3.3 | 3.3 | 4 | 4 | 9 | 1880.206 | 3045.357 | 0
2017-05-20 | 53.88 | 7.7 | 1.34 | 0.99 | 2.42 | 546 | 492.7496 | 1 | 42905.16 | 10.15833 | 909.4679 | 887.9294 | 1808.796 | 306.0528 | 3541.667 | 700 | 547.8648 | 491.0272 | 25937.6 | 250 | 11.54639 | 43.07225 | 893.1256 | 877.6205 | 899.284 | 877.4195 |  | 890.0896 | 884.1582 | 893.8086 | 875.6245 | 850.888 | 13.555 | 5 | 26.59408 | 499.035 | 558 | 43.66 | 8.87 | 22.94631 | 32 | 2 | 1.206694 | 0.9 | 0.2 | 3.233104 | 81 | 185 | 633 | 26 | 60 | 5.5 | 0 | 2 | 2 | 2 | 53.33333 | 52 | 0 | 33 | 53 | 72 | 2.2 | 0.9 | 0.25 | 492.6439 | 313.9837 | 309.5676 | 0 | 11.29 | 10.73 | 8.6 | 2.54 | 8.319881 | 92 | 137 | 60 | 5.8 | 5.4 | 10 | 9.2 | 8.6 | 7.2 | 6.8 | 5.6 | 3.6 | 5.2 | 56 | 56 | 84 | 84 | 56 | 56 | 56 | 56 | 56 | 56 | 500 | 0 | 24 | 24 | 0 | 442.19 | 442.19 | 0 | 15 | 50.5596 | 33.73264 | 160.6697 | 45.44437 | 21.26069 | -3.154287 | 224.2205 | 91.92473 | 8.075269 | 0.8069115 | 3.716667 | 2.183333 | 1.25 | 0.03333333 | 0 | 35 | 47332.75 | 3655.103 | 9.01498 | 8.007874 | 419.9349 | 352.4161 | 99.66176 | 13.351 | 0 | 0.9024718 | 14.58 | 11110 | 16 | 29.66667 | 54.33333 | 120 | 22 | 203 | 360 | 4.6 | 2.5 | 1.4 | 0.1 | 39 | 11 | 5.4 | 61.23333 | 172 | 0 | 14 | 18 | 14 | 33 | 6 | 526.5442 | 452.379 | 422.616 | 425.7761 | 2.186943 | 1.79184 | -282.9708 | 582.4274 | -383 | 0.5909946 | 589.2401 | 7.5 | 9.376126 | 10.52783 | 19.90396 | 24.35893 | 16.73371 | 33.95696 | 193.3964 | 186 | 202 | 296.0837 | 285 | 303 | 297.5842 | 286 | 304 | 299.4145 | 291 | 317 | 3.737801 | 2.5 | 5.6 | 2.132738 | 1.7 | 2.7 | 1.239098 | 1 | 1.5 | 0.01062269 | 0 | 0.1 | 882.5502 | 866.5519 | 890.3567 | 12.23934 | 4.453506 | 18.90987 | 60.86013 | 62.64508 | 35.91532 | 478.515625 | 1.48238 | 1.172906 | 0.7123445 | 0.6983221 | 227.9255 | 161.6379 | 224.1273 | 344.6559 | 3 | 3 | 3.3 | 3.3 | 4 | 4 | 8.6 | 2154.165 | 3280.475 | 0
2017-05-21 | 53.18 | 7.65 | 1.34 | 0.94 | 2.26 | 553 | 526.008 | 1 | 43060.22 | 10.08333 | 897.0943 | 884.1193 | 1815.549 | 305.2083 | 3333.333 | 727 | 538.2574 | 498.8196 | 25786.8 | 250 | 8.717376 | 29.33611 | 891.8634 | 878.256 | 891.9422 | 870.8131 |  | 880.4882 | 880.9614 | 894.511 | 890.0302 | 852.7953 | 13.555 | 5 | 26.58229 | 505.195 | 566.7 | 43.66 | 2.09 | 23.1126 | 36 | 2 | 1.051514 | 0.8 | 0.2 | 3.93556 | 76 | 183 | 633 | 27 | 63 | 6.833333 | 0 | 2 | 2 | 2 | 52.66667 | 52.33333 | 0 | 32 | 54 | 56 | 2.2 | 2.3 | 1 | 479.0252 | 312.9681 | 308.3637 | 0 | 11.27 | 11.1 | 8.87 | 1.9 | 8.30849 | 86 | 127 | 36 | 8.6 | 9 | 8.2 | 11.4 | 6.8 | 6.6 | 6 | 6.4 | 5.4 | 7 | 60 | 60 | 90 | 90 | 60 | 60 | 60 | 60 | 60 | 60 | 500 | 0 | 24 | 24 | 0 | 0 | 0 | 0 | 0 | 40.008 | 34.4009 | 159.6963 | 44.60751 | 20.95776 | -3.500199 | 221.7614 | 92.12777 | 7.872227 | 0.7260118 | 3.583333 | 2.183333 | 1.2 | 0.03333333 | 0 | 35 | 46235.95 | 3562.697 | 9.486357 | 7.920051 | 420.971 | 359.7991 | 99.67451 | 4.482 | 0 | 0.9511899 | 10.098 | 0 | 16 | 31 | 58 | 120 | 22 | 200 | 360 | 4 | 2.9 | 1.3 | 0.1 | 40 | 11 | 6 | 61.3 | 175 | 0 | 15 | 18 | 16 | 27 | 9 | 516.8757 | 451.946 | 420.2056 | 426.405 | 2.181422 | -7.455933 | -268.0328 | 581.0225 | -430 | 0.6232527 | 588.157 | 7.5 | 6.136944 | 9.98414 | 16.12108 | 22.69545 | 17.70641 | 31.72623 | 193.6125 | 184 | 198 | 296.0781 | 290 | 308 | 297.6535 | 293 | 310 | 299.3764 | 290 | 308 | 3.610006 | 2.8 | 4.8 | 2.172255 | 1.5 | 3.1 | 1.228042 | 0.9 | 1.4 | 0.03021181 | 0 | 0.2 | 885.0453 | 864.4973 | 906.848 | 8.896411 | 3.487671 | 14.8372 | 60.97271 | 63.56591 | 36.52488 | 592.8125 | 1.425329 | 1.175541 | 0.7161744 | 0.7060164 | 110.1219 | 157.3589 | 212.6726 | 350.1404 | 3 | 3 | 3.2 | 3.3 | 4 | 4 | 9.6 | 2123.589 | 3267.162 | 0
2017-05-22 | 53.78 | 7.57 | 1.18 | 0.96 | 2.06 | 557 | 514.5452 | 1 | 42851.25 | 10.14167 | 892.4135 | 885.1956 | 1819.528 | 305.3405 | 3666.667 | 729 | 539.0303 | 490.3562 | 26163.8 | 250 | 7.394423 | 25.29311 | 885.6272 | 882.8852 | 892.4339 | 873.3347 |  | 883.9747 | 884.7623 | 893.3515 | 887.7493 | 850.4949 | 12.048 | 2.5 | 26.60453 | 504.708 | 525.7 | 26.0053 | 2.21 | 22.46697 | 30 | 2 | 1.030375 | 0.8 | 0.1 | 1.295912 | 70 | 183 | 633 | 28 | 64 | 6.5 | 0 | 2 | 2 | 2 | 53.66667 | 52 | 0 | 27 | 48 | 56 | 2.2 | 0.8 | 0.25 | 483.1738 | 313.51 | 308.3611 | 0 | 11.03 | 10.93 | 9.47 | 3.35 | 8.076452 | 102 | 138 | 48 | 5.2 | 4.8 | 10.1 | 9.6 | 9.2 | 9.8 | 7.2 | 6.8 | 5.2 | 5.8 | 58 | 58 | 87 | 87 | 58 | 58 | 58 | 58 | 58 | 58 | 800 | 0 | 24 | 24 | 0 | 689.83 | 689.83 | 0 | 23 | 60.7152 | 34.05379 | 160.0466 | 45.39487 | 21.14843 | -2.874358 | 223.7155 | 91.83156 | 8.168444 | 0.6277379 | 3.066667 | 1.75 | 1.133333 | 0.01666667 | 0 | 40 | 46400.48 | 3571.809 | 8.602311 | 7.98984 | 419.9323 | 362.168 | 99.63311 | 14.698 | 0 | 0.9237795 | 7.11 | 11710 | 17 | 30 | 56 | 120 | 22 | 200 | 360 | 3.5 | 2 | 1.3 | 0.1 | 42 | 11.75 | 6.4 | 61 | 175 | 0 | 14 | 17 | 15 | 19 | 6 | 516.2347 | 452.2491 | 420.6223 | 426.3631 | 1.809497 | -2.169865 | -263.17 | 579.9279 | -473 | 0.6555108 | 587.2863 | 5 | 9.691442 | 8.472496 | 18.16394 | 24.70385 | 16.68182 | 35.98017 | 194.4956 | 188 | 201 | 296.4344 | 292 | 301 | 297.6623 | 291 | 302 | 299.4024 | 292 | 307 | 3.095123 | 2.4 | 4 | 1.824816 | 1.4 | 2.2 | 1.114233 | 0.9 | 1.5 | 0.01983102 | 0 | 0.1 | 885.8038 | 877.0924 | 893.0211 | 7.280034 | 3.195938 | 13.44709 | 60.91912 | 62.39865 | 36.14877 | 508.4375 | 1.408407 | 1.125487 | 0.7120542 | 0.7006674 | 99.83149 | 153.5003 | 212.7508 | 352.9267 | 3 | 3 | 3.3 | 3.33 | 3.9 | 4 | 9.2 | 2153.757 | 3218.585 | 0
2017-05-23 | 54 | 7.59 | 1.19 | 0.9 | 2.24 | 554 | 508.9724 | 1 | 42685.62 | 10.33333 | 898.0023 | 885.1174 | 1811.329 | 304.5759 | 3166.667 | 734 | 539.4772 | 501.3874 | 25636 | 250 | 8.607359 | 32.53092 | 890.7398 | 880.6703 | 892.8692 | 869.7493 |  | 884.8357 | 881.8845 | 895.0728 | 891.3592 | 851.7748 | 7.53 | 8 | 26.56523 | 503.05 | 465.8 | 18.25 | 2.15 | 21.63313 | 12 | 1 | 1.012145 | 0.8 | 0.1 | 6.459064 | 63 | 183 | 633 | 30 | 64 | 7.166667 | 0 | 2 | 2 | 2 | 53 | 52 | 2.14 | 31 | 52 | 55 | 2.2 | 0.8 | 0.25 | 471.9172 | 312.4287 | 308.3316 | 0 | 10.9 | 10.73 | 8.2 | 4.66 | 8.133149 | 90 | 120 | 52 | 6.6 | 6 | 9.8 | 10 | 10.2 | 9 | 8.4 | 8 | 7.2 | 7.4 | 58 | 58 | 87 | 87 | 58 | 58 | 58 | 58 | 58 | 58 | 600 | 0 | 24 | 24 | 0 | 939.78 | 939.78 | 4 | 24 | 62.1924 | 33.2478 | 158.9336 | 43.974 | 19.94331 | -3.699966 | 219.1509 | 92.58806 | 7.411943 | 0.5883533 | 3.033333 | 1.85 | 1.133333 | 0.01666667 | 0 | 30 | 46066.65 | 3555.078 | 8.724764 | 7.826819 | 421.631 | 350.0773 | 99.65108 | 5.241257472 | 0 | 0.9187227 | 1.868742528 | 0 | 17 | 28.66667 | 54.33333 | 110 | 21 | 200 | 360 | 3.5 | 2.1 | 1.4 | 0.1 | 44 | 10.75 | 7.8 | 60.3 | 175 | 0 | 15 | 18 | 16 | 33 | 9 | 513.1491 | 452.7658 | 420.9444 | 429.3274 | 1.196305 | -7.025286 | -273.7791 | 578.7979 | -519 | 0.6877688 | 586.1638 | 5 | 12.89932 | 7.866241 | 20.76556 | 25.376 | 18.60129 | 36.29144 | 194.5621 | 189 | 201 | 296.2191 | 293 | 303 | 297.8462 | 294 | 307 | 299.4118 | 291 | 312 | 3.025844 | 2.3 | 3.9 | 1.870644 | 1.6 | 2.3 | 1.152984 | 1 | 1.4 | 0.01354167 | 0 | 0.2 | 886.487 | 879.2932 | 893.8439 | 8.019199 | 2.882652 | 14.95857 | 60.17514 | 63.12495 | 34.99451 | 585.78125 | 1.423808 | 1.119011 | 0.7238431 | 0.7082014 | 119.1821 | 151.0351 | 210.3089 | 356.0444 | 3 | 3 | 3.3 | 3.3 | 4 | 4 | 8.6 | 2337.619 | 3278.055 | 0
2017-05-24 | 52.71 | 7.51 | 1.308 | 0.94 | 2.2 | 559 | 513.5616 | 1 | 42796.95 | 10.24167 | 899.8681 | 885.4785 | 1795.009 | 306.0903 | 3166.667 | 783 | 545.0073 | 503.5297 | 26013 | 250 | 8.540097 | 29.88767 | 894.8465 | 886.2798 | 889.371 | 871.8304 |  | 888.3984 | 874.3979 | 893.2251 | 885.9787 | 846.2397 | 3.012 | 8 | 26.57234 | 502.932 | 553.9 | 18.25 | 2.41 | 21.63313 | 41 | 4 | 1.009375 | 0.8 | 0.1 | 2.077248 | 60 | 183 | 633 | 31 | 64 | 5.666667 | 0 | 2 | 2 | 2 | 52 | 52 | 0 | 32 | 52 | 56 | 2.2 | 0.5 | 0.25 | 482.8596 | 314.2637 | 309.2681 | 0 | 10.97 | 10.55 | 8.46 | 2.57 | 8.246283 | 96 | 163 | 23 | 6.2 | 9.2 | 11 | 6.4 | 6.8 | 6.2 | 6 | 6.8 | 6 | 7 | 56 | 56 | 84 | 84 | 56 | 56 | 56 | 56 | 56 | 56 | 500 | 0 | 24 | 24 | 0 | 804.28 | 804.28 | 2 | 22 | 40.2816 | 32.96663 | 159.3936 | 45.66873 | 21.17717 | -3.072468 | 223.1671 | 91.88738 | 8.112622 | 0.6779196 | 2.866667 | 1.85 | 1.133333 | 0.01666667 | 0 | 32 | 46501.3 | 3556.393 | 7.438657 | 7.970252 | 421.0861 | 333.7802 | 99.60116 | 9.955742528 | 0 | 0.9187148 | 13.833 | 21920 | 19 | 27 | 53.33333 | 125 | 22 | 200 | 360 | 3.2 | 2 | 1.2 | 0.1 | 46 | 11.25 | 5.5 | 60.33333 | 175 | 0 | 15 | 18 | 16 | 31 | 7 | 514.5813 | 451.048 | 419.9306 | 427.8652 | 1.799803 | 1.308477 | -263.6371 | 577.9711 | -560 | 0.7200269 | 585.1552 | 5 | 14.42712 | 6.687457 | 21.11458 | 21.10447 | 14.02313 | 30.59791 | 194.897 | 188 | 200 | 296.4933 | 292 | 301 | 297.7758 | 292 | 305 | 299.6924 | 291 | 313 | 2.822207 | 2.1 | 3.5 | 1.85456 | 1.5 | 2.1 | 1.105282 | 0.8 | 1.4 | 0.01887384 | 0 | 0.1 | 885.2054 | 873.6588 | 891.7581 | 7.263292 | 3.767815 | 11.37128 | 60.51983 | 62.86555 | 35.64297 | 475.15625 | 1.412104 | 1.111945 | 0.7240647 | 0.7087556 | 119.154 | 149.7914 | 210.3086 | 359.585 | 3 | 3 | 3.3 | 3.3 | 4 | 4 | 10 | 2028.192 | 3128.609 | 0
2017-05-25 | 53.43 | 7.57 | 1.12 | 0.97 | 2.16 | 564 | 495.7064 | 1 | 43095.28 | 10.31667 | 880.591 | 887.6207 | 1776.673 | 305.1896 | 3583.333 | 730 | 530.5462 | 488.2063 | 25711.4 | 250 | 5.830627 | 18.47984 | 894.6673 | 888.5542 | 886.2181 | 880.0097 |  | 886.9725 | 882.4908 | 894.4323 | 882.0418 | 841.114 | 0 | 5 | 26.55877 | 501.32 | 571.7 | 22.23314 | 2.65 | 20.95818 | 74 | 4 | 0.9805869 | 0.8 | 0.1 | 9.68751 | 55 | 183 | 633 | 32 | 64 | 5.666667 | 0 | 2 | 2 | 2 | 53.66667 | 52.66667 | 0 | 26 | 47 | 53 | 2.2 | 0.9 | 0.25 | 478.5844 | 312.7139 | 309.467 | 0 | 11.01 | 10.71 | 9.48 | 2.37 | 8.294232 | 115 | 110 | 60 | 5.2 | 5.8 | 9.8 | 9.4 | 10.2 | 8.4 | 7.2 | 6.6 | 4.8 | 5.2 | 60 | 60 | 90 | 90 | 60 | 60 | 60 | 60 | 60 | 60 | 800 | 0 | 24 | 24 | 0 | 551.05 | 551.05 | 0 | 18 | 54.6564 | 33.52906 | 157.1939 | 43.10913 | 19.12081 | -3.52682 | 215.897 | 92.77712 | 7.222883 | 0.69894 | 2.866667 | 1.7 | 1.183333 | 0.03333333 | 0 | 33 | 46658.83 | 3616.327 | 8.261504 | 7.710606 | 420.3549 | 308.2251 | 99.673 | 10.853 | 0 | 0.8789121 | 14.58 | 11600 | 20 | 28.66667 | 55 | 115 | 23 | 200 | 360 | 3.1 | 1.9 | 1.3 | 0.1 | 48 | 11 | 5.4 | 61.2 | 175 | 0 | 18 | 18 | 16 | 31 | 4 | 503.3345 | 452.2657 | 420.6353 | 431.0494 | 2.172673 | -4.445467 | -267.659 | 577.4111 | -596 | 0.7522849 | 584.3072 | 5 | 14.03691 | 4.740596 | 18.77751 | 25.49057 | 14.93097 | 34.21634 | 194.8581 | 189 | 201 | 296.4618 | 290 | 301 | 297.8579 | 285 | 305 | 299.4767 | 290 | 310 | 2.864718 | 2.3 | 3.6 | 1.861522 | 1.6 | 2.2 | 1.152677 | 1 | 1.5 | 0.02058218 | 0 | 0.2 | 887.1815 | 879.3552 | 899.356 | 5.471054 | 2.975718 | 9.086853 | 61.053 | 62.48945 | 35.64297 | 544.296875 | 1.43004 | 1.105066 | 0.7397358 | 0.714139 | 124.6905 | 147.9915 | 224.2583 | 357.5067 | 3 | 3 | 3.3 | 3.3 | 4 | 4 | 9.4 | 2064.476 | 3294.363 | 0
2017-05-26 | 53.82 | 7.45 | 1.15 | 1 | 2.56 | 562 | 501.454 | 1 | 42706.3 | 10.225 | 893.2299 | 888.0365 | 1765.166 | 306.4957 | 3791.667 | 707 | 538.5981 | 466.2753 | 26013 | 250 | 5.723151 | 17.95839 | 893.9862 | 889.5879 | 890.9128 | 878.729 |  | 888.0385 | 881.5673 | 893.4338 | 884.5142 | 842.2887 | 0 | 8 | 26.56794 | 502.56 | 365.9 | 25.12 | 2.43 | 20.56118 | 43 | 3 | 1.003753 | 0.9 | 0.1 | 1.562982 | 49 | 183 | 633 | 33 | 64 | 6.166667 | 0 | 2 | 2 | 2 | 53.66667 | 52 | 0 | 30 | 51 | 58 | 2.3 | 0.7 | 0.25 | 486.7373 | 314.2979 | 309.6331 | 0 | 10.94 | 10.84 | 7.55 | 1.44 | 8.212601 | 98 | 162 | 47 | 7 | 5 | 10 | 9 | 8.2 | 7 | 6 | 5.8 | 4.6 | 4.6 | 58 | 58 | 87 | 87 | 58 | 58 | 56 | 58 | 58 | 60 | 900 | 0 | 24 | 24 | 0 | 531.01 | 531.01 | 0 | 18 | 36.444 | 34.1319 | 157.8174 | 43.46566 | 19.73587 | -3.419259 | 217.5997 | 92.50155 | 7.498454 | 0.6499418 | 2.983333 | 2 | 1.2 | 0 | 0 | 34 | 47286.35 | 3676.418 | 7.783504 | 7.771419 | 421.2408 | 324.1707 | 99.63196 | 6.391 | 0 | 0.8922669 | 19.809 | 11620 | 21 | 30 | 56.33333 | 110 | 23 | 204 | 361 | 3.3 | 2.2 | 1.4 | 0 | 50 | 9 | 4.7 | 60.93333 | 175 | 0 | 16 | 18 | 15 | 29 | 4 | 514.9756 | 452.1841 | 421.0386 | 429.6985 | 1.994756 | -5.866968 | -263.9249 | 576.8171 | -634 | 0.784543 | 583.4474 | 5 | 12.64432 | 4.895566 | 17.53988 | 25.48628 | 16.83747 | 33.33443 | 194.6979 | 189 | 202 | 296.2504 | 289 | 304 | 297.3977 | 285 | 304 | 299.3584 | 285 | 309 | 2.954169 | 2.2 | 3.7 | 1.995729 | 1.5 | 2.4 | 1.217185 | 0.9 | 1.5 | 0.01649769 | 0 | 0.1 | 887.7828 | 871.9568 | 898.6301 | 5.531845 | 1.920619 | 9.234169 | 61.13455 | 62.77478 | 37.01772 | 532.65625 | 1.414671 | 1.110798 | 0.7497318 | 0.7135915 | 113.053 | 148.6695 | 231.6514 | 356.1618 | 3 | 3.1 | 3.2 | 3.3 | 4 | 4 | 10.8 | 1949.511 | 3179.398 | 0
2017-05-27 | 53.46 | 7.42 | 1.18 | 1 | 2.52 | 564 | 514.1268 | 1 | 42918.04 | 10 | 888.8279 | 888.4601 | 1763.165 | 307.7178 | 3541.667 | 715 | 539.1278 | 485.3966 | 26013 | 250 | 7.111677 | 25.06767 | 896.4201 | 880.5835 | 894.8026 | 879.6958 |  | 889.3889 | 882.8415 | 895.4885 | 886.7975 | 842.4459 | 0 | 8 | 26.57506 | 504.32 | 467.5 | 25.12 | 2.02 | 20.16419 | 34 | 2 | 0.9955759 | 1 | 0.1 | 1.531928 | 44 | 181 | 634 | 34 | 66 | 4 | 0 | 2 | 2 | 2 | 54 | 52 | 0 | 30 | 51 | 55 | 2.2 | 0.9 | 0.25 | 476.6497 | 315.7815 | 310.9694 | 0 | 11.3 | 10.83 | 7.88 | 2.1 | 8.197069 | 100 | 170 | 27 | 5.8 | 8.6 | 8.2 | 11 | 6.6 | 5.8 | 5.4 | 6.2 | 6 | 6.8 | 56 | 56 | 84 | 84 | 56 | 56 | 58 | 56 | 56 | 56 | 500 | 0 | 24 | 24 | 0 | 435.33 | 435.33 | 1 | 11 | 54.7968 | 33.81103 | 158.2571 | 44.39735 | 20.28461 | -3.151167 | 219.7879 | 92.20455 | 7.795447 | 0.7332621 | 3.7 | 2.016667 | 1.2 | 0 | 0 | 36 | 46753.94 | 3608.348 | 7.015796 | 7.849567 | 420.9255 | 329.925 | 99.57902 | 7.942 | 0 | 0.9115723 | 22.797 | 10930 | 22 | 26.33333 | 51.66667 | 110 | 25 | 198 | 350 | 4.4 | 2.2 | 1.4 | 0 | 52 | 10 | 4.3 | 60.76667 | 176 | 0 | 16 | 18 | 16 | 33 | 9 | 512.478 | 452.1755 | 419.3675 | 429.6605 | 1.399591 | -6.681703 | -274.803 | 576.3414 | -670 | 0.8168011 | 582.7257 | 5 | 12.49246 | 4.453493 | 16.94595 | 23.65055 | 16.6559 | 31.9078 | 193.2996 | 189 | 201 | 296.2804 | 292 | 301 | 297.7193 | 290 | 301 | 299.223 | 291 | 306 | 3.805943 | 2.6 | 5.4 | 1.984455 | 1.7 | 2.3 | 1.18688 | 0.9 | 1.4 | 0.01649653 | 0 | 0.1 | 888.439 | 882.3212 | 892.5197 | 6.363856 | 2.703835 | 11.33772 | 61.00993 | 62.5543 | 35.43546 | 395.703125 | 1.471647 | 1.082942 | 0.7489412 | 0.718472 | 153.0876 | 141.4902 | 235.9101 | 358.8284 | 3 | 3.1 | 3.2 | 3.3 | 4 | 4 | 8.03 | 2306.228 | 3467.064 | 0
2017-05-28 | 53.61 | 7.14 | 1.13 | 0.96 | 2.48 | 554 | 485.4364 | 1 | 42615.17 | 10.26667 | 871.4342 | 890.4957 | 1756.381 | 304.9887 | 4166.667 | 764 | 524.8536 | 483.8644 | 25937.6 | 250 | 5.037165 | 23.83305 | 889.7399 | 895.2831 | 895.1284 | 882.1705 |  | 890.3124 | 888.3391 | 892.4965 | 886.2306 | 839.3692 | 7.57 | 8 | 26.57178 | 503.09 | 543.4 | 26.37792 | 2.68 | 19.48937 | 51 | 3 | 0.9474263 | 0.8 | 0.1 | 1.769496 | 40 | 179 | 634 | 36 | 70 | 5.583333 | 0 | 2 | 2 | 2 | 54 | 52.33333 | 0 | 32 | 55 | 57 | 2.2 | 1.2 | 0.75 | 473.157 | 313.1291 | 308.8658 | 0 | 11.16 | 11 | 8.78 | 2.26 | 8.305349 | 102 | 168 | 25 | 5.4 | 5.8 | 9.6 | 9.4 | 10.4 | 8.4 | 7.2 | 6.4 | 4.8 | 5.4 | 60 | 60 | 90 | 90 | 60 | 60 | 60 | 60 | 60 | 58 | 400 | 0 | 24 | 24 | 0 | 0 | 0 | 0 | 0 | 43.4364 | 34.50749 | 158.7677 | 45.22375 | 20.70413 | -3.28698 | 221.4086 | 92.13348 | 7.866521 | 1.067725 | 3.583333 | 1.966667 | 1.166667 | 0.01666667 | 0 | 44 | 45505.56 | 3509.531 | 8.000148 | 7.907448 | 420.5533 | 337.78 | 99.62826 | 19.98641 | 0 | 0.876239 | 2.810591 | 0 | 22 | 28 | 54.66667 | 120 | 22 | 200 | 360 | 3.9 | 2 | 1.3 | 0.1 | 53 | 11.91667 | 7.1 | 61.93333 | 175 | 0 | 14 | 19 | 17 | 30 | 9 | 506.9866 | 451.4134 | 419.4583 | 429.6443 | 0.2496755 | 2.378812 | -267.9631 | 575.542 | -716 | 0.8490591 | 581.9687 | 5 | 10.31063 | 4.491394 | 14.80203 | 23.82618 | 18.14736 | 31.51872 | 193.6372 | 190 | 197 | 296.1077 | 292 | 309 | 297.7914 | 293 | 301 | 299.2964 | 292 | 307 | 3.625979 | 3 | 4.6 | 1.976846 | 1.7 | 2.3 | 1.181005 | 1 | 1.4 | 0.01632755 | 0 | 0.2 | 890.0986 | 885.7802 | 897.6838 | 4.242004 | 2.174637 | 6.759247 | 61.89568 | 63.04712 | 35.7986 | 407.265625 | 1.459472 | 1.078509 | 0.7469311 | 0.7209225 | 148.7384 | 145.1155 | 233.8708 | 360.1066 | 3 | 3.1 | 3.3 | 3.3 | 4 | 4 | 9.5 | 2186.371 | 3261.374 | 0
2017-05-29 | 54.15 | 6.91 | 1.14 | 0.95 | 2.62 | 557 | 496.7272 | 1 | 42701.34 | 10.44167 | 868.3748 | 890.1739 | 1752.271 | 304.5272 | 3833.333 | 706 | 523.5943 | 482.3923 | 25937.6 | 250 | 4.681273 | 18.53085 | 893.5922 | 892.7684 | 891.1061 | 883.3709 |  | 888.5652 | 887.4722 | 894.3423 | 885.2668 | 837.2714 | 7.57 | 3.33 | 26.54065 | 501.06 | 521.7 | 28.19 | 2.56 | 19.13214 | 50 | 3 | 0.9637214 | 0.8 | 0.1 | 1.639377 | 86 | 177 | 634 | 37 | 73 | 6.583333 | 0 | 2 | 2 | 2 | 53.66667 | 52 | 0 | 28 | 47 | 55 | 2.2 | 0.9 | 0.25 | 468.1968 | 312.844 | 308.7401 | 0 | 11.1 | 10.87 | 8.76 | 2.1 | 8.156984 | 99 | 164 | 42 | 6.7 | 8 | 7.2 | 9.7 | 5.2 | 5.6 | 5.2 | 5.6 | 5.1 | 5.9 | 58 | 58 | 87 | 87 | 58 | 58 | 58 | 58 | 58 | 58 | 500 | 0 | 24 | 24 | 0 | 770.29 | 770.29 | 0 | 27 | 50.4372 | 33.7824 | 158.0571 | 44.84132 | 20.39558 | -3.385618 | 219.9084 | 92.26498 | 7.735021 | 1.202475 | 2.883333 | 1.966667 | 1.133333 | 0 | 0 | 41 | 45919.46 | 3528.711 | 8.528738 | 7.853871 | 420.8391 | 337.544 | 99.65468 | 5.036590757 | 0 | 0.8917903 | 8.604 | 10830 | 23 | 27.66667 | 57.66667 | 110 | 23 | 200 | 360 | 3.2 | 2.2 | 1.3 | 0 | 57 | 10 | 6.2 | 61.66667 | 175 | 0 | 13 | 18 | 17 | 31 | 4 | 504.1787 | 451.3504 | 419.8226 | 430.8924 | 0.3253232 | 1.072599 | -268.4054 | 574.9014 | -759 | 0.8813172 | 581.3676 | 5 | 11.54973 | 4.684133 | 16.23387 | 19.64172 | 14.16579 | 26.33099 | 194.9659 | 190 | 201 | 296.5179 | 292 | 303 | 297.8927 | 290 | 310 | 299.5517 | 288 | 305 | 2.799431 | 2.2 | 3.9 | 1.942579 | 1.6 | 2.5 | 1.100402 | 0.9 | 1.4 | 0.01641551 | 0 | 0.2 | 889.6975 | 878.5977 | 901.9633 | 4.774238 | 2.451668 | 14.06341 | 61.60346 | 62.74883 | 36.83615 | 809.921875 | 1.406707 | 1.021408 | 0.7410617 | 0.7190833 | 132.8221 | 127.3748 | 236.7437 | 361.3858 | 3 | 3 | 3.3 | 3.3 | 3.3 | 4 | 9.4 | 2403.663 | 3447.975 | 0
2017-05-30 | 53.866 | 6.95 | 1.13 | 0.92 | 2.64 | 562 | 505.33 | 0.9972222 | 44650.7 | 10.20833 | 871.8046 | 888.9081 | 1745.616 | 305.3941 | 3718.663 | 765 | 520.8502 | 484.7577 | 26013 | 250 | 8.392031 | 30.93312 | 891.2467 | 886.1211 | 898.517 | 876.5784 |  | 894.7085 | 882.5142 | 892.6711 | 886.4197 | 837.6201 | 7.57 | 5.74 | 26.5669 | 507.87 | 524.4 | 28.19 | -4.38 | 18.4574 | 39 | 3 | 0.9787623 | 0.9 | 0.1 | 16.218 | 80 | 176 | 634 | 39 | 77 | 6.5 | 0 | 2 | 2 | 2 | 52.33333 | 52 | 0 | 31 | 55 | 59 | 2.2 | 0.7 | 0.25 | 471.6646 | 313.6517 | 309.5696 | 0 | 11.07 | 10.8 | 8.5 | 4.88 | 8.267896 |  |  |  | 7.2 | 8.8 | 8.4 | 11 | 7.4 | 6.6 | 6 | 6.8 | 7 | 7 | 56 | 56 | 84 | 84 | 56 | 56 | 56 | 56 | 56 | 56 | 500 | 0 | 23.93333 | 23.93333 | 0 | 662.05 | 662.05 | 0 | 21 | 50.28 | 33.27328 | 158.1761 | 43.6478 | 20.0845 | -3.485186 | 218.4232 | 92.40039 | 7.599609 | 1.506947 | 2.916667 | 1.833333 | 1.1 | 0.03333333 | 0 | 40 | 45806.1 | 3522.878 | 9.087308 | 7.80083 | 421.4144 | 335.2142 | 99.68124 | 10.895 | 0 | 0.8991637 | 19.809 | 22100 | 25 | 25.66667 | 55.33333 | 120 | 25 | 200 | 360 | 3.6 | 2 | 1.2 | 0.1 | 59 | 11 | 4.7 | 61.1 | 175 | 0 | 17 | 19 | 18 | 31 | 6 | 505.8973 | 452.3524 | 421.0105 | 430.2694 | 0.5350741 | -0.2022956 | -274.0232 | 574.5239 | -797 | 0.9107975 | 581.0275 | 5 | 14.39595 | 4.390746 | 18.7867 | 20.03487 | 14.2047 | 26.84978 | 194.6548 | 189 | 204 | 296.5492 | 289 | 307 | 297.9845 | 289 | 312 | 299.3059 | 291 | 311 | 2.971792 | 2.4 | 3.9 | 1.799152 | 1.5 | 2 | 1.085411 | 0.9 | 1.3 | 0.02303472 | 0 | 0.2 | 888.8229 | 865.236 | 915.6346 | 8.289777 | 1.894493 | 38.01963 | 61.05504 | 63.42324 | 35.09826 | 409.453125 | 1.441656 | 1.062461 | 0.7443907 | 0.7275644 | 179.8811 | 151.9317 | 230.7011 | 366.7934 | 3 | 3.1 | 3.3 | 3.4 | 1.4 | 2.2 | 9.5 | 2340.06516 | 3180.782 | 0
2017-05-31 | 54.15 | 6.84 | 1.17 | 0.93 | 3.18 | 580 | 506.258 | 1 | 44791.59 | 10.01667 | 887.5418 | 888.4302 | 1780.455 | 308.7889 | 3166.667 | 715 | 536.8847 | 499.2207 | 25862.2 | 250 | 9.090598 | 27.8194 | 896.1772 | 893.3796 | 894.2814 | 872.4103 |  | 891.4935 | 876.523 | 894.7461 | 894.7375 | 844.3007 | 7.57 | 0 | 26.59233 | 517.97 | 552.1 | 28.19 | -13.28 | 18.49709 | 55 | 3 | 0.9463959 | 0.8 | 0.1 | 1.668258 | 76 | 174 | 634 | 40 | 80 | 5.666667 | 0 | 2 | 2 | 2 | 53 | 52 | 3.78 | 32 | 54 | 55 | 2.2 | 0.9 | 0.25 | 480.1765 | 316.8197 | 313.1755 | 0 | 11.05 | 10.92 | 7.89 | 2.57 | 8.245339 | 95 | 165 | 31 | 8 | 9.2 | 8.2 | 11 | 6.6 | 6.4 | 5.8 | 6.8 | 6.2 | 7 | 60 | 60 | 90 | 90 | 60 | 60 | 60 | 60 | 60 | 60 | 500 | 0 | 24 | 24 | 0 | 568.83 | 568.83 | 0 | 19 | 43.428 | 32.94874 | 157.7775 | 43.00583 | 19.68702 | -3.452543 | 217.0178 | 92.51929 | 7.480713 | 1.785701 | 3.6 | 2 | 1.2 | 0.01666667 | 0 | 40 | 47836.71 | 3681.773 | 9.179923 | 7.750637 | 421.4002 | 329.0628 | 99.69075 | 8.964 | 0 | 0.8728586 | 10.845 | 0 | 25 | 30.66667 | 57 | 136 | 26 | 201 | 360 | 4.1 | 2.4 | 1.3 | 0.1 | 61 | 10.5 | 5.9 | 60.89333 | 175 | 0 | 19 | 17 | 16 | 30 | 5 | 516.1959 | 454.2309 | 422.08 | 431.4926 | 0.3996915 | -2.331182 | -294.1008 | 579.2253 | -677 | 0.9430556 | 585.7634 | 10 | 15.14222 | 4.644266 | 19.78649 | 20.09401 | 15.64429 | 26.17537 | 193.6036 | 186 | 202 | 296.0272 | 287 | 302 | 297.764 | 281 | 304 | 299.146 | 293 | 310 | 3.633079 | 2.8 | 4.5 | 2.113028 | 1.6 | 2.7 | 1.204492 | 1 | 1.4 | 0.02745255 | 0 | 0.2 | 888.8539 | 880.1828 | 901.327 | 7.896221 | 2.522878 | 12.04347 | 60.51319 | 62.56726 | 35.02043 | 396.484375 | 1.465463 | 1.067207 | 0.7580981 | 0.7317455 | 214.6154 | 140.0168 | 237.5258 | 368.5515 | 3 | 3.1 | 3.3 | 3.3 | 1.2 | 2.9 | 9.63 | 1965.002 | 3024.125 | 0
2017-06-01 | 53.82 | 6.72 | 1.18 | 0.87 | 2.48 | 601 | 542.432 | 1 | 46113.12 | 10.23333 | 905.3233 | 896.8498 | 1820.625 | 310.9814 | 3291.667 | 778 | 560.4126 | 521.2823 | 25862.2 | 250 | 6.421877 | 24.15312 | 905.1134 | 898.7992 | 896.469 | 888.385 |  | 896.6578 | 889.9154 | 902.6088 | 897.5246 | 842.7965 | 7.57 | 0 | 28.01861 | 536.45 | 476.9 | 22.29193 | -4.94 | 24.56016 | 40 | 3 | 0.9502663 | 0.8 | 0.1 | 1.603975 | 71 | 173 | 634 | 1 | 3 | 6 | 0 | 2 | 2 | 2 | 53.33333 | 52 | 0 | 30 | 50 | 52 | 2.1 | 1.8 | 0.75 | 490.5076 | 319.4956 | 315.9288 | 0 | 11 | 10.83 | 9.15 | 1.91 | 8.26135 | 101 | 135 | 80 | 7 | 8.8 | 8 | 11 | 6.6 | 6.6 | 6 | 6.4 | 5.6 | 6.8 | 56 | 56 | 84 | 84 | 56 | 56 | 56 | 56 | 56 | 56 | 700 | 0 | 24 | 24 | 0 | 384.29 | 384.29 | 0 | 11 | 41.142 | 33.52469 | 162.1993 | 49.59464 | 24.46346 | -2.674049 | 233.5834 | 90.67168 | 9.328325 | 1.855139 | 3.4 | 2.35 | 1.383333 | 0.08333333 | 0 | 45 | 48149.51 | 3687.415 | 9.502724 | 8.342263 | 420.5808 | 420.0784 | 99.62071 | 11.045 | 0 | 0.9025491 | 10.845 | 11040 | 1 | 32.66667 | 58 | 120 | 24 | 200 | 360 | 3.7 | 2.5 | 1.5 | 0.1 | 2 | 11.5 | 7 | 61.1 | 175 | 0 | 16 | 15 | 15 | 30 | 8 | 547.6818 | 453.7168 | 424.4022 | 430.9207 | 1.274629 | -4.662329 | -282.9294 | 601 | 1.666667 | 0.03333333 | 608.57 | 15 | 15.38269 | 7.689326 | 23.07202 | 21.57886 | 16.52619 | 28.3153 | 193.8878 | 184 | 199 | 295.5607 | 292 | 300 | 297.4607 | 292 | 301 | 299.1995 | 292 | 308 | 3.461626 | 2.9 | 3.9 | 2.332845 | 2 | 2.8 | 1.392524 | 1.1 | 1.6 | 0.08858449 | 0 | 0.2 | 897.314 | 882.3595 | 906.837 | 5.451247 | 2.723633 | 9.378731 | 60.86035 | 62.86555 | 35.53922 | 544.140625 | 1.423372 | 1.128223 | 0.774109 | 0.7480103 | 152.9323 | 158.1052 | 248.771 | 376.2042 | 3 | 3.1 | 3.3 | 3.3 | 2.8 | 2.8 | 9.4 | 2167.21 | 3285.07 | 0
2017-06-02 | 52.48 | 6.61 | 1.2 | 0.87 | 2.6 | 600 | 550.576 | 1 | 46219.49 | 10.325 | 920.0815 | 894.5089 | 1809.39 | 311.7177 | 2916.667 | 786 | 574.0893 | 526.5963 | 25636 | 250 | 9.973902 | 31.01822 | 906.7586 | 900.8417 | 894.9508 | 881.1541 |  | 893.5198 | 883.275 | 901.0621 | 900.3752 | 840.6659 | 7.57 | 5 | 28.27346 | 540.57 | 446 | 19.73 | -4.07 | 24.12363 | 43 | 4 | 1.184272 | 0.9 | 0.2 | 2.663871 | 66 | 171 | 635 | 2 | 7 | 7.5 | 0 | 2 | 2 | 2 | 51.66667 | 51.66667 | 0 | 30 | 51 | 51 | 2.2 | 0.7 | 0.25 | 490.9965 | 320.0556 | 317.6184 | 0 | 11.02 | 10.68 | 8.2 | 1.6 | 8.238278 | 106 | 158 | 38 | 7.2 | 8.6 | 8.2 | 10.6 | 6.6 | 6.2 | 6.4 | 6.8 | 7 | 6.2 | 56 | 56 | 84 | 84 | 56 | 56 | 56 | 56 | 56 | 56 | 800 | 0 | 24 | 24 | 0 | 342.06 | 342.06 | 0 | 10 | 54.516 | 33.70043 | 162.2874 | 49.13582 | 24.56488 | -2.830925 | 233.1572 | 90.67841 | 9.321588 | 2.071799 | 3.083333 | 2.25 | 1.333333 | 0.08333333 | 0 | 40 | 48599.57 | 3722.805 | 8.475031 | 8.327042 | 421.2173 | 406.8455 | 99.58072 | 10.001 | 0 | 0.9176267 | 23.544 | 22700 |  | 33.66667 | 58.33333 | 115 | 26 | 203 | 348 | 3.2 | 2.3 | 1.4 | 0.2 | 4 | 10.91667 | 4.2 | 60.43333 | 175 | 0 | 15 | 16 | 14 | 29 | 9 | 551.352 | 454.6935 | 425.8767 | 429.2381 | 1.214024 | -8.424845 | -288.8221 | 600.5 | 2.333333 | 0.06666667 | 608.07 | 15 | 14.06123 | 8.011946 | 22.07318 | 22.25961 | 16.13711 | 29.288 | 194.66 | 192 | 201 | 295.7586 | 287 | 303 | 297.6585 | 294 | 303 | 299.457 | 290 | 307 | 3.043722 | 2.7 | 3.4 | 2.302721 | 2 | 2.8 | 1.327544 | 1.1 | 1.6 | 0.04545833 | 0 | 0.2 | 894.4273 | 870.4446 | 903.8472 | 9.124688 | 3.022624 | 18.56089 | 60.48251 | 62.08741 | 36.16174 | 761.640625 | 1.383405 | 1.14747 | 0.7674569 | 0.740612 | 110.5073 | 169.0333 | 246.9861 | 371.9302 | 3 | 3.1 | 3.2 | 3.3 | 1.7 | 2.9 | 9.3 | 2232.031 | 3332.147 | 0
2017-06-03 | 51.15 | 8.13 | 0.95 | 0.98 | 2.06 | 595 | 553.3296 | 1 | 46280.94 | 10.625 | 938.8863 | 893.8826 | 1797.907 | 313.2777 | 2708.333 | 778 | 588.0413 | 545.0937 | 26163.8 | 250 | 11.96701 | 47.52272 | 911.3334 | 889.1953 | 887.5728 | 886.5276 |  | 890.871 | 883.6839 | 907.994 | 897.4735 | 841.5315 | 7.639 | 8 | 28.26835 | 539.239 | 558.1 | 28.18047 | -4.28 | 23.73744 | 23 | 2 | 1.613785 | 0.7 | 0.1 | 4.000154 | 60 | 170 | 635 | 3 | 10 | 4 | 0 | 2 | 2 | 2 | 52 | 50.66667 | 0 | 31 | 52 | 53 | 2.2 | 0.6 | 0.25 | 504.3289 | 321.5786 | 318.7862 | 0 | 10.95 | 10.75 | 7.71 | 3.53 | 8.268122 | 104 | 156 | 39 | 7.8 | 9.2 | 8.2 | 10.5 | 5.9 | 6.4 | 6.2 | 6 | 6.3 | 6.8 | 60 | 60 | 90 | 90 | 60 | 60 | 60 | 60 | 60 | 60 | 700 | 0 | 24 | 24 | 0 | 648.97 | 648.97 | 4 | 12 | 43.3596 | 33.77019 | 162.1795 | 48.85513 | 24.78159 | -2.869945 | 232.9463 | 90.5937 | 9.406304 | 2.433208 | 3.583333 | 2.633333 | 1.483333 | 0.06666667 | 0 | 40 | 50261.57 | 3836.126 | 8.774117 | 8.319511 | 422.5452 | 418.434 | 99.58561 | 7.515 | 0 | 0.9299657 | 27.279 | 11250 | 4 | 33 | 58.33333 | 120 | 24 | 204 | 360 | 4.1 | 2.7 | 1.6 | 0.1 | 6 | 10.5 | 3.7 | 60.23333 | 175 | 0 | 14 | 17 | 14 | 34 | 10 | 565.8079 | 455.7313 | 425.4841 | 429.8069 | 1.437586 | -4.095512 | -284.72 | 598.6667 | -2 | 0.1 | 606.2597 | 15 | 15.83959 | 7.726395 | 23.56599 | 22.77135 | 17.22655 | 32.08937 | 193.7281 | 189 | 199 | 295.4131 | 291 | 302 | 297.1709 | 293 | 304 | 299.3591 | 293 | 305 | 3.553319 | 2.7 | 4.5 | 2.601598 | 2.2 | 3 | 1.468677 | 1.2 | 1.8 | 0.09050347 | 0 | 0.2 | 894.002 | 882.4811 | 907.4956 | 10.02516 | 4.444023 | 16.63438 | 60.27339 | 62.67102 | 35.69484 | 639.140625 | 1.392164 | 1.171809 | 0.7803408 | 0.7498689 | 76.127 | 171.5556 | 251.1576 | 375.7072 | 3.1 | 3.1 | 3.3 | 3.3 | 2.8 | 2.8 | 9.3 | 2329.058 | 3399.78 | 0
2017-06-04 | 51 | 8.21 | 0.94 | 0.98 | 1.98 | 596 | 534.5276 | 1 | 46108.1 | 10.53333 | 943.3532 | 894.6842 | 1789.295 | 314.7116 | 2458.333 | 775 | 583.4582 | 543.8039 | 25937.6 | 250 | 10.28722 | 37.11334 | 908.0292 | 895.0701 | 895.6829 | 881.3256 |  | 898.8752 | 878.0924 | 905.7142 | 896.1438 | 833.5802 | 7.747 | 8 | 28.26693 | 540.227 | 485.8 | 34.22 | -4.8 | 23.26128 | 49 | 7 | 0.9841254 | 0.7 | 0.3 | 2.128799 | 56 | 169 | 635 | 4 | 13 | 5.75 | 0 | 2 | 2 | 2 | 51.66667 | 51 | 0 | 31 | 42 | 53 | 2.1 | 0.6 | 0.25 | 502.9108 | 322.6384 | 320.809 | 0 | 10.97 | 10.86 | 8.58 | 1.92 | 8.221073 | 92 | 145 | 82 | 7 | 8.6 | 7.8 | 10.8 | 6.4 | 6.4 | 5.8 | 6.2 | 5.4 | 6.6 | 58 | 58 | 87 | 87 | 58 | 58 | 58 | 58 | 58 | 58 | 700 | 0 | 24 | 24 | 0 | 0 | 0 | 0 | 0 | 37.5276 | 33.24597 | 161.9718 | 48.87083 | 24.44112 | -2.753353 | 232.5304 | 90.67315 | 9.326852 | 2.430681 | 3.183333 | 2.4 | 1.35 | 0.05 | 0 | 34 | 49892.61 | 3811.65 | 8.817948 | 8.304656 | 421.408 | 409.2849 | 99.597 | 7.47 | 0 | 0.8968584 | 19.809 | 0 | 4 | 35 | 57.66667 | 117 | 25 | 206 | 363 | 3.6 | 2.6 | 1.5 | 0.2 | 7 | 11 | 4.7 | 60.2 | 175 | 0 | 15 | 17 | 15 | 31 | 8 | 558.0681 | 455.0733 | 424.7236 | 430.061 | 1.331022 | -1.978349 | -287.0301 | 598 | -5.333333 | 0.1333333 | 605.6315 | 15 | 16.42883 | 7.607428 | 24.03625 | 22.91336 | 17.09685 | 31.85593 | 194.1709 | 188 | 202 | 295.5327 | 292 | 303 | 297.4417 | 294 | 311 | 299.3487 | 293 | 317 | 3.281043 | 2.5 | 4 | 2.448031 | 2 | 3 | 1.351575 | 1.1 | 1.5 | 0.06733218 | 0 | 0.2 | 894.9472 | 886.1815 | 906.5372 | 9.649096 | 5.29068 | 17.9183 | 60.21535 | 62.37273 | 35.39655 | 539.453125 | 1.388718 | 1.158362 | 0.7615184 | 0.7367273 | 98.47688 | 165.1408 | 246.1551 | 372.4608 | 3 | 3.1 | 3.3 | 3.4 | 2.4 | 2.8 | 9.2 | 2181.479 | 3344.473 | 0
2017-06-05 | 51.98 | 8.28 | 0.87 | 0.93 | 2.06 | 597 | 544.9836 | 1 | 46132.97 | 10.35083 | 938.0755 | 893.8496 | 1783.6 | 313.3067 | 2791.667 | 791 | 575.5192 | 535.5243 | 25862.2 | 250 | 9.827064 | 28.61378 | 903.2239 | 899.0444 | 898.077 | 879.0756 |  | 897.5866 | 877.5382 | 902.4013 | 896.7898 | 829.4993 | 7.747 | 8 | 28.26994 | 541.107 | 514.9 | 34.22 | -4.5 | 22.97291 | 41 | 2.5 | 0.9798384 | 0.7 | 0.1 | 1.379449 | 51 | 167 | 635 | 5 | 16 | 6.25 | 0 | 2 | 2 | 2 | 51 | 50.33333 | 0 | 28 | 46 | 53 | 2.1 | 0.8 | 0.25 | 502.6996 | 321.7753 | 318.9448 | 0 | 11.1 | 10.88 | 9.18 | 1.98 | 8.251541 | 93 | 140 | 78 | 7 | 8.8 | 8 | 11 | 5.2 | 5.6 | 5 | 5.4 | 4.8 | 6.8 | 58 | 58 | 87 | 87 | 58 | 58 | 58 | 56 | 58 | 58 | 700 | 0 | 24 | 24 | 0 | 858.97 | 858.97 | 4 | 21 | 47.0136 | 33.72428 | 162.1674 | 49.28293 | 24.04399 | -2.533752 | 232.9606 | 90.76657 | 9.233427 | 2.414044 | 3.4 | 2.35 | 1.283333 | 0.06666667 | 0 | 41 | 49230.06 | 3765.16 | 8.345586 | 8.32002 | 419.4148 | 391.3433 | 99.58954 | 4.147 | 0 | 0.9128704 | 26.532 | 10870 | 5 | 35.33333 | 58.66667 | 120 | 25 | 206 | 360 | 3.7 | 2.6 | 1.4 | 0.2 | 8 | 11.5 | 3.8 | 60.5 | 176 | 0 | 14 | 14 | 14 | 31 | 10 | 551.3528 | 453.7753 | 423.4611 | 428.8473 | 1.066682 | -3.868943 | -283.747 | 597.8 | -7.666667 | 0.1666667 | 605.4546 | 15 | 14.73891 | 7.403168 | 22.14208 | 24.54538 | 18.29002 | 33.32145 | 194.0734 | 190 | 200 | 295.7584 | 291 | 301 | 297.5174 | 292 | 307 | 299.4457 | 292 | 309 | 3.342823 | 2.5 | 4 | 2.255622 | 1.9 | 2.6 | 1.303683 | 1 | 1.6 | 0.03570602 | 0 | 0.2 | 895.0495 | 852.5239 | 901.1436 | 7.738522 | 1.659068 | 66.23915 | 60.44463 | 61.82802 | 35.3317 | 510.078125 | 1.401237 | 1.16634 | 0.7534361 | 0.7251004 | 113.665 | 175.7079 | 241.07 | 365.2628 | 3 | 3.1 | 3.3 | 3.3 | 2.8 | 2.9 | 9.2 | 2099.943 | 3368.672 | 0
2017-06-06 | 51.16 | 8.18 | 1.11 | 1.07 | 2.24 | 596 | 538.2904 | 1 | 46378.33 | 10.51667 | 937.2285 | 893.9691 | 1787.595 | 311.2389 | 2750 | 806 | 568.8092 | 532.8946 | 25862.2 | 250 | 11.77177 | 36.92038 | 904.9973 | 897.1925 | 898.4245 | 876.6435 |  | 899.6488 | 876.648 | 904.2294 | 897.8698 | 826.7441 | 7.747 | 8 | 28.26485 | 540.227 | 426.2 | 28.68671 | -4.73 | 22.86418 | 37 | 3 | 1.008105 | 0.7 | 0.6 | 1.654594 | 87 | 166 | 635 | 6 | 20 | 6.833333 | 0 | 2 | 2 | 2 | 50.66667 | 47.33333 | 0 | 33 | 53 | 59 | 2.2 | 0.7 | 0.25 | 493.431 | 319.4297 | 316.5537 | 0 | 11.22 | 10.9 | 8.4 | 6.23 | 8.340303 | 95 | 166 | 31 | 7 | 9 | 8.2 | 11 | 6.3 | 6.6 | 6.1 | 6.6 | 6 | 6.6 | 56 | 56 | 84 | 84 | 56 | 56 | 56 | 56 | 56 | 56 | 500 | 0 | 24 | 24 | 0 | 610.84 | 610.84 | 3 | 13 | 44.4504 | 33.18452 | 161.151 | 47.48624 | 22.73781 | -3.066041 | 228.309 | 91.38371 | 8.616289 | 2.476937 | 2.983333 | 2.416667 | 1.233333 | 0.03333333 | 0 | 40 | 48798.82 | 3756.99 | 7.655882 | 8.153894 | 420.4837 | 370.362 | 99.57155 | 4.25 | 0 | 0.9031718 | 34.002 | 11720 | 6 | 36 | 56.33333 | 123 | 25 | 205 | 360 | 3.2 | 2.8 | 1.4 | 0.1 | 9 | 10.5 | 2.8 | 59.86667 | 174 | 0 | 14 | 14 | 14 | 32 | 3 | 544.2548 | 453.4955 | 424.8953 | 429.067 | 0.6673161 | -8.151147 | -290.6421 | 597.5 | -11 | 0.2 | 605.17 | 15 | 16.50574 | 6.351234 | 22.85697 | 24.26741 | 16.62995 | 32.27094 | 194.5364 | 191 | 199 | 295.2634 | 291 | 300 | 297.6907 | 294 | 302 | 299.594 | 293 | 306 | 3.04961 | 2.4 | 3.7 | 2.50835 | 2 | 3 | 1.27125 | 1 | 1.5 | 0.03991319 | 0 | 0.1 | 896.133 | 886.5125 | 901.6395 | 8.224725 | 3.094106 | 13.16473 | 59.85741 | 61.36113 | 35.22794 | 481.953125 | 1.381773 | 1.182134 | 0.7523892 | 0.7207636 | 111.7886 | 165.6947 | 242.4711 | 360.5833 | 3 | 3.1 | 3.3 | 3.3 | 2.8 | 2.9 | 9.1 | 2298.482 | 3528.369 | 0
2017-06-07 | 52.46 | 8.09 | 1.12 | 1.08 | 2.36 | 597 | 531.0888 | 1 | 46425.37 | 10.39167 | 940.9039 | 892.1889 | 1782.353 | 312.732 | 2500 | 793 | 569.7006 | 532.4494 | 25862.2 | 250 | 14.02949 | 44.3529 | 905.7765 | 895.5146 | 899.5043 | 871.3419 |  | 900.1028 | 869.7924 | 903.2902 | 897.632 | 823.3073 | 7.747 | 8 | 28.26925 | 541.107 | 512.4 | 14.59 | -4.79 | 21.94137 | 38 | 2.5 | 1.054848 | 0.7 | 0.1 | 15.95093 | 84 | 164 | 635 | 8 | 23 | 5.833333 | 0 | 2 | 2 | 2 | 50.66667 | 47.66667 | 0 | 32 | 53 | 55 | 2.2 | 0.8 | 0.25 | 492.4045 | 321.2573 | 318.1665 | 0 | 11.13 | 10.62 | 7.95 | 2.62 | 8.473393 | 95 | 149 | 54 | 8.2 | 8 | 8.2 | 10.8 | 6.2 | 6.6 | 5.8 | 6.2 | 6 | 7 | 60 | 60 | 90 | 90 | 60 | 60 | 60 | 60 | 60 | 60 | 300 | 0 | 24 | 24 | 0 | 608.59 | 608.59 | 2 | 15 | 58.4988 | 33.22477 | 160.5337 | 46.46988 | 22.58052 | -3.375567 | 226.2085 | 91.51007 | 8.489934 | 2.617238 | 2.933333 | 2.283333 | 1.25 | 0.06666667 | 0 | 40 | 47976.63 | 3686.639 | 8.001742 | 8.078876 | 423.0744 | 372.4706 | 99.59015 | 6.221 | 0 | 0.889596 | 39.231 | 11450 | 7 | 33 | 54.66667 | 120 | 24 | 204 | 360 | 3.4 | 2.4 | 1.4 | 0.1 | 10 | 11 | 2.1 | 59.96667 | 174 | 0 | 16 | 17 | 14 | 29 | 6 | 540.8317 | 454.7559 | 424.7645 | 429.7882 | 1.052235 | -5.100403 | -285.0201 | 597.4286 | -13.33333 | 0.2333333 | 605.1096 | 15 | 15.32256 | 6.303329 | 21.62589 | 22.69665 | 17.35623 | 30.06616 | 194.6187 | 190 | 202 | 295.8203 | 291 | 304 | 297.7287 | 287 | 304 | 299.6948 | 291 | 313 | 3.002142 | 2.5 | 3.7 | 2.233166 | 2 | 2.6 | 1.236581 | 1.1 | 1.4 | 0.06378125 | 0 | 0.2 | 894.296 | 880.9991 | 903.796 | 10.48545 | 2.012299 | 17.331 | 59.79417 | 61.87989 | 35.12419 | 466.171875 | 1.386658 | 1.176281 | 0.7476993 | 0.7204524 | 114.1239 | 172.4399 | 238.9502 | 359.7949 | 3 | 3.1 | 3.3 | 3.3 | 2.8 | 3 | 9.1 | 2350.665 | 3515.816 | 0
2017-06-08 | 51.89 | 8.14 | 1.11 | 1.02 | 2.56 | 598 | 531.6904 | 1 | 46389.67 | 10.275 | 934.1798 | 891.5381 | 1783.111 | 313.4687 | 2750 | 778 | 565.1122 | 527.9722 | 26088.4 | 250 | 13.98993 | 42.52687 | 903.7312 | 896.2705 | 899.1105 | 868.8628 |  | 898.9932 | 871.4626 | 902.3361 | 902.7052 | 825.7602 | 7.747 | 8 | 28.27205 | 541.987 | 562.3 | 14.59 | -4.94 | 20.90997 | 41 | 3 | 1.550279 | 0.8 | 0.1 | 3.966615 | 81 | 162 | 636 | 11 | 26 | 6.583333 | 0 | 2 | 2 | 2 | 51 | 48.66667 | 0 | 27 | 46 | 55 | 2.1 | 0.9 | 0.25 | 483.592 | 320.9445 | 319.0816 | 0 | 11.2 | 11.05 | 9.47 | 2.6 | 8.6 | 90 | 150 | 56 | 7 | 9 | 8.2 | 11 | 6.6 | 6.8 | 6 | 6.6 | 5.8 | 7.4 | 58 | 58 | 87 | 87 | 58 | 56 | 58 | 58 | 58 | 58 | 300 | 0 | 24 | 24 | 0 | 484.35 | 484.35 | 0 | 15 | 34.3404 | 33.1686 | 161.1085 | 47.55475 | 23.02979 | -3.080635 | 228.6124 | 91.27381 | 8.72619 | 2.62041 | 2.983333 | 2.116667 | 1.233333 | 0.1 | 0 | 73 | 48451.1 | 3708.047 | 8.78412 | 8.164729 | 420.6826 | 382.8492 | 99.62137 | 10.236 | 0 | 0.8891144 | 40.725 | 11730 | 8 | 33.66667 | 56 | 115 | 23 | 201 | 340 | 3.2 | 2.2 | 1.4 | 0.1 | 12 | 12.5 | 3 | 60.23333 | 174 | 0 | 16 | 17 | 16 | 27 | 3 | 538.1188 | 454.2699 | 425.5808 | 430.4511 | 1.277155 | -9.158183 | -289.9926 | 597.5 | -14.66667 | 0.2666667 | 605.18925 | 12.5 | 15.55901 | 6.361058 | 21.92007 | 20.0085 | 13.25792 | 28.49687 | 194.6228 | 187 | 202 | 295.9618 | 287 | 300 | 297.745 | 287 | 303 | 299.7078 | 291 | 307 | 2.999182 | 2.4 | 3.6 | 2.111248 | 1.9 | 2.4 | 1.225508 | 1 | 1.4 | 0.07982871 | 0 | 0.2 | 894.9299 | 881.6996 | 905.932 | 9.759732 | 1.450307 | 21.65456 | 60.1159 | 62.08741 | 35.05936 | 566.25 | 1.390622 | 1.181422 | 0.7445447 | 0.7216794 | 125.5018 | 185.0342 | 228.9938 | 363.1761 | 2.9 | 3 | 3.3 | 3.3 | 2.8 | 3.9 | 9 | 2361.672 | 3500.93 | 0
2017-06-09 | 52.43 | 7.92 | 1.11 | 1.05 | 2.44 | 597 | 536.92 | 1 | 46137.98 | 10.325 | 934.576 | 893.5643 | 1818.169 | 311.5794 | 3375 | 798 | 566.432 | 523.0833 | 25786.8 | 250 | 10.78975 | 35.65759 | 897.9844 | 895.1037 | 903.5678 | 873.0295 |  | 899.0074 | 883.4933 | 902.7643 | 904.9254 | 828.3792 | 7.747 | 8 | 28.26953125 | 541.107 | 390.8 | 14.59 | -4.33 | 19.88304 | 44 | 2.5 | 1.0396 | 0.8 | 0.2 | 3.938977 | 76 | 161 | 636 | 13 | 30 | 6.083333 | 0 | 2 | 2 | 2 | 52 | 52 | 0 | 26 | 52 | 54 | 2.2 | 0.9 | 0.25 | 477.8276 | 319.0155 | 316.8587 | 0 | 11.15 | 11 | 8.6 | 5.5 | 8.57105 | 93 | 109 | 72 | [10 empty] | 56 | 56 | 84 | 84 | 56 | 56 | 56 | 56 | 56 | 56 | 400 | 0 | 24 | 24 | 0 | 397.08 | 397.08 | 0 | 12 | 66.84 | 33.37732 | 161.9092 | 49.55228 | 24.35488 | -2.954602 | 232.8618 | 90.80988 | 9.19012 | 2.65307 | 2.983333 | 2.116667 | 1.266667 | 0.1166667 | 0 | 25 | 49087.02 | 3754.233 | 8.859364 | 8.316493 | 420.3137 | 412.1705 | 99.59634 | 8.606 | 0 | 0.8993635 | 42.219 | 10100 | 9 | 34 | 57 | 111 | 25 | 206 | 357 | 3.3 | 2.2 | 1.4 | 0.2 | 14 | 12.33333 | 1.7 | 60.4 | 174 | 0 | 15 | 18 | 16 | 33 | 9 | 550.172 | 453.8998 | 425.8882 | 430.5306 | 1.600249 | -4.566809 | -281.5696 | 597.4444 | -17 | 0.3 | 605.1401 | 15 | 15.73302 | 7.533472 | 23.26649 | 21.87297 | 14.91799 | 29.288 | 194.5257 | 189 | 200 | 296.1736 | 292 | 300 | 297.6059 | 293 | 303 | 299.2743 | 293 | 309 | 3.052873 | 2.3 | 3.6 | 2.174546 | 1.9 | 2.4 | 1.283671 | 1.1 | 1.5 | 0.09401042 | 0 | 0.2 | 900.6828 | 896.3726 | 905.8682 | 3.629879 | 1.394094 | 7.559601 | 60.40015 | 62.20412 | 35.3317 | 513.125 | 1.399047 | 1.183848 | 0.7470591 | 0.7254126 | 131.2284 | 189.4579 | 224.8913 | 366.69 | 3 | 3 | 3.2 | 3.3 | 2.8 | 3 | 9 | 2519.850654 | 3663.424 | 0
2017-06-10 | 52.95 | 7.41 | 1.04 | 0.83 | 2.68 | 589 | 521.498 | 1 | 46520.24 | 10.54167 | 924.656 | 897.671 | 1849.336 | 309.8317 | 3000 | 730 | 559.801 | 527.2363 | 25937.6 | 250 | 8.095921 | 27.63097 | 896.1878 | 901.6416 | 907.3961 | 881.1636 |  | 899.1255 | 893.0999 | 905.0825 | 902.5671 | 828.6865 | 14.779 | 8 | 28.2725 | 541.099 | 417.8 | 10.44324 | -4.77 | 19.52587 | 37 | 2.5 | 1.006475 | 0.8 | 0.1 | 3.965062 | 72 | 158 | 636 | 14 | 33 | 6 | 0 | 2 | 2 | 2 | 53 | 52 | 0 | 30 | 51 | 63 | 2.2 | 5.4 | 5 | 472.4381 | 317.4289 | 315.4095 | 0 | 11.13 | 10.93 | 7.96 | 2.01 | 8.518453 | 96 | 112 | 82 | 5.2 | 5.6 | 9.4 | 8.6 | 9.2 | 8.2 | 6.8 | 5.8 | 4.8 | 5 | 60 | 60 | 90 | 90 | 60 | 60 | 60 | 60 | 60 | 60 | 500 | 0 | 24 | 24 | 0 | 322.44 | 322.44 | 0 | 10 | 44.058 | 33.29218 | 160.78 | 49.32199 | 23.58147 | -2.819688 | 230.8637 | 91.00691 | 8.993088 | 2.690139 | 3.016667 | 2.1 | 1.283333 | 0.06666667 | 0 | 45 | 49370.58 | 3781.102 | 8.05068 | 8.245133 | 420.7912 | 397.7811 | 99.56531 | 4.482 | 0 | 0.8853956 | 37.737 | 0 | 9 | 32 | 54.66667 | 115 | 25 | 204 | 360 | 3.2 | 2.2 | 1.4 | 0.1 | 15 | 11.5 | 2.35 | 60.56667 | 175 | 0 | 14 | 17 | 15 | 33 | 0 | 544.5794 | 451.6896 | 424.8249 | 431.4824 | 1.736388 | -3.412536 | -281.9159 | 596.6 | -27.33333 | 0.3333333 | 605.004 | 15 | 14.89344 | 6.685177 | 21.57862 | 20.69422 | 15.24222 | 28.76923 | 194.528 | 189 | 202 | 295.8533 | 290 | 305 | 297.5753 | 285 | 309 | 299.2876 | 291 | 309 | 3.056331 | 2.5 | 3.6 | 2.182399 | 1.8 | 3 | 1.301125 | 1.1 | 1.6 | 0.09063195 | 0 | 0.2 | 899.3113 | 885.6155 | 908.7169 | 5.769701 | 1.224416 | 9.22493 | 60.32353 | 61.51675 | 35.35765 | 511.953125 | 1.397536 | 1.174336 | 0.7502021 | 0.7228503 | 129.9747 | 183.0169 | 225.8933 | 364.635 | 3 | 3.1 | 3.3 | 3.3 | 2.8 | 2.9 | 8.77 | 2638.892 | 3799.728 | 0
2017-06-11 | 53.7 | 7.42 | 1.01 | 0.81 | 2.42 | 589 | 542.2528 | 1 | 46156.4 | 10.40833 | 934.3818 | 897.1759 | 1835.14 | 310.5762 | 2500 | 837 | 568.717 | 529.6638 | 26013 | 250 | 6.983632 | 27.76861 | 897.1249 | 899.8377 | 904.2967 | 884.0824 |  | 897.1231 | 894.816 | 902.9502 | 897.8058 | 826.0943 | 14.779 | 8 | 28.25114 | 541.099 | 538.1 | 8.87 | -4.32 | 19.2084 | 53 | 3 | 1.514872 | 0.7 | 0.2 | 3.774076 | 67 | 159 | 636 | 15 | 36 | 6.333333 | 0 | 2 | 2 | 2 | 52 | 51.66667 | 0 | 29 | 51 | 52 | 2.1 | 1.82 | 1.25 | 476.7665 | 318.2762 | 315.4528 | 0 | 11.2 | 10.93 | 8.96 | 1.82 | 8.513029 | 110 | 106 | 84 | 7 | 8.8 | 8 | 11 | 6.6 | 6.6 | 6 | 6.2 | 6.4 | 8.6 | 58 | 58 | 87 | 87 | 58 | 58 | 58 | 58 | 58 | 58 | 800 | 0 | 24 | 24 | 0 | 0 | 0 | 0 | 0 | 31.2528 | 33.58472 | 160.0469 | 47.66576 | 22.69258 | -3.019128 | 227.3861 | 91.348 | 8.652003 | 2.778008 | 3.25 | 2.116667 | 1.333333 | 0.08333333 | 0 | 42 | 49131.1 | 3768.277 | 7.846131 | 8.120934 | 421.5077 | 374.4582 | 99.57868 | 9.711 | 0 | 0.9206329 | 28.026 | 0 | 9 | 33.33333 | 55 | 120 | 25 | 203 | 360 | 3.4 | 2.2 | 1.5 | 0.1 | 16 | 10 | 3.6 | 59.7 | 175 | 0 | 15 | 17 | 14 | 32 | 4 | 541.0037 | 452.6165 | 424.7157 | 429.4458 | 1.170055 | -1.108658 | -286.8314 | 595.9091 | -37.66667 | 0.3666667 | 604.8926 | 15 | 13.45489 | 6.362343 | 19.81723 | 23.50949 | 18.39378 | 32.38766 | 194.177 | 190 | 199 | 296.0212 | 291 | 300 | 297.4859 | 290 | 304 | 299.2806 | 283 | 308 | 3.29902 | 2.5 | 3.8 | 2.081814 | 1.8 | 2.3 | 1.329366 | 1.1 | 1.5 | 0.09362269 | 0 | 0.2 | 898.8678 | 889.8503 | 907.0165 | 5.024784 | 2.156901 | 12.50243 | 59.65399 | 61.72427 | 35.53922 | 582.5 | 1.417577 | 1.112106 | 0.7518901 | 0.7226876 | 145.5267 | 155.286 | 228.5638 | 360.6968 | 3 | 3.1 | 3.3 | 3.3 | 2.8 | 3 | 8.7 | 2617.285 | 3700.945 | 0
2017-06-12 | 53.27 | 7.78 | 0.88 | 0.85 | 1.8 | 598 | 538.942 | 0.9993056 | 46425.06 | 10.375 | 939.3388 | 895.629 | 1825.124 | 312.2224 | 2793.607 | 755 | 571.8409 | 532.6963 | 26013 | 250 | 9.984693 | 34.25224 | 900.1946 | 903.6758 | 902.2833 | 875.1323 |  | 896.9271 | 885.9711 | 905.219 | 897.5992 | 830.4631 | 14.779 | 5 | 28.52067 | 546.019 | 520.9 | 8.87 | -4.73 | 18.89095 | 44 | 2.5 | 1.000042 | 0.8 | 0.1 | 4.365047 | 82 | 157 | 636 | 16 | 40 | 6.5 | 0 | 2 | 2 | 2 | 51.33333 | 47.66667 | 0 | 28 | 46 | 52 | 2.1 | 1 | 0.75 | 478.9355 | 320.2006 | 317.185 | 0 | 11.15 | 10.91 | 8.6 | 1.42 | 8.39896 | 94 | 126 | 67 | 5.8 | 6 | 10.2 | 9.8 | 10.8 | 9.2 | 8 | 7.4 | 6.8 | 6.2 | 58 | 58 | 85 | 85 | 58 | 58 | 60 | 60 | 60 | 58 | 900 | 0 | 23.98333 | 23.98333 | 0 | 697.48 | 697.48 | 2 | 18 | 54.462 | 33.31774 | 161.3774 | 49.51929 | 23.65475 | -2.988138 | 231.5633 | 91.07518 | 8.924818 | 2.801674 | 3.166667 | 2.166667 | 1.35 | 0.1 | 0 | 41 | 49215.68 | 3782.91 | 7.763875 | 8.270119 | 420.3667 | 398.997 | 99.54566 | 5.976 | 0 | 0.9012408 | 22.05 | 0 | 9 | 35 | 54.33333 | 117 | 25 | 205 | 360 | 3.7 | 2.4 | 1.5 | 0.1 | 17 | 10.66667 | 4.4 | 60.14 | 175 | 0 | 15 | 17 | 14 | 32 | 6 | 548.1316 | 452.3664 | 426.4951 | 429.9593 | 1.462373 | -3.359474 | -286.0171 | 596.1178 | -39 | 0.3993056 | 605.5849 | 15 | 14.34239 | 7.450473 | 21.79286 | 22.92636 | 16.25385 | 30.54602 | 194.0246 | 185 | 201 | 295.9359 | 292 | 302 | 297.6712 | 293 | 302 | 299.4313 | 291 | 312 | 3.347941 | 2.8 | 3.8 | 2.194648 | 1.9 | 2.4 | 1.325156 | 1.2 | 1.5 | 0.07862847 | 0 | 0.2 | 897.8738 | 890.5997 | 905.7213 | 6.644402 | 1.976725 | 14.05152 | 60.0601 | 61.33518 | 35.27983 | 528.671875 | 1.418493 | 1.184492 | 0.7475548 | 0.7198399 | 167.0629 | 177.2854 | 228.9912 | 362.1847 | 3 | 3.1 | 3.3 | 3.4 | 2.5 | 2.9 | 8.4 | 2478.675 | 3717.194 | 0
2017-06-13 | 52.69 | 8.51 | 0.91 | 0.71 | 2 | 608 | 547.3196 | 0.9979167 | 46284.59 | 10.34167 | 952.0367 | 896.527 | 1824.106 | 313.3228 | 2713.987 | 813 | 581.0623 | 545.2983 | 25862.2 | 250 | 9.633487 | 34.40016 | 899.4284 | 903.5844 | 902.5515 | 877.1945 |  | 899.5181 | 888.1827 | 905.2295 | 899.4338 | 827.5625 | 4.434 | 8 | 28.69915 | 547.474 | 559 | 17.12 | -4.17 | 18.49414 | 33 | 2 | 0.9785417 | 0.8 | 0.1 | 4.057295 | 79 | 156 | 636 | 17 | 43 | 6.833333 | 0 | 2 | 2 | 2 | 49.66667 | 47.66667 | 0 | 29 | 50 | 52 | 2.2 | 0.5 | 0.25 | 493.2894 | 321.6534 | 316.8276 | 0 | 11.1 | 10.93 | 8.9 | 4.45 | 8.232602 | 183 | 128 | 69 | 5.4 | 5.6 | 8.6 | 8.2 | 9.2 | 8 | 6.8 | 5.8 | 5.2 | 5.4 | 58 | 58 | 89 | 89 | 58 | 58 | 58 | 58 | 58 | 58 | 900 | 0 | 23.95 | 23.95 | 0 | 648.6 | 648.6 | 2 | 16 | 52.7196 | 32.57311 | 162.7001 | 52.59167 | 25.72809 | -2.644165 | 238.3757 | 90.31616 | 9.683842 | 2.847326 | 3.216667 | 2.283333 | 1.333333 | 0.1166667 | 0 | 40 | 49322.49 | 3773.369 | 8.100263 | 8.513416 | 419.7721 | 435.5896 | 99.52728 | 5.229 | 0 | 0.9001967 | 16.821 | 0 | 9 | 34.66667 | 54.66667 | 120 | 25 | 205 | 360 | 4 | 2.4 | 1.4 | 0.2 | 18 | 10.25 | 5.1 | 59.79333 | 145 | 0 | 16 | 17 | 14 | 30 | 7 | 557.1818 | 451.138 | 425.6297 | 429.7982 | 1.3858 | -4.16297 | -283.257 | 597.1276 | -30.33333 | 0.4305556 | 606.2089 | 15 | 19.41862 | 7.844475 | 27.26309 | 21.69 | 16.78558 | 28.12077 | 194.0888 | 189 | 201 | 295.7663 | 291 | 303 | 297.5168 | 293 | 307 | 299.4516 | 289 | 310 | 3.329385 | 2.5 | 4.8 | 2.280537 | 1.9 | 2.5 | 1.343346 | 1.1 | 1.5 | 0.08983449 | 0 | 0.2 | 897.3085 | 885.5763 | 907.4957 | 8.145412 | 2.015584 | 16.38906 | 59.74417 | 61.98365 | 34.41089 | 720.15625 | 1.422933 | 1.198509 | 0.7514826 | 0.7249983 | 191.9759 | 186.3657 | 224.8603 | 365.44 | 3 | 3.1 | 3.3 | 3.3 | 2.4 | 2.9 | 8.6 | 2406.924 | 3593.654 | 0
2017-06-14 | 52.83 | 8.5 | 0.86 | 0.74 | 2 | 614 | 560.4348 | 1 | 46274.62 | 10.25 | 960.8243 | 893.9056 | 1797.332 | 315.9484 | 2833.333 | 746 | 589.4514 | 543.3365 | 25786.8 | 250 | 13.42364 | 45.28756 | 902.8011 | 904.3955 | 901.0795 | 869.3912 |  | 899.0094 | 877.3685 | 903.2937 | 899.3426 | 820.5303 | 0 | 8 | 28.66972 | 548.32 | 553.4 | 17.99 | -4.45 | 18.13704 | 50 | 3 | 0.9620196 | 0.7 | 0.1 | 8.193468 | 76 | 153 | 636 | 18 | 46 | 6.166667 | 0 | 2 | 2 | 2 | 51.33333 | 47.66667 | 0 | 30 | 50 | 51 | 2.2 | 0.8 | 0.25 | 496.1755 | 323.677 | 319.6647 | 0 | 11.19 | 10.96 | 7.91 | 2.36 | 8.213409 | 94 | 124 | 26 | 8.2 | 9.2 | 8.2 | 11.2 | 6.8 | 6.6 | 6 | 6.6 | 6 | 7.2 | 56 | 56 | 84 | 84 | 56 | 56 | 56 | 56 | 56 | 56 | 900 | 0 | 24 | 24 | 0 | 396.46 | 396.46 | 0 | 12 | 38.9748 | 33.31746 | 164.3823 | 54.03076 | 27.74293 | -2.496747 | 243.6592 | 89.63873 | 10.36127 | 2.863606 | 3.733333 | 2.466667 | 1.45 | 0.1 | 0 | 35 | 49132.65 | 3719.308 | 9.510399 | 8.702114 | 420.4372 | 475.9615 | 99.57062 | 5.687 | 0 | 0.9127603 | 23.544 | 12410 | 10 | 33.66667 | 55 | 121 | 24 | 204 | 360 | 4 | 2.6 | 1.6 | 0.1 | 20 | 9.5 | 4.2 | 60.33333 | 175 | 0 | 17 | 17 | 14 | 30 | 13 | 566.6858 | 453.392 | 427.3516 | 431.2849 | 1.645493 | -0.9445081 | -278.0332 | 598.333 | -15.66667 | 0.4638889 | 606.7655 | 15 | 16.97456 | 8.629377 | 25.60394 | 20.55734 | 15.94258 | 26.43475 | 193.3609 | 186 | 201 | 295.4501 | 291 | 300 | 297.3844 | 293 | 302 | 299.4306 | 293 | 307 | 3.760763 | 3 | 4.6 | 2.48775 | 2.1 | 2.8 | 1.468741 | 1.3 | 1.7 | 0.1254479 | 0 | 0.2 | 898.0485 | 882.415 | 907.2733 | 7.760518 | 1.284526 | 24.59682 | 60.29243 | 62.72289 | 35.25389 | 692.1875 | 1.428707 | 1.210662 | 0.7580922 | 0.7302491 | 199.3976 | 190.1841 | 219.8961 | 369.861 | 3 | 3.1 | 3.3 | 3.3 | 2.6 | 2.9 | 8.86 | 2537.381 | 3758.636 | 0
2017-06-15 | 52.32 | 8.91 | 0.89 | 0.66 | 2.14 | 624 | 561.9916 | 1 | 46344.27 | 10.21667 | 966.9663 | 894.1239 | 1800.636 | 318.6711 | 2708.333 | 804 | 592.6061 | 553.5244 | 25937.6 | 250 | 13.28748 | 47.12975 | 903.0746 | 897.1308 | 905.379 | 870.0732 |  | 899.2835 | 879.214 | 904.7119 | 903.0556 | 819.0676 | 0 | 8 | 29.13367 | 557.12 | 535.1 | 17.99 | -4.23 | 18.65898 | 30 | 3 | 0.9633918 | 0.6 | 0.3 | 1.162998 | 73 | 153 | 636 | 19 | 49 | 6.666667 | 0 | 2 | 2 | 2 | 51 | 47.66667 | 0 | 26 | 45 | 50 | 2.1 | 0.9 | 0.25 | 507.5825 | 326.6658 | 321.9762 | 0 | 11.2 | 10.94 | 9.14 | 11.8 | 8.195409 | 103 | 116 | 47 | 5.4 | 5.8 | 9.8 | 9.6 | 10.4 | 8.6 | 7.4 | 6.6 | 5.4 | 5.6 | 60 | 60 | 90 | 90 | 60 | 60 | 60 | 60 | 60 | 60 | 900 | 0 | 24 | 24 | 0 | 557.47 | 557.47 | 2 | 13 | 52.5216 | 33.17214 | 165.0313 | 55.82798 | 29.32038 | -2.055193 | 248.1244 | 89.01149 | 10.98851 | 2.782758 | 3.433333 | 2.45 | 1.466667 | 0.1 | 0 | 53 | 49595.54 | 3749.178 | 9.795211 | 8.861587 | 419.5163 | 515.9388 | 99.55032 | 5.229 | 0 | 0.9006276 | 18.315 | 0 | 10 | 34.66667 | 55.33333 | 120 | 33 | 204 | 355 | 3.6 | 2.7 | 1.6 | 0.1 | 21 | 9.333333 | 4.9 | 61 | 175 | 0 | 15 | 16 | 13 | 24 | 9 | 575.6417 | 452.7428 | 425.8954 | 431.0988 | 1.705275 | -7.462416 | -287.7254 | 600.0445 | 9 | 0.4972222 | 607.9147 | 15 | 19.38685 | 9.479217 | 28.86607 | 21.43484 | 14.76237 | 28.83408 | 193.9508 | 186 | 200 | 295.5273 | 287 | 303 | 297.439 | 292 | 303 | 299.416 | 289 | 311 | 3.445497 | 2.6 | 4.4 | 2.462637 | 2.1 | 2.9 | 1.436734 | 1.3 | 1.6 | 0.1007049 | 0 | 0.2 | 898.5251 | 887.4803 | 921.2451 | 7.036706 | 1.052144 | 19.03576 | 60.68667 | 62.91744 | 34.70918 | 791.5625 | 1.414373 | 1.210362 | 0.7574621 | 0.7252038 | 202.7442 | 192.1027 | 220.563 | 366.5651 | 3 | 3.1 | 3.3 | 3.3 | 2.7 | 3 | 9.8 | 2417.524 | 3621.517 | 0
2017-06-16 | 51.37 | 8.75 | 0.89 | 0.59 | 1.92 | 626 | 571.6244 | 1 | 46187.84 | 10.49167 | 962.8788 | 895.6446 | 1812.365 | 318.4133 | 3333.333 | 820 | 593.1766 | 551.4066 | 25711.4 | 250 | 9.168061 | 30.13499 | 896.2427 | 897.0618 | 904.9299 | 877.6508 |  | 899.8168 | 889.3432 | 904.4669 | 904.2018 | 819.0068 | 0 | 5 | 29.14543 | 555.88 | 523.3 | 17.99 | -4.9 | 18.55786 | 28 | 2 | 0.9365856 | 0.8 | 0.1 | 1.270137 | 71 | 151 | 637 | 20 | 52 | 8 | 0 | 2 | 2 | 2 | 50.66667 | 47.33333 | 0 | 30 | 50 | 52 | 2.2 | 0.8 | 0.25 | 506.7089 | 325.7827 | 322.3446 | 0 | 11.18 | 10.9 | 8 | 6.18 | 8.297253 | 116 | 112 | 94 | 7 | 7.2 | 8.6 | 9.2 | 7 | 7.2 | 6.6 | 5 | 5.2 | 6 | 56 | 56 | 84 | 84 | 56 | 56 | 56 | 56 | 56 | 56 | 600 | 0 | 24 | 24 | 0 | 268.66 | 268.66 | 0 | 8 | 34.9644 | 33.74325 | 165.2037 | 55.78845 | 30.51217 | -1.925187 | 249.5792 | 88.54593 | 11.45407 | 2.727791 | 3.216667 | 2.55 | 1.5 | 0.1 | 0 | 30 | 49192.3 | 3709.584 | 8.956182 | 8.913542 | 421.4401 | 555.2592 | 99.46287 | 0.615 | 0 | 0.913138 | 29.52 | 11820 | 11 | 33.66667 | 58 | 123 | 25 | 205 | 330 | 3.5 | 2.8 | 1.6 | 0.1 | 22 | 10.33333 | 3.9 | 61.13333 | 175 | 0 | 15 | 15 | 14 | 21 | 14 | 581.5392 | 454.404 | 425.4855 | 430.8729 | 1.974994 | -10.62169 | -290.0499 | 601.667 | 35.66667 | 0.5305556 | 609.0452 | 15 | 17.8825 | 10.02569 | 27.90819 | 23.05844 | 16.62995 | 30.58493 | 194.4188 | 188 | 200 | 295.4326 | 279 | 305 | 297.2031 | 289 | 304 | 299.0881 | 289 | 312 | 3.153545 | 2.5 | 3.8 | 2.504595 | 1.9 | 2.9 | 1.456811 | 1.2 | 1.6 | 0.1024653 | 0 | 0.2 | 898.3414 | 870.2657 | 913.3237 | 7.244875 | 0.5484924 | 23.6647 | 61.15283 | 62.96931 | 35.52623 | 747.5 | 1.386647 | 1.215193 | 0.7652751 | 0.7293915 | 188.1764 | 196.4125 | 216.7301 | 369.0093 | 3 | 3.1 | 3.3 | 3.3 | 2.6 | 2.8 | 7.62 | 2930.381 | 4117.111 | 0
2017-06-17 | 52.12 | 8.87 | 1 | 0.63 | 2.16 | 626 | 568.66 | 1 | 46347.9 | 10.375 | 970.6775 | 898.4066 | 1821.308 | 318.4856 | 3250 | 830 | 601.1015 | 559.8364 | 26163.8 | 250 | 7.868453 | 29.25053 | 894.7518 | 899.4247 | 907.1745 | 882.8807 |  | 901.6185 | 896.9028 | 906.0936 | 895.6164 | 819.9543 | 0 | 8 | 29.26986 | 558.88 | 573.1 | 6.346406 | -4.41 | 18.12137 | 39 | 2.5 | 0.9757784 | 0.8 | 0.1 | 2.916035 | 69 | 149 | 637 | 21 | 55 | 5.916667 | 0 | 2 | 2 | 2 | 51 | 46.33333 | 0 | 31 | 52 | 53 | 2.1 | 0.8 | 0.25 | 512.9427 | 326.431 | 321.696 | 0 | 11.09 | 10.84 | 7.84 | 2.24 | 8.255183 | 164 | 128 | 69 | 7 | 8.8 | 8 | 11 | 6.8 | 6.6 | 6 | 6.4 | 6.6 | 8.8 | 56 | 56 | 84 | 84 | 56 | 56 | 56 | 56 | 56 | 56 | 600 | 0 | 24 | 24 | 0 | 453.67 | 453.67 | 0 | 13 | 48.99 | 33.08394 | 165.9696 | 57.82481 | 31.58762 | -1.609599 | 253.7725 | 88.18705 | 11.81295 | 2.723754 | 2.783333 | 4.1 | 1.466667 | 0.1166667 | 0 | 40 | 49104.25 | 3716.705 | 9.026074 | 9.063302 | 420.3702 | 571.7433 | 99.45186 | 8.964 | 0 | 0.9084026 | 20.556 | 0 | 11 | 31 | 54.33333 | 115 | 24 | 206 | 345 | 3.3 | 6.8 | 1.6 | 0.2 | 23 | 11.5 | 4.6 | 60.96667 | 175 | 0 | 15 | 17 | 15 | 32 | 18 | 585.3238 | 453.0341 | 424.3762 | 430.388 | 2.106116 | -4.469917 | -279.4631 | 603.0985 | 62.33333 | 0.5638889 | 610.0427 | 15 | 22.33362 | 10.40813 | 32.74175 | 23.88332 | 15.89069 | 31.72623 | 194.8315 | 173 | 205 | 292.1387 | 169 | 315 | 297.293 | 284 | 310 | 299.6814 | 288 | 320 | 2.870627 | 2.4 | 3.7 | 4.509545 | 2.4 | 9.5 | 1.49101 | 1.2 | 3.5 | 0.1311215 | 0 | 0.2 | 898.7638 | 890.59 | 903.7975 | 6.750746 | 4.178741 | 10.86662 | 60.74124 | 62.41164 | 35.4225 | 775 | 1.364086 | 1.328251 | 0.7705858 | 0.7324925 | 179.4865 | 248.4574 | 220.4679 | 372.2054 | 3 | 3.1 | 3.3 | 3.3 | 2.5 | 3.1 | 7.2 | 3102.421 | 4254.626 | 0
2017-06-18 | 51.61 | 8.78 | 1.04 | 0.64 | 2.04 | 612 | 572.6416 | 1 | 46196.65 | 10.30833 | 967.5247 | 898.3087 | 1845.079 | 317.7861 | 2791.667 | 828 | 595.7531 | 556.1364 | 25786.8 | 250 | 6.681976 | 23.53312 | 895.0179 | 902.1716 | 902.3699 | 886.0447 |  | 903.0436 | 897.5413 | 901.9716 | 899.0534 | 815.3635 | 14.909 | 8 | 29.27059 | 561.469 | 575.9 | 5.18 | -4.83 | 17.76425 | 46 | 2.5 | 0.9701303 | 0.8 | 0.1 | 15.02022 | 66 | 148 | 637 | 22 | 58 | 6.833333 | 0 | 2 | 2 | 2 | 51 | 48 | 0 | 31 | 52 | 55 | 2.1 | 1.7 | 0.75 | 505.8308 | 325.0482 | 322.0576 | 0 | 11.06 | 10.94 | 9.77 | 1.81 | 8.265806 | 102 | 142 | 75 | 5.4 | 5.6 | 8.6 | 8.8 | 9.2 | 8.2 | 6.8 | 5.8 | 5.2 | 5.4 | 60 | 60 | 90 | 90 | 60 | 60 | 60 | 60 | 60 | 60 | 700 | 0 | 24 | 24 | 0 | 0 | 0 | 0 | 0 | 31.6416 | 32.541 | 164.9949 | 56.22001 | 29.62082 | -1.88663 | 248.9491 | 88.85949 | 11.14051 | 2.792663 | 3.266667 | 3.033333 | 1.333333 | 0.1 | 0 | 34 | 49251.91 | 3730.922 | 9.340043 | 8.89104 | 419.6584 | 522.9525 | 99.51816 | 2.988 | 0 | 0.9356889 | 17.568 | 0 | 11 | 33.33333 | 55 | 140 | 24 | 208 | 338 | 4.1 | 3.3 | 1.4 | 0.2 | 24 | 12 | 5 | 60.06667 | 175 | 0 | 17 | 16 | 14 | 28 | 13 | 575.4563 | 452.0399 | 423.9942 | 429.7005 | 1.965985 | -1.712921 | -275.1143 | 603.5931 | 75 | 0.5972222 | 610.9799 | 15 | 22.99865 | 9.366845 | 32.3655 | 23.00409 | 15.64429 | 30.79244 | 194.3426 | 181 | 204 | 294.6985 | 280 | 301 | 297.5637 | 290 | 309 | 299.5488 | 293 | 311 | 3.174162 | 2.7 | 4.2 | 2.962359 | 2.7 | 3.3 | 1.310715 | 1.1 | 1.5 | 0.07795718 | 0 | 0.2 | 898.9007 | 891.8958 | 903.1622 | 5.756778 | 2.497482 | 12.36797 | 60.28483 | 62.4635 | 33.56787 | 721.25 | 1.39997 | 1.250276 | 0.7591756 | 0.7281423 | 198.8645 | 202.9036 | 223.8361 | 367.1204 | 3 | 3.1 | 3.3 | 3.3 | 2.3 | 2.9 | 7.2 | 2987.456 | 4065.755 | 0
2017-06-19 | 51.88 | 8.69 | 0.91 | 0.68 | 1.74 | 615 | 561.686 | 1 | 46377.06 | 10.20833 | 960.9128 | 897.0414 | 1842.467 | 315.5502 | 2958.333 | 833 | 596.2222 | 553.3199 | 25937.6 | 250 | 6.977653 | 31.00688 | 889.2572 | 898.8242 | 901.5948 | 889.5016 |  | 900.4129 | 899.7963 | 899.9031 | 903.8442 | 816.6999 | 14.909 | 5 | 29.26766 | 561.109 | 526.5 | 6.637366 | -4.19 | 16.97072 | 35 | 3 | 0.9939994 | 0.7 | 0.1 | 1.240945 | 64 | 147 | 637 | 24 | 61 | 6.5 | 0 | 2 | 2 | 2 | 52 | 46.66667 | 22.79 | 28 | 48 | 52 | 2.1 | 0.7 | 0.25 | 493.7466 | 322.8757 | 320.1888 | 0 | 11.12 | 10.94 | 8.1 | 2.25 | 8.240658 | 112 | 136 | 68 | 7 | 6.6 | 10.2 | 9.8 | 10.4 | 9.6 | 8.4 | 7.2 | 7.6 | 6.8 | 58 | 58 | 86 | 86 | 58 | 58 | 58 | 58 | 58 | 58 | 600 | 0 | 24 | 24 | 0 | 660.42 | 660.42 | 2 | 17 | 37.266 | 32.78175 | 164.6007 | 56.29302 | 29.66561 | -1.941963 | 248.6174 | 88.84887 | 11.15113 | 2.787307 | 2.883333 | 2.916667 | 1.35 | 0.1166667 | 0 | 40 | 49507.69 | 3740.641 | 10.57053 | 8.879191 | 420.7408 | 514.4596 | 99.59016 | 5.127 | 0 | 0.9133106 | 24.291 | 11850 | 12 | 34.66667 | 58 | 115 | 25 | 205 | 360 | 2.9 | 3 | 1.5 | 0.2 | 25 | 11.5 | 4.1 | 60.1 | 175 | 0 | 17 | 16 | 16 | 28 | 14 | 575.0397 | 451.379 | 424.432 | 428.4707 | 1.973464 | -2.754505 | -278.2261 | 604.1936 | 90.66667 | 0.6305556 | 611.9763 | 15 | 21.23566 | 9.451951 | 30.68761 | 22.10705 | 16.08524 | 28.30234 | 194.8636 | 186 | 204 | 294.6813 | 290 | 301 | 297.4521 | 287 | 306 | 299.2791 | 291 | 319 | 2.864341 | 2.5 | 3.4 | 2.896946 | 2.5 | 3.3 | 1.35488 | 1.2 | 1.5 | 0.1121273 | 0 | 0.2 | 898.721 | 892.7719 | 905.0241 | 5.4357 | 2.98027 | 11.19927 | 60.17919 | 62.2949 | 34.34604 | 1050.625 | 1.36384 | 1.248481 | 0.7601806 | 0.7335069 | 168.2248 | 210.5647 | 218.9638 | 371.7131 | 3 | 3.1 | 3.3 | 3.4 | 2.8 | 2.8 | 7 | 2882.27538 | 4163.95 | 0
2017-06-20 | 53.24 | 8.6 | 0.88 | 0.66 | 1.84 | 610 | 550.9464 | 0.9993056 | 46180.51 | 10.09167 | 967.005 | 894.2752 | 1852.624 | 314.9887 | 1626.129 | 809 | 596.1057 | 562.0604 | 25937.6 | 250 | 12.22986 | 39.37885 | 877.9925 | 907.1914 | 908.2044 | 880.8817 |  | 905.8001 | 892.6138 | 887.2423 | 895.6738 | 808.9318 | 14.909 | 8 | 29.13737 | 559.709 | 478 | 15.85 | -4.62 | 16.22058 | 40 | 2.5 | 0.974377 | 0.8 | 0.1 | 1.327898 | 61 | 145 | 637 | 26 | 64 | 7.666667 | 0 | 2 | 2 | 2 | 50 | 44.33333 | 0 | 32 | 51 | 52 | 2.1 | 0.6 | 0.25 | 491.5645 | 321.5083 | 319.7284 | 0 | 11.15 | 11.07 | 9.3 | 8.75 | 8.271226 | 116 | 125 | 72 | 7 | 8.6 | 7.8 | 11 | 7.2 | 6.8 | 6 | 6.6 | 6.8 | 8.4 | 56 | 56 | 85 | 85 | 56 | 56 | 56 | 56 | 56 | 56 | 500 | 0 | 23.98333 | 23.98333 | 0 | 411.07 | 411.07 | 0 | 13 | 44.8764 | 31.75608 | 162.4155 | 53.53624 | 26.62946 | -2.475684 | 240.1055 | 89.94035 | 10.05965 | 2.806141 | 2.7 | 2.383333 | 1.25 | 0.05 | 0 | 32 | 49474.67 | 3762.87 | 9.2004 | 8.575196 | 420.7372 | 458.4354 | 99.57019 | 6.723 | 0 | 0.9031908 | 17.568 | 0 | 12 | 32 | 58.33333 | 115 | 24 | 206 | 360 | 2.9 | 2.8 | 1.3 | 0.1 | 26 | 10.75 | 5 | 58.76667 | 175 | 0 | 18 | 17 | 15 | 31 | 8 | 558.809 | 450.4536 | 423.9869 | 429.5048 | 1.85075 | 1.460389 | -279.9169 | 604.5049 | 101.3333 | 0.6631944 | 612.6443 | 15 | 23.38096 | 8.139577 | 31.52054 | 21.42511 | 16.22791 | 26.34398 | 195.2741 | 189 | 200 | 295.8902 | 292 | 300 | 297.7765 | 293 | 303 | 299.326 | 293 | 306 | 2.599957 | 2.2 | 3.1 | 2.263311 | 1.9 | 2.7 | 1.24369 | 1.1 | 1.5 | 0.06389931 | 0 | 0.2 | 894.9094 | 818.2213 | 908.3188 | 11.50777 | 3.518372 | 133.2409 | 58.48 | 62.45054 | 33.4771 | 1090.546875 | 1.359395 | 1.20498 | 0.751555 | 0.726664 | 166.9863 | 192.3146 | 217.0487 | 366.3486 | 3 | 3.1 | 3.3 | 3.3 | 2.1 | 2.8 | 7 | 2888.391 | 4170.066 | 0
2017-06-21 | 51.56 | 8.47 | 0.84 | 0.74 | 1.6 | 614 | 567.0776 | 1 | 46348.66 | 10.25833 | 975.1792 | 893.1984 | 1827.175 | 319.113 | 2458.333 | 774 | 600.4943 | 563.6116 | 25862.2 | 250 | 11.0726 | 44.05278 | 891.5279 | 899.0864 | 901.5286 | 873.7308 |  | 903.9395 | 885.3366 | 897.2391 | 898.4855 | 809.1338 | 15.473 | 5 | 29.26969 | 560.793 | 583.9 | 15.85 | -4.06 | 15.46627 | 35 | 3 | 0.9536481 | 0.7 | 0.1 | 1.812041 | 61 | 144 | 637 | 28 | 67 | 5.5 | 0 | 2 | 2 | 2 | 50.66667 | 45.66667 | 0 | 30 | 50 | 52 | 2.2 | 0.7 | 0.25 | 507.4724 | 325.079 | 324.7358 | 0 | 11.26 | 11 | 8.3 | 2.53 | 8.355062 | 103 | 140 | 70 | 5.4 | 5.6 | 8.6 | 8.8 | 9.2 | 8.2 | 6.8 | 5.8 | 5.2 | 5.4 | 56 | 56 | 83 | 87 | 56 | 56 | 94 | 56 | 56 | 56 | 500 | 0 | 24 | 24 | 0 | 375.53 | 375.53 | 0 | 12 | 47.5476 | 33.07729 | 165.4062 | 57.76218 | 30.81171 | -1.765852 | 252.2143 | 88.48366 | 11.51634 | 2.890632 | 2.866667 | 2.35 | 1.366667 | 0.08333333 | 0 | 40 | 48736.91 | 3679.53 | 9.545795 | 9.007652 | 420.527 | 535.843 | 99.51865 | 4.482 | 0 | 0.9235792 | 13.086 | 0 | 12 | 32.66667 | 58 | 120 | 25 | 206 | 356 | 3.2 | 2.5 | 1.5 | 0.1 | 27 | 9.5 | 5.7 | 60.36667 | 175 | 0 | 16 | 16 | 14 | 30 | 12 | 574.9184 | 451.662 | 426.1648 | 429.1507 | 2.110784 | 0.6479234 | -279.9318 | 604.9572 | 116 | 0.6965278 | 613.4458 | 15 | 19.70881 | 9.822775 | 29.53159 | 23.07907 | 18.18627 | 30.32554 | 194.8093 | 182 | 203 | 295.7295 | 287 | 300 | 297.4853 | 282 | 303 | 299.4589 | 290 | 318 | 2.885634 | 2.1 | 3.6 | 2.337594 | 1.9 | 2.7 | 1.38114 | 1.1 | 1.6 | 0.09987616 | 0 | 0.2 | 894.7868 | 876.3512 | 903.9741 | 8.232051 | 4.324295 | 18.17735 | 59.99728 | 61.87989 | 35.64297 | 679.21875 | 1.360342 | 1.204427 | 0.756723 | 0.7286183 | 157.6661 | 187.3701 | 213.9193 | 368.8765 | 3 | 3.1 | 3.3 | 3.3 | 2.2 | 2.8 | 6.6 | 2901.844 | 4148.994 | 0
2017-06-22 | 52.19 | 8.55 | 0.86 | 0.59 | 2.32 | 608 | 553.8636 | 1 | 46276.75 | 10.04167 | 956.8428 | 893.6974 | 1826.286 | 316.2849 | 2125 | 756 | 588.0519 | 551.5903 | 25937.6 | 240 | 8.035948 | 32.94553 | 882.1592 | 887.6899 | 903.37 | 898.7895 |  | 891.8049 | 902.583 | 889.4851 | 898.0932 | 810.1335 | 20.426 | 8 | 29.26774 | 563.466 | 558.1 | 15.85 | -4.54 | 14.79142 | 12 | 1 | 1.052975 | 0.9 | 0.2 | 4.783664 | 61 | 146 | 638 | 30 | 70 | 6.833333 | 0 | 2 | 2 | 2 | 51.66667 | 47 | 0 | 30 | 51 | 54 | 2.1 | 0.9 | 0.25 | 494.9383 | 322.4176 | 321.7505 | 0 | 11.19 | 10.78 | 9.4 | 2.15 | 8.498621 | 105 | 124 | 65 | 8.8 | 9 | 8 | 11 | 5.6 | 5.2 | 5 | 5.4 | 5.8 | 6.2 | 56 | 56 | 85 | 86 | 56 | 56 | 58 | 56 | 56 | 56 | 300 | 0 | 24 | 24 | 0 | 354.46 | 354.46 | 0 | 11 | 47.4036 | 33.39067 | 163.2035 | 54.03614 | 27.11678 | -2.720393 | 241.636 | 89.90366 | 10.09634 | 2.961668 | 2.833333 | 2.183333 | 1.283333 | 0.06666667 | 0 | 35 | 48372.12 | 3668.597 | 8.544719 | 8.629858 | 420.9285 | 462.0678 | 99.52822 | 3.33 | 0 | 0.9109599 | 20.556 | 10800 | 13 | 31 | 57.66667 | 125 | 24 | 203 | 321 | 3.3 | 2.4 | 1.5 | 0.2 | 28 | 13.25 | 4.6 | 59.86667 | 175 | 0 | 16 | 15 | 14 | 32 | 8 | 555.8063 | 451.6728 | 425.8294 | 430.2825 | 2.009631 | -6.132057 | -292.5558 | 605.0955 | 124.6667 | 0.7298611 | 614.1268 | 15 | 15.39029 | 8.240532 | 23.63082 | 24.76768 | 18.14736 | 32.76378 | 194.6743 | 190 | 202 | 296.0967 | 287 | 307 | 297.5534 | 279 | 307 | 299.5075 | 276 | 321 | 2.939923 | 2.2 | 3.5 | 2.205619 | 1.8 | 2.6 | 1.31819 | 1.1 | 1.6 | 0.07204051 | 0 | 0.2 | 894.2898 | 884.2572 | 899.6996 | 6.869227 | 3.142601 | 14.11637 | 59.66931 | 61.93176 | 35.17607 | 712.65625 | 1.357179 | 1.205558 | 0.7535142 | 0.7228649 | 156.6365 | 190.6399 | 215.4415 | 363.7823 | 3 | 3 | 3.2 | 3.3 | 2.2 | 2.8 | 7.4 | 2924.266 | 4201.626 | 0
2017-06-23 | 52.07 | 8.32 | 0.94 | 0.79 | 2.46 | 610 | 549.058 | 1 | 46278.03 | 10.15 | 944.1107 | 899.3675 | 1774.065 | 312.9792 | 3166.667 | 839 | 582.473 | 535.4435 | 26088.4 | 250 | 5.194736 | 18.39509 | 891.6887 | 903.6949 | 905.1685 | 901.6575 |  | 892.2103 | 903.3114 | 897.8413 | 898.2455 | 805.9938 | 20.426 | 5 | 29.26799 | 562.226 | 524.4 | 17.79233 | -4.29 | 14.00651 | 143 | 22 | 1.092988 | 0.7 | 0.1 | 3.972826 | 61 | 141 | 638 | 33 | 73 | 7.666667 | 0 | 3 | 2 | 2 | 52.66667 | 44.33333 | 0 | 28 | 52 | 54 | 2.2 | 0.5 | 0.25 | 498.225 | 319.5531 | 318.2859 | 0 | 11.32 | 10.9 | 8.39 | 4.25 | 8.51563 | 110 | 120 | 50 | 7 | 7.2 | 7.8 | 11.2 | 6.6 | 6.4 | 6 | 6.2 | 6.8 | 7 | 56 | 56 | 84 | 76 | 56 | 56 | 56 | 56 | 56 | 56 | 300 | 0 | 24 | 24 | 0 | 409.27 | 409.27 | 0 | 13 | 40.788 | 33.66794 | 163.6769 | 55.35976 | 28.0756 | -2.389244 | 244.723 | 89.50391 | 10.49609 | 3.039447 | 3.166667 | 2.15 | 1.283333 | 0.06666667 | 0 | 35 | 49008.13 | 3701.033 | 7.597373 | 8.740108 | 420.0691 | 485.1906 | 99.43374 | 11.205 | 0 | 0.9000951 | 9.351 | 0 | 13 | 31.66667 | 56.66667 | 110 | 24 | 205 | 326 | 3.7 | 2.3 | 1.4 | 0.1 | 30 | 9.583333 | 6.1 | 60.36667 | 175 | 0 | 14 | 17 | 13 | 25 | 9 | 560.8312 | 450.6117 | 425.8835 | 430.211 | 3.285379 | -1.941469 | -300.1047 | 605.3088 | 135.3333 | 0.7631944 | 614.8356 | 15 | 13.35622 | 9.128627 | 22.48485 | 21.57748 | 16.11119 | 30.41634 | 194.4283 | 185 | 200 | 295.9215 | 288 | 304 | 297.6578 | 288 | 307 | 299.3696 | 288 | 324 | 3.1357 | 2.5 | 3.9 | 2.135575 | 1.8 | 2.5 | 1.322817 | 1 | 1.6 | 0.06829398 | 0 | 0.2 | 898.9649 | 885.629 | 914.5206 | 5.288732 | 2.593674 | 7.764679 | 60.69822 | 62.33382 | 36.05798 | 707.578125 | 1.382586 | 1.190189 | 0.755371 | 0.7240396 | 170.2595 | 180.4165 | 214.9644 | 364.5673 | 3 | 3 | 3.3 | 3.4 | 2.1 | 2.9 | 6.6 | 3111.797 | 4384.841 | 0
2017-06-24 | 52.42 | 8.27 | 0.92 | 0.83 | 2.32 | 600 | 524.5368 | 0.98125 | 46309.99 | 10.25 | 947.7696 | 892.1768 | 1758.499 | 312.8609 | 1995.754 | 777 | 577.2182 | 539.4825 | 25786.8 | 250 | 10.37588 | 39.66572 | 872.8779 | 899.7606 | 901.9177 | 889.6179 |  | 899.6953 | 897.5534 | 883.8147 | 894.3155 | 804.6883 | 20.436 | 8 | 29.54312 | 556.436 | 545.4 | 20.19 | -4.07 | 13.68899 | 49 | 3 | 1.40271 | 0.7 | 0.1 | 4.367531 | 60 | 140 | 638 | 34 | 76 | 6.833333 | 0 | 2 | 2 | 2 | 51.66667 | 45 | 0 | 31 | 51 | 52 | 2.2 | 1 | 0.75 | 497.9619 | 319.5472 | 317.7236 | 0 | 11.14 | 10.88 | 8.77 | 2.58 | 8.448788 | 114 | 127 | 62 | 5.4 | 5.8 | 10 | 9.6 | 10.4 | 8.6 | 7.4 | 6.2 | 5 | 6.6 | 54 | 54 | 81 | 81 | 54 | 54 | 54 | 54 | 54 | 54 | 400 | 0 | 23.55 | 23.55 | 0 | 824.69 | 824.69 | 4 | 18 | 40.8468 | 32.21851 | 160.0642 | 50.28378 | 24.29425 | -2.736625 | 231.9056 | 90.70414 | 9.29586 | 2.895049 | 2.7 | 2.066667 | 1.266667 | 0.05 | 0 | 40 | 48987.21 | 3751.274 | 7.174172 | 8.282344 | 420.6813 | 413.7202 | 99.48506 | 5.606524107 | 0 | 0.874228 | 3.744475893 | 0 | 13 | 29.66667 | 56 | 115 | 25 | 205 | 360 | 2.9 | 2.2 | 1.4 | 0.1 | 31 | 10.5 | 6.7 | 59 | 175 | 0 | 14 | 17 | 14 | 26 | 0 | 542.1434 | 449.3373 | 424.7872 | 428.6256 | 3.428667 | 0.4144517 | -289.5119 | 605.5607 | 136 | 0.7777778 | 615.55 | 17.5 | 18.52366 | 6.846831 | 25.3705 | 19.99754 | 15.51459 | 26.95354 | 195.2668 | 191 | 201 | 295.9714 | 290 | 305 | 297.7255 | 292 | 303 | 299.3685 | 292 | 315 | 2.629331 | 2.2 | 3.2 | 2.087675 | 1.5 | 2.4 | 1.228311 | 1 | 1.4 | 0.05690394 | 0 | 0.2 | 892.4747 | 806.7366 | 908.1779 | 9.761291 | 3.561958 | 46.89433 | 58.67762 | 62.2949 | 34.56652 | 1092.265625 | 1.358781 | 1.194445 | 0.7556637 | 0.7267822 | 158.6001 | 179.21 | 225.318 | 361.4442 | 3 | 3.1 | 3.3 | 3.3 | 2.3 | 2.7 | 6.4 | 3199.040298 | 4433.243 | 0
2017-06-25 | 51.94 | 8.08 | 0.99 | 0.87 | 2.22 | 608 | 540.0412 | 0.9993056 | 46367.37 | 10.05 | 951.3368 | 892.6107 | 1742.45 | 313.2893 | 2168.172 | 787 | 579.2034 | 539.8051 | 25937.6 | 250 | 8.332094 | 30.14606 | 880.6567 | 892.071 | 886.0506 | 892.895 |  | 902.2768 | 902.1109 | 892.2141 | 899.9257 | 810.2048 | 19.292 | 8 | 29.25473 | 562.332 | 551.2 | 20.19 | -4.18 | 13.37149 | 52 | 6 | 0.925789 | 0.7 | 0.1 | 3.351422 | 60 | 138 | 638 | 35 | 79 | 6.25 | 0 | 2 | 2 | 2 | 51.33333 | 44.33333 | 0 | 29 | 50 | 51 | 2.2 | 1.1 | 0.75 | 503.3633 | 320.0827 | 317.8129 | 0 | 11.08 | 11 | 8.8 | 1.85 | 8.389763 | 101 | 138 | 68 | 7.4 | 7.8 | 8.4 | 11 | 7.6 | 7 | 7.4 | 6 | 5.8 | 6.4 | 62 | 62 | 93 | 93 | 62 | 62 | 62 | 62 | 62 | 62 | 500 | 0 | 23.98333 | 23.98333 | 0 | 0 | 0 | 0 | 0 | 32.0412 | 32.09534 | 162.8106 | 53.1658 | 26.49261 | -2.829361 | 239.6396 | 90.12549 | 9.874513 | 2.766886 | 3.05 | 2.233333 | 1.35 | 0.1333333 | 0 | 35 | 48734.95 | 3680.019 | 8.007321 | 8.558558 | 420.197 | 457.923 | 99.49646 | 0 | 0 | 0.8882257 | 3.744475893 | 0 | 13 | 31 | 56.33333 | 124 | 25 | 205 | 360 | 3.6 | 2.3 | 1.5 | 0.2 | 31 | 11 | 6.7 | 59.53333 | 174 | 0 | 16 | 17 | 15 | 26 | 9 | 553.3111 | 450.9951 | 426.4243 | 430.787 | 4.187748 | 13.25675 | -274.8124 | 605.6752 | 144.6667 | 0.8104167 | 616.0372 | 17.5 | 18.84325 | 7.934301 | 26.77755 | 17.61813 | 14.6197 | 21.24702 | 194.3937 | 188 | 200 | 295.8536 | 292 | 302 | 297.3813 | 293 | 302 | 299.4413 | 292 | 312 | 3.133858 | 2.4 | 4.5 | 2.254108 | 1.9 | 2.6 | 1.320551 | 1.1 | 1.6 | 0.1009965 | 0 | 0.2 | 894.6589 | 883.6633 | 901.2386 | 7.891396 | 3.888161 | 18.33694 | 59.3542 | 61.42596 | 33.69757 | 835.703125 | 1.382757 | 1.20103 | 0.7552569 | 0.7313781 | 161.9531 | 177.0066 | 218.5108 | 368.8792 | 3 | 3 | 3.3 | 3.4 | 2.3 | 2.9 | 6.5 | 3217.386 | 4305.718 | 0
2017-06-26 | 53.54 | 7.98 | 1.06 | 0.97 | 2.7 | 639 | 552.5792 | 1 | 46267.76 | 10.175 | 937.3864 | 896.7257 | 1693.663 | 316.1465 | 3625 | 801 | 575.413 | 534.895 | 25937.6 | 250 | 5.854265 | 22.01934 | 894.376 | 894.4823 | 889.3397 | 893.8577 |  | 900.5826 | 899.4614 | 904.98 | 903.6142 | 812.3519 | 0 | 5 | 29.64901 | 567.32 | 583.5 | 22.44577 | -4.83 | 13.01432 | 47 | 3 | 0.9219568 | 0.7 | 0.2 | 3.422537 | 60 | 135 | 638 | 36 | 82 | 7.666667 | 0 | 2 | 2 | 2 | 51.33333 | 45.33333 | 2.03 | 29 | 49 | 51 | 2.2 | 0.7 | 0.25 | 493.6633 | 322.3316 | 322.5332 | 0 | 11.15 | 10.74 | 8.98 | 3.86 | 8.307501 | 112 | 150 | 30 | 7 | 7.2 | 7.8 | 11.2 | 6.6 | 6.8 | 6 | 6.2 | 6.8 | 7 | 56 | 56 | 84 | 84 | 56 | 56 | 56 | 56 | 56 | 56 | 800 | 0 | 24 | 24 | 0 | 609.48 | 609.48 | 0 | 19 | 46.0992 | 33.73447 | 164.3282 | 55.60109 | 29.13416 | -2.430753 | 246.6327 | 89.1728 | 10.8272 | 2.750108 | 3.283333 | 2.316667 | 1.416667 | 0.1166667 | 0 | 40 | 48864.43 | 3658.357 | 8.773884 | 8.808311 | 421.3535 | 416.0179 | 99.58799 | 4.736475893 | 0 | 0.8647562 | 10.098 | 11090 | 14 | 31.33333 | 57.66667 | 125 | 25 | 205 | 361 | 3.8 | 2.7 | 1.5 | 0.2 | 33 | 11.5 | 6 | 61.33333 | 174 | 0 | 15 | 17 | 12 | 32 | 7 | 567.7415 | 452.5459 | 426.5375 | 431.3389 | 4.286362 | -0.9260886 | -290.415 | 606.9581 | 184.3333 | 0.84375 | 616.9211 | 17.5 | 14.20526 | 9.431602 | 23.63686 | 19.61584 | 15.50163 | 25.72143 | 194.483 | 188 | 202 | 295.8264 | 290 | 305 | 297.3448 | 285 | 302 | 299.5932 | 293 | 308 | 3.077238 | 2.4 | 4 | 2.272333 | 2.1 | 2.7 | 1.451984 | 1.2 | 1.9 | 0.1113171 | 0 | 0.2 | 898.4012 | 886.3135 | 906.3091 | 5.833278 | 2.735794 | 9.347382 | 61.33345 | 63.13792 | 35.94126 | 797.96875 | 1.356926 | 1.207254 | 0.7694865 | 0.7334528 | 138.743 | 186.2064 | 219.7119 | 370.1723 | 3 | 3 | 3.3 | 3.3 | 2.5 | 2.8 | 5.9 | 3379.641 | 4350.048 | 0
2017-06-27 | 52.01 | 7.89 | 1.12 | 1.19 | 2.56 | 605 | 546.4208 | 0.9979167 | 46280.81 | 10.175 | 939.7001 | 894.089 | 1689.201 | 314.2858 | 3089.77 | 778 | 573.9027 | 535.4204 | 25786.8 | 250 | 7.720461 | 28.16756 | 884.5697 | 894.5267 | 885.7567 | 889.8585 |  | 904.8555 | 899.6487 | 899.4074 | 899.5834 | 809.9309 | 29.691 | 8 | 29.65426 | 570.091 | 541.6 | 31.63 | -4.74 | 12.65716 | 65 | 4 | 0.9005425 | 0.9 | 0.1 | 3.43558 | 60 | 134 | 638 | 37 | 85 | 7.083333 | 0 | 2 | 3 | 2 | 53.33333 | 45 | 0 | 28 | 36 | 50 | 2.2 | 0.8 | 0.25 | 485.667 | 320.8434 | 319.6209 | 0 | 11.3 | 11 | 8.3 | 2.29 | 8.208039 | 92 | 158 | 35 | 6.4 | 7.2 | 7 | 9.6 | 5.4 | 5.4 | 4.4 | 4.8 | 4.4 | 5.6 | 56 | 56 | 84 | 84 | 56 | 56 | 56 | 56 | 56 | 56 | 900 | 0 | 23.95 | 23.95 | 0 | 713.79 | 713.79 | 4 | 15 | 49.6308 | 33.37611 | 163.3742 | 55.75519 | 27.96846 | -2.217934 | 244.88 | 89.48443 | 10.51557 | 2.87369 | 2.866667 | 2.383333 | 1.416667 | 0.1 | 0 | 49 | 49061.55 | 3683.683 | 7.67736 | 8.745713 | 419.2276 | 349.8787 | 99.59654 | 6.408 | 0 | 0.9031749 | 14.58 | 10890 | 15 | 31.33333 | 56 | 122 | 24 | 205 | 360 | 3.1 | 3.1 | 1.5 | 0.1 | 34 | 9 | 6 | 60.36667 | 174 | 0 | 15 | 17 | 15 | 30 | 7 | 556.4243 | 450.0151 | 425.7001 | 430.5295 | 4.270108 | -5.089817 | -287.5844 | 606.9323 | 190 | 0.875 | 617.6275 | 17.5 | 14.10497 | 8.594392 | 22.69936 | 19.13497 | 14.39923 | 24.8914 | 194.8116 | 186 | 205 | 295.6128 | 290 | 304 | 297.3169 | 288 | 303 | 299.4095 | 292 | 309 | 2.896354 | 2.2 | 3.6 | 2.399038 | 1.8 | 3.1 | 1.421234 | 1.1 | 1.7 | 0.108831 | 0 | 0.2 | 895.9677 | 868.6505 | 907.1494 | 7.34079 | 4.50943 | 18.58797 | 60.33759 | 62.96931 | 35.18904 | 498.90625 | 1.335088 | 1.212846 | 0.7691866 | 0.7340791 | 120.8424 | 184.2243 | 216.8716 | 371.9134 | 3 | 3 | 3.3 | 3.3 | 2.1 | 2.8 | 6.2 | 3548.012 | 4492.107 | 0
2017-06-28 | 51.8 | 7.75 | 1.1 | 1.07 | 2.72 | 612 | 536.0968 | 1 | 46419.86 | 10.225 | 925.828 | 893.839 | 1686.686 | 313.2518 | 3208.333 | 758 | 559.3891 | 519.4059 | 26013 | 250 | 10.87792 | 38.99937 | 894.5757 | 890.6641 | 868.6028 | 895.6339 |  | 901.6073 | 901.9214 | 903.8681 | 897.9245 | 812.2966 | 26.711 | 5 | 29.67082 | 570.271 | 506.3 | 31.63 | -4.42 | 12.33971 | 111 | 12 | 0.987496 | 0.9 | 0.2 | 16.218 | 60 | 134 | 639 | 38 | 88 | 6.083333 | 0 | 2 | 2 | 2 | 53 | 46.33333 | 0 | 28 | 46 | 51 | 2.2 | 1.2 | 0.25 | 481.5891 | 319.4183 | 319.6245 | 0 | 11.28 | 10.93 | 8.62 | 2.93 | 8.124269 | 92 | 158 | 30 | 5.2 | 5.7 | 8.8 | 8.8 | 9.7 | 8.1 | 7 | 6.2 | 5 | 5.2 | 56 | 56 | 84 | 84 | 56 | 56 | 56 | 56 | 56 | 56 | 800 | 0 | 24 | 24 | 0 | 550.98 | 550.98 | 0 | 18 | 41.1168 | 33.68698 | 161.6978 | 52.5489 | 25.78348 | -2.795305 | 237.2349 | 90.30995 | 9.690048 | 2.808573 | 2.816667 | 2.333333 | 1.3 | 0.06666667 | 0 | 40 | 48935.29 | 3704.832 | 7.34698 | 8.472676 | 420.1193 | 321.4944 | 99.61045 | 1.802 | 0 | 0.8759752 | 25.038 | 12260 | 16 | 28.66667 | 55.33333 | 127 | 23 | 203 | 360 | 3.4 | 3 | 1.5 | 0.2 | 35 | 11 | 4.6 | 60.86667 | 174 | 0 | 14 | 17 | 15 | 25 | 0 | 546.8706 | 449.1676 | 424.3701 | 429.5838 | 5.121292 | -8.558026 | -287.2822 | 607.1135 | 202.6667 | 0.9083333 | 618.3812 | 17.5 | 12.00429 | 7.747087 | 19.75137 | 19.817 | 14.32141 | 27.602 | 194.7951 | 179 | 200 | 295.8593 | 291 | 301 | 297.4128 | 293 | 308 | 299.5264 | 292 | 306 | 2.88547 | 2 | 3.8 | 2.284657 | 1.7 | 3.1 | 1.346594 | 1 | 1.7 | 0.10789 | 0 | 0.2 | 895.7973 | 737.6702 | 947.0522 | 9.053505 | 3.997635 | 222.1112 | 60.90399 | 62.60617 | 36.40816 | 410.9375 | 1.329674 | 1.201219 | 0.7694394 | 0.7351568 | 111.1075 | 174.1432 | 225.8913 | 369.4888 | 3 | 3 | 3.3 | 3.3 | 2.2 | 2.8 | 5.3 | 3645.446 | 4553.153 | 0
2017-06-29 | 52.37 | 7.61 | 1.1 | 1.09 | 2.92 | 400 | 355.9396 | 0.6326389 | 42308.89 | 9.9 | 914.9973 | 892.7897 | 1575.575 | 286.5423 | 3029.638 | 732 | 411.4703 | 504.6716 | 24731.2 | 250 | 11.68866 | 40.23154 | 804.4685 | 802.4165 | 822.7536 | 809.6616 |  |  |  |  | 809.6075 |  | 0 | 5 | 30.36451 | 357 | 471.5 | 31.63 | -4.64 | 11.90322 | 56 | 4 | 0.8138632 | 0.7 | 0.1 | 1.312992 | 60 | 132 | 696 | 39 | 89 | 2 | 6.5 | 2 | 2 | 2 | 54.5 | 50.5 | 0 | 28 | 51 | 58 | 2.2 | 0.9 | 0.25 | 427.7891 | 293.7461 | 294.2504 | 0 | 11.13 | 10.3 | 7.98 | 2.8 | 8.0041 | 97 | 134 | 42 | 8.2 | 9 | 8.2 | 11.4 | 6.8 | 6.8 | 6.2 | 6.4 | 5.4 | 7 | 36 | 36 | 54 | 54 | 36 | 36 | 36 | 36 | 36 | 36 | 800 | 0 | 15.18333 | 15.18333 | 0 | 661.58 | 661.58 | 4 | 13 | 43.3596 | 30.35987 | 104.3101 | 35.13988 | 18.65413 | -0.7416981 | 157.3624 | 88.61709 | 11.38291 | 2.574055 | 2.925 | 2.175 | 1.65 | 0.2 | 0 | 40 | 46119.35 | 3429.921 | 7.396965 | 5.620087 | 405.4199 | 515.7632 | 99.37962 | 12.699 | 0 | 0.889849 | 12.339 | 0 | 16 | 30 | 55.45 | 120 | 25 | 200 | 360 | 3 | 2.5 | 2 | 0.3 | 37 | 10.55 | 5.7 | 61.25 | 174 | 0 | 13 | 16 | 13 | 33 | 0 | 342.6253 | 427.9906 | 398.8683 | 405.4385 | 3.847842 | 20.41711 | -172.1284 | 607.6699 | 3.333333 | 0.5743056 | 618.6884 | 17.5 | 9.915528 | 3.39916 | 13.31469 | 20.40786 | 15.38489 | 27.88731 | 195.9035 | 186 | 203 | 297.0531 | 287 | 304 | 297.4972 | 290 | 305 | 299.453 | 283 | 312 | 2.253999 | 0.8 | 3.5 | 1.534387 | 0.4 | 2.9 | 1.270913 | 0.1 | 3 | 0.08971875 | 0 | 0.3 | 797.0712 | 482.0645 | 920.1981 | 25.51341 | 3.904144 | 151.2926 | 54.03255 | 63.69559 | 35.69484 | 4013.59375 | 1.309501 | 1.208089 | 0.9749737 | 0.7532189 | 149.03 | 175.4025 | 311.4194 | 331.5886 | 3 | 3 | 3.3 | 3.3 | 2.8 | 3 | 6.6 | 3283.837 | 4371.307 | 0
2017-06-30 | 51.23 | 7.39 | 1.23 | 1.34 | 2.84 | 640 | 559.054 | 1 | 44459.45 | 10.15 | 921.62 | 896.0562 | 1645.689 | 312.6475 | 4250 | 770 | 576.2285 | 533.5184 | 25937.6 | 250 | 9.390859 | 34.36591 | 899.7284 | 874.3226 | 898.5649 | 896.3786 |  | 895.3622 | 902.7612 | 905.2758 | 892.7121 | 805.8816 | 0 | 10 | 29.94865 | 573.2 | 448.1 | 22.5058 | -4.19 | 11.54612 | 54 | 3 | 1.006425 | 0.7 | 0.1 | 1.228213 | 59 | 90 | 696 | 40 | 94 | 7 | 0 | 2 | 2 | 2 | 54.33333 | 50.66667 | 0 | 29 | 50 | 50 | 2.2 | 2.6 | 1 | 481.0142 | 319.5643 | 318.2853 | 0 | 11.22 | 10.96 | 8.78 | 2.39 | 7.995933 | 112 | 122 | 40 | 7 | 7.4 | 7.6 | 11 | 6 | 6.4 | 6 | 6.2 | 6.4 | 7.2 | 58 | 58 | 87 | 87 | 58 | 58 | 58 | 58 | 58 | 58 | 800 | 0 | 24 | 24 | 0 | 456.15 | 456.15 | 0 | 15 | 35.904 | 34.55551 | 164.2296 | 51.43708 | 27.47378 | -2.763754 | 240.3767 | 89.72029 | 10.27971 | 3.153497 | 3 | 2.183333 | 1.9 | 0.1333333 | 0 | 40 | 49873.59 | 3667.79 | 9.1953 | 8.584883 | 421.8511 | 432.4623 | 99.5943 | -6.723 | 0 | 0.873521875 | 19.062 | 12610 | 17 | 32 | 55.66667 | 126 | 26 | 201 | 295 | 3.2 | 2.3 | 2.5 | 0.2 | 38 | 12 | 4.8 | 62.2 | 175 | 0 | 14 | 16 | 13 | 31 | 13 | 577.3873 | 455.1184 | 426.2576 | 429.9505 | 2.628401 | -7.984143 | -289.1083 | 608.7618 | 189 | 0.6076389 | 619.4082 | 17.5 | 9.116456 | 12.89875 | 22.0152 | 19.97232 | 15.79992 | 26.01974 | 194.6055 | 191 | 201 | 296.0398 | 293 | 301 | 295.738 | 291 | 301 | 299.0717 | 291 | 309 | 3.031914 | 2.4 | 4 | 2.127015 | 1.8 | 2.5 | 2.261868 | 1.9 | 2.6 | 0.1052917 | 0 | 0.2 | 896.5965 | 885.4299 | 902.877 | 7.452915 | 4.289665 | 12.06885 | 61.70669 | 63.83825 | 36.20064 | 710.859375 | 1.361149 | 1.170347 | 1.096978 | 0.7356603 | 134.2655 | 160.1371 | 472.7438 | 363.2526 | 3 | 3.1 | 3.1 | 3.3 | 2.5 | 2.8 | 6.6 | 3404.102 | 4451.435 | 0
2017-07-01 | 53.59 | 7.13 | 1.01 | 0.89 | 2.38 | 622 | 536.594 | 0.9833333 | 43932.95 | 10.13333 | 917.585 | 893.3256 | 1649.094 | 311.4699 | 3305.085 | 771 | 570.6103 | 527.2463 | 26314.6 | 250 | 9.033173 | 31.86262 | 888.4526 | 878.4652 | 901.8338 | 884.8373 |  | 898.2637 | 897.4317 | 903.9949 | 897.9999 | 808.919 | 14.948 | 8 | 30.18508 | 570.308 | 304.7 | 11.7 | -4.84 | 11.2287 | 49 | 3 | 1.023009 | 0.8 | 0.1 | 1.211754 | 60 | 208 | 696 | 1 | 3 | 6.333333 | 0 | 2 | 2 | 2 | 53 | 48.33333 | 0 | 28 | 47 | 52 | 2.2 | 1.1 | 1 | 472.2654 | 317.9955 | 316.2312 | 0 | 10.95 | 10.85 | 7.75 | 1.33 | 7.921144 | 107 | 130 | 42 | 8.4 | 9 | 8 | 11.2 | 6.8 | 6.8 | 6.2 | 6.6 | 5.6 | 8.2 | 56 | 56 | 84 | 84 | 56 | 56 | 56 | 56 | 56 | 56 | 900 | 5.766667 | 17.83333 | 23.6 | 109.47 | 159.92 | 269.39 | 0 | 8 | 24.204 | 33.77711 | 162.819 | 49.50224 | 25.76887 | -2.363847 | 235.7262 | 90.0711 | 9.928902 | 3.227303 | 3.55 | 2 | 2.05 | 0.05 | 0 | 35 | 49888.15 | 3696.928 | 9.53767 | 8.418794 | 421.3571 | 381.0748 | 99.65742 | 4.541 | 0 | 0.8626913 | 27.279 | 12760 | 1 | 31 | 55 | 110 | 25 | 204 | 360 | 4.1 | 2.2 | 2.3 | 0.1 | 1 | 11.5 | 3.7 | 61.7 | 185 | 0 | 15 | 16 | 14 | 35 | 5 | 557.4801 | 453.221 | 424.9879 | 429.7328 | 3.463367 | 4.253838 | -279.4825 | 632.5424 | 422 | 0.6607527 | 647.7437 | 17.5 | 10.25396 | 12.02533 | 22.27929 | 18.24598 | 15.16441 | 23.01085 | 193.8668 | 190 | 198 | 296.2751 | 292 | 300 | 296.2162 | 293 | 300 | 299.2521 | 291 | 309 | 3.449587 | 2.8 | 4.7 | 2.019211 | 1.5 | 2.3 | 2.040181 | 1.5 | 2.6 | 0.06050116 | 0 | 0.2 | 895.2166 | 856.9268 | 913.0494 | 8.79513 | 4.496307 | 24.43041 | 60.86732 | 63.72153 | 35.07232 | 1059.609375 | 1.410122 | 0.9888204 | 0.983998 | 0.722229 | 180.4103 | 154.2772 | 430.6505 | 347.4973 | 3 | 3.3 | 3.2 | 3.3 | 2.2 | 2.9 | 5.7 | 3612.425 | 4683.428 | 0
2017-07-02 | 54.69 | 7.33 | 1 | 0.89 | 2.38 | 627 | 582.2112 | 0.9993056 | 44851.81 | 10.29167 | 915.0779 | 893.6743 | 1625.02 | 313.3838 | 3752.606 | 819 | 572.4532 | 528.84 | 25862.2 | 250 | 9.274797 | 32.3855 | 889.9303 | 875.4826 | 898.0468 | 889.1098 |  | 897.0928 | 900.4323 | 905.6256 | 899.748 | 809.0354 | 14.889 | 8.41 | 30.03718 | 575.059 | 278 | 23.41965 | -4.05 | 10.9113 | 56 | 3 | 1.024514 | 0.8 | 0.1 | 1.1984 | 59 | 206 | 696 | 2 | 6 | 6.083333 | 0 | 2 | 2 | 2 | 53 | 49.66667 | 0 | 28 | 48 | 50 | 2.1 | 1.1 | 0.75 | 457.0618 | 281.2409 | 319.2885 | 1 | 11.07 | 10.49 | 7.38 | 1.51 | 7.967583 | 113 | 142 | 46 | [10 empty] | 60 | 60 | 90 | 90 | 60 | 60 | 60 | 60 | 60 | 60 | 700 | 0 | 23.98333 | 23.98333 | 0 | 0 | 0 | 0 | 0 | 33.2112 | 34.19804 | 165.7941 | 53.84429 | 29.69169 | -1.912919 | 247.4172 | 88.7725 | 11.2275 | 3.259565 | 3.483333 | 2.133333 | 2.05 | 0.1 | 0 | 40 | 48389.18 | 3555.56 | 10.12494 | 8.836328 | 421.4532 | 448.5542 | 99.62401 | 4.482 | 0 | 0.9285665 | 22.797 | 0 |  | 30.33333 | 58.66667 | 120 | 25 | 210 | 348 | 4 | 2.3 | 2.3 | 0.2 | 2 | 11 | 4.3 | 61.63333 | 174 | 0 | 15 | 17 | 15 | 34 | 18 | 567.2794 | 453.6771 | 425.1365 | 430.4445 | 4.367104 | -1.959516 | -281.3442 | 629.9685 | 849 | 1.337478 | 645.0176 | 17.5 | 11.08104 | 11.33021 | 22.41125 | 18.97246 | 15.54053 | 24.72281 | 193.6349 | 189 | 198 | 295.8697 | 292 | 300 | 296.0852 | 293 | 300 | 299.5912 | 291 | 307 | 3.616338 | 2.7 | 5.1 | 2.17202 | 1.8 | 2.6 | 2.106854 | 1.5 | 2.9 | 0.09553588 | 0 | 0.2 | 895.7091 | 880.7996 | 902.4032 | 7.468295 | 3.583522 | 12.05178 | 61.83407 | 63.85123 | 36.9399 | 661.796875 | 1.400009 | 1.189247 | 0.999375 | 0.740761 | 153.1854 | 168.1992 | 414.4957 | 361.8676 | 3 | 3.1 | 3.3 | 3.3 | 2.8 | 3.2 | 4.8 | 3929.19 | 5010.232 | 0
2017-07-03 | 53.9 | 7.27 | 1.05 | 1 | 2.44 | 481 | 399.6608 | 0.7361111 | 43589.23 | 10.32222 | 917.9914 | 894.7781 | 1483.178 | 286.2285 | 3792.453 | 766 | 448.0705 | 544.8981 | 21413.6 | 250 | 9.071184 | 27.72237 | [10 empty] | 0 | 0 | 30.15892 | 423.28 | 319.9 | 39.64 | -4.36 | 10.02074 | 28 | 2 | 1.04722 | 0.9 | 0.1 | 1.32324 | 59 | 204 | 697 | 3 | 8 | 4.5 | 6.833333 | 2 | 2 | 2 | 52.66667 | 47.33333 | 0 | 28 | 48 | 50 | 2.1 | 0.7 | 0.25 | 421.4579 | 110.5516 | 298.4726 | 2 | 11.03 | 10.68 | 7.89 | 2.18 | 7.883753 | 110 | 148 | 48 | 5.4 | 6 | 9.8 | 9.6 | 10.4 | 8.6 | 7.2 | 6.6 | 4.8 | 5.4 | 58 | 58 | 87 | 87 | 58 | 58 | 58 | 58 | 58 | 58 | 700 | 0 | 17.66667 | 17.66667 | 184.09 | 85.94 | 270.03 | 0 | 8 | 40.6308 | 30.35021 | 126.124 | 44.75812 | 25.13053 | -0.1571986 | 195.8555 | 87.2491 | 12.7509 | 3.225148 | 3.82 | 2.3 | 2.2 | 0.1 | 0 | 40 | 48558.68 | 2924.818 | 6.876718 | 6.994839 | 401.7016 | 300.8485 | 99.60746 | 2.116 | 0 | 0.8308956 | 31.761 | 11080 | 2 | 34 | 57.66667 | 125 | 25 | 200 | 330 | 4 | 2.5 | 2.4 | 0.1 | 40 | 11 | 3.1 | 61.36667 | 175 | 0 | 14 | 17 | 14 | 0 | 0 | 411.7316 | 434.4181 | 414.5684 | 421.7409 | 3.979963 | 5.44238 | -252.0737 | 636.3218 | 1130 | 1.751008 | 647.2964 | 17.5 | 6.208517 | 6.281946 | 12.49046 | 20.4431 | 15.12551 | 28.02997 | 177.5292 | -20 | 201 | 276.989 | 17 | 302 | 296.8321 | 293 | 302 | 299.3538 | 288 | 307 | 2.966119 | 0.2 | 4.4 | 1.714229 | 0 | 2.6 | 1.729706 | 0.6 | 2.5 | 0.06687616 | 0 | 0.2 | 693.8298 | 101.2808 | 909.3948 | 11.78381 | 3.350179 | 44.89574 | 56.217 | 101.5996 | 35.88939 | 592.1875 | 1.258375 | 1.136389 | 1.029045 | 0.7192238 | 65.64169 | 163.9888 | 398.5233 | 337.2722 | 3 | 3 | 3.3 | 3.3 | 3 | 3.4 | 4.3 | 4061.277 | 5014.201 | 0
2017-07-04 | 0 | 0 | 0 | 0 | 0 | 0 | -0.0002 | 0 | 41069.12 | [5 empty] | 0 | 547 | 26.01138 | 383.5139 | 0 |  | 0 | 0 | [10 empty] | 0 | 0 |  | 0 | 179.2 |  | 0 | 9.950108 | 46 | 3 | 0.9972574 |  |  | 2.923178 | 59 | 204 | 697 | 4 | 8 | 0 | 23.75 | 2 | 2 | 2 |  |  | 12.62 | [6 empty] | 170.4691 | 48.57354 | 121.6312 | 0 | 0 | 0 |  |  | 7.853222 | [23 empty] | 900 | 0 | 0 | 0 | 72.35 | 607.81 | 680.16 | 5 | 12 | 9.8398 | 23.17164 |  |  |  | -1.409987 | -1.409987 | 0 | 100 | 3.039698 |  |  |  |  | 0 |  |  |  |  | -0.05035667 | 390.6477 |  |  | 5.229 | 0 |  | 26.532 | 0 | 2 | [10 empty] | 40 | 10 | 3.8 |  | 176 | 0 |  |  |  | 0 | 0 | 1.185681 | 377.2023 | 353.5083 | 350.296 | 6.313612 | #DIV/0! | -164.2136 | 636.3218 | 930 | 1.428427 | 647.2964 | 10 | -0.4733803 | 0.1205787 | -0.3528015 | 20.58384 | 15.19036 | 27.90029 | -20 | -20 | -20 | -15.30919 | -20 | 17 | 298.8232 | 297 | 303 | 281.67 | -10 | 310 | 0.2 | 0.2 | 0.2 | 0 | 0 | 0 | 0.5326134 | 0.4 | 0.6 | 0 | 0 | 0 | 79.5634 | 56.55357 | 173.1844 | 18.17822 | 10.91754 | 46.98375 | 28.66746 | 44.72149 | 28.88595 | 64.453125 | 0.01202444 | 0.1506067 | 1.01555 | 0.7661644 | -132.6795 | -17.20463 | 304.5219 | 246.0694 | 0 | 0 | 0 | 0 | 0 | 0 | 4.15 | 3991.972 | 4864.984 | 0
2017-07-05 | 0 | 0 | 0 | 0 | 0 | 0 | 0 | 0 | [6 empty] | 0 | 530 | 0.1039123 | 329.1138 | 0 |  | 0 | [10 empty] | #DIV/0! | 0 | 0 |  | 0 | 241.7 |  | 0 | 9.30667 | 48 | 3 | 0.9700067 |  |  | 3.31633 | 59 | 201 | 697 | 5 | 8 | 0 | 21.88333 | 2 | 2 | 2 |  |  | 0 | [6 empty] | 88.12909 | 37.07672 | 70.29155 | 0 | 0 | 0 |  |  | 7.863841 | [23 empty] | 900 | 0 | 0 | 0 | 184.74 | 124.73 | 309.47 | 0 | 9 | -33.47 | 23.22058 |  |  | 23.02371 |  | 23.02371 | 0 | 100 | 3.120856 |  |  |  |  | 0 |  |  |  |  | 0.8222754 | 365.4923 |  |  | 0 | 0 |  | 26.532 | 0 | 2 | [10 empty] | 40 | 6.166667 | 3.8 |  | 173 | 0 |  |  |  | 100 | 100 | 1.258795 | 365.7499 |  |  | #DIV/0! |  | -145.631 | 636.3218 | 730 | 1.105847 | 647.2964 | 10 | -0.4922592 | 0.1217341 | -0.3705251 | 20.56 | 13.77671 | 26.95354 | -20 | -20 | -20 | -19.85211 | -20 | -17 | 298.9911 | 295 | 302 | -89.83325 | -110 | -10 | 0.2 | 0.2 | 0.2 | 0 | 0 | 0 | 0.3645162 | 0.2 | 0.7 | 0 | 0 | 0 | 53.92181 | 44.57424 | 65.75163 | #VALUE! | 9.894493? | 14.46266? | #VALUE! | 48.85871? | 28.54876 | 60.859375 | 0.002503403 | 0.1544252 | 1.008604 | 0.1042277 | -127.1587 | -26.53446 | 280.7489 | -106.459 | 0 | 0 | 0 | 0 | 0 | 0 | 5.4 | 3457.507 | 4601.081 | 0
2017-07-06 | 0 | 0 | 0 | 0 | 0 | 0 | -0.0002 | 0 | [6 empty] | 0 | 427 | 207.8255 | 299.1665 | 0 |  | 0 | [10 empty] | #DIV/0! | 0 | 0 |  | 0 | 201.7 |  | 0 | 9.30667 | 25 | 2 | 0.8881 |  |  | 1.276037 | 84 | 201 | 697 | 5 | 8 | 0 | 16.33333 | 2 | 2 | 2 |  |  | 54.9 | [6 empty] | 63.96332 | 26.67398 | 43.19748 | 0 | 0 | 0 |  |  | 7.778379 | [23 empty] | 900 | 0 | 0 | 0 | 72.45 | 196.68 | 269.13 | 0 | 8 | -33.1302 | 22.8207 |  |  | 11.7753 | 7.556319 | 19.33162 | 0 | 100 | 2.248146 |  |  |  |  | 0 |  |  |  |  | 0.6904151 |  |  |  | -5.084 | 0 |  | 42.966 | 11350 | 3 | [10 empty] | 40 | 4.583333 | 1.6 |  | 176 | 0 |  |  |  | 0 | 0 | 1.271031 |  |  |  | #DIV/0! |  | -123.1269 | 636.3218 | 530 | 0.7832661 | 647.2964 | 10 | -0.4893279 | 0.138814 | -0.3505139 | 20.29367 | 15.64429 | 25.89004 | -20 | -20 | -20 | 140.5921 | -20 | 1020 | 247.8888 | -4 | 304 | -112.5832 | -129 | -99 | 0.2 | 0.2 | 0.2 | 0 | 0 | 0 | 0.1651806 | 0 | 0.4 | 0 | 0 | 0 | 43.35026 | 34.54408 | 48.6285 | #VALUE! | 0? | 0? | #VALUE! | 0? | 27.92623 | 66.71875 | 9.756945e-05 | 0.141521 | 0.9859203 | 0.08539847 | -124.4342 | -20.07666 | 213.8595 | -116.3437 | 0 | 0 | 0 | 0 | 0 | 0 | 5.4 | 3112.613 | 4292.869 | 0
2017-07-07 | 0 | 0 | 0 | 0 | 0 | 0 | 0 | 0 | [6 empty] | 0 | 644 | 301.9773 | 447.9723 | 0 |  | 0 |  | #DIV/0! | #DIV/0! | #DIV/0! | #DIV/0! | #DIV/0! | #DIV/0! | #DIV/0! | #DIV/0! | #DIV/0! | #DIV/0! | 0 | 0 |  | 0 | 261.8 |  | 0 | 3.566509 | 206 | 10 | 0.1190505 |  |  | 2.136252 | 84 | 200 | 697 | 6 | 8 | 0 | 24 | 2 | 2 | 2 |  |  | 17.78 | [6 empty] | 42.68925 | 24.7956 | 25.26117 | 0 | 0 | 0 |  |  | 7.561542 | [23 empty] | 900 | 0 | 0 | 0 | 0 | 0 | 0 | 0 | 0 | 0 | 25.39267 |  |  | 11.16171 | 2.144289 | 13.306 | 0 | 100 | [5 empty] | 0 |  |  |  |  | 0.4752142 |  | 50.46009 |  | 36.603 | 0 |  | 6.363 | 0 | 3 | [10 empty] | 40 | 15.41667 | 6.5 |  | 175 | 0 |  |  |  | 0 | 0 | 9.199569 |  |  |  | 0.04944652 |  | 6.730758 | 636.3218 | 330 | 0.4606855 | 647.2964 | 10 | -0.4830954 | 0.1378125 | -0.3452829 | 18.00583 | 15.24222 | 24.47639 | -20 | -20 | -20 | 1020 | 1020 | 1020 | -8.080856 | -20 | 47 | -103.4829 | -130 | -89 | 0.2 | 0.2 | 0.2 | 0 | 0 | 0 | 0 | 0 | 0 | 0 | 0 | 0 | 501.2496 | 34.54408 | 912.1031 | #VALUE! | 0? | 0? | #VALUE! | 0? | 30.70167 | 117.421875 | -5.006944e-05 | -0.00870007 | 0.00679493 | 0.009195764 | -562.0591 | 728.4787 | -75.35911 | -142.2112 | 0 | 0 | 0 | 0 | 0 | 0 | 5.4 | 3187.625346 | 4218.991 | 0
2017-07-08 | 0 | 0 | 0 | 0 | 0 | 0 | 0 | 0 |  |  |  | 922.5778 |  |  | 0 | 612 | 153.0564 | 433.2354 | 0 |  | #DIV/0! |  | #DIV/0! | #DIV/0! | #DIV/0! | #DIV/0! | #DIV/0! | #DIV/0! | #DIV/0! | #DIV/0! | #DIV/0! | #DIV/0! | 0 | 0 |  | 0 | 228 |  | 0 | 15.20974 | 63 | 3 | 0.04096209 |  |  | 0.7611504 | 84 | 199 | 697 | 7 | 8 | 0 | 24 | 2 | 3 | 3 |  |  | 32.18 | [6 empty] | 28.29405 | 23.78007 | 24.60224 | 0 | 0 | 0 |  |  | 7.809631 | [23 empty] | 900 | 0 | 0 | 0 | 183 | 287.39 | 470.39 | 0 | 14 | 66.61 | 24.39374 |  |  |  | 9.228841 | 9.228841 | 0 | 100 | [5 empty] | 2 |  |  |  |  | 0.3296014 |  |  |  | 14.10241 | 0 |  | 2.810591 | 10550 | 4 | [10 empty] | 40 | 10 | 7.8 |  | 128 | 0 |  |  |  | 0 | 0 | 1.188915 |  |  |  | 0.1097355 |  | 6.629216 | 636.3218 | 130 | 0.1381048 | 647.2964 | 10 | -0.4756216 | 0.1378125 | -0.3378091 | 17.84363 | 14.64565 | 23.72417 | -20 | -20 | -20 | 1020 | 1020 | 1020 | -17.47976 | -20 | 10 | -119.866 | -148 | -88 | 0.2 | 0.2 | 0.2 | 0 | 0 | 0 | 0 | 0 | 0 | 0 | 0 | 0 | 612.3633 | 558.976 | 615.7687 | #VALUE! | 0? | 0? | #VALUE! | 0? | 29.04158 | 96.09375 | 0 | -0.007172847 | -0.0008377083 | 0 | -672.4438 | 1040 | 1.694051 | -294.9226 | 0 | 0 | 0 | 0 | 0 | 0 | 5.5 | 3232.47 | 4055.548 | 0
2017-07-09 | 0 | 0 | 0 | 0 | 0 | 0 | -0.0002 | 0 | [6 empty] | 0 | 712 | 196.937 | 505.7645 | 0 |  | 0 |  | #DIV/0! | #DIV/0! | #DIV/0! | #DIV/0! | #DIV/0! | #DIV/0! | #DIV/0! | #DIV/0! | #DIV/0! | #DIV/0! | 0 | 0 |  | 0 | 342.4 |  | 0 | 14.81285 | 115 | 7.5 | 0.04150173 |  |  | 11.98183 | 83 | 199 | 697 | 8 | 8 | 0 | 24 | 3 | 2 | 2 |  |  | 52.1 | [6 empty] | 24.10594 | 22.22536 | 22.74381 | 0 | 0 | 0 |  |  | 7.888046 | [23 empty] | 700 | 0 | 0 | 0 | 0 | 0 | 0 | 0 | 0 | 2.9998 | 23.86983 |  |  |  | 7.620717 | 7.620717 | 0 | 100 | [5 empty] | 1 |  |  |  |  | 0.2721685 |  | 53.53026 |  | 11.71832 | 0 |  | 2.092272192 | 11000 | 5 | [10 empty] | 40 | 7 | 7.6 |  | 130 | 0 |  |  |  | 0 | 0 | 1.254904 |  |  |  | 0.171875 |  | 6.576069 | 636.3218 | -70 | -0.1844758 | 647.2964 | 10 | -0.4887892 | 0.1378125 | -0.3509767 | 17.91446 | 14.56783 | 23.32212 | -20 | -20 | -20 | 1020 | 1020 | 1020 | -20 | -20 | -20 | -162.233 | -178 | -137 | 0.2 | 0.2 | 0.2 | 0 | 0 | 0 | 0 | 0 | 0 | 0 | 0 | 0 | 615.7687 | 615.7687 | 615.7687 | #VALUE! | 0? | 0? | #VALUE! | 0? | 33.87914 | 90.3125 | 0 | -0.006654861 | -0.000275 | 0 | -371.3871 | 1040 | -96.75017 | -750.8139 | 0 | 0 | 0 | 0 | 0 | 0 | 7 | 2822.346882 | 3879.607 | 0
2017-07-10 | 0 | 0 | 0 | 0 | 0 | 0 | -0.0004 | 0 | [6 empty] | 0 | 471 | 243.1372 | 316.1094 | 0 |  | 0 |  | #DIV/0! | #DIV/0! | #DIV/0! | #DIV/0! | #DIV/0! | #DIV/0! | #DIV/0! | #DIV/0! | #DIV/0! | #DIV/0! | 0 | 0 |  | 0 | 154.3 |  | 0 | 8.054434 | 92 | 8 | 0.02023688 |  |  | 16.218 | 83 | 199 | 697 | 9 | 8 | 0 | 24 | 2 | 2 | 2 |  |  | 0 | [6 empty] | 22.3962 | 21.95803 | 22.00357 | 0 | 0 | 0 |  |  | 7.865289 | [23 empty] | 300 | 0 | 0 | 0 | 217.94 | 249.5 | 467.44 | 0 | 14 | 11.5596 | 21.23563 | #VALUE! | #VALUE! | #VALUE! | #VALUE! | [8 empty] | 0 | [6 empty] | 57.67422 |  | 9.482317824 | 0 |  | 3.489954368 | 10880 | 6 | [10 empty] | 40 | 8 | 6.8 |  | 127 | 0 |  |  |  | 0 | 0 | 1.084757 |  |  |  | 0.08877739 | #DIV/0! | 6.401955 | 636.3218 | -270 | -0.5070565 | 647.2964 | 10 | -0.4014763 | 0.08613281 | -0.3153435 | #VALUE! | 14.87909 | 23.42588 | #VALUE! | -20 | 1020 | #VALUE! | -20 | 1020 | #VALUE! | -20 | 1020 | #VALUE! | -179 | 1026 | #VALUE! | 0 | 0.2 | #VALUE! | 0 | 0 | #VALUE! | 0 | 0 | #VALUE! | 0 | 0 | 613.5951 | 490.9686 | 734.5814 | #VALUE! | 0? | 0? | #VALUE! | 0? | 32.21907 | 112.421875 | #VALUE! | #VALUE! | #VALUE! | #VALUE! | #VALUE! | #VALUE! | #VALUE! | #VALUE! | 0 | 0 | 0 | 0 | 0 | 0 | 7.2 | 2708.605 | 3783.127 | 0
2017-07-11 | 0 | 0 | 0 | 0 | 0 | 0 | 0 | 0 | [6 empty] | 0 | 606 | 243.1372 | 316.1094 | 0 |  | 0 |  | #DIV/0! | #DIV/0! | #DIV/0! | #DIV/0! | #DIV/0! | #DIV/0! | #DIV/0! | #DIV/0! | #DIV/0! | #DIV/0! | 0 | 0 |  | 0 | 226.9 |  | 0 | 7.260743 | 171 | 10 | 0.02023688 |  |  | 16.218 | 83 | 199 | 697 | 11 | 8 | 0 | 23 | 2 | 2 | 2 |  |  | 0 | [6 empty] | 22.3962 | 21.95803 | 22.00357 | 0 | 0 | 0 |  |  | 7.865289 | [23 empty] | 300 | 0 | 0 | 0 | 146.07 | 236.92 | 382.99 | 0 | 11 | 37.01 | 21.23563 | #VALUE! | #VALUE! | #VALUE! | #VALUE! | [8 empty] | 0 | [6 empty] | 57.67422 |  | 5.855954368 | 0 |  | 8.604 | 10970 | 7 | [10 empty] | 40 | 7 | 6.2 |  | 174 | 0 |  |  |  | 0 | 0 | 1.084757 |  |  |  | 0.08877739 | #DIV/0! | 6.401955 | 636.3218 | -470 | -0.8296371 | 647.2964 | 10 | -0.4014763 | 0.08613281 | -0.3153435 | #VALUE! | 14.87909 | 23.42588 | #VALUE! | -20 | 1020 | #VALUE! | -20 | 1020 | #VALUE! | -20 | 1020 | #VALUE! | -179 | 1026 | #VALUE! | 0 | 0.2 | #VALUE! | 0 | 0 | #VALUE! | 0 | 0 | #VALUE! | 0 | 0 | 613.5951 | 490.9686 | 734.5814 | #VALUE! | 0? | 0? | #VALUE! | 0? | 32.21907 | 112.421875 | #VALUE! | #VALUE! | #VALUE! | #VALUE! | #VALUE! | #VALUE! | #VALUE! | #VALUE! | 0 | 0 | 0 | 0 | 0 | 0 | 9 | 2215.316 | 3178.551 | 2
2017-07-12 | 0 | 0 | 0 | 0 | 0 | 0 | 0 | 0 | [6 empty] | 0 | 0 | 243.1372 | 316.1094 | 0 |  | 0 |  | #DIV/0! | #DIV/0! | #DIV/0! | #DIV/0! | #DIV/0! | #DIV/0! | #DIV/0! | #DIV/0! | #DIV/0! | #DIV/0! | 0 | 0 |  | 0 | 0 |  | 0 | 7.221061 | 336 | 15 | 0.02023688 |  |  | 16.218 | 83 | 199 | 697 | 11 | 8 | 0 | 0 | 2 | 2 | 2 |  |  | 1.36 | [6 empty] | 22.3962 | 21.95803 | 22.00357 | 0 | 0 | 0 |  |  | 7.865289 | [23 empty] | 400 | 0 | 0 | 0 | 0 | 0 | 0 | 0 | 0 | 0 | 21.23563 | #VALUE! | #VALUE! | #VALUE! | #VALUE! | [8 empty] | 0 | [6 empty] | 57.67422 |  | -2.616 | 0 |  | 22.05 | 10830 | 8 | [10 empty] | 40 | 0 | 4.4 |  |  | 0 |  |  |  | 0 | 0 | 1.084757 |  |  |  | 0.08877739 | #DIV/0! | 6.401955 | 636.3218 | -670 | -1.152218 | 647.2964 | 10 | -0.4014763 | 0.08613281 | -0.3153435 | #VALUE! | 14.87909 | 23.42588 | #VALUE! | -20 | 1020 | #VALUE! | -20 | 1020 | #VALUE! | -20 | 1020 | #VALUE! | -179 | 1026 | #VALUE! | 0 | 0.2 | #VALUE! | 0 | 0 | #VALUE! | 0 | 0 | #VALUE! | 0 | 0 | 613.5951 | 490.9686 | 734.5814 | #VALUE! | 0? | 0? | #VALUE! | 0? | 32.21907 | 112.421875 | #VALUE! | #VALUE! | #VALUE! | #VALUE! | #VALUE! | #VALUE! | #VALUE! | #VALUE! | 0 | 0 | 0 | 0 | 0 | 0 | 9.05 | 2170.879 | 3116.851 | 2
2017-07-13 | 0 | 0 | 0 | 0 | 0 | 0 | 0 | 0 | [6 empty] | 0 | 0 | 243.1372 | 316.1094 | 0 |  | 0 |  | #DIV/0! | #DIV/0! | #DIV/0! | #DIV/0! | #DIV/0! | #DIV/0! | #DIV/0! | #DIV/0! | #DIV/0! | #DIV/0! | 0 | 0 |  | 0 | 0 |  | 0 | 7.221061 | 226 | 8 | 0.02023688 |  |  | 16.218 | 83 | 199 | 697 | 11 | 8 | 0 | 0 | 2 | 2 | 2 |  |  | 0 | [6 empty] | 22.3962 | 21.95803 | 22.00357 | 0 | 0 | 0 |  |  | 7.865289 | [23 empty] | 400 | 0 | 0 | 0 | 0 | 0 | 0 | 0 | 0 | 0 | 21.23563 | #VALUE! | #VALUE! | #VALUE! | #VALUE! | [8 empty] | 0 | [6 empty] | 57.67422 |  | 0 | 0 |  | 22.05 | 0 | 8 | [10 empty] | 40 | 0 | 4.4 |  | 174 | 0 |  |  |  | 0 | 0 | 1.084757 |  |  |  | 0.08877739 | #DIV/0! | 6.401955 | 636.3218 | -870 | -1.474798 | 647.2964 | 10 | -0.4014763 | 0.08613281 | -0.3153435 | #VALUE! | 14.87909 | 23.42588 | #VALUE! | -20 | 1020 | #VALUE! | -20 | 1020 | #VALUE! | -20 | 1020 | #VALUE! | -179 | 1026 | #VALUE! | 0 | 0.2 | #VALUE! | 0 | 0 | #VALUE! | 0 | 0 | #VALUE! | 0 | 0 | 613.5951 | 490.9686 | 734.5814 | #VALUE! | 0? | 0? | #VALUE! | 0? | 32.21907 | 112.421875 | #VALUE! | #VALUE! | #VALUE! | #VALUE! | #VALUE! | #VALUE! | #VALUE! | #VALUE! | 0 | 0 | 0 | 0 | 0 | 0 | 9 | 2174.956 | 3120.928 | 2
2017-07-14 | 0 | 0 | 0 | 0 | 0 | 0 | -0.0002 | 0 | [6 empty] | 0 | 358 | 233.2665 | 211.8001 | 0 |  | 0 |  | #DIV/0! | #DIV/0! | #DIV/0! | #DIV/0! | #DIV/0! | #DIV/0! | #DIV/0! | #DIV/0! | #DIV/0! | #DIV/0! | 0 | 0 |  | 0 | 4.6 |  | 0 | 50.41915 | 69 | 5 | #VALUE! |  |  | 0.006210937 | 82 | 196 | 697 | 13 | 8 | 0 | 12.5 | 2 | 2 | 2 |  |  | 0 | [6 empty] | #VALUE! | 21.36422 | 21.23687 | 0 | 0 | 0 |  |  | #VALUE! | [23 empty] | 300 | 0 | 0 | 0 | 0 | 232.54 | 232.54 | 0 | 7 | 18.4598 | 28.166 | #VALUE! | #VALUE! | #VALUE! | #VALUE! | [8 empty] | 0 | [6 empty] | 62.11776 |  | 8.964 | 0 |  | 13.086 | 0 | 8 | [10 empty] | 40 | 6.666667 | 5.6 |  | 175 | 0 |  |  |  | 0 | 0 | -0.7060941 |  |  |  | 0.4783741 | 1.628108 | 6.719036 | 636.3218 | -1070 | -1.797379 | 647.2964 | 10 | -0.6965691 | -0.06360666 | -0.7601758 | #VALUE! | 14.4511 | 24.48935 | #VALUE! | 0? | 0? | #VALUE! | 0? | 0? | #VALUE! | 0? | 0? | #VALUE! | 0? | 0? | #VALUE! | 0? | 0? | #VALUE! | 0? | 0? | #VALUE! | 0? | 0? | #VALUE! | 0? | 0? | #VALUE! | 638.2521 | 734.2306 | #VALUE! | 0? | 0? | #VALUE! | 0? | 32.245 | 117.421875 | #VALUE! | #VALUE! | #VALUE! | #VALUE! | #VALUE! | #VALUE! | #VALUE! | #VALUE! | 0 | 0 | 0 | 0 | 0 | 0 | 9 | 2174.956 | 3120.928 | 0
2017-07-15 | 0 | 0 | 0 | 0 | 0 | 0 | 0 | 0 | [6 empty] | 0 | 526 | 272.2651 | 321.9549 | 0 |  | 0 |  | #DIV/0! | #DIV/0! | #DIV/0! | #DIV/0! | #DIV/0! | #DIV/0! | #DIV/0! | #DIV/0! | #DIV/0! | #DIV/0! | 0 | 0 |  | 0 | 67.3 |  | 0 | 48.62941 | 39 | 3 | 0.004092038 |  |  | 16.218 | 83 | 194 | 697 | 14 | 8 | 0 | 22.58333 |  |  | 2 |  |  | 0 | [6 empty] | 20.29834 | 21.71098 | 21.53411 | 0 | 0 | 0 |  |  | 7.779512 | [23 empty] | 400 | 0 | 0 | 0 | 0 | 162.32 | 162.32 | 0 | 5 | -23.32 | 26.58834 |  |  | 154.0667 |  | 154.0667 | 0 | 100 | [5 empty] | 0 |  |  |  |  | 5.502381 |  | 56.5354 |  | 4.482 | 0 |  | 8.604 | 0 | 8 | [10 empty] | 40 | 4 | 6.2 |  | 175 | 0 |  |  |  | 0 | 0 | -0.7724529 |  |  |  | 0.4341745 | 1.635241 | 6.683829 | 636.3218 | -1270 | -2.11996 | 647.2964 | 10 | -0.7157475 | -0.0832291 | -0.7989766 | 19.84671 | 14.42517 | 24.99516 | #VALUE! | 0? | 0? | #VALUE! | 0? | 0? | #VALUE! | 0? | 0? | #VALUE! | 0? | 0? | #VALUE! | 0? | 0? | #VALUE! | 0? | 0? | #VALUE! | 0? | 0? | #VALUE! | 0? | 0? | 733.9941 | 448.5876 | 1022.478 | #VALUE! | -1? | -1? | #VALUE! | 0? | 32.54331 | 910.15625 | #VALUE! | #VALUE! | #VALUE! | #VALUE! | #VALUE! | #VALUE! | #VALUE! | #VALUE! | 0 | 0 | 0 | 0 | 0 | 0 | 10.2 | 2146.419 | 3091.651 | 0
2017-07-16 | 0 | 0 | 0 | 0 | 0 | 0 | 0 | 0 | [6 empty] | 0 | 580 | 273.0757 | 461.5464 | 0 |  | 0 |  | #DIV/0! | #DIV/0! | #DIV/0! | #DIV/0! | #DIV/0! | #DIV/0! | #DIV/0! | #DIV/0! | #DIV/0! | #DIV/0! | 0 | 0 |  | 0 | 227.8 |  | 0 | 48.23265 | 123 | 5 | 0.00435386 |  |  | 0.006210937 | 83 | 194 | 697 | 15 | 8 | 0 | 24 | 2 | 2 | 2 |  |  | 0 | [6 empty] | 21.36086 | 22.61241 | 22.47238 | 0 | 0 | 0 |  |  | 7.779837 | [23 empty] | 500 | 0 | 0 | 0 | 0 | 0 | 0 | 0 | 0 | 37 | 25.35852 |  |  | 200 |  | 200 | 0 | 100 | [5 empty] | 0 |  |  |  |  | 7.142857 |  |  |  | 0 | 0 |  | 8.604 | 0 | 8 | [10 empty] | 40 | 4.5 | 6.2 |  | 175 | 0 |  |  |  | 0 | 0 | -0.6998868 |  |  |  | 0.5813553 | 1.645926 | 6.728222 | 636.3218 | -1470 | -2.44254 | 647.2964 | 10 | -0.7165951 | -0.0853125 | -0.8019076 | 21.30498 | 15.41083 | 27.08322 | #VALUE! | 0? | 0? | #VALUE! | 0? | 0? | #VALUE! | 0? | 0? | #VALUE! | 0? | 0? | #VALUE! | 0? | 0? | #VALUE! | 0? | 0? | #VALUE! | 0? | 0? | #VALUE! | 0? | 0? | 714.8757 | 660.0696 | 734.5814 | #VALUE! | 0? | 0? | #VALUE! | 0? | 34.55354 | 91.5625 | #VALUE! | #VALUE! | #VALUE! | #VALUE! | #VALUE! | #VALUE! | #VALUE! | #VALUE! | 0 | 0 | 0 | 0 | 0 | 0 | 9.2 | 2128.073 | 3039.52 | 0
2017-07-17 | 0 | 0 | 0 | 0 | 0 | 0 | -0.0004 | 0 | 49033.22 | [5 empty] | 0 | 518 | 263.5285 | 355.4263 | 0 |  | 0 |  | #DIV/0! | #DIV/0! | #DIV/0! | #DIV/0! | #DIV/0! | #DIV/0! | #DIV/0! | #DIV/0! | #DIV/0! | #DIV/0! | 0 | 0 |  | 0 | 163.3 |  | 0 | 48.23265 | 47 | 4 | 0.005649218 |  |  | 0.006521484 | 82 | 194 | 697 | 15 | 8 | 0 | 24 | 2 | 2 | 2 |  |  | 17.43 | [6 empty] | 21.525 | 23.08636 | 22.97135 | 0 | 0 | 0 |  |  | 7.736696 | [23 empty] | 800 | 0 | 0 | 0 | 0 | 161.62 | 161.62 | 0 | 5 | 30.3796 | 28.0288 |  |  | 200 |  | 200 | 0 | 100 | [5 empty] | 0 |  |  |  |  | 7.142857 |  |  |  | 0 | 0 |  | 8.604 | 0 | 8 | [10 empty] | 40 | 2 | 6.2 |  | 175 | 0 |  |  |  | 0 | 0 | -0.6005591 |  |  |  | 0.673975 | 1.636446 | 6.634331 | 636.3218 | -1670 | -2.765121 | 647.2964 | 10 | -0.7033695 | -0.0853125 | -0.788682 | 20.86281 | 15.54053 | 28.21154 | #VALUE! | 0? | 0? | #VALUE! | 0? | 0? | #VALUE! | 0? | 0? | #VALUE! | 0? | 0? | #VALUE! | 0? | 0? | #VALUE! | 0? | 0? | #VALUE! | 0? | 0? | #VALUE! | 0? | 0? | 734.4729 | 734.4729 | 734.4729 | #VALUE! | 0? | 0? | #VALUE! | 0? | 38.22385 | 64.6875 | #VALUE! | #VALUE! | #VALUE! | #VALUE! | #VALUE! | #VALUE! | #VALUE! | #VALUE! | 0 | 0 | 0 | 0 | 0 | 0 | 8.6 | 2063.66 | 2817.983 | 0
2017-07-18 | 0 | 0 | 0 | 0 | 0 | 0 | 3.6e-05 | 0 | 48298.13 | [5 empty] | 0 | 651 | 186.4912 | 437.7448 | 0 |  | 0 |  | #DIV/0! | #DIV/0! | #DIV/0! | #DIV/0! | #DIV/0! | #DIV/0! | #DIV/0! | #DIV/0! | #DIV/0! | #DIV/0! | 0 | 0 |  | 0 | 235.2 |  | 0 | 47.44218 | 88 | 4 | 0.004019868 |  |  | 0.006521484 | 82 | 194 | 697 | 18 | 8 | 0 | 24 | 2 | 2 | 2 |  |  | 0 | [6 empty] | 22.29196 | 22.16927 | 21.86326 | 0 | 0 | 0 |  |  | 7.72481 | [23 empty] | 300 | 0 | 0 | 0 | 0 | 89.49 | 89.49 | 0 | 3 | -16.489964 | 25.38853 |  |  | 17.77354 |  | 17.77354 | 0 | 100 | 0.2978661 |  |  |  |  | 0 |  |  |  |  | 0.6347693 |  |  |  | 0 | 0 |  | 8.604 | 0 | 8 | [10 empty] | 40 | 6 | 6.2 |  | 175 | 0 |  |  |  | 0 | 0 | -0.5420496 |  |  |  | 0.5160713 | 1.610569 | 6.499478 | 636.3218 | -1870 | -3.087702 | 647.2964 | 10 | -0.7071351 | -0.0853125 | -0.7924476 | 19.46714 | 13.51732 | 26.4607 | #VALUE! | 0? | 0? | #VALUE! | 0? | 0? | #VALUE! | 0? | 0? | #VALUE! | 0? | 0? | #VALUE! | 0? | 0? | #VALUE! | 0? | 0? | #VALUE! | 0? | 0? | #VALUE! | 0? | 0? | 732.3293 | 696.351 | 734.5814 | #VALUE! | 0? | 0? | #VALUE! | 28.22452 | 33.78835 | 71.5625 | #VALUE! | #VALUE! | #VALUE! | #VALUE! | #VALUE! | #VALUE! | #VALUE! | #VALUE! | 0 | 0 | 0 | 0 | 0 | 0 | 9.4 | 1919.75 | 2700.895 | 0
2017-07-19 | 0 | 0 | 0 | 0 | 0 | 0 | -0.0004 | 0 | 48298.13 | [5 empty] | 0 | 578 | 186.4912 | 437.7448 | 0 |  | 0 |  | #DIV/0! | #DIV/0! | #DIV/0! | #DIV/0! | #DIV/0! | #DIV/0! | #DIV/0! | #DIV/0! | #DIV/0! | #DIV/0! | 0 | 0 |  | 0 | 183.1 |  | 0 | 47.08493 | 34 | 2.5 | 0.004019868 |  |  | 0.006521484 | 82 | 193 | 697 | 19 | 8 | 0 | 23 | 2 | 2 | 2 |  |  | 0 | [6 empty] | 22.29196 | 22.16927 | 21.86326 | 0 | 0 | 0 |  |  | 7.72481 | [23 empty] | 300 | 0 | 0 | 0 | 0 | 126.76 | 126.76 | 0 | 4 | 83.2396 | 25.38853 |  |  | 17.77354 |  | 17.77354 | 0 | 100 | 0.2978661 |  |  |  |  | 0 |  |  |  |  | 0.6347693 |  |  |  | 0 | 0 |  | 8.604 | 0 | 8 | [10 empty] | 40 | 6 | 6.2 |  | 175 | 0 |  |  |  | 0 | 0 | -0.5420496 |  |  |  | 0.5160713 | 1.610569 | 6.499478 | 636.3218 | -2070 | -3.410282 | 647.2964 | 10 | -0.7071351 | -0.0853125 | -0.7924476 | 19.46714 | 13.51732 | 26.4607 | #VALUE! | 0? | 0? | #VALUE! | 0? | 0? | #VALUE! | 0? | 0? | #VALUE! | 0? | 0? | #VALUE! | 0? | 0? | #VALUE! | 0? | 0? | #VALUE! | 0? | 0? | #VALUE! | 0? | 0? | 732.3293 | 696.351 | 734.5814 | #VALUE! | 0? | 0? | #VALUE! | 28.22452 | 33.78835 | 71.5625 | #VALUE! | #VALUE! | #VALUE! | #VALUE! | #VALUE! | #VALUE! | #VALUE! | #VALUE! | 0 | 0 | 0 | 0 | 0 | 0 | 10.4 | 1552.026 | 2548.035 | 2
2017-07-20 | 0 | 0 | 0 | 0 | 0 | 0 | 3.6e-05 | 0 | 48298.13 | [5 empty] | 0 | 0 | 186.4912 | 437.7448 | 0 |  | 0 |  | #DIV/0! | #DIV/0! | #DIV/0! | #DIV/0! | #DIV/0! | #DIV/0! | #DIV/0! | #DIV/0! | #DIV/0! | #DIV/0! | 0 | 0 |  | 0 | 0 |  | 0 | #VALUE! | 41 | 3 | 0.004019868 |  |  | 0.006521484 | 82 | 193 | 697 | 19 | 8 | 0 | 0 | 2 | 2 |  |  |  | 0 | [6 empty] | 22.29196 | 22.16927 | 21.86326 | 0 | 0 | 0 |  |  | 7.72481 | [23 empty] | 400 | 0 | 0 | 0 | 0 | 0 | 0 | 0 | 0 | 3.6e-05 | 25.38853 |  |  | 17.77354 |  | 17.77354 | 0 | 100 | 0.2978661 |  |  |  |  | 0 |  |  |  |  | 0.6347693 |  |  |  | #VALUE! | 0 |  |  | 0 | 8 | [10 empty] | 40 | 0 | 6.2 |  | 175 | 0 |  |  |  | 0 | 0 | -0.5420496 |  |  |  | 0.5160713 | 1.610569 | 6.499478 | 636.3218 | -2270 | -3.732863 | 647.2964 | 10 | -0.7071351 | -0.0853125 | -0.7924476 | 19.46714 | 13.51732 | 26.4607 | #VALUE! | 0? | 0? | #VALUE! | 0? | 0? | #VALUE! | 0? | 0? | #VALUE! | 0? | 0? | #VALUE! | 0? | 0? | #VALUE! | 0? | 0? | #VALUE! | 0? | 0? | #VALUE! | 0? | 0? | 732.3293 | 696.351 | 734.5814 | #VALUE! | 0? | 0? | #VALUE! | 28.22452 | 33.78835 | 71.5625 | #VALUE! | #VALUE! | #VALUE! | #VALUE! | #VALUE! | #VALUE! | #VALUE! | #VALUE! | 0 | 0 | 0 | 0 | 0 | 0 | 10.4 | 1388.955 | 2384.964 | 2
2017-07-21 | 0 | 0 | 0 | 0 | 0 | 0 | -0.0004 | 0 | 45228.9 | [5 empty] | 0 | 405 | 4.915379 | 263.9626 | 0 |  | 0 |  | #DIV/0! | #DIV/0! | #DIV/0! | #DIV/0! | #DIV/0! | #DIV/0! | #DIV/0! | #DIV/0! | #DIV/0! | #DIV/0! | 0 | 0 |  | 0 | 96.4 |  | 0 | 46.44986 | 76 | 6 | #VALUE! |  |  | 0.008384765 | 82 | 191 | 697 | 21 | 8 | 0 | 13.75 | 2 | 2 | 2 |  |  | 0 | [6 empty] | #VALUE! | 23.01774 | 23.06662 | 0 | 0 | 0 |  |  | #VALUE! | [23 empty] | 300 | 0 | 0 | 0 | 0 | 123.36 | 123.36 | 0 | 4 | 174.6396 | 28.59528 | #VALUE! | #VALUE! | #VALUE! | #VALUE! |  |  |  | 1.264947 |  |  |  |  | -1 | [8 empty] | #VALUE! | 0 |  | 14.58 | 10560 | 9 | [10 empty] | 40 | 6.666667 | 5.4 |  | 175 | 0 |  |  |  | 0 | 0 | -0.1150136 |  |  |  | 0.7289283 | 1.490155 | -42.6946 | 636.3218 | -2470 | -4.055444 | 647.2964 | 10 | -0.6025696 | -0.1104708 | -0.7130404 | #VALUE! | 14.96988 | 26.65523 | #VALUE! | 0? | 0? | #VALUE! | 0? | 0? | #VALUE! | 0? | 0? | #VALUE! | 0? | 0? | #VALUE! | 0? | 0? | #VALUE! | 0? | 0? | #VALUE! | 0? | 0? | #VALUE! | 0? | 0? | #VALUE! | 609.7814 | 734.5814 | #VALUE! | 0? | 0? | #VALUE! | 27.82248 | 34.98153 | 101.171875 | #VALUE! | #VALUE! | #VALUE! | #VALUE! | #VALUE! | #VALUE! | #VALUE! | #VALUE! | 0 | 0 | 0 | 0 | 0 | 0 | 10.2 | 1437.876 | 2373.466 | 0
2017-07-22 | 0 | 0 | 0 | 0 | 0 | 0 | 0 | 0 | 44842.16 | [5 empty] | 0 | 667 | 1.55573 | 452.2779 | 0 |  | 0 |  | #DIV/0! | #DIV/0! | #DIV/0! | #DIV/0! | #DIV/0! | #DIV/0! |  |  | #DIV/0! |  | 0 | 0 |  | 0 | 223.6 |  | 0 | 44.71945 | 34 | 3 | 0.3386378 |  |  | 5.157873 | 82 | 190 | 724 | 23 | 8 | 0 | 24 | 2 | 2 | 2 |  |  | 0 | [6 empty] | #VALUE! | 39.41827 | 25.86878 | 0 | 0 | 0 |  |  | 7.973066 | [23 empty] | 400 | 0 | 0 | 0 | 0 | 51.54 | 51.54 | 0 | 2 | -7.54 | 22.67497 |  |  |  | -10.20314 | -10.20314 | 0 | 100 | 1.525667 |  |  |  |  | 25 |  |  |  |  | -0.3643978 |  |  |  | -1.494 | 0 |  | 16.074 | 0 | 9 | [10 empty] | 40 | 4.5 | 5.2 |  | 175 | 0 |  |  |  | 0 | 0 | 0.4841591 |  |  |  | 0.4937427 | 1.379734 | -145.6478 | 636.3218 | -2670 | -4.378024 | 647.2964 | 10 | -0.6974432 | -0.1506739 | -0.8481171 | 20.13532 | 14.68455 | 26.08457 | #VALUE! | 0? | 0? | #VALUE! | 0? | 0? | #VALUE! | 0? | 0? | #VALUE! | 0? | 0? | #VALUE! | 0? | 0? | #VALUE! | 0? | 0? | #VALUE! | 0? | 0? | #VALUE! | 0? | 0? | 223.6688 | 22.97558 | 850.2428 | #VALUE! | 0.5275297? | 20.39367? | 24.73539 | 29.88459 | 27.51121 | 55.15625 | #VALUE! | #VALUE! | #VALUE! | #VALUE! | #VALUE! | #VALUE! | #VALUE! | #VALUE! | 0 | 0 | 0 | 0 | 0 | 0 | 10.6 | 1253.606 | 1941.501 | 0
2017-07-23 | 0 | 0 | 0 | 0 | 0 | 0 | -0.0002 | 0 | 41995.36 | [5 empty] | 0 | 740 | 81.44128 | 568.2122 | 0 |  | 0 | [5 empty] | #DIV/0! | #DIV/0! |  |  | #DIV/0! |  | 0 | 0 |  | 0 | 369.5 |  | 0 | 44.32259 | 66 | 3 | 0.7013766 |  |  | 1.270758 | 81 | 140 | 906 | 24 | 8 | 0 | 24 | 2 | 2 | 2 |  |  | 0 | [6 empty] | #VALUE! | 142.7133 | 53.46781 | 0 | 0 | 0 |  |  | 7.987652 | [23 empty] | 500 | 0 | 0 | 0 | 0 | 0 | 0 | 0 | 0 | -40.0002 | 25.91082 |  |  |  | -8.630448 | -8.630448 | 0 | 100 | 1.429357 |  |  |  |  | 0 |  |  |  |  | -0.3082303 |  |  |  | 0 | 0 |  | 16.074 | 0 | 9 | [10 empty] | 40 | 5 | 5.2 |  | 176 | 0 |  |  |  | 0 | 0 | 22.05183 |  |  |  | 2.40164 | 1.159565 | -138.4908 | 636.3218 | -2870 | -4.700605 | 647.2964 | 10 | -0.7004651 | -0.1541284 | -0.8545935 | 20.62527 | 16.0593 | 26.53851 | #VALUE! | -20 | 500 | #VALUE! | 0 | 1020 | #VALUE! | -20 | 500 | #VALUE! | 0 | 500 | #VALUE! | 0 | 50.7 | #VALUE! | 0 | 50.7 | #VALUE! | 0 | 50.7 | #VALUE! | 0 | 50.7 | 202.3222 | 103.9653 | 318.0417 | #VALUE! | 24.84639 | 75.61891 | 25.09152 | 28.09482 | 31.28528 | 69.0625 | #VALUE! | #VALUE! | #VALUE! | #VALUE! | #VALUE! | #VALUE! | #VALUE! | #VALUE! | 0 | 0 | 0 | 0 | 0 | 0 | 12.6 | 840.222 | 1318.93 | 0
2017-07-24 | 0 | 0 | 0 | 0 | 0 | 136 | 131.0008 | 0.2277778 |  | 9.85 | 847.7095 | 843.44 | 1506.806 | 237.2934 | 0 | 781 | 329.9688 | 560.1765 | 2563.6 | 250 | #DIV/0! | 0 | [10 empty] | 0 | 0 | 26.70508 | 119.68 | 318.4 | 39.64 | -4.02 | 44.95322 | 80 | 4.5 | 0.7687839 | 0.9 | 0.1 | 3.28217 | 81 | 151 | 1208 | 26 | 8 | 0 | 18.16667 | 2 | 2 | 2 | 46 | 48 | 8.68 | 24 | 52 | 52 | 1.5 | 2.3 | 1 | 361.9789 | 227.2276 | 150.0943 | 0 | 10.68 | 10.68 | 8.87 | 3.56 | 7.569656 | [13 empty] | 0 | 0 | 0 | 0 | 0 | 0 | 0 | 0 | 0 | 0 | 500 | 5.466667 | 0 | 5.466667 | 0 | 34.24 | 34.24 | 0 | 1 | 21.7608 | 26.19585 | [7 empty] | 1.395699 | 5.7 | 29.1 | 11.4 | 0 | 0 |  |  | 2508.163 | 5.968565 |  | 522.9144 | 689.1356 | 98.94767 | 0 | 0 | 0.9632412 | 16.074 | 0 | 9 | 34 | 44 |  |  |  |  | 5.7 | 29.1 | 11.4 | 0 | 40 | 8.666667 | 5.2 | 58.5 | 175 | 0 | 11 | 22 | 23 | 50 | 0 | 102.8156 | 418.2783 | 367.7818 | 352.9184 | -2.723251 | -13.79058 | -180.7541 | 633.2878 | -2934 | -4.795408 | 643.4139 | 10 | 4.74482 | 1.856281 | 6.601102 | 20.60666 | 16.189 | 27.0054 | 194.8773 | 183 | 200 | 853.0706 | -20 | 1020 | 283.1335 | 220 | 301 | 0.05953704 | 0 | 6 | 2.834758 | 1.8 | 5.8 | 5.650211 | 0 | 41 | 9.912364 | 3.4 | 15.3 | 0.2623333 | 0 | 26.1 | 599.9161 | 318.0417 | 900.1337 | 27.07875 | 1.653906 | 74.0746 | 47.32881 | 59.29899 | 34.15149 | 4013.4375 | 0 | 0.4034742 | 1.411145 | 0.02710729 | -115.4708 | -66.44381 | 152.0256 | -3.34037 | 3.6 | 3.6 | 4.7 | 4.7 | 4 | 4 | 12.5 | 771.7323 | 1234.112 | 0
2017-07-25 | 53.21 | 7.21 | 1.01 | 0.96 | 2.54 | 615 | 514.4008 | 1 | 42946.8 | 9.6 | 816.8803 | 897.0728 | 1644.819 | 291.146 | 458.3333 | 767 | 641.449 | 555.6524 | 21187.4 | 220 | 5.286384 | 21.45834 | 895.436 | 901.8341 | 894.3463 | 889.3729 | 903.4647 | 902.7662 | 892.1585 | 897.2035 | 900.0531 | 897.6598 | 0 | 0 | 28.1592 | 541.2 | 314.8 | 38.30036 | -4.06 | 44.38625 | 53 | 3 | 1.15818 | 1.2 | 0.2 | 1.322619 | 80 | 209 | 1208 | 27 | 11 | 1.833333 | 0 | 2 | 2 | 2 | 44 | 49.33333 | 0 | 29 | 47 | 61 | 2 | 2.9 | 1.5 | 437.9637 | 298.1601 | 291.4425 | 0 | 11.1 | 10.67 | 7.88 | 1.91 | 7.525831 | 86 | 145 | 42 | 7.6 | 8.2 | 8 | 8.6 | 6 | 6.2 | 5.6 | 6.2 | 6.4 | 6.6 | 53 | 53 | 78 | 78 | 52 | 52 | 52 | 52 | 52 | 52 | 600 | 24 | 0 | 24 | 249.69 | 0 | 249.69 | 0 | 8 | 41.7108 | 32.31119 |  | 35.07936 | 12.43789 | -7.934387 | 39.58286 | 88.62259 | 11.37741 | 2.074539 | 7.616667 | 14.96667 | 6.95 | 0.9 | 0 | 28 | 48565.51 | 3565.737 | 6.650616 | 1.413674 | 575.7791 | 334.7365 | 99.54667 | 9.703 | 0 | 0.8364241 | 16.821 | 10450 | 10 | 32.83333 | 47.33333 | 125 | 19 | 194 | 220 | 11.1 | 24.3 | 10.3 | 1.9 | 40 | 10 | 5.1 | 58.86667 | 175 | 0 | 9 | 17 | 17 | 35 | 0 | 531.7933 | 454.1196 | 417.8719 | 424.1735 | -1.684787 | 9.746458 | -296.9343 | 628.6539 | -2519 | -4.117988 | 636.2142 | 10 | 23.00279 | 5.681055 | 28.68385 | 19.09832 | 15.02175 | 26.8368 | 186.4656 | 176 | 196 | 277.8422 | 255 | 295 | 286.3988 | 266 | 314 | 219.3044 | -140 | 613 | 7.995436 | 5.1 | 11.8 | 13.23459 | 8.3 | 22.8 | 8.030737 | 6.2 | 10.6 | 1.058428 | 0 | 18.1 | 897.2908 | 881.6917 | 927.8981 | 5.031309 | 1.166882 | 9.411469 | 59.0655 | 61.01095 | 34.34604 | 579.140625 | 1.048921 | 1.400327 | 1.303981 | 0.7879459 | 51.68407 | 13.98656 | 273.0549 | 159.4767 | 3.1 | 3.3 | 4.3 | 4.4 | 4 | 4.1 | 12.5 | 801.085 | 1398.81 | 0
2017-07-26 | 52.56 | 7.36 | 1.09 | 0.89 | 2.56 | 632 | 559.7622 | 1 | 44721.21 | 10.18333 | 848.1985 | 892.8248 | 1680.98 | 296.9653 | 458.3333 | 815 | 653.7759 | 583.0936 | 25409.8 | 250 | 7.407446 | 25.06625 | 892.6169 | 901.0836 | 889.5656 | 881.1926 | 902.2887 | 897.8175 | 883.5569 | 894.4766 | 900.3374 | 897.8506 | 0 | 0 | 29.08873 | 556.16 | 352.5 | 30.06 | -4.96 | 43.45096 | 114 | 7 | 1.151181 | 1.2 | 0.1 | 6.87116 | 80 | 206 | 1208 | 28 | 15 | 1 | 0 | 2 | 2 | 2 | 47.66667 | 50 | 0 | 27 | 43 | 54 | 2.1 | 2.7 | 1 | 462.232 | 303.6348 | 297.8911 | 0 | 11.24 | 10.95 | 7 | 2.89 | 7.684788 | 86 | 138 | 64 | 6.5 | 8 | 7.4 | 10.2 | 6 | 6 | 5.6 | 5.4 | 6 | 7.2 | 56 | 56 | 84 | 84 | 56 | 56 | 56 | 56 | 56 | 56 | 700 | 24 | 0 | 24 | 196.63 | 50.7 | 247.33 | 0 | 8 | 44.1862 | 32.48922 |  | 44.84968 | 26.79424 | -0.8267763 | 70.81714 | 63.33167 | 36.66833 | 1.936177 | 5.766667 | 7.183333 | 6 | 0.85 | 0 | 55 | 50144.29 | 3674.936 | 6.947598 | 2.529184 | 558.1282 | 714.3424 | 99.07798 | 2.241 | 0 | 0.8856997 | 14.58 | 0 | 10 | 32.33333 | 52 | 115 | 23 | 195 | 260 | 6.1 | 8.3 | 8.5 | 1.2 | 40 | 11 | 5.9 | 59.6 | 175 | 0 | 9 | 17 | 15 | 30 | 0 | 556.3253 | 453.2434 | 421.603 | 437.2911 | 0.7245041 | 45.06932 | -290.5243 | 629.3303 | -2087 | -3.440569 | 635.3622 | 10 | 23.90449 | 6.841406 | 30.7459 | 16.4398 | 14.03609 | 21.14327 | 189.7608 | 57 | 199 | 287.7854 | 35 | 299 | 270.8805 | -20 | 334 | 277.8048 | -28 | 322 | 5.648596 | 1.8 | 6.8 | 6.604873 | 1.8 | 8.8 | 5.390554 | 0 | 19.2 | 0.8600692 | 0 | 3 | 894.1696 | 887.6841 | 901.9921875 | 6.21397 | 4.03797 | 11.23732 | 59.70658 | 61.55566 | 33.82726 | 4012.65625 | 1.267109 | 1.244609 | 1.254647 | 0.9091637 | -27.5978 | -26.73075 | 378.0343 | 201.5957 | 2.8 | 3.1 | 4.3 | 4.3 | 4 | 4.1 | 13.6 | 756.24057 | 1644.385 | 0
2017-07-27 | 52.57 | 7.56 | 1.01 | 0.98 | 2.2 | 623 | 532.9244 | 1 | 44629.96 | 10.125 | 834.0138 | 896.438 | 1684.422 | 295.9839 | 0 | 879 | 668.5185 | 607.3732 | 25183.6 | 250 | 5.965795 | 22.03529 | 892.8047 | 901.5358 | 902.1523 | 886.898 | 903.4575 | 901.0277 | 888.432 | 895.1958 | 898.472 | 897.5991 | 0 | 0 | 29.07115 | 548.24 | 420.9 | 30.06 | 4.06 | 43.09387 | 39 | 3 | 1.2346 | 1.2 | 0.1 | 1.482861 | 80 | 205 | 1208 | 29 | 18 | 5.5 | 0 | 2 | 2 | 2 | 47.66667 | 50 | 0 | 27 | 42 | 53 | 2.1 | 2 | 1 | 428.0686 | 302.2119 | 297.7367 | 0 | 11.36 | 10.75 | 7.38 | 1.6 | 7.906777 | 95 | 152 | 46 | 5.4 | 6 | 10.2 | 9.4 | 10 | 8.6 | 7.4 | 7 | 5.4 | 6.2 | 58 | 58 | 87 | 87 | 58 | 58 | 58 | 58 | 58 | 58 | 700 | 24 | 0 | 24 | 301.73 | 34.34 | 336.07 | 0 | 11 | 41.8544 | 32.33003 |  | 34.84041 | 17.69267 | -3.931563 | 48.60152 | 71.68585 | 28.31415 | 1.851908 | 4.7 | 4.083333 | 3.383333 | 0.8666667 | -100 | 75 | 49350.07 | 3587.451 | 5.852464 | 1.735769 | 578.8382 | 329.739 | 99.48579 | 12.71126 | 0 | 0.8554164 | 1.868742528 | 0 | 10 | 34.66667 | 52 | 202 | 13 | 195 | 260 | 5.3 | 4.8 | 4.8 | 1.3 | 40 | 11.5 | 7.8 | 58.9 | 175 | 0 | 10 | 18 | 18 | 35 | 7 | 549.9233 | 464.0207 | 425.0082 | 429.2771 | -1.434344 | -6.29348 | -312.0499 | 628.2658 | -1664 | -2.76315 | 633.2833 | 10 | 25.77993 | 2.754086 | 28.53402 | 18.34576 | 13.82857 | 26.05865 | 191.8637 | 71 | 257 | 292.7809 | 147 | 308 | 293.9431 | 13 | 417 | 296.0858 | -9 | 489 | 4.598161 | 0.8 | 10.8 | 3.915148 | 1.4 | 5 | 3.038211 | 0.3 | 9.3 | 0.5263345 | 0 | 2.2 | 896.6633 | 881.8151 | 907.3636 | 5.230425 | 1.974457 | 7.624194 | 58.94533 | 59.96044 | 34.94262 | 457.734375 | 1.270378 | 1.092335 | 1.364378 | 0.9390202 | -41.19147 | -45.33751 | 540.5958 | 216.8595 | 2.8 | 3.1 | 4.2 | 4.3 | 4 | 4 | 12.8 | 872.8362 | 1904.683 | 0
2017-07-28 | 52.28 | 7.48 | 1.02 | 0.99 | 2.22 | 635 | 553.762 | 0.9972222 | 45902.15 | 10.16667 | 869.2547 | 892.4633 | 1706.027 | 299.3799 | 0 | 864 | 665.1936 | 607.2074 | 25334.4 | 250 | 8.707237 | 31.47273 | 892.444 | 900.3139 | 898.2448 | 877.8144 | 899.9961 | 897.4143 | 879.1934 | 894.2855 | 898.5533 | 896.8709 | 0 | 5 | 29.97867 | 563.8 | 486.6 | 30.06 | 4.55 | 35.82577 | 137 | 7 | 1.360358 | 1.2 | 0.1 | 7.882611 | 80 | 203 | 1208 | 30 | 21 | 6 | 0 | 2 | 2 | 2 | 49.66667 | 49.66667 | 0 | 27 | 43 | 44 | 2.1 | 0.7 | 0.5 | 444.4372 | 305.3856 | 301.4663 | 0 | 11.01 | 10.91 | 6.7 | 1.2 | 7.887585 | 90 | 152 | 32 | 7 | 9.2 | 8 | 11 | 5.4 | 6.2 | 5.6 | 5.8 | 6 | 6.8 | 56 | 56 | 87 | 87 | 56 | 56 | 56 | 56 | 56 | 56 | 900 | 23.93333 | 0 | 23.93333 | 322.8 | 0 | 322.8 | 0 | 10 | 45.962 | 31.85696 |  | 38.06994 | 20.2378 | -4.107324 | 54.20042 | 70.2392 | 29.7608 | 1.802756 | 4.266667 | 3.566667 | 3.116667 | 0.5166667 | 0 | 26 | 49157.88 | 3524.328 | 8.490121 | 1.935729 | 580.6817 | 379.9541 | 99.60925 | 20.92774 | 0 | 0.8720661 | 1.601 | 20660 | 13 | 35.66667 | 54.33333 | 105 | 14 | 198 | 230 | 4.9 | 3.8 | 5.7 | 1 | 40 | 10.25 | 8 | 59.13333 | 175 | 0 | 10 | 18 | 15 | 43 | 16 | 563.9139 | 465.0106 | 426.4227 | 431.5815 | 0.07162562 | 4.10112 | -300.7861 | 629.4869 | -1229 | -2.088508 | 633.7839 | 10 | 29.36148 | 2.889822 | 32.2513 | 20.44785 | 14.43813 | 28.62657 | 192.6723 | 187 | 199 | 293.9367 | 282 | 310 | 277.7886 | -20 | 321 | 298.0639 | 195 | 329 | 4.253671 | 3.6 | 5 | 3.430225 | 2.9 | 3.9 | 2.597579 | 0 | 19.2 | 0.4938062 | 0.2 | 1.8 | 893.6681 | 868.7552 | 914.3084 | 6.423772 | 1.921486 | 14.6302 | 59.04439 | 61.46486 | 34.07368 | 575.3125 | 1.24639 | 1.09254 | 1.380023 | 0.9941014 | -46.84122 | -49.66288 | 555.5654 | 249.4118 | 3 | 3.1 | 4.2 | 4.4 | 3.6 | 3.9 | 12.9 | 974.3477 | 1959.507 | 0
2017-07-29 | 53.03 | 7.25 | 1.16 | 0.99 | 3.32 | 639 | 568.0424 | 1 | 46220.29 | 10.15 | 904.0755 | 898.7092 | 1702.505 | 305.8185 | 2166.667 | 788 | 604.4677 | 558.1195 | 25409.8 | 240 | 9.702532 | 30.9834 | 897.8979 | 909.5113 | 889.3158 | 889.4596 | 906.8769 | 903.8348 | 888.2228 | 904.5548 | 907.8035 | 906.1731 | 0 | 5 | 30.07194 | 567.32 | 571.7 | 30.06 | 4.47 | 29.87241 | 64 | 4.5 | 1.215209 | 1.2 | 0.1 | 1.413299 | 80 | 202 | 1208 | 32 | 25 | 5.166667 | 0 | 2 | 2 | 2 | 49.66667 | 50 | 0 | 27 | 44 | 49 | 2.2 | 0.9 | 0.25 | 477.8564 | 312.3388 | 307.7738 | 0 | 11.8 | 11.15 | 6.83 | 1.81 | 7.983644 | 135 | 220 | 40 | 7 | 9.2 | 8 | 11.2 | 6.8 | 6.6 | 6 | 7.4 | 6.2 | 7.6 | 56 | 56 | 84 | 84 | 56 | 56 | 56 | 56 | 56 | 56 | 600 | 7.166667 | 16.83333 | 24 | 196.92 | 0 | 196.92 | 0 | 6 | 65.1224 | 33.84585 |  | 41.21195 | 21.80031 | -3.729671 | 59.28258 | 69.5178 | 30.4822 | 1.733118 | 4.083333 | 2.966667 | 1.7 | 0.2333333 | 0 | 45 | 49116.08 | 3491.249 | 7.821354 | 2.117235 | 579.9149 | 384.919 | 99.56535 | 9.47 | 0 | 0.8889552 | 1.601 | 9470 | 34 | 36.33333 | 55.33333 | 135 | 28 | 206 | 256 | 4.4 | 3.5 | 1.9 | 0.3 | 40 | 10 | 8 | 62.13333 | 175 | 0 | 9 | 18 | 17 | 44 | 19 | 568.7433 | 463.3105 | 426.0656 | 429.825 | 2.303219 | -10.52995 | -285.9482 | 630.6845 | -790 | -1.411089 | 634.4405 | 10 | 24.56242 | 2.403366 | 26.96579 | 22.37632 | 15.0866 | 29.85865 | 185.6809 | -20 | 273 | 280.647 | -20 | 388 | 284.8819 | -17 | 490 | 251.6222 | -51 | 429 | 3.942264 | 0.2 | 10.7 | 2.727076 | 0 | 9.8 | 1.606285 | 0 | 8 | 0.2111157 | 0 | 4.7 | 900.7115 | 890.0743 | 921.1398 | 7.857315 | 3.378729 | 11.90751 | 62.24611 | 67.44372 | 36.2655 | 511.25 | 1.205648 | 1.072399 | 1.31686 | 0.8693742 | -21.46013 | -30.72602 | 513.0371 | 211.35 | 2.9 | 3 | 4.2 | 4.3 | 3.5 | 3.6 | 12.8 | 1125.188 | 1912.975 | 0
2017-07-30 | 53.48 | 7.9 | 1.39 | 0.7 | 2.5 | 639 | 545.6528 | 1 | 46177.98 | 10.15 | 877.6976 | 895.6757 | 1647.495 | 305.4644 | 4041.667 | 784 | 573.6522 | 532.518 | 25409.8 | 250 | 8.580583 | 35.10323 | 892.7355 | 906.3618 | 878.6899 | 890.9929 | 903.2557 | 900.4666 | 890.9993 | 901.9039 | 896.8151 | 898.3238 | 0 | 5 | 30.0679 | 567.32 | 596 | 30.29213 | 4.38 | 41.58023 | 74 | 5 | 1.242635 | 1.2 | 0.1 | 1.49373 | 80 | 200 | 1208 | 33 | 28 | 6 | 0 | 2 | 2 | 3 | 49 | 50 | 0 | 29 | 48 | 49 | 2.1 | 1.3 | 0.75 | 481.0656 | 312.3017 | 307.6237 | 0 | 11.23 | 10.97 | 10.6 | 1.13 | 8.060085 | 113 | 150 | 45 | 7.4 | 9 | 8.2 | 11 | 7 | 6.8 | 6 | 7 | 6.2 | 6.8 | 60 | 60 | 90 | 90 | 60 | 60 | 60 | 60 | 60 | 60 | 600 | 0 | 24 | 24 | 0 | 0 | 0 | 0 | 0 | 41.6528 | 34.53119 |  | 41.76634 | 21.64283 | -3.870833 | 59.53834 | 70.15033 | 29.84967 | 1.637236 | 3.316667 | 2.266667 | 1.35 | 0.2 | 0 | 40 | 49223.94 | 3513.503 | 7.379062 | 2.126369 | 579.1927 | 385.5335 | 99.53509 | 8.526524107 | 0 | 0.8539167 | 3.744475893 | 10670 | 34 | 36.66667 | 57 | 140 | 20 | 206 | 215 | 3.6 | 2.4 | 1.4 | 0.2 | 40 | 9 | 6.7 | 64.33333 | 176 | 0 | 7 | 18 | 15 | 43 | 17 | 567.1962 | 461.2557 | 425.2689 | 429.3264 | 2.88309 | -4.875802 | -280.0327 | 631.6143 | -351 | -0.7336694 | 634.9503 | 10 | 22.93597 | 2.883204 | 25.81917 | 22.14074 | 14.99582 | 28.78219 | 194.0511 | 177 | 207 | 295.8127 | 281 | 321 | 297.6927 | 282 | 330 | 299.2633 | 286 | 325 | 3.342226 | 2.8 | 3.9 | 2.253554 | 2 | 2.7 | 1.3446 | 1.1 | 1.6 | 0.1929201 | 0 | 0.3 | 895.9419 | 877.6072 | 914.7985 | 6.220736 | 3.546112 | 12.48887 | 64.44292 | 67.37889 | 36.62863 | 470.703125 | 1.219764 | 1.102251 | 1.332961 | 0.9149237 | -36.10605 | -9.927488 | 513.4941 | 196.3098 | 2.9 | 3 | 4.3 | 4.3 | 3.4 | 3.5 | 12.8 | 1218.138 | 1964.669 | 0
2017-07-31 | 52.33 | 7.5 | 0.99 | 0.9 | 2.5 | 627 | 583.328 | 1 | 46410.12 | 10.04167 | 881.9324 | 898.0993 | 1654.553 | 307.2069 | 4041.667 | 757 | 585.1943 | 546.0838 | 23147.8 | 250 | 7.746143 | 25.4854 | 889.5865 | 903.9491 | 897.8407 | 887.0797 | 905.7756 | 905.3345 | 890.5901 | 904.6384 | 903.6524 | 904.9185 | 2.984 | 5 | 30.06367 | 559.744 | 585.5 | 30.97 | 14.09 | 19.56225 | 38 | 3 | 1.262269 | 1.2 | 0.1 | 1.573541 | 79 | 198 | 1208 | 35 | 31 | 5.166667 | 0 | 2 | 2 | 2 | 49 | 50 | 0 | 29 | 49 | 51 | 2.2 | 0.8 | 0.25 | 474.7866 | 313.8215 | 309.4406 | 0 | 11.29 | 11.03 | 7.86 | 1.29 | 8.201551 | 115 | 145 |  | 7 | 8.8 | 8 | 11 | 6.8 | 6.6 | 6 | 6.2 | 6 | 6.8 | 58 | 58 | 86 | 86 | 58 | 58 | 58 | 58 | 58 | 58 | 500 | 0 | 24 | 24 | 447.42 | 159.3 | 606.72 | 0 | 19 | 60.608 | 34.55733 |  | 43.11325 | 24.10796 | -3.178031 | 64.04317 | 67.31904 | 32.68096 | 1.612912 | 3.4 | 2.666667 | 1.433333 | 0.2833333 | 0 | 40 | 49530.11 | 3523.714 | 6.610188 | 2.287256 | 581.0898 | 451.142 | 99.38476 | -7.100524107 | 0 | 0.9303477 | 10.845 | 19950 | 34 | 36.66667 | 57.66667 | 130 | 18 | 202 | 210 | 4.1 | 5 | 2.1 | 0.9 | 40 | 13.16667 | 5.9 | 64.1 | 176 | 0 | 8 | 17 | 16 | 39 | 16 | 577.9931 | 462.5975 | 424.9186 | 430.5105 | 1.971187 | -8.81863 | -302.8193 | 631.1502 | 76 | -0.05625 | 634.4509 | 10 | 22.26156 | 2.939553 | 25.20111 | 22.06155 | 15.64429 | 27.42041 | 187.0184 | -20 | 255 | 281.9688 | -20 | 371 | 269.1652 | -12 | 342 | 268.1638 | -58 | 409 | 3.337686 | 0.2 | 8.5 | 2.244697 | 0 | 16.5 | 1.222078 | 0 | 6.7 | 0.1695984 | 0 | 3.3 | 899.7148 | 889.348 | 913.9672 | 6.716186 | 4.08313 | 9.865656 | 63.87585 | 65.61506 | 37.32899 | 725.46875 | 1.189693 | 1.071142 | 1.211445 | 0.8799213 | -41.78087 | 0.9444675 | 445.3511 | 188.0292 | 2.8 | 3 | 4.2 | 4.3 | 3.3 | 3.5 | 12.8 | 975.978396 | 1882.37 | 0
2017-08-01 | 53.06 | 7.78 | 0.99 | 0.91 | 2.76 | 626 | 566.2588 | 1 | 46355.09 | 10.18333 | 884.4815 | 896.4556 | 1659.25 | 307.4375 | 4125 | 742 | 585.4774 | 519.012 | 25485.2 | 250 | 9.016976 | 25.25333 | 885.4631 | 903.6572 | 897.9676 | 882.8658 | 905.1048 | 904.8818 | 887.7962 | 903.9083 | 905.666 | 905.7726 | 2.984 | 5 | 30.07315 | 558.864 | 393 | 30.97 | 14.27 | 19.60471 | 58 | 3 | 1.643587 | 2 | 0.2 | 14.87799 | 76 | 196 | 1208 | 1 | 2 | 7.5 | 0 | 2 | 2 | 2 | 49 | 50 | 0 | 29 | 40 | 50 | 2.2 | 0.8 | 0.25 | 478.6919 | 313.9724 | 309.5844 | 0 | 11.2 | 11 | 6.7 | 1.11 | 8.335658 | 167 | 121 | 36 | 8 | 9 | 8 | 11.2 | 6.8 | 6.6 | 6 | 6 | 6.4 | 8 | 58 | 58 | 88 | 88 | 58 | 58 | 58 | 58 | 58 | 58 | 500 | 0 | 24 | 24 | 124.23 | 259.17 | 383.4 | 0 | 11 | 28.8588 | 35.58198 |  | 40.90677 | 22.5742 | -3.742406 | 59.73857 | 68.47632 | 31.52368 | 1.619314 | 3.5 | 2.483333 | 1.3 | 0.15 | 0 | 115 | 50561.63 | 3593.409 | 7.739555 | 2.13352 | 582.5941 | 417.3687 | 99.52304 | 8.734 | 0 | 0.9045668 | 13.086 | 10970 | 1 | 38.33333 | 56.33333 | 130 | 19 | 203 | 217 | 4.3 | 3.4 | 1.4 | 0.2 | 2 | 12.58333 | 5.6 | 64.26667 | 174 | 0 | 8 | 17 | 16 | 45 | 18 | 580.4686 | 464.7662 | 426.7278 | 430.3718 | 2.383161 | -7.785474 | -306.005 | 626 | 21.16129 | 0.03225806 | 628.984 | 22.5 | 14.34651 | 3.750776 | 18.09729 | 21.47851 | 15.79992 | 27.36854 | 185.4348 | -20 | 270 | 288.4509 | -20 | 436 | 282.3816 | -2 | 367 | 276.4065 | -59 | 323 | 3.909972 | 0.2 | 15.6 | 2.292874 | 0 | 7.9 | 1.2555 | 0 | 7.1 | 0.1660266 | 0 | 2.7 | 898.178 | 890.8945 | 914.4965 | 7.939527 | 4.841774 | 10.66531 | 64.25904 | 66.08195 | 38.23684 | 523.90625 | 1.197929 | 1.08575 | 1.234713 | 0.9291095 | -5.110324 | -1.637917 | 459.6801 | 208.0625 | 2.8 | 2.8 | 4.1 | 4.3 | 4.1 | 4.2 | 12.8 | 1079.528 | 2154.051 | 0
2017-08-02 | 51.37 | 7.73 | 0.96 | 0.86 | 2.76 | 625 | 582.3012 | 1 | 46266.49 | 10.21667 | 877.401 | 898.2305 | 1648.416 | 306.1518 | 4458.333 | 796 | 580.2415 | 533.8636 | 25409.8 | 250 | 7.32815 | 24.69028 | 890.4276 | 902.217 | 894.3176 | 888.8132 | 905.1745 | 905.4326 | 892.6483 | 906.813 | 904.3971 | 906.1356 | 2.984 | 5 | 30.06441 | 557.984 | 591.1 | 30.97 | 14.84 | 19.28705 | 38 | 3 | 1.343946 | 1.2 | 0.2 | 1.540312 | 74 | 195 | 1208 | 2 | 4 | 5.833333 | 0 | 2 | 2 | 2 | 49.33333 | 50 | 0 | 28 | 46 | 50 | 2.1 | 0.9 | 0.25 | 486.0404 | 312.9865 | 308.4368 | 0 | 11.2 | 10.69 | 9.31 | 1.68 | 8.262803 | 173 | 148 | 44 | 7 | 8.4 | 8 | 10.8 | 7.2 | 6.6 | 6.4 | 6 | 6 | 7 | 56 | 56 | 83 | 83 | 56 | 56 | 56 | 56 | 56 | 56 | 500 | 0 | 24 | 24 | 141.24 | 338.14 | 479.38 | 0 | 16 | 43.9212 | 35.77233 |  | 42.60234 | 23.0197 | -3.410612 | 62.21143 | 68.47992 | 31.52008 | 1.583441 | 3.7 | 2.35 | 1.15 | 0.1666667 | 0 | 35 | 50456.7 | 3598.657 | 7.319508 | 2.221837 | 580.0745 | 423.5253 | 99.48458 | 11.742 | 0 | 0.93168192 | 23.544 | 22200 | 3 | 40 | 57.66667 | 134 | 19 | 198 | 216 | 4.2 | 2.7 | 1.2 | 0.2 | 5 | 9.333333 | 4.7 | 64.7 | 174 | 0 | 7 | 17 | 16 | 42 | 17 | 579.626 | 462.0816 | 424.9309 | 428.8884 | 2.767601 | -5.004424 | -296.3623 | 625.5 | 41.32258 | 0.06451613 | 628.484 | 22.5 | 15.50882 | 3.219894 | 18.72871 | 21.65124 | 15.95554 | 28.58766 | 193.3936 | 181 | 209 | 295.6211 | 287 | 307 | 297.8643 | 281 | 319 | 295.6235 | -58 | 323 | 3.776484 | 3 | 4.8 | 2.369348 | 2.1 | 2.7 | 1.228945 | 1 | 2.2 | 0.1733067 | 0 | 2.2 | 899.7731 | 890.4681 | 913.8488 | 6.535835 | 3.59826 | 10.09153 | 64.54604 | 66.01711 | 38.08119 | 522.96875 | 1.227171 | 1.098319 | 1.249552 | 0.9265647 | -19.64559 | 8.065012 | 466.6674 | 196.3524 | 3.1 | 3.2 | 4.2 | 4.3 | 4.1 | 4.2 | 14.4 | 908.7117 | 2069.548 | 0
2017-08-03 | 52.21 | 7.55 | 1.04 | 7.55 | 2.66 | 627 | 565.618 | 1 | 46237.42 | 9.95 | 885.0958 | 897.1889 | 1669.106 | 307.087 | 3958.333 | 804 | 581.487 | 545.371 | 25636 | 250 | 7.833728 | 22.52605 | 890.1013 | 903.4026 | 892.3372 | 886.2731 | 904.8948 | 905.3501 | 889.5363 | 905.6155 | 902.4754 | 904.0392 | 2.984 | 5 | 30.06911 | 559.744 | 484.1 | 30.97 | 14.87 | 16.37385 | 38 | 2.5 | 1.34531 | 1.4 | 0.1 | 16.218 | 72 | 192 | 1208 | 5 | 7 | 4.166667 | 0 | 2 | 2 | 2 | 50 | 50 | 0 | 30 | 51 | 56 | 2.1 | 1.3 | 0.75 | 488.0516 | 314.1005 | 309.2363 | 0 | 11.56 | 10.71 | 8.31 | 1.9 | 8.41631 | 175 | 151 | 55 | 5.6 | 5.8 | 10 | 9.6 | 10.2 | 8 | 6.8 | 6.2 | 5.4 | 5 | 60 | 60 | 91 | 91 | 60 | 60 | 60 | 60 | 60 | 60 | 300 | 0 | 24 | 24 | 160.17 | 596.03 | 756.2 | 3 | 17 | 50.418 | 35.61456 |  | 41.69244 | 22.25653 | -3.633929 | 60.31504 | 69.12446 | 30.87554 | 1.55218 | 3.55 | 2.366667 | 1.133333 | 0.1333333 | 0 | 30 | 50178.13 | 3606.26 | 6.828993 | 2.154109 | 580.6928 | 408.5343 | 99.46272 | 15.822 | 0 | 0.9021021 | 19.062 | 11340 | 4 | 40.66667 | 58 | 118 | 18 | 200 | 218 | 3.8 | 2.6 | 1.3 | 0.2 | 8 | 10.5 | 4.8 | 64.3 | 176 | 0 | 8 | 17 | 16 | 40 | 17 | 576.12 | 462.4312 | 425.2559 | 429.7964 | 2.623834 | -1.330838 | -290.4325 | 626 | 63.48387 | 0.09677419 | 628.984 | 22.5 | 16.42996 | 3.724589 | 20.15455 | 22.092 | 14.91799 | 30.8962 | 193.7998 | 177 | 213 | 295.7511 | 270 | 322 | 298.1286 | 276 | 325 | 299.4072 | 223 | 323 | 3.567747 | 2.8 | 4.4 | 2.325243 | 1.5 | 3 | 1.10977 | 0.8 | 1.5 | 0.1452384 | 0 | 0.2 | 898.3972 | 894.6966 | 901.7196 | 7.04792 | 4.778595 | 9.336352 | 64.17071 | 65.25192 | 37.66618 | 526.40625 | 1.231213 | 1.085662 | 1.186852 | 0.9294733 | -35.10301 | 31.11663 | 426.0149 | 212.8454 | 3.1 | 3.2 | 4.2 | 4.2 | 4.2 | 4.2 | 14.2 | 1123.15 | 2327.143 | 0
2017-08-04 | 53.32 | 7.59 | 0.96 | 0.78 | 2.48 | 625 | 563.6036 | 1 | 46363.6 | 10.225 | 880.7888 | 897.2547 | 1676.715 | 307.0803 | 4000 | 824 | 583.329 | 548.3972 | 25334.4 | 250 | 6.735139 | 19.6273 | 891.4253 | 900.364 | 889.5233 | 889.2021 | 904.2011 | 906.3647 | 891.2471 | 905.7098 | 900.1033 | 901.5767 | 2.984 | 5 | 30.06675 | 557.984 | 521.3 | 27.31704 | 14.83 | 46.77648 | 36 | 2 | 1.370577 | 1.7 | 0.1 | 1.628197 | 70 | 191 | 1208 | 8 | 10 | 7.166667 | 0 | 2 | 2 | 2 | 44 | 50 | 0 | 32 | 54 | 55 | 2.2 | 0.5 | 0.25 | 485.5238 | 313.8561 | 309.6375 | 0 | 11.59 | 11.29 | 7.22 | 1.09 | 8.508454 | 160 | 145 | 40 | 7.8 | 8.8 | 8 | 10.8 | 6.6 | 6.4 | 5.8 | 5.8 | 6.4 | 7.8 | 56 | 56 | 84 | 84 | 56 | 56 | 56 | 56 | 56 | 56 | 300 | 0 | 24 | 24 | 124.88 | 482.75 | 607.63 | 3 | 14 | 38.9736 | 35.65538 |  | 42.44969 | 22.85212 | -3.704418 | 61.59739 | 68.91476 | 31.08524 | 1.526578 | 3.383333 | 2.2 | 1.033333 | 0.08333333 | 0 | 58 | 49628.97 | 3562.263 | 7.239862 | 2.199907 | 580.6319 | 418.5301 | 99.48436 | 2.241 | 0 | 0.90176576 | 16.821 | 0 | 4 | 39.66667 | 54.66667 | 125 | 21 | 201 | 215 | 3.8 | 2.6 | 1.2 | 0.2 | 11 | 10.66667 | 5.4 | 64.2 | 174 | 0 | 6 | 17 | 15 | 37 | 16 | 575.679 | 462.2576 | 425.631 | 429.496 | 2.197688 | -4.864142 | -308.266 | 625.75 | 83.64516 | 0.1290323 | 628.734 | 22.5 | 15.53728 | 2.285374 | 17.82266 | 22.05588 | 16.07226 | 29.67708 | 193.9093 | 178 | 209 | 295.8515 | 279 | 322 | 298.1252 | 283 | 311 | 299.3535 | 221 | 324 | 3.474214 | 2.9 | 4.4 | 2.223218 | 1.7 | 3 | 1.042088 | 0.8 | 1.4 | 0.09115278 | 0 | 0.2 | 897.911 | 891.4084 | 901.4373 | 6.185862 | 4.93631 | 8.127154 | 64.09845 | 65.35566 | 37.89962 | 554.6875 | 1.222597 | 1.074625 | 1.080392 | 0.7585885 | -40.67854 | 50.7166 | 401.7583 | 180.6502 | 2.9 | 3.4 | 4.2 | 4.2 | 4.1 | 4.2 | 5.4 | 1598.09328 | 2745.982 | 0
2017-08-05 | 53.22 | 7.51 | 1.01 | 0.81 | 1.52 | 625 | 566.1644 | 1 | 46413.09 | 10.175 | 881.9701 | 895.6504 | 1669.734 | 306.9894 | 4166.667 | 839 | 584.3655 | 545.8129 | 25560.6 | 245 | 7.8607 | 22.98394 | 891.4674 | 900.8369 | 884.3538 | 887.0907 | 903.3194 | 903.8656 | 889.0499 | 905.2196 | 902.2453 | 903.0574 | 2.984 | 5 | 30.04572 | 557.984 | 608.3 | 23.07 | 14.74 | 46.12319 | 84 | 8 | 1.411632 | 1.2 | 0.1 | 1.706766 | 68 | 189 | 1208 | 10 | 14 | 6.333333 | 0 | 2 | 2 | 2 | 49.33333 | 50 | 0 | 30 | 48 | 55 | 2.2 | 0.7 | 0.25 | 486.3631 | 313.2903 | 309.6798 | 0 | 11.31 | 11.03 | 8.1 | 2.3 | 8.488877 | 139 | 138 | 35 | 7.2 | 9 | 8.2 | 11.2 | 6.8 | 6.4 | 6.6 | 7.4 | 7.2 | 7.4 | 56 | 56 | 83 | 83 | 56 | 56 | 56 | 56 | 56 | 56 | 400 | 0 | 24 | 24 | 36.52 | 344.56 | 381.08 | 0 | 11 | 35.0844 | 35.50864 |  | 41.4953 | 23.39811 | -3.574288 | 61.31912 | 67.67107 | 32.32893 | 1.520946 | 3.566667 | 1.983333 | 1.033333 | 0.06666667 | 0 | 34 | 49695.98 | 3553.727 | 8.024997 | 2.189969 | 581.9748 | 426.2252 | 99.53251 | 9.149 | 0 | 0.90586304 | 19.062 | 11390 | 6 | 40.33333 | 57.66667 | 118 | 17 | 224 | 210 | 4 | 2.2 | 1.5 | 0.1 | 13 | 10.83333 | 4.8 | 64.16667 | 174 | 0 | 8 | 17 | 16 | 37 | 20 | 576.1286 | 464.9391 | 426.1398 | 430.8104 | 2.745237 | 2.578899 | -287.1488 | 625.6 | 103.8065 | 0.1612903 | 628.584 | 22.5 | 18.49371 | 2.078407 | 20.57212 | 21.05271 | 14.67159 | 29.70302 | 193.7311 | 184 | 212 | 296.3477 | 277 | 319 | 298.3099 | 291 | 315 | 299.2513 | 219 | 326 | 3.525546 | 2.6 | 4.9 | 1.943193 | 1.6 | 2.4 | 0.9769575 | 0.7 | 1.3 | 0.08115374 | 0 | 0.2 | 896.9784 | 889.856 | 903.127 | 7.429487 | 5.091394 | 10.94842 | 64.20041 | 65.66693 | 37.79586 | 667.5 | 1.234113 | 1.045978 | 0.8738077 | 0.7049269 | -40.27609 | 68.30294 | 377.8743 | 231.0456 | 2.9 | 3 | 4.2 | 4.3 | 4.1 | 4.2 | 13.2 | 1250.753 | 2467.692 | 0
2017-08-06 | 53.2 | 7.68 | 1.05 | 0.66 | 1.48 | 627 | 571.6388 | 1 | 46175.12 | 10.225 | 896.2259 | 896.1598 | 1682.561 | 306.3188 | 3708.333 | 798 | 593.1181 | 559.1945 | 25485.2 | 250 | 8.407222 | 26.10072 | 892.8586 | 903.1894 | 884.7301 | 887.1922 | 903.9846 | 903.39 | 888.1651 | 905.7682 | 904.2349 | 904.4577 | 1.49 | 5 | 30.0671 | 558.25 | 652.5 | 23.07 | 14.34 | 40.59879 | 97 | 6 | 1.386946 | 1.4 | 0.1 | 1.666394 | 71 | 187 | 1208 | 11 | 16 | 6.416667 | 0 | 2 | 2 | 2 | 49.66667 | 50 | 0 | 33 | 54 | 56 | 2.1 | 1.5 | 0.75 | 487.2705 | 312.5683 | 308.9521 | 0 | 11.34 | 11.07 | 7.54 | 1.72 | 8.464371 | 159 | 150 | 56 | 5.8 | 6 | 10 | 9.6 | 10.6 | 8.6 | 7.4 | 7.2 | 5 | 5.2 | 56 | 56 | 85 | 85 | 56 | 56 | 56 | 56 | 56 | 56 | 400 | 0 | 24 | 24 | 0 | 0 | 0 | 0 | 0 | 41.6388 | 35.5247 |  | 43.8746 | 23.92015 | -3.444937 | 64.34981 | 68.18139 | 31.81861 | 1.511828 | 3.733333 | 2.183333 | 1 | 0.1333333 | 0 | 33 | 50147.82 | 3568.056 | 8.411473 | 2.298207 | 581.3829 | 441.1499 | 99.54141 | 8.217 | 0 | 0.9117046 | 10.845 | 0 | 6 | 38.66667 | 58 | 120 | 18 | 200 | 215 | 4.2 | 2.6 | 1.1 | 0.2 | 15 | 11.5 | 5.9 | 63.63333 | 176 | 0 | 8 | 17 | 16 | 43 | 19 | 583.5064 | 463.4207 | 425.903 | 430.9652 | 2.523771 | 4.761087 | -284.942 | 625.8333 | 125.9677 | 0.1935484 | 628.5683 | 22.5 | 16.90881 | 3.174121 | 20.08293 | 22.71392 | 16.52619 | 31.85593 | 193.2419 | 176 | 213 | 295.9582 | 270 | 323 | 298.0839 | 285 | 313 | 299.0686 | 230 | 321 | 3.852824 | 2.9 | 4.7 | 2.224933 | 1.8 | 3 | 1.024999 | 0.8 | 1.2 | 0.1022118 | 0 | 0.2 | 897.9919 | 894.8874 | 902.7399 | 7.546427 | 4.653725 | 9.30722 | 63.66708 | 65.53722 | 37.22523 | 620.546875 | 1.24005 | 1.078891 | 0.8494701 | 0.7124187 | -37.58366 | 54.56006 | 338.7483 | 252.5523 | 2.8 | 3 | 4.2 | 4.4 | 4.1 | 4.2 | 13.5 | 1234.038 | 2394.874 | 0
2017-08-07 | 53.38 | 7.57 | 0.93 | 0.78 | 2.38 | 621 | 568.9152 | 1 | 46338.3 | 10.21667 | 897.8365 | 897.2853 | 1694.836 | 307.8285 | 3666.667 | 795 | 595.0872 | 559.6152 | 25560.6 | 250 | 6.437824 | 20.83041 | 893.2961 | 896.5485 | 896.8383 | 887.8263 | 902.8699 | 904.6908 | 889.3861 | 906.8263 | 901.9268 | 903.3913 | 7.224 | 5 | 30.04557 | 558.704 | 598.5 | 23.07 | 14.2 | 39.96355 | 46 | 3 | 1.436244 | 1.3 | 0.1 | 1.947129 | 68 | 186 | 1208 | 13 | 20 | 6.166667 | 0 | 2 | 2 | 2 | 49.66667 | 50 | 3.05 | 27 | 51 | 54 | 2.2 | 0.9 | 0.25 | 483.981 | 314.1521 | 312.3015 | 0 | 11.33 | 10.51 | 9.37 | 2.9 | 8.39555 | 155 | 140 | 65 | 8 | 9 | 8.2 | 11.2 | 6.8 | 6.8 | 6 | 6.2 | 6.2 | 7.2 | 58 | 58 | 87 | 87 | 58 | 58 | 58 | 58 | 58 | 58 | 500 | 0 | 24 | 24 | 125.66 | 732.25 | 857.91 | 4 | 20 | 35.0052 | 35.17361 |  | 42.98311 | 23.40695 | -3.433243 | 62.95681 | 68.27396 | 31.72604 | 1.44619 | 3.816667 | 2.183333 | 0.9833333 | 0.08333333 | 0 | 33 | 50929.38 | 3604.982 | 8.52386 | 2.248458 | 582.1269 | 422.3074 | 99.56763 | 5.701 | 0 | 0.9161275 | 16.074 | 10930 | 7 | 41 | 57.66667 | 123 | 18 | 204 | 230 | 4.1 | 2.4 | 1.1 | 0.1 | 17 | 11.5 | 6.5 | 63.5 | 176 | 0 | 8 | 17 | 14 | 43 | 19 | 580.0762 | 463.7713 | 425.9677 | 430.3513 | 1.928608 | -3.834848 | -300.6397 | 625.1429 | 142.129 | 0.2258065 | 628.5191 | 22.5 | 17.98579 | 3.528651 | 21.51444 | 22.67221 | 16.30572 | 32.05046 | 193.3791 | 177 | 201 | 296.1636 | 279 | 321 | 297.9468 | 283 | 313 | 299.44 | 241 | 313 | 3.738358 | 2.9 | 4.4 | 2.139302 | 1.5 | 2.7 | 0.9711111 | 0.7 | 1.1 | 0.0951007 | 0 | 0.2 | 898.8566 | 892.0507 | 901.4416 | 5.249461 | 3.784444 | 7.160174 | 63.45406 | 65.66693 | 36.87505 | 574.375 | 1.247361 | 1.078448 | 0.8337524 | 0.7203928 | -28.61743 | 68.26484 | 318.5387 | 262.4366 | 2.3 | 2.9 | 4.2 | 4.4 | 4.1 | 4.3 | 13 | 1205.5 | 2357.705 | 0
2017-08-08 | 53.3 | 7.5 | 0.9 | 0.76 | 2.44 | 615 | 563.5156 | 0.9993056 | 45959.81 | 10.23333 | 905.9543 | 897.1811 | 1716.351 | 304.9831 | 3168.867 | 766 | 589.2706 | 528.7509 | 25259 | 250 | 5.998345 | 21.51979 | 894.9245 | 896.3547 | 896.4827 | 888.727 | 902.3071 | 903.7351 | 888.7783 | 906.1395 | 901.1163 | 902.8889 | 7.224 | 5 | 29.80475 | 553.424 | 477.8 | 23.07 | 14.45 | 39.60624 | 42 | 3 | 1.453712 | 1.2 | 0.1 | 1.786266 | 64 | 184 | 1208 | 14 | 23 | 2.916667 | 0 | 2 | 2 | 2 | 50 | 50 | 0 | 31 | 50 | 58 | 2.2 | 0.6 | 0.25 | 490.5546 | 311.7818 | 309.2821 | 0 | 11.3 | 10.9 | 7.7 | 3.22 | 8.312087 | 189 | 132 | 42 | 4 | 4.2 | 8 | 8 | 8.4 | 7.2 | 5.8 | 4.8 | 4 | 4.6 | 54 | 54 | 81 | 81 | 54 | 54 | 54 | 54 | 54 | 54 | 600 | 0 | 23.98333 | 23.98333 | 140.63 | 219.94 | 360.57 | 0 | 11 | 51.9456 | 34.46079 |  | 41.33466 | 22.04721 | -4.251768 | 59.13011 | 69.90459 | 30.09541 | 1.481896 | 3.433333 | 1.9 | 0.8 | 0.01666667 | 0 | 30 | 50374.53 | 3574.35 | 8.907033 | 2.11179 | 582.1971 | 416.3746 | 99.59474 | 12.499 | 0 | 0.9162855 | 25.785 | 22210 | 7 | 37.33333 | 57.66667 | 128 | 19 | 199 | 210 | 3.8 | 2.6 | 0.9 | 0.1 | 19 | 12 | 3.9 | 63.2 | 176 | 0 | 8 | 18 | 15 | 40 | 11 | 573.2092 | 464.5647 | 427.8673 | 432.5166 | 2.555858 | 28.97134 | -303.6428 | 623.9292 | 152.2903 | 0.2573701 | 627.7867 | 22.5 | 20.49413 | 2.357218 | 22.85135 | 21.22632 | 16.48729 | 28.09482 | 193.8846 | 186 | 205 | 296.5414 | 287 | 307 | 298.3934 | 293 | 309 | 299.0554 | 218 | 322 | 3.457952 | 3 | 4.1 | 1.893045 | 1.4 | 2.7 | 0.8088744 | 0.6 | 1 | 0.05627891 | 0 | 0.2 | 898.1108 | 892.7745 | 906.3748 | 5.270072 | 3.133911 | 8.304382 | 63.02444 | 64.79799 | 35.86345 | 688.75 | 1.266637 | 1.01472 | 0.7783597 | 0.7162998 | -22.0863 | 95.5246 | 310.2683 | 273.5508 | 2.3 | 2.9 | 4.2 | 4.3 | 4.1 | 4.3 | 13.5 | 1112.55 | 2247.492 | 0
2017-08-09 | 53.56 | 7.35 | 1 | 0.86 | 2.36 | 626 | 572.9572 | 1 | 46449.13 | 10.10833 | 898.7777 | 897.9644 | 1742.374 | 306.2388 | 3333.333 | 749 | 590.3201 | 549.4143 | 25786.8 | 240 | 5.044262 | 17.7808 | 896.3721 | 896.7909 | 897.6607 | 891.5704 | 902.0076 | 902.9725 | 890.0263 | 906.3144 | 898.8298 | 901.3025 | 7.224 | 5 | 30.269 | 563.104 | 461.4 | 17.37708 | 14.8 | 33.1935 | 55 | 3 | 1.501231 | 1.2 | 0.2 | 1.823842 | 64 | 181 | 1208 | 15 | 26 | 6.166667 | 0 | 2 | 2 | 2 | 49.66667 | 49.66667 | 0 | 24 | 47 | 50 | 2.2 | 0.7 | 0.25 | 483.4002 | 312.867 | 310.4639 | 0 | 11.32 | 11.03 | 7.19 | 2.09 | 8.394665 | 147 | 120 | 59 | 3.8 | 4.1 | 9.8 | 9.2 | 9.5 | 7.8 | 6.3 | 5.4 | 3.8 | 4.5 | 58 | 58 | 87 | 87 | 58 | 58 | 58 | 58 | 58 | 58 | 700 | 0 | 24 | 24 | 198.53 | 380.03 | 578.56 | 0 | 18 | 45.3972 | 34.54218 |  | 42.83791 | 23.61751 | -3.54922 | 62.90619 | 68.09807 | 31.90193 | 1.547492 | 3.366667 | 1.783333 | 0.7666667 | 0.03333333 | 0 | 30 | 50399.65 | 3560.103 | 9.399523 | 2.24665 | 581.6415 | 413.6333 | 99.62175 | 6.723 | 0 | 0.9152671 | 19.062 | 0 | 7 | 38.66667 | 57 | 118 | 17 | 200 | 210 | 3.9 | 2.1 | 0.9 | 0.1 | 21 | 11.25 | 4.8 | 63.23333 | 176 | 0 | 9 | 18 | 15 | 43 | 19 | 574.1272 | 464.045 | 428.6694 | 432.5556 | 1.928321 | -3.716437 | -305.0802 | 624.1593 | 173.4516 | 0.2896281 | 628.3909 | 22.5 | 19.1997 | 3.228236 | 22.42793 | 20.76722 | 16.6948 | 26.95354 | 193.8802 | 181 | 201 | 296.4786 | 282 | 310 | 298.3231 | 282 | 307 | 299.0551 | 206 | 325 | 3.434851 | 3 | 4 | 1.753338 | 1.3 | 2.2 | 0.754963 | 0.6 | 1 | 0.03606829 | 0 | 0.2 | 898.4064 | 893.0605 | 901.1846 | 4.285241 | 3.45542 | 6.73739 | 63.06191 | 64.52562 | 36.08392 | 556.640625 | 1.264469 | 0.9655755 | 0.7157724 | 0.6955831 | -28.4144 | 118.051 | 285.4889 | 297.5493 | 2.8 | 3 | 4.2 | 4.4 | 4.2 | 4.2 | 13.2 | 1178.186 | 2373.548 | 0
2017-08-10 | 53.76 | 6.95 | 1.1 | 0.88 | 1.44 | 626 | 552.182 | 1 | 46157.26 | 10.15833 | 887.5977 | 899.0014 | 1723.674 | 304.1275 | 3291.667 | 786 | 585.4597 | 542.366 | 25636 | 250 | 3.966853 | 14.35096 | 896.4774 | 896.9879 | 896.9658 | 895.41 | 902.4432 | 903.6972 | 893.7617 | 906.2681 | 897.4944 | 900.3135 | 7.224 | 5 | 30.26835 | 563.104 | 613.8 | 12.68 | 14.42 | 32.66028 | 75 | 20 | 1.448168 | 1.3 | 0.2 | 1.632855 | 63 | 178 | 1208 | 16 | 29 | 6.833333 | 0 | 2 | 2 | 2 | 50 | 50 | 17.7 | 27 | 47 | 48 | 2.1 | 0.9 | 0.25 | 480.549 | 311.1769 | 310.5272 | 0 | 11.31 | 10.78 | 8.9 | 2.22 | 8.304183 | 153 | 125 | 78 | 7.6 | 8.8 | 8 | 11 | 5 | 5.8 | 5 | 5.8 | 5.4 | 6.6 | 60 | 60 | 90 | 90 | 60 | 60 | 60 | 60 | 60 | 60 | 900 | 0 | 24 | 24 | 124.58 | 589.57 | 714.15 | 4 | 15 | 52.032 | 34.02137 |  | 41.96443 | 23.06065 | -3.876023 | 61.14906 | 68.62646 | 31.37354 | 1.669249 | 3.416667 | 1.9 | 0.7666667 | 0.1833333 | 0 | 35 | 51040.54 | 3570.827 | 9.646335 | 2.183895 | 582.2185 | 411.2904 | 99.6351 | 6.051 | 0 | 0.8820799 | 24.291 | 11280 | 10 | 40 | 57.66667 | 135 | 18 | 206 | 212 | 3.8 | 2 | 0.8 | 0.7 | 23 | 10 | 4.1 | 63.23333 | 176 | 0 | 9 | 18 | 16 | 38 | 16 | 574.2401 | 464.0569 | 426.5477 | 431.8976 | 2.11749 | 0.1617551 | -307.5835 | 624.3434 | 194.6129 | 0.3218862 | 628.8743 | 22.5 | 18.32361 | 3.541791 | 21.8654 | 16.46014 | 15.28115 | 18.75692 | 193.8994 | 182 | 200 | 296.5226 | 278 | 315 | 298.3322 | 288 | 308 | 299.5143 | 267 | 314 | 3.469894 | 2.9 | 4.3 | 1.885315 | 1.7 | 2.3 | 0.7635729 | 0.6 | 0.9 | 0.08903588 | 0 | 0.2 | 898.947 | 896.1146 | 903.1894 | 3.439319 | 2.507117 | 4.551294 | 63.44864 | 64.9147 | 35.78564 | 621.25 | 1.254872 | 0.9682085 | 0.7060147 | 0.7039356 | -28.95154 | 144.5291 | 265.3198 | 313.8729 | 2.5 | 2.8 | 4.2 | 4.4 | 4.2 | 4.2 | 13.2 | 1170.03258 | 2408.551 | 0
2017-08-11 | 54.8 | 6.94 | 1.11 | 0.93 | 2.5 | 626 | 563.5304 | 0.9993056 | 46265.8 | 10.175 | 895.0871 | 896.9491 | 1746.118 | 308.4953 | 3043.78 | 767 | 599.8839 | 555.2761 | 25711.4 | 250 | 6.259307 | 22.71074 | 896.4063 | 901.0202 | 890.2971 | 890.9965 | 901.5763 | 901.4953 | 887.5079 | 906.2928 | 900.1757 | 902.1644 | 7.224 | 5 | 30.29305 | 563.104 | 588.3 | 12.68 | 14.38 | 32.30303 | 59 | 5 | 1.46262 | 1.2 | 0.1 | 16.218 | 64 | 176 | 1208 | 17 | 32 | 7.666667 | 0 | 2 | 2 | 2 | 50 | 49.66667 | 0 | 27 | 46 | 47 | 2.2 | 0.5 | 0.25 | 465.6792 | 315.485 | 315.8326 | 0 | 11.14 | 10.7 | 6.5 | 1.61 | 8.180724 | 150 | 135 | 65 | 8.2 | 9 | 8.2 | 11 | 6.8 | 6.6 | 6 | 6 | 6.2 | 7.4 | 58 | 58 | 87 | 87 | 58 | 58 | 58 | 58 | 58 | 58 | 900 | 0 | 23.98333 | 23.98333 | 0 | 929.47 | 929.47 | 4 | 22 | 38.0604 | 34.211 |  | 43.23946 | 23.89844 | -3.382988 | 63.7549 | 67.82138 | 32.17862 | 1.869238 | 3.166667 | 1.933333 | 0.7666667 | 0.06666667 | 0 | 48 | 50667.89 | 3561.488 | 9.911737 | 2.276961 | 581.5632 | 427.3144 | 99.63274 | 8.047 | 0 | 0.9002083 | 38.484 | 22240 | 12 | 38.33333 | 58 | 128 | 16 | 200 | 210 | 3.4 | 2.4 | 0.8 | 0.1 | 26 | 11.66667 | 2.2 | 62.4 | 176 | 0 | 7 | 17 | 15 | 40 | 19 | 578.8814 | 463.068 | 425.382 | 430.2507 | -0.1569142 | -1.271864 | -320.8743 | 624.5334 | 215.7742 | 0.3534498 | 629.3095 | 22.5 | 18.38176 | 3.29214 | 21.6739 | 19.2137 | 15.43678 | 24.06136 | 194.4716 | 172 | 199 | 296.4192 | 287 | 301 | 298.3217 | 282 | 303 | 299.0777 | 229 | 313 | 3.065773 | 2.5 | 3.7 | 1.922451 | 1.5 | 2.6 | 0.7204248 | 0.6 | 0.8 | 0.06288542 | 0 | 0.2 | 897.6895 | 891.0242 | 904.1971 | 5.551943 | 2.411188 | 7.608606 | 62.47033 | 64.95361 | 35.96721 | 679.765625 | 1.247449 | 0.9442379 | 0.6936051 | 0.6923162 | -34.84713 | 153.5517 | 259.5728 | 316.3912 | 2.8 | 2.8 | 4.3 | 4.4 | 4.2 | 4.2 | 13 | 1231.184 | 2486.965 | 0
2017-08-12 | 54.45 | 6.94 | 1.13 | 0.87 | 2.52 | 627 | 566.7184 | 1 | 46435.51 | 9.991667 | 895.975 | 897.2712 | 1754.464 | 309.6338 | 2500 | 827 | 596.678 | 553.5318 | 25636 | 250 | 5.788036 | 20.1092 | 897.971 | 901.3062 | 890.2723 | 892.1609 | 901.3472 | 901.0038 | 887.9328 | 906.1754 | 899.2731 | 901.403 | 7.224 | 5 | 30.27091 | 563.984 | 616.5 | 12.68 | 14.69 | 67.03241 | 63 | 3 | 1.473883 | 1.3 | 0.1 | 1.702107 | 82 | 176 | 1208 | 18 | 35 | 5 | 0 | 2 | 2 | 2 | 50 | 50 | 0 | 26 | 47 | 48 | 2.2 | 0.9 | 0.25 | 467.8384 | 316.3903 | 317.2238 | 0 | 11.03 | 10.91 | 7.4 | 0.9 | 8.191255 | 159 | 122 | 70 | 5.4 | 5 | 9.8 | 9.4 | 9.8 | 8.2 | 7.2 | 6.2 | 5.6 | 5.2 | 56 | 56 | 84 | 84 | 56 | 56 | 56 | 56 | 56 | 56 | 900 | 0 | 24 | 24 | 0 | 0 | 0 | 0 | 0 | 37.7184 | 33.12766 |  | 41.15908 | 21.66378 | -3.865565 | 58.95729 | 69.81168 | 30.18832 | 1.906303 | 2.733333 | 1.683333 | 0.6333333 | 0.01666667 | 0 | 36 | 50693.74 | 3588.637 | 9.697316 | 2.105618 | 580.6108 | 386.4705 | 99.65924 | 9.711 | 0 | 0.9038571 | 28.773 | 0 | 12 | 37.33333 | 57 | 132 | 18 | 201 | 210 | 3 | 1.8 | 0.7 | 0.1 | 28 | 10.81667 | 3.5 | 62.33333 | 176 | 0 | 10 | 17 | 15 | 42 | 16 | 568.8412 | 462.8019 | 425.1004 | 430.2957 | 0.2509606 | 6.5418 | -301.803 | 624.739 | 237.9355 | 0.3857079 | 629.7191 | 22.5 | 23.89724 | 1.94889 | 25.84613 | 19.98656 | 14.29547 | 26.24022 | 195.0457 | 191 | 199 | 296.8963 | 293 | 302 | 298.5719 | 294 | 303 | 299.209 | 284 | 312 | 2.726189 | 2.2 | 3.3 | 1.659966 | 1.5 | 1.9 | 0.6152963 | 0.6 | 0.7 | 0.01250231 | 0 | 0.1 | 897.9004 | 894.1774 | 901.358 | 4.80768 | 3.202283 | 8.722162 | 62.20075 | 63.74747 | 34.61839 | 508.203125 | 1.250388 | 0.8899555 | 0.6822679 | 0.6892556 | -30.62726 | 191.7932 | 258.5725 | 322.5046 | 2.8 | 3 | 4.2 | 4.4 | 4.1 | 4.2 | 12.8 | 1309.865742 | 2552.7 | 0
2017-08-13 | 54.28 | 6.89 | 1.12 | 0.91 | 2.5 | 629 | 559.6464 | 1 | 46274.37 | 10.10833 | 885.7408 | 897.8463 | 1712.666 | 308.1128 | 3250 | 780 | 592.144 | 549.5137 | 25259 | 250 | 5.846089 | 18.99097 | 893.9833 | 903.6004 | 890.239 | 892.7175 | 902.6513 | 902.9041 | 891.0417 | 905.6334 | 901.3084 | 902.6388 | 4.817 | 5 | 30.26697 | 563.337 | 598.1 | 12.68 | 14.16 | 66.6355 | 56 | 4 | 1.48303 | 1.2 | 0.2 | 1.835642 | 62 | 175 | 1208 | 19 | 38 | 6.25 | 0 | 2 | 2 | 2 | 50 | 50 | 0 | 26 | 46 | 48 | 2.2 | 0.7 | 0.25 | 464.3145 | 314.9357 | 315.3981 | 0 | 10.96 | 10.51 | 6.5 | 1.32 | 8.198542 | 162 | 121 | 15 | 7.6 | 8.8 | 8 | 11 | 5 | 5.8 | 5 | 5.8 | 5.4 | 6.6 | 60 | 60 | 90 | 90 | 60 | 60 | 60 | 60 | 60 | 60 | 900 | 0 | 24 | 24 | 0 | 0 | 0 | 0 | 0 | 55.6464 | 34.23669 |  | 42.91899 | 23.27769 | -3.39798 | 62.7987 | 68.34375 | 31.65625 | 1.752722 | 3.4 | 2.2 | 0.6833333 | 0.05 | 0 | 40 | 50599.21 | 3553.824 | 9.857973 | 2.242811 | 581.3001 | 414.6929 | 99.64131 | 11.205 | 0 | 0.8897399 | 17.568 | 0 | 12 | 37 | 57.33333 | 125 | 18 | 199 | 212 | 4.3 | 3.9 | 0.7 | 0.1 | 30 | 9 | 5 | 63.26667 | 176 | 0 | 9 | 18 | 16 | 43 | 14 | 574.1319 | 463.0477 | 425.4532 | 430.088 | 0.9472341 | -0.5500356 | -308.9207 | 625.0668 | 262.0968 | 0.4179659 | 630.0343 | 22.5 | 20.97599 | 1.901735 | 22.87772 | 21.37511 | 15.44974 | 29.57332 | 193.8705 | 173 | 210 | 296.4111 | 281 | 314 | 298.5939 | 274 | 309 | 299.2963 | 266 | 313 | 3.472633 | 2.3 | 5 | 1.961576 | 1.5 | 2.6 | 0.691165 | 0.5 | 0.9 | 0.06171325 | 0 | 0.2 | 898.8183 | 895.2235 | 902.4567 | 5.364059 | 3.727624 | 7.190613 | 63.17827 | 64.65533 | 35.81156 | 514.609375 | 1.269262 | 0.9111279 | 0.6825463 | 0.6928989 | -21.75475 | 188.8082 | 244.4332 | 329.2986 | 2.9 | 2.9 | 4.2 | 4.4 | 4.1 | 4.2 | 12.8 | 1291.52 | 2547.301 | 0
2017-08-14 | 54.28 | 7.11 | 0.04 | 0.94 | 2.18 | 625 | 560.7164 | 1 | 46394.51 | 10.19167 | 886.2346 | 898.0231 | 1704.492 | 308.6936 | 3291.667 | 772 | 595.3352 | 540.5964 | 25409.8 | 250 | 6.295981 | 18.82398 | 895.645 | 902.5727 | 888.1097 | 892.909 | 905.1265 | 903.6101 | 890.9769 | 905.2352 | 902.7555 | 903.556 | 8.126 | 5 | 30.26343 | 563.126 | 528.5 | 16.5288 | 14.17 | 66.27829 | 19 | 2 | 1.538197 | 1.7 | 0.1 | 2.056131 | 63 | 173 | 1208 | 20 | 41 | 5.666667 | 0 | 2 | 2 | 2 | 50 | 49.33333 | 0 | 27 | 46 | 48 | 2.2 | 0.9 | 0.25 | 468.6275 | 315.5765 | 315.8498 | 0 | 10.96 | 10.22 | 8.14 | 4.6 | 8.275909 | 169 | 132 | 68 | 7 | 8.4 | 7.6 | 10 | 5.6 | 6 | 5 | 5 | 5.4 | 7.2 | 58 | 58 | 87 | 87 | 58 | 58 | 58 | 58 | 58 | 58 | 900 | 0 | 24 | 24 | 0 | 839.95 | 839.95 | 4 | 19 | 34.7664 | 34.73287 |  | 41.46411 | 21.95579 | -3.585118 | 59.83478 | 69.29767 | 30.70233 | 1.736808 | 3.7 | 1.85 | 0.6833333 | 0.05 | 0 | 34 | 51788.84 | 3663.278 | 8.088308 | 2.136956 | 580.8845 | 393.8889 | 99.57184 | 7.585 | 0 | 0.89714624 | 21.303 | 11320 | 13 | 38 | 58.33333 | 123 | 18 | 210 | 221 | 4 | 1.9 | 0.7 | 0.1 | 32 | 11.16667 | 5.7 | 63 | 176 | 0 | 7 | 18 | 16 | 41 | 18 | 575.2592 | 462.9914 | 424.3128 | 429.7269 | 1.144056 | -0.8787879 | -308.6227 | 625.062 | 282.2581 | 0.450224 | 630.2552 | 22.5 | 19.16784 | 2.160472 | 21.32831 | 23.24226 | 16.31868 | 31.80405 | 193.45 | 180 | 213 | 296.531 | 280 | 308 | 298.5239 | 288 | 304 | 299.536 | 290 | 310 | 3.75019 | 3.3 | 4.4 | 1.847993 | 1.5 | 2.1 | 0.6644958 | 0.6 | 0.8 | 0.04603594 | 0 | 0.2 | 899.5311 | 892.9591 | 906.1972 | 5.214928 | 3.080194 | 8.985804 | 63.01411 | 64.77204 | 36.51191 | 540.15625 | 1.301725 | 0.8783537 | 0.6783592 | 0.6925075 | -0.7579067 | 210.0156 | 245.2276 | 333.3572 | 2.4 | 2.9 | 4.2 | 4.3 | 4.1 | 4.3 | 12.8 | 1352.264 | 2608.045 | 0
2017-08-15 | 54.75 | 7.13 | 0.98 | 0.93 | 2.42 | 625 | 561.0276 | 1 | 46205.86 | 10.14167 | 880.629 | 897.0366 | 1703.03 | 307.7303 | 3458.333 | 785 | 586.4068 | 546.4024 | 25259 | 250 | 6.604053 | 17.32285 | 891.7549 | 901.5015 | 890.7274 | 890.1965 | 904.4929 | 903.8952 | 889.4672 | 904.2573 | 902.8155 | 903.6883 | 8.126 | 5 | 30.27161 | 563.126 | 539.4 | 21.18 | 14.71 | 58.85649 | 108 | 6 | 1.511115 | 1.7 | 0.1 | 8.097198 | 62 | 172 | 1208 | 21 | 44 | 4.666667 | 0 | 2 | 2 | 2 | 50 | 50 | 0 | 27 | 46 | 50 | 2.2 | 0.6 | 0.25 | 467.992 | 314.4672 | 315.2337 | 0 | 11.25 | 11 | 6.56 | 0.98 | 8.204121 | 165 | 120 | 52 | 7 | 8.8 | 8 | 11 | 6.8 | 6.8 | 6 | 6.4 | 6.2 | 7 | 58 | 58 | 87 | 87 | 58 | 58 | 58 | 58 | 58 | 58 | 900 | 0 | 24 | 24 | 0 | 676.44 | 676.44 | 3 | 16 | 49.5876 | 34.93852 |  | 40.42737 | 20.99899 | -3.737879 | 57.68848 | 70.07875 | 29.92125 | 1.762873 | 3.616667 | 1.683333 | 0.65 | 0.03333333 | 0 | 30 | 52308.73 | 3685.981 | 7.943312 | 2.060303 | 580.3789 | 374.975 | 99.58395 | 14.193 | 0 | 0.89764416 | 7.11 | 0 | 13 | 34.66667 | 53.66667 | 135 | 24 | 205 | 222 | 4.2 | 2 | 0.8 | 0.1 | 35 | 11 | 6.4 | 63.66667 | 175 | 0 | 7 | 18 | 15 | 39 | 15 | 579.0641 | 462.5297 | 423.9685 | 428.1243 | 1.919123 | 10.39699 | -308.3403 | 625.0579 | 302.4194 | 0.4824821 | 630.4466 | 22.5 | 18.88653 | 2.185845 | 21.07238 | 20.79964 | 16.189 | 31.41496 | 194.363 | 190 | 199 | 296.0359 | 293 | 300 | 299.3619 | 295 | 302 | 299.5055 | 288 | 310 | 3.555288 | 2.8 | 4.4 | 1.678707 | 1 | 2.2 | 0.6424117 | 0.6 | 0.8 | 0.008375 | 0 | 0.2 | 898.2756 | 895.017 | 901.15 | 6.24762 | 3.850769 | 7.860571 | 63.95648 | 65.29082 | 36.04502 | 520.3125 | 1.317337 | 0.8588442 | 0.6720554 | 0.6926527 | 10.77462 | 217.4371 | 252.7812 | 334.8093 | 2.9 | 3 | 4.3 | 4.4 | 4.1 | 4.3 | 12.6 | 1393.847 | 2623.734 | 0
2017-08-16 | 54.18 | 7.13 | 0.96 | 0.9 | 2.04 | 625 | 564.5656 | 1 | 46414.06 | 10.2 | 868.638 | 896.5533 | 1703.077 | 307.0476 | 3875 | 733 | 582.6694 | 541.5866 | 25937.6 | 245 | 7.087275 | 27.99164 | 896.5165 | 901.2536 | 882.1524 | 893.5692 | 902.3536 | 900.5677 | 890.7014 | 905.3121 | 901.7907 | 903.0357 | 8.126 | 5 | 30.26758 | 563.126 | 566.3 | 21.18 | 14.2 | 58.539 | 45 | 3 | 1.579305 | 1.2 | 0.1 | 2.26016 | 64 | 176 | 1208 | 22 | 47 | 5.166667 | 0 | 2 | 2 | 2 | 50 | 50 | 0 | 29 | 48 | 51 | 2.2 | 0.8 | 0.25 | 459.2689 | 313.727 | 314.263 | 0 | 11.33 | 11.12 | 8.45 | 1.38 | 8.238891 | 169 | 122 | 69 | 7 | 8.2 | 7.4 | 9.8 | 6.2 | 6.2 | 5.4 | 6 | 5.8 | 6.2 | 56 | 56 | 84 | 84 | 56 | 56 | 56 | 56 | 56 | 56 | 800 | 0 | 24 | 24 | 0 | 599.4 | 599.4 | 0 | 18 | 57.1656 | 35.10295 |  | 40.15113 | 20.86938 | -3.795667 | 57.22484 | 70.16381 | 29.83619 | 1.785789 | 3.1 | 1.866667 | 0.6166667 | 0.03333333 | 0 | 35 | 52002.08 | 3656.014 | 7.464867 | 2.043744 | 580.4289 | 377.1498 | 99.55109 | 7.788 | 0 | 0.90330496 | 11.592 | 12270 | 14 | 42.66667 | 58 | 130 | 16 | 200 | 210 | 3.3 | 2 | 0.7 | 0.1 | 37 | 12.08333 | 5.8 | 64.1 | 174 | 0 | 7 | 18 | 14 | 42 | 15 | 568.5053 | 463.3936 | 424.2544 | 430.951 | 1.395272 | 1.387611 | -307.2083 | 625.0543 | 322.5806 | 0.5147401 | 630.6141 | 22.5 | 15.22196 | 2.911498 | 18.13346 | 22.01643 | 16.79856 | 30.14397 | 194.4078 | 183 | 202 | 296.457 | 289 | 302 | 298.6193 | 295 | 302 | 299.7519 | 286 | 312 | 3.125801 | 2.5 | 3.8 | 1.880955 | 1.7 | 2.1 | 0.6245405 | 0.6 | 0.7 | 0.01732986 | 0 | 0.1 | 897.7578 | 896.0016 | 900.172 | 5.738949 | 3.688763 | 7.70152 | 63.79111 | 65.08331 | 37.92556 | 464.921875 | 1.281033 | 0.8855982 | 0.6760978 | 0.6903293 | 3.667095 | 246.8525 | 234.1042 | 346.8932 | 2.9 | 3 | 4.3 | 4.3 | 4.1 | 4.2 | 12.5 | 1359.602 | 2641.277 | 0
2017-08-17 | 54.38 | 7.04 | 1 | 0.94 | 2.56 | 625 | 568.0288 | 1 | 46254.16 | 10.20833 | 871.5193 | 897.7739 | 1691.455 | 307.3052 | 3791.667 | 770 | 583.2475 | 541.3699 | 25786.8 | 250 | 7.427757 | 30.94259 | 896.3461 | 903.0331 | 885.6205 | 892.4761 | 904.253 | 902.9406 | 890.6457 | 906.8758 | 903.8055 | 905.1489 | 8.126 | 5 | 30.265625 | 563.126 | 567.6 | 21.18 | 14.1 | 52.82594 | 70 | 8 | 1.512884 | 1.3 | 0.2 | 1.765148 | 62 | 167 | 1208 | 23 | 50 | 6.666667 | 0 | 2 | 2 | 2 | 50.66667 | 49.66667 | 0 | 28 | 48 | 50 | 2.1 | 0.7 | 0.25 | 450.9065 | 313.7819 | 313.7519 | 0 | 10.88 | 10.6 | 7.26 | 2.44 | 8.248315 | 163 | 124 | 56 | 6.8 | 7.4 | 6.8 | 10 | 6.2 | 6 | 5.2 | 5.2 | 5.6 | 6 | 60 | 60 | 90 | 90 | 60 | 60 | 60 | 60 | 60 | 60 | 900 | 0 | 24 | 24 | 0 | 500.33 | 500.33 | 1 | 14 | 44.6988 | 34.74457 |  | 41.39471 | 21.62089 | -3.889127 | 59.12647 | 70.01045 | 29.98955 | 1.866516 | 3.283333 | 2.083333 | 0.65 | 0.03333333 | 0 | 30 | 52206.78 | 3666.519 | 7.232739 | 2.111659 | 580.1564 | 397.9561 | 99.50919 | 9.015 | 0 | 0.90884608 | 15.327 | 12750 | 15 | 41.33333 | 58 | 128 | 18 | 205 | 220 | 4.1 | 2.2 | 0.7 | 0.1 | 40 | 11.41667 | 5.3 | 63.9 | 174 | 0 | 7 | 18 | 15 | 39 | 15 | 573.1462 | 463.0211 | 425.4845 | 431.3185 | 1.200887 | -1.806482 | -312.7231 | 625.0511 | 342.7419 | 0.5469982 | 630.7618 | 22.5 | 16.82327 | 2.980463 | 19.80373 | 20.49152 | 16.16306 | 27.53715 | 194.0822 | 188 | 201 | 296.1565 | 289 | 302 | 298.752 | 295 | 302 | 299.0537 | 284 | 313 | 3.297615 | 2.6 | 4.8 | 2.077381 | 1.7 | 2.3 | 0.6630822 | 0.6 | 0.8 | 0.05244907 | 0 | 0.2 | 899.0819 | 884.3768 | 925.4562 | 6.369109 | 2.724628 | 15.26126 | 63.73855 | 65.58912 | 37.13443 | 1465.625 | 1.265002 | 0.9189395 | 0.6853447 | 0.7000495 | -0.7738196 | 240.1661 | 221.9953 | 351.7002 | 2.8 | 3 | 4.2 | 4.3 | 4.1 | 4.3 | 12.2 | 1419.938 | 2701.614 | 0
2017-08-18 | 54.41 | 7.02 | 0.97 | 0.85 | 2.36 | 625 | 579.5 | 1 | 46434.05 | 10.2 | 888.9121 | 896.5493 | 1707.511 | 307.9076 | 3916.667 | 763 | 591.7665 | 551.9472 | 25636 | 250 | 8.32858 | 22.45847 | 888.0742 | 905.019 | 895.3939 | 885.2715 | 905.2502 | 905.0279 | 885.781 | 902.577 | 903.06 | 904.4653 | 8.126 | 5 | 30.26326 | 563.126 | 587.2 | 21.18 | 14.11 | 52.54815 | 38 | 3 | 1.517594 | 1.2 | 0.1 | 1.989363 | 62 | 175 | 1208 | 25 | 53 | 7.166667 | 0 | 2 | 2 | 2 | 51 | 50 | 0 | 29 | 50 | 52 | 2.2 | 0.6 | 0.25 | 460.4004 | 314.4447 | 314.3805 | 0 | 11.52 | 11.1 | 6.81 | 1.43 | 8.337782 | 163 | 124 | 56 | 5.1 | 5.6 | 8.4 | 8.6 | 9.2 | 7.8 | 6.4 | 4 | 5 | 6 | 60 | 60 | 90 | 90 | 60 | 60 | 60 | 60 | 60 | 60 | 500 | 0 | 24 | 24 | 0 | 450.42 | 450.42 | 0 | 14 | 52.08 | 34.15574 |  | 42.03266 | 23.04864 | -3.163925 | 61.91738 | 67.88508 | 32.11492 | 1.856998 | 3.483333 | 2 | 0.65 | 0.08333333 | 0 | 35 | 52466.13 | 3664.86 | 7.952696 | 2.211335 | 582.1761 | 418.8164 | 99.5359 | 14.636 | 0 | 0.9272 | 24.291 | 23600 | 17 | 44.66667 | 57.66667 | 170 | 17 | 205 | 215 | 3.8 | 2.1 | 0.7 | 0.2 | 43 | 11.66667 | 4.1 | 63.66667 | 174 | 0 | 8 | 16 | 16 | 42 | 16 | 586.5298 | 464.1465 | 425.1458 | 430.9434 | 1.628748 | 3.602764 | -323.3629 | 625.0482 | 362.9032 | 0.5792563 | 631.3447 | 22.5 | 21.76561 | 3.26674 | 25.03235 | 20.13751 | 14.91799 | 27.52417 | 193.6445 | 189 | 199 | 296.3048 | 284 | 303 | 298.6331 | 295 | 310 | 299.3153 | 287 | 317 | 3.603594 | 3 | 4.2 | 2.035686 | 1.8 | 2.6 | 0.6660023 | 0.6 | 0.8 | 0.07280556 | 0 | 0.2 | 897.8944 | 891.6046 | 902.8207 | 7.562472 | 4.910235 | 9.52464 | 63.74406 | 65.5113 | 35.88939 | 563.828125 | 1.300906 | 0.9049647 | 0.6876251 | 0.7113688 | 20.22873 | 246.207 | 222.8117 | 351.7444 | 2.9 | 3 | 4.2 | 4.3 | 4.1 | 4.2 | 11.9 | 1497.397 | 2774.757 | 0
2017-08-19 | 54.64 | 7.01 | 1.03 | 0.82 | 2 | 626 | 582.752 | 0.9993056 | 46446.18 | 10.04167 | 887.6501 | 897.0151 | 1707.85 | 308.4914 | 4002.78 | 813 | 594.4108 | 553.8994 | 25409.8 | 240 | 7.821805 | 27.74058 | 893.1633 | 903.9674 | 884.6535 | 891.2737 | 905.3005 | 902.7934 | 889.669 | 905.3005 | 902.9905 | 905.0044 | 8.124 | 5 | 30.28619 | 564.004 | 580.9 | 30.6657 | 14.3 | 44.35875 | 48 | 3 | 1.574806 | 1.2 | 0.1 | 2.18066 | 62 | 165 | 1208 | 26 | 56 | 5.5 | 0 | 2 | 2 | 2 | 51 | 49.66667 | 0 | 28 | 48 | 51 | 2.2 | 0.6 | 0.25 | 454.3224 | 315.0794 | 315.3493 | 0 | 11.2 | 10.96 | 7.25 | 1.16 | 8.36303 | 161 | 122 | 54 | 7 | 8.6 | 6.8 | 6.6 | 6.8 | 6.8 | 6.2 | 6.6 | 5.6 | 8.2 | 56 | 56 | 84 | 84 | 56 | 56 | 56 | 56 | 56 | 56 | 500 | 0 | 23.98333 | 23.98333 | 0 | 181.36 | 181.36 | 0 | 5 | 52.392 | 33.92355 |  | 43.02125 | 23.47041 | -3.381532 | 63.11012 | 68.16854 | 31.83146 | 1.771835 | 3.233333 | 2 | 0.65 | 0.08333333 | 0 | 35 | 52328.46 | 3669.219 | 7.37579 | 2.253933 | 581.7157 | 428.7684 | 99.48266 | 6.698 | 0 | 0.9309137 | 28.773 | 11180 | 18 | 42.33333 | 57.66667 | 130 | 20 | 203 | 213 | 3.6 | 2.1 | 0.7 | 0.1 | 45 | 12 | 3.5 | 64.1 | 174 | 0 | 9 | 17 | 15 | 38 | 18 | 587.73 | 463.1977 | 424.7467 | 429.9409 | 1.737558 | 6.345235 | -295.4466 | 625.1212 | 384.0645 | 0.6108199 | 631.514 | 22.5 | 24.52496 | 3.655762 | 28.18072 | 20.89875 | 15.25521 | 28.39311 | 194.2862 | 186 | 208 | 296.2687 | 279 | 318 | 298.5354 | 287 | 315 | 299.0719 | 234 | 314 | 3.296425 | 2.8 | 4 | 1.981933 | 1.6 | 2.4 | 0.63475 | 0.5 | 0.7 | 0.06236806 | 0 | 0.1 | 898.6385 | 887.4743 | 907.9648 | 6.966477 | 2.846875 | 11.8307 | 63.51991 | 66.03007 | 35.7986 | 624.21875 | 1.284481 | 0.8936947 | 0.6800457 | 0.7113702 | 15.26637 | 269.6912 | 217.1844 | 356.4588 | 2.9 | 3 | 4.3 | 4.3 | 4.1 | 4.2 | 12 | 1503.105 | 2789.095 | 0
2017-08-20 | 54.69 | 7.07 | 1.06 | 0.88 | 1.8 | 633 | 566.736 | 1 | 46402.14 | 10.23333 | 855.555 | 898.4119 | 1682.42 | 306.4598 | 4416.667 | 764 | 579.2575 | 537.7555 | 25485.2 | 250 | 6.262121 | 21.11221 | 892.0028 | 900.6497 | 888.1966 | 895.2701 | 905.9776 | 903.5589 | 896.1226 | 905.5168 | 903.5368 | 905.6966 | 0 | 5 | 30.26921 | 562.04 | 2009.3 | 33.95 | 14.12 | 37.07444 | 59 | 5.5 | 1.619964 | 1.4 | 0.1 | 2.86759 | 61 | 164 | 1208 | 27 | 59 | 5.583333 | 0 | 2 | 2 | 2 | 50.66667 | 50 | 0 | 28 | 48 | 51 | 2.2 | 0.6 | 0.25 | 444.0177 | 312.9855 | 312.6941 | 0 | 10.63 | 10.46 | 6.53 | 2.37 | 8.313319 | 165 | 118 | 56 | 7 | 8.8 | 8.2 | 11 | 6.6 | 6.4 | 6 | 6.2 | 5.6 | 7 | 60 | 60 | 90 | 90 | 60 | 60 | 60 | 60 | 60 | 60 | 800 | 0 | 24 | 24 | 0 | 0 | 0 | 0 | 0 | 50.736 | 34.13807 |  | 42.17218 | 22.59579 | -3.553378 | 61.21459 | 68.89237 | 31.10763 | 1.682386 | 3.216667 | 1.95 | 0.6 | 0.05 | 0 | 34 | 51855.43 | 3649.278 | 7.374389 | 2.186235 | 579.8812 | 409.8339 | 99.50542 | 10.106 | 0 | 0.8953175 | 30.267 | 11600 | 19 | 40.66667 | 56.66667 | 126 | 21 | 200 | 211 | 3.5 | 2.1 | 0.6 | 0.1 | 47 | 9 | 3.3 | 64.46667 | 174 | 0 | 8 | 18 | 16 | 41 | 16 | 577.5455 | 462.5891 | 424.6684 | 430.2302 | 1.61413 | -2.328774 | -307.1525 | 625.5152 | 412.2258 | 0.643078 | 631.5883 | 22.5 | 22.64329 | 3.46329 | 26.10658 | 20.65674 | 13.51732 | 29.75489 | 194.27 | 179 | 210 | 296.3542 | 291 | 320 | 298.5805 | 289 | 314 | 298.8847 | 242 | 310 | 3.208902 | 2.5 | 4.1 | 1.948751 | 1.7 | 2.2 | 0.6187882 | 0.5 | 0.7 | 0.04337616 | 0 | 0.2 | 899.7242 | 893.0542 | 904.2775 | 5.617295 | 4.073554 | 8.037793 | 64.3407 | 66.05602 | 37.08257 | 553.4375 | 1.275602 | 0.8916467 | 0.6776919 | 0.7095974 | 13.10589 | 278.7232 | 210.3347 | 357.565 | 2.8 | 2.9 | 4.2 | 4.3 | 4.1 | 4.2 | 11.8 | 1404.447 | 2681.806 | 0
2017-08-21 | 54.15 | 7.25 | 1.09 | 0.86 | 1.96 | 633 | 579.8436 | 1 | 46274.07 | 10.16667 | 857.7 | 897.9063 | 1685.035 | 307.3223 | 3833.333 | 793 | 596.7239 | 554.7952 | 25711.4 | 250 | 5.775008 | 18.51954 | 891.8278 | 897.3404 | 892.2776 | 894.0302 | 906.0354 | 903.6406 | 893.2557 | 904.8425 | 901.3719 | 903.387 | 0 | 5 | 30.26733 | 562.04 | 558.1 | 33.95 | 14.56 | 39.3686 | 63 | 3 | 1.591846 | 1.3 | 0.1 | 2.053957 | 62 | 162 | 1208 | 28 | 62 | 6.5 | 0 | 2 | 2 | 2 | 45.66667 | 50 | 0 | 28 | 47 | 50 | 2.1 | 4.3 | 1.25 | 443.2695 | 313.7816 | 314.0289 | 0 | 11.08 | 10.62 | 7.96 | 5.26 | 8.229712 | 167 | 120 | 53 | 8.2 | 8.6 | 8 | 10.8 | 6.8 | 6.8 | 6.2 | 6.6 | 5.6 | 8 | 56 | 56 | 84 | 84 | 56 | 56 | 56 | 56 | 56 | 56 | 900 | 0 | 24 | 24 | 0 | 720.11 | 720.11 | 0 | 22 | 47.7336 | 33.97895 |  | 44.51394 | 25.03026 | -3.135825 | 66.40838 | 67.03061 | 32.96939 | 1.699113 | 3.45 | 2.133333 | 0.6833333 | 0.06666667 | 0 | 30 | 51813.84 | 3620.4 | 8.269233 | 2.371728 | 581.7132 | 457.4383 | 99.5151 | 15.687 | 0 | 0.9160246 | 14.58 | 0 | 19 | 41.33333 | 56.66667 | 130 | 20 | 200 | 210 | 4.2 | 2.3 | 0.7 | 0.1 | 50 | 10 | 5.4 | 63.63333 | 174 | 0 | 8 | 18 | 16 | 38 | 19 | 589.1744 | 463.7985 | 426.0785 | 432.2098 | 1.821934 | -4.340634 | -309.4075 | 625.8716 | 440.3871 | 0.675336 | 631.6556 | 22.5 | 22.62924 | 4.50845 | 27.13769 | 20.65772 | 14.65861 | 26.38288 | 193.7303 | 185 | 209 | 296.1448 | 290 | 302 | 298.7017 | 293 | 314 | 299.7017 | 260 | 313 | 3.538995 | 2.9 | 4.4 | 2.186839 | 1.9 | 2.6 | 0.6859317 | 0.6 | 0.8 | 0.08337153 | 0 | 0.2 | 899.0087 | 894.735 | 904.9479 | 4.974303 | 3.00156 | 7.164533 | 63.60518 | 65.30379 | 35.74673 | 554.453125 | 1.283879 | 0.914566 | 0.682058 | 0.7158728 | 14.59309 | 279.7394 | 201.8019 | 361.5295 | 2.8 | 3 | 4.2 | 4.3 | 4.1 | 4.2 | 11.8 | 1531.642 | 2733.477 | 0
2017-08-22 | 54.21 | 7.2 | 1.03 | 0.79 | 1.94 | 625 | 567.178 | 1 | 46330.17 | 10.13333 | 841.6898 | 898.5348 | 1679.943 | 306.8674 | 3916.667 | 864 | 581.3919 | 568.0122 | 25485.2 | 250 | 5.281331 | 18.55872 | 889.384 | 896.0896 | 899.806 | 893.489 | 905.7095 | 904.8783 | 894.7357 | 904.1863 | 899.7762 | 901.9903 | 8.374 | 5 | 30.26717 | 563.374 | 438.3 | 33.95 | 14.43 | 34.23243 | 108 | 8 | 1.573799 | 1.3 | 0.1 | 10.77504 | 61 | 158 | 1208 | 30 | 66 | 6.166667 | 0 | 2 | 2 | 2 | 51 | 50 | 0 | 29 | 56 | 62 | 2.2 | 8.6 | 2.75 | 441.716 | 313.2251 | 313.411 | 0 | 11.43 | 10.8 | 6.8 | 3.67 | 8.271927 | 175 | 118 | 52 | 8.2 | 8.6 | 8 | 10.8 | 6.8 | 6.8 | 6.2 | 6.6 | 5.6 | 8 | 50 | 50 | 75 | 75 | 50 | 50 | 50 | 50 | 50 | 50 | 300 | 0 | 24 | 24 | 0 | 487.33 | 487.33 | 2 | 11 | 49.848 | 34.7665 |  | 42.30964 | 22.5895 | -3.623653 | 61.27549 | 69.04823 | 30.95177 | 2.129628 | 3.716667 | 1.916667 | 0.65 | 0.08333333 | 0 | 40 | 51686.02 | 3638.677 | 8.590965 | 2.18841 | 580.4259 | 411.9215 | 99.58205 | 17.419 | 0 | 0.9074848 | 31.761 | 34600 | 21 | 39 | 57.33333 | 130 | 20 | 200 | 210 | 4 | 2.5 | 0.8 | 0.1 | 52 | 11.5 | 3.1 | 64.2 | 174 | 0 | 7 | 15 | 15 | 39 | 17 | 577.2142 | 462.6178 | 425.0623 | 430.2344 | 1.903364 | -5.611703 | -307.4546 | 625.832 | 460.5484 | 0.7075941 | 631.7337 | 22.5 | 19.0698 | 3.000722 | 22.07053 | 20.80579 | 16.99309 | 27.64091 | 193.5358 | 187 | 209 | 296.0181 | 291 | 308 | 298.5259 | 293 | 304 | 299.4469 | 240 | 312 | 3.701306 | 3.1 | 4.4 | 2.167515 | 1.9 | 2.5 | 0.6583982 | 0.6 | 0.8 | 0.06032292 | 0 | 0.2 | 898.969 | 895.3146 | 901.3849 | 4.595091 | 3.901562 | 6.461511 | 64.02033 | 65.79663 | 36.68052 | 539.0625 | 1.294429 | 0.9032908 | 0.6812833 | 0.713578 | 23.27693 | 280.0403 | 203.7342 | 357.4345 | 2.8 | 3 | 4.2 | 4.3 | 4.2 | 4.2 | 11.8 | 1733.442 | 2941.751 | 0
2017-08-23 | 54.1 | 7.42 | 1.02 | 0.81 | 2.04 | 618 | 560.366 | 1 | 45525.1 | 10.21667 | 827.1808 | 899.1261 | 1678.927 | 305.2175 | 3791.667 | 851 | 581.215 | 547.4059 | 25636 | 240 | 4.219652 | 15.08454 | 894.7752 | 894.6917 | 899.5102 | 896.4857 | 903.7374 | 902.7487 | 895.7096 | 905.3502 | 898.4299 | 902.4279 | 8.374 | 5 | 29.96883 | 557.214 | 540.8 | 33.95 | 14.39 | 32.95384 | 96 | 5 | 1.584589 | 1.4 | 0.1 | 1.797445 | 61 | 158 | 1208 | 33 | 69 | 6 | 0 | 2 | 2 | 2 | 51 | 50 | 0 | 28 | 49 | 55 | 2.2 | 0.8 | 1.25 | 421.8584 | 311.5432 | 311.7321 | 0 | 11.11 | 10.81 | 7.45 | 1.5 | 8.40377 | 170 | 115 | 50 | 6.8 | 8.2 | 7.8 | 10.8 | 5.2 | 5.4 | 5 | 5.2 | 5.8 | 6.4 | 56 | 56 | 84 | 84 | 56 | 56 | 56 | 56 | 56 | 56 | 300 | 0 | 24 | 24 | 0 | 613.96 | 613.96 | 0 | 19 | 53.406 | 34.69223 |  | 40.88442 | 21.64879 | -3.422003 | 59.11121 | 69.16526 | 30.83474 | 3.36265 | 3.483333 | 1.983333 | 0.6333333 | 0.01666667 | 0 | 40 | 51079.5 | 3630.08 | 9.06777 | 2.111114 | 580.0308 | 387.5475 | 99.63053 | 16.639 | 0 | 0.9067411 | 26.532 | 11410 | 22 | 38.66667 | 56.66667 | 261 | 17 | 202 | 210 | 3.8 | 2 | 0.7 | 0.1 | 56 | 11 | 3.8 | 64.06667 | 174 | 0 | 7 | 18 | 16 | 39 | 15 | 568.8814 | 462.1282 | 424.3345 | 428.3174 | 0.8573589 | 0.4596618 | -301.8088 | 625.4914 | 473.7097 | 0.7398522 | 631.5006 | 22.5 | 19.69222 | 2.471433 | 22.16366 | 21.1135 | 15.96852 | 28.76923 | 193.902 | 186 | 210 | 296.1183 | 287 | 301 | 298.5532 | 293 | 302 | 299.3993 | 266 | 310 | 3.445083 | 2.8 | 4.1 | 2.082784 | 1.8 | 2.7 | 0.6174178 | 0.5 | 0.7 | 0.03987037 | 0 | 0.2 | 899.481 | 884.7327 | 910.3666 | 3.930466 | 2.354474 | 7.001178 | 63.78815 | 66.30243 | 37.18633 | 588.828125 | 1.293349 | 0.896373 | 0.6758779 | 0.7102055 | 28.0544 | 275.4709 | 205.3382 | 358.7066 | 2.9 | 3 | 4.2 | 4.3 | 4.2 | 4.2 | 11.1 | 1883.875 | 3044.711 | 0
2017-08-24 | 53.28 | 7.41 | 1.12 | 0.76 | 2.62 | 617 | 555.9228 | 1 | 45386.22 | 9.991667 | 818.7731 | 899.8416 | 1683.775 | 305.8656 | 3666.667 | 761 | 581.4124 | 543.3219 | 25485.2 | 250 | 4.484352 | 14.11184 | 894.9439 | 896.5974 | 903.0636 | 895.6838 | 904.9144 | 904.2286 | 894.0572 | 905.2439 | 898.236 | 902.1877 | 8.374 | 5 | 29.86955 | 556.334 | 524.2 | 26.60439 | 14.87 | 27.02691 | 38 | 4 | 1.549043 | 1.4 | 0.2 | 1.769807 | 61 | 209 | 1208 | 34 | 72 | 5.5 | 0 | 2 | 2 | 2 | 51 | 50 | 0 | 30 | 51 | 53 | 2.1 | 0.6 | 0.25 | 423.6022 | 312.7569 | 311.4191 | 0 | 10.38 | 9.57 | 6.91 | 2.13 | 8.41462 | 150 | 118 | 55 | 7 | 8.8 | 8 | 11 | 6.8 | 6.6 | 6 | 6.4 | 6.4 | 7.4 | 58 | 58 | 87 | 87 | 58 | 58 | 58 | 58 | 58 | 58 | 400 | 0 | 24 | 24 | 0 | 379.1 | 379.1 | 0 | 11 | 55.8228 | 34.29321 |  | 41.70253 | 21.76463 | -3.801003 | 59.66616 | 69.8931 | 30.1069 | 2.466015 | 2.983333 | 2.066667 | 0.6333333 | 0.05 | 0 | 35 | 50143.97 | 3564.636 | 9.249231 | 2.130934 | 579.063 | 393.6291 | 99.63325 | 12.699 | 0 | 0.9010094 | 13.833 | 0 | 22 | 40.33333 | 57.66667 | 129 | 16 | 205 | 210 | 3.2 | 2.3 | 0.7 | 0.1 | 58 | 11.5 | 5.5 | 63.66667 | 174 | 0 | 9 | 18 | 16 | 39 | 13 | 563.4153 | 462.0979 | 425.0313 | 429.9869 | 0.9622236 | -0.9906056 | -302.1193 | 625.1376 | 485.871 | 0.7721102 | 631.2453 | 22.5 | 19.65355 | 2.252042 | 21.9056 | 21.14812 | 16.15009 | 29.30098 | 194.5683 | 180 | 214 | 296.1544 | 287 | 310 | 298.7124 | 292 | 312 | 299.474 | 284 | 318 | 3.00812 | 2.3 | 3.4 | 2.091345 | 1.8 | 2.8 | 0.6273901 | 0.5 | 0.8 | 0.03224306 | 0 | 0.2 | 899.9268 | 882.6711 | 906.3297 | 4.141634 | 2.866858 | 7.490777 | 63.35438 | 65.71882 | 36.09689 | 530 | 1.27382 | 0.9001526 | 0.6767486 | 0.7060876 | 18.78784 | 290.7905 | 204.1408 | 355.8393 | 3 | 3.1 | 4.2 | 4.3 | 4.1 | 4.2 | 10.68 | 2022.893 | 3239.832 | 0
2017-08-25 | 53.28 | 7.45 | 1.05 | 0.98 | 2.24 | 614 | 560.068 | 1 | 46387.79 | 10.025 | 815.9797 | 900.2419 | 1683.937 | 307.841 | 3208.333 | 792 | 593.0755 | 553.3963 | 13496.6 | 250 | 4.245718 | 13.93616 | 895.8048 | 897.0402 | 904.4873 | 896.584 | 904.2881 | 903.8482 | 894.7412 | 905.1411 | 898.0457 | 901.908 | 8.374 | 5 | 29.74463 | 553.694 | 527 | 21.43 | 14.93 | 26.06439 | 56 | 3 | 1.58624 | 1.4 | 0.1 | 1.949613 | 61 | 207 | 1208 | 35 | 76 | 7.75 | 0 | 2 | 2 | 2 | 51 | 50 | 0 | 30 | 49 | 50 | 2.2 | 0.8 | 0.25 | 423.9434 | 314.5847 | 313.9974 | 0 | 11.62 | 10.73 | 6.88 | 2 | 8.372373 | 165 | 120 | 58 | 8 | 9.2 | 8 | 11 | 6.8 | 5.8 | 6.2 | 6.6 | 6.4 | 7 | 56 | 56 | 84 | 84 | 56 | 56 | 56 | 56 | 56 | 56 | 500 | 0 | 24 | 24 | 0 | 271.5 | 271.5 | 0 | 8 | 56.568 | 33.99008 |  | 42.94687 | 25.00392 | -3.231229 | 64.71956 | 66.35841 | 33.64159 | 1.421184 | 3.2 | 2.116667 | 0.7 | 0.06666667 | 0 | 38 | 49235.46 | 3534.967 | 9.421681 | 2.311413 | 580.2425 | 475.5081 | 99.56632 | 9.527 | 0 | 0.9121629 | 28.026 | 23720 | 24 | 40.66667 | 56.66667 | 120 | 16 | 206 | 210 | 3.5 | 2.2 | 0.8 | 0.1 | 60 | 10.83333 | 4.2 | 62.9 | 174 | 0 | 9 | 18 | 16 | 39 | 11 | 567.8876 | 462.8756 | 425.908 | 431.9123 | 0.8054239 | -1.69128 | -305.211 | 624.6921 | 495.0323 | 0.8043683 | 630.8905 | 22.5 | 19.30402 | 3.673232 | 22.97725 | 22.64173 | 16.73371 | 29.59927 | 194.2373 | 182 | 208 | 296.2612 | 286 | 311 | 298.4886 | 283 | 319 | 299.2574 | 216 | 327 | 3.219306 | 2.7 | 3.8 | 2.061389 | 1.7 | 2.4 | 0.6642326 | 0.5 | 0.8 | 0.05950232 | 0 | 0.2 | 900.2653 | 892.0249 | 906.5311 | 3.719958 | 2.454205 | 6.037958 | 62.36711 | 65.0444 | 35.83751 | 726.796875 | 1.282608 | 0.9066512 | 0.6784176 | 0.7088917 | 22.18792 | 300.9438 | 195.7887 | 359.8146 | 3 | 3.2 | 4.3 | 4.3 | 4.1 | 4.2 | 10 | 2152.941 | 3331.04 | 0
2017-08-26 | 53.37 | 7.58 | 1.09 | 0.58 | 2.46 | 611 | 558.7048 | 1 | 47370.4 | 10.075 | 800.007 | 900.9004 | 1703.658 | 306.7186 | 2833.333 | 771 | 587.7634 | 547.8882 | 10631.4 | 250 | 3.541697 | 12.75018 | 897.4943 | 897.6389 | 901.8878 | 898.9137 | 904.7856 | 903.7663 | 896.5412 | 906.1751 | 897.6187 | 901.6033 | 8.374 | 5 | 29.62126 | 551.054 | 523.5 | 21.43 | 14.91 | 24.65695 | 60 | 6 | 1.748363 | 1.4 | 0.1 | 3.762896 | 85 | 205 | 1208 | 36 | 79 | 5.583333 | 0 | 2 | 2 | 2 | 50.66667 | 50 | 0 | 28 | 47 | 52 | 2.2 | 0.9 | 0.25 | 413.6395 | 313.8352 | 312.2498 | 0 | 11.57 | 11.4 | 7.2 | 1.95 | 8.218773 | 139 | 130 | 57 | 6.2 | 7.6 | 7.4 | 10.4 | 5.8 | 5.6 | 5.8 | 6 | 5 | 6.6 | 60 | 60 | 90 | 90 | 60 | 60 | 60 | 60 | 60 | 60 | 800 | 0 | 24 | 24 | 0 | 486.7 | 486.7 | 0 | 15 | 36.0048 | 34.09637 |  | 39.85116 | 21.29079 | -3.712863 | 57.42908 | 69.39195 | 30.60805 | 1.321239 | 3.6 | 2.133333 | 0.6666667 | 0.05 | 0 | 48 | 49872.61 | 3623.186 | 7.462502 | 2.051039 | 577.9473 | 387.9918 | 99.53801 | 6.723 | 0 | 0.9144105 | 21.303 | 0 | 24 | 38.66667 | 57.33333 | 130 | 20 | 200 | 210 | 4 | 2.3 | 0.7 | 0.1 | 62 | 10 | 4.5 | 62.26667 | 174 | 0 | 10 | 19 | 16 | 39 | 13 | 558.8394 | 461.8287 | 426.1578 | 430.8982 | -0.08772087 | 7.67241 | -308.4404 | 624.1654 | 501.1935 | 0.8366263 | 630.4475 | 22.5 | 15.93477 | 3.930109 | 19.86487 | 22.14495 | 16.08524 | 29.5474 | 193.4618 | 175 | 210 | 295.8903 | 284 | 311 | 298.3585 | 284 | 306 | 299.3418 | 266 | 310 | 3.722272 | 2.7 | 4.5 | 2.130615 | 1.7 | 2.5 | 0.6770834 | 0.5 | 0.8 | 0.0703734 | 0 | 0.2 | 900.6089 | 892.7666 | 911.7028 | 3.189642 | 2.433356 | 5.017566 | 62.55784 | 64.90174 | 36.04502 | 469.765625 | 1.302309 | 0.9134756 | 0.6825554 | 0.7160295 | 33.49538 | 297.3264 | 193.2009 | 361.024 | 2.9 | 3.1 | 4.2 | 4.3 | 4.1 | 4.2 | 10.18 | 2169.656 | 3270.253 | 0
2017-08-27 | 54.01 | 7.56 | 1.09 | 0.98 | 2.24 | 627 | 561.3835 | 0.9986111 | 47564.83 | 10.11667 | 788.7402 | 899.0648 | 1738.053 | 309.3816 | 3212.796 | 803 | 605.7711 | 563.9638 | 25786.8 | 250 | 4.930397 | 18.16954 | 897.8505 | 897.1051 | 900.3461 | 892.9342 | 903.9564 | 902.8387 | 890.4957 | 906.9917 | 897.9507 | 902.0838 | 5.984 | 5 | 30.29558 | 562.744 | 533.2 | 21.43 | 14.64 | 24.55945 | 66 | 3 | 2.198074 | 1.2 | 0.2 | 4.176855 | 85 | 203 | 1208 | 37 | 82 | 6.166667 | 0 | 2 | 2 | 2 | 51.33333 | 50 | 0 | 29 | 48 | 50 | 2.2 | 0.6 | 0.25 | 410.9317 | 316.09 | 315.685 | 0 | 11.41 | 10.87 | 8.3 | 2.89 | 8.143206 | 151 | 124 | 49 | 7 | 8.6 | 7.8 | 11 | 6.6 | 6.4 | 6 | 6.2 | 6.4 | 7.2 | 58 | 58 | 87 | 87 | 58 | 58 | 58 | 58 | 58 | 58 | 900 | 0 | 23.96667 | 23.96667 | 0 | 0 | 0 | 0 | 0 | 56.3835 | 34.37682 |  | 43.25682 | 23.68376 | -3.439743 | 63.50084 | 68.12007 | 31.87993 | 1.223379 | 3.683333 | 2.216667 | 0.6666667 | 0.06666667 | 0 | 30 | 50482.66 | 3623.849 | 8.149149 | 2.267887 | 581.4218 | 421.0587 | 99.54618 | 9.711 | 0 | 0.8953485 | 11.592 | 0 | 24 | 40.33333 | 57 | 132 | 20 | 200 | 210 | 3.9 | 2.3 | 0.7 | 0.1 | 64 | 9.5 | 5.8 | 62.9 | 174 | 0 | 7 | 19 | 15 | 41 | 17 | 581.267 | 462.8583 | 425.6643 | 430.394 | -0.4046203 | 3.361837 | -318.0521 | 624.3025 | 523.3548 | 0.8674955 | 630.5739 | 22.5 | 16.30897 | 4.829273 | 21.13825 | 21.76249 | 16.11119 | 29.23613 | 193.3658 | 172 | 212 | 295.9163 | 277 | 314 | 298.6044 | 283 | 317 | 299.0856 | 250 | 314 | 3.748716 | 3 | 4.8 | 2.197072 | 1.9 | 2.6 | 0.6866782 | 0.6 | 0.9 | 0.06486458 | 0 | 0.2 | 899.1914 | 892.5372 | 901.9748 | 4.08365 | 3.457599 | 6.030365 | 62.63557 | 64.79799 | 36.33035 | 509.921875 | 1.304404 | 0.9197797 | 0.6823785 | 0.7166011 | 30.28284 | 307.8608 | 193.246 | 365.4482 | 2.9 | 3 | 4.2 | 4.3 | 4.1 | 4.2 | 10 | 1873.275 | 3085.899 | 0
2017-08-28 | 54.9 | 7.54 | 1.11 | 0.94 | 2.32 | 634 | 580.5856 | 0.9986111 | 47737.56 | 10.025 | 791.9089 | 898.5266 | 1741.748 | 310.9832 | 2962.448 | 803 | 618.074 | 574.6997 | 25937.6 | 250 | 5.447799 | 19.26402 | 898.3276 | 898.4135 | 899.374 | 891.1241 | 904.1168 | 902.7747 | 887.927 | 906.1555 | 897.9598 | 901.5151 | 0 | 5 | 30.30776 | 562.92 | 542.3 | 21.43 | 14.55 | 24.24212 | 62 | 3.5 | 2.303174 | 1.3 | 0.4 | 4.149217 | 85 | 200 | 1208 | 38 | 85 | 6.083333 | 0 | 2 | 2 | 2 | 50.66667 | 49.66667 | 0 | 28 | 47 | 48 | 2.1 | 0.9 | 0.25 | 434.3951 | 318.4699 | 316.7722 | 0 | 11.61 | 10.83 | 8.2 | 2.4 | 8.042067 | 135 | 129 | 40 | 4.7 | 5.2 | 7.8 | 7.6 | 8.2 | 7 | 6 | 5.2 | 4.8 | 4.6 | 58 | 58 | 87 | 87 | 58 | 58 | 58 | 58 | 58 | 58 | 900 | 0 | 23.96667 | 23.96667 | 0 | 443.04 | 443.04 | 0 | 14 | 55.5456 | 33.84659 |  | 44.13457 | 24.48438 | -3.419064 | 65.19989 | 67.69118 | 32.30882 | 1.240795 | 3.55 | 2.35 | 0.7333333 | 0.1 | 0 | 40 | 50760.81 | 3639.956 | 8.735634 | 2.328567 | 582.7997 | 451.9953 | 99.55008 | 9.949 | 0 | 0.9157502 | 13.833 | 12190 | 25 | 41 | 58 | 125 | 16 | 200 | 212 | 4.2 | 2.6 | 0.8 | 0.1 | 66 | 10.5 | 5.5 | 62.73333 | 174 | 0 | 8 | 17 | 15 | 40 | 20 | 588.7785 | 463.3589 | 425.8614 | 431.0538 | 0.05323019 | 4.564773 | -314.9327 | 624.6799 | 552.5161 | 0.8983647 | 630.7275 | 22.5 | 20.15302 | 3.341325 | 23.49434 | 18.61237 | 15.65725 | 25.30643 | 193.4674 | 184 | 198 | 295.5765 | 291 | 300 | 298.4201 | 294 | 303 | 299.5875 | 287 | 310 | 3.714677 | 2.9 | 6.1 | 2.343998 | 2.1 | 2.6 | 0.725316 | 0.6 | 0.8 | 0.09174884 | 0 | 0.2 | 899.3578 | 892.8933 | 911.583 | 3.920746 | 2.941671 | 5.505663 | 62.54462 | 64.30515 | 35.22794 | 883.984375 | 1.305028 | 0.9439104 | 0.6839273 | 0.7206999 | 27.54211 | 300.0426 | 189.8168 | 367.6667 | 2.9 | 3 | 4.2 | 4.3 | 4.2 | 4.2 | 10 | 2015.147 | 3180.298 | 0
2017-08-29 | 53.06 | 7.74 | 1.16 | 0.91 | 2.1 | 624 | 575.6828 | 1 | 47690.25 | 10.075 | 778.8102 | 899.6935 | 1732.683 | 311.2438 | 2875 | 784 | 623.9266 | 571.6001 | 21639.8 | 250 | 5.303012 | 19.76911 | 898.7494 | 898.1562 | 903.4059 | 892.4747 | 904.4044 | 903.4487 | 890.0551 | 906.8535 | 898.1425 | 902.1869 | 9.384 | 5 | 30.26799 | 563.504 | 343 | 26.44936 | 14.86 | 37.52985 | 84 | 7 | 2.180515 | 1.2 | 0.1 | 16.218 | 85 | 198 | 1208 | 40 | 89 | 6.916667 | 0 | 2 | 2 | 2 | 51.33333 | 49.66667 | 0 | 28 | 47 | 56 | 2.2 | 0.6 | 0.25 | 449.2857 | 318.3418 | 317.307 | 0 | 12.25 | 11.6 | 7.01 | 2.2 | 8.093972 | 128 | 89 | 54 | 5.6 | 5.3 | 9.2 | 8.6 | 9 | 7.8 | 6.2 | 5.8 | 4.8 | 5.2 | 56 | 56 | 84 | 84 | 56 | 56 | 56 | 56 | 56 | 56 | 800 | 0 | 24 | 24 | 0 | 310.56 | 310.56 | 0 | 9 | 47.1228 | 33.3145 |  | 44.24711 | 24.96057 | -3.1558 | 66.05188 | 66.98841 | 33.01159 | 1.273338 | 3.65 | 2.3 | 0.7333333 | 0.1 | 0 | 43 | 50401.51 | 3651.796 | 8.767107 | 2.358996 | 581.6167 | 468.1003 | 99.53596 | 8.132 | 0 | 0.9225686 | 16.821 | 11120 | 26 | 36.33333 | 57 | 126 | 19 | 209 | 212 | 4.1 | 2.4 | 0.8 | 0.1 | 68 | 8.75 | 5.1 | 62.46667 | 174 | 0 | 9 | 17 | 16 | 30 | 20 | 586.977 | 462.9136 | 425.7289 | 431.2816 | 0.2921979 | 5.318689 | -314.4128 | 624.6564 | 571.6774 | 0.9306228 | 630.8192 | 22.5 | 22.76926 | 3.425058 | 26.19432 | 17.89819 | 15.5535 | 22.34942 | 193.8445 | 189 | 198 | 295.8794 | 291 | 300 | 298.4734 | 295 | 302 | 299.5945 | 290 | 310 | 3.493372 | 2.8 | 4.3 | 2.277942 | 2 | 2.5 | 0.7120127 | 0.6 | 0.8 | 0.1030729 | 0 | 0.2 | 899.6942 | 892.8003 | 905.9779 | 4.361555 | 3.065143 | 5.617755 | 62.20834 | 63.79934 | 35.59108 | 700.46875 | 1.306291 | 0.9434855 | 0.6830004 | 0.7275432 | 37.73853 | 293.7471 | 186.9964 | 372.0292 | 2.9 | 3 | 4.2 | 4.3 | 4.1 | 4.2 | 9 | 2087.306 | 3291.298 | 0
2017-08-30 | 53.54 | 7.84 | 1.2 | 0.89 | 2.28 | 627 | 571.9108 | 1 | 47817.99 | 10.11667 | 851.2969 | 897.6856 | 1746.958 | 312.6867 | 2833.333 | 825 | 631.0937 | 580.2859 | 25409.8 | 250 | 6.283002 | 22.01189 | 899.8031 | 895.6233 | 902.0683 | 888.8022 | 902.8365 | 900.6373 | 885.335 | 906.3793 | 896.5865 | 900.4929 | 9.365 | 5 | 30.39754 | 566.125 | 207.8 | 26.47089 | 14.37 | 36.68917 | 150 | 12 | 2.25483 | 1.2 | 0.2 | 11.65948 | 84 | 195 | 1208 | 41 | 92 | 5.416667 | 0 | 2 | 2 | 2 | 51.33333 | 49.66667 | 0 | 27 | 46 | 47 | 2.1 | 0.7 | 0.25 | 453.4884 | 319.9096 | 318.6982 | 0 | 11.56 | 11.13 | 9.3 | 1.69 | 8.067684 | 127 | 89 | 52 | 7.8 | 8.8 | 8.6 | 11 | 6.8 | 7.4 | 7 | 6.8 | 5.8 | 7.6 | 60 | 60 | 90 | 90 | 60 | 60 | 60 | 60 | 60 | 60 | 700 | 0 | 24 | 24 | 0 | 788.95 | 788.95 | 4 | 17 | 34.9608 | 32.31696 |  | 44.79696 | 25.01343 | -3.071384 | 66.739 | 67.12261 | 32.87739 | 1.304472 | 3.283333 | 2.533333 | 0.7666667 | 0.1166667 | 0 | 35 | 50776.13 | 3663.335 | 8.894005 | 2.383536 | 581.3501 | 466.6078 | 99.54504 | 4.446 | 0 | 0.9121384 | 33.255 | 20880 | 28 | 39 | 56.33333 | 130 | 17 | 206 | 205 | 3.7 | 3.3 | 0.8 | 0.2 | 70 | 10 | 2.9 | 62.6 | 174 | 0 | 9 | 17 | 16 | 35 | 20 | 592.9074 | 462.2378 | 425.6281 | 430.5977 | 0.6171457 | 5.060218 | -311.5703 | 624.7346 | 593.8387 | 0.9628808 | 631.004 | 22.5 | 27.28179 | 3.42176 | 30.70355 | 15.38376 | 13.75076 | 17.56374 | 194.3121 | 189 | 198 | 295.2813 | 290 | 300 | 298.4808 | 294 | 303 | 299.2006 | 287 | 310 | 3.170852 | 2.7 | 3.8 | 2.591743 | 2 | 3.4 | 0.7385856 | 0.6 | 0.9 | 0.1163275 | 0 | 0.2 | 897.9138 | 891.5615 | 900.7585 | 5.043628 | 3.718099 | 8.697241 | 62.21966 | 63.28058 | 33.93101 | 566.015625 | 1.298594 | 0.9634347 | 0.6834539 | 0.7284683 | 40.22722 | 248.6689 | 182.9086 | 370.9288 | 2.9 | 3 | 4.2 | 4.3 | 4.2 | 4.2 | 8 | 2759.972 | 3920.808 | 0
2017-08-31 | 52.3 | 7.92 | 1.22 | 0.91 | 1.96 | 637 | 577.7762 | 1 | 47461.71 | 10.03333 | 909.2573 | 897.7733 | 1745.971 | 313.2527 | 2750 | 831 | 628.1799 | 575.391 | 26013 | 250 | 5.907417 | 21.28605 | 899.7108 | 893.6802 | 902.2305 | 890.5101 | 902.5242 | 899.9331 | 886.8083 | 906.7895 | 894.7553 | 899.5741 | 9.374 | 10 | 30.4765 | 579.934 | 166.5 | 30.95 | 1.67 | 36.37159 | 106 | 5.5 | 2.579368 | 1.3 | 0.4 | 3.749232 | 84 | 193 | 1208 | 42 | 95 | 5.666667 | 0 | 2 | 2 | 2 | 52 | 50 | 0 | 27 | 45 | 45 | 2.1 | 0.8 | 0.25 | 453.4749 | 320.4763 | 323.2326 | 0 | 10.76 | 10.55 | 7.41 | 1.41 | 8.031277 | 126 | 92 | 64 | 6.6 | 7.8 | 7.8 | 9.3 | 6 | 6 | 5 | 5.6 | 5.8 | 6 | 50 | 50 | 75 | 75 | 50 | 50 | 50 | 50 | 50 | 50 | 800 | 0 | 24 | 24 | 0 | 699.78 | 699.78 | 4 | 14 | 42.996 | 32.71197 |  | 45.01029 | 25.3759 | -3.382658 | 67.00352 | 67.176 | 32.824 | 1.314166 | 3.05 | 2.35 | 0.7 | 0.1333333 | 0 | 40 | 50081.73 | 3620.95 | 9.278658 | 2.392983 | 583.1706 | 492.6412 | 99.54262 | -2.988 | 0 | 0.907027 | 36.243 | 11230 | 29 | 38.66667 | 58.66667 | 135 | 17 | 205 | 207 | 3.3 | 2.5 | 0.8 | 0.2 | 72 | 9.333333 | 2.5 | 62.56667 | 174 | 0 | 10 | 17 | 15 | 41 | 22 | 593.4111 | 463.3487 | 425.9515 | 431.5248 | 1.071848 | 3.314339 | -322.7807 | 625.1303 | 626 | 0.9951389 | 631.2378 | 22.5 | 24.67109 | 3.733726 | 28.40481 | 16.34929 | 14.03609 | 19.31459 | 194.2844 | 189 | 200 | 295.9475 | 291 | 300 | 298.4719 | 292 | 304 | 299.3229 | 286 | 313 | 3.219241 | 2.7 | 3.7 | 2.24249 | 1.9 | 2.6 | 0.697897 | 0.6 | 0.8 | 0.1209583 | 0 | 0.2 | 897.6236 | 891.8074 | 900.0457 | 4.986134 | 3.495508 | 6.077802 | 62.25034 | 65.31675 | 33.69757 | 657.890625 | 1.305015 | 0.954763 | 0.681054 | 0.7286095 | 36.12733 | 264.5857 | 191.5874 | 370.8364 | 2.9 | 3 | 4.2 | 4.3 | 4.2 | 4.2 | 6.11 | 3013.14 | 4128.229 | 0
2017-09-01 | 53.45 | 7.89 | 1.18 | 0.92 | 2.12 | 639 | 587.1368 | 1 | 47732.63 | 10.10833 | 890.8721 | 897.8443 | 1741.994 | 312.5438 | 3541.667 | 787 | 616.9912 | 561.8619 | 25786.8 | 250 | 5.156406 | 18.83162 | 897.89 | 892.7178 | 901.2366 | 893.1354 | 902.666 | 899.7785 | 889.7133 | 905.6168 | 893.4483 | 899.1319 | 0 | 5 | 30.43879 | 567.32 | 179.2 | 30.95 | 12.69 | 36.05401 | 46 | 3 | 2.453736 | 1.3 | 0.3 | 4.672488 | 84 | 193 | 1208 | 1 | 4 | 6.416667 | 0 | 2 | 2 | 2 | 51.66667 | 49.66667 | 0 | 28 | 46 | 47 | 2.2 | 0.6 | 0.25 | 451.454 | 319.5403 | 322.7448 | 0 | 10.97 | 10.4 | 6.8 | 1.8 | 8.203471 | 136 | 65 | 51 | 6.8 | 8 | 7.4 | 10 | 5.2 | 5.4 | 4.8 | 5.4 | 5.6 | 5.8 | 42 | 42 | 63 | 63 | 42 | 42 | 42 | 42 | 42 | 42 | 700 | 0 | 24 | 24 | 0 | 702.79 | 702.79 | 4 | 14 | 54.3468 | 33.91372 |  | 43.22338 | 23.70663 | -3.234239 | 63.69577 | 67.8591 | 32.1409 | 1.319334 | 3.733333 | 2.033333 | 0.6333333 | 0.1 | 0 | 53 | 50072.21 | 3679.198 | 8.933783 | 2.274849 | 581.2198 | 457.6197 | 99.5561 | -3.738 | 0 | 0.9188369 | 39.978 | 0 |  | 38 | 56 | 124 | 19 | 210 | 210 | 3.9 | 2.2 | 0.7 | 0.2 | 2 | 8.683333 | 2.7 | 63.13333 | 174 | 0 | 9 | 17 | 16 | 32 | 16 | 585.0512 | 462.8278 | 425.7444 | 430.5444 | 1.824714 | 3.549347 | -313.225 | 639 | 34.83333 | 0.03333333 | 639 | 22.5 | 20.8455 | 3.035082 | 23.88058 | 19.03871 | 15.22926 | 26.16241 | 193.3292 | 190 | 196 | 296.1902 | 289 | 302 | 298.7338 | 293 | 303 | 299.2885 | 289 | 311 | 3.769573 | 3.1 | 4.4 | 2.039384 | 1.8 | 2.3 | 0.6318762 | 0.6 | 0.7 | 0.08170486 | 0 | 0.2 | 897.6009 | 888.754 | 902.0505 | 4.305695 | 2.957153 | 9.661151 | 63.12265 | 64.81095 | 35.51327 | 722.8125 | 1.345455 | 0.9223792 | 0.6765397 | 0.7155924 | 56.57737 | 285.0783 | 203.4133 | 364.0433 | 2.8 | 3 | 4.3 | 4.3 | 4.1 | 4.2 | 4.7 | 3678.061 | 4838.897 | 0
2017-09-02 | 53.7 | 8.14 | 1.26 | 1.14 | 2.24 | 631 | 557.0364 | 1 | 47742.34 | 9.966667 | 882.9445 | 898.2033 | 1743.828 | 311.0417 | 3750 | 814 | 610.1407 | 552.7174 | 25032.8 | 250 | 4.847205 | 17.3941 | 897.7219 | 893.067 | 901.6546 | 893.8699 | 903.1888 | 900.2173 | 890.3585 | 905.5481 | 894.5186 | 900.673 | 9.374 | 5 | 30.46704 | 569.654 | 196.6 | 30.95 | 12.96 | 35.17931 | 96 | 7 | 1.951234 | 1.5 | 0.2 | 2.556111 | 82 | 191 | 1208 | 2 | 7 | 5.916667 | 0 | 2 | 2 | 2 | 52 | 50.33333 | 0 | 27 | 46 | 47 | 2.1 | 0.8 | 0.25 | 451.4787 | 317.8107 | 321.8138 | 0 | 11 | 10.22 | 7.9 | 2.91 | 8.330247 | 132 | 122 | 72 | 6.8 | 7.6 | 7.8 | 10.2 | 6.2 | 5.2 | 5.6 | 5.8 | 6 | 6 | 44 | 44 | 66 | 66 | 44 | 44 | 44 | 44 | 44 | 44 | 800 | 0 | 24 | 24 | 273.01 | 0 | 273.01 | 0 | 8 | 45.0264 | 34.05742 |  | 42.58415 | 23.39516 | -3.298447 | 62.68086 | 67.93804 | 32.06196 | 1.309807 | 3.766667 | 2.016667 | 0.6 | 0.05 | 0 | 40 | 49293.84 | 3647.505 | 9.236748 | 2.238602 | 581.1261 | 438.4514 | 99.59082 | -3.735 | 0 | 0.8827835 | 43.713 | 0 |  | 34 | 56.33333 | 125 | 16 | 208 | 205 | 4.2 | 2.2 | 0.6 | 0.1 | 4 | 8 | 2.7 | 63.93333 | 174 | 0 | 9 | 18 | 16 | 39 | 17 | 577.8025 | 462.0918 | 425.658 | 429.4152 | 2.303559 | 10.75495 | -301.7772 | 635 | 61.66667 | 0.06666667 | 639.687 | 22.5 | 20.22491 | 2.860162 | 23.08507 | 18.67856 | 15.17739 | 23.68526 | 193.4685 | 189 | 198 | 296.2872 | 292 | 301 | 298.7697 | 293 | 302 | 299.4556 | 289 | 311 | 3.686229 | 2.9 | 4.6 | 1.958723 | 1.7 | 2.2 | 0.6069364 | 0.5 | 0.7 | 0.05761458 | 0 | 0.2 | 898.1531 | 893.7668 | 906.0031 | 4.232012 | 2.781427 | 10.51235 | 63.56763 | 65.10926 | 35.94126 | 568.125 | 1.35165 | 0.8925943 | 0.6742446 | 0.706299 | 67.35937 | 292.709 | 209.1252 | 359.9089 | 2.8 | 2.9 | 4.2 | 4.3 | 4.1 | 4.2 | 3.9 | 4065.354 | 5234.821 | 0
2017-09-03 | 53.05 | 7.96 | 1.3 | 1.3 | 2.12 | 574 | 517.8568 | 1 | 45377.29 | 9.941667 | 863.503 | 896.6141 | 1745.472 | 303.958 | 2750 | 542 | 576.0258 | 371.2959 | 26163.8 | 250 | 6.395347 | 22.65108 | 895.6106 | 892.7551 | 904.7408 | 889.8168 | 901.3702 | 898.9905 | 885.2945 | 904.3345 | 891.1886 | 899.6077 | 9.374 | 5 | 27.77694 | 519.494 | 16.9 | 25.54659 | 12 | 34.86176 | 101 | 6 | 1.991458 | 1.4 | 0.1 | 3.892705 | 82 | 188 | 1208 | 3 | 10 | 5.666667 | 0 | 2 | 2 | 2 | 51.33333 | 50.66667 | 0 | 27 | 46 | 59 | 2.2 | 0.6 | 0.25 | 438.5543 | 310.813 | 314.5437 | 0 | 11.29 | 10.7 | 6.54 | 0.81 | 8.212596 | 140 | 118 | 86 | 4.5 | 4.8 | 9.8 | 9 | 10 | 8.2 | 6.6 | 5.6 | 6.2 | 5.4 | 44 | 44 | 66 | 66 | 44 | 44 | 44 | 44 | 44 | 44 | 900 | 0 | 24 | 24 | 0 | 0 | 0 | 0 | 0 | 39.8568 | 33.51113 |  | 36.00885 | 17.7779 | -4.932309 | 48.85443 | 73.70641 | 26.29359 | 1.306349 | 3.2 | 1.75 | 0.5166667 | 0.05 | 0 | 42 | 44820.85 | 3386.657 | 8.876957 | 1.744801 | 578.2606 | 339.6827 | 99.66813 | 13.446 | 0 | 0.9021895 | 30.267 | 0 |  | 34.66667 | 54.33333 | 126 | 17 | 206 | 207 | 3.6 | 2 | 0.6 | 0.1 | 7 | 10 | 3.3 | 62.4 | 174 | 0 | 10 | 21 | 18 | 34 | 0 | 517.9467 | 461.0891 | 425.2945 | 431.297 | 1.116958 | 5.969633 | -293.6225 | 614.6667 | 31.5 | 0.1 | 620.916 | 17.5 | 15.80345 | 1.88536 | 17.68881 | 18.00486 | 14.39923 | 23.0368 | 194.2846 | 190 | 198 | 296.742 | 292 | 301 | 298.7403 | 295 | 302 | 299.6755 | 283 | 316 | 3.192876 | 2.5 | 4 | 1.709318 | 1.3 | 2.1 | 0.5467049 | 0.4 | 0.7 | 0.05671065 | 0 | 0.2 | 896.3928 | 876.513 | 908.4941 | 5.619767 | 3.800342 | 8.909009 | 61.74233 | 64.94065 | 35.15013 | 493.046875 | 1.342884 | 0.8593474 | 0.6706749 | 0.7032656 | 64.47816 | 297.2482 | 208.8382 | 359.5208 | 2.9 | 3 | 4.2 | 4.3 | 4.2 | 4.2 | 3.1 | 4382.526 | 5467.838 | 0
2017-09-04 | 52.66 | 7.78 | 1.29 | 1.33 | 2.22 | 530 | 471.4952 | 0.9986111 | 43634.03 | 9.875 | 852.0278 | 895.7631 | 1750.355 | 297.7196 | 1835.883 | 475 | 551.4667 | 315.3997 | 25560.6 | 250 | 7.610119 | 28.1153 | 895.6186 | 895.7005 | 904.0414 | 886.2347 | 901.7024 | 898.1805 | 880.49 | 904.1369 | 891.6328 | 900.0017 | 2.679 | 5 | 25.45601 | 474.079 | 23.5 | 16.32 | 12.18 | 34.86176 | 52 | 3.5 | 2.411923 | 1.3 | 0.3 | 3.933076 | 81 | 188 | 1208 | 3 | 13 | 1.833333 | 0 |  |  | 2 | 51 | 50.66667 | 355.55925 | 26 | 58 | 64 | 2.3 | 0.8 | 0.25 | 425.899 | 303.9179 | 308.2029 | 0 | 11.33 | 10.96 | 7.86 | 2 | 8.042097 | 138 | 95 | 50 | 4.4 | 4.6 | 9 | 8.4 | 9 | 7.8 | 6 | 5.6 | 4.6 | 4.2 | 50 | 50 | 74 | 74 | 50 | 50 | 50 | 50 | 50 | 50 | 900 | 0 | 23.96667 | 23.96667 | 554.65 | 0 | 554.65 | 0 | 17 | 8.8452 | 32.15735 |  | 31.70378 | 14.85266 | -4.256247 | 42.30019 | 74.9495 | 25.0505 | 1.301386 | 2.733333 | 1.633333 | 0.5 | 0.01666667 | 0 | 56 | 41585.63 | 3209.455 | 8.3927 | 1.510721 | 574.6898 | 255.0661 | 99.73424 | 15.687 | 0 | 0.8896136 | 14.58 | 0 |  | 39 | 55.33333 | 131 | 18 | 191 | 166 | 3 | 1.7 | 0.5 | 0.1 | 10 | 9 | 5.4 | 60.6 | 174 | 0 | 10 | 21 | 20 | 33 | 0 | 474.8757 | 457.6232 | 420.1985 | 427.17 | 0.9471508 | 37.00475 | -302.1133 | 593.7061 | -42.66667 | 0.1319444 | 599.0648 | 12.5 | 15.65781 | 2.148967 | 17.80678 | 17.89838 | 14.42517 | 23.28322 | 195.1638 | 190 | 200 | 296.8307 | 293 | 301 | 298.8606 | 295 | 303 | 299.4721 | 285 | 316 | 2.658373 | 2 | 3.3 | 1.571105 | 1.3 | 1.9 | 0.4799976858 | 0.4 | 0.6 | 0.0226713 | 0 | 0.1 | 895.8379 | 873.6757 | 904.2083 | 5.734111 | 3.342027 | 10.33126 | 60.48562 | 63.22869 | 34.4498 | 372.890625 | 1.323026 | 0.8472035 | 0.6691952 | 0.6988942 | 63.77219 | 297.0552 | 206.8016 | 358.181 | 3 | 3.2 | 4.2 | 4.3 | 4.2 | 4.2 | 2.5 | 4580.24949 | 5749.717 | 0
2017-09-05 | 52.68 | 7.97 | 1.32 | 1.26 | 2.18 | 516 | 428.4816 | 1 | 43095.47 | 9.725 | 842.063 | 895.6656 | 1795.295 | 295.2926 | 1041.667 | 496 | 552.2572 | 329.6593 | 25711.4 | 250 | 7.878525 | 27.10249 | 894.4734 | 895.1704 | 906.7536 | 885.2284 | 901.2894 | 897.1799 | 881.5282 | 903.7017 | 888.7158 | 899.1888 | 9.792 | 5 | 25.06852 | 468.872 | 7.8 | 16.32 | 12.34 | 61.16518 | 229 | 9 | 2.299128 | 1.3 | 0.3 | 4.229027 | 81 | 185 | 1208 | 4 | 15 | 4.333333 | 0 | 2 | 2 | 2 | 51 | 46 | 468.872 | 26 | 47 | 62 | 2.3 | 0.5 | 0.25 | 407.5904 | 301.8845 | 305.8413 | 0 | 11.5 | 11.43 | 6.8 | 2.23 | 7.652212 | 135 | 74 | 97 | 7 | 7.8 | 7.6 | 9.8 | 5.6 | 4.8 | 5 | 5.4 | 5.6 | 6 | 46 | 46 | 70 | 70 | 46 | 46 | 46 | 46 | 46 | 46 | 900 | 0 | 24 | 24 | 0 | 696.67 | 696.67 | 6 | 11 | 5.8116 | 31.65593 |  | 29.54792 | 12.608 | -4.325839 | 37.83008 | 78.10695 | 21.89305 | 1.248982 | 2.683333 | 1.683333 | 0.4666667 | 0.05 | 0 | 40 | 42122.62 | 3288.211 | 8.019471 | 1.351074 | 573.597 | 226.0446 | 99.75195 | 12.979 | 0 | 0.8303907 | 1.601 | 0 |  | 39 | 53.33333 | 132 | 18 | 194 | 186 | 3 | 1.8 | 0.5 | 0.1 | 13 | 10 | 8 | 60.03333 | 174 | 0 | 10 | 23 | 21 | 22 | 0 | 468.9049 | 453.151 | 414.738 | 421.4894 | -1.118292 | 18.39752 | -268.0665 | 578.1606 | -130.8333 | 0.1652778 | 584.4061 | 7.5 | 14.87184 | 2.369947 | 17.24179 | 17.04221 | 14.19171 | 21.92143 | 195.152 | 192 | 199 | 296.6505 | 292 | 300 | 299.0133 | 296 | 303 | 299.4629 | 291 | 310 | 2.656552 | 2.1 | 3.2 | 1.775734 | 1.5 | 2.7 | 0.4800509 | 0.4 | 0.6 | 0.037875 | 0 | 0.1 | 895.9791 | 884.2498 | 907.442 | 6.361055 | 5.103808 | 8.696551 | 59.73034 | 62.81368 | 33.71054 | 270.3125 | 1.305111 | 0.8992856 | 0.6739811 | 0.7078967 | 60.14799 | 300.2027 | 199.8919 | 366.3452 | 2.8 | 3.1 | 4.2 | 4.3 | 4.2 | 4.2 | 2.4 | 4552.935 | 5726.718 | 0
2017-09-06 | 52.61 | 8.05 | 1.28 | 1.32 | 2.16 | 514 | 467.35036 | 0.9993056 | 43131.98 | 9.891667 | 835.371 | 895.9408 | 1776.178 | 292.5062 | 2293.259 | 548 | 548.863 | 373.7367 | 25636 | 250 | 8.86529 | 30.50278 | 895.5967 | 896.9044 | 907.947 | 882.5992 | 902.1878 | 897.9433 | 879.9725 | 904.3754 | 889.5233 | 899.6255 | 9.792 | 5 | 25.06036 | 467.112 | 0 | 16.32 | 12.79 | 54.99518 | 221 | 9 | 1.690816 | 1.6 | 0.1 | 1.921353 | 82 | 182 | 1208 | 5 | 19 | 6 | 0 | 2 | 2 | 2 | 51.33333 | 50.66667 | 453.112 | 24 | 52 | 54 | 2.4 | 0.8 | 0.25 | 393.0326 | 298.8531 | 303.2613 | 0 | 11.04 | 10.87 | 7.34 | 1.68 | 7.841486 | 130 | 90 | 56 | 5.6 | 6 | 8.6 | 9.2 | 10.2 | 8.2 | 7.2 | 6.4 | 5.6 | 6.2 | 50 | 50 | 75 | 75 | 50 | 50 | 50 | 50 | 50 | 50 | 900 | 0 | 23.98333 | 23.98333 | 0 | 572.05 | 572.05 | 0 | 18 | 39.30036 | 30.98978 |  | 27.43906 | 10.86883 | -4.33814 | 33.96975 | 80.77498 | 19.22502 | 1.180375 | 2.466667 | 1.666667 | 0.45 | 0.03333333 | 0 | 40 | 43073.4 | 3397.992 | 7.869849 | 1.213205 | 571.7972 | 217.1027 | 99.75662 | 11.46 | 0 | 0.9092419 | 1.601 | 11460 | 3 | 38.66667 | 55.66667 | 130 | 17 | 198 | 180 | 2.7 | 1.8 | 0.5 | 0.1 | 15 | 9.5 | 8 | 59.33333 | 175 | 0 | 8 | 23 | 21 | 24 | 0 | 464.791 | 449.1462 | 408.5683 | 413.953 | -0.7875295 | 22.81466 | -262.6432 | 567.5304 | -221 | 0.1979167 | 574.3679 | 5 | 17.29227 | 1.91596 | 19.20823 | 15.94335 | 14.08796 | 19.22381 | 195.4249 | 192 | 199 | 296.7502 | 293 | 301 | 298.7858 | 295 | 303 | 299.7049 | 290 | 309 | 2.498448 | 2.2 | 2.9 | 1.703796 | 1.5 | 1.9 | 0.4396227 | 0.4 | 0.6 | 0.01841782 | 0 | 0.2 | 895.4972 | 873.6354 | 907.0748 | 7.122988 | 5.159528 | 11.31752 | 59.20626 | 62.69696 | 32.49142 | 277.5 | 1.29267 | 0.8910368 | 0.6771677 | 0.7136661 | 61.50061 | 291.5054 | 201.375 | 363.2981 | 3 | 3 | 4.2 | 4.4 | 4.2 | 4.2 | 2.1 | 4565.9808 | 5739.764 | 0
2017-09-07 | 51.71 | 7.86 | 1.22 | 1.38 | 3.92 | 515 | 428.350036 | 1 | 43358.36 | 9.916667 | 838.5692 | 896.2427 | 1743.846 | 295.01 | 0 | 560 | 550.0741 | 394.7651 | 21112 | 250 | 7.77306 | 27.31724 | 895.4343 | 897.2791 | 906.2186 | 886.6472 | 901.8126 | 897.4917 | 881.1041 | 903.9539 | 890.2791 | 899.5712 | 9.792 | 5 | 25.07332 | 467.992 | 20 | 16.32 | 12.29 | 54.99518 | 120 | 5 | 1.702506 | 1.5 | 0.1 | 16.218 | 81 | 180 | 1208 | 5 | 23 | 6.833333 | 0 | 2 | 2 | 2 | 51.66667 | 51 | 467.992 | 25 | 50 | 63 | 2.3 | 0.9 | 0.25 | 398.4517 | 301.1724 | 302.5764 | 0 | 10.63 | 10.2 | 7.36 | 1.3 | 7.97773 | 128 | 96 | 62 | 6.8 | 7.6 | 7.8 | 9 | 6.2 | 6 | 5 | 5.6 | 5.8 | 6 | 42 | 42 | 63 | 63 | 42 | 42 | 42 | 42 | 42 | 42 | 900 | 0 | 24 | 24 | 0 | 515.35 | 515.35 | 2 | 13 | 38.000036 | 30.93494 |  | 27.74616 | 11.14719 | -4.841501 | 34.05185 | 81.48208 | 18.51792 | 1.133983 | 2.983333 | 1.916667 | 0.5166667 | 0.03333333 | 0 | 34 | 42356.18 | 3336.302 | 8.100377 | 1.216138 | 573.3137 | 226.4471 | 99.75433 | 29.838 | 0 | 0.8317476 | 6.363 | 34600 | 6 | 41.66667 | 55.66667 | 115 | 16 | 197 | 180 | 3.5 | 2.4 | 0.6 | 0.1 | 20 | 12.83333 | 6.5 | 59.13333 | 175 | 0 | 10 | 23 | 21 | 24 | 0 | 466.442 | 452.2316 | 411.5849 | 417.1729 | -0.7787054 | 19.4164 | -270.9359 | 560.0238 | -310.1667 | 0.23125 | 567.2835 | 5 | 19.22176 | 1.377309 | 20.59907 | 16.58895 | 13.6081 | 20.23542 | 194.4528 | 93 | 240 | 296.3885 | 291 | 304 | 298.9175 | 295 | 302 | 299.3495 | 290 | 308 | 3.042164 | 2.1 | 6.1 | 1.936413 | 1.6 | 3.1 | 0.5108727 | 0.4 | 0.6 | 0.0478287 | 0 | 0.2 | 897.1122 | 886.8416 | 905.0077 | 5.292092 | 3.622457 | 9.223645 | 59.15485 | 61.10172 | 33.20473 | 284.453125 | 1.317262 | 0.9509482 | 0.6896068 | 0.722502 | 87.64241 | 253.6066 | 190.5253 | 365.37 | 3 | 3 | 4.2 | 4.4 | 4.2 | 4.2 | 2.1 | 4538.666 | 5712.45 | 0
2017-09-08 | 52.17 | 7.86 | 1.25 | 1.66 | 2.38 | 515 | 471.8252 | 1 | 43289.57 | 9.866667 | 841.238 | 895.3838 | 1738.671 | 295.9273 | 0 | 698 | 550.69 | 492.132 | 18623.8 | 250 | 7.549542 | 26.37442 | 895.4782 | 895.9032 | 904.2794 | 884.5884 | 900.8665 | 896.7833 | 881.4204 | 903.751 | 890.5686 | 900.1856 | 9.792 | 5 | 25.07381 | 467.992 | 117.8 | 16.32 | 12.6 | 54.55862 | 74 | 4 | 1.849394 | 1.5 | 0.1 | 2.135941 | 80 | 180 | 1208 | 6 | 26 | 6.833333 | 0 | 2 | 2 | 2 | 51 | 53.63333 | 467.992 | 25 | 46 | 47 | 2.3 | 0.5 | 0.25 | 389.3816 | 301.887 | 302.7691 | 0 | 11.7 | 11.32 | 6.5 | 2.28 | 8.06336 | 124 | 59 | 73 | 7 | 8.2 | 7.8 | 11 | 5.6 | 5.8 | 5 | 5.6 | 5.8 | 6.2 | 44 | 44 | 66 | 66 | 44 | 44 | 44 | 44 | 44 | 44 | 900 | 0 | 24 | 24 | 0 | 553.59 | 553.59 | 0 | 18 | 36.2352 | 30.53629 |  | 28.35164 | 11.78238 | -4.822676 | 35.31134 | 80.29045 | 19.70955 | 1.119125 | 3.05 | 1.733333 | 1.216667 | 0.05 | 0 | 32 | 41837.28 | 3273.317 | 7.30077 | 1.261119 | 572.8346 | 227.9791 | 99.72183 | 15.812 | 0 | 0.9161654 | 1.601 | 11050 | 7 | 42.33333 | 55.33333 | 114 | 14 | 190 | 179 | 3.3 | 1.9 | 5 | 0.1 | 23 | 10.16667 | 8 | 58.93333 | 173 | 0 | 11 | 23 | 22 | 32 | 0 | 465.1202 | 453.1185 | 413.3089 | 419.4423 | -1.342845 | 10.74589 | -281.6976 | 554.3944 | -399.3333 | 0.2645833 | 561.9707 | 5 | 19.91525 | 2.004548 | 21.9198 | 18.57457 | 13.98422 | 25.24158 | 194.1218 | 155 | 205 | 296.5452 | 237 | 325 | 298.8068 | 288 | 307 | 299.3504 | 285 | 312 | 3.019835 | 2 | 4.5 | 1.722958 | 1.1 | 3.5 | 0.4714178 | 0.4 | 0.8 | 0.03958912 | 0 | 0.1 | 896.918 | 884.6533 | 901.8657 | 5.201738 | 3.619493 | 9.343206 | 58.62139 | 61.52971 | 31.98561 | 281.25 | 1.330445 | 0.9259139 | 0.6813982 | 0.721584 | 94.68385 | 261.5048 | 196.3727 | 365.2622 | 3 | 3.1 | 4.4 | 4.5 | 4.2 | 4.3 | 2.3 | 4444.493 | 5626.908 | 0
2017-09-09 | 52.1 | 7.91 | 1.25 | 1.53 | 2.52 | 515 | 464.5072 | 1 | 43256.73 | 9.941667 | 837.4928 | 896.5279 | 1732.952 | 295.2714 | 500 | 643 | 547.9922 | 429.7706 | 18473 | 250 | 7.342565 | 25.31139 | 896.6875 | 896.2707 | 905.0485 | 886.2044 | 901.8689 | 897.0102 | 883.8182 | 905.3151 | 891.195 | 901.2094 | 9.792 | 5 | 25.07308 | 467.992 | 72.2 | 23.23161 | 12.14 | 58.95194 | 72 | 4 | 2.13128 | 1.5 | 0.3 | 2.135941 | 80 | 177 | 1208 | 7 | 29 | 5.5 | 0 | 2 | 2 | 2 | 51.33333 | 50.66667 | 411.068 | 24 | 45 | 60 | 2.2 | 0.8 | 0.25 | 394.4308 | 301.3798 | 301.4131 | 0 | 11.29 | 11.05 | 7.1 | 1.1 | 8.100876 | 124 | 79 | 53 | 7 | 8.2 | 7.8 | 11 | 7.8 | 5.6 | 5 | 5.7 | 5.8 | 6.2 | 42 | 42 | 63 | 63 | 42 | 42 | 42 | 42 | 42 | 42 | 900 | 0 | 24 | 24 | 0 | 382.09 | 382.09 | 0 | 11 | 16.4172 | 30.86793 |  | 28.17002 | 11.69665 | -4.560383 | 35.30629 | 79.78755 | 20.21245 | 1.087724 | 2.966667 | 1.566667 | 0.45 | 0.01666667 | 0 | 50 | 41859.15 | 3260.312 | 7.072606 | 1.260939 | 571.6569 | 224.166 | 99.71658 | 17.999 | 0 | 0.9019557 | 19.062 | 35460 | 10 | 37 | 54 | 120 | 15 | 190 | 180 | 3.2 | 1.7 | 0.5 | 0.1 | 26 | 10.5 | 6.2 | 58.8 | 175 | 0 | 9 | 22 | 20 | 30 | 0 | 462.0451 | 451.7831 | 411.7882 | 417.8669 | -1.803364 | 6.307549 | -286.0025 | 550.0162 | -488.5 | 0.2979167 | 557.8388 | 5 | 17.71212 | 1.98455 | 19.69667 | 17.82662 | 14.86612 | 21.55829 | 194.4519 | 118 | 205 | 296.7469 | 293 | 301 | 299.0241 | 294 | 303 | 300.1175 | 286 | 312 | 3.086265 | 2.6 | 3.7 | 1.599464 | 1.4 | 1.8 | 0.4475336 | 0.4 | 0.6 | 0.0259456 | 0 | 0.2 | 896.5596 | 874.2412 | 908.792 | 5.828029 | 3.907916 | 8.630316 | 58.857 | 62.58023 | 33.36036 | 292.8125 | 1.337993 | 0.8760486 | 0.6777963 | 0.7191954 | 92.44449 | 265.1809 | 201.1278 | 363.1533 | 3 | 3.1 | 4.2 | 4.5 | 4.2 | 4.3 | 2.4 | 4447.755 | 5604.275 | 0
2017-09-10 | 51.89 | 7.89 | 1.29 | 1.52 | 2.54 | 518 | 427.3752 | 1 | 43363.94 | 9.775 | 830.8806 | 897.645 | 1731.578 | 295.0747 | 625 | 682 | 543.9363 | 487.9733 | 18699.2 | 250 | 6.998824 | 24.16901 | 897.428 | 897.8298 | 904.5889 | 888.1531 | 903.3526 | 897.9805 | 885.3894 | 906.4379 | 892.2814 | 901.9474 | 7.415 | 5 | 25.07048 | 468.255 | 136.1 | 28.51 | 12.46 | 59.0427 | 59 | 4 | 2.482462 | 1.4 | 0.1 | 6.336398 | 81 | 175 | 1208 | 8 | 32 | 6.166667 | 0 | 2 | 2 | 2 | 51.66667 | 51 | 368.407 | 25 | 44 | 46 | 2.2 | 0.5 | 0.25 | 380.6825 | 301.0857 | 301.1582 | 0 | 10.93 | 10.56 | 6.91 | 1.37 | 8.126572 | 125 | 58 | 62 | 7 | 6.8 | 7.8 | 11 | 5.6 | 5.8 | 5.2 | 6 | 5.8 | 6.6 | 44 | 44 | 66 | 66 | 44 | 44 | 44 | 44 | 44 | 44 | 900 | 0 | 24 | 24 | 0 | 0 | 0 | 0 | 0 | 40.3752 | 30.58962 |  | 27.90544 | 11.49752 | -4.579313 | 34.82364 | 80.13359 | 19.86641 | 1.112456 | 2.916667 | 1.566667 | 0.525 | 0.03333333 | 0 | 117 | 41946.15 | 3259.003 | 7.341597 | 1.243702 | 570.4195 | 222.2534 | 99.73052 | 17.461 | 0 | 0.8250486 | 1.601 | 0 | 10 | 40.33333 | 54.66667 | 142 | 18 | 190 | 170 | 3.1 | 1.7 | 0.85 | 0.1 | 30 | 10 | 8 | 58.96667 | 175 | 0 | 9 | 23 | 21 | 29 | 0 | 460.1401 | 451.4972 | 411.4514 | 417.4275 | -1.601076 | 8.633492 | -288.0205 | 546.8139 | -574.6667 | 0.33125 | 554.5957 | 5 | 17.74121 | 1.721377 | 19.46259 | 15.82197 | 11.23471 | 20.81903 | 194.5704 | 174 | 209 | 296.976 | 281 | 316 | 298.7614 | 280 | 308 | 299.0554 | 213 | 311 | 2.933914 | 2.1 | 3.8 | 1.567244 | 1.2 | 2.2 | 0.4562002 | 0.3 | 0.6 | 0.02887847 | 0 | 0.2 | 898.1965 | 888.8124 | 905.6326 | 5.07974 | 3.739773 | 6.910419 | 58.9491 | 61.87989 | 32.94535 | 318.59375 | 1.32827 | 0.8563783 | 0.6755926 | 0.7165872 | 84.35057 | 267.3053 | 201.6833 | 361.4242 | 2.8 | 3 | 4.2 | 4.4 | 4.2 | 4.3 | 2.4 | 4345.835 | 5461.357 | 0
2017-09-11 | 51.27 | 7.86 | 1.22 | 1.45 | 2.4 | 505 | 453.3652 | 1 | 43382.58 | 9.916667 | 813.9644 | 894.8225 | 1728.366 | 294.3213 | 708.3333 | 692 | 533.355 | 478.9103 | 21112 | 250 | 9.479506 | 32.97179 | 897.3384 | 898.1159 | 901.832 | 878.6963 | 901.9532 | 896.8459 | 878.5536 | 905.2448 | 893.8145 | 902.874 | 0 | 5 | 24.15234375 | 449.4 | 203.1 | 28.51 | 12.17 | 56.92158 | 117 | 6 | 1.926764 | 1.7 | 0.7 | 4.222506 | 80 | 175 | 1208 | 9 | 35 | 5.75 | 0 | 3 | 2 | 2 | 51 | 51 | 449.4 | 24 | 45 | 47 | 2.3 | 0.4 | 0.25 | 375.2952 | 300.6109 | 299.9047 | 0 | 11.44 | 11.18 | 8.08 | 2.7 | 8.285721 | 120 | 62 | 60 | 7 | 8.2 | 7.8 | 11 | 5.8 | 6.4 | 5 | 5.7 | 5.4 | 6 | 44 | 44 | 65 | 65 | 44 | 44 | 44 | 44 | 44 | 44 | 900 | 0 | 24 | 24 | 0 | 773.99 | 773.99 | 0 | 24 | 40.3752 | 31.25416 |  | 26.03923 | 10.424 | -3.756028 | 32.7072 | 79.61314 | 20.38686 | 1.185353 | 2.816667 | 1.483333 | 0.4883333 | 0.03333333 | 0 | 40 | 41087.18 | 3245.774 | 6.800449 | 1.168114 | 567.5565 | 205.2539 | 99.72888 | 20.87 | 0 | 0.8977529 | 1.601 | 23170 | 12 | 38.66667 | 55.33333 | 120 | 16 | 190 | 170 | 3.6 | 1.8 | 0.83 | 0.1 | 35 | 10.5 | 8 | 59.06667 | 173 | 0 | 11 | 23 | 21 | 20 | 0 | 442.3131 | 446.0047 | 404.7383 | 409.5812 | -1.684901 | 8.173915 | -289.5022 | 543.0119 | -673.8333 | 0.3645833 | 550.0862 | 5 | 13.38492 | 1.71851 | 15.10343 | 17.73849 | 11.04018 | 25.6566 | 194.9745 | 186 | 204 | 297.1587 | 287 | 309 | 298.926 | 291 | 310 | 299.1498 | 256 | 314 | 2.807059 | 2.2 | 3.8 | 1.476616 | 1.2 | 2 | 0.4152627 | 0.3 | 0.7 | 0.01201505 | 0 | 0.1 | 896.9291 | 883.3967 | 901.4301 | 5.648577 | 2.875557 | 9.384479 | 58.74523 | 60.67373 | 34.90371 | 268.046875 | 1.324329 | 0.8404644 | 0.6735008 | 0.7100372 | 79.839 | 270.7619 | 204.8942 | 355.3168 | 2.9 | 3 | 4.2 | 4.4 | 4.2 | 4.3 | 3 | 4031.924 | 5222.97 | 0
2017-09-12 | 52.58 | 8.08 | 1.19 | 1.32 | 2.14 | 507 | 433.0956 | 1 | 43223.64 | 10.125 | 803.5135 | 895.2594 | 1718.746 | 293.124 | 708.3333 | 666 | 522.2362 | 473.292 | 22243 | 250 | 8.72051 | 34.74568 | 895.7043 | 897.3853 | 906.4562 | 881.1838 | 900.25 | 895.6368 | 881.3976 | 904.0611 | 891.8255 | 901.4468 | 0 | 0 | 24.07503 | 446.16 | 225.9 | 28.51 | 12.3 | 56.92158 | 79 | 4 | 1.872313 | 1.5 | 0.1 | 5.914986 | 80 | 173 | 1208 | 9 | 38 | 6.333333 | 0 | 2 | 2 | 2 | 51 | 51 | 289.808 | 25 | 47 | 48 | 2.3 | 0.6 | 0.25 | 367.916 | 299.0848 | 299.0941 | 0 | 12.3 | 11.15 | 7.06 | 1.39 | 8.137316 | 118 | 58 | 54 | 7 | 8.4 | 8.2 | 11 | 5.6 | 5.8 | 5.2 | 5.6 | 5.8 | 6.2 | 46 | 46 | 70 | 70 | 46 | 46 | 46 | 46 | 46 | 46 | 900 | 0 | 24 | 24 | 73.74 | 164.22 | 237.96 | 1 | 5 | 57.1356 | 31.23044 |  | 25.43818 | 9.495242 | -4.350565 | 30.58286 | 83.1779 | 16.8221 | 1.20111 | 2.633333 | 1.416667 | 0.4 | 0 | 0 | 30 | 40277.98 | 3209.471 | 5.400292 | 1.092245 | 570.8908 | 198.5037 | 99.6621 | 24.78 | 0 | 0.854232 | 1.601 | 22480 | 14 | 36.33333 | 53.33333 | 120 | 18 | 190 | 170 | 3.5 | 1.8 | 0.5 | 0 | 41 | 12 | 8 | 59.23333 | 173 | 0 | 11 | 24 | 22 | 24 | 0 | 437.9028 | 446.2904 | 403.9083 | 408.0894 | -1.920415 | 14.5832 | -279.4768 | 540.0104 | -771 | 0.3979167 | 546.495 | 5 | 12.77248 | 2.127547 | 14.90002 | 19.58363 | 12.1685 | 28.40609 | 195.3513 | 176 | 208 | 297.1976 | 284 | 315 | 299.0612 | 293 | 314 | 299.3701 | 257 | 318 | 2.555844 | 1.9 | 3.8 | 1.418089 | 1.1 | 2 | 0.3941215 | 0.3 | 0.6 | 0.01287153 | 0 | 0.2 | 895.4914 | 873.0745 | 907.4957 | 6.756934 | 4.528119 | 12.18828 | 58.71519 | 62.85259 | 35.16309 | 302.265625 | 1.315692 | 0.8290904 | 0.6693744 | 0.7083009 | 75.13175 | 273.0708 | 202.5794 | 356.2541 | 3 | 3.1 | 4.2 | 4.4 | 4.2 | 4.3 | 3 | 3996.456 | 5118.451 | 0
2017-09-13 | 51.8 | 7.63 | 1.42 | 1.49 | 2.46 | 512 | 434.7052 | 1 | 43290.94 | 10 | 802.6022 | 894.3149 | 1709.517 | 291.9857 | 541.6667 | 681 | 524.4177 | 472.8342 | 23072.4 | 250 | 8.978307 | 35.66193 | 894.1123 | 896.2549 | 908.054 | 879.0849 | 899.3512 | 895.7813 | 880.0303 | 901.8499 | 890.4383 | 899.9175 | 0 | 0 | 24.07406 | 450.56 | 257.5 | 28.51 | 8 | 58.15089 | 31 | 3 | 2.280801 | 1.5 | 0.1 | 2.284383 | 79 | 172 | 1208 | 10 | 42 | 5.333333 | 0 | 2 | 2 | 2 | 50.66667 | 50.66667 | 213.9907 | 25 | 46 | 49 | 2.3 | 0.7 | 0.25 | 387.5952 | 297.6389 | 298.6053 | 0 | 11.45 | 10.53 | 8.3 | 1.75 | 8.036392 | 119 | 188 | 34 | 7 | 8.2 | 7.6 | 10.8 | 6 | 6.2 | 5.4 | 5.8 | 5.6 | 7 | 52 | 52 | 78 | 78 | 52 | 52 | 52 | 52 | 52 | 52 | 900 | 0 | 24 | 24 | 409.62 | 290.99 | 700.61 | 0 | 22 | 32.0952 | 30.39162 |  | 25.4006 | 9.441684 | -4.508366 | 30.33392 | 83.73663 | 16.26337 | 1.213881 | 2.15 | 1.316667 | 0.3833333 | 0 | 0 | 45 | 39754.81 | 3167.019 | 6.196447 | 1.083354 | 569.6043 | 199.311 | 99.70816 | 20.755 | 0 | 0.8490336 | 13.086 | 32640 | 17 | 36.66667 | 52.33333 | 115 | 18 | 190 | 166 | 2.7 | 1.5 | 0.4 | 0 | 47 | 13 | 6 | 58.6 | 174 | 0 | 11 | 23 | 23 | 17 | 0 | 438.737 | 445.8678 | 403.7468 | 408.0184 | -1.053932 | 13.69416 | -276.7121 | 537.8554 | -863.1667 | 0.43125 | 543.8412 | 5 | 17.49591 | 2.3051 | 19.80101 | 21.61627 | 13.82857 | 31.10371 | 196.0144 | 191 | 200 | 297.4061 | 292 | 302 | 299.0093 | 295 | 304 | 299.3404 | 282 | 321 | 2.133086 | 1.6 | 3.2 | 1.321109 | 1 | 1.8 | 0.3748079 | 0.3 | 0.5 | 0.007322917 | 0 | 0.2 | 894.6899 | 869.9501 | 902.3295 | 7.134813 | 4.869885 | 14.08792 | 58.51263 | 61.34814 | 33.60678 | 264.53125 | 1.303469 | 0.8183386 | 0.6652626 | 0.7096976 | 70.73282 | 279.1549 | 195.6725 | 362.2679 | 3 | 3.1 | 4.2 | 4.4 | 4.2 | 4.3 | 2.4 | 4113.867 | 5026.552 | 0
2017-09-14 | 52 | 7.66 | 1.44 | 1.71 | 2.72 | 512 | 439.1836 | 1 | 43247.8 | 9.975 | 799.9555 | 885.1146 | 1699.587 | 291.567 | 1083.333 | 665 | 520.2035 | 469.2373 | 23223.2 | 250 | 9.300585 | 32.45464 | 885.135 | 888.122 | 897.5267 | 869.7744 | 890.2103 | 887.5259 | 868.7947 | 893.8283 | 881.6262 | 889.9599 | 0 | 0 | 24.0734 | 450.56 | 288.1 | 28.51 | 8.13 | 57.08926 | 108 | 7 | 2.227813 | 1.6 | 0.2 | 4.187725 | 79 | 170 | 1208 | 11 | 45 | 5.666667 | 0 | 2 | 2 | 2 | 51.33333 | 51.66667 | 263.4667 | 25 | 46 | 49 | 2.3 | 0.8 | 0.25 | 387.6053 | 297.9666 | 297.5744 | 0 | 11.73 | 11.24 | 8.33 | 1.42 | 7.816349 | 123 | 161 | 37 | 7 | 9 | 8.8 | 10.8 | 6.2 | 6 | 5.4 | 5 | 5.6 | 6 | 58 | 58 | 87 | 87 | 58 | 58 | 58 | 58 | 58 | 58 | 900 | 0 | 24 | 24 | 0 | 292.96 | 292.96 | 0 | 8 | 44.2236 | 30.70846 |  | 25.61031 | 9.526762 | -4.630745 | 30.50633 | 83.95082 | 16.04918 | 1.279356 | 2.2 | 1.4 | 0.3833333 | 0.01666667 | 0 | 40 | 39534.32 | 3144.645 | 6.529612 | 1.089512 | 569.5219 | 198.6129 | 99.72554 | 26.072 | 0 | 0.8577805 | 8.604 | 21190 | 19 | 35 | 53 | 120 | 17 | 190 | 170 | 2.5 | 1.7 | 0.4 | 0.1 | 52 | 15.5 | 6.2 | 59.36667 | 175 | 0 | 13 | 22 | 22 | 24 | 0 | 438.4297 | 447.1742 | 405.1419 | 409.4533 | -0.522178 | 11.97968 | -278.1998 | 536.0083 | -955.3333 | 0.4645833 | 541.5664 | 5 | 18.83875 | 1.181764 | 20.02051 | 23.00606 | 15.33302 | 32.0375 | 195.8965 | 183 | 211 | 297.197 | 291 | 306 | 299.0732 | 295 | 303 | 299.5339 | 256 | 317 | 2.18957 | 1.6 | 3.2 | 1.388584 | 1.1 | 1.8 | 0.3982581 | 0.3 | 0.5 | 0.003 | 0 | 0.1 | 886.1954 | 875.2065 | 897.0688 | 5.937401 | 4.460924 | 9.113812 | 59.26006 | 61.42596 | 33.76242 | 263.515625 | 1.309258 | 0.8279835 | 0.6697288 | 0.7077921 | 74.81213 | 280.1256 | 192.8491 | 361.0004 | 3 | 3.1 | 4.2 | 4.5 | 4.2 | 4.3 | 3.3 | 3804.032754 | 4796.738 | 0
2017-09-15 | 51.12 | 7.52 | 1.43 | 1.78 | 2.94 | 551 | 483.5916 | 1 | 43422.52 | 9.975 | 802.3209 | 890.0919 | 1712.479 | 292.7127 | 2250 | 726 | 536.3593 | 484.573 | 23298.6 | 250 | 5.912566 | 20.68761 | 885.1104 | 893.8161 | 893.8766 | 883.0035 | 895.9233 | 891.3308 | 880.4697 | 897.2049 | 885.5433 | 894.4402 | 0 | 0 | 25.89372 | 484.88 | 356.7 | 23.2306 | 8.46 | 56.73218 | 45 | 3 | 2.525244 | 1.7 | 0.1 | 4.277783 | 79 | 169 | 1208 | 12 | 48 | 5.833333 | 0 | 2 | 2 | 2 | 51.33333 | 51 | 52.18521 | 26 | 47 | 50 | 2.3 | 0.6 | 0.25 | 390.2927 | 299.4007 | 298.2974 | 0 | 11.28 | 11.12 | 6.98 | 1.63 | 7.787873 | 125 | 150 | 40 | 5.4 | 5.6 | 9 | 8.8 | 9.2 | 7.8 | 6.4 | 5.8 | 5.2 | 5.8 | 56 | 56 | 84 | 84 | 56 | 56 | 56 | 56 | 56 | 56 | 900 | 0.8333333 | 23.16667 | 24 | 0 | 739.34 | 739.34 | 2 | 19 | 52.2516 | 31.6176 |  | 29.53836 | 12.27463 | -5.722593 | 36.09039 | 81.84549 | 18.15451 | 1.258095 | 2.35 | 2.4 | 0.55 | 0.03333333 | 0 | 35 | 40324.65 | 3159.874 | 6.727891 | 1.288943 | 573.7936 | 243.165 | 99.67493 | 24.68 | 0 | 0.8776617 | 16.074 | 32150 | 22 | 37.66667 | 53.66667 | 115 | 15 | 185 | 170 | 2.8 | 4 | 0.8 | 0.1 | 59 | 12 | 6.4 | 61.16667 | 175 | 0 | 10 | 23 | 20 | 33 | 0 | 471.5427 | 455.3214 | 416.1558 | 421.6765 | -0.5415653 | 2.028397 | -285.6441 | 537.0079 | -1008.5 | 0.4979167 | 542.1954 | 5 | 17.7213 | 3.179436 | 20.90074 | 23.50446 | 14.46408 | 33.61976 | 195.7163 | 188 | 201 | 295.6274 | 290 | 301 | 298.8263 | 295 | 303 | 299.3196 | 287 | 312 | 2.330962 | 1.7 | 2.9 | 2.429322 | 1.2 | 4.1 | 0.5376374 | 0.3 | 0.8 | 0.03016435 | 0 | 0.2 | 890.7382 | 883.5125 | 899.5217 | 4.916244 | 3.686432 | 6.774798 | 61.36846 | 62.74883 | 33.77539 | 314.140625 | 1.309308 | 0.919673 | 0.6852452 | 0.7087059 | 87.30115 | 22.22143 | 188.5589 | 360.244 | 3 | 3.1 | 4.3 | 4.5 | 4.2 | 4.3 | 3.65 | 3592.448 | 4684.234 | 0
2017-09-16 | 51.67 | 7.62 | 1.49 | 1.81 | 2.68 | 572 | 457.3 | 1 | 44072.3 | 10.04167 | 808.7927 | 887.716 | 1695.082 | 293.9131 | 2916.667 | 699 | 550.5226 | 497.3992 | 22921.6 | 250 | 6.581881 | 19.65601 | 879.9891 | 892.3746 | 893.0865 | 879.6728 | 893.0645 | 889.3423 | 878.7752 | 895.423 | 886.1276 | 894.9783 | 0 | 0 | 26.87337 | 503.36 |  | 14.32 | 8.2 | 56.73218 | 39 | 3 | 2.142171 | 1.8 | 0.2 | 4.033693 | 79 | 167 | 1208 | 13 | 51 | 5.5 | 0 | 2 | 2 | 2 | 51.33333 | 52.33333 | 0 | 26 | 47 | 48 | 2.2 | 0.7 | 0.25 | 402.7042 | 300.5488 | 298.619 | 0 | 11.08 | 9.82 | 7.37 | 2.54 | 7.76844 | 136 | 130 | 65 | 7 | 8.4 | 8.6 | 11 | 5.6 | 5.8 | 5.6 | 5.8 | 6 | 6.4 | 56 | 56 | 84 | 84 | 56 | 56 | 56 | 56 | 56 | 56 | 900 | 11.33333 | 12.66667 | 24 | 0 | 0 | 0 | 0 | 0 | 0.3 | 32.40544 |  | 33.50437 | 15.96751 | -4.991477 | 44.4804 | 75.32389 | 24.67611 | 1.304961 | 2.516667 | 1.766667 | 0.4833333 | 0 | 0 | 55 | 41232.51 | 3195.259 | 6.635661 | 1.588586 | 575.7202 | 296.8128 | 99.59704 | 20.496 | 0 | 0.7994755 | 17.568 | 21990 | 24 | 36.66667 | 54 | 115 | 17 | 190 | 165 | 2.9 | 1.8 | 0.6 | 0 | 64 | 9.5 | 5 | 62.8 | 176 | 0 | 10 | 21 | 18 | 40 | 0 | 494.9348 | 459.6876 | 424.1163 | 428.6452 | 1.126269 | 14.33791 | -270.1932 | 539.1952 | -1040.667 | 0.53125 | 544.0585 | 5 | 19.49424 | 3.601438 | 23.09568 | 21.50816 | 15.13849 | 31.8689 | 195.3001 | 190 | 212 | 296.5233 | 293 | 300 | 298.8024 | 293 | 302 | 299.1374 | 290 | 313 | 2.573616 | 2.1 | 3.5 | 1.777637 | 1.6 | 2.1 | 0.5127715 | 0.4 | 0.6 | 0.003787729 | 0 | 0.1 | 888.1871 | 884.2589 | 892.2434 | 5.783152 | 4.462512 | 7.844983 | 62.22737 | 64.42188 | 34.6962 | 381.328125 | 1.332817 | 0.8674767 | 0.6864953 | 0.7100116 | 86.10152 | -15.7992 | 198.8599 | 363.6367 | 3 | 3.1 | 4.2 | 4.4 | 4.2 | 4.3 | 0 | 3556.573 | #VALUE! | 0
2017-09-17 | 51.65 | 7.82 | 1.24 | 1.41 | 2.52 | 575 | 468.397616 | 1 | 44280.8 | 10.14167 | 807.439 | 888.1238 | 1694.12 | 294.9425 | 2625 | 711 | 559.4992 | 505.1492 | 23298.6 | 250 | 6.516472 | 19.13811 | 878.883 | 893.1475 | 895.1807 | 881.1715 | 893.092 | 889.9716 | 878.9314 | 894.6126 | 885.5703 | 893.7079 | 0 | 0 | 27.07096 | 506 | 524.2 | 14.32 | 8.81 | 56.45446 | 53 | 3 | 2.547968 | 1.5 | 0.1 | 4.180892 | 79 | 165 | 1208 | 13 | 54 | 5.666667 | 0 | 2 | 2 | 2 | 51.66667 | 51.33333 | 0 | 26 | 47 | 48 | 2.2 | 0.6 | 0.25 | 397.7903 | 301.8421 | 300.0147 | 0 | 12.08 | 10.7 | 8.21 | 1.63 | 7.722856 | 112 | 136 | 45 | 8 | 8.4 | 8 | 11 | 6.6 | 6 | 5.6 | 6.2 | 6 | 8 | 61 | 60 | 90 | 90 | 60 | 60 | 60 | 60 | 60 | 60 | 900 | 0 | 24 | 24 | 0 | 0 | 0 | 0 | 0 | 67.397616 | 32.89869 |  | 33.95983 | 16.68192 | -4.86458 | 45.77717 | 74.18507 | 25.81493 | 1.315237 | 3.35 | 1.95 | 0.5666667 | 0.01666667 | 0 | 40 | 41280.55 | 3228.322 | 6.142767 | 1.634899 | 576.7405 | 304.7352 | 99.54942 | 15.967 | 0 | 0.8146045 | 1.601 | 0 | 24 | 40 | 53.33333 | 120 | 15 | 186 | 164 | 4.2 | 2.2 | 0.6 | 0.1 | 68 | 13 | 8 | 62.5 | 176 | 0 | 10 | 21 | 18 | 39 | 0 | 498.2258 | 460.2212 | 425.1715 | 429.7769 | 0.8092043 | 10.26387 | -275.1252 | 541.3016 | -1069.833 | 0.5645833 | 545.8788 | 5 | 17.99319 | 3.11122 | 21.10441 | 19.66002 | 15.65725 | 25.82519 | 193.4241 | 167 | 211 | 296.1791 | 274 | 318 | 298.503 | 276 | 316 | 298.8649 | 204 | 333 | 3.560946 | 2.7 | 6.3 | 1.983322 | 1.6 | 2.5 | 0.5901864 | 0.4 | 0.8 | 0.01459954 | 0 | 0.2 | 888.5282 | 882.3736 | 893.184 | 5.829178 | 4.753644 | 7.290656 | 62.10824 | 63.73449 | 34.76105 | 363.75 | 1.372996 | 0.934113 | 0.6953141 | 0.7187948 | 115.9876 | -7.634132 | 196.1363 | 369.4132 | 3 | 3.1 | 4.3 | 4.4 | 4.3 | 4.3 | 5.3 | 3481.56036 | 4358.425 | 0
2017-09-18 | 52.1 | 7.54 | 1.41 | 1.72 | 2.48 | 604 | 532.4516 | 1 | 46118.52 | 9.875 | 825.3461 | 888.2755 | 1689.335 | 300.5875 | 3583.333 | 797 | 592.1782 | 537.1192 | 25409.8 | 250 | 7.254027 | 22.27944 | 880.1495 | 896.2635 | 887.7028 | 879.6379 | 895.4478 | 891.7277 | 879.0016 | 896.273 | 889.8142 | 897.6326 | 7.52 | 5 | 28.90169 | 544.04 | 548.3 | 14.32 | 8.62 | 56.13708 | 89 | 7 | 2.026696 | 1.5 | 0.1 | 4.115677 | 79 | 163 | 1208 | 14 | 57 | 6.5 | 0 | 2 | 2 | 2 | 51.66667 | 51 | 0 | 26 | 47 | 47 | 2.2 | 0.4 | 0.25 | 426.5942 | 307.5303 | 305.7657 | 0 | 12.2 | 9.15 | 8.03 | 1.85 | 7.756695 | 125 | 130 | 40 | 7.5 | 8.5 | 8 | 11 | 6.6 | 6.2 | 5.4 | 6 | 6 | 6.2 | [10 empty] | 900 | 0 | 24 | 24 | 573.43 | 428.51 | 1001.94 | 4 | 24 | 35.5116 | 33.44175 | 3.562533 | 41.80096 | 24.32642 | -3.745555 | 65.94436 | 68.79056 | 31.20944 | 1.409043 | 3.733333 | 2.183333 | 0.8333333 | 0.01666667 | 0 | 31 | 47816.45 | 3202.844 | 5.721749 | 2.355156 | 580.7146 | 453.0794 | 99.27561 | 22.263 | 0 | 0.8815424 | 3.018 | 23680 | 26 | 39.33333 | 55 | 115 | 17 | 189 | 170 | 4.1 | 2.5 | 1 | 0.1 | 73 | 11 | 7 | 63.16667 | 175 | 0 | 8 | 19 | 16 | 43 | 17 | 545.9019 | 462.9231 | 425.4667 | 430.727 | 2.426816 | 0.6246127 | -281.1578 | 544.7853 | -1070 | 0.5979167 | 549.5259 | 5 | 20.47391 | 6.662494 | 27.1364 | 19.72934 | 13.98422 | 26.38288 | 193.5591 | 189 | 198 | 295.9352 | 276 | 309 | 298.4663 | 291 | 302 | 299.5797 | 289 | 310 | 3.6726 | 2.9 | 4.6 | 2.190803 | 1.8 | 2.7 | 0.7107708 | 0.6 | 0.9 | 0.05981482 | 0 | 0.2 | 889.2841 | 883.9041 | 893.4668 | 6.396911 | 4.897601 | 8.714953 | 63.30336 | 65.09628 | 36.10987 | 570.78125 | 1.368392 | 0.9898508 | 0.7083889 | 0.7281785 | 116.5817 | 47.62698 | 193.7826 | 375.4845 | 3 | 3.1 | 4.3 | 4.4 | 4.2 | 4.3 | 4 | 3665.015 | 4480.597 | 0
2017-09-19 | 51.65 | 7.72 | 1.32 | 1.48 | 2.74 | 617 | 546.0252 | 1 | 47122.82 | 10.19167 | 838.2867 | 889.462 | 1686.24 | 303.1945 | 3541.667 | 739 | 597.6339 | 518.6518 | 26314.6 | 250 | 8.327461 | 25.12843 | 878.497 | 898.0691 | 893.9604 | 878.2619 | 897.2342 | 895.1665 | 880.5074 | 893.9995 | 892.1987 | 899.3804 | 7.52 | 5 | 29.62093 | 555.48 | 451.8 | 14.32 | 8.93 | 55.81972 | 58 | 4 | 1.982543 | 1.6 | 0.1 | 16.218 | 79 | 163 | 1208 | 15 | 60 | 5.666667 | 0 | 2 | 2 | 2 | 52 | 51.33333 | 0 | 26 | 46 | 51 | 2.2 | 0.8 | 0.25 | 429.9337 | 309.9176 | 308.8519 | 0 | 11.67 | 11.18 | 7.61 | 2.48 | 7.839291 | 141 | 159 | 38 | 5.2 | 5.6 | 9 | 8.8 | 9.2 | 8.8 | 6.2 | 5.8 | 5 | 4.8 | 24 | 24 | 40 | 40 | 24 | 24 | 24 | 24 | 24 | 24 | 900 | 0 | 24 | 24 | 0 | 398.81 | 398.81 | 0 | 12 | 65.2152 | 33.87194 | 3.619736 | 42.77127 | 24.72494 | -3.39468 | 67.72127 | 68.50287 | 31.49713 | 1.417727 | 3.75 | 2.033333 | 0.7333333 | 0.08333333 | 0 | 30 | 52352.64 | 3323.61 | 6.743274 | 2.418617 | 581.9979 | 451.2633 | 99.39808 | 11.545 | 0 | 0.8849679 | 13.833 | 22360 | 28 | 43.66667 | 56.66667 | 120 | 15 | 192 | 175 | 4.2 | 2.1 | 0.8 | 0.1 | 76 | 12 | 6 | 63.6 | 175 | 0 | 7 | 17 | 15 | 44 | 10 | 556.6548 | 463.2212 | 425.2496 | 429.9988 | 3.0939 | -0.7083599 | -286.4872 | 548.5865 | -1057.167 | 0.63125 | 553.4734 | 5 | 18.58419 | 6.943962 | 25.52815 | 20.99665 | 14.60674 | 29.4566 | 193.3233 | 181 | 202 | 296.1293 | 275 | 314 | 298.5594 | 293 | 318 | 299.6769 | 287 | 323 | 3.785155 | 3.1 | 4.6 | 2.076929 | 1.8 | 2.5 | 0.7393762 | 0.6 | 0.9 | 0.06912269 | 0 | 0.2 | 890.9013 | 885.2209 | 900.2654 | 7.057175 | 5.08269 | 9.546112 | 63.45876 | 65.30379 | 36.38221 | 629.53125 | 1.367088 | 0.9935099 | 0.7082406 | 0.7310612 | 115.3888 | 118.1719 | 191.9555 | 376.7796 | 3.1 | 3.1 | 4.3 | 4.4 | 4.3 | 4.3 | 4 | 3799.548 | 4789.915 | 0
2017-09-20 | 52.6 | 8.09 | 1.25 | 1.2 | 2.24 | 618 | 554.9232 | 0.9840278 | 47071.31 | 10.1 | 840.8681 | 892.849 | 1723.512 | 304.9946 | 3387.438 | 775 | 599.8491 | 541.031 | 24957.4 | 250 | 6.459667 | 23.06052 | 881.7351 | 899.217 | 896.5173 | 885.9006 | 899.3943 | 893.9796 | 889.0136 | 897.0347 | 890.0218 | 895.6082 | 7.52 | 5 | 30.11736 | 556.36 | 421.4 | 17.1657 | 8.88 | 51.91305 | 74 | 6 | 2.491995 | 1.6 | 0.2 | 2.391832 | 79 | 161 | 1208 | 16 | 63 | 6.5 | 0 | 2 | 2 | 2 | 52 | 51 | 0 | 27 | 46 | 48 | 2.2 | 0.5 | 0.25 | 403.7905 | 311.2253 | 311.4869 | 0 | 11.89 | 10.29 | 7.76 | 3.2 | 8.059471 | 133 | 145 | 38 | 8 | 8.2 | 8.4 | 10.8 | 6.4 | 6 | 5.4 | 6 | 6.8 | 8 | 58 | 58 | 90 | 90 | 58 | 58 | 58 | 58 | 58 | 58 | 900 | 10.03333 | 13.58333 | 23.61667 | 0 | 379.7 | 379.7 | 0 | 12 | 39.2232 | 33.95506 | 3.948785 | 41.12881 | 24.58107 | -3.565011 | 66.09365 | 68.20261 | 31.79739 | 1.493806 | 4.15 | 2.85 | 1.033333 | 0.2833333 | 4 | 40 | 53138.35 | 3342.673 | 7.484433 | 2.360487 | 581.1688 | 459.8658 | 99.45417 | 15.82 | 0 | 0.897934 | 28.773 | 30760 | 31 | 36.33333 | 56.66667 | 125 | 15 | 195 | 175 | 5 | 3.6 | 1.4 | 1 | 80 | 13.5 | 3.5 | 63.2 | 175 | 0 | 9 | 18 | 15 | 48 | 21 | 555.5875 | 465.3319 | 425.1664 | 431.1439 | 1.41621 | 2.633184 | -309.8621 | 552.4988 | -1043.333 | 0.6486111 | 557.5214 | 0 | 13.21477 | 9.003435 | 22.2182 | 21.76573 | 16.00743 | 29.66412 | 189.3827 | -20 | 453 | 294.5859 | 290 | 306 | 292.1433 | 41 | 311 | 299.1608 | 285 | 316 | 4.150883 | 0.2 | 9.400001 | 2.835344 | 0.1 | 4.2 | 1.026477 | 0 | 6.9 | 0.1264942 | 0 | 0.3 | 894.1533 | 851.5153 | 912.8749 | 5.179929 | 2.641086 | 69.37235 | 63.07384 | 94.18391 | 36.4341 | 875.625 | 1.336306 | 1.005726 | 0.7833881 | 0.7401861 | 133.8408 | 61.11522 | 252.5968 | 371.4777 | 2.5 | 3 | 4.3 | 4.4 | 4.2 | 4.3 | 4 | 3673.576 | 4506.421 | 0
2017-09-21 | 51.18 | 7.39 | 1.29 | 1.3 | 2.52 | 622 | 555.58 | 0.9840278 | 46944.18 | 10.04167 | 856.5825 | 894.9888 | 1734.258 | 303.4711 | 3345.095 | 774 | 598.9646 | 545.0056 | 25786.8 | 250 | 5.927193 | 19.68864 | 881.9135 | 899.9207 | 895.6295 | 891.0492 | 900.5318 | 899.394 | 892.9954 | 898.4761 | 888.8375 | 894.8589 | 7.52 | 5 | 30.07289 | 559.88 | 405.7 | 25.89 | 4.38 | 55.56431 | 41 | 3 | 1.788667 | 1.4 | 0.2 | 16.218 | 79 | 159 | 1208 | 17 | 66 | 5.666667 | 0 | 2 | 2 | 2 | 52 | 51 | 0 | 22 | 46 | 48 | 2.1 | 0.7 | 0.25 | 419.9231 | 310.2352 | 309.1472 | 0 | 11.91 | 10.56 | 8.28 | 1.76 | 7.922663 | 130 | 155 | 40 | 7 | 8.8 | 8 | 10.6 | 6.8 | 6.8 | 6 | 6.4 | 6.2 | 7 | 52 | 52 | 78 | 78 | 52 | 52 | 52 | 52 | 52 | 52 | 900 | 0 | 23.61667 | 23.61667 | 432.1 | 0 | 432.1 | 0 | 13 | 45.48 | 33.53217 | 3.335104 | 40.10656 | 23.83966 | -3.729717 | 63.5516 | 68.35651 | 31.64349 | 0.6787474 | 3.55 | 2.333333 | 0.9333333 | 0.1 | 0 | 39 | 53646.75 | 3401.528 | 7.230063 | 2.2697 | 581.1855 | 454.466 | 99.43921 | 17.273 | 0 | 0.8932154 | 22.05 | 10550 | 32 | 42.33333 | 55.83333 | 121 | 15 | 200 | 175 | 4.1 | 2.8 | 1.1 | 0.2 | 84 | 12 | 4.8 | 62.7 | 176 | 0 | 10 | 18 | 15 | 47 | 19 | 560.4574 | 466.1221 | 426.3537 | 431.449 | 2.353308 | -2.787064 | -293.7978 | 556.2346 | -1025.5 | 0.6659722 | 561.3802 | 0 | 17.84019 | 8.384947 | 26.22514 | 20.10832 | 15.79992 | 25.98084 | 193.5614 | 190 | 200 | 295.6308 | 176 | 308 | 298.1471 | 283 | 311 | 299.2189 | 286 | 311 | 3.591123 | 1.8 | 4.5 | 2.244065 | 0.6 | 2.7 | 0.9203773 | 0.5 | 1.1 | 0.09408334 | 0 | 0.2 | 894.2966 | 838.2534 | 919.2948 | 5.208505 | 3.365436 | 72.76457 | 62.87374 | 64.57751 | 35.59108 | 818.125 | 1.349304 | 0.9672052 | 0.7190955 | 0.7281995 | 68.10396 | 79.30078 | 230.8001 | 367.9861 | 3 | 3.2 | 4.2 | 4.4 | 4.2 | 4.2 | 4 | 3620.17 | 4614.853 | 0
2017-09-22 | 52.61 | 7.8 | 1.25 | 1.29 | 2.14 | 635 | 552.1104 | 1 | 47772.64 | 10.05 | 862.845 | 893.3997 | 1741.801 | 304.809 | 3416.667 | 793 | 607.5203 | 554.9545 | 25786.8 | 250 | 5.231433 | 16.5237 | 885.5501 | 900.2997 | 887.8927 | 889.948 | 897.9502 | 896.3221 | 889.3444 | 899.89 | 891.8803 | 896.4616 | 7.52 | 5 | 30.06771 | 571.32 | 569.3 | 25.89 | 1.58 | 54.996 | 30 | 2 | 1.817198 | 1.6 | 0.1 | 4.995457 | 79 | 157 | 1208 | 18 | 69 | 5.833333 | 0 | 2 | 2 | 2 | 52.33333 | 51.66667 | 0 | 27 | 46 | 48 | 2.2 | 0.9 | 0.25 | 440.011 | 311.3131 | 310.6331 | 0 | 11.94 | 10.98 | 7.31 | 7 | 7.849118 | 117 | 180 | 56 | 5 | 5.4 | 8.4 | 8 | 8.8 | 7.6 | 6.2 | 6 | 4.8 | 5 | 56 | 56 | 84 | 84 | 56 | 56 | 56 | 56 | 56 | 56 | 900 | 0 | 24 | 24 | 505.16 | 0 | 505.16 | 0 | 16 | 39.9504 | 33.46699 | 3.645628 | 41.90805 | 24.92638 | -3.540596 | 66.93946 | 68.05206 | 31.94794 | 0.7210556 | 3.183333 | 2.033333 | 0.8733333 | 0.06666667 | 0 | 40 | 54163.85 | 3430.935 | 7.538417 | 2.390695 | 581.687 | 461.4611 | 99.4567 | 7.715 | 0 | 0.8694652 | 25.785 | 11450 | 33 | 39 | 57 | 122 | 14 | 217 | 170 | 3.7 | 2.2 | 0.94 | 0.1 | 87 | 10.5 | 3.9 | 63.30333 | 175 | 0 | 10 | 18 | 15 | 46 | 19 | 569.0381 | 466.0907 | 426.6215 | 431.8024 | 3.20937 | 2.336058 | -287.1187 | 559.8204 | -994.6667 | 0.6993056 | 565.0741 | 0 | 18.64949 | 8.704024 | 27.35351 | 19.48966 | 15.86477 | 24.64498 | 194.327 | 191 | 198 | 296.1182 | 288 | 309 | 298.3594 | 293 | 303 | 299.1883 | 288 | 310 | 3.183581 | 2.7 | 4 | 2.007713 | 1.8 | 2.3 | 0.8423241 | 0.7 | 1 | 0.07226042 | 0 | 0.2 | 893.5608 | 889.2115 | 898.5696 | 4.69101 | 2.901666 | 6.016858 | 63.09792 | 64.77204 | 35.69484 | 635.78125 | 1.328326 | 0.9382104 | 0.696079 | 0.7272537 | 34.71248 | 115.8504 | 203.9311 | 373.9252 | 3 | 3.2 | 4.2 | 4.4 | 4.2 | 4.3 | 4 | 3689.476 | 4642.328 | 0
2017-09-23 | 52.1 | 7.82 | 1.24 | 1.32 | 2.36 | 639 | 591.7356 | 1 | 47846.67 | 10.03333 | 869.8906 | 894.9003 | 1746.112 | 306.1847 | 3166.667 | 798 | 615.9536 | 562.7448 | 25560.6 | 250 | 5.550845 | 19.86753 | 886.2481 | 901.2326 | 893.4617 | 890.5401 | 898.8639 | 897.6719 | 890.5608 | 900.6234 | 891.9967 | 896.5697 | 7.306 | 5 | 30.23031 | 574.626 | 517.3 | 25.89 | 1.43 | 54.67844 | 49 | 3.5 | 1.829236 | 1.6 | 0.1 | 4.016924 | 78 | 154 | 1209 | 19 | 72 | 5.583333 | 0 | 2 | 2 | 2 | 52.33333 | 51 | 0 | 27 | 42 | 47 | 2.2 | 0.7 | 0.25 | 443.5292 | 312.5762 | 312.4435 | 0 | 12.05 | 11.82 | 8.04 | 1.42 | 7.855933 | 109 | 162 | 44 | 5.2 | 5.4 | 10 | 9.8 | 10.4 | 8 | 6.6 | 6 | 4.6 | 4.4 | 60 | 60 | 90 | 90 | 60 | 60 | 60 | 60 | 60 | 60 | 900 | 0 | 24 | 24 | 383.22 | 0 | 383.22 | 0 | 11 | 31.5156 | 33.40332 | 3.811175 | 43.93032 | 26.5321 | -2.938127 | 71.33547 | 66.92532 | 33.07468 | 0.7999738 | 3.366667 | 1.966667 | 0.8333333 | 0.06666667 | 0 | 40 | 53973.3 | 3420.015 | 6.921172 | 2.547695 | 582.5496 | 496.9991 | 99.35598 | 14.835 | 0 | 0.9260338 | 22.05 | 11100 | 34 | 40.33333 | 57 | 121 | 15 | 201 | 169 | 3.7 | 2.1 | 0.9 | 0.1 | 91 | 11.83333 | 4.4 | 63.15 | 175 | 0 | 10 | 18 | 14 | 44 | 21 | 576.2206 | 465.6238 | 426.5221 | 431.0656 | 2.850186 | -0.2080839 | -296.4922 | 563.2681 | -959.8333 | 0.7326389 | 568.6112 | 0 | 17.66547 | 9.54347 | 27.20894 | 18.97222 | 16.34463 | 25.70847 | 193.8564 | 180 | 210 | 296.2391 | 285 | 308 | 298.2864 | 288 | 305 | 299.1785 | 268 | 322 | 3.47063 | 2.8 | 4.7 | 1.950428 | 1.7 | 2.3 | 0.8341667 | 0.6 | 1 | 0.06458565 | 0 | 0.2 | 894.8324 | 889.8898 | 899.2269 | 4.936193 | 3.242866 | 6.812024 | 62.72623 | 65.0444 | 35.81156 | 594.296875 | 1.348939 | 0.9213005 | 0.6888434 | 0.7264785 | 52.67069 | 131.4164 | 193.7023 | 373.422 | 3.1 | 3.2 | 4.2 | 4.3 | 4.2 | 4.3 | 3.9 | 3710.267 | 4708.603 | 0
2017-09-24 | 52.35 | 7.72 | 1.25 | 1.4 | 1.82 | 637 | 536.0524 | 1 | 47719.9 | 10.01667 | 872.309 | 894.7062 | 1777.095 | 306.7955 | 2583.333 | 814 | 613.5635 | 561.9285 | 25032.8 | 250 | 5.23359 | 15.42379 | 885.8113 | 897.9692 | 899.6498 | 889.4833 | 898.0614 | 897.8622 | 889.0241 | 899.7882 | 888.9817 | 893.9986 | 10.323 | 5 | 30.26644 | 575.883 | 581.6 | 25.89 | 1.31 | 54.40059 | 97 | 6 | 2.287163 | 1.4 | 0.1 | 3.971584 | 79 | 155 | 1209 | 20 | 75 | 6.25 | 0 | 2 | 2 | 2 | 52 | 50.66667 | 0 | 26 | 42 | 46 | 2.1 | 0.8 | 0.25 | 433.9208 | 312.9903 | 313.3201 | 0 | 12.06 | 11.65 | 6.88 | 1.6 | 7.884011 | 125 | 140 | 35 | 7 | 8.6 | 11 | 8 | 6.4 | 6.4 | 5.8 | 5.6 | 5.8 | 6.6 | 58 | 58 | 87 | 87 | 58 | 58 | 58 | 58 | 58 | 58 | 700 | 0 | 24 | 24 | 0 | 0 | 0 | 0 | 0 | 46.0524 | 33.12722 | 3.313641 | 42.83514 | 24.74355 | -3.629227 | 67.26311 | 68.60936 | 31.39064 | 0.7475224485 | 3.466667 | 1.866667 | 0.75 | 0.01666667 | 0 | 30 | 53551.99 | 3414.603 | 6.037292 | 2.402254 | 582.8395 | 456.9483 | 99.31119 | 14.193 | 0 | 0.8415265 | 7.857 | 0 | 34 | 42 | 57.33333 | 130 | 15 | 197 | 169 | 3.9 | 2 | 0.8 | 0.1 | 94 | 10.5 | 6.3 | 62.73333 | 175 | 0 | 10 | 18 | 14 | 43 | 20 | 566.6262 | 464.1627 | 425.3548 | 429.1887 | 1.815339 | 1.847658 | -301.5952 | 566.3446 | -927 | 0.7659722 | 571.8955 | 5 | 16.94387 | 8.872987 | 25.81686 | 18.47254 | 16.24087 | 24.73577 | 193.9058 | 190 | 198 | 296.4864 | 292 | 303 | 298.3717 | 293 | 302 | 299.0253 | 289 | 308 | 3.416919 | 2.6 | 4.2 | 1.884963 | 1.7 | 2.7 | 0.7610405 | 0.6 | 0.9 | 0.03415741 | 0 | 0.2 | 894.21 | 884.547 | 901.0087 | 4.797509 | 3.000372 | 7.567334 | 61.98879 | 63.9031 | 34.8648 | 869.765625 | 1.34848 | 0.911271 | 0.6808049 | 0.7222142 | 58.61697 | 143.7599 | 191.3798 | 370.5534 | 3.1 | 3.3 | 4.1 | 4.3 | 4.2 | 4.3 | 3.8 | 3587.964 | 4523.152 | 0
2017-09-25 | 53.5 | 7.21 | 1.18 | 1.27 | 2.1 | 629 | 545.2584 | 0.9965278 | 47461.75 | 9.933333 | 888.948 | 894.2825 | 1780.728 | 307.861 | 2550.523 | 802 | 622.3619 | 570.7659 | 26465.4 | 250 | 5.731039 | 19.11167 | 887.5528 | 899.4742 | 896.9261 | 886.8174 | 898.9822 | 897.8512 | 886.5525 | 900.1035 | 889.9766 | 894.5916 | 12.904 | 5 | 30.11822 | 571.424 | 617.1 | 24.71404 | 1.9 | 54.04337 | 137 | 9 | 2.243424 | 1.7 | 0.4 | 4.360078 | 66 | 152 | 1209 | 21 | 78 | 6.25 | 0 | 2 | 2 | 2 | 52.66667 | 52.33333 | 0 | 23 | 46 | 49 | 2.2 | 0.5 | 0.25 | 439.8522 | 314.2944 | 314.3919 | 0 | 11.21 | 10.84 | 6.49 | 1.33 | 7.990599 | 115 | 154 | 37 | 5.2 | 5.4 | 8.6 | 8 | 8.8 | 7.8 | 6.2 | 6 | 6 | 5 | 58 | 58 | 87 | 87 | 58 | 58 | 58 | 58 | 58 | 58 | 700 | 0.75 | 23.16667 | 23.91667 | 0 | 739.46 | 739.46 | 0 | 23 | 38.7984 | 33.18021 | 3.349906 | 43.99352 | 27.10824 | -2.907757 | 71.54391 | 66.17394 | 33.82606 | 0.755806 | 3.233333 | 1.966667 | 0.7833333 | 0.05 | 0 | 40 | 53552.88 | 3395.859 | 6.188058 | 2.55514 | 584.3135 | 513.2574 | 99.24698 | 8.65 | 0 | 0.8668655 | 22.797 | 23590 | 36 | 40.66667 | 57.33333 | 125 | 14 | 207 | 170 | 3.8 | 2.2 | 0.9 | 0.1 | 97 | 14 | 4.9 | 62.43333 | 175 | 0 | 10 | 16 | 14 | 44 | 24 | 564.7478 | 465.6335 | 426.3592 | 429.1163 | 1.959138 | -3.335373 | -302.1409 | 568.9334 | -902.1667 | 0.7958333 | 574.7796 | 5 | 18.94798 | 8.694207 | 27.64219 | 19.31532 | 16.47433 | 26.03271 | 194.1274 | 187 | 205 | 296.2789 | 292 | 312 | 298.4583 | 294 | 309 | 299.3771 | 289 | 311 | 3.296791 | 2.7 | 3.8 | 1.985583 | 1.7 | 2.2 | 0.769956 | 0.6 | 1 | 0.07354573 | 0 | 0.2 | 893.8955 | 864.309 | 909.2122 | 5.229141 | 3.525037 | 15.31548 | 61.82161 | 64.09765 | 34.87777 | 1082.890625 | 1.332864 | 0.9114724 | 0.6792973 | 0.7302677 | 44.61533 | 148.208 | 186.3126 | 373.437 | 3.1 | 3.2 | 4.1 | 4.2 | 4.2 | 4.3 | 4.4 | 3522.328 | 4553.694 | 0
2017-09-26 | 54.38 | 7.03 | 1.19 | 1.35 | 1.98 | 634 | 575.1772 | 1 | 47738.12 | 10.08333 | 879.2629 | 894.2576 | 1771.886 | 306.8513 | 3125 | 799 | 615.7625 | 563.9071 | 25711.4 | 250 | 5.275577 | 17.46531 | 885.1489 | 900.8547 | 894.1725 | 887.9827 | 899.8833 | 898.1885 | 889.5663 | 898.2636 | 891.4248 | 896.0331 | 12.904 | 5 | 30.26595 | 575.824 | 541.5 | 22.21 | 1.24 | 53.72585 | 73 | 6 | 1.722202 | 1.6 | 0.3 | 4.343619 | 58 | 151 | 1209 | 22 | 81 | 6 | 0 | 2 | 2 | 2 | 52 | 51 | 0 | 27 | 46 | 46 | 2.2 | 0.8 | 0.25 | 445.7139 | 313.0618 | 313.2371 | 0 | 11.32 | 11.03 | 6.95 | 0.91 | 7.990721 | 112 | 183 | 26 | 6.5 | 8.5 | 6.5 | 8.9 | 6.3 | 6.5 | 4.8 | 6 | 6.2 | 6.2 | 56 | 56 | 84 | 84 | 56 | 56 | 56 | 56 | 56 | 56 | 900 | 0 | 24 | 24 | 458.67 | 0 | 458.67 | 0 | 15 | 43.5072 | 33.80586 | 3.782453 | 45.31691 | 27.32551 | -3.018645 | 73.40622 | 66.88719 | 33.11281 | 0.6899492 | 3.733333 | 2.016667 | 0.7333333 | 0.06666667 | 0 | 35 | 53781.82 | 3391.945 | 6.653648 | 2.621651 | 583.0879 | 520.933 | 99.29466 | 12.642 | 0 | 0.9072196 | 33.255 | 23100 | 38 | 39.33333 | 55.66667 | 120 | 16 | 200 | 170 | 4.1 | 2.1 | 0.8 | 0.1 | 100 | 14 | 3.3 | 62.93333 | 175 | 0 | 10 | 17 | 15 | 45 | 21 | 578.71 | 464.9452 | 425.2561 | 430.0059 | 2.777832 | 0.5275293 | -292.8382 | 571.4396 | -872.3333 | 0.8291667 | 577.5576 | 5 | 17.23755 | 8.511788 | 25.74933 | 18.68334 | 16.24087 | 23.51665 | 193.4375 | 179 | 207 | 296.397 | 291 | 314 | 298.4666 | 286 | 317 | 299.2771 | 281 | 315 | 3.749623 | 3.2 | 4.8 | 2.033489 | 1.8 | 2.3 | 0.7436596 | 0.5 | 0.9 | 0.06299652 | 0 | 0.2 | 894.1943 | 889.9178 | 897.5425 | 4.694793 | 3.882599 | 5.62674 | 62.73792 | 64.40891 | 35.82454 | 746.25 | 1.355828 | 0.9107424 | 0.6784071 | 0.7310381 | 60.2786 | 147.9945 | 185.5607 | 373.0134 | 3 | 3.2 | 4 | 4.2 | 4.2 | 4.2 | 4.5 | 3300.96 | 4470.427 | 0
2017-09-27 | 53.89 | 7.06 | 1.2 | 1.32 | 2.22 | 634 | 568.676 | 1 | 47793.51 | 10.05833 | 887.0044 | 895.5429 | 1788.715 | 307.4274 | 2625 | 824 | 623.5658 | 568.9354 | 25560.6 | 250 | 5.138633 | 14.35534 | 887.0229 | 900.1078 | 897.1891 | 889.4816 | 900.7561 | 899.4946 | 890.0371 | 900.2544 | 890.1835 | 894.5368 | 12.903 | 10 | 30.2666 | 580.823 | 492.1 | 22.21 | -3.57 | 53.85625 | 60 | 3 | 1.776049 | 1.6 | 0.2 | 15.06277 | 53 | 150 | 1209 | 23 | 84 | 5.666667 | 0 | 2 | 2 | 2 | 52.33333 | 50.66667 | 14.72 | 26 | 44 | 45 | 2.2 | 0.5 | 0.25 | 434.4232 | 313.767 | 313.8527 | 0 | 11.45 | 10.73 | 8.29 | 4.77 | 7.912215 | 117 | 180 | 56 | 7 | 8.6 | 11 | 8 | 6.4 | 6.6 | 5.8 | 5.6 | 5.8 | 6.6 | 60 | 60 | 90 | 90 | 60 | 60 | 60 | 60 | 60 | 60 | 900 | 0 | 24 | 24 | 0 | 525.6 | 525.6 | 0 | 16 | 44.076 | 33.48482 | 3.386767 | 45.31106 | 27.05544 | -3.040608 | 72.71266 | 66.97297 | 33.02703 | 0.5980845 | 3.933333 | 1.966667 | 0.75 | 0.05 | 0 | 35 | 53691.41 | 3396.696 | 7.329035 | 2.596881 | 584.2452 | 518.4416 | 99.3699 | 8.732 | 0 | 0.8969653 | 36.243 | 11720 | 39 | 38.66667 | 56.66667 | 120 | 15 | 200 | 170 | 4.6 | 2 | 0.8 | 0.1 | 102 | 14 | 2.5 | 61.7 | 175 | 0 | 10 | 15 | 15 | 42 | 21 | 577.1991 | 465.0139 | 425.5498 | 430.6536 | 2.668358 | 2.124006 | -293.8094 | 573.7599 | -842.5 | 0.8625 | 580.1295 | 5 | 19.32402 | 7.279468 | 26.60349 | 19.64913 | 16.03335 | 26.08457 | 193.1319 | 179 | 209 | 296.4425 | 288 | 313 | 298.5435 | 285 | 320 | 299.4879 | 248 | 324 | 3.933566 | 3.3 | 4.7 | 1.972261 | 1.7 | 2.6 | 0.7370743 | 0.6 | 1 | 0.06103861 | 0 | 0.2 | 894.9385 | 891.5585 | 899.9177 | 4.739031 | 3.634808 | 8.209839 | 62.08508 | 63.64372 | 35.59108 | 771.171875 | 1.373515 | 0.898839 | 0.6743977 | 0.7331748 | 77.44412 | 156.415 | 181.7969 | 372.6596 | 3 | 3.2 | 4 | 4.1 | 4.2 | 4.2 | 4.7 | 3454.246 | 4628.029 | 0
2017-09-28 | 54.22 | 7.11 | 1.1 | 1.45 | 2.14 | 630 | 560.452 | 1 | 47714.58 | 10.20833 | 875.1873 | 895.6117 | 1794.853 | 305.9451 | 2750 | 796 | 612.4511 | 556.2359 | 25711.4 | 250 | 4.738064 | 16.45358 | 887.2356 | 899.374 | 895.9901 | 891.4239 | 900.0048 | 898.3208 | 891.4768 | 901.0677 | 889.5183 | 894.5597 | 18.076 | 8 | 30.2666 | 580.476 |  | 22.21 | -3.83 | 53.09086 | 56 | 7 | 2.082097 | 1.5 | 0.1 | 3.893326 | 48 | 146 | 1209 | 24 | 87 | 5.833333 | 0 | 2 | 2 | 2 | 53 | 50.66667 | 0 | 22 | 45 | 46 | 2.2 | 0.9 | 0.25 | 425.0735 | 312.279 | 312.4169 | 0 | 11.02 | 10.59 | 6.75 | 0.87 | 7.876642 | 132 | 122 | 72 | 5.8 | 6.2 | 9.8 | 9.6 | 7.2 | 5.4 | 5.6 | 6.6 | 5.4 | 6.6 | 58 | 58 | 87 | 87 | 58 | 58 | 58 | 58 | 58 | 58 | 900 | 0 | 24 | 24 | 0 | 799.48 | 799.48 | 4 | 19 | 39.972 | 33.02443 | 3.24393 | 43.8821 | 25.13556 | -3.133491 | 69.1281 | 68.17203 | 31.82797 | 0.4401879 | 3.833333 | 1.916667 | 0.7 | 0.03333333 | 0 | 33 | 53472.92 | 3404.171 | 7.791649 | 2.468861 | 583.1307 | 472.2563 | 99.46435 | 11.247 | 0 | 0.8896063 | 35.496 | 10500 | 40 | 41.33333 | 56 | 110 | 16 | 198 | 169 | 4.1 | 2.1 | 0.8 | 0.1 | 105 | 12.5 | 2.6 | 62.43333 | 175 | 0 | 10 | 17 | 15 | 40 | 19 | 567.1322 | 463.3471 | 424.14 | 427.9228 | 2.851855 | -2.676099 | -297.7806 | 575.7711 | -816.6667 | 0.8958333 | 582.5594 | 7.5 | 21.37732 | 6.157888 | 27.5352 | 18.23547 | 14.29547 | 23.08867 | 193.46 | 177 | 209 | 296.6224 | 282 | 314 | 298.5189 | 283 | 317 | 299.1765 | 242 | 324 | 3.718122 | 2.9 | 4.4 | 1.857146 | 1.5 | 2.2 | 0.6964132 | 0.5 | 0.9 | 0.03890625 | 0 | 0.2 | 894.9047 | 891.355 | 898.4153 | 4.361773 | 3.142303 | 6.725641 | 62.2988 | 64.17547 | 34.46276 | 709.765625 | 1.377361 | 0.8792203 | 0.6683315 | 0.7276065 | 89.07742 | 166.305 | 180.1972 | 369.0002 | 3 | 3.2 | 4.1 | 4.2 | 4.2 | 4.3 | 0 |  | #VALUE! | 0
2017-09-29 | 53.7 | 7.53 | 1.09 | 1.26 | 2.04 | 629 | 559.0416 | 1 | 47737.84 | 10.04167 | 878.5041 | 894.89 | 1794.037 | 305.9846 | 2916.667 | 798 | 611.8714 | 557.1661 | 25786.8 | 250 | 5.199461 | 16.05742 | 886.9408 | 898.0448 | 895.641 | 889.7021 | 899.4885 | 898.7499 | 889.4349 | 901.1182 | 888.2502 | 893.3307 | 18.076 | 10 | 30.26774 | 581.596 | 538 | 22.21 | -3.6 | 52.77338 | 88 | 5 | 1.955116 | 1.6 | 0.1 | 4.517836 | 84 | 147 | 1209 | 25 | 90 | 5.333333 | 0 | 2 | 2 | 2 | 53 | 51 | 0 | 26 | 45 | 46 | 2.1 | 0.7 | 0.25 | 432.7486 | 312.5142 | 312.206 | 0 | 11.41 | 10.93 | 7.07 | 25.97 | 7.877603 | 85 | 167 | 21 | 5 | 5 | 10.2 | 8.8 | 9.4 | 8 | 7 | 6.6 | 5 | 5 | 56 | 56 | 84 | 84 | 56 | 56 | 56 | 56 | 56 | 56 | 900 | 0 | 24 | 24 | 331.89 | 267 | 598.89 | 3 | 12 | 35.1516 | 32.56317 | 2.747611 | 42.96126 | 24.86121 | -3.491206 | 67.07888 | 68.14197 | 31.85803 | 0.3476481 | 3.25 | 1.666667 | 0.6166667 | 0.03333333 | 0 | 43 | 53510.2 | 3422.637 | 8.64981 | 2.395674 | 584.9514 | 477.5848 | 99.51916 | 10.32 | 0 | 0.8887784 | 35.496 | 10320 | 41 | 39.66667 | 55.66667 | 125 | 14 | 200 | 168 | 3.8 | 1.8 | 0.7 | 0.1 | 108 | 10.08333 | 2.6 | 62.36667 | 175 | 0 | 12 | 15 | 16 | 41 | 17 | 569.5884 | 465.1196 | 426.7466 | 429.8513 | 2.961898 | 0.9049023 | -292.4982 | 577.609 | -791.8333 | 0.9291667 | 584.787 | 7.5 | 24.14482 | 6.330177 | 30.47499 | 17.81964 | 14.29547 | 23.29618 | 194.2278 | 171 | 208 | 296.8594 | 278 | 312 | 298.6076 | 285 | 320 | 299.4643 | 259 | 335 | 3.236637 | 2.4 | 4.3 | 1.72075 | 1.4 | 2.1 | 0.6168669 | 0.5 | 0.8 | 0.04495139 | 0 | 0.2 | 894.057 | 888.8831 | 899.8617 | 4.827448 | 3.278162 | 7.395947 | 62.20661 | 64.26624 | 34.70918 | 756.875 | 1.378542 | 0.8514687 | 0.6637503 | 0.727077 | 94.12461 | 195.7065 | 187.3523 | 366.6598 | 3.1 | 3.2 | 4.1 | 4.2 | 4.2 | 4.2 | 3.2 | 3952.42713 | 4865.112 | 0
2017-09-30 | 53.49 | 8.01 | 1.15 | 1.21 | 2.02 | 637 | 506.652 | 0.9944444 | 47673.67 | 10.13333 | 872.6463 | 895.2712 | 1791.749 | 306.0424 | 2807.263 | 794 | 608.2665 | 554.027 | 25560.6 | 250 | 4.911024 | 16.12614 | 886.9213 | 896.6132 | 895.8588 | 891.0889 | 899.125 | 899.1586 | 891.9648 | 901.439 | 887.5184 | 893.4607 | 0 | 10 | 29.65163 | 570.56 |  | 28.66628 | -11.06 | 52.9435 | 49 | 4 | 1.766081 | 1.6 | 0.2 | 4.066611 | 80 | 144 | 1209 | 26 | 93 | 6 | 0 | 2 | 2 | 2 | 53 | 51 | 0 | 26 | 44 | 46 | 2.2 | 0.7 | 0.25 | 425.2781 | 312.2507 | 312.6119 | 0 | 11.28 | 10.2 | 7.22 | 0.93 | 7.85834 | 94 | 159 | 24 | 8 | 8.4 | 8 | 11 | 6.6 | 6 | 5.6 | 6.2 | 6 | 8 | 60 | 60 | 90 | 90 | 60 | 60 | 60 | 60 | 60 | 60 | 900 | 0 | 23.86667 | 23.86667 | 0 | 214.87 | 214.87 | 0 | 6 | 0.3 | 32.84895 | 2.945432 | 43.32374 | 24.86128 | -3.6874 | 67.44305 | 68.6048 | 31.3952 | 0.3171444 | 2.833333 | 1.983333 | 0.7 | 0.08333333 | 0 | 39 | 53305.8 | 3400.419 | 9.155909 | 2.40868 | 582.9244 | 468.7115 | 99.55807 | 11.952 | 0 | 0.7953721 | 23.544 | 0 | 41 | 39.33333 | 56 | 120 | 15 | 196 | 165 | 3 | 2.4 | 0.8 | 0.1 | 111 | 14 | 4.2 | 62.53333 | 174 | 0 | 11 | 17 | 16 | 41 | 19 | 563.3646 | 463.9067 | 424.314 | 430.3736 | 2.706572 | -5.635997 | -301.7204 | 579.6986 | -759 | 0.9569444 | 586.6384 | 7.5 | 21.73021 | 5.787483 | 27.5177 | 17.74703 | 15.38489 | 21.64907 | 194.8 | 180 | 211 | 296.2909 | 284 | 311 | 298.6225 | 284 | 316 | 299.4592 | 283 | 331 | 2.862343 | 2.3 | 3.4 | 1.975293 | 1.6 | 2.6 | 0.6643727 | 0.5 | 0.8 | 0.08692708 | 0 | 0.2 | 894.2793 | 883.2082 | 905.1292 | 4.634114 | 3.276923 | 9.87453 | 62.3139 | 64.92769 | 33.99586 | 741.5625 | 1.348696 | 0.867719 | 0.668654 | 0.7304502 | 77.24689 | 175.0799 | 182.6471 | 369.2446 | 3 | 3.1 | 4.1 | 4.1 | 4.2 | 4.3 | 0 | 4022.14 | 4743.396 | 2
2017-10-01 | 53.74 | 7.99 | 1.13 | 1.22 | 2.06 | 621 | 571.468 | 1 | 47409.76 | 10.11667 | 874.8025 | 895.5347 | 1786.545 | 306.2387 | 2541.667 | 768 | 616.1403 | 558.2817 | 25862.2 | 250 | 4.837493 | 15.26157 | 887.4934 | 896.8959 | 897.8827 | 890.9197 | 899.1452 | 897.9997 | 892.9503 | 900.991 | 887.6173 | 893.3109 | 18.076 | 0 | 29.44824 | 564.556 | 586 | 32.12 | -3.82 | 52.37545 | 64 | 5 | 1.777172 | 1.5 | 0.1 | 2.019486 | 73 | 142 | 1209 | 1 | 3 | 6.5 | 0 | 2 | 2 | 2 | 50.66667 | 51 | 0 | 25 | 44 | 48 | 2.1 | 0.8 | 0.25 | 426.2923 | 312.675 | 312.3931 | 0 | 11.26 | 11.05 | 6.83 | 1.06 | 7.85914 | 137 | 163 | 175 | 5.6 | 5.8 | 10 | 7.2 | 8.4 | 6.6 | 5.2 | 4.6 | 5.2 | 4.2 | 58 | 58 | 87 | 87 | 58 | 58 | 58 | 58 | 58 | 58 | 900 | 0 | 24 | 24 | 0 | 0 | 0 | 0 | 0 | 30.468 | 32.53406 | 2.804925 | 43.32172 | 24.63226 | -3.520321 | 67.23858 | 68.60145 | 31.39855 | 0.3153623 | 2.75 | 1.75 | 0.5833333 | 0.08333333 | 0 | 51 | 53331.89 | 3414.528 | 7.923779 | 2.401378 | 583.6955 | 468.284 | 99.47889 | 13.446 | 0 | 0.9202383 | 10.098 | 0 |  | 41 | 54.66667 | 120 | 16 | 200 | 169 | 3 | 1.8 | 0.6 | 0.1 | 112 | 11.16667 | 6 | 62.4 | 175 | 0 | 11 | 17 | 16 | 40 | 17 | 565.0752 | 464.1564 | 425.0951 | 430.254 | 2.071463 | 0.4585994 | -296.5401 | 621 | 16.16129 | 0.03225806 | 639.076 | 22.5 | 22.43737 | 6.320533 | 28.75791 | 17.26104 | 15.22926 | 20.67637 | 194.8239 | 180 | 208 | 296.8593 | 278 | 314 | 298.6105 | 282 | 319 | 298.2624 | 217 | 334 | 2.795328 | 2.2 | 3.4 | 1.750221 | 1.4 | 2.1 | 0.6214301 | 0.4 | 0.8 | 0.0839917 | 0 | 0.2 | 894.5692 | 888.296 | 899.4733 | 4.451177 | 3.283691 | 10.49184 | 61.78955 | 63.94201 | 33.95696 | 691.71875 | 1.356369 | 0.8483703 | 0.6667409 | 0.7307133 | 81.10697 | 212.7182 | 183.669 | 369.4684 | 3.1 | 3.1 | 4.1 | 4.2 | 4.2 | 4.2 | 3.1 | 4000.125 | 4742.199 | 0
2017-10-02 | 51.73 | 9.02 | 0.95 | 0.97 | 2.08 | 623 | 555.8312 | 0.9993056 | 47604.86 | 10.2 | 883.5639 | 895.2 | 1811.11 | 306.6654 | 2251.564 | 791 | 628.3724 | 561.9139 | 25485.2 | 250 | 6.767738 | 23.12034 | 885.6457 | 893.5546 | 901.761 | 889.4344 | 899.0729 | 899.7358 | 892.8052 | 899.5902 | 882.1301 | 886.9557 | 18.076 | 0 | 29.48746 | 566.316 | 468.1 | 32.12 | -6 | 52.05801 | 36 | 2 | 2.0667 | 1.7 | 0.1 | 2.216373 | 66 | 142 | 1209 | 2 | 5 | 6.333333 | 0 | 2 | 2 | 2 | 52.66667 | 51 | 0 | 26 | 44 | 45 | 2.2 | 0.6 | 0.25 | 427.2734 | 312.9267 | 313.168 | 0 | 11.25 | 10.11 | 7.84 | 0.98 | 7.919921 | 91 | 164 | 28 | [10 empty] | 56 | 56 | 84 | 84 | 56 | 56 | 56 | 56 | 56 | 56 | 900 | 0 | 23.98333 | 23.98333 | 0 | 587.47 | 587.47 | 0 | 19 | 36.3612 | 32.51765 | 2.970506 | 45.03881 | 26.47594 | -2.993671 | 71.49159 | 67.1538 | 32.8462 | 0.3273854 | 2.8 | 1.883333 | 0.6166667 | 0.08333333 | 0 | 36 | 53413.48 | 3406.32 | 7.178421 | 2.553271 | 584.4703 | 498.2758 | 99.38015 | 11.11 | 0 | 0.8921849 | 10.098 | 11110 | 1 | 37.33333 | 53.66667 | 122 | 17 | 200 | 165 | 3.1 | 2 | 0.7 | 0.1 | 6 | 11.7 | 5.7 | 61.83333 | 176 | 0 | 11 | 17 | 16 | 42 | 21 | 573.412 | 464.3675 | 426.0521 | 429.107 | 1.871918 | 7.239336 | -290.5736 | 622.216 | 34.32258 | 0.06382168 | 640.2983 | 22.5 | 23.93745 | 7.21962 | 31.15707 | 18.12784 | 14.04905 | 23.72417 | #VALUE! | 186 | 205 | #VALUE! | 284 | 306 | #VALUE! | 286 | 308 | #VALUE! | 214 | 336 | #VALUE! | 2.4 | 3.7 | #VALUE! | 1.7 | 2.1 | #VALUE! | 0.5 | 0.8 | #VALUE! | 0 | 0.2 | 893.0257 | 884.7255 | 899.9789 | 6.178491 | 4.468988 | 7.921399 | 61.48695 | 63.28058 | 35.05936 | 677.96875 | #VALUE! | #VALUE! | #VALUE! | #VALUE! | #VALUE! | #VALUE! | #VALUE! | #VALUE! | 3.1 | 3.1 | 4.1 | 4.2 | 4.2 | 4.3 | 3.3 | 3855.808 | 4635.594 | 0
2017-10-03 | 51.97 | 8.95 | 0.99 | 1.05 | 2.14 | 589 | 528.8584 | 1 | 45150.38 | 10.09167 | 862.41 | 894.472 | 1823.056 | 301.6049 | 1291.667 | 783 | 604.1973 | 543.0656 | 25485.2 | 250 | 7.086012 | 29.45938 | 887.4604 | 890.9396 | 900.0229 | 892.2572 | 897.3868 | 895.2414 | 890.179 | 902.2882 | 879.6449 | 886.484 | 15.099 | 5 | 27.91357 | 538.419 | 530.2 | 20.76217 | -6.78 | 51.74058 | 45 | 3 | 1.73075 | 1.7 | 0.1 | 16.218 | 59 | 140 | 1209 | 3 | 8 | 5.333333 | 0 | 2 | 2 | 2 | 52.66667 | 50.66667 | 0 | 25 | 46 | 55 | 2.2 | 0.8 | 0.25 | 410.6691 | 308.2486 | 307.5861 | 0 | 10.77 | 10.52 | 7.76 | 1.82 | 7.885099 | 100 | 155 | 34 | 4.8 | 5.5 | 10 | 8.9 | 9.2 | 7 | 6.6 | 6.6 | 4.9 | 5.2 | 60 | 60 | 90 | 90 | 60 | 60 | 60 | 60 | 60 | 60 | 900 | 0 | 24 | 24 | 346.11 | 356.58 | 702.69 | 4 | 14 | 47.1684 | 31.31201 | 2.372808 | 37.89735 | 19.25 | -4.077984 | 55.44218 | 72.63453 | 27.36547 | 0.3869883 | 2.566667 | 1.733333 | 0.55 | 0.06666667 | 0 | 50 | 52539.85 | 3410.779 | 7.788205 | 1.980078 | 579.4495 | 349.3469 | 99.60364 | 11.92 | 0 | 0.897892 | 10.098 | 11920 | 2 | 37.33333 | 53.66667 | 135 | 15 | 196 | 170 | 2.8 | 2 | 0.6 | 0.1 | 9 | 12.5 | 6.5 | 60.7 | 174 | 0 | 13 | 18 | 18 | 34 | 11 | 528.7838 | 461.1992 | 421.6411 | 426.7517 | 0.3749586 | 7.976034 | -291.1809 | 611.1415 | 18.48387 | 0.09607975 | 628.2291 | 17.5 | 24.07487 | 3.620154 | 27.69502 | 17.30278 | 14.55485 | 22.946 | #VALUE! | 0 | 204 | #VALUE! | 0 | 309 | #VALUE! | 0 | 309 | #VALUE! | 0 | 400 | #VALUE! | 0 | 3 | #VALUE! | 0 | 20.7 | #VALUE! | 0 | 30.7 | #VALUE! | 0 | 40.7 | 892.2184 | 878.7369 | 899.7953 | 5.790938 | 4.033209 | 8.117926 | 60.19664 | 63.527 | 32.97129 | 580.15625 | #VALUE! | #VALUE! | #VALUE! | #VALUE! | #VALUE! | #VALUE! | #VALUE! | #VALUE! | 3.1 | 3.1 | 4.1 | 4.2 | 4.2 | 4.3 | 3.8 | 3702.929 | 4608.422 | 0
2017-10-04 | 52.16 | 9.23 | 0.97 | 0.92 | 2.12 | 581 | 500.8208 | 1 | 44583.38 | 10.03333 | 845.6048 | 893.9037 | 1821.942 | 298.5343 | 1333.333 | 820 | 598.4989 | 543.1442 | 26465.4 | 250 | 7.386544 | 27.02348 | 884.5761 | 889.9399 | 901.4736 | 894.3521 | 896.6334 | 893.2873 | 889.923 | 901.0443 | 877.8057 | 884.8995 | 15.099 | 8 | 27.67285 | 534.379 | 560 | 17.64 | -6.59 | 51.42317 | 115 | 6 | 1.946265 | 1.7 | 0.1 | 16.218 | 63 | 137 | 1209 | 4 | 11 | 6.5 | 0 | 2 | 2 | 2 | 53 | 51 | 0 | 25 | 44 | 45 | 2.2 | 0.8 | 0.25 | 379.2283 | 304.9139 | 304.0163 | 0 | 10.56 | 10.4 | 6.92 | 1.05 | 7.876324 | 93 | 158 | 32 | 7.2 | 7.8 | 9.6 | 10 | 8.2 | 8.6 | 6 | 5.2 | 5.8 | 5.6 | 58 | 58 | 87 | 87 | 58 | 58 | 58 | 58 | 58 | 58 | 900 | 0 | 24 | 24 | 0 | 718.94 | 718.94 | 4 | 15 | 42.8808 | 31.51256 | 2.168398 | 35.35831 | 17.37403 | -4.538913 | 50.36183 | 74.5142 | 25.4858 | 0.4710861 | 2.516667 | 1.75 | 0.6 | 0.1 | 0 | 55 | 52581.68 | 3442.994 | 8.874942 | 1.798637 | 578.0802 | 320.9864 | 99.68632 | 22.06 | 0 | 0.8619979 | 10.098 | 22060 | 2 | 37 | 52.33333 | 120 | 15 | 200 | 165 | 2.6 | 1.9 | 0.6 | 0.1 | 13 | 14 | 6.2 | 61.9 | 174 | 0 | 12 | 18 | 18 | 37 | 9 | 514.3181 | 461.3155 | 420.7369 | 427.8467 | -0.1242518 | 1.80911 | -300.2025 | 603.6048 | -5.354839 | 0.1283378 | 620.1952 | 15 | 22.1308 | 3.011362 | 25.14216 | 16.64372 | 14.77533 | 19.1071 | 195.325 | 189 | 202 | 296.6885 | 292 | 301 | 298.7216 | 293 | 303 | 298.9853 | 279 | 312 | 2.553267 | 2.2 | 3.2 | 1.763295 | 1.6 | 2.1 | 0.6065834 | 0.5 | 0.8 | 0.08582986 | 0 | 0.2 | 891.38 | 880.9751 | 900.559 | 6.050714 | 4.37992 | 8.118322 | 60.30879 | 62.9304 | 32.85456 | 408.203125 | 1.368937 | 0.8449559 | 0.6664777 | 0.7284962 | 143.4355 | 253.347 | 175.2023 | 373.8141 | 3.1 | 3.1 | 4.1 | 4.4 | 4.2 | 4.3 | 4.5 | 3496.237 | 4635.494 | 0
2017-10-05 | 52.65 | 9.17 | 0.98 | 0.96 | 2.2 | 584 | 522.8032 | 1 | 44484.61 | 10.08333 | 849.7938 | 892.9731 | 1806.768 | 299.0052 | 1250 | 769 | 596.3999 | 541.3726 | 24655.8 | 250 | 6.643784 | 23.70432 | 885.8831 | 890.8459 | 902.3615 | 890.1125 | 895.6341 | 891.2528 | 886.058 | 901.6369 | 880.9624 | 888.7613 | 15.099 | 4 | 27.64795 | 533.019 | 558.9 | 17.64 | -6.46 | 46.97496 | 76 | 4 | 1.828475 | 1.6 | 0.1 | 3.30484 | 46 | 136 | 1209 | 5 | 14 | 6.083333 | 0 | 2 | 2 | 2 | 53 | 51 | 0 | 25 | 44 | 46 | 2.2 | 0.7 | 0.25 | 403.8471 | 306.0389 | 304.5631 | 0 | 10.99 | 10.84 | 6.77 | 2.7 | 7.890987 | 95 | 151 | 28 | 4.8 | 5.6 | 10.4 | 9.2 | 10 | 8 | 6.8 | 6.7 | 5.2 | 5.1 | 56 | 56 | 84 | 84 | 56 | 56 | 56 | 56 | 56 | 56 | 900 | 0 | 24 | 24 | 540.09 | 0 | 540.09 | 0 | 17 | 35.7132 | 31.5966 | 1.949947 | 36.89264 | 18.30522 | -3.899698 | 53.24811 | 72.94641 | 27.05359 | 0.524422 | 2.733333 | 1.983333 | 0.5166667 | 0.06666667 | 0 | 39 | 51031.35 | 3311.081 | 7.565319 | 1.901718 | 578.9934 | 331.754 | 99.61105 | 8.497 | 0 | 0.895211 | 1.601 | 0 | 2 | 38.33333 | 53.66667 | 115 | 14 | 199 | 167 | 3 | 2.9 | 0.6 | 0.1 | 16 | 12.5 | 8 | 60.73333 | 174 | 0 | 11 | 20 | 18 | 39 | 14 | 519.5323 | 460.2265 | 420.3763 | 423.8823 | -0.3144614 | 2.402715 | -294.4933 | 599.6833 | -26.19355 | 0.1605959 | 615.9754 | 15 | 22.2814 | 3.165907 | 25.44731 | 17.58756 | 14.81425 | 22.21972 | 195.08 | 191 | 209 | 295.5892 | 269 | 318 | 298.6971 | 277 | 320 | 299.0891 | 266 | 313 | 2.732475 | 2.2 | 3.1 | 2.52977 | 1.6 | 6.3 | 0.5690486 | 0.5 | 0.8 | 0.07354051 | 0 | 0.2 | 891.2445 | 861.2897 | 901.3792 | 5.455459 | 4.155042 | 7.441461 | 60.13415 | 64.04576 | 33.24364 | 440.078125 | 1.368101 | 0.906519 | 0.6668413 | 0.729418 | 156.1756 | 232.7718 | 179.401 | 371.7312 | 3 | 3.2 | 4.1 | 4.2 | 4.2 | 4.2 | 4.5 | 3487.676 | 4734.825 | 0
2017-10-06 | 52.32 | 9.12 | 0.97 | 1.03 | 1.96 | 541 | 463.1156 | 1 | 43621.47 | 10.03333 | 846.0451 | 884.0802 | 1789.705 | 299.5101 | 416.6667 | 744 | 575.94 | 523.3064 | 25560.6 | 250 | 10.7184 | 47.47746 | 881.3275 | 888.0241 | 903.5358 | 863.9361 | 889.9735 | 886.9325 | 867.1397 | 891.7722 | 878.5284 | 885.1847 | 15.099 | 8 | 25.80583 | 499.179 | 557.4 | 17.64 | -6.9 | 43.2383 | 69 | 4 | 1.986905 | 1.7 | 0.4 | 12.82652 | 89 | 137 | 1209 | 6 | 17 | 5.666667 | 0 | 2 | 2 | 2 | 52.66667 | 50.33333 | 0 | 25 | 43 | 47 | 2.2 | 0.9 | 0.25 | 397.2474 | 305.8534 | 305.3836 | 0 | 10.91 | 10.54 | 7.55 | 0.94 | 7.905506 | 104 | 167 | 40 | 4.8 | 5.6 | 10.6 | 9.2 | 9.8 | 7 | 6.6 | 6.6 | 5 | 5 | 60 | 60 | 90 | 90 | 60 | 60 | 60 | 60 | 60 | 60 | 900 | 0 | 24 | 24 | 0 | 392.34 | 392.34 | 0 | 13 | 41.7756 | 30.5562 | 1.437482 | 32.2681 | 15.02597 | -4.371433 | 44.36012 | 75.98171 | 24.01829 | 0.463246 | 2.366667 | 2.75 | 0.5666667 | 0.03333333 | 0 | 40 | 49693.92 | 3272.289 | 6.136457 | 1.58429 | 575.5084 | 269.0814 | 99.60171 | 11.689 | 0 | 0.8560362 | 11.592 | 21680 | 7 | 34.66667 | 51.66667 | 125 | 16 | 195 | 168 | 2.7 | 4.5 | 0.7 | 0.1 | 19 | 11 | 5.8 | 58.83333 | 174 | 0 | 11 | 20 | 19 | 35 | 0 | 483.9887 | 457.7614 | 417.1347 | 422.8812 | 0.2535356 | 5.323953 | -286.8583 | 589.9016 | -90.03226 | 0.1928539 | 605.9948 | 12.5 | 22.97822 | 1.800652 | 24.77887 | 19.20208 | 13.72482 | 26.95354 | 195.7619 | 183 | 209 | 295.1331 | 270 | 315 | 298.7034 | 282 | 311 | 299.3857 | 288 | 313 | 2.304016 | 1.8 | 3.1 | 2.439875 | 1.9 | 3.7 | 0.5427176 | 0.4 | 0.8 | 0.05913773 | 0 | 0.2 | 883.4705 | 873.4653 | 896.3678 | 8.913892 | 5.699463 | 11.35072 | 58.47891 | 62.13927 | 32.68597 | 478.828125 | 1.345778 | 0.9836889 | 0.673358 | 0.7354672 | 150.4227 | 190.0752 | 184.5041 | 368.5581 | 3 | 3.2 | 4.1 | 4.1 | 4.2 | 4.2 | 4.4 | 3667.461 | 4815.35 | 0
2017-10-07 | 52.42 | 9.31 | 0.95 | 1.04 | 1.82 | 513 | 437.196 | 1 | 43004.06 | 9.966667 | 834.9246 | 888.0295 | 1738.628 | 295.8716 | 125 | 724 | 543.5939 | 492.6792 | 25636 | 250 | 10.22285 | 40.48374 | 886.9485 | 888.7874 | 905.4906 | 871.0518 | 892.3779 | 889.0702 | 873.2328 | 897.2772 | 880.2876 | 889.2194 | 17.616 | 5 | 24.50537 | 474.056 | 519.3 | 17.52031 | -6.1 | 39.46707 | 43 | 3 | 1.800564 | 1.9 | 0.1 | 3.229687 | 81 | 135 | 1209 | 6 | 20 | 5.333333 | 0 | 2 | 2 | 2 | 53.33333 | 51 | 0 | 25 | 46 | 48 | 2.3 | 0.6 | 0.25 | 389.7386 | 302.0919 | 301.1716 | 0 | 10.4 | 9.91 | 6.89 | 1.02 | 7.862364 | 90 | 151 | 32 | 5.6 | 6.6 | 10.4 | 9.2 | 9 | 8.8 | 7.4 | 6.8 | 7 | 6 | 58 | 58 | 87 | 87 | 58 | 58 | 58 | 58 | 58 | 58 | 900 | 0 | 24 | 24 | 515.4 | 0 | 515.4 | 0 | 17 | 41.796 | 30.15675 | -0.2972033 | 28.54109 | 11.75619 | -5.089237 | 34.91084 | 80.90291 | 19.09709 | 0.4191228 | 2.216667 | 2.083333 | 0.4333333 | 0 | 0 | 41 | 46597.31 | 3152.417 | 6.401343 | 1.246816 | 579.268 | 221.3092 | 99.68737 | 13.848 | 0 | 0.8522339 | 31.014 | 33270 | 10 | 36.66667 | 53 | 106 | 16 | 195 | 163 | 2.7 | 2.3 | 0.5 | 0 | 22 | 9.833333 | 3.2 | 58.8 | 175 | 0 | 12 | 22 | 22 | 25 | 0 | 452.6113 | 456.7456 | 415.967 | 422.1662 | 0.2234331 | 16.43865 | -259.7932 | 578.9146 | -181.871 | 0.225112 | 595.2253 | 12.5 | 22.31007 | 1.331161 | 23.64123 | 20.89697 | 13.08933 | 28.89893 | 195.9382 | 181 | 207 | 296.1446 | 276 | 311 | 298.9453 | 290 | 313 | 299.0165 | 229 | 317 | 2.165273 | 1.5 | 3.3 | 2.033791 | 1.8 | 2.5 | 0.4192523 | 0.3 | 0.7 | 0.02570023 | 0 | 0.2 | 887.3392 | 877.5801 | 897.5961 | 7.68863 | 5.141614 | 10.38414 | 58.3586 | 59.90855 | 32.63408 | 292.890625 | 1.351843 | 0.9664822 | 0.6565756 | 0.7262329 | 152.6315 | 234.9208 | 184.5739 | 364.4658 | 3 | 3.3 | 4.1 | 4.1 | 4.2 | 4.3 | 4.4 | 3773.457 | 4787.56 | 0
2017-10-08 | 51.72 | 9.42 | 0.97 | 0.95 | 1.96 | 529 | 460.6112 | 1 | 43103.47 | 10.3 | 834.5189 | 891.675 | 1696.912 | 294.2362 | 958.3333 | 685 | 535.838 | 485.9986 | 25183.6 | 250 | 7.770975 | 27.38693 | 891.0699 | 894.5024 | 901.3405 | 878.2176 | 896.3049 | 890.6468 | 880.1204 | 901.1974 | 885.8186 | 894.3934 | 17.616 | 0 | 25.0703125 | 483.136 | 531.4 | 17.091 | -6.9 | 33.57734 | 21 | 2 | 1.91937 | 1.8 | 0.1 | 2.491828 | 78 | 134 | 1209 | 7 | 23 | 5.5 | 0 | 2 | 2 | 2 | 53 | 51 | 0 | 25 | 45 | 48 | 2.2 | 0.8 | 0.25 | 411.5423 | 300.1855 | 300.1738 | 0 | 10.97 | 10.37 | 7.21 | 1.54 | 7.927003 | 106 | 159 | 37 | 6.7 | 8.7 | 8.4 | 10.6 | 6.4 | 6.6 | 5.8 | 6.6 | 5.6 | 6.3 | 58 | 58 | 87 | 87 | 58 | 58 | 58 | 58 | 58 | 58 | 900 | 0 | 24 | 24 | 0 | 0 | 0 | 0 | 0 | 56.6112 | 30.3114 | -0.1070856 | 28.56132 | 12.53622 | -5.512831 | 35.47763 | 80.20333 | 19.79667 | 0.3533683 | 2.2 | 1.9 | 0.3833333 | 0.01666667 | 0 | 50 | 46429.625 | 3113.766 | 6.469454 | 1.267058 | 579.6146 | 226.5423 | 99.6837 | 19.0485 | 0 | 0.8707206 | 11.9655 | 0 | 10 | 39 | 54.33333 | 115 | 13 | 190 | 150 | 2.7 | 2.1 | 0.4 | 0.1 | 26 | 10.5 | 5.75 | 59.76667 | 174 | 0 | 13 | 24 | 22 | 30 | 0 | 458.8647 | 459.5548 | 418.4912 | 424.7672 | 0.6369945 | 4.143625 | -268.0934 | 572.6747 | -257.7097 | 0.2573701 | 589.1486 | 10 | 20.33886 | 3.268064 | 23.60692 | 20.76985 | 15.38489 | 27.78357 | 195.8377 | 185 | 207 | 296.6375 | 285 | 317 | 298.87 | 293 | 310 | 299.2733 | 264 | 311 | 2.26124 | 1.7 | 2.9 | 1.894487 | 1.5 | 2.2 | 0.4083357 | 0.3 | 0.5 | 0.02416667 | 0 | 0.1 | 891.0089 | 875.1935 | 898.15 | 6.405168 | 3.638275 | 8.672216 | 59.48582 | 62.70993 | 32.62112 | 290.46875 | 1.365791 | 0.918142 | 0.6538106 | 0.7233572 | 161.3522 | 237.1093 | 183.4469 | 367.6704 | 3.1 | 3.2 | 4.1 | 4.1 | 4.2 | 4.3 | 4.3 | 3640.962 | 4557.343 | 0
2017-10-09 | 50.91 | 9.3 | 1.03 | 1.08 | 2.12 | 507 | 468.524 | 1 | 43105.01 | 10.15 | 848.8754 | 888.1199 | 1749.003 | 296.4834 | 458.3333 | 724 | 549.924 | 501.0414 | 26088.4 | 250 | 8.976155 | 36.07079 | 885.2985 | 890.5273 | 899.2981 | 874.5333 | 894.2054 | 889.1193 | 874.9501 | 897.027 | 880.5796 | 888.4648 | 0 | 5 | 25.0734 | 486.23 | 458.6 | 17.1 | -6.39 | 33.47751 | 89 | 6 | 1.832245 | 1.8 | 0.1 | 3.261984 | 76 | 132 | 1209 | 8 | 26 | 4.416667 | 0 | 2 | 2 | 2 | 52.33333 | 51 | 0 | 26 | 46 | 49 | 2.3 | 0.5 | 0.25 | 423.9312 | 302.9062 | 301.9082 | 0 | 10.68 | 10.6 | 7.45 | 3.65 | 7.912786 | 103 | 163 | 40 | 4.6 | 5.4 | 10.4 | 9 | 9.6 | 7 | 6.4 | 6.6 | 5 | 4.8 | 56 | 56 | 84 | 84 | 56 | 56 | 56 | 56 | 56 | 56 | 900 | 0 | 24 | 24 | 0 | 813.8 | 813.8 | 0 | 28 | 44.724 | 30.44828 | -0.1401409 | 29.5066 | 13.22805 | -5.102971 | 37.49153 | 78.32823 | 21.67177 | 0.3351849 | 2.316667 | 1.5 | 0.4166667 | 0.03333333 | 0 | 41 | 47559.9 | 3179.953 | 5.966828 | 1.338983 | 581.0244 | 234.0287 | 99.64276 | 11.8205 | 0 | 0.9241105 | 10.845 | 10700 | 11 | 34.66667 | 53.33333 | 110 | 16 | 190 | 150 | 2.7 | 1.6 | 0.5 | 0.1 | 30 | 12.5 | 5.9 | 58.96667 | 174 | 0 | 13 | 22 | 21 | 38 | 0 | 469.9268 | 460.1849 | 419.4985 | 424.515 | -0.04384827 | -4.0101 | -278.1716 | 565.377 | -355.5484 | 0.2896281 | 584.4729 | 10 | 20.27948 | 3.905115 | 24.18459 | 21.05397 | 15.0866 | 32.28391 | 195.6096 | 184 | 207 | 296.9947 | 292 | 308 | 298.8212 | 288 | 316 | 299.5476 | 286 | 314 | 2.377991 | 1.8 | 2.9 | 1.52447 | 1.4 | 1.8 | 0.4407118 | 0.4 | 0.6 | 0.02695023 | 0 | 0.2 | 887.6698 | 865.1539 | 900.3451 | 7.176715 | 3.873639 | 13.74559 | 58.98066 | 63.22869 | 33.10098 | 308.046875 | 1.376947 | 0.8570313 | 0.656968 | 0.7218001 | 172.442 | 232.9378 | 181.6499 | 365.5797 | 3.2 | 3.3 | 4.1 | 4.1 | 4.2 | 4.2 | 2.5 | 3999.31 | 4768.039 | 0
2017-10-10 | 51.46 | 9.46 | 1.02 | 1.06 | 2.02 | 535 | 464.8204 | 0.99375 | 43045.97 | 10.125 | 864.4405 | 887.8266 | 1692.621 | 297.7805 | 587.0021 | 777 | 552.1178 | 507.1354 | 22318.4 | 250 | 9.491435 | 37.32468 | 875.3888 | 891.1063 | 902.9562 | 875.6694 | 893.2961 | 891.7381 | 882.3291 | 890.129 | 875.9259 | 883.6502 | 17.616 | 8 | 25.10751 | 480.45 | 572.8 | 17.0911 | -6.47 | 33.15998 | 78 | 6 | 1.81463 | 1.8 | 0.4 | 6.339814 | 76 | 130 | 1209 | 9 | 28 | 5.166667 | 0 | 2 | 2 | 2 | 52.66667 | 49.66667 | 0 | 25 | 43 | 57 | 2.2 | 0.7 | 0.25 | 415.1302 | 304.3525 | 303.4202 | 0 | 10.95 | 10.6 | 7.49 | 1.55 | 7.91282 | 105 | 154 | 22 | 6.6 | 5.8 | 10 | 7.8 | 8.6 | 5.4 | 6.2 | 6.6 | 5 | 4.8 | 56 | 56 | 84 | 84 | 56 | 56 | 56 | 56 | 56 | 56 | 900 | 0 | 23.85 | 23.85 | 636.24 | 89.48 | 725.72 | 1 | 23 | 43.1004 | 30.0457 | 0.4239885 | 27.4931 | 12.75177 | -4.583597 | 36.08526 | 77.36424 | 22.63576 | 0.2774094 | 2.266667 | 1.516667 | 0.4333333 | 0 | 0 | 35 | 50528.41 | 3373.225 | 6.997299 | 1.288759 | 576.5046 | 226.6965 | 99.70993 | 13.803 | 0 | 0.8688232 | 19.062 | 22020 | 13 | 39 | 54 | 115 | 13 | 195 | 160 | 2.4 | 1.6 | 0.5 | 0 | 33 | 12.5 | 4.8 | 59.06667 | 174 | 0 | 12 | 19 | 19 | 24 | 0 | 474.873 | 460.3682 | 418.1485 | 425.2809 | -0.2231897 | -3.561194 | -285.1915 | 562.6908 | -425.3871 | 0.3156362 | 579.8877 | 7.5 | 21.24425 | 3.344989 | 24.58924 | 18.22121 | 13.20605 | 23.50369 | 195.8206 | 182 | 209 | 297.1586 | 287 | 312 | 298.8974 | 287 | 320 | 299.6266 | 247 | 328 | 2.286166 | 1.9 | 3 | 1.541636 | 0.9 | 1.9 | 0.4480347 | 0.4 | 0.6 | 0.01770943 | 0 | 0.2 | 885.9909 | 855.3534 | 895.4198 | 8.00315 | 5.100928 | 42.51371 | 58.88367 | 62.10037 | 32.27094 | 508.75 | 1.368852 | 0.8368926 | 0.6613573 | 0.7207533 | 176.6324 | 232.7238 | 186.3706 | 361.9044 | 3 | 3.3 | 4.1 | 4.2 | 4.2 | 4.3 | 3 | 3862.738 | 4634.332 | 0
2017-10-11 | 51.57 | 9.31 | 1.12 | 1.15 | 2.28 | 535 | 467.0568 | 1 | 43253.95 | 10.14167 | 846.2109 | 891.1017 | 1688.792 | 295.4693 | 1000 | 724 | 533.3638 | 484.1111 | 18322.2 | 250 | 7.171474 | 24.54939 | 880.7804 | 891.8986 | 901.0035 | 883.3603 | 896.2169 | 889.8709 | 888.097 | 897.5862 | 880.131 | 889.206 | 17.616 | 5 | 25.07503 | 482.73 | 608.8 | 17.0911 | -6.16 | 30.18745 | 70 | 4 | 1.838827 | 1.7 | 0.1 | 2.006443 | 75 | 128 | 1209 | 10 | 32 | 6.666667 | 0 | 2 | 2 | 2 | 53 | 51.33333 | 0 | 25 | 45 | 48 | 2.1 | 0.3 | 0.25 | 408.887 | 301.9307 | 300.9724 | 0 | 11.13 | 10.84 | 6.88 | 1.9 | 7.894528 | 60 | 132 | 24 | 4.8 | 5 | 10.2 | 9 | 8.8 | 8 | 6.8 | 5.9 | 5.5 | 5.2 | 58 | 58 | 87 | 87 | 58 | 58 | 58 | 58 | 58 | 58 | 900 | 0 | 24 | 24 | 714.67 | 0 | 714.67 | 0 | 23 | 50.3868 | 29.93903 | -0.2200955 | 27.14586 | 11.137 | -4.809325 | 33.25344 | 80.97136 | 19.02864 | 0.3035594 | 2.433333 | 1.633333 | 0.45 | 0.05 | 0 | 34 | 50532.36 | 3434.048 | 7.618353 | 1.187623 | 579.3535 | 217.0219 | 99.7476 | 16.044 | 0 | 0.8730034 | 3.018 | 0 | 13 | 39.33333 | 54 | 105 | 14 | 195 | 160 | 3.3 | 2.1 | 0.6 | 0.2 | 36 | 11 | 7 | 59.63333 | 174 | 0 | 14 | 23 | 21 | 19 | 0 | 466.662 | 455.4034 | 413.0664 | 418.9552 | 0.01242176 | -2.194714 | -270.2527 | 560.1718 | -495.2258 | 0.3478943 | 575.8044 | 5 | 22.00705 | 2.15676 | 24.16381 | 15.73874 | 12.98558 | 19.88524 | 195.6089 | 188 | 200 | 296.8169 | 291 | 303 | 298.9408 | 294 | 305 | 299.4469 | 286 | 324 | 2.402009 | 1.9 | 3.7 | 1.604058 | 1.4 | 2.2 | 0.5013403 | 0.3 | 0.9 | 0.06883681 | 0 | 0.2 | 889.9102 | 870.202 | 902.5599 | 6.096285 | 4.022376 | 11.12906 | 59.70725 | 63.69559 | 34.13853 | 286.953125 | 1.368996 | 0.8424652 | 0.671076 | 0.7238381 | 165.2076 | 243.8413 | 180.4857 | 367.7606 | 3 | 3.3 | 4.1 | 4.4 | 4.2 | 4.3 | 4 | 3833.793 | 4546.684 | 0
2017-10-12 | 51.14 | 8.54 | 1.07 | 1.15 | 2.22 | 537 | 448.9992 | 1 | 43214.17 | 10.08333 | 841.3631 | 891.9696 | 1705.763 | 294.9144 | 1250 | 698 | 529.938 | 480.4814 | 16588 | 250 | 8.680307 | 29.95352 | 881.1046 | 890.9612 | 904.6428 | 881.2808 | 897.8848 | 892.4386 | 887.2802 | 900.1635 | 879.9533 | 888.9701 | 17.616 | 8 | 25.07145 | 483.22 | 548.1 | 17.1 | -6.62 | 23.68799 | 63 | 3 | 1.831781 | 1.7 | 0.1 | 14.80191 | 76 | 127 | 1209 | 11 | 35 | 5.583333 | 0 | 2 | 2 | 2 | 53 | 51 | 0 | 25 | 47 | 48 | 2.3 | 0.5 | 0.25 | 413.3626 | 301.0245 | 304.0514 | 0 | 11 | 10.9 | 6.8 | 0.94 | 7.878079 | 86 | 128 | 32 | 6.2 | 8.4 | 8.2 | 11 | 5.4 | 5.6 | 4.6 | 5.8 | 5 | 5.6 | 56 | 56 | 84 | 84 | 56 | 56 | 56 | 56 | 56 | 56 | 900 | 0 | 24 | 24 | 0 | 780.21 | 780.21 | 3 | 20 | 49.7892 | 29.52059 | -0.3366765 | 27.12431 | 11.33325 | -4.679694 | 33.44119 | 80.1037 | 19.8963 | 0.3632747 | 2.25 | 1.7 | 0.55 | 0.08333333 | 0 | 36 | 50285.98 | 3422.487 | 7.505398 | 1.194328 | 579.6204 | 215.5025 | 99.74511 | 12.697 | 0 | 0.8361251 | 24.291 | 33970 | 16 | 38.33333 | 54.33333 | 105 | 14 | 197 | 160 | 2.4 | 2.2 | 0.8 | 0.2 | 39 | 11 | 5.9 | 60.13333 | 174 | 0 | 15 | 22 | 21 | 23 | 0 | 463.4233 | 456.223 | 413.8544 | 419.8374 | 0.2667906 | 1.566971 | -264.0924 | 558.2397 | -563.0645 | 0.3801523 | 572.5688 | 5 | 23.57081 | 1.789403 | 25.36021 | 15.95474 | 12.77806 | 23.5815 | 195.8324 | 192 | 201 | 296.928 | 291 | 301 | 298.9072 | 293 | 303 | 299.2866 | 285 | 315 | 2.251295 | 1.9 | 2.8 | 1.653994 | 1.3 | 2.2 | 0.4943287 | 0.3 | 0.8 | 0.05045486 | 0 | 0.2 | 890.6609 | 876.5834 | 899.54 | 7.255393 | 4.336859 | 10.5178 | 59.7845 | 61.4519 | 31.9078 | 276.171875 | 1.358583 | 0.8401145 | 0.6684127 | 0.7199903 | 167.2966 | 231.582 | 181.02 | 365.6074 | 3 | 3.3 | 4.3 | 4.3 | 4.3 | 4.3 | 4.5 | 3582.257 | 4381.143 | 0
2017-10-13 | 52.02 | 8.59 | 1.07 | 1.19 | 2.14 | 548 | 464.6304 | 1 | 43156.79 | 10.03333 | 830.8961 | 891.3217 | 1723.095 | 293.776 | 1375 | 679 | 527.5318 | 476.1068 | 17040.4 | 250 | 8.332893 | 28.6048 | 880.4616 | 885.5832 | 901.8851 | 884.3556 | 896.0502 | 891.8291 | 889.0824 | 901.3263 | 877.9639 | 887.5017 | 17.616 | 5 | 25.07421875 | 482.24 | 526.3 | 16.70478 | -6.6 | 23.60862 | 44 | 3 | 1.841312 | 2.1 | 0.2 | 1.978184 | 75 | 125 | 1209 | 11 | 40 | 4.916667 | 0 | 2 | 2 | 2 | 53 | 51 | 0 | 24 | 43 | 47 | 2.2 | 0.7 | 0.25 | 416.4601 | 300.8631 | 302.9898 | 0 | 10.98 | 10.78 | 6.9 | 0.97 | 7.916852 | 40 | 130 | 16 | 4.8 | 5.6 | 10 | 5.2 | 8.8 | 8 | 6.6 | 6.6 | 4.8 | 5 | 60 | 60 | 90 | 90 | 60 | 60 | 60 | 60 | 60 | 60 | 1200 | 0 | 24 | 24 | 768.81 | 0 | 768.81 | 0 | 25 | 67.8204 | 29.55573 | -0.3388758 | 26.9849 | 11.34951 | -4.58436 | 33.41118 | 79.75182 | 20.24818 | 0.3916111 | 2.283333 | 1.45 | 0.4 | 0.03333333 | 0 | 60 | 50280.27 | 3423.43 | 7.597707 | 1.193256 | 579.3717 | 212.2415 | 99.75241 | 17.626 | 0 | 0.8478657 | 18.315 | 11650 | 17 | 38.66667 | 54.66667 | 115 | 15 | 195 | 164 | 2.5 | 1.6 | 0.4 | 0.1 | 43 | 10.16667 | 4.9 | 60.23333 | 174 | 0 | 15 | 22 | 22 | 20 | 0 | 461.6363 | 456.0999 | 413.5434 | 419.6379 | 0.1407175 | -5.168272 | -277.3698 | 557.4516 | -619.9032 | 0.4124104 | 570.6779 | 5 | 22.82859 | 1.720054 | 24.54864 | 16.13993 | 11.80536 | 20.20947 | 195.6971 | 179 | 209 | 297.0099 | 280 | 314 | 298.9848 | 288 | 318 | 299.3991 | 286 | 314 | 2.333949 | 1.9 | 5.1 | 1.494233 | 1.2 | 2.1 | 0.3880151 | 0.2 | 0.5 | 0.0205 | 0 | 0.2 | 889.5333 | 878.7782 | 896.9436 | 6.879472 | 3.926471 | 11.75157 | 60.09214 | 61.94474 | 33.41225 | 291.5625 | 1.371875 | 0.8325501 | 0.6556249 | 0.7291048 | 173.6348 | 258.1098 | 179.6271 | 366.151 | 3.2 | 3.2 | 4 | 4.5 | 4.2 | 4.3 | 4.5 | 3403.286 | 4387.18 | 0
2017-10-14 | 51.2 | 8.5 | 1.07 | 1.19 | 2.1 | 547 | 453.0832 | 1 | 43277.32 | 10.10833 | 830.2878 | 893.8718 | 1726.69 | 294.6292 | 1041.667 | 696 | 526.6653 | 477.1343 | 17266.6 | 250 | 7.745184 | 24.60067 | 882.6276 | 896.4564 | 902.2907 | 886.2544 | 899.9458 | 890.6067 | 891.4402 | 901.353 | 880.926 | 890.4793 | 17.616 | 8 | 25.06787 | 481.36 | 553.9 | 12.34 | -6.19 | 23.29113 | 47 | 3 | 1.952232 | 1.6 | 0.1 | 2.030977 | 75 | 125 | 1209 | 12 | 43 | 5.5 | 0 | 2 | 2 | 2 | 37.1 | 51.33333 | 0 | 24 | 47 | 48 | 2.2 | 0.8 | 0.25 | 418.1439 | 301.5688 | 303.918 | 0 | 10.97 | 10.7 | 6.67 | 0.82 | 7.878397 | 45 | 127 | 18 | 5 | 5.4 | 10.4 | 9.4 | 9.8 | 8 | 6.4 | 6.6 | 5.4 | 5.4 | 58 | 58 | 87 | 87 | 58 | 58 | 58 | 58 | 58 | 58 | 1500 | 0 | 24 | 24 | 0 | 749.29 | 749.29 | 0 | 25 | 27.7932 | 31.62584 | -0.2775601 | 26.83751 | 11.07471 | -4.965783 | 32.66888 | 81.30046 | 18.69954 | 0.3971064 | 3.616667 | 1.783333 | 0.4333333 | 0.08333333 | 0 | 40 | 50132.5625 | 3384.277 | 8.101108 | 1.166746 | 579.0057 | 213.5842 | 99.76832 | 12.292 | 0 | 0.8283057 | 28.773 | 22750 | 19 | 40 | 54.33333 | 110 | 20 | 192 | 174 | 4.3 | 2 | 0.5 | 0.2 | 46 | 11.66667 | 3.5 | 60.03333 | 174 | 0 | 11 | 21 | 20 | 20 | 0 | 463.6709 | 456.7015 | 414.0482 | 419.7811 | 0.4127263 | 3.281602 | -279.6121 | 556.7047 | -677.7419 | 0.4446685 | 568.9858 | 5 | 15.25566 | 1.911039 | 17.1667 | 17.47485 | 12.05178 | 25.76034 | 192.905 | 177 | 197 | 296.8029 | 289 | 303 | 298.9119 | 295 | 305 | 299.7496 | 289 | 310 | 4.020733 | 2.9 | 8.7 | 1.724245 | 1.4 | 2.2 | 0.4610359 | 0.4 | 0.6 | 0.07079282 | 0 | 0.2 | 892.1886 | 879.064 | 900.5265 | 6.430315 | 4.468665 | 8.656995 | 59.71475 | 61.24439 | 34.29415 | 265.625 | 1.447415 | 0.8492067 | 0.6682476 | 0.7356818 | 210.5237 | 241.0824 | 183.0112 | 365.978 | 3.2 | 3.2 | 4.1 | 4.5 | 4.2 | 4.3 | 5 | 3137.481 | 4255.16 | 0
2017-10-15 | 51.32 | 8.59 | 1.09 | 1.15 | 2.16 | 548 | 461.4864 | 1 | 43268.7 | 10.00833 | 810.2429 | 893.2227 | 1732.272 | 295.8307 | 750 | 693 | 527.2983 | 478.0338 | 17040.4 | 250 | 8.258202 | 29.54201 | 882.7033 | 891.4644 | 904.2294 | 887.6701 | 897.2008 | 890.2855 | 893.1755 | 899.0525 | 876.3803 | 887.256 | 0 | 0 | 25.07585 | 482.24 | 572.3 | 12.34 | -6.41 | 23.29113 | 36 | 2 | 2.398516 | 1.6 | 0.3 | 3.481541 | 75 | 124 | 1209 | 12 | 46 | 5.666667 | 0 | 2 | 2 | 2 | 53 | 51 | 0 | 25 | 47 | 48 | 2.2 | 2.5 | 1 | 408.7427 | 302.9518 | 304.8535 | 0 | 11 | 10.71 | 8.01 | 1.2 | 7.905453 | 46 | 128 | 22 | 4.8 | 5.4 | 8.4 | 9.4 | 8.8 | 7.6 | 6 | 5.8 | 5.2 | 5.2 | 58 | 58 | 85 | 85 | 58 | 58 | 58 | 58 | 58 | 58 | 1500 | 0 | 24 | 24 | 0 | 0 | 0 | 0 | 0 | 59.4864 | 30.69081 | -0.4510611 | 26.72407 | 10.92455 | -4.665539 | 32.53202 | 80.76046 | 19.23954 | 0.3603828 | 3.366667 | 1.583333 | 0.4666667 | 0.03333333 | 0 | 55 | 50040.54 | 3406.802 | 8.066172 | 1.161858 | 579.356 | 209.7269 | 99.77138 | 17.928 | 0 | 0.8421285 | 10.845 | 0 | 19 | 39.33333 | 54.66667 | 130 | 15 | 195 | 160 | 4.4 | 1.9 | 0.6 | 0.1 | 49 | 10.5 | 5.9 | 59.6 | 175 | 0 | 11 | 19 | 17 | 20 | 0 | 460.5363 | 454.8674 | 412.1316 | 417.8066 | -0.2191033 | -1.903913 | -287.9598 | 556.1241 | -734.5806 | 0.4769265 | 567.5861 | 5 | 18.63802 | 1.719285 | 20.35731 | 17.71525 | 13.38762 | 26.38288 | 194.1073 | 181 | 203 | 296.9336 | 284 | 303 | 298.8989 | 293 | 302 | 299.2129 | 274 | 317 | 3.313638 | 2.3 | 4.7 | 1.605003 | 1.4 | 2 | 0.4250718 | 0.3 | 0.6 | 0.04074653 | 0 | 0.1 | 891.0582 | 882.7601 | 898.2316 | 6.373522 | 4.978467 | 9.641632 | 59.18769 | 60.37545 | 34.6962 | 267.03125 | 1.402093 | 0.8356665 | 0.664643 | 0.7310079 | 176.6469 | 239.4645 | 183.658 | 363.0162 | 3 | 3.2 | 4.1 | 4.5 | 4.2 | 4.3 | 5.3 | 3178.249 | 4222.561 | 0
2017-10-16 | 50.43 | 8.53 | 1.06 | 1.2 | 2.1 | 526 | 486.7468 | 1 | 43318.03 | 10.275 | 823.7493 | 893.7662 | 1729.294 | 296.7758 | 1291.667 | 723 | 535.4547 | 486.5269 | 17342 | 250 | 7.780823 | 29.71316 | 883.3978 | 893.9008 | 900.6764 | 887.9979 | 898.6176 | 890.2943 | 892.7974 | 902.4475 | 877.4144 | 887.6459 | 11.184 | 9.5 | 25.07438 | 483.564 | 546.5 | 13.98943 | -6.73 | 30.36947 | 48 | 3 | 2.243078 | 1.6 | 0.3 | 3.500174 | 75 | 120 | 1209 | 13 | 49 | 6 | 0 | 2 | 3 | 2 | 53 | 51 | 0 | 25 | 47 | 48 | 2.3 | 1.8 | 1 | 413.6793 | 303.2357 | 306.5416 | 0 | 11.32 | 10.68 | 6.82 | 0.88 | 7.918972 | 54 | 169 | 35 | 7 | 8 | 8.2 | 10.8 | 5.8 | 6 | 5.4 | 6.6 | 6.4 | 6.4 | 56 | 56 | 86 | 86 | 56 | 56 | 56 | 56 | 56 | 56 | 1500 | 0 | 24 | 24 | 231.78 | 698 | 929.78 | 0 | 30 | 46.9668 | 29.52239 | -0.309754 | 27.36198 | 11.73933 | -4.795171 | 33.99639 | 79.57382 | 20.42618 | 0.3121178 | 2.75 | 1.583333 | 1.766667 | 0.03333333 | 0 | 40 | 50331.98 | 3422.477 | 8.135027 | 1.214157 | 580.133 | 220.2374 | 99.76223 | 9.244 | 0 | 0.9253741 | 1.601 | 0 | 19 | 37 | 54 | 110 | 16 | 196 | 160 | 3.1 | 1.7 | 5 | 0.1 | 51 | 11.5 | 8 | 60.33333 | 175 | 0 | 13 | 23 | 21 | 24 | 0 | 466.4512 | 457.9152 | 415.5908 | 421.9998 | 0.00382982 | -3.446866 | -280.3113 | 554.2406 | -813.4194 | 0.5091846 | 568.6871 | 5 | 23.01743 | 1.973759 | 24.99119 | 16.48776 | 12.22039 | 22.0641 | 194.9685 | 176 | 205 | 297.03 | 273 | 301 | 298.8407 | 289 | 303 | 299.0395 | 287 | 315 | 2.780293 | 2.2 | 3.4 | 1.588124 | 1.4 | 1.9 | 0.4074988 | 0.3 | 0.5 | 0.01991435 | 0 | 0.1 | 891.3581 | 882.6357 | 898.4905 | 6.350415 | 5.076019 | 8.651813 | 60.01552 | 61.34814 | 31.50576 | 305.9375 | 1.372943 | 0.8247431 | 0.6622179 | 0.7258629 | 149.3361 | 245.8791 | 180.1063 | 364.8807 | 3.2 | 3.2 | 4.3 | 4.4 | 4.2 | 4.3 | 5 | 3174.58 | 4149.842 | 0
2017-10-17 | 51.18 | 8.91 | 1.07 | 1.16 | 2.32 | 530 | 449.8092 | 0.9965278 | 43217.15 | 10.1 | 842.9635 | 890.7973 | 1733.431 | 295.7253 | 1003.484 | 679 | 520.4771 | 478.2342 | 17040.4 | 250 | 8.400933 | 30.79748 | 882.5629 | 891.564 | 901.1403 | 880.1433 | 897.2777 | 887.4979 | 885.8468 | 900.3456 | 878.0025 | 887.6284 | 11.184 | 5 | 25.10598 | 482.584 | 537.5 | 13.49953 | -6.38 | 23.01334 | 58 | 3.5 | 1.910489 | 2.1 | 0.1 | 3.597685 | 75 | 119 | 1209 | 13 | 53 | 4.833333 | 0 | 2 | 2 | 2 | 53 | 51 | 0 | 24 | 43 | 49 | 2.2 | 0.9 | 0.25 | 421.8848 | 302.0912 | 305.269 | 0 | 11 | 10.94 | 7.17 | 1.08 | 7.896301 | 58 | 144 | 34 | 4.8 | 5.6 | 9.6 | 8 | 8.4 | 7.4 | 6.2 | 6 | 4.8 | 6.2 | 56 | 56 | 84 | 84 | 56 | 56 | 56 | 56 | 56 | 56 | 1500 | 0 | 23.91667 | 23.91667 | 0 | 547.34 | 547.34 | 0 | 19 | 60.4692 | 29.11926 | -0.835512 | 28.40938 | 11.25285 | -5.111167 | 33.71555 | 81.78383 | 18.21617 | 0.3464582 | 2.7 | 1.433333 | 0.3666667 | 0.01666667 | 0 | 30 | 47789.04 | 3293.278 | 8.300008 | 1.204127 | 582.8042 | 222.7422 | 99.76497 | 9.694605312 | 0 | 0.8486966 | 2.626395 | 10720 | 20 | 36.33333 | 52.66667 | 115 | 15 | 193 | 160 | 3.4 | 1.5 | 0.4 | 0.1 | 55 | 9.5 | 7.2 | 59.63333 | 175 | 0 | 15 | 23 | 21 | 10 | 0 | 452.566 | 453.7435 | 412.5688 | 418.3852 | 0.09859147 | 8.002836 | -266.7429 | 552.927 | -888.2581 | 0.5379704 | 567.1845 | 5 | 24.17602 | 1.811348 | 25.98736 | 16.23584 | 10.36577 | 22.85523 | 195.0731 | 190 | 200 | 297.131 | 292 | 301 | 299.1873 | 292 | 304 | 299.5192 | 287 | 310 | 2.720772 | 2.2 | 3.7 | 1.519531 | 1.2 | 2.2 | 0.3580567 | 0.3 | 0.5 | 0.008471065 | 0 | 0.1 | 889.0485 | 861.45 | 896.1549 | 7.051402 | 5.412598 | 13.32927 | 59.51773 | 60.6089 | 31.20747 | 291.875 | 1.386385 | 0.8236077 | 0.6589015 | 0.7299239 | 142.243 | 249.3494 | 178.1592 | 363.0751 | 3 | 3.3 | 4.3 | 4.3 | 4.2 | 4.4 | 5.2 | 3194.148 | 4173.726 | 0
2017-10-18 | 50.61 | 8.99 | 1.16 | 1.32 | 2.62 | 531 | 443.9632 | 1 | 43198.35 | 10.15 | 839.1943 | 889.4224 | 1730.413 | 296.6983 | 958.3333 | 709 | 510.3839 | 469.4952 | 17191.2 | 250 | 8.682213 | 31.89687 | 879.4531 | 892.5038 | 900.498 | 877.3756 | 898.6176 | 885.3097 | 883.8092 | 897.8122 | 882.8458 | 891.2652 | 11.184 | 5 | 25.07275 | 483.464 | 524.3 | 14.75 | -6.52 | 19.61991 | 49 | 3 | 1.917368 | 1.8 | 0.1 | 16.06832 | 75 | 119 | 1209 | 14 | 57 | 5.833333 | 0 | 2 | 2 | 2 | 53 | 51.33333 | 0 | 24 | 48 | 50 | 2.2 | 4.4 | 1.25 | 412.4413 | 302.886 | 306.582 | 0 | 11.17 | 10.68 | 7.45 | 1.45 | 7.944165 | 58 | 172 | 38 | 7.2 | 8.4 | 8.2 | 11 | 6 | 6 | 5.8 | 6.6 | 6.8 | 6.2 | 60 | 60 | 90 | 90 | 60 | 60 | 60 | 60 | 60 | 60 | 1500 | 0 | 24 | 24 | 0 | 821.65 | 821.65 | 0 | 27 | 57.3132 | 30.0015 | -1.170814 | 30.66009 | 12.66155 | -5.438289 | 36.71253 | 80.32481 | 19.67519 | 0.3623126 | 2.983333 | 2.666667 | 0.5166667 | 0.2333333 | 0 | 40 | 45569 | 3137.097 | 8.584499 | 1.311162 | 587.8177 | 231.0019 | 99.76548 | 16.29639 | 0 | 0.8360889 | 7.11 | 20780 | 23 | 37 | 53.33333 | 110 | 15 | 190 | 155 | 4 | 3.3 | 0.6 | 1 | 58 | 10.5 | 6.4 | 59.33333 |  | 0 | 14 | 23 | 22 | 9 | 0 | 444.3505 | 458.554 | 419.0658 | 426.0367 | -0.04848371 | 11.30558 | -262.0672 | 551.7082 | -962.0968 | 0.5702285 | 565.7948 | 5 | 20.81252 | 2.04265 | 22.85517 | 17.84702 | 10.54734 | 26.52555 | 194.9323 | 190 | 203 | 295.5899 | 291 | 301 | 298.9737 | 295 | 306 | 299.4539 | 286 | 314 | 2.79663 | 2 | 4 | 2.394999 | 2 | 3.1 | 0.5017616 | 0.4 | 0.6 | 0.06450347 | 0 | 0.2 | 889.2082 | 878.8125 | 897.486 | 7.192287 | 5.74693 | 12.03069 | 59.16128 | 60.16793 | 32.73784 | 292.96875 | 1.365864 | 0.9840987 | 0.6753862 | 0.7327386 | 149.7772 | 8.368819 | 175.694 | 365.3883 | 3 | 3.3 | 4.3 | 4.3 | 4.2 | 4.3 | 5.1 | 3144.004 | 4098.168 | 0
2017-10-19 | 51.55 | 9.02 | 1.08 | 1.27 | 2.46 | 531 | 446.2616 | 1 | 43306.81 | 10.20833 | 842.0436 | 893.5352 | 1729.912 | 297.8189 | 1208.333 | 699 | 514.9255 | 482.0884 | 17191.2 | 250 | 7.026535 | 22.01043 | 882.6011 | 897.603 | 897.5345 | 888.5249 | 901.8528 | 885.3749 | 893.5397 | 901.2502 | 883.2121 | 892.1672 | 11.184 | 5 | 25.07357 | 483.464 | 573.8 | 14.75 | -6.85 | 19.30246 | 84 | 5 | 1.843785 | 1.6 | 0.1 | 2.223516 | 75 | 118 | 1209 | 15 | 60 | 5.916667 | 0 | 2 | 2 | 2 | 53 | 51 | 0 | 25 | 49 | 52 | 2.3 | 5.8 | 2 | 404.1547 | 304.2258 | 307.3908 | 0 | 11.19 | 10.93 | 6.83 | 1.1 | 7.957768 | 63 | 157 | 40 | 4.8 | 5.6 | 9.6 | 8 | 8.4 | 7.2 | 5.8 | 5.6 | 5.2 | 6.2 | 58 | 58 | 87 | 87 | 58 | 58 | 58 | 58 | 58 | 58 | 1500 | 0 | 24 | 24 | 0 | 496.09 | 496.09 | 0 | 16 | 42.1716 | 29.76975 | -0.2801252 | 28.87875 | 13.81621 | -4.946089 | 37.46875 | 76.32662 | 23.67338 | 0.4046973 | 2.683333 | 1.8 | 0.4333333 | 0.01666667 | 0 | 36 | 45385.48 | 3026.768 | 7.455904 | 1.33817 | 579.9989 | 242.7239 | 99.71076 | 20.326 | 0 | 0.8404173 | 8.604 | 21820 | 25 | 35 | 52.66667 | 110 | 14 | 183 | 158 | 3.1 | 2 | 0.5 | 0.1 | 62 | 11.66667 | 6.2 | 59.9 | 175 | 0 | 13 | 23 | 22 | 32 | 0 | 453.7467 | 461.2085 | 420.8724 | 426.7911 | -0.2154768 | 4.699053 | -272.4718 | 550.6177 | -1035.935 | 0.6024866 | 564.5514 | 5 | 23.38826 | 2.235432 | 25.62369 | 18.1578 | 11.0272 | 29.36581 | 195.21 | 185 | 206 | 296.5844 | 283 | 304 | 298.932 | 286 | 308 | 299.3597 | 287 | 332 | 2.622629 | 1.8 | 3.4 | 1.773611 | 1.3 | 2.2 | 0.4228843 | 0.3 | 0.6 | 0.02260532 | 0 | 0.2 | 892.4192 | 886.2759 | 898.087 | 6.113178 | 5.295258 | 7.397082 | 59.64491 | 60.63483 | 32.23204 | 298.59375 | 1.37657 | 0.8846532 | 0.6670747 | 0.7286614 | 139.8412 | -7.973125 | 182.893 | 363.0089 | 3 | 3.3 | 4.3 | 4.3 | 4.2 | 4.3 | 5.2 | 3139.519 | 3966.322 | 0
2017-10-20 | 51.59 | 8.95 | 1.05 | 1.17 | 2.44 | 531 | 454.3024 | 1 | 43200.06 | 10.19167 | 834.6654 | 891.7066 | 1742.122 | 296.834 | 1500 | 662 | 511.2965 | 473.9759 | 17115.8 | 250 | 8.259724 | 24.9146 | 878.7885 | 894.5222 | 900.5584 | 885.6447 | 899.4741 | 882.4588 | 890.5389 | 901.6671 | 880.7259 | 889.9513 | 8.4 | 8 | 25.07666 | 483.68 | 520.5 | 14.75 | -6.9 | 17.09529 | 38 | 3 | 1.866612 | 1.7 | 0.1 | 2.949264 | 75 | 116 | 1209 | 15 | 64 | 5 | 0 | 2 | 2 | 2 | 53 | 51 | 0 | 24 | 50 | 51 | 2.3 | 1.1 | 0.5 | 392.4846 | 302.4849 | 307.0913 | 0 | 11.26 | 11.01 | 8.94 | 1.21 | 7.8734 | 62 | 165 | 30 | 6.2 | 6.2 | 8.8 | 8 | 10 | 9.2 | 8 | 7.8 | 7 | 6.4 | 56 | 56 | 84 | 84 | 56 | 56 | 56 | 56 | 56 | 56 | 1500 | 0 | 24 | 24 | 0 | 514.11 | 514.11 | 0 | 17 | 65.1924 | 30.89297 | -0.1012045 | 28.94916 | 13.73077 | -5.157118 | 37.42161 | 77.08903 | 22.91097 | 0.500243 | 2.666667 | 1.45 | 0.3666667 | 0 | 0 | 40 | 45043.89 | 2986.517 | 7.414047 | 1.336486 | 579.7135 | 243.5886 | 99.70788 | 13.041 | 0 | 0.8555601 | 28.773 | 33210 | 28 | 37 | 53.33333 | 110 | 15 | 190 | 160 | 3 | 1.6 | 0.4 | 0 | 64 | 12 | 3.5 | 60.13333 | 174 | 0 | 14 | 23 | 21 | 30 | 0 | 451.0459 | 460.9156 | 420.2194 | 426.5241 | -0.62109375 | -3.61613 | -280.3213 | 549.6363 | -1109.774 | 0.6347446 | 563.2932 | 5 | 18.5998 | 2.224904 | 20.8247 | 19.90713 | 11.44223 | 28.17263 | 194.9775 | 186 | 209 | 297.2057 | 286 | 309 | 298.9092 | 284 | 316 | 299.1177 | 254 | 316 | 2.806648 | 2 | 4.2 | 1.44133 | 1 | 1.9 | 0.3839537 | 0.3 | 0.5 | 0.008312508 | 0 | 0.1 | 890.3827 | 882.7958 | 896.6986 | 7.297806 | 5.809686 | 8.337952 | 60.25491 | 61.36113 | 32.95831 | 297.8125 | 1.388278 | 0.8368747 | 0.6619268 | 0.7315999 | 136.2448 | 91.10735 | 180.3527 | 363.036 | 3.2 | 3.3 | 4.3 | 4.3 | 4.2 | 4.3 | 5.1 | 3137.889 | 3918.826 | 0
2017-10-21 | 51.19 | 8.95 | 1.06 | 1.15 | 2 | 530 | 436.5716 | 0.9979167 | 43024.72 | 10.29167 | 833.6265 | 891.28 | 1746.573 | 297.8709 | 2004.175 | 699 | 514.682 | 473.9708 | 17191.2 | 250 | 8.07951 | 27.13675 | 878.1139 | 893.4409 | 898.1001 | 887.641 | 897.9181 | 881.6428 | 891.9035 | 901.48 | 879.9548 | 889.2465 | 8.4 | 8 | 25.12648 | 482.8 | 602.3 | 9.687962 | -6.56 | 33.50229 | 59 | 4 | 1.896384 | 1.5 | 0.1 | 2.104576 | 75 | 175 | 1209 | 16 | 67 | 5.166667 | 0 | 2 | 2 | 2 | 53 | 51.33333 | 0 | 25 | 50 | 50 | 2.2 | 0.8 | 0.25 | 392.8571 | 303.4724 | 308.3377 | 0 | 11.39 | 11 | 8.67 | 1.65 | 7.925278 | 68 | 172 | 38 | 6.4 | 6.2 | 10 | 8.8 | 9.2 | 7 | 6 | 6 | 4.6 | 5.6 | 60 | 60 | 90 | 90 | 60 | 60 | 60 | 60 | 60 | 60 | 1300 | 0 | 23.95 | 23.95 | 0 | 345.32 | 345.32 | 0 | 10 | 43.2516 | 31.50028 | 0.2437292 | 30.16083 | 14.79172 | -4.988048 | 40.20823 | 75.61775 | 24.38225 | 0.44674 | 3.116667 | 1.233333 | 0.3666667 | 0 | 0 | 40 | 44811.43 | 2944.959 | 7.924206 | 1.436008 | 579.3777 | 259.1374 | 99.71174 | 16.349 | 0 | 0.82372 | 23.544 | 11120 | 29 | 38.66667 | 54.66667 | 120 | 15 | 190 | 160 | 3.4 | 1.4 | 0.4 | 0 | 68 | 12.5 | 4.2 | 61.36667 | 113 | 0 | 9 | 23 | 20 | 36 | 0 | 457.9273 | 461.5936 | 422.3557 | 425.8618 | -0.6069537 | -1.508856 | -278.9152 | 548.7552 | -1184.613 | 0.6649194 | 562.163 | 5 | 17.93922 | 2.676173 | 20.61539 | 21.95336 | 12.2593 | 30.63682 | 194.2833 | 181 | 208 | 297.5476 | 281 | 313 | 299.0753 | 288 | 314 | 299.3968 | 250 | 317 | 3.142566 | 2.4 | 4.4 | 1.253197 | 1 | 1.5 | 0.3724097 | 0.3 | 0.5 | 0.008126158 | 0 | 0.1 | 890.261 | 882.603 | 904.2102 | 6.578476 | 5.213874 | 7.898114 | 61.02389 | 61.97066 | 33.61976 | 403.828125 | 1.408311 | 0.8106522 | 0.6606381 | 0.7331979 | 148.5203 | 189.1836 | 176.2878 | 366.3597 | 3.2 | 3.3 | 4.3 | 4.4 | 4.2 | 4.3 | 5.1 | 3132.181 | 3800.779 | 0
2017-10-22 | 51.38 | 8.97 | 1.04 | 1.13 | 1.68 | 533 | 471.1924 | 1 | 43262.63 | 10.10833 | 835.985 | 889.767 | 1759.778 | 297.1101 | 1833.333 | 704 | 514.5072 | 476.5675 | 17115.8 | 250 | 9.835105 | 35.84539 | 877.8068 | 888.4796 | 902.0157 | 883.7946 | 895.1571 | 883.0306 | 888.563 | 899.2889 | 869.7002 | 880.6724 | 8.4 | 6 | 25.05371 | 483.44 | 593.9 | 9.51 | -6.89 | 32.90714 | 62 | 3 | 1.899503 | 1.8 | 0.1 | 2.120103 | 75 | 114 | 1209 | 18 | 70 | 5.666667 | 0 | 2 | 2 | 2 | 53 | 51 | 0 | 26 | 50 | 54 | 2.2 | 0.9 | 0.25 | 389.5352 | 302.6569 | 307.5985 | 0 | 11.07 | 10.37 | 7.89 | 2.29 | 8.041774 | 67 | 157 | 30 | 5 | 5.4 | 9.2 | 9.8 | 8.4 | 7.8 | 6.4 | 6.5 | 5 | 6.4 | 58 | 58 | 86 | 86 | 58 | 58 | 58 | 58 | 58 | 58 | 300 | 0 | 24 | 24 | 0 | 0 | 0 | 0 | 0 | 62.1924 | 31.47531 | 0.4529075 | 29.53447 | 14.44624 | -5.355583 | 39.07803 | 76.73717 | 23.26283 | 0.3681037 | 2.8 | 1.233333 | 0.3666667 | 0 | 0 | 37 | 45235.16 | 2982.364 | 7.983946 | 1.395644 | 578.3275 | 255.9595 | 99.71769 | 21.21746 | 0 | 0.8840383 | 2.326541 | 0 | 29 | 36.33333 | 53.66667 | 118 | 14 | 180 | 145 | 3 | 1.3 | 0.4 | 0 | 73 | 12 | 7.4 | 61.1 | 174 | 0 | 12 | 23 | 22 | 37 | 2 | 458.8896 | 461.0806 | 421.7003 | 426.7805 | -0.7191071 | 0.378528 | -280.5282 | 548.0387 | -1256.452 | 0.6971774 | 561.2187 | 5 | 18.392 | 1.989399 | 20.3814 | 18.9356 | 13.82857 | 28.45796 | 195.0448 | 182 | 206 | 297.4506 | 281 | 311 | 298.7701 | 285 | 312 | 299.1299 | 281 | 313 | 2.722362 | 2 | 3.2 | 1.277553 | 1.1 | 1.6 | 0.3788854 | 0.3 | 0.5 | 0.008206019 | 0 | 0.1 | 887.258 | 872.445 | 897.0308 | 7.774372 | 5.803731 | 12.12757 | 60.55571 | 62.60617 | 33.67163 | 326.015625 | 1.36717 | 0.8097342 | 0.659713 | 0.7356674 | 72.89738 | 210.0956 | 175.8975 | 367.7795 | 3.2 | 3.3 | 4.3 | 4.3 | 4.3 | 4.3 | 6 | 2869.23 | 3519.453 | 0
2017-10-23 | 51.62 | 9.25 | 1.02 | 1.03 | 2.58 | 531 | 464.6288 | 1 | 43324.16 | 10.13417 | 855.4951 | 889.7381 | 1767.52 | 298.8339 | 1416.667 | 760 | 524.153 | 465.1129 | 17191.2 | 250 | 8.827068 | 29.00342 | 879.1082 | 890.8629 | 901.002 | 882.5688 | 896.008 | 881.4145 | 888.0259 | 898.9146 | 874.7834 | 885.7793 | 8.4 | 8 | 25.07243 | 483.68 | 593.1 | 9.51 | -6.64 | 31.95499 | 25 | 2 | 1.937643 | 2.3 | 0.2 | 2.104265 | 75 | 110 | 1209 | 21 | 74 | 6.25 | 0 | 2 | 2 | 2 | 53 | 50.66667 | 0 | 31 | 54 | 79 | 2.3 | 0.6 | 0.25 | 405.5035 | 304.4811 | 308.9849 | 0 | 11.22 | 11.06 | 8.77 | 6.58 | 8.234421 | 65 | 171 | 34 | 7 | 8.2 | 8.6 | 11 | 6.8 | 6 | 5.4 | 6.8 | 6 | 6.4 | 56 | 56 | 85 | 85 | 56 | 56 | 56 | 56 | 56 | 56 | 300 | 5.6 | 18.4 | 24 | 0 | 633.02 | 633.02 | 0 | 19 | 41.6088 | 30.58638 | 0.5559485 | 30.0099 | 14.67128 | -4.920806 | 40.31632 | 75.81506 | 24.18494 | 0.3720378 | 2.516667 | 1.45 | 0.3833333 | 0 | 0 | 35 | 46152.07 | 3045.614 | 8.080972 | 1.439869 | 579.1042 | 257.738 | 99.71961 | 10.62054 | 0 | 0.8750072 | 13.086 | 21380 | 31 | 37 | 53.33333 | 115 | 15 | 185 | 150 | 3.1 | 2 | 0.4 | 0 | 76 | 11.5 | 6.2 | 60.16667 | 173 | 0 | 13 | 20 | 22 | 36 | 2 | 467.2091 | 461.4339 | 422.1279 | 426.2798 | -0.9663756 | 4.681741 | -289.7927 | 547.2974 | -1330.29 | 0.7294355 | 560.2695 | 5 | 21.43594 | 2.214236 | 23.65017 | 17.5224 | 12.58353 | 23.33508 | 195.3931 | 191 | 198 | 297.3377 | 292 | 304 | 299.0517 | 293 | 308 | 299.1877 | 281 | 311 | 2.509828 | 2 | 3.4 | 1.369763 | 1.1 | 2.2 | 0.3958345 | 0.3 | 0.5 | 0.01208218 | 0 | 0.1 | 888.003 | 876.9596 | 898.40625 | 7.308814 | 6.285932 | 9.420649 | 59.89719 | 61.67238 | 33.20473 | 309.53125 | 1.352496 | 0.8157361 | 0.6662185 | 0.7340994 | 34.44066 | 205.9506 | 178.1778 | 367.4205 | 3.2 | 3.3 | 4.2 | 4.3 | 4.2 | 4.3 | 8.7 | 2172.51 | 3385.134 | 0
2017-10-24 | 51.32 | 9.27 | 1.02 | 0.95 | 2.24 | 521 | 444.0364 | 0.9777778 | 42533.36 | 9.990909 | 848.3745 | 889.6467 | 1812.889 | 296.6278 | 1363.636 | 701 | 512.3379 | 462.8204 | 17040.4 | 250 | 10.34032 | 40.20505 | 876.3274 | 892.0938 | 899.7459 | 883.3444 | 897.0699 | 878.4889 | 892.1731 | 897.9298 | 870.2954 | 883.458 | 8.4 | 8 | 25.13574 | 474.88 | 589.3 | 9.51 | -6.54 | 31.59797 | 51 | 3.5 | 1.874444 | 1.9 | 0.1 | 3.938045 | 70 | 109 | 1209 | 23 | 77 | 5.666667 | 0 | 2 | 2 | 2 | 53 | 50.66667 | 0 | 25 | 46 | 53 | 2.2 | 0.9 | 0.25 | 404.5415 | 301.8253 | 307.4383 | 0 | 10.9 | 10.86 | 9.5 | 2.76 | 8.282038 | 68 | 155 | 36 | 7 | 8 | 8.8 | 11 | 6.4 | 6.2 | 5.2 | 6.2 | 5.8 | 6.2 | 52 | 52 | 78 | 78 | 52 | 52 | 52 | 52 | 52 | 52 | 400 | 12.96667 | 10.5 | 23.46667 | 87.71 | 341 | 428.71 | 2 | 10 | 45.3264 | 29.80891 | -0.5443554 | 29.75284 | 13.78416 | -5.31881 | 37.67384 | 77.5299 | 22.4701 | 1.097012 | 2.316667 | 1.15 | 0.35 | 0.01666667 | 0 | 30 | 45657.92 | 3077.187 | 8.523283 | 1.345494 | 580.9003 | 263.1927 | 99.73058 | 15.093 | 0 | 0.8522772 | 21.303 | 23310 | 33 | 34.66667 | 52.66667 | 115 | 14 | 185 | 150 | 2.8 | 1.3 | 0.4 | 0.1 | 79 | 13 | 5.4 | 59.7 | 175 | 0 | 13 | 22 | 21 | 25 | 0 | 457.0792 | 457.9541 | 417.8724 | 424.0109 | -0.5123717 | 9.685405 | -261.9553 | 546.7076 | -1414.129 | 0.7394713 | 559.501 | 5 | 23.02035 | 2.484659 | 25.50501 | 14.73533 | 9.989668 | 20.98764 | 195.6804 | 180 | 204 | 297.811 | 291 | 314 | 298.9912 | 295 | 312 | 299.6358 | 288 | 311 | 2.357631 | 1 | 3.4 | 1.165405 | 0.4 | 1.6 | 0.3404248 | 0.2 | 0.5 | 0.01507523 | 0 | 0.1 | 886.9822 | 812.3602 | 894.3419 | 9.482099 | 6.788513 | 78.55876 | 59.67672 | 61.02391 | 32.7508 | 1414.921875 | 1.365548 | 0.7781433 | 0.6600544 | 0.736604 | 45.75382 | 228.8541 | 183.1463 | 364.494 | 3.2 | 3.4 | 4.3 | 4.3 | 4.3 | 4.3 | 8.9 | 2061.051 | 3269.36 | 0
2017-10-25 | 51.6 | 9.48 | 1 | 0.91 | 2.22 | 533 | 457.7892 | 1 | 43113.74 | 9.866667 | 862.6721 | 893.828 | 1855.941 | 297.2742 | 1125 | 710 | 526.1984 | 483.9644 | 17266.6 | 250 | 9.29435 | 28.6227 | 879.5206 | 895.6026 | 901.3735 | 894.7315 | 899.5159 | 880.5558 | 899.9901 | 899.334 | 876.7454 | 887.3318 | 8.4 | 8 | 25.07438 | 485.44 | 570.1 | 9.51 | -6.99 | 59.25128 | 56 | 3 | 1.869129 | 1.9 | 0.1 | 11.08559 | 66 | 109 | 1209 | 23 | 80 | 5.166667 | 0 | 2 | 2 | 2 | 53.33333 | 51 | 0 | 26 | 49 | 50 | 2.2 | 0.8 | 0.25 | 416.1976 | 302.7648 | 308.5359 | 0 | 10.96 | 10.73 | 9.3 | 1.58 | 8.397719 | 130 | 85 | 30 | 7.2 | 8 | 8.6 | 11 | 6 | 6 | 5.4 | 6.2 | 6 | 6.6 | 60 | 60 | 90 | 90 | 60 | 60 | 60 | 60 | 60 | 60 | 500 | 0 | 24 | 24 | 221.05 | 681.31 | 902.36 | 3 | 22 | 37.4292 | 31.36996 | -0.6081616 | 31.06905 | 15.71718 | -5.137037 | 41.04104 | 74.22056 | 25.77944 | 1.183719 | 2.816667 | 1.466667 | 0.4966667 | 0.06666667 | 0 | 46 | 45571.75 | 2997.981 | 6.931773 | 1.465751 | 581.1167 | 263.2621 | 99.65956 | 13.973 | 0 | 0.8588916 | 29.52 | 22190 | 35 | 36.66667 | 55 | 98 | 14 | 186 | 148 | 3.1 | 1.6 | 0.78 | 0.1 | 82 | 12 | 3.4 | 59.66667 | 174 | 0 | 13 | 22 | 21 | 37 | 5 | 471.0446 | 461.9214 | 421.7508 | 426.9124 | -0.6014278 | 22.72421 | -245.8637 | 546.1586 | -1485.968 | 0.7717294 | 558.7759 | 5 | 19.06372 | 3.60529 | 22.66901 | 11.43442 | 7.006722 | 19.13302 | 195.0797 | 183 | 200 | 297.1456 | 285 | 316 | 298.8813 | 292 | 306 | 299.3884 | 282 | 312 | 2.726041 | 2.2 | 3.2 | 1.487836 | 1.2 | 2 | 0.4295868 | 0.4 | 0.5 | 0.06569792 | 0 | 0.2 | 891.6784 | 885.9022 | 898.1716 | 8.342639 | 5.868591 | 11.12939 | 59.41098 | 60.68672 | 33.45115 | 325.625 | 1.376975 | 0.7819878 | 0.674109 | 0.7444888 | 41.93182 | 212.0253 | 185.1455 | 371.8961 | 3.2 | 3.3 | 4.3 | 4.6 | 4.3 | 4.5 | 8.9 | 2061.622 | 3269.93 | 0
2017-10-26 | 52.17 | 9.34 | 1.02 | 0.86 | 2.24 | 575 | 508.4288 | 0.9902778 | 45297.5 | 10.29167 | 877.9952 | 889.5577 | 1928.463 | 302.6083 | 2019.635 | 716 | 555.1817 | 503.7917 | 23374 | 250 | 9.551241 | 35.61641 | 872.8095 | 896.6998 | 898.0114 | 882.8519 | 897.3641 | 877.4123 | 891.4311 | 899.8811 | 882.8947 | 892.1737 | 11.308 | 5 | 27.42791 | 522.308 | 522.9 | 10.57299 | -6.26 | 30.9833 | 64 | 4 | 1.839413 | 1.8 | 0.1 | 2.057062 | 62 | 107 | 1209 | 24 | 84 | 6 | 0 | 2 | 2 | 2 | 53.66667 | 49.66667 | 0 | 25 | 39 | 48 | 2.2 | 0.5 | 0.25 | 431.5221 | 307.7714 | 312.0302 | 0 | 11.25 | 10.88 | 8.91 | 4.88 | 8.237453 | 71 | 82 | 33 | 5.2 | 5.8 | 10.2 | 9 | 9.8 | 7.8 | 6.2 | 6.4 | 5 | 6.6 | 58 | 58 | 87 | 87 | 58 | 58 | 58 | 58 | 58 | 58 | 800 | 3.366667 | 20.4 | 23.76667 | 0 | 622.87 | 622.87 | 2 | 16 | 58.5588 | 30.30722 | 0.5435788 | 33.91766 | 18.29043 | -4.793904 | 47.95776 | 71.85747 | 28.14253 | 1.231731 | 2.25 | 1.383333 | 0.45 | 0.05 | 0 | 38 | 49393.31 | 3209.968 | 6.826886 | 1.712777 | 580.8216 | 345.2966 | 99.54577 | 15.904 | 0 | 0.884224 | 35.496 | 21880 | 37 | 36 | 54 | 112 | 14 | 205 | 155 | 2.5 | 1.5 | 0.6 | 0.1 | 85 | 10.58333 | 2.6 | 60.33333 | 174 | 0 | 9 | 18 | 18 | 48 | 3 | 514.0365 | 465.2228 | 423.8211 | 430.6959 | -0.66796875 | -4.402837 | -280.1399 | 547.4743 | -1515.806 | 0.7942652 | 560.046 | 5 | 27.86641 | 6.251864 | 34.11827 | 17.63782 | 7.032666 | 27.9781 | 195.5941 | 187 | 199 | 297.204 | 262 | 324 | 298.8676 | 294 | 302 | 299.325 | 288 | 309 | 2.343069 | 1.8 | 3.5 | 1.417535 | 0.2 | 2 | 0.445044 | 0.3 | 0.6 | 0.04296875 | 0 | 0.2 | 888.9804 | 842.1429 | 900.8807 | 8.491993 | 6.598737 | 39.92613 | 60.68392 | 64.20139 | 33.32145 | 664.765625 | 1.365402 | 0.7874062 | 0.6713793 | 0.7387446 | 48.69573 | 207.7376 | 186.3351 | 371.1187 | 3 | 3.3 | 3.6 | 3.7 | 4.3 | 4.3 | 8.7 | 2251.599282 | 3472.855 | 0
2017-10-27 | 51.73 | 9.17 | 0.99 | 0.92 | 2.3 | 608 | 554.2996 | 1 | 46917.81 | 10.175 | 894.2186 | 890.3787 | 1977.489 | 308.7968 | 2625 | 895 | 579.3414 | 532.9218 | 25636 | 250 | 8.861287 | 27.20316 | 875.4878 | 896.8285 | 899.7659 | 883.7298 | 896.7758 | 877.2887 | 892.1031 | 901.0499 | 886.5767 | 893.2908 | 11.308 | 8 | 28.81136 | 554.348 | 579.6 | 14.52 | -6.19 | 30.66574 | 63 | 4 | 1.883512 | 1.6 | 0.1 | 2.099607 | 55 | 105 | 1209 | 25 | 88 | 5.833333 | 0 |  | 2 | 2 | 52.66667 | 50 | 0 | 24 | 44 | 46 | 2.2 | 0.8 | 0.25 | 451.2994 | 314.2805 | 317.8175 | 0 | 11.04 | 10.89 | 8.38 | 8.84 | 8.007957 | 74 | 86 | 30 | 7.2 | 8.4 | 8.4 | 11 | 6.4 | 6 | 5.4 | 6.2 | 6 | 6.2 | 56 | 56 | 84 | 84 | 56 | 56 | 56 | 56 | 56 | 56 | 1100 | 0 | 24 | 24 | 0 | 413.65 | 413.65 | 0 | 13 | 59.6496 | 30.62358 | 1.387883 | 40.94995 | 23.53552 | -3.641517 | 62.23184 | 68.03243 | 31.96757 | 1.233912 | 2.483333 | 1.383333 | 0.4333333 | 0.01666667 | 0 | 31 | 51017.11 | 3262.732 | 7.617195 | 2.222566 | 582.6169 | 417.8599 | 99.5138 | 5.081 | 0 | 0.911677 | 40.725 | 10310 | 38 | 35.66667 | 54 | 120 | 18 | 200 | 145 | 2.7 | 1.5 | 0.5 | 0.1 | 86 | 11 | 3.5 | 61.7 | 174 | 0 | 11 | 19 | 18 | 39 | 16 | 548.9166 | 464.6279 | 426.5839 | 427.6815 | -0.7525647 | -0.7190656 | -292.9166 | 549.7197 | -1512.645 | 0.8265233 | 562.2445 | 5 | 27.3476 | 8.17236 | 35.51996 | 18.94049 | 10.19716 | 29.48255 | 195.279 | 182 | 210 | 297.3163 | 286 | 310 | 298.8951 | 289 | 305 | 299.8711 | 288 | 316 | 2.57311 | 1.9 | 3.5 | 1.437164 | 1.1 | 1.7 | 0.4352488 | 0.3 | 0.5 | 0.02408102 | 0 | 0.1 | 890.3502 | 874.068 | 905.5808 | 7.71425 | 6.016742 | 11.09106 | 61.72469 | 65.30379 | 33.64569 | 517.8125 | 1.387268 | 0.7829764 | 0.67065 | 0.7421108 | 61.37946 | 245.8033 | 183.49 | 372.3906 | 2.9 | 3.2 | 3.6 | 3.7 | 4.2 | 4.3 | 8.7 | 2292.367 | 3517.938 | 0
2017-10-28 | 53.18 | 9.25 | 1.06 | 0.91 | 2.44 | 617 | 552.0428 | 1.041667 | 46991.05 | 10.175 | 894.1168 | 889.802 | 1965.217 | 309.9129 | 2560 | 871 | 585.3519 | 542.7097 | 25786.8 | 250 | 9.002674 | 31.12057 | 878.9402 | 896.5456 | 896.7924 | 884.8384 | 896.4392 | 871.4585 | 892.3774 | 901.0239 | 886.7053 | 892.7385 | 11.308 | 5 | 27.99069 | 559.268 | 578.7 | 14.52 | -6.68 | 30.38788 | 69 | 6 | 1.927258 | 1.8 | 0.1 | 2.356119 | 48 | 210 | 1209 | 26 | 91 | 5.25 | 0 | 2 | 2 | 2 | 52 | 49.33333 | 0 | 26 | 46 | 48 | 2.2 | 1.5 | 0.75 | 447.9533 | 315.8611 | 318.7445 | 0 | 11.28 | 10.85 | 8.57 | 1.16 | 8.02418 | 120 | 95 | 25 | [10 empty] | 60 | 60 | 90 | 90 | 60 | 60 | 60 | 60 | 60 | 60 | 800 | 0 | 25 | 25 | 0 | 287.12 | 287.12 | 0 | 9 | 54.9228 | 31.43891 | 1.643225 | 42.19716 | 23.70587 | -3.924195 | 63.62206 | 68.90752 | 31.09248 | 1.160193 | 2.666667 | 1.516667 | 0.45 | 0.01666667 | 0 | 74 | 52319.44 | 3366.087 | 7.781625 | 2.272216 | 582.69 | 426.755 | 99.51529 | 13.071 | 0 | 0.8947209 | 38.484 | 10830 | 39 | 35 | 54.66667 | 115 | 15 | 200 | 155 | 3.1 | 1.7 | 0.6 | 0.1 | 89 | 10 | 2.2 | 62.26667 | 174 | 0 | 11 | 18 | 16 | 41 | 16 | 554.902 | 463.2708 | 425.5634 | 429.0307 | -0.5465204 | -3.71687 | -302.9005 | 551.3047 | -1500.484 | 0.900448 | 563.7674 | 5 | 24.33489 | 8.22722 | 32.56211 | 15.31279 | 8.90023 | 25.50096 | 194.9802 | 179 | 208 | 297.2472 | 289 | 313 | 298.8252 | 280 | 310 | 299.3964 | 248 | 322 | 2.735622 | 2 | 3.8 | 1.530046 | 1.3 | 1.9 | 0.4706296 | 0.4 | 0.6 | 0.02908333 | 0 | 0.2 | 889.8776 | 870.87 | 894.6875 | 7.632796 | 5.817525 | 9.937555 | 62.17452 | 64.86284 | 35.47437 | 560.078125 | 1.391864 | 0.7879652 | 0.6793632 | 0.738657 | 66.10237 | 257.7642 | 186.6648 | 372.6109 | 2.8 | 3.2 | 3.5 | 3.6 | 4.3 | 4.3 | 9 | 2181.887 | 3403.142 | 0
2017-10-29 | 53.25 | 9.26 | 1.05 | 0.93 | 2.5 | 642 | 551.6416 | 1 | 46642.41 | 10.34167 | 909.8263 | 891.4204 | 1958.792 | 312.3678 | 2291.667 | 799 | 596.9587 | 552.9585 | 27219.4 | 250 | 8.436984 | 28.92937 | 883.4294 | 898.3175 | 897.6469 | 884.8461 | 899.6065 | 875.0185 | 891.0779 | 901.4206 | 886.1175 | 892.4082 | 11.308 | 5 | 30.28613 | 581.268 | 549.6 | 14.52 | -6.61 | 30.14972 | 53 | 4 | 1.926187 | 1.9 | 0.1 | 2.142773 | 86 | 208 | 1209 | 27 | 94 | 5.666667 | 0 | 2 | 2 | 2 | 51.33333 | 49.66667 | 0 | 25 | 46 | 48 | 2.2 | 0.9 | 0.25 | 442.8034 | 318.4977 | 320.2703 | 0 | 11.17 | 11.06 | 9.25 | 3.6 | 8.077698 | 74 | 100 | 59 | 5 | 5.4 | 10.2 | 9 | 9.4 | 7.8 | 6.4 | 6.6 | 5.2 | 5.4 | 60 | 60 | 90 | 90 | 60 | 60 | 60 | 60 | 60 | 60 | 800 | 0 | 24 | 24 | 0 | 0 | 0 | 0 | 0 | 49.5516 | 31.38063 | 1.550046 | 42.83722 | 24.32516 | -3.632775 | 65.07965 | 68.20452 | 31.79548 | 1.124458 | 2.933333 | 1.7 | 0.4666667 | 0.05 | 0 | 40 | 52414.95 | 3362.553 | 8.168309 | 2.324273 | 583.9894 | 441.3097 | 99.52561 | 6.723 | 0 | 0.8592548 | 31.761 | 0 | 39 | 35 | 54.66667 | 120 | 15 | 198 | 160 | 3.9 | 2 | 0.6 | 0.1 | 91 | 11 | 3.1 | 61.4 | 174 | 0 | 10 | 18 | 17 | 39 | 15 | 552.2939 | 464.9677 | 427.194 | 430.5371 | -0.3505476 | 1.82744 | -291.1701 | 554.4324 | -1463.323 | 0.9327061 | 566.8553 | 5 | 25.31528 | 8.683295 | 33.99857 | 18.52336 | 9.885911 | 28.27639 | 194.873 | 178 | 209 | 296.6767 | 278 | 310 | 298.7922 | 285 | 310 | 299.0893 | 262 | 308 | 2.841988 | 1.9 | 3.9 | 1.715501 | 1.2 | 2 | 0.5147998 | 0.4 | 0.6 | 0.0438507 | 0 | 0.2 | 891.6413 | 885.2838 | 896.5964 | 6.988843 | 4.188287 | 9.891638 | 61.26008 | 63.57887 | 33.93101 | 588.28125 | 1.392723 | 0.7952176 | 0.681994 | 0.7423008 | 86.91419 | 256.2903 | 185.7563 | 376.1913 | 2.7 | 2.9 | 3.6 | 3.6 | 4.3 | 4.3 | 0 | 2214.500688 | 3412.02 | 0
2017-10-30 | 51.72 | 9.92 | 0.95 | 0.87 | 2.16 | 614 | 495.42 | 1 | 46681.43 | 10.175 | 930.7808 | 891.1724 | 1974.776 | 313.2977 | 1500 | 773 | 605.1805 | 562.6378 | 25711.4 | 250 | 8.550033 | 28.98331 | 886.4114 | 897.6251 | 898.0199 | 881.5 | 900.091 | 875.1317 | 888.7924 | 901.808 | 887.2238 | 892.9179 | 11.308 | 8 | 29.06868 | 559.628 | 682.8 | 10.163 | -6.65 | 29.87188 | 60 | 4 | 1.9111 | 1.7 | 0.2 | 2.173207 | 80 | 205 | 1209 | 28 | 97 | 6.25 | 0 | 2 | 2 | 2 | 51 | 42 | 0 | 25 | 44 | 47 | 2.2 | 0.8 | 0.25 | 447.801 | 318.6667 | 321.5398 | 0 | 10.9 | 10.68 | 8.38 | 3.35 | 8.365805 | 82 | 127 | 40 | 8 | 8.4 | 8 | 11 | 6.6 | 6 | 5.6 | 6.2 | 6 | 8 | 56 | 56 | 84 | 84 | 56 | 56 | 56 | 56 | 56 | 56 | 1100 | 0 | 24 | 24 | 0 | 458.12 | 458.12 | 0 | 13 | 0.3 | 31.03412 | 1.705548 | 40.99925 | 22.05633 | -3.823344 | 60.93778 | 70.07934 | 29.92066 | 1.053362 | 2.6 | 1.883333 | 0.5166667 | 0.06666667 | 0 | 40 | 54148.46 | 3501.717 | 7.49833 | 2.176349 | 582.9102 | 398.7161 | 99.52779 | 8.429 | 0 | 0.806873 | 34.002 | 10670 | 40 | 33.66667 | 54 | 118 | 16 | 198 | 155 | 2.9 | 2.2 | 0.6 | 0.1 | 93 | 12 | 2.8 | 60.56667 | 174 | 0 | 9 | 17 | 16 | 42 | 15 | 559.8886 | 464.5206 | 426.4633 | 430.5292 | 0.1095485 | -13.61042 | -313.707 | 556.4182 | -1454.161 | 0.9649642 | 568.8039 | 7.5 | 25.57585 | 7.99354 | 33.56939 | 20.44615 | 14.04905 | 28.63953 | 195.2623 | 191 | 200 | 296.3998 | 292 | 300 | 298.8025 | 295 | 303 | 299.1587 | 288 | 310 | 2.600178 | 2.1 | 3.1 | 1.869227 | 1.5 | 2.4 | 0.5433958 | 0.4 | 0.6 | 0.04764352 | 0 | 0.2 | 890.7603 | 882.3862 | 894.3832 | 7.24076 | 5.785211 | 9.744128 | 60.56837 | 62.39865 | 32.89346 | 516.484375 | 1.369178 | 0.8032817 | 0.6830628 | 0.7459051 | 85.09199 | 245.2327 | 178.7609 | 379.9698 | 2.8 | 2.9 | 3.5 | 3.7 | 4.2 | 4.3 | 0 | 2137.042 | 3287.089 | 0
2017-10-31 | 51.16 | 9.57 | 0.92 | 0.87 | 2.28 | 637 | 561.234 | 1 | 46748.63 | 10.14167 | 923.1281 | 886.481 | 1959.246 | 313.1683 | 2125 | 827 | 601.0742 | 563.3205 | 25862.2 | 250 | 10.52935 | 34.15585 | 880.8561 | 893.762 | 896.2295 | 875.7189 | 896.2864 | 869.0714 | 882.4211 | 897.5029 | 888.7993 | 896.7228 | 11.308 | 5 | 29.07129 | 576.868 | 624.8 | 10.12 | -26.36 | 29.13678 | 35 | 4 | 1.915943 | 2 | 0.1 | 16.218 | 73 | 203 | 1209 | 29 | 100 | 5.666667 | 0 | 2 | 2 | 2 | 51.66667 | 44.33333 | 0 | 25 | 43 | 47 | 2.2 | 1.2 | 0.25 | 467.8442 | 319.2114 | 321.1882 | 0 | 11.04 | 10.73 | 9.22 | 2.04 | 8.420764 | 85 | 120 | 30 | 6.8 | 7.6 | 8 | 11 | 6.2 | 6 | 5.2 | 6.4 | 5.6 | 6 | 56 | 56 | 84 | 84 | 56 | 56 | 56 | 56 | 56 | 56 | 1200 | 0 | 24 | 24 | 0 | 250.69 | 250.69 | 0 | 8 | 53.544 | 32.01185 | 1.803602 | 41.586 | 22.48818 | -3.974268 | 61.90352 | 70.0923 | 29.9077 | 1.077929 | 3.333333 | 1.816667 | 0.5666667 | 0.03333333 | 0 | 36 | 54662.57 | 3527.867 | 7.57727 | 2.21084 | 582.8974 | 404.0946 | 99.52703 | 7.095 | 0 | 0.8810581 | 37.737 | 10830 | 41 | 32.66667 | 55.66667 | 116 | 16 | 203 | 150 | 4.3 | 2 | 0.6 | 0.1 | 94 | 9.5 | 2.3 | 61.83333 | 174 | 0 | 9 | 17 | 16 | 38 | 18 | 562.3764 | 464.0915 | 425.3832 | 430.0351 | -0.129571 | -9.052335 | -303.0126 | 559.0178 | -1422 | 0.9972222 | 571.3687 | 10 | 22.64263 | 8.21642 | 30.85905 | 20.42853 | 15.13849 | 28.53577 | 193.5944 | 183 | 199 | 296.6311 | 290 | 306 | 298.7593 | 294 | 303 | 299.3188 | 289 | 310 | 3.641921 | 2.7 | 6.5 | 1.845698 | 1.7 | 2.1 | 0.552478 | 0.5 | 0.6 | 0.04387384 | 0 | 0.1 | 887.8177 | 866.0956 | 898.874 | 9.128853 | 5.693439 | 13.83685 | 61.49061 | 62.80072 | 34.64433 | 510.78125 | 1.435147 | 0.8019322 | 0.6824806 | 0.7473188 | 131.8076 | 254.7141 | 177.7262 | 378.6062 | 2.8 | 2.9 | 3.5 | 3.7 | 4.3 | 4.3 | 8.41 | 2340.881 | 3431.803 | 0
2017-11-01 | 50.98 | 9.81 | 0.95 | 0.83 | 2.12 | 631 | 570.0776 | 0.9902778 | 46782.75 | 10.21667 | 942.483 | 884.2644 | 1958.448 | 314.6745 | 1683.029 | 830 | 613.2417 | 574.144 | 25786.8 | 250 | 10.34185 | 36.50944 | 883.0215 | 886.5022 | 895.118 | 873.1911 | 894.5695 | 865.9376 | 882.4737 | 893.3015 | 888.5767 | 899.8631 | 11.308 | 5 | 30.01343 | 571.588 | 616 | 10.12 | -6.84 | 28.73991 | 43 | 3 | 1.956482 | 1.7 | 0.1 | 2.158922 | 66 | 202 | 1209 | 1 | 3 | 6 | 0 | 2 | 2 | 2 | 48.66667 | 37.33333 | 0 | 26 | 45 | 51 | 2.1 | 1.8 | 0.75 | 465.2258 | 320.5718 | 322.2167 | 0 | 11.14 | 10.61 | 9.13 | 3.1 | 8.371535 | 77 | 120 | 30 | 7.2 | 8.2 | 8.6 | 11 | 6.2 | 6 | 5.4 | 6.5 | 5.8 | 6.8 | 60 | 60 | 90 | 90 | 60 | 60 | 60 | 60 | 60 | 60 | 1200 | 0 | 23.76667 | 23.76667 | 0 | 564.34 | 564.34 | 0 | 16 | 52.7376 | 32.06283 | 2.518873 | 41.21504 | 22.7314 | -3.347509 | 63.1178 | 69.28934 | 30.71066 | 1.077722 | 3.766667 | 2.15 | 0.65 | 0.1 | 0 | 40 | 56822.86 | 3630.505 | 7.561566 | 2.254207 | 581.6078 | 429.4533 | 99.49615 | 4.482 | 0 | 0.903451 | 33.255 | 0 |  | 35.33333 | 55.33333 | 115 | 15 | 207 | 167 | 4.1 | 2.4 | 0.8 | 0.2 | 1 | 9.5 | 2.9 | 61.26667 | 174 | 0 | 8 | 16 | 16 | 43 | 20 | 575.5783 | 465.4344 | 423.3487 | 431.447 | -0.2192164 | -14.91715 | -311.0996 | 637.195 | 26.83333 | 0.02361111 | 648.614 | 22.5 | 23.21933 | 8.328371 | 31.5477 | 21.93124 | 15.70912 | 29.37879 | 193.112 | 184 | 201 | 295.9866 | 291 | 301 | 298.497 | 292 | 302 | 299.1916 | 286 | 325 | 3.901056 | 3.1 | 7.3 | 2.217605 | 1.3 | 2.7 | 0.6820787 | 0.5 | 0.9 | 0.09444792 | 0 | 0.2 | 886.2308 | 825.8375 | 912.0417 | 8.562951 | 5.644325 | 22.81415 | 61.04092 | 63.12495 | 34.21634 | 580.390625 | 1.428699 | 0.8290579 | 0.6888867 | 0.7594442 | 146.4997 | 231.5251 | 165.3103 | 387.2135 | 2.8 | 2.8 | 3.4 | 3.7 | 4.3 | 4.3 | 8.4 | 2444.838 | 3625.095 | 0
2017-11-02 | 52.15 | 10.07 | 0.97 | 0.75 | 2.28 | 655 | 576.694 | 1 | 47269.83 | 10.075 | 942.3249 | 886.657 | 1988.248 | 317.5029 | 2041.667 | 812 | 627.0799 | 580.9432 | 25937.6 | 250 | 9.757324 | 37.67549 | 888.1084 | 886.0005 | 895.6544 | 881.4184 | 892.8788 | 865.6551 | 888.2083 | 895.3323 | 888.6267 | 900.9822 | 0 | 0 | 30.06999 | 576.4 | 591.1 | 10.12 | -6.03 | 28.73991 | 58 | 3.5 | 2.00624 | 2 | 0.1 | 2.204572 | 60 | 200 | 1209 | 1 | 6 | 6.583333 | 0 | 2 | 2 | 2 | 47.66667 | 36.66667 | 0 | 26 | 45 | 49 | 2.2 | 0.5 | 0.25 | 477.7384 | 323.7581 | 324.6689 | 0 | 11.27 | 10.7 | 6.98 | 1.7 | 8.339483 | 80 | 125 | 30 | 5.2 | 5.6 | 10.2 | 9.2 | 9.4 | 7.6 | 6.2 | 6.6 | 5.2 | 5.6 | 58 | 58 | 87 | 87 | 58 | 58 | 58 | 58 | 58 | 58 | 1300 | 0 | 24 | 24 | 0 | 0 | 0 | 0 | 0 | 35.694 | 32.87523 | 2.511166 | 42.37178 | 23.01814 | -3.314493 | 64.58659 | 69.49267 | 30.50733 | 1.02566 | 3.816667 | 2.416667 | 0.7666667 | 0.15 | 0 | 37 | 58921.01 | 3784.083 | 7.43703 | 2.306664 | 582.8412 | 400.4917 | 99.52128 | -1.102 | 0 | 0.8804489 | 45.207 | 10850 | 1 | 35.33333 | 55.66667 | 110 | 16 | 208 | 170 | 4.3 | 2.6 | 0.9 | 0.2 |  | 10.08333 | 1.3 | 62 | 174 | 0 | 8 | 17 | 14 | 42 | 18 | 591.4728 | 464.9177 | 425.5117 | 429.6373 | -0.1230287 | -6.467936 | -306.8019 | 646.141 | 77.66667 | 0.05694444 | 651.8226 | 22.5 | 19.86105 | 10.19454 | 30.05559 | 21.73427 | 14.68455 | 30.32554 | 193.1269 | 190 | 197 | 295.7284 | 291 | 300 | 298.4451 | 294 | 302 | 299.2895 | 288 | 316 | 3.945414 | 3.2 | 4.8 | 2.3836 | 2 | 2.7 | 0.7679113 | 0.6 | 0.9 | 0.09491618 | 0 | 0.2 | 888.307 | 875.7615 | 898.1088 | 7.261698 | 3.956753 | 9.534894 | 61.87518 | 63.33245 | 34.98153 | 577.96875 | 1.417073 | 0.8520948 | 0.7027844 | 0.7630839 | 144.5391 | 233.6111 | 166.5917 | 387.6606 | 2.7 | 2.8 | 3.5 | 3.6 | 4.2 | 4.3 | 8.2 | 2533.712 | 3705.337 | 0
2017-11-03 | 51.05 | 10.2 | 0.94 | 0.7 | 2.3 | 643 | 562.0328 | 1 | 47085.3 | 10.21667 | 933.1487 | 887.6168 | 2002.475 | 317.9541 | 1458.333 | 855 | 632.9457 | 590.877 | 26013 | 250 | 9.797554 | 41.24096 | 884.2035 | 884.2625 | 898.6512 | 886.2835 | 890.7264 | 866.8627 | 893.1777 | 896.7667 | 887.6335 | 899.7241 | 6.639 | 5 | 30.06576 | 577.479 | 616.5 | 8.997076 | -6.78 | 28.42242 | 53 | 3 | 2.013643 | 1.8 | 0.1 | 2.28873 | 54 | 198 | 1209 | 2 | 9 | 5.583333 | 0 | 2 | 2 | 2 | 47.33333 | 35.66667 | 0 | 25 | 27 | 46 | 2.2 | 0.7 | 0.25 | 474.9498 | 323.9023 | 325.5127 | 0 | 11.22 | 10.89 | 8.63 | 1.95 | 8.281096 | 72 | 130 | 38 | 5 | 5.1 | 10.4 | 9 | 9.8 | 7.8 | 6.4 | 6.5 | 5 | 5.6 | 56 | 56 | 84 | 84 | 56 | 56 | 56 | 56 | 56 | 56 | 1300 | 0 | 24 | 24 | 0 | 1254.03 | 1254.03 | 8 | 25 | 65.0028 | 31.37342 | 2.570584 | 41.99475 | 22.03606 | -3.603631 | 62.99776 | 70.74113 | 29.25887 | 0.9390118 | 3.366667 | 1.9 | 0.7 | 0.06666667 | 0 | 35 | 58724.18 | 3800.048 | 7.579613 | 2.24992 | 581.7946 | 395.5634 | 99.53718 | 12.699 | 0 | 0.874079 | 32.508 | 0 | 1 | 35 | 55.66667 | 120 | 16 | 210 | 172 | 4 | 2.3 | 0.7 | 0.1 | 3 | 9.5 | 3 | 60.93333 | 174 | 0 | 8 | 17 | 15 | 39 | 14 | 585.9255 | 463.861 | 425.5276 | 429.8229 | 0.123514 | 2.374022 | -297.9159 | 645.0906 | 116.5 | 0.09027778 | 651.0924 | 22.5 | 26.22388 | 9.802462 | 36.02634 | 19.45291 | 12.92073 | 29.89755 | 194.1431 | 190 | 200 | 296.0718 | 291 | 302 | 298.6104 | 294 | 302 | 299.2887 | 273 | 313 | 3.281213 | 2.4 | 4.3 | 2.11189 | 1.8 | 2.4 | 0.6852743 | 0.6 | 0.8 | 0.05482986 | 0 | 0.2 | 888.8303 | 877.3019 | 900.2751 | 7.656623 | 5.485583 | 9.637726 | 60.8257 | 63.42324 | 33.95696 | 526.09375 | 1.39017 | 0.8530234 | 0.6954622 | 0.7550317 | 144.6608 | 256.2914 | 167.375 | 384.0773 | 2.7 | 2.8 | 3.6 | 3.7 | 4.3 | 4.3 | 8.6 | 2657.238 | 3869.862 | 0
2017-11-04 | 52.28 | 9.96 | 0.95 | 0.61 | 2.36 | 640 | 575.7492 | 1 | 47041.68 | 10.15 | 933.6264 | 889.0553 | 2013.022 | 319.0023 | 958.3333 | 874 | 635.6105 | 595.6925 | 25862.2 | 250 | 10.60719 | 39.69936 | 883.5763 | 883.978 | 904.1207 | 889.2134 | 890.3143 | 866.2933 | 895.9111 | 899.0356 | 886.5647 | 900.0665 | 6.639 | 8 | 30.06576 | 577.839 | 560.4 | 8.8 | -6.3 | 27.90654 | 66 | 3 | 2.3156 | 1.9 | 0.2 | 3.635883 | 89 | 197 | 1209 | 3 | 12 | 5.5 | 0 | 2 | 2 | 2 | 49.66667 | 41 | 0 | 26 | 44 | 48 | 2.2 | 6 | 2 | 478.6913 | 325.1796 | 326.3464 | 0 | 11.2 | 10.63 | 7.34 | 1.4 | 8.28588 | 77 | 135 | 46 | 5 | 5.4 | 10.4 | 9.6 | 10 | 8 | 6.2 | 7 | 5.2 | 4.8 | 60 | 60 | 90 | 90 | 60 | 60 | 60 | 60 | 60 | 60 | 1000 | 0 | 24 | 24 | 0 | 431.23 | 431.23 | 0 | 13 | 49.5192 | 30.72493 | 2.572721 | 42.03062 | 22.47177 | -3.07978 | 63.99533 | 69.6978 | 30.3022 | 0.9005061 | 3.016667 | 2.083333 | 0.7 | 0.06666667 | 0 | 40 | 58802.15 | 3817.185 | 7.783946 | 2.285548 | 581.669 | 391.8046 | 99.55516 | 2.988 | 0 | 0.899608125 | 29.52 | 0 | 1 | 36.66667 | 55.33333 | 110 | 16 | 210 | 170 | 3.6 | 2.5 | 0.8 | 0.2 | 4 | 9.5 | 3.4 | 60.8 | 175 | 0 | 10 | 18 | 13 | 38 | 14 | 584.2442 | 464.0007 | 425.8819 | 429.5736 | 0.02068585 | -8.199346 | -311.3085 | 643.8148 | 152.3333 | 0.1236111 | 649.9763 | 22.5 | 27.16027 | 9.606688 | 36.76696 | 19.56569 | 11.2866 | 30.00131 | 194.3793 | 190 | 202 | 296.0401 | 279 | 306 | 298.5057 | 283 | 306 | 299.4285 | 287 | 311 | 3.14667 | 2.2 | 4.3 | 2.142246 | 1.7 | 2.7 | 0.7049707 | 0.5 | 0.9 | 0.0659757 | 0 | 0.2 | 889.9587 | 881.6407 | 902.8992 | 8.449431 | 4.969096 | 11.2504 | 60.4394 | 61.89285 | 34.34604 | 492.109375 | 1.391895 | 0.8555623 | 0.6825809 | 0.7572971 | 156.7232 | 262.6134 | 158.6345 | 385.4651 | 2.6 | 2.8 | 3.6 | 3.7 | 4.3 | 4.3 | 8.5 | 2476.637 | 3684.945 | 0
2017-11-05 | 49.41 | 10.02 | 0.9 | 0.59 | 2.42 | 636 | 573.7036 | 1 | 46940.97 | 10.23333 | 939.8249 | 884.526 | 1998.715 | 319.1513 | 875 | 837 | 634.5382 | 584.5818 | 25862.2 | 250 | 9.867422 | 39.8538 | 875.5735 | 884.2236 | 901.9424 | 880.5277 | 888.6971 | 865.4114 | 888.2146 | 891.6176 | 881.7081 | 892.5553 | 10.285 | 8 | 30.06868 | 577.965 | 534 | 8.8 | -6.49 | 28.04632 | 58 | 3 | 1.995978 | 1.8 | 0.1 | 2.246186 | 80 | 195 | 1209 | 4 | 15 | 6 | 0 | 2 | 2 | 2 | 47.66667 | 38 | 0 | 26 | 45 | 49 | 2.1 | 2.8 | 2 | 464.3674 | 325.1473 | 326.4455 | 0 | 11.18 | 10.85 | 8.35 | 3.07 | 8.585953 | 90 | 115 | 35 | 7 | 8 | 8.2 | 11 | 6 | 6 | 5.4 | 6.6 | 5.4 | 7.6 | 58 | 58 | 87 | 87 | 58 | 58 | 58 | 58 | 58 | 58 | 1100 | 0 | 24 | 24 | 0 | 0 | 0 | 0 | 0 | 32.7036 | 30.54892 | 2.071564 | 40.0582 | 20.88049 | -3.950656 | 59.05959 | 71.33432 | 28.66568 | 0.8852223 | 3.05 | 2.083333 | 0.6166667 | 0.06666667 | 0 | 35 | 59253.19 | 3840.664 | 7.819548 | 2.109271 | 582.5004 | 376.3335 | 99.57494 | 8.217 | 0 | 0.9020497 | 21.303 | 0 | 1 | 37 | 56 | 120 | 17 | 210 | 172 | 3.5 | 2.3 | 0.7 | 0.1 | 6 | 10.5 | 4.5 | 59.83333 | 175 | 0 | 10 | 16 | 16 | 41 | 17 | 581.74 | 464.5409 | 423.4282 | 430.3445 | -0.076171875 | -6.430286 | -309.6566 | 642.2488 | 184.1667 | 0.1569444 | 649.2366 | 22.5 | 27.02977 | 9.379089 | 36.40886 | 19.8222 | 10.92346 | 29.3269 | 194.4762 | 183 | 208 | 296.336 | 288 | 308 | 298.5419 | 290 | 310 | 299.225 | 263 | 320 | 3.099416 | 2.4 | 4.4 | 2.058681 | 1.8 | 2.7 | 0.6593669 | 0.5 | 0.8 | 0.07055556 | 0 | 0.2 | 885.8223 | 876.5699 | 894.4197 | 7.31978 | 4.577155 | 9.431519 | 59.84283 | 60.985 | 33.42521 | 477.65625 | 1.391351 | 0.849303 | 0.6748136 | 0.7575994 | 149.8799 | 273.8739 | 158.8929 | 387.1474 | 2.8 | 2.8 | 3.7 | 3.7 | 4.3 | 4.33 | 8.4 | 2499.059 | 3646.948 | 0
2017-11-06 | 50.46 | 10.24 | 0.96 | 0.64 | 2.84 | 636 | 573.3128 | 1 | 47096.51 | 10.19167 | 941.2155 | 882.2679 | 1991.268 | 320.3125 | 666.6667 | 873 | 635.2382 | 593.8706 | 25862.2 | 250 | 10.06914 | 39.13763 | 871.9644 | 881.4022 | 902.3161 | 876.4566 | 887.3707 | 866.2753 | 884.8301 | 887.5278 | 881.3959 | 892.141 | 10.285 | 8 | 30.06706 | 577.965 | 579 | 8.8 | -6.22 | 27.6048 | 49 | 3 | 2.008014 | 1.7 | 0.1 | 2.247428 | 74 | 193 | 1209 | 4 | 18 | 5.833333 | 0 | 2 | 2 | 2 | 47 | 36 | 0 | 26 | 45 | 47 | 2 | 0.4 | 0.5 | 471.2531 | 326.3747 | 327.2338 | 0 | 10.8 | 10.58 | 6.39 | 2 | 8.485297 | 139 | 129 | 34 | 5.2 | 5.2 | 10 | 9 | 9.2 | 7.8 | 6.6 | 6.6 | 5 | 5.4 | 58 | 58 | 87 | 87 | 58 | 58 | 58 | 58 | 58 | 58 | 1300 | 0 | 24 | 24 | 0 | 435.21 | 435.21 | 0 | 13 | 61.1028 | 30.23011 | 2.392207 | 42.44374 | 22.40487 | -3.26336 | 63.97746 | 70.08085 | 29.91915 | 0.8820656 | 3.216667 | 2.15 | 0.7166667 | 0.1 | 0 | 40 | 57850.3 | 3732.247 | 8.274017 | 2.284909 | 581.9074 | 395.522 | 99.58105 | 6.515 | 0 | 0.9014352 | 25.038 | 10250 | 2 | 35.33333 | 55.66667 | 120 | 16 | 200 | 162 | 4.3 | 2.3 | 0.8 | 0.2 | 8 | 9 | 4 | 59.56667 | 175 | 0 | 11 | 16 | 15 | 38 | 18 | 580.8399 | 463.8615 | 424.6993 | 429.9194 | -0.076171875 | -1.966316 | -304.1064 | 641.2057 | 216 | 0.1902778 | 648.7439 | 22.5 | 30.45328 | 9.785424 | 40.23871 | 19.45831 | 10.35281 | 29.49551 | 194.5327 | 184 | 208 | 296.0767 | 283 | 304 | 298.578 | 290 | 313 | 299.3253 | 274 | 314 | 3.060271 | 2.1 | 4.8 | 2.134936 | 1.6 | 2.8 | 0.6776377 | 0.5 | 1 | 0.07347917 | 0 | 0.2 | 883.0126 | 873.0184 | 891.4227 | 7.942867 | 6.283041 | 9.901141 | 59.49274 | 62.10037 | 34.15149 | 505.15625 | 1.396745 | 0.8605954 | 0.6737204 | 0.757756 | 165.5076 | 273.6801 | 155.0818 | 387.6949 | 2.8 | 2.8 | 3.7 | 3.7 | 4.2 | 4.3 | 8.3 | 2593.64 | 3685.425 | 0
2017-11-07 | 51.86 | 10.25 | 0.95 | 0.75 | 2.64 | 639 | 576.5984 | 1 | 47124.76 | 10.19167 | 925.4736 | 884.5539 | 1991.093 | 321.0217 | 583.3333 | 841 | 634.3572 | 589.8705 | 25862.2 | 250 | 10.02637 | 40.75695 | 873.3787 | 886.3856 | 901.3243 | 880.5683 | 889.9102 | 867.286 | 887.8446 | 889.7334 | 883.6915 | 893.9445 | 10.285 | 5 | 30.06283 | 577.605 | 551.6 | 8.8 | -6.31 | 43.96375 | 56 | 3 | 2.01688 | 1.5 | 0.2 | 2.313885 | 67 | 191 | 1209 | 5 | 21 | 6.166667 | 0 | 2 | 2 | 2 | 46 | 36 | 0 | 25 | 43 | 45 | 2.2 | 0.7 | 0.25 | 464.1383 | 326.8671 | 328.3397 | 0 | 11.3 | 10.62 | 7.28 | 0.98 | 8.444758 | 130 | 85 | 30 | 7 | 9 | 8.2 | 11 | 6.4 | 6.6 | 5.8 | 6.4 | 6.2 | 7 | 54 | 56 | 84 | 84 | 54 | 54 | 54 | 54 | 54 | 54 | 1300 | 0 | 24 | 24 | 0 | 448.32 | 448.32 | 0 | 14 | 36.2784 | 30.0421 | 2.324133 | 42.66031 | 22.36379 | -3.426486 | 63.92174 | 70.37424 | 29.62576 | 0.8627268 | 3.45 | 2.283333 | 0.7266667 | 0.06666667 | 0 | 30 | 57821.92 | 3734.956 | 8.5381 | 2.282919 | 582.3362 | 390.8042 | 99.60067 | 4.087 | 0 | 0.9023449 | 31.761 | 10810 | 3 | 36.33333 | 54.66667 | 115 | 16 | 208 | 161 | 3.9 | 2.4 | 0.8 | 0.1 | 9 | 10.5 | 3.1 | 59.53333 | 175 | 0 | 10 | 17 | 16 | 39 | 16 | 578.4432 | 463.3147 | 425.2602 | 429.5172 | -0.02857363 | 4.526787 | -302.1443 | 640.8901 | 250.8333 | 0.2236111 | 648.8213 | 22.5 | 30.26316 | 9.682255 | 39.94542 | 19.31064 | 10.8197 | 28.63953 | 193.5009 | 186 | 201 | 295.5105 | 289 | 301 | 298.5951 | 295 | 302 | 299.1778 | 283 | 316 | 3.695531 | 2.7 | 6.6 | 2.388456 | 1.9 | 3.1 | 0.7331435 | 0.6 | 1 | 0.08097917 | 0 | 0.2 | 885.6974 | 875.8583 | 895.3815 | 7.984214 | 5.352435 | 18.67969 | 59.25515 | 60.59592 | 33.33443 | 560.625 | 1.428894 | 0.8959549 | 0.6773 | 0.7581287 | 188.2613 | 270.8232 | 149.306 | 386.3343 | 2.8 | 2.8 | 3.6 | 3.7 | 4.3 | 4.3 | 8.2 | 2667.43 | 3780.793 | 0
2017-11-08 | 50.85 | 9.95 | 0.93 | 0.85 | 2.64 | 628 | 557.5172 | 1 | 46964.32 | 10.19167 | 928.936 | 889.4439 | 1989.69 | 322.1825 | 375 | 784 | 634.3914 | 586.9821 | 26088.4 | 250 | 11.22077 | 48.57311 | 879.9623 | 890.6965 | 909.6152 | 886.2383 | 890.3844 | 871.2687 | 892.7509 | 894.6351 | 881.9173 | 890.6942 | 10.285 | 5 | 29.65039 | 567.925 | 513.3 | 8.8 | -4.2 | 43.68599 | 30 | 2 | 2.020535 | 1.7 | 0.1 | 2.881254 | 61 | 189 | 1209 | 6 | 24 | 5.833333 | 0 | 2 | 2 | 2 | 48.33333 | 39 | 0 | 25 | 43 | 46 | 2 | 0.6 | 0.25 | 451.7834 | 328.3604 | 329.5099 | 0 | 11.34 | 11.2 | 8.75 | 5.24 | 8.428174 | 69 | 127 | 32 | 4.8 | 5.6 | 10.3 | 8.2 | 9 | 8 | 6.4 | 6.8 | 4.2 | 5.4 | 60 | 60 | 90 | 90 | 60 | 60 | 60 | 60 | 60 | 60 | 700 | 0 | 24 | 24 | 0 | 827.5 | 827.5 | 4 | 18 | 65.0172 | 30.4543 | 2.248743 | 40.90979 | 20.95207 | -3.708663 | 60.40194 | 71.45223 | 28.54777 | 0.8587388 | 3.866667 | 2.266667 | 0.75 | 0.1 | 0 | 42 | 58796.37 | 3837.949 | 8.537988 | 2.157212 | 581.6631 | 380.0965 | 99.61161 | 11.52 | 0 | 0.8877662 | 31.761 | 11520 | 4 | 36.66667 | 54 | 131 | 18 | 207 | 169 | 5 | 2.8 | 1 | 0.2 | 11 | 13.5 | 3.1 | 59.36667 | 175 | 0 | 11 | 18 | 17 | 33 | 10 | 573.7653 | 462.8698 | 426.5153 | 427.7796 | 10.81875 | 3.747837 | -314.9316 | 639.2769 | 274.6667 | 0.2569444 | 647.5026 | 22.5 | 28.90325 | 6.924296 | 35.82755 | 18.2307 | 10.67704 | 30.4293 | #VALUE! | 188? | 197? | #VALUE! | 290? | 300? | #VALUE! | 294? | 303? | #VALUE! | 287? | 309? | #VALUE! | 3.3? | 5.3? | #VALUE! | 2.2? | 3.4? | #VALUE! | 0.7? | 1.1? | #VALUE! | 0? | 0.2? | 888.9129 | 861.6069 | 924.8727 | 7.814864 | 5.592303 | 57.611 | 59.29929 | 63.29354 | 33.7235 | 635.78125 | #VALUE! | #VALUE! | #VALUE! | #VALUE! | #VALUE! | #VALUE! | #VALUE! | #VALUE! | 2.8 | 2.9 | 3.6 | 3.8 | 4.3 | 4.4 | 8.2 | 2798.702 | 3959.538 | 0
2017-11-09 | 51.95 | 9.68 | 1 | 0.89 | 2.6 | 646 | 586.6432 | 1 | 47115.94 | 10.19167 | 952.0956 | 896.2378 | 1993.946 | 321.0929 | 958.3333 | 746 | 643.653 | 493.4813 | 25862.2 | 250 | 10.30354 | 42.8467 | 892.9615 | 891.9309 | 908.2484 | 900.1793 | 892.3351 | 874.0198 | 904.7812 | 905.4458 | 889.5934 | 898.9897 | 10.721 | 5 | 30.48828125 | 584.201 | 306.7 | 12.42995 | -4.58 | 42.96109 | 56 | 3 | 2.036114 | 2 | 0.1 | 16.218 | 55 | 188 | 1209 | 7 | 27 | 6.666667 | 0 | 2 | 2 | 2 | 51 | 40 | 0 | 27 | 45 | 56 | 2.2 | 0.4 | 0.25 | 433.5379 | 327.3127 | 332.242 | 0 | 11.05 | 10.59 | 6.62 | 1.24 | 8.461996 | 44 | 144 | 60 | 5 | 5.4 | 10.4 | 9.2 | 9.4 | 8 | 6.4 | 6.8 | 5 | 5.6 | 58 | 58 | 87 | 87 | 58 | 58 | 58 | 58 | 58 | 58 | 700 | 0 | 24 | 24 | 0 | 507.24 | 507.24 | 2 | 14 | 30.4032 | 31.25136 | 2.836914 | 45.73825 | 25.24795 | -3.278545 | 70.54456 | 68.85741 | 31.14259 | 0.8216382 | 3.583333 | 2.166667 | 0.7 | 0.06666667 | 0 | 43 | 58717.56 | 3785.369 | 9.634409 | 2.519449 | 583.0291 | 461.7115 | 99.58974 | 4.207 | 0 | 0.9081164 | 38.484 | 10930 | 5 | 36 | 55.33333 | 132 | 17 | 210 | 160 | 4.4 | 2.3 | 0.8 | 0.1 | 12 | 10.25 | 2.2 | 60.53333 | 175 | 0 | 9 | 16 | 14 | 31 | 16 | 597.409 | 463.1218 | 427.1964 | 430.4814 | 8.187074 | 10.41447 | -317.7402 | 640.0247 | 316.5 | 0.2902778 | 648.528 | 22.5 | 23.75575 | 10.71865 | 34.4744 | 15.85967 | 11.94803 | 25.15078 | #VALUE! | 0 | 900 | #VALUE! | 0 | 900 | #VALUE! | 0 | 900 | #VALUE! | 0 | 900 | #VALUE! | 0 | 90.7 | #VALUE! | 0 | 90.7 | #VALUE! | 0 | 90.7 | #VALUE! | 0 | 90.7 | 895.785 | 877.7378 | 909.0027 | 7.84199 | 5.088104 | 11.3624 | 60.39806 | 62.37273 | 34.98153 | 586.171875 | #VALUE! | #VALUE! | #VALUE! | #VALUE! | #VALUE! | #VALUE! | #VALUE! | #VALUE! | 2.7 | 2.9 | 3.6 | 3.7 | 4.3 | 4.5 | 7.6 | 3143.596 | 4308.748 | 0
2017-11-10 | 51.37 | 9.29 | 1 | 0.92 | 2.8 | 641 | 567.7876 | 1 | 47039.81 | 10.15833 | 936.9494 | 900.0821 | 1998.959 | 319.2809 | 791.6667 | 843 | 635.8196 | 587.5169 | 25862.2 | 250 | 10.81134 | 48.28819 | 894.2379 | 897.2791 | 913.7387 | 903.0818 | 897.3265 | 876.8448 | 908.6448 | 909.5034 | 895.5755 | 904.3524 | 8.146 | 5 | 30.12695 | 577.226 | 623.9 | 14.86643 | -4.55 | 26.63682 | 63 | 3 | 2.075403 | 2 | 0.1 | 2.298978 | 50 | 186 | 1209 | 8 | 30 | 5.833333 | 0 | 2 | 2 | 2 | 51.66667 | 41.66667 | 0 | 25 | 43 | 45 | 2 | 0.8 | 0.25 | 438.0845 | 326.2398 | 330.0843 | 0 | 10.95 | 10.72 | 6.93 | 2.03 | 8.341626 | 72 | 142 | 61 | 5 | 5.4 | 10.4 | 8.6 | 9.4 | 7.8 | 6.4 | 6.6 | 4.8 | 5.6 | 56 | 56 | 84 | 84 | 56 | 56 | 56 | 56 | 56 | 56 | 1000 | 0 | 24 | 24 | 0 | 524.85 | 524.85 | 0 | 16 | 50.9376 | 30.42725 | 2.292813 | 42.07275 | 22.43333 | -3.516442 | 63.28245 | 70.10721 | 29.89279 | 0.8587468 | 2.766667 | 1.883333 | 0.6 | 0.06666667 | 0 | 50 | 58549.57 | 3795.07 | 9.92503 | 2.260087 | 582.4742 | 404.1641 | 99.6532 | 5.229 | 0 | 0.8857841 | 33.255 | 0 | 5 | 32.33333 | 55.33333 | 125 | 17 | 202 | 164 | 3 | 2 | 0.7 | 0.1 | 13 | 10.5 | 2.9 | 60.3 | 172 | 0 | 10 | 16 | 15 | 37 | 12 | 582.0293 | 463.9661 | 425.8255 | 431.0533 | 0.7772883 | 16.7665 | -300.6411 | 640.1223 | 353.3333 | 0.3236111 | 648.5899 | 22.5 | 27.87962 | 9.31109 | 37.19071 | 15.95174 | 12.32413 | 24.17808 | #VALUE! | 0 | 198 | #VALUE! | 0 | 301 | #VALUE! | 0 | 303 | #VALUE! | 0 | 311 | #VALUE! | 0 | 3.4 | #VALUE! | 0 | 20.7 | #VALUE! | 0 | 20.7 | #VALUE! | 0 | 30.7 | 900.5251 | 878.6308 | 910.1771 | 7.978667 | 5.717914 | 11.08458 | 60.14585 | 62.28194 | 32.98426 | 501.484375 | #VALUE! | #VALUE! | #VALUE! | #VALUE! | #VALUE! | #VALUE! | #VALUE! | #VALUE! | 2.8 | 2.8 | 3.6 | 3.7 | 4.3 | 4.3 | 6 | 3181.91787 | 4334.123 | 0
2017-11-11 | 51.21 | 9.46 | 0.99 | 0.81 | 2.7 | 636 | 574.286 | 1 | 47157.54 | 10.2 | 943.2066 | 893.9105 | 2002.942 | 318.5309 | 666.6667 | 886 | 644.8446 | 581.9691 | 25786.8 | 250 | 10.50301 | 46.56181 | 889.1645 | 894.7313 | 903.0317 | 894.1493 | 894.7489 | 871.114 | 900.5074 | 903.8365 | 892.6154 | 900.1035 | 12.041 | 5 | 30.10514 | 576.721 | 579.5 | 14.875 | -4.21 | 42.73377 | 36 | 3 | 2.074149 | 2 | 0.1 | 2.263266 | 72 | 184 | 1209 | 9 | 33 | 6.75 | 0 | 2 | 2 | 2 | 50.66667 | 44.33333 | 0 | 25 | 43 | 45 | 2.1 | 0.5 | 0.25 | 442.9294 | 325.3439 | 329.5745 | 0 | 11.46 | 10.1 | 7.9 | 1.41 | 8.249296 | 51 | 147 | 65 | 5 | 5.4 | 10.2 | 9 | 8.8 | 7.8 | 6.2 | 6 | 5 | 5.8 | 60 | 58 | 90 | 90 | 60 | 60 | 60 | 60 | 60 | 60 | 1300 | 0 | 24 | 24 | 0 | 535.2 | 535.2 | 2 | 13 | 43.086 | 30.82113 | 2.700278 | 44.26777 | 23.82054 | -3.126922 | 67.66167 | 69.41605 | 30.58395 | 0.8889785 | 2.633333 | 2.35 | 0.7 | 0.06666667 | 0 | 46 | 58295.68 | 3765.014 | 10.3868 | 2.416488 | 582.0334 | 422.3893 | 99.65648 | 10.458 | 0 | 0.9029654 | 22.797 | 0 | 5 | 32.33333 | 55.66667 | 125 | 16 | 215 | 165 | 3 | 3.1 | 0.8 | 0.1 | 15 | 10.5 | 4.3 | 60.13333 | 175 | 0 | 10 | 17 | 15 | 37 | 15 | 586.3432 | 462.6123 | 425.7382 | 429.2907 | 0.8439577 | -5.013114 | -315.5951 | 639.7473 | 385.1667 | 0.3569444 | 648.5399 | 22.5 | 23.28269 | 9.761195 | 33.04388 | 17.07869 | 12.40196 | 26.21427 | 195.1178 | 191 | 199 | 296.0419 | 291 | 301 | 298.5376 | 291 | 319 | 299.2083 | 289 | 320 | 2.65975 | 2 | 3.3 | 2.218269 | 1.9 | 2.8 | 0.6755023 | 0.5 | 0.8 | 0.06495371 | 0 | 0.2 | 893.6551 | 878.9043 | 904.2607 | 6.891177 | 5.447052 | 9.502405 | 60.08344 | 61.1147 | 33.10098 | 590.703125 | 1.365078 | 0.8826411 | 0.674226 | 0.7414607 | 134.781 | 305.5606 | 171.3431 | 380.8401 | 2.8 | 2.8 | 3.7 | 3.7 | 4.3 | 4.3 | 6 | 3214.124 | 4374.96 | 0
2017-11-12 | 51.43 | 9.51 | 1.02 | 0.79 | 2.7 | 628 | 566.0948 | 0.9819444 | 46583.94 | 10.05833 | 945.5194 | 884.4875 | 1953.725 | 319.4153 | 891.0891 | 869 | 625.4898 | 577.4607 | 26917.8 | 250 | 8.443768 | 37.64763 | 882.0233 | 885.0994 | 888.3942 | 882.2998 | 887.8341 | 862.3208 | 890.6808 | 897.2475 | 887.4243 | 895.2662 | 12.041 | 5 | 30.23061 | 569.681 | 640 | 14.875 | -4.26 | 42.41638 | 88 | 6 | 2.050454 | 1.9 | 0.1 | 2.266992 | 66 | 182 | 1209 | 10 | 36 | 5.833333 | 0 | 2 | 2 | 2 | 51 | 41.33333 | 0 | 25 | 43 | 45 | 2 | 4.7 | 2.25 | 453.3932 | 326.2597 | 329.7199 | 0 | 11.18 | 10.89 | 8.1 | 2.64 | 8.176826 | 54 | 140 | 58 | 6.4 | 7.8 | 8.4 | 11 | 5.7 | 5.6 | 5 | 5.8 | 5.2 | 5.8 | 54 | 56 | 84 | 84 | 56 | 54 | 54 | 54 | 54 | 54 | 600 | 0 | 23.56667 | 23.56667 | 0 | 0 | 0 | 0 | 0 | 54.0948 | 30.28054 | 2.26657 | 41.60636 | 21.49952 | -3.878407 | 61.49405 | 71.34501 | 28.65499 | 0.892468 | 2.4 | 2.316667 | 0.6666667 | 0.01666667 | 0 | 40 | 57876.32 | 3772.85 | 10.24551 | 2.196216 | 581.7231 | 394.1485 | 99.67423 | 4.02 | 0 | 0.9014248 | 30.267 | 11490 | 6 | 36 | 55.66667 | 122 | 16 | 210 | 170 | 2.7 | 2.8 | 0.8 | 0.1 | 16 | 10.5 | 3.3 | 59.96667 | 171 | 0 | 11 | 17 | 15 | 39 | 0 | 571.4332 | 462.9701 | 424.3945 | 430.6251 | 0.7850161 | -6.323728 | -306.9337 | 639.7309 | 409 | 0.3722222 | 648.8081 | 22.5 | 28.9258 | 8.941761 | 37.86757 | 16.59187 | 12.54463 | 24.87844 | 195.5711 | 180 | 206 | 295.8517 | 278 | 302 | 298.6259 | 283 | 305 | 299.5171 | 280 | 316 | 2.385126 | 1 | 3.1 | 2.248023 | 0.6 | 3.1 | 0.6505313 | 0.3 | 0.8 | 0.05066435 | 0 | 0.2 | 885.6038 | 839.5297 | 894.3928 | 7.267506 | 5.429669 | 40.24979 | 60.06396 | 61.51675 | 32.45251 | 657.65625 | 1.349829 | 0.8917385 | 0.6705216 | 0.7364436 | 135.3399 | 306.4802 | 168.4816 | 376.6166 | 2.8 | 2.8 | 3.7 | 3.7 | 4.3 | 4.3 | 7.6 | 3143.596 | 4308.748 | 0
2017-11-13 | 51.8 | 9.55 | 0.99 | 0.81 | 2.74 | 630 | 564.2916 | 1 | 47070.29 | 10.275 | 936.0426 | 893.0797 | 2025.518 | 314.3734 | 958.3333 | 789 | 622.6996 | 586.0347 | 25032.8 | 250 | 11.6715 | 57.64098 | 889.8072 | 888.6088 | 910.576 | 891.5585 | 887.9054 | 872.1519 | 898.9854 | 905.0448 | 883.3584 | 893.7406 | 12.041 | 5 | 29.84212 | 571.441 | 652.2 | 14.875 | -4.42 | 60.79256 | 46 | 3 | 2.107916 | 1.9 | 0.2 | 6.995689 | 59 | 180 | 1209 | 11 | 40 | 7 | 0 | 2 | 2 | 2 | 45.33333 | 46.66667 | 0 | 22 | 45 | 50 | 2.1 | 1.7 | 1.75 | 431.3835 | 321.3563 | 324.8465 | 0 | 10.86 | 10.08 | 6.38 | 1.86 | 8.172937 | 46 | 144 | 51 | 5 | 5.4 | 10.2 | 8.6 | 9.4 | 7.8 | 6.4 | 6.6 | 4.8 | 6.5 | 54 | 54 | 81 | 81 | 54 | 54 | 54 | 54 | 54 | 54 | 600 | 0 | 24 | 24 | 0 | 679.95 | 679.95 | 2 | 18 | 61.3416 | 30.0756 | 1.656755 | 43.39669 | 24.44836 | -3.096536 | 66.40527 | 67.84619 | 32.15381 | 0.4205955 | 2.35 | 1.866667 | 0.5166667 | 0.01666667 | 0 | 40 | 54471.15 | 3480.054 | 8.970176 | 2.371617 | 584.7256 | 450.8034 | 99.56477 | 13.446 | 0 | 0.895701 | 16.821 | 0 | 6 | 31.66667 | 54 | 122 | 16 | 200 | 142 | 2.8 | 2 | 0.6 | 0.1 | 19 | 11.16667 | 5.1 | 60.16667 | 174 | 0 | 10 | 16 | 15 | 0 | 16 | 573.8757 | 464.1257 | 425.9314 | 428.7219 | 0.7056648 | 0.1839062 | -310.5083 | 638.9807 | 434.8333 | 0.4055556 | 648.2865 | 22.5 | 31.26799 | 7.375758 | 38.64375 | 15.61922 | 11.96099 | 21.36374 | 195.5365 | 193 | 203 | 296.5441 | 292 | 301 | 298.8018 | 295 | 303 | 299.612 | 288 | 308 | 2.430352 | 2.1 | 2.9 | 1.830317 | 1.6 | 2.1 | 0.5016632 | 0.4 | 0.6 | 0.001752315 | 0 | 0.1 | 893.0447 | 862.276 | 916.6633 | 8.856913 | 6.559167 | 14.21499 | 60.09505 | 62.94336 | 32.01156 | 594.453125 | 1.37626 | 0.8558926 | 0.6600658 | 0.7332133 | 139.8973 | 318.1842 | 179.7455 | 371.434 | 2.8 | 2.9 | 3.6 | 3.7 | 4.3 | 4.3 | 4.8 | 3455.061 | 4277.971 | 0
2017-11-14 | 51.54 | 9.39 | 1 | 0.87 | 2.44 | 632 | 568.5584 | 1 | 47081.7 | 10.25 | 943.4974 | 898.9994 | 2029.525 | 317.0142 | 333.3333 | 900 | 632.4498 | 574.6017 | 25862.2 | 250 | 12.49256 | 44.88217 | 898.853 | 887.7843 | 923.0796 | 895.7449 | 890.8639 | 880.232 | 903.9483 | 911.4889 | 885.089 | 896.6584 | 12.041 | 5 | 29.91471 | 573.201 | 568.2 | 14.875 | -4.68 | 41.66265 | 36 | 3 | 2.109703 | 2.3 | 0.1 | 2.320406 | 53 | 179 | 1209 | 12 | 43 | 5 | 0 | 2 | 2 | 2 | 51 | 42.33333 | 0 | 25 | 43 | 47 | 2 | 0.7 | 0.25 | 440.6658 | 324.1197 | 327.3501 | 0 | 11.44 | 10.41 | 9.2 | 1.08 | 8.182403 | 50 | 140 | 75 | 5.4 | 5 | 10 | 9.8 | 8.2 | 8.6 | 5.4 | 5.2 | 5.8 | 6.6 | 54 | 54 | 81 | 81 | 54 | 54 | 54 | 54 | 54 | 54 | 900 | 0 | 24 | 24 | 0 | 554.24 | 554.24 | 2 | 14 | 50.3184 | 30.15565 | 1.650706 | 45.13754 | 25.48602 | -3.454503 | 68.81977 | 67.98664 | 32.01336 | 0.5497248 | 2.333333 | 1.9 | 0.5166667 | 0.01666667 | 0 | 40 | 54789.16 | 3493.887 | 8.811391 | 2.457849 | 585.297 | 467.9075 | 99.53884 | 5.976 | 0 | 0.8996177 | 10.845 | 0 | 6 | 33.66667 | 55 | 115 | 16 | 208 | 145 | 2.8 | 2.1 | 0.6 | 0.1 | 20 | 9.666667 | 5.9 | 59.76667 | 174 | 0 | 10 | 17 | 16 | 37 | 20 | 577.3147 | 464.3927 | 426.5626 | 430.0633 | 0.8214112 | 8.59103 | -301.2552 | 638.4811 | 462.6667 | 0.4388889 | 647.9826 | 22.5 | 29.95326 | 7.11676 | 37.07002 | 16.12573 | 9.924818 | 23.89278 | 195.5137 | 187 | 201 | 296.2124 | 292 | 300 | 298.6623 | 295 | 302 | 299.5247 | 290 | 309 | 2.466411 | 1.7 | 3.3 | 1.97881 | 1.7 | 2.5 | 0.5446806 | 0.4 | 0.7 | 0.02834144 | 0 | 0.1 | 897.6015 | 890.1569 | 906.409 | 9.855714 | 8.647473 | 13.29379 | 59.46705 | 60.54405 | 33.04911 | 601.484375 | 1.375113 | 0.8646052 | 0.6631497 | 0.7394173 | 147.0415 | 321.9387 | 173.3135 | 376.6875 | 2.8 | 2.9 | 3.6 | 3.7 | 4.3 | 4.3 | 4.6 | 3432.639 | 4356.113 | 0
2017-11-15 | 52.64 | 9.56 | 0.95 | 0.79 | 2.5 | 637 | 570.6288 | 1 | 47045.05 | 10 | 898.0733 | 904.2235 | 2050.217 | 317.913 | 83.33333 | 830 | 638.5985 | 591.4872 | 25334.4 | 250 | 13.66766 | 56.48388 | 901.5469 | 895.4736 | 934.099 | 900.8556 | 895.6397 | 883.6924 | 908.573 | 913.9074 | 890.1178 | 902.1258 | 12.041 | 5 | 30.08952 | 577.601 | 631 | 14.86637 | -4.11 | 57.57281 | 57 | 5 | 2.091507713 | 1.8 | 0.1 | 2.268855 | 46 | 177 | 1209 | 13 | 46 | 7.5 | 0 | 2 | 2 | 2 | 50.33333 | 45 | 0 | 25 | 42 | 45 | 2.1 | 0.6 | 0.25 | 438.584 | 324.1443 | 328.6325 | 0 | 11.58 | 11.03 | 8.1 | 2 | 8.255628 | 47 | 136 | 79 | 3.6 | 4 | 8 | 7.2 | 7.6 | 6.4 | 5.2 | 5.5 | 3.6 | 4.6 | 58 | 58 | 87 | 87 | 58 | 58 | 58 | 58 | 58 | 58 | 900 | 0 | 24 | 24 | 0 | 577.39 | 577.39 | 0 | 18 | 45.2388 | 30.26049 | 1.902865 | 45.8888 | 25.76827 | -3.259632 | 70.30031 | 67.98216 | 32.01784 | 0.8583125 | 2.483333 | 2.116667 | 0.55 | 0.05 | 0 | 35 | 55204.95 | 3513.157 | 8.751041 | 2.510725 | 584.6865 | 471.4772 | 99.53162 | 12.878 | 0 | 0.8958066 | 22.797 | 24830 | 8 | 33 | 56.33333 | 136 | 16 | 202 | 145 | 3.1 | 2.3 | 0.6 | 0.1 | 22 | 10.5 | 4.3 | 59.16667 | 175 | 0 | 10 | 15 | 15 | 41 | 21 | 580.2407 | 463.456 | 425.1131 | 429.3159 | 0.6563753 | 14.52626 | -295.4523 | 638.3822 | 495.5 | 0.4722222 | 648.0533 | 22.5 | 31.50976 | 7.362768 | 38.87252 | 18.43446 | 10.74189 | 27.90029 | 195.4249 | 191 | 200 | 296.1189 | 292 | 300 | 298.6538 | 295 | 302 | 299.3248 | 291 | 309 | 2.488811 | 1.7 | 3.8 | 2.163192 | 1.8 | 2.9 | 0.5650625 | 0.4 | 0.7 | 0.03712269 | 0 | 0.2 | 902.4896 | 892.9694 | 912.7027 | 10.18535 | 7.701294 | 13.70442 | 59.10335 | 61.55566 | 33.06207 | 616.5625 | 1.369686 | 0.8791626 | 0.6654113 | 0.742479 | 153.5394 | 324.9337 | 170.7973 | 378.3012 | 2.8 | 2.8 | 3.6 | 3.7 | 4.3 | 4.3 | 4.7 | 3397.171 | 4454.431 | 0
2017-11-16 | 51.61 | 9.07 | 1.01 | 0.83 | 2.42 | 637 | 564.4488 | 1 | 47174.64 | 10.175 | 911.2986 | 898.7788 | 2057.833 | 318.7594 | 416.6667 | 853 | 631.0779 | 582.6147 | 25862.2 | 250 | 15.22018 | 65.66022 | 895.3601 | 887.2587 | 928.4933 | 897.9918 | 891.267 | 876.2852 | 905.1864 | 908.3876 | 883.1948 | 895.3147 | 6.77 | 5 | 29.89355 | 572.33 | 611.9 | 14.86637 | -4.32 | 57.53314 | 52 | 3 | 2.091518 | 2.2 | 0.1 | 2.315437 | 85 | 176 | 1209 | 13 | 50 | 6 | 0 | 2 | 2 | 2 | 51.33333 | 43.33333 | 0 | 21 | 43 | 45 | 2.2 | 0.8 | 0.25 | 437.1836 | 324.7538 | 327.8912 | 0 | 11.69 | 11.3 | 8.7 | 2.6 | 8.245707 | 62 | 140 | 80 | 4.6 | 5.8 | 4.8 | 8.2 | 8 | 8.4 | 7.8 | 6.4 | 5.8 | 6 | 54 | 54 | 81 | 81 | 54 | 54 | 54 | 54 | 54 | 54 | 1000 | 0 | 24 | 24 | 0 | 717.84 | 717.84 | 2 | 18 | 59.6088 | 30.2791 | 1.824334 | 45.21188 | 25.07716 | -3.207178 | 68.90619 | 68.26122 | 31.73878 | 1.108021 | 2.416667 | 2.166667 | 0.5666667 | 0.01666667 | 0 | 49 | 55088.71 | 3518.111 | 8.728172 | 2.460935 | 584.6245 | 456.335 | 99.54531 | 0.115 | 0 | 0.8861049 | 34.002 | 11320 | 9 | 33 | 56 | 120 | 17 | 201 | 145 | 3.2 | 2.5 | 0.7 | 0.1 | 22 | 10 | 4.3 | 58.86667 | 175 | 0 | 9 | 17 | 16 | 38 | 19 | 574.6738 | 463.4673 | 425.213 | 429.9361 | 0.6302676 | 8.277059 | -310.337 | 638.2957 | 528.3333 | 0.5055556 | 647.7851 | 22.5 | 31.18101 | 7.072907 | 38.25392 | 16.63495 | 8.8354 | 25.08595 | 195.543 | 187 | 203 | 296.2558 | 285 | 302 | 298.6515 | 291 | 302 | 299.5701 | 291 | 309 | 2.440457 | 1.8 | 3.7 | 2.082551 | 1.7 | 2.7 | 0.550809 | 0.4 | 0.7 | 0.02979051 | 0 | 0.1 | 897.0808 | 875.6106 | 910.5223 | 10.93197 | 6.319122 | 15.11588 | 59.17132 | 63.35839 | 33.16583 | 577.8125 | 1.372912 | 0.869569 | 0.6656355 | 0.7417186 | 160.1 | 323.7348 | 174.3021 | 375.2655 | 2.8 | 2.9 | 3.6 | 3.7 | 4.3 | 4.3 | 4.3 | 3495.82905 | 4387.823 | 0
2017-11-17 | 52.41 | 9.32 | 1.02 | 0.81 | 2.42 | 631 | 560.8028 | 1 | 46974.22 | 10.20833 | 816.4102 | 904.5946 | 2053.977 | 312.8899 | 833.3333 | 851 | 620.6813 | 570.7225 | 25937.6 | 250 | 17.21056 | 63.37904 | 898.5289 | 890.7023 | 938.9748 | 909.0072 | 893.9101 | 878.605 | 914.2401 | 912.7886 | 883.7408 | 896.4602 | 7.34 | 2.5 | 29.5293 | 565.12 | 620.4 | 14.86629 | -4.48 | 57.50276 | 53 | 3 | 2.158362 | 1.8 | 0.1 | 3.739916 | 83 | 173 | 1209 | 14 | 53 | 6.333333 | 0 | 2 | 2 | 2 | 54.33333 | 51.33333 | 0 | 25 | 43 | 44 | 2.2 | 2.6 | 1 | 415.4389 | 317.6651 | 322.4963 | 0 | 11.1 | 11.03 | 7.6 | 0.99 | 8.238415 | 56 | 135 | 83 | 4.5 | 5.3 | 10 | 8.8 | 9.4 | 7.6 | 6.3 | 6.7 | 4.6 | 5.2 | 56 | 56 | 84 | 84 | 56 | 56 | 56 | 56 | 56 | 56 | 1300 | 0 | 24 | 24 | 0 | 538.64 | 538.64 | 0 | 17 | 49.1628 | 30.25274 | 1.758416 | 43.82445 | 23.24322 | -3.640267 | 65.18582 | 69.92757 | 30.07243 | 1.333637 | 2.35 | 2.466667 | 0.55 | 0.03333333 | 0 | 25 | 54890.6 | 3534.333 | 7.957214 | 2.328065 | 582.8187 | 413.6954 | 99.54187 | 9.711 | 0 | 0.8887525 | 24.291 | 0 | 9 | 29.66667 | 52.33333 | 125 | 16 | 200 | 148 | 2.7 | 3 | 0.6 | 0.1 | 24 | 10.5 | 4.1 | 59.86667 | 174 | 0 | 11 | 17 | 16 | 39 | 11 | 563.2222 | 462.007 | 425.57 | 428.9976 | 8.270579 | 13.35138 | -300.6766 | 637.8658 | 555.1667 | 0.5388889 | 647.2286 | 22.5 | 32.06816 | 6.082176 | 38.15033 | 18.31452 | 10.6511 | 27.3426 | 195.6684 | 186 | 207 | 295.6757 | 282 | 309 | 298.6176 | 291 | 306 | 298.9957 | 246 | 330 | 2.372384 | 1.6 | 4 | 2.509691 | 1.9 | 3.7 | 0.5435313 | 0.4 | 0.7 | 0.0214375 | 0 | 0.2 | 902.1515 | 866.3644 | 923.594 | 13.91589 | 7.144361 | 22.35146 | 59.62387 | 64.77204 | 33.82726 | 556.71875 | 1.375976 | 0.8920619 | 0.665002 | 0.7379359 | 182.8832 | 154.1009 | 177.6265 | 371.9666 | 2.8 | 2.8 | 3.7 | 3.7 | 4.3 | 4.3 | 4.5 | 3575.733714 | 4441.8 | 0
2017-11-18 | 53.2 | 8.81 | 0.96 | 0.83 | 2.6 | 638 | 558.8252 | 1 | 46836.34 | 10.09167 | 890.8813 | 902.1705 | 2055.836 | 311.3203 | 1250 | 836 | 627.2711 | 578.5823 | 25937.6 | 250 | 15.16232 | 58.29335 | 895.7791 | 892.5964 | 929.8436 | 906.674 | 896.3336 | 873.9634 | 911.2763 | 910.8979 | 884.1061 | 896.9329 | 7.34 | 2.5 | 29.83398 | 571.28 | 598 | 15.84892 | -4.08 | 57.22503 | 39 | 3 | 2.061781 | 1.7 | 0.1 | 3.671285 | 79 | 172 | 1209 | 15 | 56 | 5.75 | 0 | 2 | 2 | 2 | 55.66667 | 52.33333 | 0 | 25 | 42 | 47 | 2.1 | 3.5 | 1.75 | 418.2429 | 316.5472 | 320.9811 | 0 | 10.75 | 10 | 7.65 | 3.32 | 8.135241 | 61 | 140 | 66 | 7.4 | 8.4 | 8.5 | 11.4 | 6.3 | 6.3 | 5.7 | 7 | 6.5 | 7.2 | 58 | 58 | 87 | 87 | 58 | 58 | 58 | 58 | 58 | 58 | 1300 | 0 | 24 | 24 | 0 | 702.58 | 702.58 | 5 | 12 | 53.2452 | 30.26012 | 1.841841 | 45.22861 | 25.24128 | -3.32558 | 68.98615 | 68.23174 | 31.76826 | 1.36697 | 2.483333 | 2.233333 | 0.5166667 | 0.03333333 | 0 | 40 | 55191.61 | 3529.15 | 8.338905 | 2.463791 | 584.5291 | 457.0464 | 99.52014 | 11.83 | 0 | 0.8759016 | 24.291 | 11830 | 10 | 34.33333 | 55 | 135 | 17 | 200 | 150 | 3 | 2.5 | 0.6 | 0.1 | 26 | 9.5 | 4.1 | 60.46667 | 174 | 0 | 11 | 18 | 17 | 38 | 19 | 574.8602 | 463.0941 | 424.6637 | 429.2477 | 3.58284 | 10.77851 | -309.885 | 637.8733 | 589 | 0.5722222 | 647.1235 | 22.5 | 33.16121 | 7.129463 | 40.29067 | 20.31421 | 12.47977 | 30.54602 | 195.5966 | 187 | 201 | 295.6251 | 290 | 300 | 298.779 | 292 | 304 | 299.2228 | 282 | 310 | 2.395281 | 1.9 | 3.9 | 2.280372 | 2 | 3 | 0.5284387 | 0.4 | 0.7 | 0.02187616 | 0 | 0.2 | 899.2241 | 891.4675 | 908.255 | 11.8487 | 8.220868 | 15.91436 | 60.18822 | 62.13927 | 33.20473 | 631.875 | 1.391766 | 0.8760569 | 0.6649808 | 0.7410377 | 196.066 | 136.3969 | 174.1827 | 375.1142 | 2.8 | 2.8 | 3.7 | 3.7 | 4.3 | 4.3 | 3.5 | 3763.265 | 4461.02 | 0
2017-11-19 | 52.69 | 8.56 | 0.97 | 0.69 | 2.54 | 639 | 565.1348 | 1 | 47060.16 | 10.11667 | 893.8681 | 893.8717 | 2059.217 | 309.3698 | 1416.667 | 861 | 619.6404 | 578.9156 | 25862.2 | 250 | 13.06319 | 55.93803 | 886.0917 | 893.6843 | 908.4883 | 900.3581 | 896.2308 | 862.6255 | 901.9607 | 901.5339 | 872.6037 | 881.4191 | 7.34 | 2.5 | 29.85579 | 572.16 | 562.7 | 10.54491 | -4.79 | 56.14731 | 60 | 3 | 2.249776 | 1.8 | 0.3 | 3.697681 | 74 | 170 | 1209 | 16 | 59 | 7.166667 | 0 | 2 | 2 | 2 | 56.66667 | 52.33333 | 0 | 25 | 43 | 46 | 2.1 | 4.4 | 2.25 | 417.7838 | 315.1064 | 318.7451 | 0 | 10.42 | 10.03 | 8.4 | 1.6 | 8.16211 | 55 | 144 | 54 | 5.8 | 6.2 | 10 | 9.8 | 9.4 | 8.2 | 6 | 6.4 | 5.8 | 5.2 | 58 | 58 | 87 | 87 | 58 | 58 | 58 | 58 | 58 | 58 | 800 | 0 | 24 | 24 | 0 | 0 | 0 | 0 | 0 | 68.1348 | 30.09428 | 1.979762 | 44.67904 | 24.23984 | -3.400806 | 67.49783 | 69.12637 | 30.87363 | 1.264872 | 2.25 | 2.033333 | 0.5 | 0.01666667 | 0 | 36 | 54555.08 | 3520.217 | 7.876871 | 2.410637 | 583.0594 | 444.3747 | 99.50217 | 14.193 | 0 | 0.884405 | 10.098 | 0 | 10 | 37 | 57 | 123 | 17 | 200 | 145 | 2.7 | 2.2 | 0.5 | 0.1 | 28 | 10 | 6 | 60.8 | 174 | 0 | 8 | 16 | 16 | 39 | 12 | 567.3301 | 462.3269 | 425.4133 | 430.4301 | 0.002848535 | 0.2817419 | -312.3144 | 637.9327 | 623.8333 | 0.6055556 | 647.0822 | 22.5 | 31.39477 | 6.652972 | 38.04774 | 13.24744 | 8.77055 | 20.19651 | 195.3911 | 188 | 207 | 296.0978 | 279 | 308 | 298.7836 | 288 | 310 | 299.5689 | 281 | 308 | 2.526534 | 1.8 | 4.9 | 2.097525 | 1.7 | 2.5 | 0.5342257 | 0.3 | 0.7 | 0.02494097 | 0 | 0.1 | 891.1388 | 878.7014 | 905.3214 | 11.46714 | 6.173849 | 18.44227 | 60.80443 | 62.25599 | 33.32145 | 567.1875 | 1.392257 | 0.8806056 | 0.6693122 | 0.7469723 | 182.1321 | 264.9009 | 168.8743 | 381.0068 | 2.8 | 2.8 | 3.7 | 3.7 | 4.3 | 4.3 | 3.7 | 3767.75 | 4315.381 | 0
2017-11-20 | 52.6 | 8.26 | 0.98 | 0.73 | 2.38 | 641 | 564.2332 | 1 | 47266.82 | 10.2 | 892.7656 | 891.8287 | 2040.391 | 310.6336 | 1791.667 | 816 | 615.4833 | 564.7134 | 25560.6 | 250 | 9.742096 | 32.77041 | 892.9336 | 883.394 | 900.8379 | 899.7713 | 891.4618 | 855.6535 | 903.6901 | 906.8873 | 878.8517 | 891.2219 | 7.34 | 2.5 | 30.0026 | 573.92 | 619.3 | 17.56 | -4.22 | 56.03907 | 48 | 3 | 1.965781 | 1.9 | 0.1 | 2.324754 | 71 | 168 | 1209 | 17 | 63 | 6.166667 | 0 | 2 | 2 | 2 | 56 | 54 | 0 | 24 | 42 | 44 | 2.2 | 0.7 | 0.25 | 425.1987 | 316.0196 | 320.0522 | 0 | 10.88 | 10.2 | 7.2 | 3.86 | 8.165628 | 60 | 138 | 52 | 5.2 | 5.6 | 10.4 | 9.2 | 9.4 | 8.3 | 6.9 | 7 | 5.5 | 5.8 | 56 | 56 | 84 | 84 | 56 | 56 | 56 | 56 | 56 | 56 | 800 | 0 | 24 | 24 | 0 | 0 | 0 | 0 | 0 | 56.2332 | 31.31567 | 1.897441 | 44.96995 | 24.51192 | -3.327836 | 68.05147 | 68.8705 | 31.1295 | 1.097591 | 3.433333 | 2.35 | 0.6 | 0.03333333 | 0 | 35 | 54508.15 | 3509.961 | 8.312655 | 2.43041 | 583.3529 | 440.2016 | 99.53617 | 9.352 | 0 | 0.880239 | 13.086 | 12340 | 11 | 34 | 54.66667 | 118 | 16 | 200 | 145 | 4.9 | 2.6 | 0.7 | 0.2 | 30 | 10.5 | 5.6 | 61 | 174 | 0 | 9 | 16 | 16 | 38 | 17 | 565.8895 | 462.1696 | 425.5044 | 429.5592 | 0.2744161 | 0.8849635 | -305.634 | 638.0862 | 660.6667 | 0.6388889 | 647.1452 | 22.5 | 27.59485 | 6.728158 | 34.32301 | 16.79944 | 8.809456 | 28.76923 | 193.5747 | 181 | 199 | 295.7151 | 291 | 300 | 298.686 | 291 | 303 | 299.4626 | 292 | 309 | 3.63959 | 2.6 | 7.4 | 2.322616 | 1.9 | 2.9 | 0.6262546 | 0.5 | 0.8 | 0.04434028 | 0 | 0.2 | 890.4102 | 875.222 | 909.8571 | 11.44365 | 7.55144 | 16.2789 | 61.2134 | 63.07307 | 34.04773 | 604.296875 | 1.438393 | 0.8881547 | 0.6781511 | 0.7489173 | 159.97 | 268.7399 | 169.6359 | 380.8989 | 2.8 | 2.9 | 3.7 | 3.7 | 4.3 | 4.3 | 4.7 | 3641.777 | 4305.463 | 0
2017-11-21 | 51.93 | 8.41 | 1.02 | 0.88 | 2.54 | 639 | 547.2568 | 1 | 47132.44 | 10.21667 | 892.9907 | 897.2768 | 2031.706 | 311.7182 | 1791.667 | 857 | 614.2637 | 560.4469 | 25937.6 | 250 | 12.64763 | 56.0391 | 898.3 | 892.8469 | 906.277 | 899.5573 | 902.7506 | 859.6012 | 906.5887 | 912.2927 | 891.0477 | 903.8384 | 7.34 | 5 | 30.01367 | 574.66 | 625 | 17.56 | -4.61 | 56.0091 | 46 | 3 | 2.016305 | 2.6 | 0.1 | 12.779 | 67 | 167 | 1209 | 18 | 66 | 6.333333 | 0 | 2 | 2 | 2 | 54.33333 | 52 | 0 | 24 | 43 | 48 | 2.2 | 0.7 | 0.25 | 430.1179 | 316.9363 | 321.4216 | 0 | 11.35 | 10.78 | 6.97 | 1.05 | 8.222982 | 70 | 139 | 64 | 5 | 5.2 | 10.4 | 9.2 | 9.8 | 6.2 | 6.8 | 7 | 5.6 | 5.4 | 58 | 58 | 87 | 87 | 58 | 58 | 58 | 58 | 58 | 58 | 1100 | 0 | 24 | 24 | 0 | 1154.57 | 1154.57 | 0 | 41 | 47.6868 | 30.62491 | 1.578589 | 43.83629 | 23.76055 | -3.883174 | 65.29226 | 69.5563 | 30.4437 | 0.8828206 | 3.333333 | 1.983333 | 0.5833333 | 0.05 | 0 | 58 | 54558.9 | 3517.629 | 7.74583 | 2.331866 | 584.1546 | 438.5919 | 99.49923 | 13.284 | 0 | 0.8564269 | 11.592 | 11790 | 12 | 33 | 55 | 117 | 16 | 203 | 145 | 4.3 | 2.4 | 0.7 | 0.1 | 32 | 11 | 6.4 | 60.9 | 174 | 0 | 10 | 17 | 15 | 35 | 18 | 562.7191 | 462.9208 | 425.0135 | 431.3602 | 0.4860643 | 7.791298 | -300.1373 | 638.1298 | 695.5 | 0.6722222 | 647.1068 | 22.5 | 31.36825 | 6.483049 | 37.8513 | 18.86186 | 9.93778 | 28.3542 | 194.0117 | 185 | 201 | 296.2507 | 291 | 305 | 298.7355 | 295 | 303 | 299.3572 | 287 | 311 | 3.364303 | 2.4 | 5.6 | 1.967157 | 1.5 | 2.9 | 0.566125 | 0.4 | 0.8 | 0.02812384 | 0 | 0.2 | 897.8664 | 873.3712 | 906.8348 | 10.18412 | 8.627131 | 11.69592 | 60.68832 | 62.25599 | 34.16447 | 598.75 | 1.417632 | 0.8560577 | 0.6717168 | 0.7424254 | 82.28282 | 284.5493 | 173.7414 | 377.0058 | 2.7 | 2.9 | 3.6 | 3.7 | 4.3 | 4.4 | 5.4 | 3484.006 | 4251.683 | 0
2017-11-22 | 52.9 | 7.87 | 1.22 | 0.97 | 2.82 | 637 | 564.8292 | 1 | 47411.95 | 10.13333 | 897.7707 | 896.8354 | 2068.31 | 312.1635 | 1083.333 | 859 | 615.0302 | 560.8964 | 25485.2 | 250 | 12.93818 | 56.60943 | 889.8842 | 896.7482 | 915.1345 | 896.045 | 906.2092 | 860.4421 | 906.9653 | 903.2545 | 891.4948 | 904.8731 | 7.172 | 5 | 29.890625 | 572.732 | 568.9 | 17.56 | -4.49 | 55.39293 | 59 | 4 | 2.023948 | 1.9 | 0.2 | 2.253017 | 62 | 165 | 1209 | 19 | 69 | 5.916667 | 0 | 2 | 2 | 2 | 55.66667 | 52 | 0 | 24 | 42 | 45 | 2.1 | 0.6 | 0.25 | 437.9982 | 317.4493 | 321.5524 | 0 | 11.35 | 11.11 | 7.9 | 1.6 | 8.144173 | 65 | 120 | 60 | 7.4 | 8.4 | 8.4 | 11.4 | 6.4 | 6.3 | 5.6 | 7.2 | 6.5 | 8.3 | 58 | 58 | 87 | 87 | 58 | 58 | 58 | 58 | 58 | 58 | 1300 | 0 | 24 | 24 | 0 | 760.21 | 760.21 | 4 | 15 | 57.6192 | 30.05015 | 1.818336 | 43.26677 | 22.89708 | -3.782024 | 64.20017 | 70.22584 | 29.77416 | 0.8191345 | 3.016667 | 1.933333 | 0.55 | 0.01666667 | 0 | 42 | 54523.52 | 3533.691 | 7.568292 | 2.292863 | 582.2776 | 415.7148 | 99.51277 | 9.8895 | 0 | 0.886702 | 12.7125 | 11010 | 13 | 36 | 55 | 120 | 16 | 203 | 145 | 3.2 | 2.1 | 0.6 | 0.1 | 34 | 9.333333 | 5.65 | 60.06667 | 174 | 0 | 9 | 19 | 18 | 37 | 13 | 558.6088 | 462.4138 | 426.3423 | 430.9344 | 0.770383 | 6.05662 | -307.4597 | 638.0784 | 728.3333 | 0.7055556 | 646.9732 | 22.5 | 30.67544 | 5.999198 | 36.67463 | 12.60328 | 4.737092 | 22.54395 | 194.4649 | 190 | 204 | 296.4225 | 292 | 300 | 298.8212 | 287 | 302 | 299.3828 | 290 | 308 | 3.109331 | 2.3 | 4.7 | 1.898073 | 1.5 | 2.5 | 0.5441655 | 0.4 | 0.8 | 0.03941319 | 0 | 0.2 | 897.0215 | 885.2927 | 904.4828 | 10.48549 | 9.166193 | 11.71395 | 59.86902 | 61.20548 | 33.42521 | 555.234375 | 1.405262 | 0.8501018 | 0.6748511 | 0.7468813 | 55.47569 | 294.6308 | 178.6089 | 378.8535 | 2.8 | 2.9 | 3.7 | 3.7 | 4.3 | 4.3 | 5.4 | 3338.466 | 4438.882 | 0
2017-11-23 | 52.18 | 7.93 | 1.3 | 1.06 | 2.72 | 631 | 527.3256 | 1 | 47562.47 | 9.225 | 885.9351 | 891.5136 | 2080.315 | 312.1326 | 1500 | 787 | 607.0528 | 555.5616 | 25711.4 | 250 | 9.391057 | 32.03046 | 886.8032 | 902.7073 | 906.6153 | 882.0195 | 907.4343 | 855.4377 | 894.1974 | 896.894 | 887.1676 | 900.1358 | 8.368 | 8 | 29.51497 | 571.648 | 592.2 | 17.24528 | -4.35 | 55.43263 | 69 | 6 | 2.043787 | 1.9 | 0.1 | 2.286246 | 59 | 164 | 1209 | 19 | 73 | 7.25 | 0 | 2 | 2 | 2 | 56.33333 | 52 | 40.88 | 23 | 43 | 44 | 2.2 | 0.3 | 0.25 | 438.5872 | 317.6248 | 321.2172 | 0 | 11.1 | 10.86 | 6.8 | 2.9 | 8.085401 | 57 | 130 | 77 | 7.4 | 8.2 | 9.4 | 8.8 | 6.2 | 6 | 5.6 | 6.8 | 6.2 | 7 | 56 | 56 | 84 | 84 | 56 | 56 | 56 | 56 | 56 | 56 | 1300 | 0 | 24 | 24 | 0 | 910.75 | 910.75 | 4 | 22 | 49.5756 | 29.9714 | 1.702952 | 42.49009 | 22.52131 | -3.389933 | 63.32441 | 69.78831 | 30.21169 | 0.9408011 | 3.616667 | 1.95 | 0.5833333 | 0.08333333 | 0 | 46 | 54298.37 | 3515.721 | 8.190626 | 2.261586 | 581.3835 | 394.1172 | 99.57769 | 10.24674 | 0 | 0.8356983 | 2.465762073 | 0 | 13 | 34.66667 | 53.33333 | 108 | 16 | 200 | 138 | 4 | 2.2 | 0.7 | 0.2 | 36 | 8.916667 | 7.3 | 60.4 | 174 | 0 | 12 | 18 | 17 | 37 | 13 | 550.376 | 462.4274 | 425.2973 | 430.6762 | 0.8984325 | 8.759843 | -305.9202 | 637.7703 | 755.1667 | 0.7388889 | 646.6422 | 22.5 | 30.42148 | 5.577398 | 35.99888 | 12.31322 | 5.58009 | 21.31187 | 193.9851 | 187 | 199 | 296.4395 | 292 | 306 | 298.8221 | 295 | 303 | 299.5537 | 290 | 310 | 3.39764 | 2.1 | 4.6 | 1.867791 | 1.5 | 2.3 | 0.5326725 | 0.4 | 0.7 | 0.03080093 | 0 | 0.2 | 891.9711 | 868.8035 | 900.5347 | 11.8089 | 10.58717 | 18.17747 | 60.1882 | 61.93176 | 32.46549 | 509.21875 | 1.439768 | 0.8441399 | 0.6737275 | 0.7424516 | 92.16532 | 299.5815 | 181.7428 | 375.595 | 2.8 | 3 | 3.6 | 3.7 | 4.3 | 4.3 | 5.4 | 3497.46 | 4524.51 | 0
2017-11-24 | 52.3 | 8.03 | 1.14 | 0.92 | 2.84 | 627 | 548.3008 | 1 | 47100.74 | 9.433333 | 889.5085 | 890.353 | 2072.892 | 310.2916 | 2041.667 | 857 | 605.8884 | 556.4705 | 25937.6 | 250 | 10.5019 | 34.7827 | 888.4097 | 894.2379 | 899.3002 | 884.3758 | 912.782 | 847.8961 | 896.0533 | 899.7692 | 898.2432 | 916.9873 | 8.368 | 5 | 29.36068 | 565.128 | 595.4 | 16.19064 | -2.18 | 54.75772 | 39 | 3 | 2.046458 | 1.8 | 0.1 | 2.398043 | 54 | 162 | 1209 | 21 | 76 | 5.833333 | 0 | 2 | 2 | 2 | 52.33333 | 52 | 0 | 24 | 43 | 46 | 2.2 | 0.5 | 0.25 | 437.823 | 315.7704 | 319.4408 | 0 | 11.08 | 10.68 | 7.04 | 1.42 | 8.191544 | 62 | 136 | 78 | 5.2 | 5.8 | 8.8 | 9.2 | 8.8 | 9 | 7.2 | 7.6 | 7 | 6.4 | 58 | 58 | 87 | 87 | 58 | 58 | 58 | 58 | 58 | 58 | 800 | 0 | 24 | 24 | 0 | 756.79 | 756.79 | 0 | 26 | 64.5108 | 30.94917 | 1.5803 | 41.75888 | 21.77524 | -3.833949 | 61.28047 | 70.72266 | 29.27734 | 1.308925 | 3.183333 | 2.316667 | 0.6833333 | 0.1 | 0 | 40 | 55258.52 | 3587.214 | 8.672446 | 2.188588 | 582.3979 | 392.1865 | 99.60638 | 13.32976 | 0 | 0.8744829 | 13.086 | 23950 | 15 | 33 | 54.66667 | 125 | 16 | 200 | 145 | 3.9 | 4.6 | 0.8 | 0.1 | 39 | 10 | 5.7 | 60.63333 | 174 | 0 | 9 | 18 | 17 | 36 | 11 | 557.2843 | 462.2935 | 424.4545 | 430.4792 | 0.9195854 | 16.19394 | -298.3191 | 637.321 | 778 | 0.7722222 | 646.1719 | 22.5 | 29.11355 | 5.562305 | 34.67586 | 16.24957 | 7.447674 | 26.95354 | 194.489 | 190 | 199 | 292.4897 | 279 | 300 | 298.6894 | 295 | 302 | 299.4739 | 290 | 308 | 3.069785 | 2 | 4 | 4.163308 | 1.8 | 8.1 | 0.6921435 | 0.5 | 0.9 | 0.08857408 | 0 | 0.2 | 893.8743 | 874.4797 | 906.4581 | 13.15743 | 7.511251 | 24.31788 | 60.61004 | 62.98229 | 32.94535 | 510.3125 | 1.387007 | 0.9667114 | 0.6843408 | 0.750867 | 65.50518 | 195.2918 | 174.857 | 378.5094 | 2.8 | 2.8 | 3.7 | 3.7 | 4.3 | 4.3 | 4.8 | 3608.348 | 4618.135 | 0
2017-11-25 | 52.61 | 8 | 1.21 | 0.92 | 2.38 | 631 | 553.986 | 1 | 47007.08 | 9.025 | 895.1725 | 886.2824 | 2090.944 | 312.0515 | 1666.667 | 818 | 609.041 | 558.8085 | 25711.4 | 250 | 11.05786 | 38.99078 | 884.5586 | 889.6901 | 902.4177 | 881.8553 | 908.5103 | 838.0356 | 892.0701 | 893.1212 | 895.4671 | 916.5722 | 8.368 | 5 | 29.39974 | 568.648 | 612 | 16.1906 | -2.45 | 54.79741 | 56 | 3 | 2.060433 | 2 | 0.1 | 2.339971 | 51 | 160 | 1209 | 21 | 79 | 6.583333 | 0 | 2 | 2 | 2 | 55 | 52.66667 | 0 | 24 | 43 | 45 | 2.1 | 0.3 | 0.25 | 427.9568 | 317.5065 | 321.2207 | 0 | 11.19 | 10.96 | 8.04 | 2.03 | 8.237419 | 70 | 124 | 75 | 5 | 5.8 | 10.4 | 9.2 | 10 | 8.2 | 7 | 7 | 5.4 | 5.6 | 58 | 58 | 87 | 87 | 58 | 58 | 58 | 58 | 58 | 58 | 800 | 0 | 24 | 24 | 0 | 376.14 | 376.14 | 0 | 12 | 45.846 | 30.57844 | 1.678119 | 40.97284 | 20.74951 | -4.02012 | 59.38035 | 71.82672 | 28.17328 | 1.107728 | 2.966667 | 2.2 | 0.55 | 0.03333333 | 0 | 44 | 56047.86 | 3633.824 | 8.272913 | 2.120727 | 580.8489 | 372.3947 | 99.6055 | 11.485 | 0 | 0.8779493 | 1.601 | 0 | 15 | 33.66667 | 54.66667 | 120 | 17 | 206 | 145 | 3.4 | 2.6 | 0.7 | 0.1 | 42 | 11.5 | 8 | 60.26667 | 174 | 0 | 11 | 18 | 18 | 38 | 12 | 554.3096 | 462.0629 | 424.7865 | 430.3596 | 0.002466953 | 4.146227 | -313.455 | 637.0679 | 804.8333 | 0.8055556 | 645.8994 | 22.5 | 30.13733 | 5.357733 | 35.49506 | 18.21882 | 8.433334 | 29.288 | 194.8498 | 184 | 203 | 296.0399 | 285 | 303 | 298.6785 | 291 | 307 | 299.6095 | 283 | 320 | 2.847403 | 2.1 | 4.5 | 2.163785 | 1.8 | 2.7 | 0.5253391 | 0.4 | 0.7 | 0.02749884 | 0 | 0.2 | 890.088 | 883.525 | 896.6818 | 13.75054 | 12.25942 | 16.30316 | 60.1643 | 61.41299 | 34.08666 | 463.828125 | 1.402415 | 0.8613778 | 0.6743447 | 0.7454869 | 60.4614 | 198.1327 | 181.1076 | 375.7131 | 2.8 | 2.9 | 3.7 | 3.7 | 4.3 | 4.3 | 4.8 | 3687.029496 | 4701.132 | 0
2017-11-26 | 53.04 | 8.12 | 1.25 | 0.94 | 2.76 | 625 | 543.974 | 1 | 47311.68 | 9.133333 | 888.7364 | 886.3728 | 2072.367 | 311.2382 | 1458.333 | 794 | 604.5442 | 552.883 | 25862.2 | 250 | 10.26858 | 36.41152 | 887.0097 | 888.007 | 894.3088 | 887.1913 | 909.3595 | 833.5127 | 896.1529 | 895.4409 | 897.6788 | 917.8622 | 8.368 | 5 | 29.17708 | 563.368 | 586.4 | 16.190656 | -2.07 | 54.44013 | 49 | 3 | 2.043371 | 1.8 | 0.3 | 3.097705 | 45 | 159 | 1209 | 22 | 82 | 5.833333 | 0 | 2 | 2 | 2 | 55 | 52 | 0 | 24 | 42 | 44 | 2.1 | 0.4 | 0.25 | 433.8648 | 317.1015 | 319.8499 | 0 | 11.15 | 10.98 | 7.89 | 1.3 | 8.303507 | 60 | 138 | 77 | 6.2 | 5.8 | 9.4 | 9.6 | 9.2 | 8.6 | 9 | 8.2 | 7.4 | 7 | 58 | 58 | 86 | 86 | 58 | 58 | 58 | 58 | 58 | 58 | 1100 | 0 | 24 | 24 | 0 | 0 | 0 | 0 | 0 | 64.974 | 30.51973 | 1.545519 | 40.30914 | 20.19841 | -3.802662 | 58.25041 | 71.85299 | 28.14701 | 1.108881 | 3.05 | 1.916667 | 0.5166667 | 0.05 | 0 | 50 | 55142.62 | 3591.796 | 8.325813 | 2.080372 | 580.5105 | 359.5041 | 99.62193 | 8.23 | 0 | 0.8703584 | 1.601 | 11730 | 16 | 35 | 55 | 120 | 17 | 205 | 140 | 3.3 | 2.1 | 0.6 | 0.1 | 44 | 11.08333 | 8 | 61.7 | 174 | 0 | 9 | 18 | 18 | 37 | 10 | 547.4511 | 462.0107 | 425.9679 | 429.9842 | 0.3279988 | 6.926285 | -314.3611 | 636.6032 | 825.6667 | 0.8388889 | 645.4169 | 22.5 | 28.29692 | 5.110366 | 33.40729 | 13.8769 | 7.201254 | 20.84498 | 194.3423 | 191 | 199 | 296.4273 | 291 | 302 | 298.7973 | 295 | 302 | 298.8709 | 288 | 309 | 3.179004 | 2.5 | 4.1 | 1.896715 | 1.6 | 2.4 | 0.5158739 | 0.4 | 0.7 | 0.04250926 | 0 | 0.2 | 890.4846 | 869.2863 | 907.5885 | 14.16951 | 7.468085 | 19.16158 | 61.98858 | 65.61506 | 33.41225 | 446.875 | 1.437182 | 0.8424052 | 0.6762188 | 0.7470376 | 84.53872 | 193.4923 | 181.3162 | 375.1577 | 2.8 | 2.8 | 3.6 | 3.7 | 4.3 | 4.3 | 4 | 3701.298186 | 4497.05 | 0
2017-11-27 | 53.29 | 8.01 | 1.23 | 0.95 | 2.76 | 627 | 523.3556 | 1 | 46995.23 | 9.241667 | 875.1433 | 886.3999 | 2042.837 | 310.0799 | 2083.333 | 788 | 599.4243 | 548.5295 | 24278.8 | 250 | 11.17392 | 40.77535 | 886.6006 | 883.6511 | 896.0212 | 883.2574 | 907.1266 | 834.4909 | 902.4386 | 897.6125 | 890.6011 | 911.3126 | 8.368 | 5 | 29.27507 | 565.128 | 675.3 | 16.19064 | -2.7 | 53.87458 | 37 | 3 | 1.990193 | 2.2 | 0.1 | 11.07006 | 44 | 158 | 1209 | 23 | 86 | 6 | 0 | 2 | 2 | 2 | 56.33333 | 52.33333 | 0 | 23 | 43 | 44 | 2.2 | 0.5 | 0.25 | 429.9221 | 315.8162 | 319.049 | 0 | 11 | 10.73 | 7.07 | 1.05 | 8.328255 | 70 | 128 | 74 | 5 | 5.4 | 10.4 | 9 | 9 | 7.4 | 6.8 | 7 | 5.2 | 5.2 | 54 | 54 | 82 | 82 | 54 | 54 | 54 | 54 | 54 | 54 | 1000 | 0 | 24 | 24 | 0 | 519.16 | 519.16 | 0 | 16 | 45.1956 | 30.9674 | 1.368851 | 41.63421 | 22.05703 | -4.151006 | 60.90909 | 70.60204 | 29.39796 | 1.002522 | 2.716667 | 1.6 | 0.5333333 | 0.03333333 | 0 | 45 | 53818.3 | 3500.569 | 8.41594 | 2.175324 | 582.2391 | 407.0249 | 99.57716 | 15.28 | 0 | 0.8346979 | 1.601 | 11780 | 17 | 34.33333 | 54.33333 | 120 | 16 | 200 | 145 | 4.2 | 2 | 0.7 | 0.1 | 45 | 9.5 | 8 | 63.6 | 174 | 0 | 11 | 18 | 17 | 36 | 10 | 547.9057 | 462.7439 | 426.6918 | 432.7408 | 0.6539897 | 3.71622 | -309.6418 | 636.2472 | 848.5 | 0.8722222 | 645.0444 | 22.5 | 27.61915 | 5.76203 | 33.38118 | 13.82255 | 6.825152 | 22.86819 | 195.0469 | 190 | 199 | 296.97 | 293 | 301 | 298.8005 | 295 | 302 | 299.2876 | 290 | 314 | 2.725626 | 1.7 | 4.4 | 1.586644 | 1.3 | 2.2 | 0.5456227 | 0.4 | 0.8 | 0.04354514 | 0 | 0.2 | 889.4034 | 871.3339 | 898.7308 | 15.91405 | 8.834161 | 19.39542 | 63.24263 | 66.09492 | 35.03341 | 576.40625 | 1.394214 | 0.8046834 | 0.6777982 | 0.7484244 | 54.90973 | 188.0557 | 181.2941 | 377.9863 | 2.8 | 2.8 | 3.6 | 3.7 | 4.3 | 4.3 | 4.4 | 3653.6 | 4456.256 | 0
2017-11-28 | 52.76 | 8.3 | 1.22 | 1.05 | 2.76 | 627 | 551.4276 | 1 | 46979.75 | 9.083333 | 856.4132 | 884.8081 | 2065.984 | 309.7981 | 1875 | 820 | 605.2396 | 557.3966 | 21338.2 | 250 | 11.51364 | 41.31054 | 881.1267 | 886.8962 | 900.4981 | 878.4664 | 905.5045 | 827.5123 | 904.6619 | 893.7989 | 890.5955 | 912.4724 | 8.368 | 5 | 29.24967 | 565.128 | 627.4 | 16.19064 | -2.14 | 53.51733 | 25 | 2 | 2.005972 | 1.9 | 0.1 | 2.21451 | 71 | 155 | 1209 | 24 | 89 | 6.833333 | 0 | 2 | 2 | 2 | 57 | 52.33333 | 0 | 24 | 42 | 44 | 2.1 | 0.3 | 0.25 | 423.9802 | 315.5606 | 318.4743 | 0 | 11.03 | 10.62 | 8.46 | 4.8 | 8.320402 | 62 | 133 | 78 | 7.4 | 8.2 | 8.4 | 11 | 6.6 | 6.4 | 6 | 7 | 6.4 | 7.8 | 60 | 60 | 90 | 90 | 60 | 60 | 60 | 60 | 60 | 60 | 1000 | 0 | 24 | 24 | 0 | 378.86 | 378.86 | 0 | 12 | 69.5676 | 30.86093 | 1.475752 | 42.67342 | 23.16198 | -3.405063 | 63.90609 | 69.08446 | 30.91554 | 0.9495049 | 2.516667 | 1.633333 | 0.55 | 0.01666667 | 0 | 50 | 54383.77 | 3523.411 | 8.550393 | 2.28236 | 582.6888 | 418.4585 | 99.5731 | 7.998348123 | 0 | 0.8794699 | 1.742651877 | 11940 | 18 | 33.66667 | 54.33333 | 131 | 16 | 200 | 145 | 2.8 | 1.8 | 0.6 | 0.1 | 48 | 9.5 | 7.9 | 62.66667 | 174 | 0 | 10 | 18 | 17 | 41 | 10 | 556.6168 | 461.8233 | 424.8764 | 429.4408 | -0.4196841 | 2.526103 | -310.809 | 635.9166 | 871.3333 | 0.9055556 | 644.6984 | 22.5 | 28.9712 | 6.065967 | 35.03717 | 15.68471 | 6.098874 | 25.81223 | 195.1384 | 190 | 204 | 296.6385 | 292 | 301 | 298.8636 | 295 | 303 | 299.4722 | 288 | 313 | 2.648649 | 1.9 | 3.8 | 1.72142 | 1.4 | 2 | 0.5704202 | 0.5 | 0.7 | 0.040375 | 0 | 0.2 | 887.977 | 873.0662 | 912.9751 | 16.12222 | 14.56291 | 19.34796 | 62.86823 | 64.12357 | 33.42521 | 632.8125 | 1.391347 | 0.8031571 | 0.6824766 | 0.7468444 | 59.47329 | 172.852 | 181.7133 | 376.2683 | 2.8 | 2.8 | 3.6 | 3.7 | 4.3 | 4.3 | 4.5 | 3473.814 | 4513.812 | 0
2017-11-29 | 52.42 | 8.2 | 1.24 | 1.01 | 2.84 | 631 | 555.3276 | 1 | 47104.42 | 8.816667 | 888.3237 | 885.9582 | 2081.392 | 311.2131 | 2250 | 810 | 607.4155 | 558.0045 | 25786.8 | 250 | 12.04935 | 47.58994 | 884.1467 | 893.1088 | 898.8978 | 873.0563 | 908.6642 | 831.2563 | 901.847 | 896.6885 | 890.5168 | 911.9427 | 8.018 | 5 | 29.33724 | 568.298 | 613 | 16.1906 | -2 | 53.16009 | 115 | 7 | 2.01532 | 1.8 | 0.1 | 2.258918 | 65 | 154 | 1209 | 25 | 92 | 7 | 0 | 2 | 2 | 2 | 56 | 52 | 0 | 24 | 44 | 45 | 2.2 | 0.4 | 0.25 | 428.7668 | 317.2456 | 319.8448 | 0 | 10.52 | 10.17 | 7.1 | 1.76 | 8.338902 | 65 | 123 | 64 | 5 | 5.6 | 10.4 | 9.4 | 9.2 | 8.2 | 6.8 | 7 | 5.6 | 5.6 | 58 | 58 | 87 | 87 | 58 | 58 | 58 | 58 | 58 | 58 | 900 | 0 | 24 | 24 | 0 | 569.22 | 569.22 | 0 | 18 | 52.1076 | 31.10293 | 1.502253 | 42.92338 | 22.72309 | -3.611908 | 63.53682 | 69.92109 | 30.07891 | 1.046089 | 2.9 | 1.7 | 0.6 | 0.01666667 | 0 | 40 | 54889.14 | 3563.45 | 8.474729 | 2.269172 | 583.1059 | 412.2252 | 99.57515 | 17.54165 | 0 | 0.8800754 | 1.601 | 13850 | 19 | 35.33333 | 55.33333 | 120 | 16 | 492 | 135 | 3.5 | 1.9 | 0.7 | 0.1 | 51 | 13.08333 | 8 | 63.3 | 174 | 0 | 10 | 17 | 17 | 36 | 14 | 562.5061 | 462.4208 | 425.9052 | 430.1614 | -0.06725048 | 0.5780455 | -313.6973 | 635.7469 | 898.1667 | 0.9388889 | 644.5024 | 22.5 | 28.64622 | 6.309877 | 34.9561 | 12.49882 | 6.111836 | 19.85932 | 195.0072 | 191 | 200 | 296.7266 | 292 | 301 | 298.8088 | 295 | 303 | 299.1719 | 288 | 308 | 2.737488 | 2 | 4 | 1.668579 | 1.4 | 2.2 | 0.5595833 | 0.4 | 0.8 | 0.0455787 | 0 | 0.2 | 889.3294 | 877.442 | 900.8497 | 16.30154 | 14.34969 | 18.03908 | 63.24682 | 64.51266 | 33.52897 | 578.75 | 1.401202 | 0.7980418 | 0.6815104 | 0.7480892 | 62.84543 | 187.5635 | 184.2377 | 377.296 | 2.8 | 2.8 | 3.6 | 3.7 | 4.3 | 4.3 | 5.4 | 3503.983 | 4597.926 | 0
2017-11-30 | 51.63 | 9.69 | 1.07 | 0.75 | 1.86 | 620 | 552.6368 | 1 | 47234.71 | 8.925 | 900.5822 | 885.2093 | 2099.026 | 312.5135 | 2291.667 | 809 | 617.3372 | 566.3525 | 25711.4 | 250 | 12.8296 | 50.99144 | 888.4411 | 893.0663 | 899.7265 | 866.1367 | 897.4167 | 835.6478 | 900.6678 | 900.5715 | 889.0284 | 914.7803 | 8.018 | 5 | 29.30794 | 558.618 | 638.5 | 16.185 | 7.6 | 52.2636 | 41 | 3 | 2.074735 | 1.8 | 0.1 | 3.716625 | 57 | 152 | 1209 | 26 | 96 | 5.333333 | 0 | 2 | 2 | 2 | 54.66667 | 52.66667 | 14.22 | 23 | 43 | 43 | 2.2 | 0.4 | 0.25 | 443.841 | 318.8591 | 322.8976 | 0 | 11.13 | 10.81 | 6.75 | 0.82 | 8.329227 | 69 | 142 | 74 | 5 | 5.6 | 10.4 | 9.4 | 10.2 | 8.4 | 6.8 | 7 | 5.6 | 5.8 | 56 | 56 | 84 | 84 | 56 | 56 | 56 | 56 | 56 | 56 | 900 | 0 | 24 | 24 | 0 | 428.53 | 428.53 | 0 | 14 | 60.5568 | 31.28922 | 1.753082 | 44.34453 | 23.91131 | -3.640162 | 66.36875 | 69.45679 | 30.54321 | 1.140765 | 2.816667 | 1.766667 | 0.6166667 | 0.06666667 | 0 | 31 | 55315.57 | 3587.178 | 8.569953 | 2.370313 | 583.792 | 430.3572 | 99.5621 | 13.54 | 0 | 0.8913497 | 1.601 | 13540 | 30 | 42 | 54.33333 | 126 | 18 | 960 | 145 | 4 | 2 | 0.8 | 0.2 | 53 | 9 | 8 | 63.43333 | 175 | 0 | 8 | 17 | 16 | 39 | 18 | 571.9107 | 462.0035 | 426.4602 | 429.4594 | 0.3643044 | 7.174945 | -312.432 | 635.2215 | 914 | 0.9722222 | 643.9524 | 22.5 | 27.7563 | 6.919855 | 34.67616 | 13.69668 | 7.369861 | 23.20538 | 194.7842 | 186 | 199 | 296.6143 | 292 | 304 | 298.6684 | 295 | 302 | 299.1254 | 291 | 309 | 2.880964 | 1.9 | 4.3 | 1.807051 | 1.5 | 2.2 | 0.6180023 | 0.5 | 0.8 | 0.08000695 | 0 | 0.2 | 888.5661 | 874.7709 | 898.8756 | 15.42874 | 12.90457 | 19.06131 | 63.09051 | 64.37 | 34.33306 | 528.046875 | 1.404283 | 0.8038445 | 0.6856865 | 0.7568626 | 66.19265 | 179.6508 | 180.6469 | 382.6271 | 2.8 | 2.8 | 3.6 | 3.7 | 4.3 | 4.3 | 4.84 | 3548.827 | 4630.686 | 0
2017-12-01 | 51.78 | 9.64 | 1.08 | 0.72 | 2.36 | 629 | 549.4524 | 1 | 47117.2 | 8.958333 | 913.3415 | 884.813 | 2092.026 | 314.2243 | 2083.333 | 813 | 620.4128 | 558.6354 | 25786.8 | 250 | 12.74977 | 59.31636 | 893.3574 | 888.0328 | 899.0915 | 869.9679 | 896.4697 | 836.1286 | 892.8141 | 902.6422 | 891.3057 | 917.5842 | 9.611 | 5 | 29.34831 | 568.131 | 436.3 | 18.79831 | -2.35 | 52.55365 | 36 | 2 | 2.379315 | 1.6 | 0.1 | 3.72501 | 48 | 151 | 1209 |  | 3 | 6.916667 | 0 | 2 | 2 | 2 | 55 | 53 | 0 | 18 | 42 | 43 | 2.2 | 0.5 | 0.25 | 445.3237 | 320.8118 | 325.4782 | 0 | 11.34 | 10.7 | 8.42 | 3.77 | 8.320496 | 74 | 131 | 75 | 7.4 | 8.2 | 8.4 | 11 | 6.6 | 6.6 | 6 | 7 | 6.4 | 7.8 | 60 | 60 | 89 | 89 | 60 | 60 | 60 | 60 | 60 | 60 | 1200 | 0 | 24 | 24 | 0 | 305.14 | 305.14 | 0 | 9 | 53.3124 | 31.61265 | 1.772049 | 45.02887 | 24.81066 | -3.380462 | 68.23112 | 68.59175 | 31.40825 | 1.198449 | 3 | 1.766667 | 0.6166667 | 0.08333333 | 0 | 69 | 55316.29 | 3557.733 | 8.130115 | 2.436826 | 584.1384 | 446.3913 | 99.51758 | 10.887 | 0 | 0.8735332 | 6.363 | 15400 | 1 | 34.33333 | 55 | 130 | 15 | 230 | 131 | 3.8 | 2 | 0.7 | 0.2 | 2 | 10.83333 | 8 | 62.86667 | 172 | 0 | 9 | 16 | 16 | 37 | 14 | 573.42 | 463.6211 | 426.7065 | 430.655 | 0.5686525 | 0.8111025 | -319.9188 | 629 | 24.16129 | 0.03225806 | 638.611 | 22.5 | 24.54552 | 7.165612 | 31.71113 | 13.27742 | 5.904322 | 22.90709 | 194.4512 | 190 | 198 | 296.5791 | 292 | 301 | 298.6054 | 290 | 302 | 299.4417 | 291 | 310 | 3.085679 | 2.1 | 4.8 | 1.801556 | 1.5 | 2.3 | 0.6290428 | 0.5 | 0.9 | 0.07416667 | 0 | 0.2 | 888.6909 | 881.4401 | 900.1116 | 14.95275 | 12.48133 | 22.50623 | 62.97747 | 64.09765 | 35.09826 | 550.46875 | 1.426215 | 0.7956688 | 0.6878171 | 0.7504139 | 78.41691 | 198.8013 | 189.6295 | 375.7795 | 2.7 | 2.8 | 3.5 | 3.7 | 4.3 | 4.3 | 4 | 3666.238 | 4827.074 | 0
2017-12-02 | 52.21 | 9.95 | 1.16 | 0.95 | 2.26 | 627 | 564.8232 | 1 | 47024.69 | 9.066667 | 913.6346 | 884.5138 | 2062.77 | 314.4916 | 2250 | 777 | 615.8666 | 573.9803 | 25862.2 | 250 | 10.99226 | 43.44814 | 895.977 | 880.6116 | 892.8714 | 881.0166 | 895.6102 | 833.4951 | 891.6808 | 904.8477 | 887.0903 | 914.8958 | 9.611 | 5 | 29.28809 | 566.371 | 592.34 | 23.77863 | -2.43 | 49.88998 | 65 | 4 | 2.126206 | 1.7 | 0.1 | 3.508559 | 75 | 149 | 1209 | 1 | 6 | 5.833333 | 0 | 2 | 2 | 2 | 56.66667 | 52 | 0 | 23 | 43 | 46 | 2.1 | 11.1 | 3 | 438.4336 | 321.2996 | 325.6273 | 0 | 10.75 | 10.3 | 8.1 | 2.38 | 8.33162 | 74 | 142 | 70 | 4.6 | 5.6 | 9.2 | 8.4 | 8.8 | 7.8 | 6.2 | 6.6 | 5 | 4.9 | 56 | 56 | 85 | 85 | 56 | 56 | 56 | 56 | 56 | 56 | 1100 | 0 | 24 | 24 | 0 | 258.52 | 258.52 | 0 | 7 | 49.3032 | 32.54095 | 1.571093 | 44.61135 | 24.38697 | -3.498789 | 67.07063 | 68.85644 | 31.14356 | 1.226889 | 3.983333 | 2.05 | 0.7 | 0.1 | 0 | 34 | 54978.58 | 3534.777 | 8.117753 | 2.395379 | 584.1924 | 436.4405 | 99.52752 | -1.23 | 0 | 0.9008344 | 21.303 | 17310 | 2 | 34.66667 | 54.66667 | 125 | 16 | 216 | 130 | 5.4 | 2.3 | 0.8 | 0.2 | 4 | 11.5 | 4.9 | 63.52333 | 174 | 0 | 10 | 16 | 16 | 37 | 20 | 569.701 | 462.6476 | 424.74 | 430.0766 | 0.6073055 | -6.636933 | -320.5088 | 628 | 46.32258 | 0.06451613 | 637.611 | 22.5 | 19.00601 | 6.908864 | 25.91487 | 13.44818 | 6.838114 | 21.14327 | 192.322 | 186 | 197 | 296.0854 | 291 | 300 | 298.6391 | 288 | 305 | 299.5032 | 291 | 312 | 4.402258 | 2.9 | 7.7 | 2.064234 | 1.7 | 2.4 | 0.6992049 | 0.5 | 0.8 | 0.1129931 | 0 | 0.2 | 886.9409 | 846.8245 | 902.8798 | 14.4855 | 10.97946 | 23.66879 | 63.53983 | 67.26215 | 34.65729 | 538.671875 | 1.494677 | 0.8100043 | 0.6933015 | 0.7539215 | 133.8487 | 178.1927 | 182.9445 | 380.5405 | 2.8 | 2.8 | 3.6 | 3.7 | 4.1 | 4.3 | 3.6 | 3734.728 | 4973.246 | 0
2017-12-03 | 51.58 | 9.89 | 1.23 | 0.77 | 2.28 | 633 | 564.7828 | 1 | 46942.77 | 9.191667 | 912.4141 | 884.9085 | 2062.705 | 315.4168 | 2416.667 | 821 | 611.2247 | 581.1349 | 25862.2 | 250 | 10.0583 | 37.00509 | 896.1563 | 884.3135 | 891.5841 | 883.5795 | 896.9904 | 832.392 | 889.6381 | 904.6144 | 887.2833 | 915.1049 | 8.543 | 0 | 29.33236 | 565.583 | 675.56 | 25.35 | -2.27 | 51.66826 | 61 | 4.5 | 2.009981 | 1.8 | 0.1 | 6.904699 | 66 | 147 | 1209 | 2 | 9 | 7.75 | 0 | 2 | 2 | 2 | 57 | 51.33333 | 0 | 23 | 43 | 50 | 2.2 | 3.1 | 2.5 | 428.2853 | 321.6029 | 326.995 | 0 | 11.06 | 10.51 | 7.8 | 1.55 | 8.332277 | 78 | 131 | 77 | 7.2 | 8.4 | 8.2 | 11 | 6.2 | 6.4 | 5.8 | 7 | 8.4 | 7.4 | 60 | 60 | 90 | 90 | 60 | 60 | 60 | 60 | 60 | 60 | 1100 | 0 | 24 | 24 | 0 | 0 | 0 | 0 | 0 | 59.7828 | 31.91713 | 1.670772 | 43.89362 | 23.68396 | -3.349519 | 65.89883 | 69.14295 | 30.85705 | 1.277229 | 3.9 | 1.866667 | 0.65 | 0.1 | 0 | 40 | 55735.72 | 3581.856 | 8.049513 | 2.35353 | 583.487 | 425.5459 | 99.53487 | 11.852 | 0 | 0.8922319 | 9.351 | 0 | 2 | 31.33333 | 54.33333 | 110 | 18 | 215 | 140 | 4.9 | 2.2 | 0.8 | 0.2 | 6 | 11 | 6.1 | 63.5 | 175 | 0 | 9 | 16 | 16 | 34 | 18 | 568.6598 | 463.4295 | 424.439 | 431.0568 | 0.4728993 | -1.440179 | -314.2437 | 629.6667 | 74.48387 | 0.09677419 | 638.9217 | 22.5 | 24.51132 | 6.829598 | 31.34092 | 14.87285 | 7.720038 | 21.98628 | 193.0742 | 188 | 198 | 296.4886 | 284 | 312 | 298.6338 | 287 | 302 | 299.2414 | 291 | 324 | 3.988089 | 2.7 | 5.3 | 1.866713 | 1.4 | 2.3 | 0.6546169 | 0.5 | 0.8 | 0.09267593 | 0 | 0.2 | 889.0449 | 877.6296 | 897.563 | 13.50859 | 11.82981 | 15.85407 | 63.595 | 64.86284 | 35.05936 | 546.09375 | 1.475747 | 0.8015594 | 0.6894954 | 0.7537583 | 148.1068 | 205.9539 | 183.6546 | 380.5494 | 2.8 | 2.9 | 3.7 | 3.7 | 4.3 | 4.4 | 4.4 | 3582.664 | 4834.13 | 0
2017-12-04 | 50.09 | 9.77 | 1.23 | 0.82 | 2.32 | 628 | 560.636 | 1 | 46643.79 | 9.091667 | 908.2447 | 885.0942 | 2070.566 | 314.1022 | 2625 | 826 | 617.6041 | 567.5529 | 25937.6 | 250 | 9.171917 | 32.52108 | 891.5275 | 887.0366 | 893.7789 | 885.5739 | 896.6998 | 833.0882 | 891.6144 | 901.4345 | 889.8173 | 915.7036 | 9.611 | 5 | 29.34408 | 567.251 | 563 | 16.25322 | -2.38 | 17.68297 | 39 | 3 | 2.214949 | 2.2 | 0.1 | 8.362717 | 58 | 145 | 1209 | 3 | 13 | 5.666667 | 0 | 2 | 2 | 2 | 55.33333 | 55 | 0 | 23 | 42 | 43 | 2.2 | 0.7 | 0.25 | 432.1243 | 320.4526 | 325.415 | 0 | 10.75 | 10.32 | 8.46 | 0.95 | 8.299489 | 64 | 136 | 72 | 5.2 | 5.6 | 10.4 | 9.2 | 10 | 8.6 | 6.8 | 7 | 5.6 | 5.8 | 56 | 56 | 84 | 84 | 56 | 56 | 56 | 56 | 56 | 56 | 1300 | 0 | 24 | 24 | 0 | 884.71 | 884.71 | 4 | 21 | 67.926 | 30.86819 | 1.69014 | 43.24261 | 22.78313 | -3.556459 | 64.15943 | 70.03297 | 29.96703 | 1.35147 | 3.35 | 1.683333 | 0.5833333 | 0.01666667 | 0 | 40 | 56003.78 | 3616.635 | 7.953562 | 2.291408 | 582.8977 | 401.8451 | 99.55477 | 14.267 | 0 | 0.8927325 | 31.014 | 35930 | 4 | 34 | 54.66667 | 116 | 16 | 230 | 140 | 4.4 | 2 | 0.7 | 0.1 | 8 | 11.5 | 4.1 | 63.7 | 174 | 0 | 11 | 18 | 17 | 40 | 14 | 564.8976 | 462.5019 | 425.416 | 429.2227 | 0.2730247 | 1.151326 | -310.6694 | 629.25 | 97.64516 | 0.1290323 | 638.594 | 22.5 | 30.24896 | 6.2473 | 36.49625 | 19.28923 | 10.59923 | 27.95216 | 194.1059 | 189 | 198 | 296.8175 | 292 | 301 | 298.7502 | 294 | 311 | 299.4737 | 289 | 310 | 3.310453 | 2.5 | 5.1 | 1.672822 | 1.4 | 2.3 | 0.5630035 | 0.4 | 0.8 | 0.03443287 | 0 | 0.2 | 888.4331 | 881.8329 | 895.4344 | 12.53535 | 11.39816 | 15.44204 | 63.57117 | 66.08195 | 34.11258 | 521.09375 | 1.453147 | 0.7934295 | 0.6819487 | 0.7455412 | 156.1104 | 230.5546 | 182.3279 | 376.937 | 2.8 | 2.8 | 3.7 | 3.7 | 4.3 | 4.4 | 4.2 | 3533.743 | 4804.629 | 0
2017-12-05 | 51.07 | 9.81 | 1.18 | 0.9 | 2.14 | 626 | 556.3789 | 1 | 46865.37 | 9.033333 | 911.6844 | 885.0314 | 2077.192 | 315.5669 | 2291.667 | 854 | 623.1368 | 575.6406 | 25711.4 | 250 | 9.008531 | 32.82691 | 893.1189 | 886.7723 | 891.479 | 886.5692 | 895.6294 | 831.7907 | 892.097 | 902.7951 | 888.4392 | 914.7747 | 9.611 | 8 | 29.3584 | 568.491 | 552.9 | 13.99508 | -2.66 | 51.08436 | 33 | 2 | 2.312886 | 2 | 0.1 | 16.218 | 49 | 144 | 1209 | 4 | 16 | 6.583333 | 0 | 2 | 2 | 2 | 56 | 52.66667 | 0 | 23 | 42 | 43 | 2.1 | 0.7 | 0.25 | 433.0441 | 321.9551 | 326.8278 | 0 | 10.99 | 9.96 | 8.1 | 1.32 | 8.057006 | 67 | 141 | 74 | 6 | 7.2 | 7.8 | 10.6 | 5.8 | 6 | 5.6 | 6.4 | 6 | 7.8 | 60 | 60 | 88 | 88 | 60 | 60 | 60 | 60 | 60 | 60 | 1000 | 0 | 24 | 24 | 0 | 885.2801 | 885.2801 | 4 | 20 | 59.0988 | 31.15248 | 1.637818 | 43.47545 | 23.1267 | -3.585737 | 64.65424 | 69.7762 | 30.2238 | 1.372875 | 3.05 | 1.683333 | 0.6 | 0.08333333 | 0 | 40 | 56123.71 | 3622.912 | 7.986219 | 2.30908 | 582.8771 | 413.5066 | 99.54397 | 10.939 | 0 | 0.8887842 | 33.255 | 12980 | 5 | 34.33333 | 54.66667 | 120 | 17 | 240 | 132 | 3.5 | 1.8 | 0.7 | 0.1 | 10 | 10.75 | 2.9 | 63.4 | 175 | 0 | 10 | 18 | 17 | 41 | 15 | 567.002 | 463.3501 | 426.6217 | 432.1159 | 0.2285345 | -0.3109237 | -317.8789 | 628.6 | 118.8065 | 0.1612903 | 637.9974 | 22.5 | 27.9371 | 6.482857 | 34.41995 | 19.12574 | 12.68729 | 27.52417 | 194.4433 | 191 | 205 | 296.6345 | 293 | 310 | 298.6666 | 288 | 316 | 299.305 | 287 | 312 | 3.075322 | 2.3 | 3.9 | 1.70417 | 1.4 | 2.1 | 0.6126921 | 0.4 | 0.8 | 0.05603472 | 0 | 0.2 | 888.3288 | 879.9875 | 903.4474 | 12.82568 | 11.36461 | 17.55786 | 63.4737 | 64.79799 | 33.29553 | 481.640625 | 1.439211 | 0.7988038 | 0.6839912 | 0.7479157 | 160.1683 | 241.3848 | 175.3466 | 381.7347 | 2.8 | 2.8 | 3.7 | 3.7 | 4.3 | 4.3 | 4.5 | 3612.425 | 4870.363 | 0
2017-12-06 | 51.06 | 9.85 | 1.2 | 0.8 | 2.82 | 623 | 548.5548 | 1 | 46813.63 | 9.208333 | 904.5692 | 884.9164 | 2074.885 | 313.9906 | 2333.333 | 789 | 614.0677 | 566.3224 | 26314.6 | 250 | 9.103933 | 31.98456 | 888.2215 | 889.9151 | 898.4185 | 884.0659 | 898.5561 | 829.2457 | 891.6156 | 899.293 | 887.7682 | 911.8148 | 9.476 | 8 | 29.30111 | 565.716 | 597.6 | 14.0025 | -2 | 50.76676 | 68 | 4 | 2.3149 | 2.2 | 0.4 | 3.944256 | 41 | 143 | 1209 | 5 | 19 | 7.25 | 0 | 2 | 2 | 2 | 55.33333 | 52.33333 | 0 | 24 | 45 | 48 | 2.2 | 0.2 | 0.5 | 442.2261 | 320.0595 | 325.5628 | 0 | 11.51 | 11.3 | 6.44 | 3.09 | 8.135052 | 80 | 110 | 80 | 7.2 | 8.4 | 8.4 | 11 | 6.4 | 6.4 | 5.6 | 7 | 6.4 | 7.2 | 56 | 56 | 86 | 86 | 56 | 56 | 56 | 56 | 56 | 56 | 700 | 0 | 24 | 24 | 0 | 576.75 | 576.75 | 0 | 18 | 55.8048 | 31.2083 | 1.526145 | 42.74263 | 22.25874 | -3.532158 | 62.99536 | 70.27308 | 29.72692 | 1.518435 | 2.816667 | 1.766667 | 0.55 | 0.01666667 | 0 | 32 | 55679.36 | 3595.141 | 8.011874 | 2.249834 | 582.6079 | 396.2474 | 99.5646 | 13.828 | 0 | 0.8805053 | 30.267 | 10840 | 6 | 32.33333 | 53 | 120 | 16 | 250 | 136 | 3.5 | 2 | 0.6 | 0.1 | 13 | 12.08333 | 3.3 | 63.83333 | 175 | 0 | 11 | 18 | 17 | 39 | 13 | 561.8949 | 462.6318 | 426.0874 | 430.0096 | -0.931548 | 2.999878 | -315.8259 | 627.6667 | 136.9677 | 0.1935484 | 637.0772 | 22.5 | 26.88519 | 6.15811 | 33.0433 | 16.39566 | 7.356899 | 24.82655 | 194.9017 | 187 | 198 | 296.822 | 293 | 302 | 298.7282 | 291 | 311 | 299.0391 | 288 | 311 | 2.842532 | 2 | 3.7 | 1.72844 | 1.4 | 2 | 0.5571725 | 0.4 | 0.7 | 0.02979398 | 0 | 0.1 | 887.8808 | 877.4336 | 910.4686 | 14.20674 | 12.45609 | 23.79758 | 63.61507 | 65.23894 | 33.73648 | 519.21875 | 1.420504 | 0.7995814 | 0.6823899 | 0.744827 | 146.1741 | 244.5169 | 182.1742 | 378.6919 | 2.8 | 2.8 | 3.6 | 3.7 | 4.3 | 4.3 | 4.6 | 3687.845 | 4922.047 | 0
2017-12-07 | 52.55 | 9.96 | 1.09 | 0.88 | 2.56 | 618 | 526.8428 | 1 | 46019.99 | 9.008333 | 889.2978 | 887.4279 | 2058.08 | 306.8036 | 2750 | 820 | 590.2016 | 523.438 | 26088.4 | 250 | 9.150326 | 30.40757 | 883.3375 | 900.8587 | 899.4432 | 889.1177 | 905.7112 | 826.5703 | 896.6486 | 897.7362 | 888.4997 | 908.1246 | 8.811 | 8 | 28.93587 | 560.651 | 445.4 | 13.99489 | -2.91 | 50.70454 | 39 | 2.5 | 2.678191 | 2.4 | 0.3 | 3.91289 | 33 | 141 | 1209 | 6 | 22 | 7.166667 | 0 | 2 | 2 | 2 | 56.33333 | 53 | 0 | 25 | 43 | 46 | 2.2 | 0.4 | 0.25 | 400.8989 | 312.31 | 319.0145 | 0 | 10.83 | 10.56 | 7.35 | 1.44 | 8.190811 | 48 | 136 | 73 | [10 empty] | 56 | 56 | 84 | 84 | 56 | 56 | 56 | 56 | 56 | 56 | 700 | 0 | 24 | 24 | 0 | 344.52 | 344.52 | 0 | 10 | 42.3228 | 30.3936 | 1.573397 | 40.65444 | 20.24747 | -4.244913 | 58.23039 | 72.51855 | 27.48145 | 1.688419 | 2.6 | 1.633333 | 0.4666667 | 0.01666667 | 0 | 35 | 55175.31 | 3613.568 | 7.837656 | 2.079657 | 581.1513 | 351.1389 | 99.60445 | 11.952 | 0 | 0.8524964 | 18.315 | 0 | 6 | 30.66667 | 53 | 125 | 18 | 323 | 136 | 3 | 1.7 | 0.5 | 0.1 | 16 | 11 | 4.9 | 63.86667 | 175 | 0 | 12 | 18 | 17 | 34 | 8 | 548.0468 | 460.9918 | 424.3561 | 429.592 | -1.087619 | 6.335175 | -305.0475 | 626.2857 | 150.129 | 0.2258065 | 635.6106 | 22.5 | 29.29964 | 4.931926 | 34.23156 | 18.09511 | 8.070195 | 24.77468 | 195.3075 | 186 | 198 | 297.0755 | 286 | 300 | 298.8354 | 291 | 306 | 299.2857 | 290 | 309 | 2.562392 | 2 | 3.1 | 1.627045 | 1.4 | 1.8 | 0.4873935 | 0.4 | 0.6 | 0.008938657 | 0 | 0.1 | 889.6952 | 872.7715 | 903.9702 | 15.35666 | 13.12085 | 21.35526 | 63.70884 | 65.71882 | 32.12828 | 448.125 | 1.412517 | 0.7990768 | 0.676721 | 0.7429085 | 160.5955 | 259.8766 | 182.0127 | 376.1017 | 2.8 | 2.8 | 3.7 | 3.7 | 4.3 | 4.4 | 4.75 | 3828.493 | 5041.118 | 0
2017-12-08 | 53.37 | 8.55 | 1.07 | 1.04 | 2 | 607 | 539.87 | 0.9756944 | 45762.83 | 9.175 | 890.8528 | 884.2318 | 2043.714 | 306.8709 | 2519.573 | 831 | 577.8443 | 561.2083 | 26314.6 | 250 | 11.71226 | 45.16557 | 887.8419 | 895.4962 | 890.173 | 882.989 | 904.3548 | 820.2883 | 891.8602 | 900.8514 | 889.1979 | 911.1657 | 7.832 | 8 | 29.17076 | 549.992 | 544 | 14.00231 | -2.36 | 50.01252 | 53 | 3 | 2.327653 | 2.4 | 0.1 | 2.535305 | 74 | 139 | 1209 | 7 | 25 | 5.75 | 0 | 2 | 2 | 2 | 56.5 | 50.5 | 0 | 23 | 42 | 44 | 2.2 | 0.3 | 0.25 | 428.1553 | 312.7325 | 319.0872 | 0 | 10.62 | 10.24 | 7.46 | 1.41 | 8.207936 | 68 | 138 | 76 | 5 | 5.4 | 9.6 | 8.4 | 10.8 | 8 | 6.6 | 6.2 | 5.8 | 6.2 | 58 | 58 | 84 | 84 | 58 | 58 | 58 | 58 | 58 | 58 | 800 | 1.75 | 21.66667 | 23.41667 | 0 | 840.9 | 840.9 | 4 | 19 | 50.97 | 28.14621 | 1.180109 | 41.82654 | 22.64293 | -4.036004 | 61.61358 | 69.80061 | 30.19939 | 1.741777 | 2.216667 | 1.666667 | 0.5166667 | 0.01666667 | 0 | 40 | 52668.47 | 3473.562 | 8.14679 | 2.200485 | 584.221 | 406.2729 | 99.56198 | 4.447 | 0 | 0.8894069 | 39.978 | 22610 | 8 | 34 | 52 | 130 | 19 | 215 | 130 | 2.4 | 1.8 | 0.6 | 0.1 | 16 | 10 | 2 | 62.5 | 175 | 0 | 13 | 19 | 17 | 37 | 0 | 545.0651 | 461.9719 | 426.5768 | 432.4777 | 0.4975552 | 10.91514 | -292.1829 | 625.7762 | 152.2903 | 0.233759 | 634.9423 | 22.5 | 36.3899 | 5.501786 | 41.89168 | 4.526228 | 0.003279905 | 17.97875 | 195.938 | 193 | 200 | 296.8769 | 292 | 301 | 298.7945 | 294 | 304 | 299.1059 | 287 | 315 | 2.172609 | 0.8 | 3.4 | 1.619625 | 0.3 | 1.9 | 0.4725799 | 0.2 | 0.7 | 0.04777778 | 0 | 0.2 | 887.4787 | 821.8224 | 909.5194 | 17.14607 | 8.056919 | 47.50306 | 62.62787 | 65.25192 | 31.9078 | 1035.234375 | 1.400582 | 0.7996361 | 0.6774364 | 0.7440557 | 175.2334 | 257.5113 | 184.937 | 383.1953 | 2.8 | 2.9 | 3.7 | 3.7 | 4.3 | 4.4 | 3.4 | 4007.056 | 5103.157 | 0
2017-12-09 | 52.67 | 8.79 | 1.1 | 1.03 | 2.6 | 619 | 498.94 | 1 | 46748.16 | 9.25 | 892.6409 | 883.7931 | 2090.553 | 308.5341 | 2458.333 | 819 | 598.3287 | 546.8341 | 23901.8 | 250 | 7.880645 | 26.65073 | 892.1816 | 888.1303 | 894.8039 | 889.1398 | 895.3626 | 814.6123 | 893.0667 | 903.0477 | 888.4115 | 911.5475 | 6.853 | 5 | 28.83236 | 556.573 | 556.4 | 11.19593 | -2.88 | 49.25835 | 60 | 4 | 2.333161 | 2.2 | 0.1 | 2.535305 | 65 | 138 | 1209 | 8 | 28 | 6.166667 | 0 | 2 | 2 | 2 | 56.66667 | 52.66667 | 0 | 21 | 35 | 46 | 2 | 0.4 | 0.25 | 437.8267 | 314.8695 | 320.3581 | 0 | 10.92 | 10.45 | 8.12 | 1.6 | 8.140958 | 50 | 130 | 70 | 7.2 | 8.2 | 8.4 | 11.2 | 6.4 | 6.4 | 5.6 | 6.8 | 6 | 7 | 58 | 58 | 90 | 90 | 56 | 56 | 56 | 58 | 58 | 58 | 1000 | 6.583333 | 17.41667 | 24 | 0 | 627.64 | 627.64 | 4 | 12 | 0.3 | 31.39318 | 1.684814 | 40.7532 | 21.67012 | -4.270653 | 59.83748 | 70.92213 | 29.07787 | 1.792079 | 2.883333 | 1.716667 | 0.5833333 | 0.1166667 | 0 | 42 | 55340.13 | 3574.354 | 7.979702 | 2.137053 | 581.9981 | 392.3563 | 99.56691 | 14.193 | 0 | 0.806042 | 25.785 | 0 | 8 | 32.66667 | 51.66667 | 130 | 16 | 200 | 135 | 3.3 | 1.8 | 0.6 | 0.2 | 20 | 10.16667 | 3.9 | 62.96667 | 175 | 0 | 10 | 18 | 17 | 43 | 13 | 559.7403 | 463.8574 | 426.3813 | 432.1185 | 0.6059356 | 9.117017 | -307.9753 | 625.0213 | 166.4516 | 0.266017 | 633.9297 | 22.5 | 25.51321 | 5.71679 | 31.23 | 6.508545 | 0.003279905 | 16.47433 | 194.5511 | 190 | 205 | 296.9192 | 291 | 302 | 298.7141 | 287 | 311 | 299.353 | 287 | 313 | 3.048486 | 2.1 | 5.1 | 1.743718 | 1.5 | 2.2 | 0.5869339 | 0.4 | 0.9 | 0.08748967 | 0 | 0.2 | 886.856 | 872.0582 | 897.7891 | 15.18713 | 14.2243 | 20.38973 | 63.19767 | 64.62938 | 35.12419 | 576.015625 | 1.465736 | 0.8096737 | 0.696824 | 0.7495285 | 198.5151 | 245.2832 | 206.5095 | 375.5317 | 2.7 | 2.8 | 3.6 | 3.7 | 4.3 | 4.4 | 3.1 | 4089.406554 | 5302.031 | 0
2017-12-10 | 52.35 | 8.87 | 1.17 | 0.96 | 2.64 | 624 | 549.6768 | 1 | 47012.08 | 9.125 | 902.6141 | 884.2118 | 2078.67 | 309.5572 | 2958.333 | 782 | 606.4149 | 552.8816 | 27068.6 | 250 | 7.099444 | 26.30354 | 893.618 | 886.4418 | 891.6641 | 893.3488 | 894.4506 | 814.3148 | 896.1618 | 903.6947 | 888.9701 | 909.1079 | 7.832 | 8 | 29.20605 | 564.952 | 616.9 | 0 | -2.85 | 48.82175 | 44 | 2.5 | 2.368896 | 2.3 | 0.1 | 3.579363 | 75 | 136 | 1209 | 9 | 31 | 6 | 0 | 2 | 2 | 2 | 55.66667 | 51.66667 | 0 | 21 | 38 | 40 | 2.2 | 0.3 | 0.25 | 443.091 | 316.0218 | 321.2408 | 0 | 10.54 | 10.2 | 6.76 | 0.97 | 8.096785 | 63 | 132 | 63 | 5.6 | 5.2 | 10.2 | 9.4 | 10 | 8.2 | 7 | 6.8 | 5.4 | 6.5 | 58 | 58 | 87 | 87 | 58 | 58 | 58 | 58 | 58 | 58 | 1000 | 0 | 24 | 24 | 0 | 0 | 0 | 0 | 0 | 48.6768 | 31.27177 | 2.208525 | 42.93961 | 22.64067 | -3.483745 | 64.30506 | 70.2093 | 29.7907 | 1.922731 | 2.816667 | 1.883333 | 0.5833333 | 0.1166667 | 0 | 42 | 56546.63 | 3665.271 | 7.948257 | 2.296609 | 581.607 | 400.4067 | 99.55603 | 9.711 | 0 | 0.8808923 | 16.074 | 0 | 8 | 31.33333 | 53.33333 | 120 | 18 | 200 | 132 | 3.4 | 2 | 0.6 | 0.2 | 23 | 11 | 5.2 | 63.73333 | 174 | 0 | 8 | 18 | 16 | 38 | 14 | 572.7228 | 462.9588 | 426.7438 | 431.4061 | 0.7575631 | 8.956263 | -307.3522 | 624.9189 | 185.6129 | 0.2982751 | 633.7194 | 22.5 | 27.92249 | 6.148219 | 34.07071 | 6.644077 | 0.4053453 | 15.44974 | 194.929 | 190 | 203 | 296.3556 | 287 | 310 | 298.6577 | 285 | 315 | 299.0172 | 257 | 325 | 2.830105 | 2 | 3.8 | 1.915892 | 1.6 | 2.5 | 0.606544 | 0.4 | 0.8 | 0.1009572 | 0 | 0.2 | 887.1295 | 880.5114 | 894.2831 | 15.2162 | 13.71489 | 16.24848 | 63.70556 | 64.86284 | 33.63272 | 520.9375 | 1.4524 | 0.8139057 | 0.6997531 | 0.7506932 | 192.7056 | 245.3498 | 209.3903 | 378.7522 | 2.8 | 2.8 | 3.6 | 3.7 | 4.3 | 4.4 | 2.4 | 4092.260292 | 5240.149 | 0
2017-12-11 | 52.56 | 8.91 | 1.17 | 0.96 | 2.7 | 621 | 600.1288 | 1 | 46548.5 | 9.175 | 910.3069 | 882.3111 | 2067.425 | 310.4191 | 2458.333 | 837 | 610.5811 | 555.0219 | 25862.2 | 250 | 7.336991 | 28.64922 | 891.8801 | 888.511 | 894.4274 | 886.105 | 896.2322 | 811.2652 | 888.3149 | 901.7528 | 886.7159 | 906.5209 | 13.182 | 8 | 29.35059 | 567.662 | 646.2 | 9.162415 | -2.4 | 39.5774 | 35 | 3 | 2.276619 | 2.3 | 0.1 | 2.568844 | 67 | 132 | 1209 | 10 | 34 | 6.35 | 0 | 2 | 2 | 2 | 56.33333 | 52 | 0 | 20 | 37 | 43 | 2.2 | 0.8 | 0.25 | 439.5539 | 316.6883 | 322.2476 | 0 | 10.72 | 10.35 | 6.93 | 1.39 | 8.146681 | 59 | 126 | 55 | 6.2 | 8 | 8.4 | 11 | 5.8 | 5 | 4.8 | 5.2 | 4 | 6.4 | 58 | 58 | 87 | 87 | 58 | 58 | 58 | 58 | 58 | 58 | 1000 | 0 | 24 | 24 | 0 | 664.51 | 664.51 | 0 | 21 | 70.6188 | 31.52526 | 1.864778 | 42.47173 | 22.68996 | -3.963826 | 63.06265 | 70.3055 | 29.6945 | 1.760504 | 2.783333 | 2.25 | 0.6666667 | 0.1166667 | 0 | 32 | 56131.94 | 3631.349 | 8.113522 | 2.252237 | 582.8082 | 392.7896 | 99.57455 | 9.947605312 | 0 | 0.966391 | 2.626395 | 0 | 8 | 31 | 54.66667 | 122 | 16 | 198 | 130 | 3.3 | 2.7 | 0.8 | 0.2 | 26 | 9.5 | 7.2 | 63.33333 | 174 | 0 | 9 | 18 | 16 | 41 | 14 | 570.5078 | 463.5126 | 425.5206 | 431.2375 | 0.206943 | 8.520372 | -311.4677 | 624.5618 | 201.7742 | 0.3305332 | 633.7615 | 22.5 | 24.08153 | 8.161569 | 32.2431 | 8.798289 | 2.013528 | 14.55485 | 194.9055 | 192 | 198 | 295.4651 | 91 | 312 | 298.5799 | 289 | 303 | 299.2518 | 290 | 307 | 2.865601 | 2.2 | 3.4 | 2.417002 | 0 | 4 | 0.6804537 | 0.5 | 0.8 | 0.1300683 | 0 | 0.2 | 885.2794 | 874.858 | 895.3975 | 15.33212 | 4.449539 | 17.23757 | 63.12665 | 64.62938 | 32.99722 | 497.1875 | 1.435136 | 0.8534164 | 0.7024854 | 0.7522691 | 199.3718 | 4.371736 | 200.6507 | 382.8034 | 2.7 | 2.8 | 3.7 | 3.7 | 4.3 | 4.3 | 2.6 | 4109.38272 | 5214.137 | 0
2017-12-12 | 51.22 | 9.3 | 1.18 | 1.08 | 2.36 | 632 | 548.2896 | 1 | 46836.91 | 9.208333 | 917.3722 | 884.9932 | 2082.607 | 311.4834 | 2583.333 | 813 | 614.3654 | 560.0623 | 26013 | 250 | 7.095547 | 29.98502 | 890.9858 | 892.0322 | 899.4638 | 892.3851 | 896.5359 | 816.0666 | 890.5714 | 901.9047 | 885.0379 | 903.4394 | 0 | 8 | 29.24642 | 564.16 | 637.1 | 9.1575 | -2.72 | 39.25991 | 53 | 3 | 2.288136 | 2.6 | 0.1 | 16.218 | 58 | 133 | 1209 | 11 | 37 | 6.083333 | 0 | 2 | 2 | 2 | 55.33333 | 49.66667 | 0 | 20 | 36 | 38 | 2.1 | 0.4 | 0.25 | 439.8347 | 318.1496 | 322.7993 | 0 | 11.52 | 10.35 | 9 | 4.32 | 8.126328 | 98 | 128 | 82 | 7.4 | 8.3 | 8.3 | 11 | 6.4 | 6.3 | 5.7 | 6.7 | 6.3 | 8.6 | 58 | 58 | 87 | 87 | 58 | 58 | 58 | 58 | 58 | 58 | 1000 | 0 | 24 | 24 | 0 | 458.56 | 458.56 | 0 | 13 | 42.7296 | 32.06597 | 2.047016 | 44.23481 | 23.97034 | -3.351026 | 66.90114 | 69.17943 | 30.82057 | 1.972481 | 2.95 | 2.116667 | 0.65 | 0.15 | 0 | 40 | 56032.42 | 3614.606 | 8.364036 | 2.389326 | 583.3798 | 420.6995 | 99.55984 | -0.7136053 | 0 | 0.8675468 | 14.58 | 11240 | 9 | 33 | 54 | 125 | 17 | 204 | 140 | 3.7 | 2.3 | 0.7 | 0.2 | 27 | 10.58333 | 5.4 | 63.36667 | 174 | 0 | 8 | 17 | 16 | 44 | 14 | 577.5709 | 462.9111 | 425.6947 | 430.1205 | -0.1248816 | 9.428248 | -313.8412 | 625.183 | 228.9355 | 0.3627912 | 633.6144 | 22.5 | 21.17224 | 9.699993 | 30.87223 | 10.00459 | 3.245609 | 18.29002 | 194.534 | 192 | 197 | 293.9756 | -20 | 319 | 298.5463 | 295 | 302 | 299.3808 | 291 | 307 | 3.035223 | 2.3 | 3.9 | 2.109549 | 0 | 6.3 | 0.6625012 | 0.6 | 0.8 | 0.132545 | 0 | 0.2 | 886.8699 | 875.347 | 904.5583 | 14.83376 | 6.676704 | 17.85693 | 63.29768 | 65.91335 | 34.4498 | 1005.078125 | 1.450414 | 0.8741988 | 0.7029457 | 0.7570177 | 201.2379 | 26.15218 | 200.9737 | 382.4081 | 2.8 | 2.8 | 3.6 | 3.7 | 4.3 | 4.3 | 2.3 | 4142.812 | 5228.171 | 0
2017-12-13 | 50.85 | 9.64 | 1.19 | 0.77 | 2.36 | 617 | 553.4352 | 1 | 46636.92 | 9.5 | 914.2053 | 883.3413 | 2067.918 | 311.5345 | 2958.333 | 855 | 613.1186 | 546.3329 | 26088.4 | 250 | 6.886573 | 26.47955 | 892.2228 | 886.4707 | 892.2913 | 893.9481 | 894.0765 | 813.7318 | 890.9596 | 903.0299 | 885.2579 | 904.5122 | 13.182 | 8 | 29.26074 | 564.142 | 640.4 | 9.162447 | -2.64 | 39.19596 | 28 | 2 | 2.298514 | 2.2 | 0.1 | 2.526609 | 50 | 131 | 1209 | 12 | 40 | 7.083333 | 0 | 2 | 2 | 2 | 55 | 50.66667 | 0 | 20 | 36 | 38 | 2.2 | 0.2 | 0.25 | 434.367 | 318.0063 | 322.947 | 0 | 10.8 | 10.43 | 8.1 | 1.3 | 8.092953 | 70 | 140 | 63 | 7 | 8.2 | 8.2 | 11 | 6.4 | 6.2 | 5.6 | 6.6 | 6 | 7.2 | 58 | 58 | 87 | 87 | 58 | 58 | 58 | 58 | 58 | 58 | 1000 | 0 | 24 | 24 | 0 | 883.14 | 883.14 | 4 | 21 | 48.2952 | 31.48497 | 2.075807 | 46.33674 | 25.94917 | -3.106946 | 71.25477 | 67.94289 | 32.05711 | 2.172018 | 2.783333 | 1.95 | 0.6166667 | 0.06666667 | 0 | 32 | 54481.45 | 3489.705 | 8.75458 | 2.544813 | 583.7782 | 444.3399 | 99.55881 | 8.969 | 0 | 0.8969776 | 16.821 | 11210 | 10 | 32.33333 | 53 | 116 | 16 | 205 | 132 | 3.5 | 2.3 | 0.7 | 0.1 | 29 | 11.33333 | 6.9 | 63.83333 | 174 | 0 | 10 | 18 | 17 | 26 | 21 | 572.4106 | 462.955 | 425.7542 | 430.8131 | 0.4322271 | 14.16151 | -299.7211 | 624.5523 | 241.0968 | 0.3950493 | 633.3499 | 22.5 | 24.22778 | 10.13612 | 34.3639 | 14.57808 | 4.348008 | 22.20676 | 194.4849 | 188 | 204 | 296.4909 | 291 | 310 | 298.6448 | 296 | 302 | 299.2163 | 292 | 308 | 3.0717 | 1.8 | 5.6 | 1.940705 | 1.6 | 2.3 | 0.6412465 | 0.5 | 0.8 | 0.09935417 | 0 | 0.2 | 892.8224 | 879.9211 | 905.1786 | 7.060161 | 4.470805 | 17.8691 | 63.62902 | 64.78503 | 33.61976 | 565.703125 | 1.441141 | 0.8564558 | 0.6947085 | 0.7523558 | 219.4312 | 164.1361 | 193.0306 | 383.8042 | 2.8 | 3 | 3.7 | 3.7 | 4.3 | 4.3 | 2 | 4218.64 | 5332.025 | 0
2017-12-14 | 51.17 | 9.67 | 1.18 | 0.78 | 2.28 | 623 | 566.9096 | 1 | 46166.41 | 9.541667 | 918.9769 | 882.7365 | 2070.47 | 311.8822 | 2666.667 | 792 | 612.5074 | 559.179 | 26013 | 250 | 7.958047 | 30.37327 | 891.3287 | 884.8233 | 898.3732 | 888.8106 | 894.4324 | 812.6789 | 889.4496 | 901.995 | 886.3011 | 909.1989 | 13.182 | 8 | 29.53939 | 569.422 | 538.4 | 8.969807 | -2.88 | 39.91341 | 55 | 3.5 | 2.428312 | 2.1 | 0.3 | 3.844881 | 81 | 129 | 1209 | 13 | 43 | 5.833333 | 0 | 2 | 2 | 2 | 54.33333 | 50.33333 | 0 | 23 | 40 | 45 | 2.2 | 0.2 | 0.25 | 416.0282 | 318.1793 | 323.2212 | 0 | 10.54 | 9.9 | 8.18 | 2.7 | 8.156856 | 71 | 134 | 70 | 7.2 | 8.2 | 8.2 | 8.6 | 6.2 | 6.1 | 5.8 | 6.5 | 6.2 | 7 | 58 | 58 | 87 | 87 | 58 | 58 | 58 | 58 | 58 | 58 | 700 | 0 | 24 | 24 | 0 | 1004.78 | 1004.78 | 5 | 22 | 57.1296 | 31.07535 | 1.889215 | 45.60028 | 25.45405 | -3.364216 | 69.57933 | 68.25231 | 31.74769 | 2.232072 | 3.416667 | 1.716667 | 0.6166667 | 0.05 | 0 | 40 | 54860.78 | 3521.273 | 7.609485 | 2.484976 | 584.7693 | 432.4825 | 99.4962 | 10.635 | 0 | 0.9099673 | 28.026 | 21840 | 12 | 30 | 53.33333 | 115 | 18 | 200 | 130 | 4 | 2 | 0.7 | 0.1 | 31 | 10.5 | 4.4 | 63.93333 | 174 | 0 | 11 | 18 | 17 | 36 | 14 | 573.8337 | 463.1151 | 424.9088 | 429.6417 | -1.153594 | 19.16541 | -299.2876 | 624.4412 | 259.2581 | 0.4273073 | 633.5526 | 22.5 | 26.37052 | 9.953366 | 36.32388 | 17.9503 | 12.38898 | 23.34805 | 193.9727 | 189 | 200 | 296.8711 | 292 | 301 | 298.5839 | 296 | 302 | 299.3914 | 290 | 308 | 3.397383 | 2.8 | 5.3 | 1.724185 | 1.5 | 2.3 | 0.5785532 | 0.5 | 0.8 | 0.04480324 | 0 | 0.2 | 894.2649 | 888.3325 | 904.7325 | 6.682428 | 4.993177 | 8.498379 | 63.48012 | 65.23894 | 34.50167 | 545.859375 | 1.464734 | 0.8411158 | 0.6868758 | 0.7416483 | 205.4721 | 218.1963 | 189.858 | 379.3913 | 2.8 | 2.8 | 3.4 | 3.7 | 4.3 | 4.4 | 2 | 4423.2939 | 5505.178 | 0
2017-12-15 | 51.54 | 9.67 | 1.16 | 0.83 | 2.6 | 623 | 563.0204 | 0.9979167 | 47197.67 | 9.283333 | 909.4488 | 882.947 | 2070.298 | 313.5852 | 2797.495 | 746 | 602.1458 | 527.0282 | 25485.2 | 250 | 6.788559 | 26.74821 | 887.4143 | 896.2529 | 892.3824 | 891.428 | 898.866 | 812.1218 | 886.793 | 898.3179 | 889.5841 | 908.4619 | 13.134 | 8 | 29.51963 | 569.374 | 572.8 | 8.605393 | -2.77 | 32.53095 | 122 | 7 | 2.294627 | 2.2 | 0.2 | 3.888668 | 73 | 127 | 1209 | 14 | 46 | 6.083333 | 0 | 2 | 2 | 2 | 57 | 54.33333 | 0 | 22 | 39 | 40 | 2.2 | 0.3 | 0.25 | 437.0206 | 320.5685 | 324.4432 | 0 | 11.1 | 10.24 | 9.1 | 1.9 | 8.036914 | 78 | 133 | 65 | 4.8 | 5.2 | 10 | 9 | 8.8 | 7.2 | 7.8 | 7.2 | 5 | 6.2 | 58 | 58 | 87 | 87 | 58 | 58 | 58 | 58 | 58 | 58 | 800 | 2.05 | 21.9 | 23.95 | 0 | 363 | 363 | 0 | 11 | 42.0204 | 30.35454 | 1.562912 | 43.2333 | 23.51554 | -3.853061 | 64.4587 | 69.496 | 30.504 | 2.515271 | 3.6 | 1.583333 | 0.5333333 | 0.03333333 | 0 | 40 | 54792.09 | 3552.402 | 7.269455 | 2.302096 | 584.0775 | 415.8192 | 99.49005 | 13.862 | 0 | 0.9037246 | 38.484 | 24320 | 14 | 33 | 54 | 127 | 17 | 200 | 130 | 5.6 | 1.7 | 0.6 | 0.1 | 33 | 10 | 2.2 | 63.93333 | 174 | 0 | 10 | 18 | 17 | 35 | 14 | 565.0612 | 463.6032 | 426.1735 | 431.6917 | 0.3761961 | 15.93495 | -312.4089 | 624.4319 | 277.4194 | 0.4574821 | 633.8131 | 22.5 | 25.48618 | 9.328499 | 34.81467 | 10.11602 | 6.176687 | 16.33166 | 193.6135 | 184 | 210 | 296.8517 | 293 | 301 | 298.6695 | 296 | 302 | 299.4731 | 290 | 309 | 3.637314 | 2.7 | 7.1 | 1.656654 | 1.4 | 2.1 | 0.561037 | 0.5 | 0.8 | 0.05091435 | 0 | 0.2 | 894.6785 | 880.2386 | 909.3173 | 6.335046 | 2.824042 | 12.10841 | 63.82388 | 64.94065 | 33.28255 | 551.640625 | 1.504701 | 0.8275426 | 0.686651 | 0.7416317 | 234.256 | 243.8336 | 195.3404 | 379.7431 | 2.8 | 2.8 | 3.5 | 3.7 | 4.3 | 4.4 | 1.5 | 4462.431 | 5552.105 | 0
2017-12-16 | 50.63 | 9.57 | 1.12 | 0.81 | 2.24 | 623 | 542.7264 | 1 | 46670.62 | 9.683333 | 921.653 | 878.056 | 2057.536 | 313.7442 | 2458.333 | 805 | 602.2256 | 547.1867 | 25862.2 | 250 | 9.935313 | 31.66529 | 888.4939 | 876.6461 | 892.7773 | 887.1791 | 885.6763 | 808.416 | 884.5162 | 900.7434 | 880.1515 | 904.2359 | 13.095 | 8 | 29.61523 | 569.335 | 591 | 8.605393 | -2.16 | 30.35282 | 33 | 2 | 2.350688 | 2.2 | 0.2 | 3.702029 | 64 | 125 | 1209 | 15 | 49 | 6.583333 | 0 | 2 | 2 | 2 | 54.66667 | 48 | 0 | 21 | 30 | 39 | 2.2 | 0.5 | 0.25 | 419.2287 | 320.6628 | 324.7705 | 0 | 11.67 | 10.76 | 9.49 | 2.62 | 8.057747 | 70 | 125 | 75 | 7.2 | 8 | 8.2 | 11.2 | 6.6 | 6.4 | 5.4 | 6.8 | 6.2 | 7.2 | 58 | 58 | 87 | 87 | 58 | 58 | 58 | 58 | 58 | 58 | 1000 | 0 | 24 | 24 | 0 | 469.2 | 469.2 | 0 | 14 | 58.5264 | 32.03198 | 2.170966 | 44.97026 | 24.5822 | -3.378819 | 68.34461 | 68.97578 | 31.02422 | 2.659729 | 3.966667 | 1.983333 | 0.6833333 | 0.1 | 0 | 30 | 55237.375 | 3558.241 | 7.397593 | 2.440879 | 583.0123 | 424.2476 | 99.48982 | 15.452 | 0 | 0.8711499 | 26.532 | 0 | 14 | 35.33333 | 54 | 126 | 16 | 205 | 130 | 4.7 | 2.3 | 0.8 | 0.2 | 35 | 10 | 3.8 | 63.8 | 173 | 0 | 8 | 18 | 17 | 36 | 12 | 569.8247 | 463.4091 | 426.1779 | 432.0021 | -0.9207611 | 14.16257 | -317.6275 | 624.3422 | 295.5806 | 0.4897401 | 633.956 | 22.5 | 19.08432 | 9.813347 | 28.89767 | 13.51131 | 6.617639 | 19.27568 | 193.1416 | 189 | 202 | 296.3764 | 292 | 301 | 298.4991 | 293 | 303 | 299.5548 | 288 | 312 | 3.90011 | 2.7 | 5.8 | 1.913541 | 1.6 | 2.7 | 0.6500023 | 0.5 | 1 | 0.08539815 | 0 | 0.2 | 889.8475 | 771.8496 | 923.2627 | 8.989424 | 4.942276 | 194.7988 | 63.5282 | 64.78503 | 36.3044 | 551.640625 | 1.484585 | 0.846768 | 0.6895645 | 0.7397726 | 191.5589 | 239.1131 | 191.9477 | 379.4806 | 2.7 | 2.8 | 3.7 | 3.7 | 4.3 | 4.3 | 1.2 | 4663.823 | 5711.214 | 0
2017-12-17 | 50.58 | 9.69 | 1.17 | 0.84 | 3.02 | 627 | 566.0696 | 1 | 46764.92 | 9.758333 | 911.0361 | 883.6919 | 2052.506 | 315.0238 | 3125 | 780 | 590.7409 | 538.4514 | 25937.6 | 250 | 9.437229 | 36.14674 | 894.1545 | 881.7141 | 895.1147 | 894.1057 | 891.3454 | 811.1263 | 894.2298 | 907.7444 | 885.7299 | 911.6237 | 13.095 | 5 | 29.66185 | 569.855 | 592.4 | 8.605423 | -2.68 | 29.99556 | 34 | 2 | 2.38478 | 2.2 | 0.1 | 3.892084 | 56 | 123 | 1209 | 16 | 52 | 7.25 | 0 | 2 | 2 | 2 | 56 | 52.66667 | 0 | 22 | 37 | 40 | 2.3 | 0.4 | 0.25 | 418.7713 | 321.2049 | 326.3504 | 0 | 10.8 | 10.6 | 8.68 | 2.2 | 8.12216 | 78 | 136 | 68 | 7.4 | 8.4 | 8.2 | 11 | 6.4 | 6.2 | 5.6 | 6.8 | 6 | 6.8 | 58 | 58 | 87 | 87 | 58 | 58 | 58 | 58 | 58 | 58 | 1000 | 0 | 24 | 24 | 0 | 0 | 0 | 0 | 0 | 54.0696 | 32.05682 | 2.08948 | 43.73796 | 23.05941 | -3.653722 | 65.23313 | 70.25178 | 29.74822 | 2.814591 | 3.95 | 1.783333 | 0.6 | 0.03333333 | 0 | 78 | 55727.31 | 3599.254 | 7.220837 | 2.329755 | 581.5723 | 396.5488 | 99.51002 | 0.135 | 0 | 0.9028223 | 22.797 | 0 | 14 | 33 | 53.66667 | 157 | 16 | 203 | 136 | 4.5 | 1.9 | 0.6 | 0.1 | 36 | 10.03333 | 4.3 | 64.53333 | 175 | 0 | 9 | 18 | 17 | 33 | 11 | 565.0704 | 461.7135 | 424.467 | 430.0163 | -0.6349444 | 14.09953 | -314.5956 | 624.4988 | 317.7419 | 0.5219982 | 634.3176 | 22.5 | 19.56974 | 9.251938 | 28.82167 | 16.96836 | 11.33847 | 22.84225 | 193.1172 | 184 | 199 | 296.5361 | 286 | 313 | 298.7787 | 292 | 315 | 299.3222 | 292 | 308 | 3.949015 | 2.9 | 4.9 | 1.817668 | 1.5 | 2.2 | 0.5872847 | 0.5 | 0.7 | 0.05074421 | 0 | 0.1 | 895.9065 | 885.8259 | 902.4495 | 7.751056 | 5.245538 | 9.849501 | 64.63804 | 66.14679 | 33.59382 | 513.046875 | 1.479865 | 0.8308105 | 0.6815069 | 0.7283448 | 146.5173 | 245.1395 | 190.4347 | 376.7541 | 2.7 | 2.8 | 3.5 | 3.7 | 4.2 | 4.4 | 0.8 | 4678.907 | 5650.034 | 0
2017-12-18 | 50.57 | 9.19 | 1.24 | 1.01 | 2.9 | 625 | 554.4552 | 1 | 47054.17 | 9.725 | 913.5687 | 882.3283 | 2038.083 | 316.2329 | 3291.667 | 754 | 593.27 | 541.298 | 25636 | 250 | 8.16433 | 28.11114 | 888.7023 | 884.4229 | 900.8082 | 890.2887 | 890.7093 | 811.0915 | 890.5964 | 902.0069 | 884.7359 | 908.0456 | 13.095 | 8 | 29.69763 | 571.095 | 715.4 | 8.614592 | -2.67 | 23.21159 | 76 | 4 | 2.322822 | 2.4 | 0.3 | 3.840223 | 47 | 124 | 1209 | 16 | 55 | 5.75 | 0 | 2 | 2 | 2 | 55.33333 | 51.33333 | 0 | 20 | 41 | 43 | 2.2 | 0.5 | 0.25 | 444.7105 | 322.9106 | 327.0252 | 0 | 11.06 | 10.25 | 8.27 | 1.64 | 8.060274 | 75 | 140 | 58 | 6.8 | 7.4 | 8 | 10.6 | 6 | 6.2 | 5 | 6 | 5.4 | 6.4 | 58 | 58 | 87 | 87 | 58 | 58 | 58 | 58 | 58 | 58 | 1000 | 0 | 24 | 24 | 0 | 661.4 | 661.4 | 0 | 21 | 60.0552 | 32.44645 | 1.880396 | 42.40458 | 21.57688 | -3.880289 | 61.98156 | 71.44862 | 28.55138 | 2.898619 | 3.333333 | 1.85 | 0.6 | 0.01666667 | 0 | 40 | 56859.74 | 3683.534 | 7.073659 | 2.213627 | 581.3916 | 379.7524 | 99.51984 | 8.782 | 0 | 0.88712832 | 25.785 | 11770 | 15 | 33.33333 | 54 | 130 | 16 | 210 | 138 | 3.7 | 2 | 0.6 | 0.1 | 38 | 9.5 | 3.9 | 65.1 | 175 | 0 | 8 | 17 | 14 | 33 | 14 | 565.2413 | 462.4104 | 424.8839 | 431.0862 | -0.3336435 | 19.59598 | -307.701 | 624.5267 | 337.9032 | 0.5542563 | 634.5278 | 22.5 | 18.71475 | 8.982088 | 27.69684 | 16.58232 | 8.952119 | 25.18971 | 194.0577 | 191 | 197 | 296.5014 | 286 | 308 | 298.6291 | 294 | 307 | 299.1582 | 288 | 309 | 3.325414 | 2.5 | 4.2 | 1.866274 | 1.5 | 2.3 | 0.6070058 | 0.5 | 0.8 | 0.02562847 | 0 | 0.1 | 893.7055 | 881.8191 | 906.4845 | 7.251595 | 5.250556 | 8.816121 | 64.89432 | 66.54885 | 34.52761 | 474.296875 | 1.433913 | 0.8327751 | 0.6856724 | 0.7219116 | 115.4248 | 249.7142 | 193.0647 | 371.8814 | 2.7 | 2.8 | 3.5 | 3.7 | 4.3 | 4.4 | 0.8 | 4623.05556 | 5518.791 | 0
2017-12-19 | 50.7 | 8.75 | 1.26 | 1.1 | 2.72 | 630 | 540.0488 | 1 | 46813.8 | 9.633333 | 911.0702 | 884.2721 | 2043.741 | 316.875 | 3125 | 801 | 589.1245 | 540.206 | 25560.6 | 250 | 7.377568 | 27.77528 | 889.2223 | 887.6305 | 898.9889 | 894.1123 | 893.9731 | 813.5936 | 893.8562 | 902.7995 | 883.7285 | 905.9662 | 9.763 | 5 | 29.6036 | 569.163 | 555.1 | 4.027111 | -2.72 | 19.61058 | 62 | 3 | 2.269242 | 2.4 | 0.1 | 8.730093 | 39 | 122 | 1209 | 17 | 58 | 6.916667 | 0 | 2 | 2 | 2 | 56.33333 | 52.33333 | 0 | 23 | 40 | 43 | 2.2 | 0.5 | 0.25 | 414.5843 | 322.9785 | 328.1167 | 0 | 10.38 | 9.5 | 7.3 | 2.37 | 7.979147 | 76 | 140 | 64 | 7.4 | 8.4 | 10.9 | 6.4 | 6.4 | 6.4 | 5.8 | 6.8 | 6.4 | 7.2 | 58 | 58 | 87 | 87 | 58 | 58 | 58 | 56 | 58 | 58 | 1000 | 0 | 24 | 24 | 0 | 162.53 | 162.53 | 0 | 5 | 53.5188 | 32.01758 | 1.575101 | 41.5525 | 21.21592 | -3.828926 | 60.5146 | 71.2681 | 28.7319 | 2.912133 | 3.183333 | 1.9 | 0.6666667 | 0.01666667 | 0 | 38 | 56387.65 | 3647.461 | 7.19736 | 2.161236 | 581.9009 | 371.8994 | 99.53881 | 7.265 | 0 | 0.8572203 | 29.52 | 10900 | 16 | 35.33333 | 54.66667 | 132 | 17 | 210 | 132 | 3.8 | 2.8 | 0.9 | 0.1 | 41 | 11.16667 | 4.2 | 64.83333 | 175 | 0 | 10 | 18 | 16 | 36 | 13 | 560.0025 | 463.1028 | 425.279 | 432.2201 | -1.457523 | 12.1187 | -320.1245 | 624.8152 | 363.0645 | 0.5865143 | 634.8037 | 22.5 | 19.40482 | 8.832587 | 28.23741 | 17.55717 | 9.69136 | 24.86547 | 194.3028 | 191 | 198 | 296.2039 | 290 | 305 | 298.3244 | 293 | 303 | 299.29 | 282 | 311 | 3.197936 | 2.5 | 4 | 2.061163 | 1.5 | 3 | 0.6974248 | 0.5 | 1.1 | 0.04715278 | 0 | 0.2 | 894.8665 | 888.3549 | 900.6806 | 6.117575 | 4.698737 | 9.303718 | 64.69622 | 65.83553 | 34.03477 | 473.125 | 1.423807 | 0.8745287 | 0.7018488 | 0.724502 | 115.1331 | 199.5372 | 197.861 | 378.4714 | 2.7 | 2.8 | 3.6 | 3.7 | 4.3 | 4.3 | 1.4 | 4409.841 | 5436.891 | 0
2017-12-20 | 50.8 | 9.27 | 1.27 | 1.09 | 2.8 | 633 | 531.7008 | 1 | 46969.88 | 9.6 | 924.8866 | 881.99 | 2044.315 | 320.3042 | 3041.667 | 799 | 602.5086 | 554.8517 | 26013 | 250 | 9.539551 | 38.52505 | 889.2482 | 894.3742 | 890.3486 | 888.1232 | 897.1124 | 809.2134 | 885.2287 | 902.271 | 891.8845 | 914.0004 | 6.853 | 8 | 29.76353 | 571.893 | 578.6 | 11.43981 | -2.1 | 17.08444 | 40 | 3 | 2.337209 | 2.2 | 0.2 | 3.798609 | 81 | 121 | 1209 | 18 | 61 | 8.166667 | 0 | 2 | 2 | 2 | 54.66667 | 48.66667 | 0 | 25 | 42 | 45 | 2.2 | 0.3 | 0.25 | 422.7654 | 326.7726 | 331.1852 | 0 | 10.6 | 10.22 | 8.4 | 2.31 | 7.981574 | 79 | 132 | 72 | 5.2 | 5.4 | 10 | 9 | 9.8 | 8.4 | 6.8 | 6.6 | 5.4 | 5.2 | 58 | 58 | 87 | 87 | 58 | 58 | 58 | 60 | 58 | 58 | 900 | 0 | 24 | 24 | 0 | 596.97 | 596.97 | 0 | 20 | 48.7308 | 32.11188 | 1.771107 | 44.3202 | 23.59438 | -3.25052 | 66.43517 | 69.37787 | 30.62213 | 2.867079 | 3.2 | 2.35 | 0.65 | 0.05 | 0 | 40 | 55678.16 | 3581.961 | 7.669122 | 2.372685 | 582.5109 | 404.1729 | 99.53333 | 9.611 | 0 | 0.8399697 | 19.809 | 0 | 16 | 36.33333 | 56 | 139 | 17 | 202 | 130 | 3.8 | 2.6 | 0.7 | 0.1 | 43 | 10.66667 | 4.7 | 64.26667 | 175 | 0 | 9 | 18 | 16 | 37 | 15 | 566.7938 | 462.8865 | 426.9368 | 430.9891 | -1.191344 | 6.058329 | -328.5618 | 625.2249 | 391.2258 | 0.6187724 | 635.0565 | 22.5 | 19.52142 | 9.735676 | 29.25709 | 18.59812 | 11.59785 | 26.65523 | 194.34 | 185 | 198 | 295.7903 | 285 | 315 | 298.6847 | 290 | 309 | 299.4169 | 290 | 308 | 3.14905 | 2.3 | 4.4 | 2.249762 | 1.6 | 2.8 | 0.6297164 | 0.4 | 0.8 | 0.03228125 | 0 | 0.1 | 894.3589 | 885.5363 | 905.9904 | 7.114718 | 4.407639 | 10.52858 | 64.19081 | 66.04305 | 35.43546 | 521.5625 | 1.412498 | 0.9334674 | 0.6828594 | 0.722042 | 120.9905 | 37.82098 | 186.2401 | 373.4398 | 2.8 | 3 | 3.4 | 3.6 | 4.3 | 4.4 | 2.3 | 4191.733 | 5356.885 | 0
2017-12-21 | 50.37 | 9.95 | 1.35 | 0.96 | 2.72 | 644 | 606.5844 | 1 | 46635.77 | 9.416667 | 921.7351 | 886.5878 | 2037.603 | 319.3143 | 3375 | 790 | 599.0938 | 551.152 | 25937.6 | 250 | 8.638396 | 35.21504 | 892.2844 | 897.3156 | 891.6931 | 898.8648 | 899.4603 | 812.0476 | 895.959 | 905.0777 | 893.3316 | 916.1696 | 0 | 8 | 29.86814 | 574.72 | 598.9 | 8.001708 | -2.67 | 31.36764 | 69 | 4 | 2.219504 | 2.4 | 0.1 | 2.744924 | 73 | 119 | 1209 | 19 | 64 | 7.333333 | 0 | 2 | 2 | 2 | 54.43333 | 51.16667 | 125.06 | 24 | 43 | 44 | 2.2 | 1.5 | 0.75 | 426.1111 | 324.9737 | 331.0436 | 0 | 11.07 | 9.98 | 9.1 | 1.43 | 8.02606 | 153 | 136 | 74 | 7 | 5.2 | 10.2 | 10 | 9.6 | 7.2 | 5 | 6.6 | 5.4 | 6 | 58 | 58 | 87 | 87 | 58 | 58 | 58 | 58 | 58 | 58 | 900 | 0 | 24 | 24 | 0 | 399.38 | 399.38 | 0 | 12 | 56.2044 | 31.95161 | 1.531866 | 44.48199 | 24.25274 | -3.601985 | 66.66461 | 69.02291 | 30.97709 | 3.015855 | 3.583333 | 1.85 | 0.5833333 | 0.01666667 | 0 | 45 | 55779.17 | 3583.5 | 7.956511 | 2.380879 | 584.4411 | 408.2761 | 99.54783 | 5.323 | 0 | 0.9419012 | 35.496 | 20910 | 18 | 35.66667 | 55 | 120 | 16 | 205 | 130 | 4.2 | 2.1 | 0.7 | 0.1 | 45 | 11 | 2.6 | 64.93333 | 174 | 0 | 9 | 18 | 16 | 37 | 16 | 570.8315 | 463.2128 | 427.0589 | 430.4489 | -0.002373411 | 13.71752 | -311.5678 | 626.1201 | 430.3871 | 0.6510305 | 635.4829 | 22.5 | 20.90763 | 9.860211 | 30.76785 | 18.73793 | 12.42789 | 26.40881 | 193.5955 | 189 | 198 | 296.6345 | 287 | 311 | 298.643 | 294 | 303 | 299.4148 | 287 | 313 | 3.66413 | 2.3 | 4.9 | 1.81036 | 1.4 | 2.2 | 0.5685463 | 0.5 | 0.7 | 0.01416782 | 0 | 0.1 | 897.4959 | 888.7932 | 905.4744 | 5.797721 | 2.710976 | 11.46471 | 64.94561 | 66.80824 | 34.8648 | 502.03125 | 1.444558 | 0.8652899 | 0.6763368 | 0.7199501 | 136.9533 | 161.9121 | 181.9351 | 372.8165 | 2.7 | 2.8 | 3.6 | 3.7 | 4.3 | 4.3 | 2.4 | 4140.366 | 5324.938 | 0
2017-12-22 | 51.1 | 9.35 | 1.32 | 1 | 2.78 | 637 | 560.48 | 1 | 47010.9 | 9.608333 | 898.0857 | 885.5604 | 2046.932 | 317.0845 | 4291.667 | 757 | 590.4754 | 541.7159 | 25786.8 | 250 | 9.081213 | 38.72808 | 887.58 | 902.2994 | 893.696 | 888.7255 | 903.6003 | 813.1305 | 895.039 | 900.4121 | 893.1256 | 914.1822 | 8.47 | 5 | 29.86839 | 574.03 | 569.2 | 9.602119 | -2.51 | 27.57325 | 45 | 3.5 | 2.373021 | 2.2 | 0.3 | 3.11727 | 65 | 116 | 1209 | 20 | 67 | 6.5 | 0 | 2 | 2 | 2 | 56 | 54 | 59.56 | 24 | 43 | 44 | 2.2 | 0.6 | 0.75 | 424.8453 | 322.3686 | 328.9818 | 0 | 10.67 | 9.49 | 8 | 2.4 | 8.100226 | 115 | 127 | 15 | 5.4 | 6.2 | 10.4 | 9.4 | 9.8 | 8.2 | 7.4 | 7.6 | 6.2 | 6 | 58 | 58 | 87 | 87 | 58 | 58 | 58 | 58 | 58 | 58 | 1000 | 0 | 24 | 24 | 0 | 538.06 | 538.06 | 0 | 17 | 51.42 | 32.38214 | 1.76983 | 44.11005 | 23.78384 | -3.396017 | 66.26771 | 69.23415 | 30.76585 | 3.020177 | 2.866667 | 1.666667 | 0.5333333 | 0 | 0 | 46 | 55865.17 | 3598.043 | 8.037864 | 2.366704 | 582.9249 | 406.5602 | 99.55491 | 9.196 | 0 | 0.8798744 | 36.99 | 10690 | 19 | 36.7 | 54.36667 | 135 | 17 | 202 | 130 | 3.4 | 1.9 | 0.6 | 0 | 48 | 11 | 2.8 | 65.8 | 174 | 0 | 9 | 19 | 17 | 36 | 15 | 567.467 | 463.0529 | 426.0687 | 431.6214 | 0.3497892 | 10.52753 | -315.7123 | 626.6153 | 462.5484 | 0.6832885 | 635.9374 | 22.5 | 19.81833 | 9.636782 | 29.45511 | 17.16033 | 11.13095 | 22.85523 | 194.7584 | 192 | 202 | 296.8389 | 287 | 301 | 298.6797 | 295 | 306 | 299.3547 | 289 | 322 | 2.970206 | 2.1 | 3.8 | 1.660253 | 1.4 | 2 | 0.5491655 | 0.4 | 0.6 | 0.01145949 | 0 | 0.1 | 896.4183 | 884.5173 | 909.007 | 6.342055 | 2.990234375 | 11.70205 | 65.55193 | 67.37889 | 34.65729 | 623.90625 | 1.403013 | 0.8389563 | 0.6737139 | 0.723106 | 112.0378 | 196.9683 | 179.4972 | 374.8636 | 2.8 | 2.9 | 3.5 | 3.7 | 4.3 | 4.4 | 2.4 | 4450.608 | 5447.448 | 0
2017-12-23 | 51.42 | 9.37 | 1.27 | 1.12 | 2.99 | 636 | 574.528 | 1 | 47181.57 | 9.675 | 905.2084 | 882.7213 | 2062.321 | 319.4847 | 3916.667 | 845 | 600.1117 | 542.767 | 25711.4 | 250 | 9.203586 | 33.10588 | 888.6739 | 898.2127 | 887.7142 | 887.3042 | 899.799 | 807.9694 | 890.0524 | 902.0448 | 891.0201 | 914.1295 | 9.106 | 5 | 29.86442 | 573.786 | 608.8 | 9.6 | -2.71 | 26.16541 | 59 | 3 | 2.303687 | 2.4 | 0.1 | 9.627574 | 56 | 113 | 1209 | 21 | 70 | 6.55 | 0 | 2 | 2 | 2 | 56 | 52 | 57.93 | 24 | 41 | 42 | 2.2 | 0.6 | 0.25 | 437.8391 | 324.6006 | 330.4216 | 0 | 10.75 | 10.47 | 8.26 | 1.4 | 8.000191 | 76 | 144 | 15 | 5.2 | 5.4 | 10 | 9.2 | 10 | 8.2 | 7 | 6.8 | 5.2 | 5.4 | 58 | 58 | 87 | 87 | 58 | 58 | 58 | 58 | 58 | 58 | 1000 | 0 | 24 | 24 | 0 | 213.93 | 213.93 | 0 | 7 | 62.598 | 32.16002 | 1.957427 | 45.75833 | 24.95782 | -3.073128 | 69.60044 | 68.55668 | 31.44332 | 2.737759 | 3.15 | 1.683333 | 0.5333333 | 0 | 0 | 40 | 55921.43 | 3600.042 | 8.496658 | 2.48573 | 583.1219 | 431.866 | 99.55621 | 10.033 | 0 | 0.9033459 | 37.737 | 10780 | 20 | 36.66667 | 54.66667 | 139 | 16 | 200 | 140 | 4 | 1.9 | 0.6 | 0 | 50 | 9.5 | 3.2 | 65.4 | 175 | 0 | 9 | 19 | 16 | 39 | 15 | 575.1249 | 462.4959 | 426.3872 | 430.8069 | -0.02892878 | 4.468919 | -329.5406 | 627.0238 | 493.7097 | 0.7155466 | 636.3365 | 22.5 | 19.75779 | 10.47234 | 30.23012 | 13.14956 | 6.526864 | 18.45863 | 194.6064 | 186 | 204 | 296.7952 | 287 | 309 | 298.6624 | 285 | 308 | 299.6707 | 284 | 327 | 3.012267 | 2 | 4 | 1.629537 | 1.4 | 1.9 | 0.5512523 | 0.4 | 0.7 | 0.01978935 | 0 | 0.1 | 893.9943 | 880.9781 | 906.8489 | 6.167432 | 3.471489 | 10.11532 | 65.16761 | 67.06762 | 34.41089 | 610.859375 | 1.408082 | 0.8360333 | 0.6741934 | 0.7255068 | 114.5205 | 229.4117 | 177.4209 | 375.9027 | 2.7 | 2.8 | 3.5 | 3.6 | 4.3 | 4.4 | 2 | 4338.089 | 5382.402 | 0
2017-12-24 | 50.8 | 9.41 | 1.38 | 1.02 | 2.36 | 632 | 569.5704 | 0.9909722 | 46480.57 | 9.55 | 915.0198 | 884.8065 | 2082.761 | 317.2428 | 3237.561 | 731 | 606.4968 | 544.0381 | 25711.4 | 250 | 8.109399 | 30.9511 | 893.1307 | 896.3933 | 897.8762 | 891.9409 | 897.9412 | 805.1322 | 891.0578 | 904.98 | 893.7864 | 916.3844 | 9.106 | 5 | 29.90209 | 570.266 | 654 | 9.6 | -2.87 | 21.97761 | 70 | 4 | 2.257979 | 2.4 | 0.1 | 3.947051 | 48 | 115 | 1209 | 22 | 74 | 7.5 | 0 | 2 | 2 | 2 | 55 | 51.33333 | 0 | 23 | 40 | 42 | 2.2 | 0.4 | 0.25 | 426.2559 | 322.6885 | 327.4503 | 0 | 11.17 | 10.5 | 8.9 | 2.2 | 7.957299 | 71 | 146 | 15 | 6.6 | 7.4 | 7.8 | 10.2 | 6.6 | 6.8 | 6 | 7.4 | 6.4 | 7 | 56 | 56 | 84 | 84 | 56 | 56 | 56 | 56 | 56 | 56 | 1000 | 1 | 22.78333 | 23.78333 | 0 | 0 | 0 | 0 | 0 | 50.5704 | 31.76644 | 1.806998 | 46.03372 | 25.59479 | -3.338932 | 70.09658 | 68.24972 | 31.75028 | 2.526351 | 3.05 | 1.7 | 0.5566667 | 0 | 0 | 63 | 55141.2 | 3539.77 | 8.683532 | 2.503449 | 584.4084 | 446.5072 | 99.55248 | 6.723 | 0 | 0.901219 | 31.014 | 0 | 20 | 33 | 54.33333 | 129 | 16 | 202 | 190 | 3.7 | 1.9 | 0.6 | 0 | 52 | 9.833333 | 3.2 | 64.73333 | 175 | 0 | 8 | 19 | 16 | 40 | 18 | 575.3093 | 462.5309 | 427.1768 | 430.2812 | -1.366613 | 9.788663 | -314.368 | 627.4676 | 520.871 | 0.7387769 | 636.7753 | 22.5 | 20.9545 | 11.4117 | 32.36619 | 15.55786 | 6.449031 | 24.98219 | 194.6379 | 184 | 200 | 296.8264 | 284 | 302 | 298.6404 | 294 | 304 | 299.7463 | 287 | 307 | 2.980475 | 1.7 | 4 | 1.648407 | 0.9 | 2 | 0.5479248 | 0.4 | 0.7 | 0.01345602 | 0 | 0.1 | 896.3056 | 845.7505 | 926.17 | 4.963036 | 2.214462 | 42.20473 | 64.18841 | 66.13383 | 34.46276 | 855.46875 | 1.425917 | 0.8381392 | 0.6801395 | 0.7240841 | 133.1217 | 247.7618 | 182.8914 | 366.6359 | 2.7 | 2.8 | 3.5 | 3.7 | 4.3 | 4.4 | 2 | 4170.534 | 5214.847 | 0
2017-12-25 | 50.66 | 9.39 | 1.32 | 1.02 | 2.32 | 638 | 535.398 | 1 | 46725.95 | 9.366667 | 908.5135 | 890.4586 | 2082.292 | 318.0844 | 3375 | 775 | 611.8199 | 538.4607 | 26088.4 | 250 | 7.682066 | 33.62912 | 892.1268 | 897.5548 | 893.1782 | 891.4739 | 897.0827 |  | 888.0517 | 900.2655 | 896.5804 | 912.4687 | 9.106 | 5 | 29.86574 | 575.546 | 577.7 | 14.88143 | -2.47 | 21.97761 | 33 | 2 | 2.392278 | 2.2 | 0.2 | 2.666045 | 40 | 113 | 1209 | 22 | 77 | 6.75 | 0 | 2 | 2 | 2 | 50 | 52.66667 | 0 | 23 | 40 | 43 | 2.1 | 0.4 | 0.25 | 427.0016 | 323.3485 | 328.4496 | 0 | 10.97 | 10.89 | 7.8 | 1.25 | 7.964988 | 105 | 131 | 15 | 7.4 | 8.4 | 8.3 | 11 | 6.3 | 6.4 | 5.8 | 6.6 | 6.2 | 7 | 60 | 60 | 90 | 90 | 60 | 60 | 60 | 60 | 60 | 60 | 1000 | 0 | 24 | 24 | 0 | 0 | 0 | 0 | 0 | 34.398 | 31.51146 | 1.816918 | 47.09549 | 26.734 | -3.110662 | 72.53575 | 67.43214 | 32.56786 | 2.727916 | 2.783333 | 1.683333 | 0.5666667 | 0.01666667 | 0 | 51 | 54752.38 | 3501.272 | 8.423085 | 2.590562 | 584.6443 | 463.3614 | 99.51906 | 9.711 | 0 | 0.8391818 | 21.303 | 0 | 20 | 35.33333 | 53.66667 | 130 | 16 | 200 | 158 | 3.7 | 2.2 | 0.7 | 0.1 | 54 | 10 | 4.5 | 64.53333 | 175 | 0 | 9 | 17 | 14 | 41 | 19 | 577.9188 | 462.5153 | 426.545 | 430.4238 | -0.2012863 | 12.86644 | -307.4752 | 627.8895 | 554.0323 | 0.7710349 | 637.1891 | 22.5 | 21.86219 | 12.47579 | 34.33798 | 14.37067 | 7.940514 | 22.93304 | 195.0723 | 192 | 198 | 296.8774 | 292 | 301 | 298.6982 | 295 | 303 | 299.485 | 288 | 311 | 2.724061 | 1.8 | 3.8 | 1.654241 | 1.4 | 2.3 | 0.5435081 | 0.4 | 0.7 | 0.01437616 | 0 | 0.1 | 894.8468 | 886.0733 | 903.945 | 5.615457 | 2.22818 | 10.75764 | 64.4973 | 65.9782 | 34.51463 | 666.171875 | 1.399193 | 0.8315387 | 0.6803844 | 0.7233262 | 117.2557 | 255.2068 | 181.0267 | 368.0714 | 2.7 | 2.8 | 3.6 | 3.7 | 4.3 | 4.4 | 3 | 3858.253776 | 5062.247 | 0
2017-12-26 | 50.8 | 9.35 | 1.35 | 1.04 | 2.52 | 632 | 515.89 | 1 | 46954.52 | 9.533333 | 910.7637 | 884.228 | 2089.19 | 318.7478 | 3166.667 | 766 | 606.83 | 501.2392 | 26088.4 | 250 | 6.520274 | 26.43687 | 891.3605 | 891.0856 | 895.604 | 886.7119 | 892.4604 |  | 885.9264 | 899.7117 | 892.7796 | 906.5319 | 9.106 | 5 | 29.86668 | 570.266 | 479.1 | 17.2875 | 2.36 | 15.72367 | 52 | 3 | 2.242147 | 2.2 | 0.1 | 3.8955 | 75 | 111 | 1209 | 23 | 80 | 6.833333 | 0 | 2 | 2 | 2 | 56 | 54.66667 | 46.68 | 22 | 40 | 56 | 2.1 | 0.4 | 0.25 | 433.7791 | 324.0321 | 328.9206 | 0 | 10.73 | 10.68 | 7.98 | 1.12 | 7.948777 | 76 | 138 | 15 | 5.2 | 5.4 | 10 | 9.4 | 8.8 | 8.2 | 6.8 | 6.5 | 5.4 | 5.6 | 58 | 58 | 87 | 87 | 58 | 58 | 58 | 58 | 58 | 58 | 1000 | 0 | 24 | 24 | 0 | 872.59 | 872.59 | 0 | 29 | 0.3 | 31.3809 | 1.535542 | 47.44911 | 27.59714 | -2.913239 | 73.66855 | 66.49329 | 33.50671 | 2.648988 | 2.633333 | 1.8 | 0.8333333 | 0.05 | 0 | 65 | 53215.52 | 3387.837 | 8.396178 | 2.63102 | 585.5804 | 466.4015 | 99.51413 | 12.699 | 0 | 0.8162816 | 8.604 | 0 | 20 | 39.33333 | 52.66667 | 140 | 16 | 200 | 158 | 3.4 | 2.1 | 2 | 0.2 | 55 | 11.5 | 6.2 | 64.53333 | 175 | 0 | 10 | 17 | 17 | 40 | 22 | 571.0967 | 463.0473 | 426.1353 | 430.9836 | -0.201553 | 23.92693 | -294.4878 | 628.0478 | 581.1935 | 0.803293 | 637.3399 | 22.5 | 21.79997 | 12.63444 | 34.43441 | 16.1869 | 8.511168 | 26.04567 | 195.279 | 191 | 199 | 296.7595 | 292 | 301 | 298.5863 | 295 | 303 | 299.4129 | 278 | 311 | 2.613376 | 1.8 | 3.8 | 1.794348 | 1.3 | 2.2 | 0.6639005 | 0.4 | 1 | 0.04488426 | 0 | 0.2 | 893.4254 | 884.2679 | 900.0701 | 5.481993 | 3.474831 | 11.29017 | 64.22771 | 65.61506 | 35.4225 | 575.3125 | 1.386206 | 0.8428596 | 0.6859408 | 0.7267593 | 125.4083 | 237.1174 | 172.016 | 373.1504 | 2.7 | 2.8 | 3.4 | 3.6 | 4.3 | 4.4 | 3 | 4041.708 | 5332.015 | 0
2017-12-27 | 50.29 | 8.98 | 1.36 | 1.02 | 2.6 | 627 | 564.3332 | 1 | 47005.99 | 9.5 | 909.3053 | 882.0001 | 2099.652 | 316.5384 | 3041.667 | 785 | 604.2755 | 526.685 | 25786.8 | 250 | 5.296426 | 20.74721 | 892.1007 | 886.4311 | 897.1691 | 892.3334 | 891.3218 | 802.2299 | 891.5191 | 902.8959 | 888.1549 | 899.4612 | 9.106 | 8 | 29.8596 | 568.866 | 422.4 | 17.28126 | 4.44 | 30.92297 | 65 | 4 | 2.319678 | 2.4 | 0.1 | 2.59524 | 70 | 209 | 1209 | 24 | 84 | 7.583333 | 0 | 2 | 2 | 2 | 56.66667 | 52.66667 | 0 | 22 | 41 | 45 | 2.2 | 0.3 | 0.25 | 419.8327 | 321.8849 | 326.8909 | 0 | 10.94 | 10.2 | 8.2 | 1.1 | 7.929853 | 80 | 124 | 16 | 4.2 | 4.6 | 10 | 9.4 | 10 | 8 | 6.4 | 6.6 | 4.8 | 5.4 | 56 | 56 | 84 | 84 | 56 | 56 | 56 | 56 | 56 | 56 | 1000 | 0 | 24 | 24 | 0 | 398.58 | 398.58 | 0 | 15 | 58.7532 | 30.74126 | 1.55026 | 46.94122 | 26.26157 | -3.316989 | 71.43605 | 67.88096 | 32.11904 | 2.676396 | 2.45 | 1.7 | 0.55 | 0.03333333 | 9 | 43 | 53225.22 | 3417.663 | 8.341223 | 2.551288 | 584.7027 | 438.5386 | 99.53973 | 6.678 | 0 | 0.900053 | 13.086 | 11160 | 21 | 37.66667 | 54 | 130 | 15 | 195 | 170 | 3 | 1.8 | 0.6 | 0.1 | 58 | 11.58333 | 5.6 | 64.33333 | 175 | 0 | 10 | 17 | 16 | 37 | 19 | 568.2065 | 461.4697 | 425.054 | 429.5744 | -0.6338935 | 23.18299 | -291.5505 | 628.009 | 603.3548 | 0.8355511 | 637.2942 | 22.5 | 23.83496 | 12.98283 | 36.8178 | 13.78589 | 6.617639 | 24.00949 | 195.4995 | 192 | 200 | 296.7667 | 289 | 304 | 298.6802 | 294 | 303 | 299.5341 | 283 | 313 | 2.383343 | 1.8 | 3 | 1.675222 | 1.4 | 1.9 | 0.564794 | 0.4 | 0.7 | 0.01566435 | 0 | 0.1 | 893.8359 | 879.634 | 904.6454 | 4.833526 | 3.142551 | 8.727993 | 64.10334 | 65.96522 | 33.51601 | 541.328125 | 1.381391 | 0.8263617 | 0.6773158 | 0.7293638 | 143.8116 | 244.6695 | 179.1824 | 371.1055 | 2.7 | 2.8 | 3.6 | 3.6 | 4.3 | 4.3 | 3 | 4009.91 | 5282.953 | 0
2017-12-28 | 50.89 | 9.16 | 1.36 | 1.12 | 2.82 | 628 | 555.6744 | 1 | 46986 | 9.558333 | 899.1038 | 888.3595 | 2087.275 | 316.7712 | 3250 | 777 | 597.5018 | 543.3749 | 25937.6 | 250 | 5.823135 | 23.77324 | 889.7666 | 884.7566 | 895.1493 | 893.2757 | 889.3366 |  | 892.8656 | 900.5255 | 887.1267 | 897.9108 | 7.666 | 8 | 29.86849 | 568.306 | 717.9 | 9.4625 | 4.66 | 27.13375 | 66 | 3 | 2.204411 | 2.3 | 0.1 | 11.06603 | 62 | 208 | 1209 | 26 | 87 | 6 | 0 | 2 | 2 | 2 | 57.33333 | 53.33333 | 129.82 | 23 | 42 | 44 | 2.2 | 0.3 | 0.25 | 425.9976 | 322.495 | 326.7283 | 0 | 10.96 | 10.85 | 8.35 | 1.18 | 8.05231 | 74 | 127 | 34 | 7.4 | 8.2 | 8.6 | 11.2 | 6.2 | 6.2 | 5.6 | 6.6 | 6.4 | 7 | 60 | 60 | 90 | 90 | 60 | 60 | 60 | 60 | 60 | 60 | 600 | 0 | 24 | 24 | 750.61 | 0 | 750.61 | 0 | 24 | 55.0644 | 31.47221 | 1.388923 | 45.99116 | 25.53006 | -3.542241 | 69.3679 | 68.30261 | 31.69739 | 2.727131 | 2.5 | 1.566667 | 0.5333333 | 0 | 0 | 35 | 53647.28 | 3441.769 | 8.688596 | 2.477425 | 584.4612 | 426.2525 | 99.57308 | 22.593 | 0 | 0.8848318 | 36.243 | 34580 | 24 | 33 | 50.66667 | 121 | 15 | 195 | 146 | 3.1 | 1.7 | 0.6 | 0 | 60 | 10 | 5 | 64.83333 | 174 | 0 | 10 | 19 | 17 | 41 | 16 | 564.5727 | 462.1565 | 425.7376 | 430.8891 | -0.6796599 | 17.78935 | -303.2514 | 628.0086 | 626.5161 | 0.8678091 | 637.236 | 22.5 | 19.87395 | 12.70764 | 32.58159 | 13.45937 | 7.447674 | 22.09004 | 195.1302 | 192 | 200 | 297.142 | 292 | 309 | 298.8432 | 295 | 304 | 299.1681 | 290 | 314 | 2.634353 | 2 | 3.2 | 1.571995 | 1.4 | 2.1 | 0.5508391 | 0.4 | 0.7 | 0.02591435 | 0 | 0.1 | 892.3828 | 883.9079 | 898.3282 | 5.236395 | 3.201511 | 7.302246 | 64.69325 | 66.3932 | 34.38494 | 512.03125 | 1.413935 | 0.8173935 | 0.6768595 | 0.7333979 | 187.7954 | 265.0319 | 180.4098 | 371.9553 | 2.7 | 2.8 | 3.5 | 3.6 | 4.3 | 4.4 | 3.2 | 3910.436 | 5179.164 | 0
2017-12-29 | 50.62 | 8.63 | 1.31 | 1.12 | 3 | 630 | 563.9928 | 1 | 46995.89 | 9.516667 | 899.592 | 887.9672 | 2065.085 | 317.4791 | 3791.667 | 754 | 597.332 | 541.6724 | 26239.2 | 250 | 6.151545 | 21.76559 | 886.9379 | 887.6265 | 895.607 | 894.3851 | 887.8227 |  | 893.089 | 897.4732 | 888.7208 | 903.886 | 6.588 | 8 | 29.8678 | 568.988 | 687.5 | 9.425238 | 4.02 | 22.06108 | 38 | 3 | 2.323596 | 2.2 | 0.6 | 2.509219 | 53 | 206 | 1209 | 27 | 90 | 6.583333 | 0 | 2 | 2 | 2 | 57 | 54.33333 | 70.58 | 24 | 41 | 43 | 2.2 | 0.3 | 0.25 | 425.124 | 323.1175 | 327.6336 | 0 | 11 | 10.32 | 7.8 | 1.17 | 8.147643 | 79 | 123 | 26 | 5.6 | 5.4 | 10.2 | 9.4 | 9.8 | 7 | 6.6 | 5.4 | 5.8 | 5 | 58 | 58 | 87 | 87 | 58 | 58 | 60 | 58 | 58 | 58 | 600 | 1 | 23 | 24 | 538.04 | 0 | 538.04 | 0 | 20 | 51.9528 | 31.70721 | 1.268809 | 45.75016 | 26.0674 | -2.831782 | 70.25459 | 66.92654 | 33.07346 | 2.706345 | 2.633333 | 2.15 | 0.5833333 | 0.03333333 | 0 | 45 | 54388.87 | 3484.913 | 9.093137 | 2.509093 | 586.1414 | 440.0917 | 99.58176 | 11.445 | 0 | 0.8952267 | 39.978 | 11680 | 25 | 36.66667 | 51.33333 | 130 | 16 | 197 | 115 | 3.1 | 2.6 | 0.7 | 0.1 | 62 | 10 | 4.6 | 65.16667 | 175 | 0 | 11 | 19 | 17 | 36 | 17 | 573.3042 | 463.6221 | 426.2139 | 429.7239 | -0.4729764 | 17.74801 | -309.2559 | 628.0774 | 651.6774 | 0.9000672 | 637.2136 | 22.5 | 19.90190625 | 13.04527 | 32.94718 | 12.97395 | 7.875664 | 21.19516 | 195.2903 | 191 | 202 | 295.7807 | 93 | 361 | 298.688 | 292 | 303 | 299.298 | 277 | 311 | 2.608838 | 2 | 3.5 | 2.213455 | 0 | 5.5 | 0.5720394 | 0.4 | 0.7 | 0.03416204 | 0 | 0.2 | 893.2897 | 886.3928 | 904.4109 | 5.562203 | 2.988541 | 8.410909 | 65.18974 | 66.54885 | 34.13853 | 563.4375 | 1.404983 | 0.8858724 | 0.6826744 | 0.7348947 | 200.4456 | 38.72811 | 182.7149 | 373.1614 | 2.7 | 2.8 | 3.5 | 3.6 | 4.3 | 4.4 | 3 | 3927.559 | 5179.024 | 0
2017-12-30 | 51.3 | 9.1 | 1.35 | 1.1 | 2.8 | 625 | 548.62 | 1 | 46679.63 | 9.575 | 896.6333 | 886.1537 | 2070.25 | 317.3182 | 4166.667 | 827 | 600.2267 | 543.5088 | 26239.2 | 250 | 6.643287 | 26.66897 | 889.3654 | 886.3855 | 896.6948 | 897.5732 | 890.7106 |  | 896.0747 | 900.9611 | 888.4409 | 905.1135 | 4.705 | 5 | 29.86768 | 559.705 | 627.7 | 16.192 | 13.48 | 20.92833 | 75 | 4 | 2.243624 | 2.4 | 0.1 | 3.751406 | 85 | 203 | 1209 | 27 | 93 | 5.333333 | 0 | 2 | 2 | 2 | 57 | 50.33333 | 66.68 | 23 | 40 | 42 | 2.2 | 0.4 | 0.25 | 422.5498 | 323.1244 | 327.2759 | 0 | 10.89 | 10.5 | 8.66 | 1.9 | 8.139529 | 98 | 127 | 16 | 7.4 | 8.4 | 8.4 | 11.2 | 6.4 | 6.3 | 5.8 | 6.7 | 6.4 | 7.4 | 56 | 56 | 84 | 84 | 56 | 56 | 56 | 56 | 56 | 56 | 900 | 6 | 18 | #REF! | 0 | 534.18 | 534.18 | 0 | 18 | 73.44 | 31.91247 | 1.871827 | 46.10366 | 24.90649 | -3.463887 | 69.41809 | 69.11092 | 30.88908 | 3.120621 | 3.416667 | 1.75 | 0.5333333 | 0.01666667 | 0 | 35 | 56148.14 | 3588.053 | 9.163366 | 2.479217 | 583.3202 | 422.1215 | 99.6024 | 8.217 | 0 | 0.877792 | 31.761 | 0 | 25 | 36 | 55 | 120 | 16 | 203 | 115 | 5.3 | 1.9 | 0.6 | 0.1 | 64 | 10 | 3.1 | 65 | 175 | #REF! | 9 | 18 | 16 | 41 | 17 | 576.5454 | 462.46 | 425.3116 | 431.2041 | -0.4519989 | 10.02063 | -312.1038 | 627.9747 | 671.8387 | 0.9323253 | 636.963 | #REF! | 20.5191 | 13.17773 | 33.69683 | 16.08425 | 8.640848 | 24.26888 | 194.0752 | 188 | 198 | 296.7821 | 291 | 304 | 298.674 | 296 | 302 | 299.2005 | 289 | 311 | 3.352198 | 2.2 | 6.6 | 1.711953 | 1.5 | 1.9 | 0.5231701 | 0.4 | 0.6 | 0.01833565 | 0 | 0.1 | 894.8806 | 887.2479 | 908.0601 | 6.289805 | 2.828987 | 10.63793 | 65.28158 | 66.56181 | 34.03477 | 546.171875 | 1.464639 | 0.840044 | 0.6774992 | 0.7338461 | 222.8233 | 135.826 | 181.226 | 371.5386 | 2.7 | 2.8 | 3.5 | 3.6 | 4.3 | 4.4 | 2.7 | 3907.99 | 5099.036 | #REF!
2017-12-31 | 50.25 | 9.37 | 1.28 | 1 | 2.46 | 615 | 582.6768 | 1 | 46974.77 | 9.366667 | 908.7207 | 893.1393 | 2071.228 | 318.7495 | 4000 | 787 | 605.973 | 548.9826 | 25485.2 | 250 | 6.164959 | 24.56017 | 889.2007 | 892.1401 | 889.447 | 896.5712 | 894.1651 |  | 890.9584 | 899.4927 | 892.1492 | 907.0421 | 4.705 | 5 | 29.8798 | 550.905 | 669 | 16.11057 | 25.24 | 20.61066 | 43 | 4 | 2.196474 | 3.4 | 0.1 | 2.526299 | 78 | 201 | 1209 | 28 | 97 | 5.333333 | 0 | 2 | 2 | 2 | 55 | 52 | 0 | 22 | 40 | 42 | 2.2 | 0.6 | 0.25 | 416.0171 | 324.448 | 328.9005 | 0 | 11.04 | 10.45 | 8.75 | 1.44 | 8.193961 | 72 | 122 | 32 | 7.2 | 8.2 | 8.4 | 11.2 | 6 | 6.2 | 5.4 | 6.6 | 6.2 | 7 | 56 | 56 | 84 | 84 | 56 | 56 | 56 | 56 | 56 | 56 | 1000 | 0 | 24 | 24 | 0 | 0 | 0 | 0 | 0 | 66.6768 | 31.74927 | 1.700728 | 48.97955 | 29.06799 | -2.477196 | 77.27107 | 65.58765 | 34.41235 | 3.430194 | 3.516667 | 1.75 | 0.5833333 | 0.01666667 | 0 | 37 | 54337.07 | 3460.027 | 9.700072 | 2.759681 | 586.2981 | 486.8926 | 99.57077 | 7.705 | 0 | 0.947442 | 20.556 | 0 | 25 | 35.66667 | 55.33333 | 120 | 16 | 200 | 160 | 4.2 | 1.9 | 0.6 | 0.1 | 66 | 10.33333 | 4.6 | 65.4 | 174 | 0 | 10 | 18 | 16 | 40 | 22 | 582.8148 | 463.0109 | 426.0467 | 431.1191 | -0.4582231 | 10.97132 | -307.425 | 627.5557 | 682 | 0.9645833 | 636.4057 | 22.5 | 21.07206 | 14.37309 | 35.44515 | 15.7712 | 8.848362 | 24.3856 | 193.6891 | 188 | 200 | 296.7352 | 287 | 303 | 298.7348 | 292 | 304 | 299.2939 | 290 | 307 | 3.523779 | 2.7 | 4.5 | 1.716707 | 1.5 | 1.9 | 0.5737477 | 0.5 | 0.7 | 0.0220787 | 0 | 0.1 | 894.2914 | 881.9916 | 908.0388 | 5.470123 | 2.443687 | 12.953125 | 65.12516 | 67.36591 | 34.81293 | 645.15625 | 1.449338 | 0.8384073 | 0.6809662 | 0.7354805 | 188.7935 | 225.9524 | 176.7414 | 376.0376 | 2.7 | 2.8 | 3.5 | 3.6 | 4.3 | 4.4 | 3.97 | 3616.094 | 4650 | 0
2018-01-01 | 50.21 | 9.88 | 1.28 | 0.98 | 2.76 | 634 | 563.4204 | 1 | 46987.55 | 9.45 | 906.9549 | 893.1853 | 2088.53 | 318.9972 | 3750 | 719 | 597.3947 | 475.1004 | 26314.6 | 250 | 6.774842 | 20.63477 | 890.0922 | 884.8294 | 895.9746 | 898.4196 | 888.3795 |  | 892.958 | 901.6442 | 885.8425 | 901.6256 | 5.575 | 5 | 29.85978 | 568.495 | 422.9 | 17.11965 | 4.34 | 20.17388 | 74 | 4 | 2.294426 | 2.4 | 0.1 | 2.565117 | 68 | 200 | 1209 | 1 | 3 | 5.5 | 0 | 2 | 2 | 2 | 56.33333 | 51 | 0 | 23 | 41 | 45 | 2.3 | 0.6 | 0.25 | 422.2772 |  | 324.9535 | 328.9922 | 0 | 11.07 | 10.9 | 8.95 | 1.35 | 8.228651 | 78 | 140 | 43 | 5.2 | 5 | 10 | 9.8 | 9.4 | 6.6 | 6.8 | 6.2 | 5.2 | 5.4 | 60 | 60 | 90 | 90 | 60 | 60 | 58 | 60 | 60 | 60 | 1000 | 0 | 24 | 24 | 0 | 0 | 0 | 0 | 0 | 38.4204 | 31.43788 | 1.585429 | 47.6565 | 26.94846 | -3.055863 | 73.13453 | 67.33062 | 32.66938 | 3.215264 | 3.333333 | 1.7 | 0.5666667 | 0.03333333 | 0 | 40 | 54379.35 | 3488.688 | 9.167362 | 2.611948 | 585.3712 | 453.3635 | 99.57317 | 11.956 | 0 | 0.8886757 | 8.604 | 0 |  | 36.33333 | 53.66667 | 137 | 16 | 201 | 103 | 4 | 1.8 | 0.7 | 0.1 | 2 | 9.666667 | 6.2 | 65.1 | 175 | 0 | 9 | 18 | 15 | 38 | 20 | 578.432 | 461.5889 | 424.8118 | 429.6496 | 0.4343387 | 12.12158 | -311.9588 | 634 | 29.16129 | 0.03225806 | 639.575 | 22.5 | 20.4611 | 13.65716 | 34.11826 | 10.91988 | 6.474975 | 18.0436 | 193.9942 | 189 | 211 | 296.6755 | 283 | 302 | 298.7059 | 292 | 304 | 299.5258 | 290 | 307 | 3.354541 | 2.8 | 4.2 | 1.706139 | 1.4 | 2.1 | 0.551044 | 0.4 | 0.7 | 0.02000232 | 0 | 0.1 | 893.3729 | 880.9893 | 909.5452 | 6.432422 | 3.066643 | 12.03107 | 65.14942 | 67.53452 | 34.98153 | 743.828125 | 1.436934 | 0.8374363 | 0.6803522 | 0.7313553 | 169.2693 | 241.7831 | 180.9836 | 375.2846 | 2.7 | 2.8 | 3.5 | 3.6 | 4.3 | 4.4
2018-01-02 | 50.45 | 9.151 | 1.2 | 0.98 | 2.5 | 638 | 555.560652 | 1 | 46707.82 | 9.65 | 879.9171 | 894.1528 | 2074.888 | 316.3195 | 4458.333 | 775 | 584.0434 | 530.1033 | 26163.8 | 250 | 7.911525 | 23.38868 | 885.7238 | 885.4752 | 895.6269 | 901.87 | 891.4838 |  | 899.9316 | 898.9582 | 883.9285 | 898.6911 | 2.389 | 2.5 | 29.86609 | 566.329 | 547.5 | 21.00251 | 4.73 | 19.85624 | 56 | 4 | 2.294415 | 2.7 | 0.1 | 2.627848 | 143 | 198 | 1209 | 2 | 6 | 8.166667 | 0 | 2 | 2 | 2 | 57.33333 | 53 | 0 | 22 | 40 | 41 | 2.2 | 0.6 | 0.25 | 415.0184 |  | 321.7341 | 326.6894 | 0 | 11.09 | 10.19 | 8.22 | 2.44 | 8.074864 | 135 | 145 | 35 | 7 | 8.2 | 8.2 | 11 | 5.4 | 5.2 | 5 | 6 | 5.8 | 6.8 | 58 | 58 | 87 | 87 | 58 | 58 | 58 | 58 | 58 | 58 | 1000 | 0 | 24 | 24 | 0 | 411.87 | 411.87 | 0 | 13 | 65.690652 | 32.01844 | 1.476906 | 47.44831 | 27.15038 | -3.217209 | 72.85839 | 67.15111 | 32.84889 | 2.909858 | 3.316667 | 1.666667 | 0.5333333 | 0.08333333 | 0 | 40 | 53992.26 | 3473.681 | 8.667375 | 2.602085 | 585.551 | 460.0246 | 99.53793 | 15.64952 | 0 | 0.8707847 | 3.744475893 | 10790 | 1 | 33.33333 | 53.66667 | 150 | 16 | 200 | 105 | 3.9 | 1.8 | 0.6 | 0.1 | 5 | 11.5 | 6.7 | 65.8 | 174 | 0 | 10 | 19 | 16 | 40 | 19 | 573.8345 | 462.3831 | 426.9651 | 431.6969 | 0.8869115 | 10.06034 | -311.7481 | 636 | 62.32258 | 0.06451613 | 639.982 | 22.5 | 18.78985 | 13.65179 | 32.44164 | 11.69798 | 5.826509 | 19.4832 | 194.2435 | 189 | 202 | 296.8508 | 292 | 301 | 299.0208 | 295 | 303 | 299.2217 | 286 | 309 | 3.261413 | 2.4 | 4.2 | 1.618219 | 1.4 | 1.8 | 0.547081 | 0.4 | 0.7 | 0.03391782 | 0 | 0.1 | 893.8343 | 878.7142 | 909.8277 | 7.353425 | 3.417691 | 12.06009 | 66.05001 | 67.85875 | 35.05936 | 626.71875 | 1.444041 | 0.8275188 | 0.6787749 | 0.7337847 | 175.3262 | 263.7018 | 180.8128 | 377.4911 | 2.7 | 2.8 | 3.5 | 3.6 | 4.3 | 4.4
2018-01-03 | 50.89 | 9.39 | 1.2 | 1.04 | 2.98 | 619 | 566.1172 | 1 | 47147.73 | 9.508333 | 890.3982 | 894.4254 | 2080.81 | 316.0591 | 4250 | 789 | 590.4334 | 529.9077 | 26013 | 250 | 6.786257 | 24.01583 | 892.613 | 884.7969 | 899.717 | 897.3966 | 890.0956 |  | 891.7361 | 904.6225 | 885.7766 | 900.3435 | 12.686 | 5 | 29.8693 | 562.406 | 579.6 | 20.96 | 12.02 | 19.2232 | 68 | 4 | 2.283163 | 2.4 | 0.1 | 16.218 | 51 | 194 | 1209 | 3 | 10 | 7.666667 | 0 | 2 | 2 | 2 | 57 | 53 | 0 | 21 | 40 | 42 | 2.2 | 0.4 | 0.25 | 415.5921 |  | 321.4555 | 326.3188 | 0 | 11.08 | 10.33 | 8.2 | 2.23 | 7.946414 | 73 | 146 | 20 | 7.4 | 8.4 | 8.4 | 11 | 6.3 | 6.2 | 5.7 | 6.8 | 6.5 | 8.5 | 56 | 56 | 84 | 84 | 56 | 56 | 56 | 56 | 56 | 56 | 1000 | 0 | 24 | 24 | 382.42 | 0 | 382.42 | 0 | 11 | 69.6972 | 30.88414 | 1.364069 | 49.13405 | 29.28886 | -2.508272 | 77.27871 | 65.34545 | 34.65455 | 3.211055 | 3.033333 | 1.516667 | 0.5166667 | 0.01666667 | 0 | 35 | 52451.85 | 3370.609 | 9.283127 | 2.759954 | 586.6875 | 504.5421 | 99.53182 | 12.02852 | 0 | 0.9145674 | 3.245953 | 11530 | 2 | 36.33333 | 55.66667 | 126 | 16 | 202 | 125 | 3.3 | 1.6 | 0.6 | 0.1 | 7 | 12.08333 | 6.9 | 66 | 174 | 0 | 10 | 19 | 17 | 37 | 19 | 575.0384 | 461.9044 | 426.1183 | 430.1825 | 0.7775375 | 15.10827 | -301.3368 | 630.3333 | 76.48387 | 0.09677419 | 637.2167 | 22.5 | 22.58249 | 14.27839 | 36.86089 | 8.160828 | 5.567127 | 12.82993 | 194.8226 | 188 | 205 | 297.0209 | 290 | 307 | 298.7859 | 290 | 309 | 299.4515 | 288 | 315 | 2.896773 | 2.1 | 4 | 1.551164 | 1.3 | 1.8 | 0.5141667 | 0.4 | 0.6 | 0.01845949 | 0 | 0.1 | 894.3307 | 881.6341 | 907.9598 | 6.876869 | 3.44283 | 11.77919 | 65.62621 | 67.48263 | 33.0102 | 665.78125 | 1.450857 | 0.8234331 | 0.6724699 | 0.7296202 | 185.5472 | 278.1042 | 181.8118 | 374.9684 | 2.7 | 2.9 | 3.6 | 3.7 | 4.3 | 4.3
2018-01-04 | 50.53 | 9.31 | 1.22 | 1.14 | 3.14 | 617 | 539.9188 | 1 | 46085.19 | 9.608333 | 896.4603 | 890.6645 | 2073.375 | 314.9459 | 3875 | 726 | 587.2905 | 490.1625 | 26088.4 | 250 | 9.340403 | 33.89411 | 890.8769 | 877.0019 | 898.7736 | 888.562 | 885.59 |  | 890.2003 | 903.6466 | 879.7899 | 896.9394 | 0 | 4867.383 | 29.86446 | 5410.343 | 374.7 | 14.16661 | 12.58 | 18.26567 | 12 | 2 | 2.298904 | 2.2 | 0.1 | 2.856721 | 85 | 193 | 1209 | 4 | 13 | 7 | 0 | 2 | 2 | 2 | 57 | 53 | 7.15 | 21 | 40 | 52 | 2.3 | 0.5 | 0.25 | 404.3634 |  | 319.9738 | 324.1221 | 0 | 10.96 | 10.59 | 8.83 | 1.23 | 7.88816 | 72 | 140 | 42 | 7.4 | 8.4 | 8.4 | 11.2 | 6.2 | 6.2 | 6 | 6.8 | 6.4 | 7.6 | 60 | 60 | 90 | 90 | 60 | 60 | 60 | 60 | 60 | 60 | 1000 | 0 | 24 | 24 | 413.81 | 0 | 413.81 | 0 | 13 | 49.1088 | 31.52333 | 1.62529 | 48.32823 | 27.52561 | -3.004511 | 74.47462 | 67.07456 | 32.92544 | 3.559945 | 3.2 | 1.65 | 0.55 | 0.05 | 0 | 75 | 53366.05 | 3412.562 | 9.124647 | 2.659808 | 584.7783 | 450.0747 | 99.57397 | 8.473953497 | 0 | 0.875071 | 19.062 | 24290 | 2 | 35.33333 | 55 | 134 | 16 | 195 | 156 | 4.6 | 2 | 0.7 | 0.1 | 9 | 10.5 | 8 | 65.73333 | 174 | 0 | 10 | 18 | 16 | 35 | 22 | 570.5091 | 461.3745 | 425.0208 | 429.3584 | 0.08750199 | 17.66032 | -299.2593 | 627 | 88.64516 | 0.1290323 | 632.1625 | 22.5 | 20.91864 | 13.46114 | 34.37978 | 13.02751 | 5.865416 | 21.19516 | 194.3597 | 187 | 203 | 296.7928 | 289 | 303 | 298.7792 | 289 | 307 | 299.3698 | 286 | 316 | 3.172697 | 2.2 | 5.1 | 1.666949 | 1.4 | 2.2 | 0.5427928 | 0.4 | 0.7 | 0.03916898 | 0 | 0.2 | 890.5203 | 878.086 | 901.8287 | 8.190343 | 4.631476 | 16.12473 | 65.18415 | 66.69151 | 34.90371 | 657.421875 | 1.460671 | 0.8326287 | 0.6757727 | 0.729747 | 188.4269 | 277.9764 | 185.9861 | 374.1414 | 2.8 | 2.8 | 3.6 | 3.7 | 4.3 | 4.4
2018-01-05 | 50.91 | 9.26 | 1.26 | 1.16 | 2.88 | 620 | 582.7272 | 1 | 46626.52 | 9.583333 | 909.0216 | 889.014 | 2090.755 | 315.107 | 3458.333 | 828 | 592.7408 | 535.4946 | 22243 | 250 | 9.421344 | 33.88461 | 891.7828 | 875.5732 | 900.3062 | 881.3932 | 886.1679 |  | 885.8618 | 902.0128 | 885.2169 | 895.685 | 10.297 | 5 | 29.87081 | 560.897 | 521.2 | 18.51698 | 12.9 | 17.47169 | 63 | 3 | 2.343544 | 2.3 | 0.3 | 3.772213 | 79 | 191 | 1209 | 5 | 16 | 5.25 | 0 | 2 | 2 | 2 | 55.66667 | 53 | 0 | 21 | 40 | 41 | 2.2 | 0.5 | 0.25 | 419.1951 |  | 320.4445 | 323.6329 | 0 | 10.65 | 10.52 | 7.98 | 2.37 | 7.856532 | 80 | 130 | 24 | 7.4 | 8.4 | 8.4 | 11 | 6.4 | 6.4 | 5.6 | 6.2 | 6.4 | 7 | 58 | 58 | 87 | 87 | 58 | 58 | 58 | 56 | 58 | 58 | 1000 | 3 | 21 | 24 | 0 | 471.57 | 471.57 | 0 | 14 | 60.1572 | 31.54485 | 1.459392 | 47.5241 | 27.38527 | -3.235272 | 73.13349 | 66.9782 | 33.0218 | 3.434523 | 3.183333 | 1.683333 | 0.5666667 | 0.03333333 | 0 | 52 | 53471.99 | 3428.858 | 8.342255 | 2.61191 | 585.9237 | 488.7954 | 99.48702 | 6.576 | 0 | 0.9398826 | 35.496 | 23010 | 6 | 37.33333 | 54.66667 | 120 | 15 | 200 | 150 | 4.4 | 1.9 | 0.7 | 0.1 | 11 | 10.5 | 3.5 | 65.3 | 174 | 0 | 8 | 18 | 16 | 39 | 20 | 573.5488 | 462.2479 | 424.45 | 431.9124 | 0.6167404 | 20.65996 | -291.2248 | 625.6 | 103.8065 | 0.1612903 | 633.8488 | 22.5 | 19.61997 | 13.76247 | 33.38245 | 13.46902 | 2.052434 | 26.26614 | 194.3547 | 190 | 201 | 296.6435 | 289 | 313 | 298.7368 | 293 | 302 | 299.2778 | 288 | 314 | 3.168107 | 2 | 4.7 | 1.727544 | 1.5 | 2 | 0.6113322 | 0.4 | 0.9 | 0.04266088 | 0 | 0.2 | 889.7173 | 874.0541 | 904.0605 | 8.333787 | 3.035536 | 26.6088 | 64.66082 | 67.19732 | 33.68459 | 714.140625 | 1.463222 | 0.8405726 | 0.6789133 | 0.72815 | 190.9185 | 277.0706 | 182.4591 | 376.5956 | 2.7 | 2.9 | 3.5 | 3.6 | 4.3 | 4.4
2018-01-06 | 50.98 | 8.78 | 1.29 | 1.12 | 2.6 | 624 | 561.352532 | 1 | 46418.85 | 9.625 | 915.1968 | 891.5199 | 2097.376 | 317.3386 | 3291.667 | 803 | 601.3533 | 543.3541 | 21639.8 | 250 | 8.623739 | 30.22846 | 892.5925 | 876.6506 | 902.8958 | 886.1618 | 886.8886 |  | 892.5956 | 902.8546 | 888.5463 | 898.0263 | 8.826 | 2.5 | 29.8619 | 560.446 | 531.8 | 17.5325 | 12.38 | 17.21726 | 46 | 3 | 2.228425 | 2 | 0.1 | 3.657932 | 68 | 190 | 1209 | 5 | 19 | 6.5 | 0 | 2 | 2 | 2 | 57 | 52.33333 | 0 | 21 | 39 | 40 | 2.2 | 0.3 | 0.25 | 418.2202 |  | 322.2506 | 326.0749 | 0 | 10.71 | 10.21 | 7.07 | 4.1 | 7.829725 | 71 | 150 | 38 | 7.4 | 8.3 | 8.4 | 11 | 6.2 | 6.3 | 5.8 | 6.8 | 6.4 | 7.3 | 58 | 58 | 85 | 85 | 58 | 58 | 58 | 60 | 58 | 58 | 1000 | 0 | 24 | 24 | 0 | 347.23 | 347.23 | 0 | 10 | 66.122532 | 31.82925 | 1.702267 | 49.85943 | 29.90802 | -2.239347 | 79.23037 | 65.0782 | 34.9218 | 3.547081 | 3.5 | 1.816667 | 0.6833333 | 0.05 | 0 | 39 | 53322.97 | 3411.013 | 8.413303 | 2.829656 | 586.2204 | 536.7004 | 99.44214 | 9.379 | 0 | 0.8996034 | 37.737 | 11620 | 7 | 36.66667 | 55 | 123 | 16 | 198 | 99 | 4.2 | 2.1 | 0.8 | 0.1 | 13 | 9.833333 | 2.3 | 64.53333 | 175 | 0 | 9 | 17 | 15 | 39 | 22 | 580.2715 | 462.7476 | 426.75 | 432.0143 | 0.01213186 | 18.34477 | -303.0211 | 625.3333 | 122.9677 | 0.1935484 | 633.6783 | 22.5 | 19.58377 | 14.75606 | 34.33983 | 12.07694 | 2.337761 | 22.64771 | 194.3362 | 190 | 198 | 296.678 | 291 | 302 | 298.677 | 295 | 312 | 299.2926 | 288 | 307 | 3.215892 | 2.3 | 5.1 | 1.782089 | 1.5 | 2.2 | 0.6413257 | 0.5 | 0.9 | 0.05287983 | 0 | 0.2 | 892.1851 | 881.1407 | 900.4458 | 7.220705 | 5.070068 | 10.73674 | 64.58201 | 66.21164 | 34.25525 | 660.234375 | 1.457898 | 0.8444745 | 0.6833904 | 0.7292971 | 180.1059 | 281.0852 | 182.7586 | 376.898 | 2.7 | 2.8 | 3.5 | 3.6 | 4.3 | 4.4
2018-01-07 | 50.74 | 9.17 | 1.39 | 1.13 | 3.6 | 631 | 569.9448 | 1 | 46093.83 | 9.416667 | 916.7718 | 891.7784 | 2107.332 | 318.0835 | 3500 | 734 | 597.8615 | 541.323 | 21790.6 | 250 | 7.395684 | 27.43882 | 893.2961 | 879.9924 | 897.5442 | 889.4467 | 887.7739 |  | 892.2621 | 902.1336 | 891.6207 | 901.6647 | 8.826 | 0 | 30.0107 | 564.106 | 542 | 17.53054 | 12.61 | 16.7806 | 17 | 2 | 2.218154 | 2.3 | 0.1 | 2.52133 | 65 | 188 | 1209 | 6 | 23 | 7.25 | 0 | 2 | 2 | 2 | 55 | 52.66667 | 0 | 22 | 39 | 40 | 2.2 | 5.1 | 2.25 | 416.2497 |  | 323.2183 | 326.7353 | 0 | 11.35 | 10.75 | 8.4 | 4.23 | 8.013448 | 76 | 134 | 36 | 7 | 8 | 7.8 | 8.6 | 5.8 | 6 | 5.6 | 6.2 | 6.2 | 8.2 | 56 | 56 | 86 | 86 | 56 | 56 | 56 | 56 | 56 | 56 | 1000 | 0 | 24 | 24 | 0 | 0 | 0 | 0 | 0 | 68.9448 | 31.74337 | 1.579534 | 49.2883 | 29.15189 | -2.516096 | 77.50363 | 65.63284 | 34.36716 | 3.664645 | 2.9 | 1.9 | 0.6666667 | 0.03333333 | 0 | 40 | 53306.11 | 3402.709 | 8.492221 | 2.767987 | 586.5585 | 475.1532 | 99.51141 | 11.752 | 0 | 0.9032406 | 25.785 | 0 | 7 | 37.66667 | 55.66667 | 120 | 16 | 197 | 106 | 3.7 | 2.2 | 0.8 | 0.1 | 15 | 10.33333 | 3.9 | 65.15 | 175 | 0 | 9 | 18 | 15 | 40 | 22 | 576.9003 | 461.4774 | 425.175 | 429.1994 | 0.1689049 | 26.21013 | -290.8455 | 626.1429 | 149.129 | 0.2258065 | 634.5566 | 22.5 | 21.38492 | 14.97891 | 36.36384 | 17.21127 | 6.267461 | 25.47501 | 195.1929 | 189 | 204 | 296.4953 | 274 | 314 | 298.8242 | 280 | 312 | 299.3128 | 238 | 319 | 2.696572 | 2 | 3.7 | 1.869471 | 1.4 | 2.5 | 0.6181285 | 0.4 | 0.8 | 0.02379514 | 0 | 0.2 | 893.1353 | 881.1703 | 901.6074 | 6.506776 | 3.758525 | 13.4169 | 64.89427 | 66.73042 | 34.70918 | 609.6875 | 1.404722 | 0.8502908 | 0.6833817 | 0.7266377 | 154.6849 | 254.0831 | 182.5244 | 376.3866 | 2.7 | 2.9 | 3.5 | 3.6 | 4.3 | 4.4
2018-01-08 | 50.95 | 9.01 | 1.45 | 1.24 | 4.6 | 625 | 561.15194 | 0.9875 | 46053.34 | 9.6 | 893.048 | 890.0595 | 2129.687 | 314.792 | 3670.886 | 795 | 596.9435 | 547.2215 | 21413.6 | 250 | 8.892357 | 33.83237 | 886.0087 | 875.8383 | 894.066 | 893.9588 | 883.2365 |  | 899.9428 | 897.3657 | 884.886 | 901.4247 | 7.26 | 0 | 30.07798 | 557.26 | 519.6 | 17.53448 | 12.15 | 54.75977 | 55 | 3 | 2.257304 | 2.2 | 0.1 | 2.528162 | 61 | 187 | 1209 | 7 | 27 | 5.666667 | 0 | 2 | 2 | 2 | 57 | 53 | 0 | 21 | 40 | 43 | 2.2 | 2.4 | 1.75 | 396.7857 |  | 319.9764 | 323.1931 | 0 | 10.58 | 10.45 | 8.68 | 1.41 | 8.044298 | 70 | 140 | 38 | 7.2 | 8.2 | 8.2 | 10.8 | 5.8 | 5.8 | 5.2 | 6.4 | 6.2 | 6.8 | 54 | 54 | 81 | 81 | 54 | 54 | 54 | 54 | 54 | 54 | 1000 | 0 | 23.7 | 23.7 | 0 | 535 | 535 | 0 | 17 | 82.15194 | 31.19616 | 1.74244 | 45.90568 | 26.48678 | -2.769098 | 71.3658 | 66.76604 | 33.23396 | 1.060447 | 2.433333 | 1.683333 | 0.5333333 | 0 | 0 | 30 | 54573.85 | 3535.414 | 8.069884 | 2.548779 | 583.8571 | 415.267 | 99.54742 | 14.94 | 0 | 0.897843104 | 10.845 | 0 | 7 | 36.66667 | 53.33333 | 120 | 15 | 196 | 118 | 3.2 | 1.8 | 0.6 | 0 | 17 | 11.5 | 5.9 | 65.06667 | 175 | 0 | 10 | 19 | 16 | 38 | 17 | 569.6318 | 461.4329 | 425.0558 | 429.7285 | -0.3995216 | 14.44802 | -306.7249 | 626.9797 | 169.2903 | 0.2455645 | 635.2621 | 22.5 | 21.71152 | 14.35283 | 36.06434 | 13.94302 | 5.930266 | 22.50505 | 195.286 | 189 | 204 | 296.8744 | 290 | 301 | 298.6224 | 295 | 307 | 299.3421 | 290 | 319 | 2.600751 | 1.5 | 3.8 | 1.663253 | 1 | 2 | 0.5746192 | 0.4 | 0.7 | 0.01958449 | 0 | 0.1 | 891.2306 | 824.4304 | 907.3489 | 8.696278 | 4.866313 | 47.18769 | 65.03451 | 67.74203 | 34.50167 | 664.84375 | 1.407873 | 0.8392742 | 0.6850714 | 0.7305456 | 170.1165 | 249.6709 | 186.0343 | 373.8443 | 2.8 | 2.8 | 3.5 | 3.6 | 4.3 | 4.4
2018-01-09 | 50.07 | 9.16 | 1.47 | 1.08 | 3.52 | 628 | 606.8216 | 1 | 46511.75 | 9.566667 | 877.0477 | 891.4506 | 2092.588 | 315.3055 | 3083.333 | 773 | 593.1304 | 556.1787 | 21715.2 | 250 | 10.03024 | 39.86318 | 886.0555 | 876.7999 | 898.713 | 895.7796 | 881.8487 |  | 900.1768 | 900.7807 | 883.0959 | 894.3665 | 6.921 | 5 | 30.06694 | 564.561 | 405.4 | 17.5325 | 12.65 | 54.3952 | 69 | 4 | 2.255493 | 2.7 | 0.2 | 3.860097 | 57 | 185 | 1209 | 8 | 31 | 7.083333 | 0 | 2 | 2 | 2 | 55 | 55 | 0 | 21 | 41 | 43 | 2.1 | 1.6 | 0.75 | 407.1041 |  | 320.9377 | 323.542 | 0 | 10.64 | 10.29 | 8.13 | 6.4 | 8.117801 | 76 | 134 | 36 | 5 | 5.4 | 10.2 | 9.4 | 10 | 8.2 | 6.6 | 6.6 | 5.6 | 6.4 | 62 | 62 | 93 | 93 | 62 | 62 | 62 | 62 | 62 | 62 | 1000 | 0 | 24 | 24 | 0 | 398.22 | 398.22 | 0 | 12 | 71.6016 | 32.25577 | 1.71113 | 47.56506 | 27.97643 | -2.813626 | 74.43899 | 66.19674 | 33.80326 | 0.8118356 | 3.266667 | 1.716667 | 0.6 | 0.05 | 0 | 65 | 54747.56 | 3527.37 | 8.355052 | 2.658535 | 584.6891 | 454.6681 | 99.52369 | -0.057 | 0 | 0.9662764 | 34.002 | 22900 | 9 | 37.33333 | 54.66667 | 120 | 15 | 197 | 127 | 4.1 | 1.9 | 0.7 | 0.1 | 19 | 9.5 | 4 | 66.5 | 174 | 0 | 7 | 19 | 16 | 40 | 18 | 579.7324 | 461.7668 | 426.4154 | 430.334 | 0.7062546 | 8.454577 | -311.092 | 627.0932 | 192.4516 | 0.2778226 | 635.2241 | 22.5 | 18.70082 | 15.07781 | 33.77863 | 15.83687 | 6.56577 | 24.87844 | 193.9193 | 177 | 207 | 296.8334 | 290 | 304 | 298.6776 | 293 | 305 | 299.5518 | 285 | 309 | 3.421107 | 2.1 | 5.4 | 1.718712 | 1.5 | 2 | 0.5819236 | 0.5 | 0.8 | 0.02545602 | 0 | 0.1 | 890.09 | 852.5367 | 899.127 | 9.505568 | 3.636386 | 25.45985 | 66.71468 | 70.47855 | 35.05936 | 705 | 1.453504 | 0.8400237 | 0.6913279 | 0.7392072 | 205.7731 | 250.8659 | 181.0439 | 378.2313 | 2.8 | 2.8 | 3.5 | 3.6 | 4.3 | 4.4
2018-01-10 | 50.9 | 9.23 | 1.48 | 1.02 | 3.42 | 116 | 75.5492 | 0.1861111 | 44015.6 | 9.55 |  |  | 1878.64 | 275.7628 | 671.6418 | 807 | 107.4657 | 646.3669 | 6107.4 |  | 0 | 0 | [10 empty] | 0 | 5 | 30.44339 | 107.08 | 467.6 | 17.5325 | 114.28 | 53.3633 | 30 | 3 | 2.52167 |  |  | 2.580023 | 55 | 182 | 1209 | 10 | 31 | 0 | 19 | 2 | 2 | 2 |  |  | 13.1 | [6 empty] | 206.6918 |  | 164.5785 | 164.4925 | 0 | 0 | 0 |  |  | 7.976088 | [23 empty] | 1000 | 0 | 4.466667 | 4.466667 | 0 | 448.8 | 448.8 | 0 | 14 | 56.7492 | 26.1674 | 4.243649 |  | 17.73376 | 1.227022 | 23.20443 | 18.2881 | 81.7119 | 0.8246933 |  |  |  |  | 97 |  | 35312.98 | 2268.059 | 4.626228 | 0.8287295 | 425.2672 | 273.3883 | 99.44983 | 11.952 | 0 | 0.6512862 | 22.05 | 0 | 9 | [10 empty] | 21 | 15.5 | 4.4 |  | 174 | 0 |  |  |  | 0 | 0 | 147.8862 | 399.9784 | 393.8255 | 397.2332 | -1.694315 | #DIV/0! | -114.3066 | 627.0159 | -296.3871 | -0.5038082 | 634.9819 | 22.5 | 1.120093 | 2.363597 | 3.48369 | 18.58585 | 9.847005 | 26.53851 | 95.03781 | -20 | 224 | 335.4172 | -20 | 1020 | 263.4535 | 117 | 306 | 93.14444 | -81 | 311 | 1.284255 | 0.2 | 7.8 | 0.3070486 | 0 | 1.9 | 0.201169 | 0 | 0.6 | 0.002917824 | 0 | 0.1 | 197.9015 | 34.24693 | 878.593 | 24.54197 | 10.28471 | 101.3679 | 46.31524 | 76.34067 | 35.95422 | 550.46875 | 0.7330836 | 0.3018059 | 0.5370933 | 0.3647795 | 86.82887 | 51.32764 | 117.0857 | 91.07336 | 0 | 0 | 0 | 0 | 0 | 0
2018-01-11 | 0 | 0 | 0 | 0 | 0 | 0 | 0.0002 | 0 | [6 empty] | 0 | 733 | 0 | 526.4447 | 0 |  | 0 | 0 | [10 empty] | 0 | 0 |  | 0 | 455.5 |  | 0 | 50.19926 | 80 | 5 | 2.581457 |  |  | 3.799541 | 52 | 182 | 1209 | 10 | 31 | 0 | 24 | 2 | 2 | 2 |  |  | 0 | [6 empty] | 83.00598 |  | 64.68263 | 64.27949 | 0 | 0 | 0 |  |  | 7.720266 | [23 empty] | 800 | 0 | 0 | 0 | 712.62 | 474.01 | 1186.63 | 9 | 20 | 63.3702 | 24.3095 |  |  | 34.47801 |  | 34.47801 | 0 | 100 | [5 empty] | 0 |  |  |  |  | 1.231358 | #DIV/0! |  |  | -0.432 | 0 |  | 34.002 | 11520 | 10 | [10 empty] | 21 | 16 | 2.8 |  | 174 | 0 |  |  |  | 0 | 0 | 1.285968 |  |  |  | 0.1877522 |  | 5.2045 | 627.0159 | -901.2258 | -1.47155 | 634.9819 | 15 | 0.3825284 | 0.2547803 | 0.6373088 | 17.38408 | 8.368504 | 29.43066 | -20 | -20 | -20 | 1020 | 1020 | 1020 | 99.53984 | 73 | 141 | -63.61795 | -97 | -32 | 0.2 | 0.2 | 0.2 | 0 | 0 | 0 | 0 | 0 | 0 | 0 | 0 | 0 | 41.00284 | 30.14978 | 48.96847 | 9.881475 | 8.7674 | 10.79008 | 23.26315 | 28.98971 | 34.29415 | 105.625 | 0.002767986 | 0.01693056 | 0.025625 | 0.1502894 | -136.9135 | -42.9745 | -80.89469 | -58.64737 | 0 | 0 | 0 | 0 | 0 | 0
2018-01-12 | 0 | 0 | 0 | 0 | 0 | 0 | 0 | 0 | [6 empty] | 0 | 679 | 0 | 491.2268 | 0 |  | 0 | 0 | [10 empty] | 0 | 0 |  | 0 | 448.1 |  | 0 | 57.2319 | 175 | 7 | 2.741567 |  |  | 3.400799 | 49 | 182 | 1209 | 11 | 31 | 0 | 24 | 2 | 2 | 2 |  |  | 0 | [6 empty] | 43.37767 |  | 35.39057 | 35.14665 | 0 | 0 | 0 |  |  | 7.643615 | [23 empty] | 600 | 0 | 0 | 0 | 411.86 | 0 | 411.86 | 0 | 13 | 52.14 | 20.29756 |  |  | 29.42095 |  | 29.42095 | 0 | 100 | [5 empty] | 0 |  |  |  |  | 1.050748 |  | 50.48894 |  | 0 | 0 |  | 34.002 | 0 | 10 | [10 empty] | 21 | 13 | 2.8 |  | 174 | 0 |  |  |  | 0 | 0 | 1.345781 |  |  |  | -1.31781 | #DIV/0! | 4.980677 | 627.0159 | -1506.065 | -2.439292 | 634.9819 | 15 | 0.3858692 | 0.3054617 | 0.6913309 | 13.12247 | 4.853811 | 22.86819 | -20 | -20 | -20 | 1020 | 1020 | 1020 | 80.21861 | 50 | 99 | -66.47382 | -94 | -50 | 0.2 | 0.2 | 0.2 | 0 | 0 | 0 | 0 | 0 | 0 | 0 | 0 | 0 | 36.07554 | 32.04405 | 48.27753 | 9.605031 | 5.829565 | 16.47346 | 22.23009 | 23.12757 | 30.09211 | 111.25 | 5.138889e-06 | 0.03552542 | 0.02302688 | 0.1380862 | -186.8579 | -66.83888 | -99.96436 | -60.19562 | 0 | 0 | 0 | 0 | 0 | 0
2018-01-13 | 0 | 0 | 0 | 0 | 0 | 0 | 0 | 0 | [6 empty] | 0 | 688 | 0 | 522.6335 | 0 |  | 0 | 0 | [10 empty] | 0 | 0 |  | 0 | 403.6 |  | 0 | 57.23405 | 202 | 7 | 2.734019 |  |  | 3.407631 | 46 | 182 | 1209 | 12 | 31 | 0 | 24 | 2 | 2 | 2 |  |  | 0 | [6 empty] | 27.05332 |  | 23.57259 | 23.925 | 0 | 0 | 0 |  |  | 7.600722 | [23 empty] | 600 | 0 | 0 | 0 | 51.12 | 216.46 | 267.58 | 0 | 8 | 48.42 |  |  |  | 25.60836 |  | 25.60836 | 0 | 100 | [5 empty] | 0 |  |  |  |  | 0.9145844 |  |  |  | -0.292 | 0 |  | 45.954 | 11660 | 11 | [10 empty] | 21 | 9.5 | 1.2 |  | 173 | 0 |  |  |  | 0 | 0 | 1.462196 |  |  |  | -0.7099646 | 24.62418 | 4.791454 | 627.0159 | -2110.903 | -3.407034 | 634.9819 | 15 | 0.3897317 | 0.3067969 | 0.6965286 | 8.221737 | 1.806034 | 18.08251 | -20 | -20 | -20 | 1020 | 1020 | 1020 | 81.7928 | 52 | 99 | -65.00316 | -98 | -53 | 0.2 | 0.2 | 0.2 | 0 | 0 | 0 | 0 | 0 | 0 | 0 | 0 | 0 | 29.79434 | 18.24771 | 35.57724 | 11.71 | 6.829005 | 15.90107 | 22.5162 | 24.3856 | 21.14327 | 68.59375 | 0 | 0.09207153 | 0.0186 | 0.120604 | -200.478 | -82.07687 | -101.9462 | -61.81678 | 0 | 0 | 0 | 0 | 0 | 0
2018-01-14 | 0 | 0 | 0 | 0 | 0 | 0 | -0.0004 | 0 | [6 empty] | 0 | 799 | 0 | 552.8575 | 0 |  | 0 | [10 empty] | #DIV/0! | 0 | 0 |  | 0 | 540.1 |  | 0 | 55.95578 | 144 | 7 | 0.9367458 |  |  | 3.715693 | 43 | 182 | 1209 | 13 | 31 | 0 | 24 | 2 | 2 | 2 |  |  | 0 | [6 empty] | 37.58861 |  | 20.23405 | 20.08326 | 0 | 0 | 0 |  |  | 7.540188 | [23 empty] | 700 | 0 | 0 | 0 | 0 | 0 | 0 | 0 | 0 | 132.9996 |  | 148.2449 |  | 20.95077 |  | 169.1957 | 87.61743 | 12.38257 | [5 empty] | 0 |  |  |  |  | 6.042703 |  |  |  | 7.235 | 0 |  | 42.219 | 0 | 11 | [10 empty] | 22 | 8.5 | 1.7 |  | 173 | 0 |  |  |  | 0 | 0 | 1.48909 |  |  |  | 0.7621019 | 10.33193 | 4.733159 | 627.0159 | -2715.742 | -4.374776 | 634.9819 | 15 | 0.3846761 | 0.3067969 | 0.6914729 | 8.48821 | 1.183492 | 17.6675 | -20 | -20 | -20 | 1020 | 1020 | 1020 | 78.93194 | 42 | 102 | -68.4921 | -99 | -56 | 0.2 | 0.2 | 0.2 | 0 | 0 | 0 | 0 | 0 | 0 | 0 | 0 | 0 | 22.37862 | 17.10465 | 27.88993 | #VALUE! | 5.820197? | 7.834517? | 19.04255 | 24.65796 | 26.11052 | 69.609375 | 0 | 0.05058049 | 0.01559104 | 0.1029203 | -211.0928 | -92.74774 | -100.3113 | -69.21808 | 0 | 0 | 0 | 0 | 0 | 0
2018-01-15 | 0 | 0 | 0 | 0 | 0 | 0 | -0.0004 | 0 | [6 empty] | 0 | 773 | 0.001434781 | 535.8615 | 0 |  | 0 | 0 | [10 empty] | 0 | 0 |  | 0 | 437 |  | 0 | 55.89219 | 78 | 4 | 1.901925 |  |  | 10.42164 | 40 | 182 | 1209 | 14 | 31 | 0 | 24 | 2 | 2 | 2 |  |  | 93.9 | [6 empty] | 37.06533 |  | 26.51864 | 26.93736 | 0 | 0 | 0 |  |  | 7.548662 | [23 empty] | 1000 | 0 | 0 | 0 | 0 | 482.88 | 482.88 | 0 | 15 | 113.1196 |  | 67.72155 |  | 8.469079 |  | 76.19063 | 88.88436 | 11.11564 | 0.6451903 |  |  |  |  | 0 |  |  |  |  | 2.721094 |  |  |  | -3.5 | 0 |  | 42.219 | 0 | 11 | [10 empty] | 22 | 15.5 | 1.7 |  | 175 | 0 |  |  |  | 0 | 0 | 1.50216 |  |  |  | 0.6487533 | 22.36964 | -4.764499 | 627.0159 | -3320.581 | -5.342518 | 634.9819 | 15 | 0.3895142 | 0.2186956 | 0.6082098 | 10.04063 | 1.754145 | 21.28593 | -20 | -20 | -20 | 229.4194 | -20 | 1020 | 23.35887 | -20 | 307 | -70.65554 | -92 | -56 | 0.2 | 0.2 | 0.2 | 0 | 0 | 0 | 0.1158542 | 0 | 9.3 | 0 | 0 | 0 | 29.63611 | 15.38614 | 141.8629 | #VALUE! | 1.435446 | 216.3841 | 15.19749 | 24.65796 | 27.56307 | 106.40625 | 0.004524796 | 0.07902792 | 0.1201716 | 0.09274972 | -111.7607 | -70.5356 | -91.85467 | -67.26915 | 0 | 0 | 0 | 0 | 0 | 0
2018-01-16 | 0 | 0 | 0 | 0 | 0 | 0 | 0.0004 | 0 | [6 empty] | 0 | 575 | 27.29013 | 369.5589 | 0 |  | 0 | 0 | [10 empty] | 0 | 0 |  | 0 | 191.6 |  | 0 | 55.78923 | 96 | 4 | 1.829683 |  |  | 3.126586 | 34 | 204 | 1316 | 15 | 31 | 0 | 24 | 2 | 2 | 2 |  |  | 18.58 | [6 empty] | 141.4338 |  | 127.3161 | 128.3193 | 0 | 0 | 0 |  |  | 7.561689 | [23 empty] | 1000 | 0 | 0 | 0 | 0 | 411.67 | 411.67 | 0 | 13 | -6.6696 |  | -6.60025 |  |  |  | -6.60025 | 100 | 0 | 0.631873 |  |  |  |  | 0 |  |  |  |  | -0.2357232 |  |  |  | 4.482 | 0 |  | 37.737 | 0 | 11 | [10 empty] | 23 | 18.5 | 2.3 |  | 175 | 0 |  |  |  | 0 | 0 | 1.514871 |  |  |  | -2.230162 | 83.74878 | -10.13681 | 627.0159 | -3925.419 | -6.31026 | 634.9819 | 15 | 0.3886557 | 0.2279845 | 0.6166401 | 8.955323 | 2.415573 | 15.04769 | -20 | -20 | -20 | -20 | -20 | -20 | 259.9419 | -20 | 333 | -69.3574 | -92 | -60 | 0.2 | 0.2 | 0.2 | 0 | 0 | 0 | 2.062848 | 0 | 7.9 | 0 | 0 | 0 | 130.3017 | 18.64692 | 303.1293 | 54.70792 | 0.9339911 | 183.375 | 14.99716 | 21.25999 | 17.23951 | 61.5625 | 0.005288542 | 0.09717 | 1.230695 | 0.09356035 | -89.61535 | -59.96562 | 186.5624 | -70.6411 | 0 | 0 | 0 | 0 | 0 | 0
2018-01-17 | 0 | 0 | 0 | 0 | 0 | 143 | 140.5556 | 0.2583333 |  | 8.95 | 837.4685 | 857.824 | 1772.157 | 233.4824 | 483.871 | 870 | 307.3819 | 627.4845 | 9726.6 | 250 | 6.247608 | 12.28027 | [10 empty] | 0 | 0 | 27.60868 | 125.84 | 430.4 | 16.97 | 38.35 | 54.92417 | 137 | 6 | 1.094501 | 1.2 | 0.2 | 3.856682 | 80 | 85 | 1589 | 16 | 31 | 0 | 17.8 | 2 | 2 | 2 | 47 | 49 | 0 | 20 | 45 | 45 | 2.3 | 0.9 | 0.25 | 317.4979 |  | 239.1703 | 239.4493 | 0 | 11.3 | 11.3 | 9.4 | 2 | 7.513951 | [13 empty] | 31 | 30 | 45 | 45 | 30 | 30 | 30 | 30 | 30 | 30 | 1000 | 6.2 | 0 | 6.2 | 0 | 376.19 | 376.19 | 0 | 12 | -10.6344 | 22.12508 | 30.48707 |  |  |  | 30.48707 | 100 | 0 | 0.751022 | 2.1 | 13.2 | 5.1 | 0.7 | 0 | 17 | 42161.76 | 2718.447 | 7.973911 | 1.088824 | 406.2429 | 1495.276 | 98.34537 | 0 | 0 | 0.9829063 | 37.737 | 0 | 11 | 26 | 48 | 47 | 241 | 176 | 173 | 2.1 | 13.2 | 5.1 | 0.7 | 23 | 10.5 | 2.3 | 60.9 | 175 | 0 | 15 | 21 | 21 | 43 | 0 | 177.6092 | 395.3851 | 385.5573 | 382.2051 | -3.933258 | 51.89117 | -145.0428 | 625.0037 | -4387.258 | -7.019668 | 632.7515 | 10 | 10.90224 | 3.095856 | 13.9981 | 7.300482 | 4.594429 | 15.33302 | 83.67493 | -20 | 205 | 59.63963 | -20 | 324 | 294.193 | 271 | 304 | 25.97167 | -156 | 309 | 1.379144 | 0.2 | 7.3 | 3.274958 | 0 | 14.7 | 3.242041 | 2 | 5.7 | 0.247522 | 0 | 8.2 | 498.4254 | 179.1371 | 897.3127 | 24.62898 | 8.064752 | 54.59891 | 54.39984 | 62.61913 | 28.70438 | 4012.96875 | 0.5990573 | 0.4330127 | 1.434535 | 0.3584908 | -7.204664 | -10.97713 | 313.7908 | -11.7237 | 3 | 3 | 4.6 | 4.6 | 4.3 | 4.3
2018-01-18 | 50.05 | 8.85 | 1.46 | 0.99 | 3.56 | 631 | 571.08 | 1 | 47410.95 | 9.641667 | 832.002 | 893.6795 | 1972.268 | 309.0048 | 0 | 875 | 652.1558 | 585.9613 | 25786.8 | 250 | 13.9546 | 52.76309 | 877.7599 | 905.4535 | 897.4523 | 881.3243 | 906.4597 | 895.3774 | 878.693 | 906.9157 | 890.993 | 911.0774 | 0 | 0 | 29.68498 | 555.28 | 440.1 | 19.64442 | 12.75 | 55.37601 | 97 | 5 | 1.717769 | 2.2 | 0.1 | 16.218 | 72 | 182 | 1589 | 17 | 37 | 4 | 0 | 2 | 2 | 2 | 47.66667 | 49.66667 | 0 | 20 | 36 | 43 | 2.1 | 0.8 | 0.25 | 469.8824 |  | 315.0064 | 317.0197 | 0 | 11.11 | 10.98 | 9.05 | 1.18 | 7.73132 | 74 | 182 | 18 | 5.2 | 5.8 | 10.2 | 9.8 | 10 | 8.2 | 6.4 | 6.8 | 5.8 | 6 | 54 | 54 | 81 | 81 | 54 | 54 | 54 | 54 | 54 | 54 | 1000 | 24 | 0 | 24 | 509.38 | 89.34 | 598.72 | 4 | 12 | 67.36 | 29.97137 | 171.4581 | 38.15407 | 20.85677 | -5.747863 | 224.721 | 93.27659 | 6.723405 | 0.9489152 | 3.9 | 7.05 | 4.783333 | 0.55 | 0 | 30 | 53199.06 | 3529.3 | 8.572974 | 8.025751 | 419.1571 | 432.6495 | 99.55995 | 6.758 | 0 | 0.9050396 | 42.219 | 11240 | 11 | 30 | 52.33333 | 120 | 15 | 190 | 121 | 4.6 | 12.1 | 5.5 | 0.8 | 24 | 11.5 | 1.7 | 61.44333 | 175 | 0 | 11 | 20 | 15 | 35 | 8 | 567.0966 | 466.8832 | 427.8294 | 431.6166 | -1.260803 | 22.08193 | -308.6463 | 625.5785 | -4361.097 | -6.98741 | 632.5836 | 10 | 27.55671 | 12.42896 | 39.98567 | 9.306429 | 4.646297 | 19.18491 | 193.1267 | 185 | 198 | 289.3223 | -16 | 324 | 264.3128 | -20 | 320 | 299.1483 | 287 | 310 | 3.917957 | 2.8 | 5.4 | 6.102512 | 0 | 12.1 | 4.354163 | 0 | 13.5 | 0.5121424 | 0.2 | 0.9 | 895.3952 | 883.2825 | 905.3371 | 10.49228 | 7.528015 | 13.64264 | 61.36012 | 63.48809 | 32.45251 | 591.640625 | 1.354537 | 1.169007 | 1.467844 | 0.9991208 | 82.43204 | 9.920255 | 493.4634 | 154.5714 | 2.8 | 2.9 | 4.5 | 4.6 | 3.9 | 4.3
2018-01-19 | 50.9 | 8.95 | 1.45 | 0.92 | 3.8 | 629 | 555.6848 | 1 | 47380.04 | 9.541667 | 849.3513 | 903.6812 | 1936.058 | 307.0236 | 166.6667 | 888 | 666.972 | 598.538 | 23072.4 | 250 | 10.32757 | 36.63341 | 895.761 | 912.5644 | 907.8042 | 892.0897 | 914.3487 | 903.6002 | 888.5843 | 914.6967 | 905.2765 | 918.6204 | 0 | 0 | 29.54102 | 553.52 | 461.7 | 19.65059 | 12.34 | 54.84838 | 83 | 4 | 2.230699 | 1.5 | 0.1 | 3.148635 | 69 | 179 | 1589 | 18 | 41 | 4.25 | 0 | 2 | 2 | 2 | 49 | 50.33333 | 0 | 20 | 37 | 39 | 2.1 | 0.5 | 0.25 | 448.8534 |  | 312.4067 | 315.0907 | 0 | 10.94 | 10.33 | 8.58 | 3.33 | 7.802664 | 70 | 137 | 15 | 5.8 | 6 | 10.3 | 9.8 | 9.2 | 8.4 | 7 | 7.2 | 5.8 | 5.6 | 62 | 62 | 93 | 93 | 62 | 62 | 62 | 62 | 62 | 62 | 1000 | 3.533333 | 20.46667 | 24 | 483.03 | 0 | 483.03 | 4 | 8 | 86.6548 | 30.59311 | 171.8023 | 41.01553 | 25.85403 | -3.065173 | 235.6067 | 90.32759 | 9.672414 | 1.053637 | 3.2 | 3.466667 | 3.483333 | 0.2666667 | 0 | 40 | 53177.36 | 3483.229 | 8.624097 | 8.414525 | 419.9652 | 466.9664 | 99.52825 | 16.434 | 0 | 0.8834417 | 25.785 | 0 | 11 | 35.66667 | 53.66667 | 114 | 16 | 192 | 222 | 4 | 4.2 | 4.1 | 0.4 | 27 | 12.5 | 3.9 | 61.7 | 175 | 0 | 12 | 19 | 15 | 31 | 19 | 571.2324 | 468.6013 | 424.7633 | 429.0287 | -1.310205 | 23.4528 | -289.1763 | 625.8778 | -4336.935 | -6.955152 | 632.2701 | 10 | 27.67437 | 12.76489 | 40.43925 | 13.42663 | 6.552788 | 19.27568 | 194.5224 | 99 | 291 | 293.9809 | 248 | 316 | 289.1887 | -20 | 335 | 299.0063 | 288 | 310 | 3.120627 | 2.4 | 4.3 | 3.366955 | 2.7 | 5 | 3.483153 | 0 | 9.900001 | 0.241772 | 0.1 | 3.8 | 906.2201 | 886.9253 | 912.0154 | 8.347127 | 6.667236 | 11.61481 | 61.14786 | 63.38433 | 33.36036 | 602.109375 | 1.349694 | 1.212662 | 1.642178 | 0.9408673 | 74.11411 | -0.6723265 | 650.9406 | 205.2687 | 2.8 | 2.9 | 4.5 | 4.6 | 4.2 | 4.3
2018-01-20 | 50.71 | 9.28 | 1.36 | 0.88 | 3.3 | 607 | 539.2964 | 0.9916667 | 47337.46 | 9.55 | 864.4367 | 902.9931 | 1904.043 | 304.1998 | 0 | 840 | 670.6466 | 584.9608 | 17568.2 | 250 | 9.767314 | 36.15778 | 898.5138 | 910.5676 | 906.7907 | 892.1639 | 912.7094 | 901.0311 | 888.2259 | 913.9422 | 904.4562 | 917.2509 | 9.299 | 5 | 29.45979 | 548.459 | 574.2 | 19.6443 | 12.88 | 54.25284 | 66 | 4 | 2.161942 | 1.4 | 0.1 | 4.00916 | 64 | 178 | 1589 | 19 | 44 | 5.333333 | 0 | 2 | 2 | 2 | 49 | 50.66667 | 0 | 20 | 36 | 38 | 2 | 0.9 | 0.25 | 434.1528 |  | 308.7037 | 312.9324 | 0 | 10.98 | 10.53 | 8.4 | 2.92 | 7.931482 | 90 | 165 | 25 | 5.4 | 5.6 | 10 | 9.4 | 10 | 8.4 | 7 | 7 | 5.6 | 6.6 | 58 | 58 | 87 | 87 | 58 | 58 | 58 | 58 | 58 | 58 | 1000 | 0 | 23.8 | 23.8 | 218.85 | 138.23 | 357.08 | 0 | 11 | 72.2164 | 31.00585 | 171.6198 | 41.71085 | 27.14636 | -2.794313 | 237.6827 | 89.75439 | 10.24561 | 1.047988 | 2.95 | 2.883333 | 3.1 | 0.2 | 0 | 50 | 52774.51 | 3460.231 | 8.717772 | 8.488668 | 420.4654 | 485.0682 | 99.516 | 12.699 | 0 | 0.8884619 | 13.086 | 0 | 11 | 35.33333 | 53.33333 | 122 | 16 | 196 | 140 | 3.4 | 3.3 | 3.6 | 0.2 | 30 | 10 | 5.6 | 60.83333 | 175 | 0 | 10 | 18 | 16 | 35 | 17 | 571.0965 | 468.6712 | 426.1005 | 429.2242 | -1.117166 | 8.728454 | -295.8897 | 624.7781 | -4334.774 | -6.931228 | 631.4087 | 10 | 25.18269 | 13.35269 | 38.53538 | 16.14732 | 7.927532 | 24.0484 | 195.0371 | 189 | 201 | 295.1849 | 280 | 307 | 294.7442 | 267 | 319 | 299.0896 | 289 | 316 | 2.76925 | 1.8 | 3.8 | 2.745721 | 1.8 | 3.4 | 2.947037 | 2.2 | 3.9 | 0.1621979 | 0 | 0.3 | 904.3119 | 865.0571 | 912.7435 | 7.834669 | 5.811469 | 16.24578 | 60.24183 | 61.87989 | 34.20338 | 634.140625 | 1.332441 | 1.202635 | 1.604234 | 0.8150812 | 22.91314 | -11.20657 | 653.8076 | 199.5779 | 2.8 | 2.9 | 4.5 | 4.6 | 4.2 | 4.3
2018-01-21 | 51.29 | 9.47 | 1.38 | 0.81 | 3.26 | 601 | 566.2028 | 1 | 47831.29 | 9.433333 | 878.065 | 905.2116 | 1914.22 | 301.5624 | 0 | 846 | 664.3399 | 585.1026 | 15381.6 | 250 | 10.38467 | 35.30007 | 902.4174 | 914.2865 | 908.0673 | 890.9598 | 915.9247 | 904.0957 | 888.8592 | 917.0819 | 906.4897 | 920.0026 | 9.299 | 8 | 29.04036 | 546.179 | 643.7 | 19.65073 | 12.92 | 54.68455 | 46 | 3 | 2.178931 | 1.4 | 0.1 | 4.251387 | 58 | 176 | 1589 | 20 | 47 | 6.5 | 0 | 2 | 2 | 2 | 49.66667 | 50.33333 | 0 | 21 | 36 | 39 | 2.2 | 0.4 | 0.25 | 423.9147 |  | 306.0126 | 310.1309 | 0 | 10.88 | 10.6 | 8.88 | 1.98 | 8.065179 | 71 | 152 | 20 | 5.2 | 4.8 | 10.4 | 9.6 | 9 | 8.4 | 6.8 | 7 | 5.6 | 5.8 | 58 | 58 | 87 | 87 | 58 | 58 | 58 | 58 | 58 | 58 | 1000 | 0 | 24 | 24 | 0 | 0 | 0 | 0 | 0 | 72.2028 | 30.89255 | 171.1222 | 40.59887 | 25.61022 | -3.361543 | 233.9697 | 90.49079 | 9.50921 | 0.8860675 | 2.766667 | 2.316667 | 2.55 | 0.1166667 | 0 | 30 | 53457.14 | 3512.277 | 8.583733 | 8.356062 | 420.4687 | 425.5032 | 99.56784 | 10.068 | 0 | 0.9421012 | 3.018 | 0 | 11 | 36 | 55 | 120 | 16 | 195 | 152 | 3.8 | 3 | 3.2 | 0.2 | 32 | 10.5 | 7 | 60.7 | 174 | 0 | 10 | 18 | 15 | 35 | 18 | 569.3648 | 468.3935 | 426.0906 | 430.9381 | -0.7484318 | 14.77061 | -290.4762 | 623.0067 | -4338.613 | -6.89897 | 629.8361 | 10 | 25.70591 | 12.72861 | 38.43453 | 17.39072 | 10.08044 | 24.45045 | 194.7478 | 185 | 204 | 295.8427 | 272 | 315 | 295.4275 | 280 | 318 | 298.1138 | 198 | 329 | 2.806324 | 2 | 3.9 | 2.2458 | 1.7 | 3 | 2.475605 | 1.9 | 3.2 | 0.1070903 | 0 | 0.2 | 906.8942 | 895.3718 | 914.0317 | 8.628707 | 6.388446 | 12.10546875 | 59.82604 | 60.4792 | 36.04502 | 588.515625 | 1.346295 | 1.177592 | 1.561656 | 0.7331825 | 23.0045 | -4.625428 | 639.0425 | 231.3602 | 2.6 | 2.8 | 4.6 | 4.6 | 4.2 | 4.3
2018-01-22 | 50.21 | 9.27 | 1.37 | 0.82 | 3.26 | 601 | 585.6868 | 1 | 48002.02 | 9.475 | 874.7815 | 902.2248 | 1875.447 | 304.7793 | 375 | 892 | 649.3222 | 574.5786 | 11008.4 | 250 | 9.238849 | 33.05243 | 898.9603 | 911.3394 | 902.952 | 892.1412 | 911.7354 | 900.0521 | 887.4274 | 913.191 | 904.6385 | 915.7193 | 9.299 | 5 | 28.89714 | 543.179 | 675.2 | 19.52 | 12.52 | 54.98509 | 110 | 7 | 2.156755 | 1.6 | 0.1 | 3.613523 | 53 | 175 | 1589 | 21 | 50 | 5 | 0 | 2 | 2 | 2 | 50 | 50.33333 | 0 | 23 | 40 | 42 | 2 | 0.4 | 0.25 | 460.6363 |  | 309.966 | 312.4867 | 0 | 11.23 | 10.88 | 8.3 | 1.99 | 8.09684 | 68 | 148 | 24 | 5.6 | 5.8 | 10 | 10.4 | 9 | 8 | 7.2 | 6 | 5.8 | 5.4 | 56 | 56 | 84 | 84 | 56 | 56 | 56 | 56 | 56 | 56 | 1000 | 0 | 24 | 24 | 197.52 | 197.93 | 395.45 | 0 | 12 | 102.2368 | 31.15339 | 169.4451 | 40.36203 | 25.57703 | -2.983635 | 232.4006 | 90.27825 | 9.721748 | 0.7399586 | 3.016667 | 1.916667 | 2.5 | 0.06666667 | 0 | 40 | 53287.89 | 3505.676 | 8.589288 | 8.300021 | 420.0145 | 424.9447 | 99.56873 | 6.689 | 0 | 0.9745205 | 19.809 | 23480 | 13 | 33 | 54 | 118 | 15 | 192 | 147 | 4 | 2.2 | 2.9 | 0.1 | 33 | 11.5 | 5.8 | 61.03333 | 174 | 0 | 9 | 19 | 16 | 30 | 15 | 561.5305 | 467.0666 | 424.978 | 430.1708 | -0.4399649 | 14.79688 | -297.4585 | 621.481 | -4342.452 | -6.866711 | 628.4816 | 10 | 21.92019 | 12.73226 | 34.65245 | 15.79654 | 9.367127 | 24.41154 | 194.3722 | 185 | 203 | 296.4437 | 285 | 301 | 295.1557 | 279 | 301 | 299.2885 | 287 | 314 | 3.140236 | 2.1 | 4.2 | 1.895757 | 1.5 | 2.2 | 2.53353 | 2 | 2.9 | 0.07217361 | 0 | 0.2 | 904.0599 | 891.3777 | 912.999 | 7.809845 | 4.816077 | 11.82697 | 60.91267 | 63.38433 | 34.50167 | 659.21875 | 1.379484 | 1.150941 | 1.504267 | 0.7178542 | 47.2511 | 15.92455 | 665.435 | 261.15 | 2.6 | 2.8 | 4.5 | 4.6 | 4.2 | 4.3
2018-01-23 | 50.12 | 9.11 | 1.4 | 0.85 | 3.28 | 617 | 579.5956 | 1 | 47961.3 | 9.416667 | 892.848 | 897.8383 | 1879.557 | 308.6676 | 833.3333 | 845 | 653.4835 | 592.3791 | 18397.6 | 250 | 9.864812 | 33.40981 | 895.1428 | 908.8356 | 896.5744 | 886.5139 | 907.9966 | 896.2615 | 881.6946 | 909.6869 | 901.5859 | 910.7528 | 12.827 | 8 | 29.91073 | 563.787 | 453.5 | 19.04282 | 12.43 | 54.08907 | 73 | 4 | 2.362608 | 1.4 | 0.1 | 2.602072 | 47 | 172 | 1589 | 22 | 53 | 5.833333 | 0 | 2 | 2 | 2 | 50.33333 | 50.33333 | 0 | 21 | 39 | 40 | 2.1 | 0.3 | 0.25 | 472.3923 |  | 314.3133 | 316.2786 | 0 | 10.99 | 10.84 | 8.68 | 3.61 | 7.849662 | 59 | 109 | 48 | 7.4 | 8.4 | 8.2 | 11.3 | 6.4 | 6.3 | 5.7 | 6.8 | 6.3 | 7 | 60 | 59 | 90 | 90 | 60 | 60 | 60 | 60 | 60 | 60 | 1000 | 0 | 24 | 24 | 88.91 | 345.14 | 434.05 | 0 | 13 | 83.5456 | 31.71723 | 170.7875 | 40.57434 | 25.27245 | -3.356015 | 233.2783 | 90.60502 | 9.394975 | 0.6330658 | 3.183333 | 1.866667 | 2.6 | 0.06666667 | 0 | 37 | 55042.35 | 3645.004 | 8.662364 | 8.331368 | 420.7767 | 413.2227 | 99.58469 | 13.421 | 0 | 0.939377 | 17.568 | 11180 | 14 | 35.33333 | 56 | 126 | 16 | 202 | 180 | 3.9 | 2 | 3.1 | 0.1 | 36 | 10 | 5 | 61.76667 | 174 | 0 | 9 | 20 | 15 | 33 | 20 | 579.6793 | 468.5031 | 426.1034 | 430.5805 | 0.2711613 | 13.40189 | -302.3698 | 621.1905 | -4330.29 | -6.834453 | 628.5688 | 10 | 21.81495 | 12.85362 | 34.66856 | 10.69458 | 5.21695 | 17.73235 | 194.3744 | 190 | 201 | 296.6296 | 291 | 302 | 295.737 | 290 | 301 | 299.2291 | 287 | 311 | 3.141488 | 2.2 | 4.6 | 1.814039 | 1.5 | 2.2 | 2.405735 | 1.5 | 3.3 | 0.0578287 | 0 | 0.2 | 898.8921 | 889.0336 | 912.999 | 8.199191 | 6.10534 | 11.83096 | 61.86981 | 64.48672 | 34.6962 | 558.59375 | 1.37747 | 1.148559 | 1.365596 | 0.7107597 | 36.66334 | 84.69896 | 656.9075 | 277.6156 | 2.7 | 3 | 4.5 | 4.6 | 4.3 | 4.3
2018-01-24 | 50.52 | 8.96 | 1.43 | 0.89 | 3.18 | 618 | 600.6884 | 0.9951389 | 49821.84 | 9.525 | 884.0447 | 901.6427 | 1857.098 | 308.3891 | 1130.495 | 850 | 641.7741 | 574.7144 | 17417.4 | 250 | 8.20508 | 24.74493 | 895.1134 | 911.4801 | 901.2981 | 894.4654 | 910.4623 | 899.214 | 889.0597 | 912.0491 | 901.1195 | 910.4513 | 10.995 | 5 | 29.90236 | 559.835 | 411.3 | 19.04563 | 12.14 | 53.23193 | 69 | 4 | 2.184271 | 1.6 | 0.1 | 5.865609 | 78 | 112 | 1589 | 23 | 56 | 5.833333 | 0 | 2 | 2 | 2 | 50.66667 | 51 | 0 | 21 | 39 | 40 | 2.2 | 0.3 | 0.25 | 474.5436 |  | 313.8763 | 315.9601 | 0 | 11.32 | 10.9 | 7.8 | 1.39 | 7.717595 | 80 | 120 | 45 | 5.2 | 5.6 | 10 | 9.4 | 10 | 8.4 | 6.8 | 7 | 5.4 | 5.8 | 58 | 59 | 87 | 87 | 58 | 58 | 58 | 58 | 58 | 58 | 700 | 0 | 23.88333 | 23.88333 | 0 | 718.27 | 718.27 | 4 | 15 | 77.4184 | 32.05671 | 169.6023 | 39.54673 | 23.84592 | -3.4221 | 229.5729 | 91.10356 | 8.896443 | 0.7483198 | 3.533333 | 1.75 | 1.4 | 0.01666667 | 0 | 40 | 56174.01 | 3735.494 | 8.444244 | 8.199032 | 420.5196 | 381.7103 | 99.60499 | 7.251 | 0 | 0.9719877 | 22.797 | 12480 | 15 | 35.66667 | 54.66667 | 130 | 17 | 202 | 146 | 4.8 | 1.9 | 1.6 | 0.1 | 38 | 10.25 | 4.3 | 62.63333 | 174 | 0 | 10 | 20 | 16 | 33 | 18 | 577.479 | 467.4512 | 425.0266 | 429.9426 | 0.3714018 | 9.05005 | -311.8264 | 621.1801 | -4317.129 | -6.807056 | 628.7809 | 10 | 19.96384 | 12.29674 | 32.26058 | 9.285678 | 5.165082 | 19.70367 | 194.3926 | 189 | 900 | 296.99 | 292 | 800 | 297.5989 | 291 | 800 | 299.6594 | 244 | 800 | 3.586386 | 2.4 | 90.7 | 1.767415 | 1.4 | 80.7 | 1.396262 | 0.9 | 80.7 | 0.08437471 | 0 | 80.7 | 902.6311 | 857.3526 | 924.9572 | 7.416174 | 5.274915 | 17.71863 | 62.43431 | 64.11061 | 33.78835 | 526.71875 | 1.419771 | 1.125819 | 1.100332 | 0.7062705 | 70.60582 | 115.0096 | 538.601 | 289.644 | 2.8 | 2.9 | 4.5 | 4.6 | 4.2 | 4.3
2018-01-25 | 51.01 | 9.16 | 1.41 | 0.89 | 3.04 | 622 | 575.5088 | 1 | 49656.95 | 9.570833 | 878.2231 | 906.2373 | 1847.222 | 308.6798 | 1875 | 842 | 634.4193 | 565.6408 | 14703 | 250 | 8.331963 | 30.44463 | 896.372 | 911.5607 | 912.1659 | 901.6338 | 912.9605 | 903.9421 | 896.3597 | 914.904 | 901.0479 | 911.5368 | 10.995 | 8 | 30.09652 | 566.355 | 596 | 19.03441 | 12.19 | 53.01678 | 115 | 6 | 2.107392 | 1.1 | 0.1 | 2.507045 | 68 | 169 | 1589 | 25 | 59 | 5.166667 | 0 | 2 | 2 | 2 | 51 | 51 | 0 | 21 | 42 | 44 | 2.2 | 0.4 | 0.25 | 454.7266 |  | 313.9871 | 315.8942 | 0 | 10.8 | 10.75 | 8.63 | 1.38 | 7.71525 | 70 | 136 | 38 | 5 | 4.8 | 10.2 | 9.6 | 9 | 8.4 | 6.8 | 7 | 5.2 | 5.4 | 56 | 56 | 84 | 84 | 56 | 56 | 56 | 56 | 56 | 56 | 500 | 0 | 24 | 24 | 0 | 856.56 | 856.56 | 4 | 19 | 68.9488 | 31.0735 | 169.0628 | 39.7727 | 24.21684 | -3.176106 | 229.8763 | 90.84693 | 9.153069 | 0.8100531 | 3.4 | 1.65 | 0.95 | 0.03333333 | 0 | 32 | 56438.04 | 3761.521 | 8.461947 | 8.209867 | 422.155 | 398.536 | 99.58856 | 11.842 | 0 | 0.9252553 | 25.785 | 11330 | 16 | 33.33333 | 54.33333 | 110 | 17 | 205 | 134 | 4.4 | 1.9 | 1.2 | 0.1 | 40 | 12 | 3.9 | 63.33333 | 174 | 0 | 11 | 18 | 16 | 33 | 16 | 579.9293 | 468.2373 | 426.0232 | 431.2803 | -0.2271559 | 9.129954 | -311.593 | 621.2271 | -4299.968 | -6.774798 | 629.0228 | 10 | 24.75572 | 12.78531 | 37.54103 | 10.00402 | 5.683846 | 15.2163 | 193.8838 | 187 | 198 | 296.8879 | 273 | 313 | 298.0421 | 290 | 304 | 299.218 | 287 | 310 | 3.457663 | 2.7 | 7 | 1.620128 | 1.4 | 2.1 | 0.9552095 | 0.7 | 1.5 | 0.02258333 | 0 | 0.1 | 906.6888 | 895.1276 | 921.478 | 6.367173 | 4.713873 | 7.8823 | 63.30989 | 64.64236 | 34.70918 | 626.953125 | 1.431485 | 1.088364 | 0.9287408 | 0.7007008 | 114.6482 | 138.1276 | 414.7135 | 297.9153 | 2.8 | 2.8 | 4.5 | 4.6 | 4.3 | 4.3
2018-01-26 | 50.02 | 9.15 | 1.38 | 0.88 | 3.78 | 619 | 567.8568 | 1 | 49841.59 | 9.366667 | 881.5579 | 904.7332 | 1815.083 | 309.0075 | 2041.667 | 836 | 632.6577 | 567.5857 | 11083.8 | 250 | 7.154766 | 21.43847 | 894.5759 | 912.1925 | 909.0699 | 901.0061 | 912.1909 | 901.7759 | 894.4031 | 912.6515 | 901.7594 | 911.2997 | 10.995 | 8 | 29.92619 | 563.715 | 619.3 | 19.03719 | 12.96 | 51.70097 | 172 | 13 | 2.015187 | 1.6 | 0.1 | 3.466945 | 62 | 168 | 1590 | 26 | 62 | 4.833333 | 0 | 2 | 2 | 2 | 51 | 51 | 0 | 23 | 41 | 42 | 2.2 | 0.5 | 0.25 | 456.6221 |  | 314.6251 | 316.1252 | 0 | 10.71 | 10.63 | 7.92 | 1.08 | 7.736927 | 67 | 139 | 37 | 5.8 | 6 | 10.4 | 9.8 | 9.2 | 8.4 | 7 | 7.2 | 5.8 | 5.6 | 59 | 59 | 90 | 90 | 60 | 60 | 60 | 60 | 60 | 60 | 500 | 0 | 24 | 24 | 0 | 322.44 | 322.44 | 0 | 10 | 65.4168 | 30.66741 | 169.5384 | 40.34716 | 24.98891 | -3.205479 | 231.669 | 90.59717 | 9.402827 | 0.8568017 | 3.133333 | 1.583333 | 0.7833333 | 0 | 0 | 61 | 55965.54 | 3725.35 | 8.593614 | 8.273892 | 420.8517 | 411.5399 | 99.58258 | 12.984 | 0 | 0.9173777 | 24.291 | 11490 | 17 | 35.33333 | 55.66667 | 129 | 18 | 204 | 154 | 3.9 | 1.7 | 0.9 | 0 | 43 | 9.5 | 4.1 | 63.26667 | 174 | 0 | 12 | 20 | 17 | 33 | 14 | 578.6502 | 467.5503 | 426.002 | 430.9281 | 0.000945902 | 9.102268 | -314.0172 | 621.1062 | -4285.806 | -6.74254 | 629.0756 | 10 | 25.78521 | 12.44897 | 38.23418 | 12.53375 | 8.58898 | 20.19651 | 194.383 | 189 | 199 | 297.0755 | 291 | 308 | 298.429 | 290 | 309 | 299.2915 | 286 | 311 | 3.127569 | 2.2 | 5.2 | 1.604866 | 1.5 | 1.8 | 0.8027952 | 0.6 | 1.1 | 0.007581019 | 0 | 0.1 | 904.9194 | 894.8727 | 922.4821 | 6.47824 | 4.613544 | 8.281006 | 63.24483 | 65.25192 | 33.13988 | 559.765625 | 1.43182 | 0.966099 | 0.8323717 | 0.7013701 | 126.2608 | 155.9021 | 333.5177 | 302.3548 | 2.8 | 2.8 | 4.5 | 4.6 | 4.2 | 4.3
2018-01-27 | 49.37 | 8.86 | 1.35 | 0.88 | 3.54 | 622 | 574.854 | 1 | 49808.06 | 9.375 | 887.7955 | 900.8866 | 1784.46 | 311.9936 | 2416.667 | 824 | 629.8405 | 566.7104 | 11310 | 250 | 7.132309 | 22.35737 | 889.1391 | 910.4275 | 903.642 | 898.7211 | 908.0893 | 897.0125 | 892.0941 | 907.9675 | 896.6683 | 906.5958 | 8.979 | 8 | 29.95776 | 564.339 | 638.6 | 19.04559 | 12.6 | 52.30238 | 70 | 4 | 2.25107 | 1.5 | 1 | 3.756685 | 58 | 167 | 1590 | 27 | 65 | 5.833333 | 0 | 2 | 2 | 2 | 51.66667 | 50.66667 | 0 | 22 | 41 | 42 | 2.2 | 2 | 0.75 | 454.9719 |  | 317.6213 | 319.1357 | 0 | 10.96 | 10.48 | 8.77 | 3.25 | 7.853204 | 85 | 140 | 30 | 7.4 | 8.4 | 8.4 | 11.2 | 6.2 | 6.2 | 5.8 | 6.8 | 6.2 | 7.2 | 59 | 59 | 87 | 87 | 58 | 58 | 58 | 58 | 58 | 58 | 800 | 0 | 24 | 24 | 0 | 343.88 | 343.88 | 0 | 10 | 68.974 | 31.76662 | 169.0363 | 40.31723 | 24.75777 | -3.052348 | 231.0589 | 90.60611 | 9.393891 | 0.8802125 | 2.916667 | 1.716667 | 0.7666667 | 0 | 0 | 50 | 56582.22 | 3761.872 | 8.618893 | 8.252104 | 421.42 | 397.5487 | 99.59814 | 5.05 | 0 | 0.9242026 | 31.761 | 12520 | 18 | 35.33333 | 55.33333 | 130 | 17 | 210 | 170 | 3.3 | 1.9 | 0.8 | 0 | 44 | 8.5 | 3.1 | 63.56667 | 174 | 0 | 11 | 19 | 15 | 32 | 18 | 579.7778 | 467.4917 | 425.409 | 429.8006 | -0.2392446 | 9.432239 | -311.1175 | 621.1522 | -4268.645 | -6.710282 | 629.1736 | 10 | 21.71699 | 12.39214 | 34.10913 | 14.83907 | 9.963724 | 24.77468 | 194.6788 | 191 | 203 | 296.9051 | 292 | 306 | 298.3627 | 294 | 304 | 299.4006 | 243 | 317 | 2.949369 | 2.5 | 3.6 | 1.745211 | 1.6 | 2 | 0.7727824 | 0.6 | 0.9 | 0.004993056 | 0 | 0.1 | 900.799 | 890.0655 | 911.0978 | 6.546076 | 5.190094 | 7.828491 | 63.76384 | 65.08331 | 34.09962 | 557.421875 | 1.414285 | 0.9470897 | 0.7882598 | 0.6969451 | 112.7461 | 168.9855 | 292.1648 | 304.7165 | 2.8 | 2.8 | 4.5 | 4.6 | 4.2 | 4.3
2018-01-28 | 50.23 | 9.08 | 1.37 | 0.93 | 3.48 | 622 | 583.3664 | 1 | 49858.93 | 9.5 | 880.8453 | 904.9264 | 1781.995 | 312.7314 | 2791.667 | 861 | 620.4923 | 561.0402 | 11008.4 | 250 | 6.965751 | 22.52525 | 893.4681 | 909.4796 | 910.4092 | 903.0758 | 911.592 | 901.2711 | 897.067 | 913.0485 | 899.3397 | 910.7732 | 8.143 | 8 | 29.96411 | 563.503 | 636.7 | 18.77264 | 12.68 | 51.09543 | 56 | 3 | 1.987586 | 1.8 | 0.1 | 4.006054 | 52 | 164 | 1590 | 28 | 68 | 6.666667 | 0 | 2 | 2 | 2 | 51.33333 | 51 | 0 | 23 | 42 | 43 | 2.3 | 3.1 | 2.25 | 449.0438 |  | 318.7226 | 319.4134 | 0 | 10.81 | 10.7 | 7.05 | 1.2 | 7.897264 | 72 | 152 | 36 | 5.4 | 4.8 | 10.6 | 9.4 | 9.2 | 8.4 | 6.8 | 7 | 5.6 | 5.8 | 58 | 58 | 87 | 87 | 58 | 58 | 58 | 58 | 58 | 58 | 900 | 0 | 24 | 24 | 0 | 0 | 0 | 0 | 0 | 93.3664 | 31.3828 | 168.0329 | 39.08059 | 22.88243 | -3.233324 | 226.7626 | 91.33494 | 8.665056 | 0.8728633 | 2.866667 | 1.733333 | 0.6833333 | 0 | 0 | 30 | 57939.53 | 3875.938 | 8.407632 | 8.098663 | 420.9481 | 360.0419 | 99.62557 | 10.458 | 0 | 0.9378881 | 21.303 | 0 | 18 | 34.66667 | 55 | 120 | 18 | 208 | 154 | 3.2 | 1.8 | 0.7 | 0 | 46 | 10 | 4.5 | 64.1 | 174 | 0 | 11 | 19 | 16 | 32 | 14 | 579.2833 | 466.8044 | 425.2836 | 429.91 | -0.08649437 | 1.173943 | -321.6611 | 621.1938 | -4251.484 | -6.678024 | 629.2211 | 10 | 23.21265 | 11.73593 | 34.94858 | 12.40669 | 8.926175 | 17.87501 | 194.727 | 190 | 198 | 296.5562 | 288 | 302 | 298.5267 | 289 | 303 | 299.5603 | 248 | 317 | 2.900007 | 2.4 | 3.6 | 1.730208 | 1.6 | 1.9 | 0.6922917 | 0.4 | 0.9 | 0.001003472 | 0 | 0.1 | 905.1943 | 893.4297 | 917.7594 | 6.187481 | 4.643304 | 8.224042 | 63.97596 | 65.26488 | 33.41225 | 523.4375 | 1.423047 | 0.913086 | 0.7446393 | 0.6902512 | 117.8753 | 189.7013 | 259.2666 | 308.8448 | 2.8 | 2.8 | 4.5 | 4.6 | 4.3 | 4.3
2018-01-29 | 50.19 | 9.01 | 1.39 | 0.95 | 3.22 | 628 | 573.8676 | 1 | 49951.46 | 9.441667 | 892.5684 | 901.6332 | 1769.549 | 313.464 | 2708.333 | 886 | 616.4206 | 605.1253 | 11234.6 | 250 | 6.850513 | 20.7023 | 890.407 | 908.6459 | 904.7912 | 900.2437 | 908.7181 | 897.107 | 893.9754 | 909.1772 | 897.1694 | 907.917 | 9.476 | 8 | 30.27726 | 570.116 | 666 | 14.4242 | 12.57 | 50.1908 | 97 | 5 | 2.308362 | 1.8 | 0.2 | 2.325064 | 47 | 162 | 1590 | 29 | 71 | 6.166667 | 0 | 2 | 2 | 2 | 51.66667 | 50.66667 | 100.96 | 22 | 43 | 53 | 2.1 | 10.9 | 5 | 460.5744 |  | 319.3917 | 319.958 | 0 | 10.82 | 9.3 | 7.52 | 1.64 | 7.81031 | 71 | 137 | 36 | 5.8 | 6 | 10.4 | 9.8 | 9.2 | 8.4 | 7 | 7.2 | 5.8 | 5.6 | 56 | 56 | 84 | 84 | 56 | 56 | 56 | 56 | 56 | 56 | 1000 | 0 | 24 | 24 | 0 | 414.7 | 414.7 | 0 | 12 | 64.1676 | 30.68959 | 169.4472 | 40.18459 | 24.16633 | -3.295599 | 230.5025 | 90.94555 | 9.054449 | 0.9146047 | 2.866667 | 1.9 | 0.7166667 | 0.01666667 | 0 | 140 | 58058.26 | 3890.356 | 8.665602 | 8.232231 | 420.2731 | 393.15 | 99.60505 | 13.644 | 0 | 0.9138019 | 19.809 | 12150 | 19 | 34 | 55.33333 | 132 | 19 | 207 | 148 | 3.4 | 2.2 | 0.8 | 0.1 | 48 | 10 | 4.7 | 64.06667 | 174 | 0 | 12 | 19 | 15 | 34 | 14 | 591.9081 | 466.8101 | 425.8444 | 430.964 | 1.263736 | 6.603046 | -314.6044 | 621.5115 | -4228.323 | -6.645766 | 629.6065 | 10 | 27.60441 | 12.49507 | 40.09948 | 6.852828 | 2.221041 | 12.11664 | 194.8643 | 189 | 198 | 296.4186 | 292 | 306 | 298.5935 | 291 | 304 | 299.3516 | 247 | 328 | 2.83831 | 2.2 | 3.7 | 1.877072 | 1.6 | 2.3 | 0.7014699 | 0.6 | 0.9 | 0.02789236 | 0 | 0.1 | 901.6348 | 890.0603 | 913.5771 | 6.277908 | 5.167315 | 7.793701 | 63.71529 | 64.9147 | 32.68597 | 619.921875 | 1.428695 | 0.9387317 | 0.7300292 | 0.690754 | 123.7638 | 207.8693 | 242.0846 | 313.8418 | 2.8 | 2.8 | 4.5 | 4.5 | 4.3 | 4.3
2018-01-30 | 50.87 | 9.13 | 1.36 | 0.93 | 3.12 | 634 | 583.6312 | 1 | 49923.69 | 9.491667 | 890.9432 | 902.2003 | 1778.764 | 314.1174 | 2750 | 822 | 617.1471 | 562.3177 | 11234.6 | 250 | 6.844715 | 21.94812 | 891.2479 | 900.2846 | 907.2019 | 905.4503 | 907.6821 | 896.9601 | 898.4126 | 910.3631 | 894.0231 | 906.2991 | 8.123 | 8 | 30.51351 | 574.043 | 623 | 14.4394 | 12.69 | 42.89775 | 56 | 3 | 2.149074 | 1.4 | 0.1 | 14.09448 | 42 | 161 | 1590 | 30 | 74 | 6.166667 | 0 | 2 | 2 | 2 | 52 | 50.66667 | 0 | 20 | 39 | 40 | 2.2 | 0.9 | 0.25 | 457.8906 |  | 319.9977 | 320.792 | 0 | 11.36 | 11.02 | 9.35 | 4.8 | 7.931245 | 67 | 129 | 38 | 5.1 | 6.2 | 6 | 8 | 4.8 | 5 | 4.2 | 4.9 | 5.5 | 5.7 | 60 | 60 | 90 | 90 | 60 | 60 | 60 | 60 | 60 | 60 | 1000 | 0 | 24 | 24 | 0 | 841.49 | 841.49 | 4 | 19 | 67.1412 | 32.1271 | 170.0101 | 40.67571 | 25.26032 | -3.017665 | 232.9285 | 90.45087 | 9.549133 | 0.8462702 | 3.283333 | 2.033333 | 0.8 | 0.08333333 | 0 | 34 | 57532.93 | 3839.354 | 8.979182 | 8.318874 | 419.9999 | 378.9339 | 99.63462 | 4.482 | 0 | 0.9205539 | 15.327 | 0 | 19 | 35.33333 | 56 | 130 | 17 | 206 | 145 | 4.2 | 2.1 | 0.9 | 0.1 | 49 | 9.333333 | 5.3 | 64.23333 | 174 | 0 | 12 | 19 | 16 | 33 | 15 | 591.7102 | 467.277 | 426.9248 | 430.359 | 1.243389 | 14.53773 | -314.3209 | 622.0686 | -4199.161 | -6.613508 | 630.1648 | 10 | 20.9089 | 12.96869 | 33.87759 | 6.151692 | 2.636069 | 10.01559 | 193.9764 | 187 | 198 | 296.1649 | 280 | 305 | 298.4934 | 294 | 302 | 299.6117 | 288 | 311 | 3.440354 | 2.8 | 5.2 | 2.049951 | 1.9 | 2.5 | 0.7844572 | 0.6 | 0.9 | 0.08204861 | 0 | 0.2 | 901.7109 | 893.3034 | 914.7073 | 6.206905 | 5.173639 | 8.746521 | 64.19169 | 65.55021 | 33.64569 | 598.671875 | 1.461179 | 0.9498435 | 0.7369695 | 0.6988853 | 136.3934 | 205.5507 | 239.8169 | 315.9456 | 2.7 | 2.8 | 4.5 | 4.5 | 4.2 | 4.3
2018-01-31 | 49.99 | 9.08 | 1.37 | 0.92 | 3.14 | 640 | 610.3968 | 1 | 49986.38 | 9.508333 | 883.3473 | 902.3884 | 1810.146 | 313.2883 | 3208.333 | 876 | 618.1607 | 562.9745 | 11083.8 | 250 | 7.524269 | 25.19575 | 891.2159 | 895.4302 | 913.606 | 904.2 | 906.9971 | 897.7783 | 898.3758 | 911.5039 | 894.3067 | 907.0587 | 8.123 | 5 | 30.66349 | 576.323 | 662.1 | 14.44 | 12.83 | 42.3816 | 65 | 3 | 2.057368 | 1.6 | 0.1 | 3.928418 | 87 | 160 | 1590 | 31 | 77 | 6.916667 | 0 | 2 | 2 | 2 | 52 | 51 | 3.95 | 20 | 38 | 41 | 2.2 | 1.1 | 0.75 | 422.4109 |  | 318.5259 | 319.8775 | 0 | 11.39 | 11.05 | 8.6 | 1.27 | 7.992388 | 66 | 95 | 52 | 3 | 7.2 | 8.8 | 10.2 | 7.4 | 7.2 | 6 | 6.6 | 5.8 | 6.4 | 56 | 56 | 84 | 84 | 56 | 56 | 56 | 56 | 56 | 56 | 1000 | 0 | 24 | 24 | 0 | 664.63 | 664.63 | 4 | 13 | 66.7668 | 32.1271 | 170.0101 | 40.67571 | 25.26032 | -3.017665 | 232.9285 | 90.45087 | 9.549133 | 0.8462702 | 2.733333 | 2.033333 | 0.6666667 | 0.01666667 | 0 | 39 | 57532.93 | 3839.354 | 8.979182 | 8.318874 | 419.9999 | 378.9339 | 99.63462 | 9.829 | 0 | 0.953745 | 17.568 | 12070 | 20 | 36.66667 | 55.66667 | 131 | 18 | 205 | 156 | 3.2 | 2.6 | 0.8 | 0.1 | 51 | 9.666667 | 5 | 64.4 | 174 | 0 | 9 | 20 | 16 | 33 | 18 | 591.7102 | 467.277 | 426.9248 | 430.359 | -0.6467981 | 14.53773 | -314.3209 | 622.8343 | -4164 | -6.58125 | 630.9316 | 10 | 20.9089 | 12.96869 | 33.87759 | 6.151692 | 2.636069 | 10.01559 | 193.9764 | 187 | 198 | 296.1649 | 280 | 305 | 298.4934 | 294 | 302 | 299.6117 | 288 | 311 | 3.440354 | 2.8 | 5.2 | 2.049951 | 1.9 | 2.5 | 0.7844572 | 0.6 | 0.9 | 0.08204861 | 0 | 0.2 | 902.0701 | 896.0255 | 913.8727 | 6.601542 | 6.088141 | 7.189301 | 64.19169 | 65.55021 | 33.64569 | 598.671875 | 1.461179 | 0.9498435 | 0.7369695 | 0.6988853 | 136.3934 | 205.5507 | 239.8169 | 315.9456 | 2.8 | 3 | 4.5 | 4.5 | 4.2 | 4.3
2018-02-01 | 51.02 | 9.15 | 1.32 | 0.9 | 3.06 | 629 | 580.4512 | 1 | 49956.09 | 9.658333 | 881.7809 | 903.0846 | 1799.135 | 313.4674 | 2958.333 | 812 | 621.0418 | 565.1873 | 10933 | 250 | 7.054363 | 23.2768 | 892.7611 | 901.1593 | 912.9491 | 902.7222 | 907.5792 | 897.382 | 897.7923 | 912.3313 | 896.4904 | 908.7645 | 8.123 | 5 | 30.21354 | 566.643 | 460.1 | 14.4397 | 12.97 | 42.10368 | 70 | 4 | 2.059276 | 1.7 | 0.1 | 3.976242 | 82 | 157 | 1590 | 1 | 3 | 5.5 | 0 | 2 | 2 | 2 | 52.66667 | 51.33333 | 0 | 20 | 40 | 43 | 2.1 | 0.7 | 0.25 | 422.2203 |  | 319.1116 | 318.8462 | 0 | 10.75 | 10.59 | 8.05 | 0.99 | 7.99197 | 42 | 84 | 50 | 4.4 | 5 | 10.4 | 9 | 10 | 8.4 | 6.8 | 6.8 | 5.4 | 5.4 | 46 | 46 | 69 | 69 | 46 | 46 | 46 | 46 | 46 | 46 | 1000 | 0 | 24 | 24 | 0 | 556.82 | 556.82 | 0 | 17 | 72.6312 | 32.30102 | 169.1476 | 40.31491 | 24.92061 | -2.906706 | 231.4764 | 90.48979 | 9.510214 | 0.7264639 | 3.433333 | 2.05 | 0.7166667 | 0.01666667 | 0 | 30 | 57337.28 | 3821.488 | 7.349362 | 8.267014 | 420.7077 | 369.4532 | 99.55247 | 8.4 | 0 | 0.9228159 | 32.508 | 23340 | 2 | 34.66667 | 55.33333 | 152 | 18 | 202 | 170 | 4 | 2.6 | 0.8 | 0.1 | 2 | 10 | 4 | 64.76667 | 174 | 0 | 10 | 19 | 15 | 33 | 18 | 585.4023 | 467.6139 | 426.1456 | 429.9684 | -0.8885203 | 8.875488 | -316.2166 | 629 | 4 | 0 | 637.123 | 22.5 | 20.63675 | 12.49485 | 33.13159 | 17.65447 | 11.2866 | 24.81359 | 194.0931 | 187 | 202 | 296.0992 | 284 | 306 | 298.5084 | 291 | 314 | 299.5525 | 285 | 312 | 3.328916 | 2.1 | 5.5 | 2.044839 | 1.7 | 2.7 | 0.7066343 | 0.5 | 0.8 | 0.02241088 | 0 | 0.1 | 903.0535 | 870.7042 | 923.5575 | 6.319897 | 5.575507 | 9.219599 | 64.63853 | 65.83553 | 34.20338 | 578.90625 | 1.446976 | 1.00083 | 0.713357 | 0.6886658 | 162.5598 | 175.5696 | 220.6929 | 316.2512 | 2.7 | 2.8 | 4.5 | 4.6 | 4.3 | 4.3
2018-02-02 | 50.48 | 9.12 | 1.35 | 0.81 | 3.22 | 622 | 574.8792 | 0.9854167 | 49342.49 | 9.5 | 892.5021 | 901.5267 | 1812.361 | 311.8045 | 2283.298 | 881 | 622.2328 | 558.5091 | 11008.4 | 250 | 10.47884 | 38.26119 | 892.4136 | 907.9662 | 910.9274 | 895.504 | 908.0038 | 895.3059 | 891.7443 | 910.3481 | 898.2312 | 909.1209 | 8.123 | 8 | 30.41786 | 563.483 | 414.8 | 14.44061 | 12.91 | 41.54789 | 53 | 4 | 2.090937 | 1.6 | 0.1 | 3.807926 | 76 | 158 | 1590 | 2 | 6 | 5.75 | 0 | 2 | 2 | 2 | 51 | 50 | 0 | 21 | 39 | 41 | 2.1 | 0.4 | 0.25 | 421.4025 |  | 317.7872 | 316.9744 | 0 | 10.5 | 10.18 | 7.16 | 1.09 | 7.920376 | 69 | 102 | 39 | 5.2 | 5.9 | 10.3 | 9.3 | 8.4 | 8.1 | 6.8 | 6.8 | 5.4 | 6 | 58 | 58 | 87 | 87 | 56 | 56 | 56 | 56 | 60 | 60 | 1000 | 0 | 23.65 | 23.65 | 0 | 306.54 | 306.54 | 0 | 9 | 58.3392 | 30.79329 | 169.1947 | 40.71459 | 25.90473 | -2.867063 | 232.9469 | 90.11034 | 9.889661 | 0.6376534 | 2.433333 | 2.35 | 0.6833333 | 0.03333333 | 0 | 40 | 56962.84 | 3806.671 | 7.533783 | 8.319534 | 420.4615 | 366.5685 | 99.56818 | 10.246 | 0 | 0.9242431 | 34.002 | 11740 | 3 | 36 | 55 | 120 | 19 | 206 | 180 | 3.1 | 2.9 | 0.8 | 0.1 | 4 | 10 | 2.8 | 64.13333 | 174 | 0 | 11 | 19 | 15 | 33 | 19 | 586.1441 | 466.8317 | 425.8481 | 430.628 | -0.8454333 | 15.16547 | -312.9436 | 630.0944 | 1 | -0.01458333 | 638.2771 | 22.5 | 28.54201 | 11.52494 | 40.06695 | 13.72043 | 7.745963 | 21.25999 | 195.5117 | 186 | 201 | 295.6059 | 154 | 321 | 298.4117 | 283 | 303 | 299.348 | 287 | 313 | 2.430149 | 1.8 | 3.3 | 2.326248 | 0 | 3.7 | 0.6842326 | 0.4 | 0.9 | 0.03145949 | 0 | 0.1 | 902.5835 | 759.2704 | 920.8099 | 7.597514 | 4.006012 | 19.53694 | 63.69646 | 66.08195 | 34.30713 | 882.65625 | 1.382971 | 1.132406 | 0.7180813 | 0.6915767 | 135.8819 | 96.97018 | 214.7218 | 315.3777 | 2.8 | 2.8 | 4.6 | 5.2 | 4.3 | 4.3
2018-02-03 | 51.83 | 9.14 | 1.32 | 0.86 | 2.1 | 618 | 565.7388 | 0.9895833 | 44200.29 | 9.516667 | 890.6153 | 906.8246 | 1835.258 | 309.7743 | 2694.737 | 809 | 621.2449 | 564.6776 | 11159.2 | 250 | 8.803575 | 32.3214 | 899.6994 | 902.7247 | 917.3003 | 907.3999 | 909.7439 | 898.5212 | 902.2601 | 916.9474 | 900.4183 | 911.7885 | 9.375 | 8 | 30.1541 | 561.215 | 486 | 14.55589 | 12.67 | 43.45365 | 79 | 4 | 2.039771 | 1.6 | 0.4 | 3.845812 | 70 | 155 | 1590 | 3 | 9 | 5.166667 | 0 | 2 | 2 | 2 | 52 | 49.66667 | 0 | 21 | 38 | 43 | 2.1 | 0.2 | 0.25 | 399.8071 |  | 315.6608 | 315.3244 | 0 | 10.95 | 9.91 | 8.7 | 1.26 | 7.891015 | 67 | 104 | 36 | 4.2 | 5.4 | 8.8 | 9.6 | 9 | 8.6 | 5.8 | 6.2 | 5.6 | 4.8 | 58 | 58 | 87 | 87 | 58 | 58 | 58 | 58 | 58 | 38 | 1000 | 0 | 23.75 | 23.75 | 0 | 692.1 | 692.1 | 0 | 22 | 68.6388 | 31.75513 | 170.5461 | 41.82739 | 27.53487 | -2.568681 | 237.3396 | 89.48082 | 10.51918 | 0.6824772 | 2.616667 | 2.283333 | 0.7 | 0 | 0 | 40 | 56291.01 | 3714.803 | 7.979202 | 8.476415 | 421.579 | 398.2621 | 99.56035 | 12.897 | 0 | 0.915435 | 33.255 | 12150 | 4 | 35.66667 | 55.66667 | 130 | 18 | 202 | 180 | 3.3 | 2.5 | 0.8 | 0 | 6 | 11 | 2.9 | 63.73333 | 174 | 0 | 10 | 19 | 16 | 32 | 17 | 584.9303 | 468.7258 | 426.4053 | 430.3803 | -2.250839 | 9.171771 | -313.2472 | 628.2353 | -6 | -0.025 | 636.8474 | 22.5 | 23.80176 | 12.35652 | 36.15829 | 17.19777 | 8.874307 | 24.21701 | 195.284 | 188 | 202 | 295.9195 | 285 | 310 | 298.587 | 294 | 312 | 299.4783 | 286 | 315 | 2.599516 | 2 | 3.4 | 2.191885 | 1.4 | 2.7 | 0.6880324 | 0.5 | 0.9 | 0.01937616 | 0 | 0.1 | 905.9428 | 879.2672 | 934.8606 | 6.252062 | 5.126733 | 15.17095 | 63.93377 | 65.77068 | 35.202 | 593.984375 | 1.399108 | 1.04154 | 0.7150465 | 0.6932317 | 144.0276 | -26.78229 | 214.8543 | 315.3165 | 2.8 | 2.9 | 5.2 | 5.2 | 4.3 | 4.6
2018-02-04 | 51.5 | 9.24 | 1.33 | 0.85 | 2.26 | 628 | 598.6228 | 1 | 48393.35 | 9.641667 | 891.338 | 902.9132 | 1847.371 | 310.5132 | 3041.667 | 855 | 624.4352 | 570.8252 | 10857.6 | 250 | 7.34663 | 24.27541 | 895.5681 | 896.9643 | 913.6172 | 904.9553 | 905.1986 | 894.3542 | 899.5093 | 913.1386 | 894.3369 | 905.8162 | 9.299 | 8 | 30.32308 | 569.939 | 560.7 | 14.8 | 12.29 | 43.17569 | 76 | 4 | 2.187724 | 1.6 | 0.1 | 2.354256 | 65 | 153 | 1590 | 4 | 13 | 6.333333 | 0 | 2 | 2 | 2 | 52.66667 | 49.33333 | 0 | 22 | 39 | 42 | 2.2 | 0.4 | 0.25 | 397.1585 |  | 316.3934 | 316.0006 | 0 | 11.35 | 10.92 | 6.39 | 1.42 | 7.886247 | 43 | 98 | 33 | 4.2 | 4.8 | 10.2 | 9 | 9.8 | 8.2 | 6.8 | 6.6 | 5.2 | 5.4 | 56 | 56 | 84 | 84 | 56 | 56 | 56 | 56 | 56 | 56 | 1000 | 0 | 24 | 24 | 0 | 0 | 0 | 0 | 0 | 75.6228 | 32.44888 | 171.4523 | 42.22967 | 27.6249 | -2.540453 | 238.7664 | 89.49415 | 10.50585 | 0.7240851 | 3.166667 | 2.116667 | 0.6833333 | 0.01666667 | 0 | 40 | 57168.88 | 3750.822 | 8.031111 | 8.527373 | 420.5422 | 410.8204 | 99.54981 | 5.976 | 0 | 0.953221 | 27.279 | 0 | 4 | 34.66667 | 56 | 124 | 19 | 204 | 220 | 3.9 | 2.3 | 0.7 | 0.1 | 7 | 11.5 | 3.7 | 64.2 | 169 | 0 | 12 | 20 | 15 | 35 | 20 | 597.2283 | 468.6416 | 425.0573 | 429.5218 | -1.568379 | 10.76943 | -303.2234 | 628.1761 | -3 | -0.025 | 636.961 | 22.5 | 22.62416 | 13.19284 | 35.817 | 19.54399 | 10.93642 | 28.45796 | 193.9293 | 182 | 204 | 295.7738 | 278 | 312 | 298.6038 | 291 | 312 | 299.0322 | 235 | 328 | 3.340611 | 2 | 4.8 | 2.248789 | 1.8 | 2.7 | 0.6989595 | 0.5 | 0.9 | 0.02312616 | 0 | 0.1 | 902.3764 | 896.5165 | 908.3328 | 6.336307 | 5.569183 | 7.138678 | 64.58785 | 66.00412 | 33.89211 | 572.109375 | 1.440828 | 1.077198 | 0.7062337 | 0.6927274 | 176.0555 | 1.658889 | 206.0118 | 316.883 | 2.8 | 2.8 | 5.2 | 5.2 | 4.3 | 4.3
2018-02-05 | 51.28 | 9.14 | 1.33 | 0.91 | 3.04 | 629 | 587.424 | 1 | 48549.46 | 9.658333 | 902.8288 | 901.3678 | 1843.842 | 311.344 | 2875 | 834 | 626.9643 | 574.8531 | 11385.4 | 250 | 7.256125 | 21.27358 | 895.6936 | 893.576 | 911.7399 | 904.0728 | 902.8153 | 892.5651 | 898.4053 | 912.0747 | 892.5445 | 904.2243 | 8.434 | 8 | 30.3501 | 569.954 | 643.9 | 14.79989 | 12.62 | 42.61982 | 46 | 4 | 2.708088 | 1.7 | 0.5 | 3.961646 | 60 | 153 | 1590 | 5 | 16 | 5.5 | 0 | 2 | 2 | 2 | 51.33333 | 45 | 0 | 22 | 41 | 42 | 2.2 | 0.4 | 0.25 | 411.2218 |  | 317.5914 | 316.8136 | 0 | 11.1 | 10.75 | 7.72 | 1.24 | 7.906785 | 70 | 105 | 15 | 7.4 | 8.4 | 8.4 | 11 | 6.3 | 6.2 | 5.6 | 6.8 | 6.2 | 7.9 | 60 | 60 | 90 | 90 | 60 | 60 | 60 | 60 | 60 | 60 | 1000 | 0 | 24 | 24 | 0 | 0 | 0 | 0 | 0 | 65.424 | 32.47181 | 171.8611 | 42.38206 | 27.76901 | -2.378815 | 239.6334 | 89.40457 | 10.59543 | 0.7222482 | 3.45 | 2.116667 | 0.7333333 | 0.03333333 | 6 | 37 | 57467.61 | 3772.309 | 8.077675 | 8.558334 | 420.16 | 430.943 | 99.53084 | 4.063 | 0 | 0.9339014 | 35.496 | 12280 | 5 | 35.66667 | 55.66667 | 133 | 17 | 204 | 200 | 4 | 2.3 | 0.8 | 0.1 | 9 | 10 | 4 | 64.23333 | 175 | 0 | 11 | 20 | 14 | 35 | 20 | 600.1817 | 468.7747 | 426.5313 | 429.6567 | -1.454801 | 14.43437 | -295.0792 | 628.3417 | 1 | -0.025 | 637.0561 | 22.5 | 21.94563 | 13.44046 | 35.38609 | 17.76649 | 11.13095 | 24.64498 | 193.8074 | 185 | 209 | 296.1363 | 282 | 306 | 298.5811 | 283 | 304 | 299.2334 | 277 | 311 | 3.555154 | 2.8 | 4.6 | 2.062248 | 1.7 | 2.6 | 0.7186111 | 0.6 | 0.9 | 0.02120255 | 0 | 0.1 | 900.7837 | 891.7043 | 917.2111 | 6.391632 | 5.477411 | 8.106964 | 64.38767 | 65.80959 | 36.21362 | 1829.140625 | 1.445728 | 1.114202 | 0.7049181 | 0.6889806 | 196.0223 | 125.9702 | 201.3338 | 316.7144 | 2.8 | 2.9 | 5.1 | 5.2 | 4.3 | 4.3
2018-02-06 | 51.07 | 9.11 | 1.35 | 0.85 | 2.9 | 631 | 579.434 | 0.9972222 | 49717.54 | 9.45 | 898.7439 | 903.2604 | 1848.563 | 310.8117 | 2339.833 | 804 | 630.0798 | 566.2292 | 11536.2 | 250 | 7.344645 | 22.44131 | 898.0719 | 896.4148 | 913.6975 | 905.9375 | 904.3674 | 893.0065 | 900.4382 | 914.1498 | 895.9213 | 908.0619 | 8.183 | 8 | 30.46223 | 571.463 | 513.9 | 14.80011 | 12.98 | 42.30219 | 142 | 9 | 2.51605 | 1.7 | 0.1 | 4.123131 | 54 | 152 | 1590 | 6 | 19 | 6.416667 | 0 | 2 | 2 | 2 | 51 | 47.33333 | 0 | 22 | 40 | 45 | 2.2 | 0.3 | 0.25 | 395.2895 |  | 316.7713 | 316.5267 | 0 | 10.58 | 10.5 | 7.84 | 1.06 | 7.921725 | 72 | 102 | 15 | 7.4 | 8.4 | 8.4 | 11.2 | 6 | 6 | 5.4 | 6.6 | 6 | 7 | 58 | 58 | 87 | 87 | 58 | 58 | 58 | 58 | 58 | 58 | 1000 | 0 | 23.93333 | 23.93333 | 0 | 721.54 | 721.54 | 0 | 22 | 45.894 | 32.32378 | 171.6824 | 42.16424 | 27.41168 | -2.741012 | 238.5173 | 89.65665 | 10.34335 | 0.7022179 | 3.55 | 1.983333 | 0.7833333 | 0.03333333 | 0 | 38 | 57220.48 | 3761.748 | 8.093701 | 8.518475 | 419.9791 | 434.8613 | 99.52764 | 9.711 | 0 | 0.9182789 | 25.785 | 0 | 5 | 36.66667 | 55.33333 | 130 | 17 | 205 | 180 | 4.3 | 2.1 | 1 | 0.1 | 11 | 11 | 3.9 | 64.16667 | 175 | 0 | 10 | 16 | 14 | 31 | 17 | 595.8982 | 468.8722 | 425.9352 | 430.4174 | -1.910901 | 15.64744 | -300.4391 | 629.0791 | 7 | -0.02777778 | 637.7085 | 22.5 | 21.54275 | 13.0848 | 34.62754 | 17.84476 | 11.70161 | 28.40609 | 193.5105 | 188 | 198 | 296.1775 | 291 | 301 | 298.5158 | 294 | 302 | 299.4326 | 285 | 313 | 3.658448 | 2.8 | 6.1 | 1.984326 | 1.6 | 2.2 | 0.806875 | 0.6 | 1 | 0.06282755 | 0 | 0.2 | 903.1055 | 877.2429 | 916.4691 | 6.520627 | 5.683087 | 13.36095 | 63.97081 | 66.26353 | 35.86345 | 833.203125 | 1.443356 | 1.127486 | 0.7118385 | 0.6903363 | 202.4762 | 147.7773 | 194.936 | 315.5451 | 2.9 | 3 | 5.2 | 5.2 | 4.2 | 4.3
2018-02-07 | 52.6 | 9.23 | 1.31 | 0.87 | 2.72 | 639 | 586.828 | 1 | 50406.91 | 9.675 | 901.4939 | 901.1121 | 1846.79 | 309.9298 | 2583.333 | 863 | 632.6677 | 575.9093 | 10857.6 | 250 | 7.450453 | 22.0875 | 895.7416 | 894.4515 | 911.7075 | 903.7263 | 902.0385 | 890.813 | 898.3807 | 912.0377 | 892.9088 | 905.4225 | 8.183 | 5 | 30.64054 | 575.503 | 560.1 | 14.80011 | 12.04 | 41.90518 | 121 | 6 | 2.384373 | 1.8 | 0.3 | 4.155738 | 57 | 149 | 1591 | 7 | 23 | 6.583333 | 0 | 2 | 2 | 2 | 52.33333 | 44.66667 | 0 | 22 | 40 | 41 | 2.2 | 0.4 | 0.25 | 404.7051 |  | 315.9819 | 315.4091 | 0 | 11 | 9.48 | 8.2 | 1 | 7.858331 | 68 | 106 | 15 | 5.8 | 6.2 | 10 | 9.8 | 10 | 9.4 | 7.6 | 7.2 | 5.4 | 6.2 | 58 | 58 | 87 | 87 | 58 | 58 | 58 | 58 | 58 | 58 | 1000 | 0 | 24 | 24 | 0 | 702.87 | 702.87 | 4 | 14 | 53.958 | 32.24953 | 171.6132 | 42.04521 | 26.82021 | -2.508237 | 237.9704 | 89.78361 | 10.21639 | 0.6849852 | 3.3 | 2.083333 | 0.7333333 | 0.2333333 | 0 | 41 | 58443.74 | 3856.901 | 7.904268 | 8.498942 | 419.8004 | 430.357 | 99.51978 | 12.121 | 0 | 0.9183537 | 38.484 | 24820 | 5 | 38.33333 | 56 | 127 | 17 | 207 | 213 | 3.6 | 2.2 | 0.8 | 0.7 | 13 | 11.33333 | 2.4 | 64.33333 | 173 | 0 | 11 | 20 | 14 | 31 | 20 | 602.5498 | 468.4204 | 424.7882 | 430.2024 | -0.9603243 | 7.378486 | -304.6114 | 630.502 | 21 | -0.02777778 | 639.0674 | 22.5 | 23.19349 | 13.00058 | 36.19407 | 16.71979 | 11.1569 | 24.4245 | 194.2569 | 191 | 198 | 296.2611 | 292 | 300 | 298.6151 | 294 | 302 | 299.5922 | 286 | 317 | 3.228512 | 2.5 | 4.1 | 2.072455 | 1.9 | 2.3 | 0.7144479 | 0.6 | 0.8 | 0.0340787 | 0 | 0.1 | 900.6407 | 894.8026 | 909.3837 | 6.385636 | 5.687439 | 8.274481 | 64.18576 | 65.83553 | 35.34466 | 515.234375 | 1.409976 | 1.158654 | 0.7021426 | 0.6905482 | 173.9008 | 155.6521 | 191.4331 | 318.8715 | 2.9 | 3 | 5.2 | 5.2 | 4.2 | 4.3
2018-02-08 | 51.05 | 8.99 | 1.32 | 0.84 | 3 | 609 | 557.0836 | 0.975 | 47746.76 | 9.533333 | 891.554 | 900.3696 | 1842.548 | 306.4633 | 1837.607 | 795 | 609.9219 | 547.5431 | 10706.8 | 250 | 8.213723 | 24.96548 | 892.268 | 906.028 | 912.4808 | 893.864 | 906.0741 | 891.8064 | 891.5633 | 908.8718 | 896.087 | 907.9632 | 8.183 | 5 | 29.96385 | 549.103 | 442.4 | 14.79989 | 12.25 | 41.54789 | 218 | 9 | 2.102294 | 1.6 | 0.1 | 16.218 | 43 | 147 | 1591 | 8 | 26 | 6.083333 | 0 | 2 | 2 | 2 | 52 | 48 | 0 | 21 | 40 | 43 | 2.2 | 0.4 | 0.25 | 391.7438 |  | 311.5459 | 313.8952 | 0 | 11.05 | 10.62 | 7.41 | 1.32 | 7.685173 | 75 | 100 | 15 | 7.3 | 8.4 | 8.6 | 11 | 6.2 | 6.2 | 5.4 | 6.7 | 6.2 | 8.4 | 48 | 48 | 72 | 72 | 48 | 48 | 48 | 48 | 48 | 48 | 1000 | 0 | 23.4 | 23.4 | 0 | 591.26 | 591.26 | 0 | 18 | 56.8236 | 29.77015 | 168.3637 | 40.36323 | 25.0913 | -3.316754 | 230.5015 | 90.5534 | 9.446597 | 0.6554756 | 2.783333 | 2.533333 | 0.6166667 | 0.03333333 | 0 | 51 | 55060.97 | 3702.52 | 7.972535 | 8.232197 | 422.4808 | 421.5368 | 99.5342 | 4.482 | 0 | 0.9147514 | 34.002 | 0 | 5 | 32.33333 | 53 | 126 | 15 | 200 | 180 | 3.2 | 3 | 0.7 | 0.1 | 14 | 10.5 | 2.8 | 63.2 | 175 | 0 | 13 | 21 | 15 | 32 | 17 | 571.6561 | 466.8064 | 425.3354 | 430.8048 | -0.6804094 | 10.97366 | -296.3869 | 629.7798 | 5 | -0.05277778 | 638.324 | 22.5 | 31.47915 | 9.037647 | 40.5168 | 11.26665 | 9.263371 | 13.98422 | 194.9935 | 191 | 200 | 295.3643 | 283 | 301 | 298.6728 | 295 | 303 | 299.1975 | 286 | 311 | 2.738597 | 1.3 | 3.5 | 2.461749 | 0.2 | 3.1 | 0.6455394 | 0.3 | 0.9 | 0.04291667 | 0 | 0.2 | 900.8771 | 863.1265 | 918.0922 | 7.772287 | 5.591309 | 15.38272 | 62.76422 | 64.83689 | 31.70029 | 594.140625 | 1.395483 | 1.146554 | 0.7013528 | 0.6936705 | 182.5241 | 113.7247 | 194.3623 | 315.7223 | 2.9 | 3 | 4.5 | 5.2 | 4.3 | 4.3
2018-02-09 | 50.8 | 8.99 | 1.31 | 0.76 | 2.9 | 635 | 578.4564 | 1 | 47639.2 | 9.616667 | 898.4894 | 901.1379 | 1877.746 | 311.006 | 2166.667 | 853 | 631.1663 | 563.0709 | 11234.6 | 250 | 7.807267 | 26.46405 | 890.2698 | 905.9027 | 914.2645 | 897.0289 | 905.3581 | 893.1124 | 894.3811 | 908.7857 | 895.7299 | 906.2819 | 8.183 | 5 | 30.4375 | 571.983 | 409.3 | 22.47879 | 12.07 | 41.2303 | 135 | 9 | 2.137413 | 1.6 | 0.4 | 2.398974 | 85 | 146 | 1591 | 9 | 29 | 5.75 | 0 | 2 | 2 | 2 | 51.66667 | 47 | 0 | 21 | 39 | 41 | 2.2 | 0.4 | 0.25 | 384.7453 |  | 316.0447 | 318.4503 | 0 | 10.93 | 10.58 | 7.83 | 2.29 | 7.691342 | 87 | 112 | 40 | 7.2 | 8.2 | 8.4 | 11 | 6 | 5.8 | 5.2 | 6.6 | 5.8 | 7 | 50 | 50 | 75 | 75 | 50 | 50 | 50 | 50 | 50 | 50 | 1000 | 0 | 24 | 24 | 0 | 342.95 | 342.95 | 0 | 10 | 51.5064 | 30.42062 | 171.1765 | 41.43433 | 26.61778 | -2.892009 | 236.3366 | 89.96103 | 10.03897 | 0.5920924 | 3.883333 | 2.166667 | 0.6666667 | 0.08333333 | 4 | 32 | 57672.09 | 3846.822 | 8.249547 | 8.440593 | 421.0932 | 452.1334 | 99.51942 | 4.726 | 0 | 0.910955 | 42.966 | 13690 | 8 | 35.66667 | 55 | 132 | 18 | 210 | 140 | 5 | 2.3 | 0.7 | 0.1 | 15 | 10.16667 | 2.8 | 63.93333 | 172 | 0 | 11 | 19 | 16 | 32 | 19 | 599.7151 | 469.2496 | 426.0884 | 432.013 | -1.005852 | 17.73671 | -295.9713 | 630.3632 | 15 | -0.05277778 | 638.8671 | 22.5 | 32.68935 | 9.848468 | 42.53781 | 12.19411 | 9.406034 | 15.48865 | 193.2044 | 187 | 197 | 296.0128 | 291 | 300 | 298.6058 | 295 | 303 | 299.6478 | 288 | 314 | 3.866671 | 3 | 6.5 | 2.10438 | 1.8 | 2.5 | 0.6561701 | 0.6 | 0.8 | 0.07482523 | 0 | 0.2 | 901.0561 | 895.179 | 906.6565 | 7.017667 | 6.005859375 | 8.600598 | 63.59802 | 65.0444 | 34.72214 | 562.109375 | 1.476433 | 1.132904 | 0.693801 | 0.6977997 | 238.3816 | 127.6883 | 189.9408 | 323.1537 | 2.9 | 3.1 | 4.5 | 4.6 | 4.3 | 4.3
2018-02-10 | 50.93 | 9.07 | 1.35 | 0.71 | 2.9 | 627 | 589.7196 | 1 | 46260.45 | 9.591667 | 887.226 | 902.4814 | 1844.908 | 309.5939 | 2750 | 877 | 627.2832 | 561.0652 | 11460.8 | 250 | 8.284021 | 29.10281 | 888.6303 | 904.7952 | 916.6887 | 904.1897 | 902.6778 | 893.8876 | 899.9723 | 909.0096 | 890.346 | 901.9333 | 10.521 | 8 | 30.31201 | 570.281 | 425 | 25.00968 | 12.19 | 40.79365 | 83 | 4 | 2.179756 | 1.7 | 0.1 | 4.067543 | 81 | 145 | 1591 | 10 | 32 | 6 | 0 | 2 | 2 | 2 | 52.66667 | 51 | 0 | 20 | 38 | 39 | 2.2 | 0.3 | 0.25 | 362.5147 |  | 313.9371 | 317.5527 | 0 | 10.77 | 10.34 | 7.95 | 1.92 | 7.630645 | 62 | 114 | 24 | 4.8 | 5.8 | 9.4 | 9.4 | 9.6 | 8.4 | 6.6 | 6.8 | 5.2 | 6 | 56 | 56 | 84 | 84 | 56 | 56 | 56 | 56 | 56 | 56 | 1000 | 0 | 24 | 24 | 0 | 415.74 | 415.74 | 0 | 12 | 53.9796 | 30.37033 | 171.6653 | 41.90851 | 26.72306 | -2.543366 | 237.7535 | 89.82993 | 10.17007 | 0.543991 | 3.466667 | 2.066667 | 0.65 | 0.1 | -4 | 41 | 57611.92 | 3839.184 | 8.512915 | 8.491195 | 420.0486 | 449.8684 | 99.53871 | 3.735 | 0 | 0.9405416 | 39.231 | 0 | 8 | 34.66667 | 54.33333 | 127 | 18 | 205 | 137 | 4.1 | 2.2 | 0.7 | 0.2 | 16 | 10 | 2.1 | 64.06667 | 173 | 0 | 13 | 19 | 18 | 32 | 21 | 598.4074 | 468.4156 | 425.306 | 430.6732 | -1.638771 | 6.819564 | -313.4974 | 630.0251 | 17 | -0.05277778 | 638.7318 | 22.5 | 32.31676 | 9.865139 | 42.18189 | 14.54224 | 10.09342 | 20.26136 | 193.8954 | 190 | 197 | 296.2718 | 290 | 301 | 298.5728 | 295 | 303 | 299.4885 | 286 | 311 | 3.427598 | 2.7 | 4.2 | 1.997305 | 1.7 | 2.3 | 0.6358327 | 0.5 | 0.8 | 0.07185965 | 0 | 0.2 | 901.1481 | 894.0765 | 909.7388 | 6.533722 | 5.70177 | 7.682935 | 63.79715 | 65.31675 | 33.07504 | 587.96875 | 1.43427 | 1.123037 | 0.6916642 | 0.7019063 | 211.5663 | 137.0563 | 182.183 | 325.013 | 2.9 | 3 | 4.5 | 4.5 | 4.2 | 4.3
2018-02-11 | 50.93 | 9.03 | 1.32 | 0.71 | 2.7 | 627 | 581.142 | 0.9972222 | 49366.38 | 9.433333 | 898.3126 | 901.3833 | 1869.206 | 310.5788 | 2047.354 | 837 | 638.9494 | 571.9805 | 11159.2 | 250 | 7.876526 | 28.28703 | 889.6699 | 907.6047 | 915.5714 | 897.3465 | 903.726 | 894.0107 | 895.0928 | 908.0444 | 895.0876 | 905.0656 | 9.352 | 8 | 30.28421 | 569.112 | 560.1 | 25.00968 | 12.08 | 39.95367 | 63 | 3 | 2.328171 | 1.7 | 0.3 | 4.044873 | 80 | 143 | 1591 | 11 | 36 | 5.916667 | 0 | 2 | 2 | 2 | 52.66667 | 49.33333 | 0 | 20 | 38 | 39 | 2.2 | 0.3 | 0.25 | 373.5584 |  | 314.8885 | 318.794 | 0 | 10.8 | 10.6 | 8.6 | 1.26 | 7.613797 | 68 | 105 | 18 | 7.6 | 8.4 | 8.2 | 11 | 6.6 | 6 | 6 | 7 | 6.2 | 7 | 58 | 58 | 87 | 87 | 58 | 58 | 58 | 58 | 58 | 58 | 1000 | 0 | 23.93333 | 23.93333 | 0 | 0 | 0 | 0 | 0 | 77.142 | 29.95498 | 171.349 | 42.66596 | 27.97281 | -2.651483 | 239.3363 | 89.42019 | 10.57981 | 0.48579 | 3.033333 | 2.016667 | 0.6833333 | 0.05 | 0 | 37 | 56473.29 | 3750.047 | 8.992815 | 8.547725 | 421.3225 | 479.955 | 99.53795 | 7.47 | 0 | 0.9268612 | 31.761 | 0 | 8 | 33.33333 | 54 | 125 | 18 | 203 | 126 | 3.3 | 2.3 | 0.8 | 0.1 | 18 | 10.5 | 3.1 | 63.63333 | 174 | 0 | 13 | 18 | 18 | 32 | 21 | 588.4757 | 468.4418 | 425.2399 | 430.3746 | -1.19011 | 12.23925 | -300.6612 | 629.9086 | 19 | -0.05555556 | 638.6765 | 22.5 | 34.16104 | 10.43832 | 44.59937 | 15.37332 | 11.18284 | 20.37808 | 194.2853 | 184 | 200 | 296.1189 | 273 | 311 | 298.7306 | 289 | 314 | 299.223 | 268 | 327 | 3.077999 | 2.7 | 3.7 | 2.039843 | 1.6 | 2.6 | 0.6354861 | 0.5 | 0.8 | 0.07354167 | 0 | 0.2 | 901.2544 | 885.0359 | 920.0865 | 6.984361 | 5.812842 | 15.61379 | 63.0301 | 64.35703 | 32.27094 | 622.34375 | 1.417453 | 1.112287 | 0.6882419 | 0.7051393 | 192.2594 | 117.4834 | 181.2965 | 325.6676 | 2.9 | 3 | 4.5 | 4.5 | 4.3 | 4.3
2018-02-12 | 50.81 | 8.86 | 1.29 | 0.77 | 2.64 | 634 | 574.8616 | 1 | 49429.08 | 9.666667 | 907.45 | 900.4625 | 1879.524 | 313.1954 | 1958.333 | 840 | 646.0231 | 586.2991 | 13572 | 250 | 8.088547 | 26.68831 | 890.0005 | 907.536 | 914.6052 | 893.6807 | 903.5751 | 894.8326 | 892.1506 | 907.3192 | 895.1026 | 904.7939 | 9.352 | 5 | 30.479 | 572.272 | 510.6 | 25.02552 | 12.43 | 39.33565 | 43 | 3 | 2.277405 | 1.6 | 0.1 | 4.066922 | 70 | 143 | 1592 | 12 | 39 | 6 | 0 | 2 | 2 | 2 | 52 | 49.66667 | 0 | 20 | 40 | 43 | 2.2 | 0.3 | 0.25 | 393.7905 |  | 317.6875 | 321.1533 | 0 | 10.93 | 10.77 | 7.55 | 1.16 | 7.477057 | 51 | 108 | 30 | 6.4 | 7.8 | 7.6 | 9.2 | 4.8 | 5.2 | 4.8 | 5.5 | 5 | 6.2 | 58 | 58 | 87 | 87 | 58 | 58 | 58 | 56 | 58 | 58 | 1000 | 0 | 24 | 24 | 0 | 1004.77 | 1004.77 | 4 | 24 | 59.0916 | 31.37706 | 171.2798 | 41.74921 | 26.51926 | -2.781049 | 236.7672 | 89.97403 | 10.02597 | 0.4713047 | 3.2 | 2.166667 | 0.6833333 | 0.03333333 | 0 | 39 | 58228.75 | 3851.773 | 8.225894 | 8.455973 | 420.6816 | 473.702 | 99.49483 | 30.16 | 0 | 0.9067218 | 1.601 | 0 | 8 | 32.33333 | 54 | 140 | 18 | 197 | 130 | 3.8 | 2.4 | 0.8 | 0.1 | 24 | 18 | 8 | 63.53333 | 174 | 0 | 10 | 19 | 15 | 35 | 19 | 578.1638 | 468.5262 | 425.7432 | 429.5739 | -0.946271 | 12.72626 | -300.315 | 630.2512 | 28 | -0.05555556 | 639.0679 | 22.5 | 28.5995 | 9.940699 | 38.5402 | 14.54016 | 10.85861 | 20.65045 | 194.0732 | 181 | 209 | 296.0534 | 272 | 316 | 298.4752 | 281 | 314 | 299.2353 | 236 | 330 | 3.246443 | 2.3 | 4.2 | 2.152638 | 1.7 | 2.6 | 0.6917176 | 0.6 | 0.9 | 0.06720255 | 0 | 0.2 | 900.5819 | 891.3583 | 915.4 | 7.186779 | 5.293872 | 9.448627 | 63.43656 | 64.69423 | 35.37061 | 1659.921875 | 1.40251 | 1.090854 | 0.6943442 | 0.7045231 | 168.2624 | 103.8601 | 178.8895 | 322.6969 | 2.8 | 3 | 4.5 | 4.5 | 4.3 | 4.3
2018-02-13 | 50.73 | 9.16 | 1.35 | 0.4 | 2.74 | 634 | 558.7492 | 1 | 49268.13 | 9.658333 | 910.1602 | 903.8016 | 1869.301 | 313.8359 | 2416.667 | 842 | 631.8462 | 576.2332 | 15607.8 | 250 | 7.796654 | 29.83114 | 892.2496 | 906.3265 | 915.0746 | 903.5103 | 905.3923 | 899.7858 | 897.9208 | 910.1528 | 889.2217 | 899.2707 | 9.148 | 5 | 30.45752 | 572.068 | 551 | 25.02552 | 12.23 | 38.9783 | 84 | 4 | 2.262889 | 1.6 | 0.1 | 2.634058 | 66 | 139 | 1592 | 13 | 42 | 6 | 0 | 2 | 2 | 2 | 52.33333 | 47.66667 | 0 | 21 | 39 | 40 | 2.2 | 0.3 | 0.25 | 407.9315 |  | 319.5671 | 321.0722 | 0 | 10.87 | 10.72 | 8.31 | 2.03 | 7.434807 | 55 | 112 | 53 | 5.4 | 6 | 10.4 | 9.4 | 9.8 | 8.4 | 7 | 7.6 | 5.5 | 5.6 | 58 | 58 | 87 | 87 | 58 | 58 | 58 | 58 | 58 | 58 | 1000 | 0 | 24 | 24 | 0 | 382.73 | 382.73 | 0 | 11 | 72.0192 | 31.72882 | 170.7393 | 40.98733 | 25.42066 | -3.19564 | 233.9517 | 90.50017 | 9.499833 | 0.4921399 | 2.766667 | 2.2 | 0.6833333 | 0.06666667 | 0 | 30 | 58410.46 | 3889.573 | 8.265404 | 8.355418 | 420.8728 | 451.2624 | 99.5214 | 6.793 | 0 | 0.8813079 | 17.568 | 22760 | 10 | 33.33333 | 54.66667 | 120 | 18 | 195 | 130 | 2.9 | 2.4 | 0.7 | 0.1 | 26 | 10.5 | 6.4 | 64.33333 | 174 | 0 | 10 | 18 | 16 | 32 | 17 | 599.9449 | 469.1465 | 426.7163 | 431.2257 | -0.6071957 | 20.43419 | -283.5202 | 630.5408 | 37 | -0.05555556 | 639.3831 | 22.5 | 28.25957 | 9.556595 | 37.81617 | 13.33234 | 10.50843 | 17.09685 | 195.0686 | 178 | 207 | 296.001 | 271 | 318 | 298.7536 | 282 | 322 | 298.9568 | 234 | 333 | 2.707495 | 2.2 | 3.5 | 2.169905 | 1.6 | 2.7 | 0.6848773 | 0.5 | 0.8 | 0.08495486 | 0 | 0.2 | 901.5785 | 892.9757 | 913.0135 | 6.383792 | 5.381946 | 9.02522 | 64.51736 | 65.74474 | 34.04773 | 630.78125 | 1.360436 | 1.021957 | 0.6928632 | 0.7002132 | 128.9728 | 76.13299 | 177.7843 | 323.0742 | 2.8 | 2.9 | 4.5 | 4.5 | 4.3 | 4.3
2018-02-14 | 51.28 | 9.32 | 1.36 | 0.73 | 2.94 | 396 | 364.184 | 0.6152778 | 43884.19 | 9.6 | 895.4492 | 884.0915 | 1718.247 | 277.0385 | 2844.244 | 857 | 423.6211 | 595.4528 | 10556 | 250 | 18.31472 | 51.33653 | [10 empty] | 9.148 | 8 | 31.16843 | 365.628 | 527.1 | 25.015 | 12.14 | 38.56626 | 64 | 4 | 2.301711 | 1.6 | 0.2 | 15.75591 | 61 | 140 | 1597 | 14 | 45 | 4.583333 | 10 | 2 | 2 | 2 | 53.5 | 52 | 0 | 21 | 39 | 41 | 2.2 | 0.3 | 0.25 | 326.2405 |  | 283.4174 | 282.5221 | 0 | 10.9 | 10.89 | 6.7 | 1.6 | 7.510728 | 42 | 120 | 55 | 6.6 | 6.2 | 9.8 | 10 | 10.2 | 9.2 | 8.4 | 8 | 7.2 | 7.4 | 30 | 30 | 45 | 45 | 30 | 30 | 30 | 32 | 30 | 30 | 1000 | 1.233333 | 13.53333 | 14.76667 | 0 | 857.39 | 857.39 | 4 | 20 | 55.794 | 32.47365 | 179.4843 | 32.18799 | 24.45029 | -6.09439 | 230.0282 | 92.02015 | 7.979846 | 0.5239735 | 2.9 | 1.975 | 0.725 | 0.1 | 0 | 35 | 54958.79 | 3619.216 | 7.962523 | 8.215293 | 419.7497 | 332.1375 | 99.63251 | 6.549 | 0 | 0.9196566 | 34.749 | 23730 | 12 | 35.5 | 56 | 130 | 18 | 54 | 130 | 3.3 | 2.1 | 0.8 | 0.1 | 27 | 9.166667 | 2.7 | 65.2 | 174 | 0 | 11 | 18 | 15 | 35 | 23 | 422.5872 | 463.6147 | 419.1431 | 422.7296 | -8.921022 | #DIV/0! | -183.4593 | 631.1339 | -192 | -0.4402778 | 640.2496 | 22.5 | 12.93473 | 5.892498 | 18.82723 | 15.20312 | 10.14529 | 24.28184 | 149.7158 | 20 | 203 | 201.8583 | 14 | 317 | 240.0327 | 133 | 319 | 184.1238 | -18 | 329 | 1.873749 | 0.2 | 3.9 | 1.184147 | 0 | 2.5 | 0.4307778 | 0 | 0.9 | 0.05074884 | 0 | 0.2 | 608.3644 | 86.59595 | 927.6726 | 10.30949 | 4.448181 | 18.81689 | 58.56608 | 66.4451 | 35.05936 | 603.75 | 0.8646657 | 0.7250878 | 0.4566476 | 0.5002169 | 77.38112 | 69.08578 | 82.18086 | 190.0367 | 2.7 | 2.8 | 4.5 | 4.5 | 4.3 | 4.3
2018-02-15 | 0 | 0 | 0 | 0 | 0 | 0 | 0 | 0 | [6 empty] | 0 | 766 | 2.558828 | 543.2402 | 0 |  | 0 | 0 | [10 empty] | 0 | 0 |  | 0 | 505.5 |  | 0 | 38.24864 | 66 | 3 | 1.681848 |  |  | 4.058537 | 55 | 209 | 1597 | 15 | 45 | 0 | 24 | 2 | 2 | 2 |  |  | 0 | [6 empty] | 130.3481 |  | 81.13257 | 81.65177 | 0 | 0 | 0 |  |  | 7.304356 | [23 empty] | 1000 | 0 | 0 | 0 | 0 | 565.96 | 565.96 | 0 | 16 | -24.96 | 22.20944 | 199.9949 |  | 36.04602 |  | 236.041 | 84.72891 | 15.27109 | [5 empty] | 0 |  |  |  | 4.568958 | 8.430034 |  |  |  | 8.072 | 0 |  | 37.737 | 11060 | 13 | [10 empty] | 28 | 8.283333 | 2.3 |  | 174 | 0 |  |  |  | 0 | 0 | 1.351944 | 397.3594 | 373.6851 | 371.852 | -4.963412 | 68.26746 | 8.650856 | 631.1339 | -817 | -1.440278 | 640.2496 | 17.5 | 0.454603 | 0.2838281 | 0.7384311 | 16.99385 | 9.950762 | 27.0054 | -3.044942 | -20 | 64 | 130.2331 | -20 | 248 | 106.3947 | 83 | 136 | -39.86007 | -60 | -18 | 0.2 | 0.2 | 0.2 | 0 | 0 | 0 | 0 | 0 | 0 | 0 | 0 | 0 | 154.5295 | 81.51678 | 227.4254 | 82.11029 | 14.79875 | 120.8217 | 28.33448 | 43.59315 | 29.17128 | 93.828125 | 0 | 0.1426522 | 0.02188333 | 0.1505535 | -67.93584 | -12.69444 | -96.68329 | -54.68843 | 0 | 0 | 0 | 0 | 0 | 0
2018-02-16 | 0 | 0 | 0 | 0 | 0 | 0 | 0.0004 | 0 | [6 empty] | 0 | 782 | 91.79909 | 590.769 | 0 |  | 0 | 0 | [10 empty] | 0 | 0 |  | 0 | 526.9 |  | 0 | 38.20894 | 75 | 4 | 1.237612 |  |  | 4.201388 | 50 | 191 | 1658 | 15 | 45 | 0 | 24 | 2 | 2 | 2 |  |  | 0 | [6 empty] | 207.7415 |  | 171.6356 | 172.6621 | 0 | 0 | 0 |  |  | 7.229547 | [23 empty] | 1000 | 0 | 0 | 0 | 0 | 857.14 | 857.14 | 4 | 20 | 64.8604 |  | 20.74848 |  | 11.65114 | -6.420075 | 25.97955 | 79.86468 | 20.13532 | 0.46296 |  |  |  |  | 0 |  |  |  |  | 0.9278409 |  |  |  | 0.915 | 0 |  | 48.942 | 12120 | 14 | [10 empty] | 28 | 14 | 0.8 |  | 174 | 0 |  |  |  | 0 | 0 | 1.35471 |  |  |  | -3.076874 | 126.1517 | -25.96635 | 631.1339 | -1442 | -2.440278 | 640.2496 | 15 | 0.445155 | 0.2838281 | 0.7289831 | 18.34089 | 9.419015 | 28.86001 | 149.7384 | -20 | 225 | -17.49446 | -20 | 69 | 248.467 | -20 | 332 | -57.11853 | -78 | -31 | 1.009647 | 0.2 | 5.5 | 0 | 0 | 0 | 1.270421 | 0 | 9.400001 | 0 | 0 | 0 | 363.3464 | 181.0033 | 609.9792 | 170.22 | 55.2329 | 295.5229 | 27.0943 | 54.17611 | 20.92279 | 125.46875 | 0.9743446 | 0.1398712 | 1.129122 | 0.1396053 | 67.17522 | -29.96619 | 142.6755 | -51.97417 | 0 | 0 | 0 | 0 | 0 | 0
2018-02-17 | 0 | 0 | 0 | 0 | 0 | 249 | 200.6768 | 0.425 | 45533.98 | 8.925 | 846.671 | 870.1043 | 2004.985 | 257.2656 | 98.03922 | 860 | 396.5278 | 591.3976 | 4373.2 |  | 28.22356 | 107.5124 | 823.5901 | 824.7665 | 862.5086 | 901.9861 |  |  |  |  | 850.569 |  | 0 | 0 | 27.81135 | 219.12 | 529.3 | 24.97482 | 12.69 | 37.85165 | 75 | 4 | 1.887886 | 1 | 0.3 | 3.701408 | 45 | 161 | 0 | 16 | 46 | 1.833333 | 13.58333 | 2 | 2 | 2 | 52 | 50 | 0 | 23 | 42 | 42 | 2.2 | 0.6 | 0.25 | 302.6444 |  | 261.3511 | 263.1933 | 0 | 10.93 | 10.93 | 7.11 | 2.7 | 7.274005 | [13 empty] | 16 | 16 | 23 | 23 | 16 | 16 | 16 | 16 | 16 | 16 | 1000 | 10.2 | 0 | 10.2 | 87.59 | 441.97 | 529.56 | 0 | 15 | 32.1168 | 27.13709 | 55.04067 |  |  |  | 55.04067 | 100 | 0 | 0.6141618 | 2.95 | 8.39 | 3.3 | 3.2 | 0 | 32 | 52041.88 | 2665.335 | 7.746937 | 1.965738 | 405.2938 | 782.1735 | 99.10662 | 0 | 0 | 0.8059309 | 48.942 | 0 | 14 | 31 | 56 | 133 |  |  |  | 3.2 | 10.58 | 3.5 | 6 | 28 | 7.5 | 0.8 | 61 | 174 | 0 | 9 | 18 | 17 | 10 | 0 | 197.5781 | 415.5324 | 413.402 | 418.1661 | -10.44742 | 36.13699 | -190.8389 | 629.7587 | -1818 | -3.015278 | 638.5974 | 15 | 12.33584 | 3.645892 | 15.98174 | 17.72006 | 10.04154 | 27.17401 | 196.405 | 178 | 225 | 113.1656 | -20 | 326 | 294.7691 | 247 | 329 | 85.30366 | -156 | 342 | 1.995328 | 0.8 | 4.6 | 3.536843 | 0 | 31.7 | 2.392644 | 1.3 | 4.7 | 0.1834676 | 0 | 4 | 768.2127 | 474.3882 | 915.2145 | #VALUE! | 6.6039 | 299.6121 | 57.70519 | 61.81504 | 33.04911 | 4013.359375 | 1.256458 | 0.5903374 | 1.432235 | 0.5250795 | 83.58011 | -11.91451 | 306.1869 | 56.77419 | 3 | 3 | 4.2 | 4.2 | 4.2 | 4.2
2018-02-18 | 50.2 | 9.16 | 1.41 | 0.72 | 2.86 | 581 | 573.0824 | 1 | 46228.66 | 9.516667 | 874.1042 | 902.1234 | 1959.77 | 310.7608 | 791.6667 | 764 | 607.683 | 550.8358 | 15758.6 | 250 | 9.046439 | 34.30166 | 890.8603 | 906.8172 | 910.7327 | 892.1732 | 910.9742 | 904.1789 | 893.34 | 907.9109 | 897.8243 | 910.9521 | 9.148 | 8 | 28.11784 | 528.428 | 598.3 | 25.02074 | 12.46 | 37.49437 | 70 | 4 | 1.595069 | 1.1 | 0.1 | 3.736189 | 39 | 209 | 1957 | 17 | 50 | 3.333333 | 0 | 2 | 2 | 2 | 51 | 50 | 0 | 23 | 41 | 43 | 2.2 | 0.6 | 0.25 | 397.2033 |  | 314.3461 | 316.8395 | 0 | 11.56 | 11.09 | 8.6 | 1.35 | 7.446003 | 86 | 131 | 35 | 10.5 | 9.2 | 8.4 | 7.3 | 6.1 | 5.8 | 5.5 | 6.2 | 5.1 | 5.1 | 58 | 58 | 88 | 88 | 58 | 58 | 58 | 58 | 58 | 58 | 1000 | 17.5 | 6.5 | 24 | 0 | 0 | 0 | 0 | 0 | 79.0824 | 31.34538 | 165.9395 | 36.97595 | 19.00704 | -4.657153 | 217.2653 | 93.39522 | 6.604776 | 0.7129332 | 3.083333 | 4.266667 | 2.366667 | 0.25 | 0 | 30 | 54664.25 | 3686.26 | 7.898524 | 7.759476 | 422.7672 | 394.4862 | 99.55947 | 4.482 | 0 | 0.9863725 | 44.46 | 0 | 14 | 32 | 55 | 124 | 18 |  | 215 | 4 | 6.1 | 3.3 | 0.4 | 29 | 9.5 | 1.4 | 62.23333 | 174 | 0 | 12 | 19 | 16 | 25 | 0 | 549.9083 | 465.7707 | 426.9596 | 429.7926 | -4.43474 | 24.17997 | -286.0105 | 626.5048 | -1862 | -3.015278 | 635.3641 | 10 | 23.67354 | 8.946654 | 32.62019 | 17.21302 | 12.01288 | 27.10916 | 194.9094 | 182 | 208 | 293.231 | 265 | 322 | 296.0524 | 239 | 315 | 299.1302 | 231 | 348 | 2.85683 | 2.2 | 4.6 | 3.811119 | 2.9 | 6 | 2.187798 | 1.6 | 3.4 | 0.2141979 | 0 | 0.4 | 902.2612 | 888.5087 | 936.797 | 7.201243 | 3.5552 | 12.3655 | 62.22253 | 64.88876 | 35.22794 | 633.359375 | 1.321569 | 1.05663 | 1.269992 | 0.7542397 | 48.98913 | -51.63758 | 393.7098 | 259.1108 | 2.9 | 3 | 4.3 | 4.3 | 4.2 | 4.3
2018-02-19 | 51.31 | 9.3 | 1.42 | 0.73 | 2.76 | 633 | 590.654 | 1 | 47830.77 | 9.466667 | 905.1369 | 900.6517 | 1882.031 | 315.0004 | 2208.333 | 819 | 638.4771 | 576.1547 | 15683.2 | 250 | 4.879421 | 16.72095 | 894.4139 | 899.9486 | 897.0784 | 901.565 | 907.1724 | 899.8176 | 896.8342 | 908.3837 | 894.0842 | 903.6808 | 9.148 | 8 | 30.49268 | 574.188 | 607.7 | 26.16874 | 12.4 | 37.1371 | 84 | 4 | 1.776148 | 1.2 | 0.2 | 3.791467 | 80 | 207 | 1957 | 18 | 54 | 4.666667 | 0 | 2 | 2 | 2 | 50.33333 | 49.33333 | 141.68 | 22 | 40 | 43 | 2.1 | 1.6 | 1 | 405.8457 |  | 319.199 | 320.832 | 0 | 10.98 | 10.66 | 7.98 | 1.08 | 7.637479 | 53 | 120 | 53 | 6.8 | 8 | 8 | 9.6 | 6.4 | 6.2 | 5.6 | 6.4 | 6.2 | 7.4 | 56 | 56 | 84 | 84 | 56 | 56 | 56 | 56 | 56 | 56 | 1000 | 0 | 24 | 24 | 447.68 | 194.97 | 642.65 | 0 | 20 | 62.004 | 32.27331 | 170.952 | 41.16639 | 25.50918 | -2.895951 | 234.7317 | 90.36635 | 9.63365 | 0.6040364 | 3.066667 | 2.933333 | 1.75 | 0.1166667 | 0 | 35 | 58670.28 | 3850.154 | 8.579744 | 8.383274 | 420.2527 | 433.896 | 99.55908 | 9.711 | 0 | 0.9331027 | 34.749 | 0 | 14 | 33.33333 | 56 | 130 | 18 | 208 | 137 | 3.4 | 3.2 | 2.2 | 0.2 | 31 | 8.5 | 2.7 | 64.03333 | 175 | 0 | 10 | 18 | 14 | 32 | 22 | 597.9208 | 469.7436 | 424.1684 | 430.8093 | -1.693294 | 20.06363 | -309.9953 | 626.9111 | -1854 | -3.015278 | 635.7885 | 10 | 21.9916 | 11.71618 | 33.70779 | 18.72895 | 13.15416 | 24.63202 | 194.4743 | 187 | 205 | 294.8798 | 153 | 314 | 297.1102 | 289 | 307 | 298.6817 | 214 | 324 | 3.040164 | 2.2 | 4 | 2.807679 | 1.4 | 3.5 | 1.606025 | 0.9 | 2.2 | 0.0871632 | 0 | 0.2 | 900.2001 | 895.7125 | 905.5514 | 4.052511 | 3.553394 | 4.606488 | 63.92047 | 65.23894 | 35.65593 | 540 | 1.350154 | 1.046612 | 1.110361 | 0.7170874 | 37.60155 | -43.74993 | 474.6386 | 318.3776 | 2.9 | 3 | 4.3 | 4.4 | 4.3 | 4.3
2018-02-20 | 49.65 | 8.89 | 1.44 | 0.73 | 2.86 | 632 | 585.3216 | 0.9965278 | 46585.2 | 9.375 | 906.7318 | 902.0555 | 1877.146 | 313.9201 | 2174.216 | 842 | 633.5832 | 583.9807 | 15607.8 | 250 | 5.974946 | 20.8931 | 894.3324 | 900.0556 | 901.4723 | 903.6969 | 907.4356 | 902.3869 | 898.52 | 908.5446 | 893.9628 | 903.7719 | 9.148 | 8 | 30.53283 | 573.308 | 641.8 | 25.795 | 12.63 | 36.70047 | 59 | 3 | 1.648587 | 1.2 | 0.1 | 16.218 | 75 | 205 | 1957 | 19 | 57 | 5.916667 | 0 | 2 | 2 | 2 | 51.66667 | 50.33333 | 0 | 23 | 40 | 42 | 2.1 | 1.5 | 1 | 377.791 |  | 318.2345 | 319.9191 | 0 | 10.7 | 10.5 | 7.11 | 2.54 | 7.840588 | 52 | 118 | 51 | 6.4 | 6.6 | 10.2 | 9.6 | 10 | 8.8 | 8.2 | 7.4 | 7 | 6.8 | 60 | 60 | 90 | 87 | 60 | 60 | 60 | 60 | 60 | 60 | 1000 | 0 | 23.91667 | 23.91667 | 160.45 | 224.44 | 384.89 | 0 | 11 | 61.4316 | 31.17385 | 171.1635 | 41.61655 | 24.91746 | -2.603127 | 235.0944 | 90.50835 | 9.491648 | 0.5596205 | 2.55 | 2.066667 | 0.9833333 | 0 | 0 | 33 | 57561.42 | 3810.483 | 8.48992 | 8.396229 | 419.8935 | 432.8066 | 99.55484 | 7.305 | 0 | 0.9261418 | 38.484 | 11040 | 15 | 33.66667 | 54.66667 | 140 | 18 | 205 | 191 | 2.8 | 2.3 | 1.1 | 0 | 33 | 10 | 2.2 | 63.8 | 175 | 0 | 10 | 16 | 16 | 30 | 19 | 591.8359 | 467.8765 | 424.9994 | 429.317 | -1.889261 | 15.95235 | -311.8169 | 627.339 | -1847 | -3.01875 | 636.2341 | 10 | 27.03017 | 11.42054 | 38.45071 | 19.31605 | 12.84291 | 25.6566 | 195.406 | 188 | 204 | 270.7929 | -20 | 330 | 298.2055 | 290 | 304 | 299.5682 | 284 | 314 | 2.520647 | 2.1 | 3.2 | 1.866416 | 0 | 9.400001 | 0.9311667 | 0.7 | 1.2 | 0.01482176 | 0 | 0.1 | 901.4749 | 864.4399 | 925.9147 | 4.677746 | 3.490314 | 14.87894 | 63.76621 | 66.05602 | 33.15287 | 542.65625 | 1.335222 | 1.059956 | 0.9210645 | 0.7111963 | 22.85314 | 60.77178 | 392.3245 | 327.345 | 3 | 3 | 4.3 | 4.3 | 4.3 | 4.3
2018-02-21 | 49.91 | 8.95 | 1.42 | 0.75 | 2.72 | 583 | 466.55 | 0.9138889 | 49799.39 | 9.736364 | 875.5061 | 869.3672 | 1777.614 | 312.8298 | 2325.228 | 897 | 590.5086 | 606.4654 | 15004.6 | 250 | 5.612851 | 16.42302 | 841.9903 | 863.3734 | 867.9638 | 858.8316 | 873.3386 | 871.1493 | 866.3183 | 867.643 | 855.0454 | 867.0938 | 9.148 | 8 | 30.9384 | 530.188 | 687.8 | 26.03549 | 12.21 | 36.30137 | 141 | 8 | 2.139737 | 1.1 | 0.1 | 1.892473 | 68 | 203 | 1957 | 20 | 61 | 7.083333 | 1.833333 | 2 | 2 | 2 | 51.66667 | 49.66667 | 0 | 23 | 41 | 43 | 2.1 | 0.9 | 0.5 | 413.2673 |  | 317.4864 | 318.9655 | 0 | 10.92 | 10.43 | 6.82 | 1.26 | 7.300716 | 62 | 111 | 63 | 6.8 | 8 | 8.2 | 9.6 | 6.2 | 6.4 | 5.8 | 6.4 | 6.2 | 7.2 | 56 | 56 | 84 | 84 | 56 | 56 | 56 | 56 | 56 | 56 | 1000 | 0 | 21.93333 | 21.93333 | 102.55 | 446.7 | 549.25 | 0 | 18 | 0.3 | 32.43487 | 166.4165 | 40.80806 | 25.38402 | -3.929469 | 228.6792 | 90.61806 | 9.381944 | 0.5578047 | 2.966667 | 1.966667 | 0.9166667 | 0.01666667 | 0 | 58 | 53810.53 | 3566.526 | 7.48383 | 8.167113 | 421.215 | 430.2419 | 99.48931 | 7.47 | 0 | 0.8002573 | 31.014 | 0 | 15 | 35 | 54.66667 | 144 | 19 | 215 | 202 | 3.5 | 2.1 | 1 | 0.1 | 36 | 13.16667 | 3.2 | 65.66667 | 175 | 0 | 10 | 18 | 15 | 0 | 0 | 549.5833 | 468.1508 | 426.9419 | 431.7592 | -1.881613 | 5.96583 | -288.0452 | 627.88 | -1889 | -3.104861 | 636.8321 | 10 | 16.84328 | 10.85031 | 27.69358 | 19.15717 | 12.06475 | 25.8641 | 186.2969 | 98 | 210 | 275.5458 | 58 | 312 | 283.3129 | 138 | 344 | 269.9729 | -15 | 314 | 2.724568 | 0.2 | 3.8 | 1.721557 | 0 | 2.1 | 0.867941 | 0 | 1.1 | 0.03333218 | 0 | 0.1 | 832.7739 | 120.9466 | 904.503 | 10.24757 | 3.484656 | 165.3763 | 65.25901 | 76.65192 | 37.09553 | 1124.296875 | 1.226929 | 1.053163 | 0.835609 | 0.6609175 | 30.33719 | 114.0015 | 326.9886 | 291.8946 | 3 | 3 | 4.2 | 4.3 | 4.3 | 4.4
2018-02-22 | 0 | 0 | 0 | 0 | 0 | 0 | -0.0004 | 0 | [6 empty] | 0 | 715 | 35.4077 | 487.7796 | 0 |  | 0 | 0 | [10 empty] | 0 | 0 |  | 0 | 302.3 |  | 0 | 38.56627 | 103 | 6 | 1.793113 |  |  | 3.903264 | 60 | 200 | 1957 | 21 | 61 | 0 | 24 | 2 | 2 | 2 |  |  | 0 | [6 empty] | 149.9242 |  | 112.7122 | 111.7209 | 0 | 0 | 0 |  |  | 7.360069 | [23 empty] | 1000 | 0 | 0 | 0 | 0 | 587.75 | 587.75 | 4 | 11 | 83.2496 | 21.30373 | 41.50584 |  | 17.46911 | 2.218337 | 61.19328 | 67.82744 | 32.17256 | 0.523836 |  |  |  |  | 1 |  |  |  |  | 2.185474 | 367.6539 |  |  | -1.116 | 0 |  | 44.46 | 12330 | 16 | [10 empty] | 36 | 10 | 1.4 |  | 174 | 0 |  |  |  | 0 | 0 | 1.349109 | 382.1643 | 402.5187 | 408.0697 | -2.516562 | #DIV/0! | -94.16013 | 627.88 | -2514 | -4.104861 | 636.8321 | 10 | 0.5117022 | 0.2787046 | 0.7904068 | 16.89088 | 12.03882 | 25.55285 | 103.0283 | -20 | 202 | -3.334028 | -16 | 58 | 225.923 | -20 | 303 | -38.4099 | -53 | -15 | 0.7604595 | 0.2 | 3.8 | 0 | 0 | 0 | 0.2453032 | 0 | 4.3 | 0 | 0 | 0 | 71.99075 | 52.82896 | 141.4221 | 21.91275 | 13.87425 | 41.20363 | 38.89723 | 55.86213 | 25.08595 | 74.921875 | 0.5863147 | 0.183883 | 0.9378869 | 0.1501713 | -35.38287 | -3.649526 | 154.671 | -52.56668 | 0 | 0 | 0 | 0 | 0 | 0
2018-02-23 | 0 | 0 | 0 | 0 | 0 | 0 | -0.0004 | 0 | [6 empty] | 0 | 674 | 0.6400795 | 488.4326 | 0 |  | 0 | 0 | [10 empty] | 0 | 0 |  | 0 | 281.7 |  | 0 | 37.5938 | 145 | 6 | 1.425882 |  |  | 4.624353 | 53 | 200 | 1957 | 21 | 61 | 0 | 24 | 2 | 2 | 2 |  |  | 0 | [6 empty] | 71.0743 |  | 57.61047 | 57.82474 | 0 | 0 | 0 |  |  | 7.297498 | [23 empty] | 1000 | 0 | 0 | 0 | 194.58 | 0 | 194.58 | 0 | 6 | 38.4196 | 21.7996 | 142.7825 |  | 20.00343 | -11.5987 | 151.1872 | 94.44085 | 5.559151 | [5 empty] | 4 |  |  |  |  | 5.399543 |  | 122.7197 |  | 0 | 0 |  | 44.46 | 0 | 16 | [10 empty] | 36 | 7.166667 | 1.4 |  | 174 | 0 |  |  |  | 0 | 0 | 1.395515 |  |  |  | -3.065818 | 17.25216 | -0.03186472 | 627.88 | -3139 | -5.104861 | 636.8321 | 10 | 0.507731 | 0.2399664 | 0.7476974 | 18.3791 | 10.59923 | 27.14807 | 65.1426 | 11 | 212 | -19.89726 | -20 | -15 | 115.3241 | 95 | 302 | -48.11889 | -70 | -33 | 0.2142697 | 0.2 | 1 | 0 | 0 | 0 | 0.007787037 | 0 | 0.9 | 0 | 0 | 0 | 48.7347 | 39.64936 | 59.58267 | 8.17513 | 4.825212 | 13.87425 | 30.64973 | 32.63408 | 32.76378 | 196.328125 | 0.1751567 | 0.09013215 | 0.1638906 | 0.1400515 | -65.60425 | -28.97605 | -73.55201 | -63.38808 | 0 | 0 | 0 | 0 | 0 | 0
2018-02-24 | 0 | 0 | 0 | 0 | 0 | 0 | 0.0002 | 0 | [6 empty] | 0 | 736 | 41.45301 | 548.4699 | 0 |  | 0 | 0 | [10 empty] | 0 | 0 |  | 0 | 417.1 |  | 0 | 35.77238 | 126 | 6 | 1.456351 |  |  | 6.363416 | 45 | 192 | 2061 | 22 | 61 | 0 | 24 | 2 | 2 | 2 |  |  | 87.08 | [6 empty] | 168.8952 |  | 133.5278 | 132.6763 | 0 | 0 | 0 |  |  | 7.309996 | [23 empty] | 1000 | 0 | 0 | 0 | 0 | 0 | 0 | 0 | 0 | 86.0002 | 21.58738 | 10.25889 |  |  | -7.420408 | 2.838482 | 361.4217 | -261.4217 | 0.4820985 |  |  |  |  | 0 |  |  |  |  | 0.1013744 |  |  |  | 0 | 0 |  | 44.46 | 0 | 16 | [10 empty] | 36 | 10 | 1.4 |  | 174 | 0 |  |  |  | 0 | 0 | 1.325754 |  |  |  | -0.4949958 | 127.9348 | -13.57549 | 627.88 | -3764 | -6.104861 | 636.8321 | 10 | 0.508722 | 0.204403 | 0.713125 | 20.97681 | 11.96099 | 27.71872 | 179.2065 | -20 | 205 | -18.9322 | -20 | -17 | 274.2509 | -4 | 305 | 184.2641 | -82 | 335 | 1.083193 | 0.2 | 4.6 | 0 | 0 | 0 | 0.7183773 | 0 | 6.4 | 0.004103009 | 0 | 2.3 | 99.07997 | 44.23338 | 207.8266 | 15.45848 | 4.317069 | 44.83493 | 30.53678 | 54.37067 | 23.78902 | 88.671875 | 1.099 | 0.1482187 | 1.300604 | 0.8337578 | 54.61455 | -25.75843 | 267.4484 | 163.9925 | 0 | 0 | 0 | 0 | 0 | 0
2018-02-25 | 0 | 0 | 0 | 0 | 0 | 179 | 164.2668 | 0.2930556 | 40528.38 | 9.233333 | 908.4678 | 874.3204 | 1685.304 | 244.6899 | 853.0806 | 834 | 366.096 | 594.6649 | 3468.4 | 250 | 12.94125 | 35.14137 | [10 empty] | 0 | 0 | 29.45183 | 157.52 | 449.4 | 29.39 | 12.71 | 35.23382 | 97 | 5.5 | 1.797838 | 0.7 | 0.2 | 3.928418 | 37 | 170 | 2371 | 23 | 61 | 0 | 16.5 | 2 | 2 | 2 | 48 | 49 | 0 | 24 | 55 | 55 | 2.4 | 0.4 | 0.25 | 363.9167 |  | 252.3806 | 253.0255 | 0 | 10.7 | 10.7 | 8.2 | 1 | 7.429655 | [13 empty] | 10 | 16 | 24 | 24 | 12 | 12 | 16 | 20 | 16 | 16 | 1000 | 7.033333 | 0 | 7.033333 | 0 | 0 | 0 | 0 | 0 | 53.2668 | 24.61582 | 35.22948 |  |  |  | 35.22948 | 100 | 0 | 0.5276191 | 4.1 | 5.5 | 2.2 | 0.3 | 0 | 23 | 46610.82 | 3068.08 | 6.794162 | 1.258196 | 402.3378 | 1578.066 | 97.90908 | 7.47 | 0 | 0.9176916 | 36.99 | 0 | 16 | 29 | 52 | 115 | 17 | 196 | 157 | 4.1 | 5.5 | 2.2 | 0.3 | 37 | 8.5 | 2.4 | 62.5 | 174 | 0 | 12 | 19 | 18 | 33 | 0 | 183.6808 | 439.3941 | 370.4723 | 389.0039 | -2.321762 | 58.05901 | -144.0576 | 627.6049 | -4210 | -6.811806 | 636.4128 | 10 | 8.785078 | 2.173741 | 10.95882 | 20.4206 | 13.15416 | 28.39311 | 196.7811 | 191 | 202 | 76.19185 | -20 | 324 | 297.6511 | 284 | 304 | 299.3832 | 250 | 315 | 1.762734 | 0.8 | 4.3 | 1.483801 | 0 | 7.8 | 1.20048 | 0.6 | 2.6 | 0.108603 | 0 | 0.6 | 584.5836 | 207.8266 | 935.1731 | 36.26677 | 8.424182 | 120.4364 | 57.92248 | 63.38433 | 33.15287 | 4012.8125 | 1.20385 | 0.515499 | 1.419731 | 1.08939 | 19.66302 | 20.28825 | 405.9505 | 251.1613 | 2.8 | 2.8 | 4.2 | 4.2 | 4.2 | 4.2
2018-02-26 | 51.54 | 9.08 | 1.34 | 0.71 | 2.66 | 648 | 609.7232 | 1 | 46975.34 | 9.558333 | 878.5159 | 903.6541 | 1804.332 | 316.0027 | 1875 | 846 | 645.4698 | 572.9757 | 15683.2 | 250 | 10.572 | 38.96306 | 884.4749 | 914.4524 | 914.4492 | 895.8108 | 910.5922 | 907.4165 | 895.3308 | 906.706 | 904.0207 | 913.0825 | 0 | 0 | 30.42757 | 570.24 | 570.7 | 29.39 | 12.46 | 34.80331 | 50 | 4 | 1.245567 | 0.8 | 0.1 | 3.538682 | 82 | 217 | 2371 | 24 | 65 | 5.5 | 0 | 2 | 2 | 2 | 48.66667 | 50.33333 | 0 | 24 | 42 | 43 | 2.2 | 0.4 | 0.25 | 458.4024 |  | 322.9526 | 328.2967 | 0 | 10.89 | 10.71 | 8.22 | 8.27 | 7.22825 | 92 | 114 | 52 | [10 empty] | 54 | 54 | 81 | 81 | 54 | 54 | 50 | 48 | 54 | 54 | 1000 | 20 | 4 | 24 | 519.24 | 0 | 519.24 | 0 | 16 | 76.4832 | 32.96298 | 171.1396 | 40.23524 | 23.37853 | -4.194657 | 230.5588 | 91.6794 | 8.3206 | 0.5757673 | 3.433333 | 2.983333 | 1.433333 | 0.1333333 | 0 | 36 | 58328.87 | 3790.59 | 7.864379 | 8.234241 | 420.2924 | 452.2848 | 99.49239 | 4.482 | 0 | 0.9409309 | 32.508 | 0 | 16 | 30 | 53.33333 | 135 | 18 | 201 | 150 | 3.8 | 4.5 | 1.8 | 0.3 | 38 | 10 | 3 | 63.83333 | 175 | 0 | 13 | 17 | 13 | 31 | 13 | 594.983 | 468.6496 | 425.111 | 431.7114 | -1.420205 | 18.99718 | -295.0228 | 628.6678 | -4187 | -6.811806 | 637.0166 | 10 | 26.23545 | 6.128074 | 32.36352 | 18.75616 | 14.60674 | 27.30369 | 193.8619 | 180 | 205 | 295.092 | 286 | 302 | 297.4082 | 292 | 303 | 299.0368 | 282 | 313 | 3.448174 | 2.7 | 5.1 | 2.71376 | 1.8 | 4.7 | 1.360869 | 1 | 2 | 0.09972338 | 0 | 0.4 | 905.1717 | 897.2823 | 917.8979 | 7.586522 | 4.6047 | 13.84321 | 64.12692 | 65.79663 | 35.85047 | 614.53125 | 1.347974 | 1.160211 | 1.199218 | 0.8986146 | 51.83627 | 98.42839 | 471.6287 | 290.3138 | 2.7 | 3 | 4.2 | 4.3 | 4.3 | 4.3
2018-02-27 | 51 | 9.2 | 1.29 | 0.58 | 2.5 | 631 | 688.674 | 0.9958333 | 48620.31 | 9.6 | 882.5157 | 905.0146 | 1817.83 | 314.052 | 1882.845 | 856 | 662.4519 | 604.0657 | 15683.2 | 250 | 7.642467 | 29.46936 | 890.3646 | 915.0546 | 912.4661 | 900.4086 | 910.455 | 906.2055 | 898.63 | 906.5327 | 905.2193 | 911.5103 | 10.157 | 8 | 30.63564 | 573.437 | 580.6 | 29.39 | 12.77 | 34.44603 | 81 | 4 | 1.307072 | 0.7 | 0.1 | 1.545592 | 74 | 124 | 2371 | 25 | 69 | 5.25 | 0 | 2 | 2 | 2 | 49.66667 | 50.66667 | 0 | 24 | 42 | 43 | 2 | 0.8 | 0.25 | 456.5497 |  | 318.4027 | 326.4172 | 0 | 10.94 | 10.62 | 7.98 | 1.12 | 7.267259 | 94 | 118 | 50 | 5.2 | 6 | 10.4 | 9.2 | 10 | 8.4 | 7 | 7 | 5.4 | 6.4 | 56 | 56 | 84 | 84 | 56 | 56 | 56 | 56 | 56 | 56 | 1000 | 0 | 23.9 | 23.9 | 272.44 | 34.2 | 306.64 | 0 | 9 | 117.034 | 33.06083 | 171.9418 | 42.66926 | 26.95926 | -2.289814 | 239.2805 | 89.69015 | 10.30985 | 0.5628967 | 2.983333 | 1.966667 | 1.066667 | 0.01666667 | 0 | 30 | 59317.97 | 3831.564 | 8.647611 | 8.545731 | 420.1046 | 480.6991 | 99.51588 | 8.165 | 0 | 1.091401 | 36.243 | 11900 | 17 | 30.66667 | 52.66667 | 130 | 19 | 206 | 138 | 3.3 | 2.1 | 1.2 | 0.1 | 40 | 11 | 2.5 | 64.56667 | 175 | 0 | 12 | 16 | 13 | 30 | 22 | 605.1237 | 469.4389 | 425.6006 | 429.7107 | -1.291216 | 30.16184 | -276.1926 | 628.9131 | -4181 | -6.815972 | 637.3533 | 10 | 23.92255 | 10.18774 | 34.11029 | 20.82406 | 14.42517 | 27.602 | 194.4775 | 191 | 201 | 296.4583 | 292 | 305 | 297.9731 | 291 | 303 | 299.2669 | 286 | 324 | 3.078341 | 2.2 | 4 | 1.922061 | 1.6 | 2.3 | 1.022594 | 0.7 | 1.3 | 0.01548032 | 0 | 0.1 | 905.3261 | 873.0341 | 922.3234 | 6.05243 | 4.069287 | 16.06055 | 64.06533 | 65.61506 | 35.83751 | 805.078125 | 1.360683 | 1.041647 | 0.9287213 | 0.7112273 | 57.47552 | 132.0308 | 415.5492 | 284.0293 | 2.7 | 2.9 | 4.2 | 4.3 | 4.3 | 4.3
2018-02-28 | 51.69 | 9.25 | 1.3 | 0.77 | 2.48 | 640 | 591.0198 | 1 | 49005.32 | 9.475 | 884.7506 | 902.8046 | 1806.116 | 315.0546 | 2041.667 | 896 | 662.7326 | 603.4608 | 15683.2 | 250 | 7.424843 | 26.32574 | 890.6137 | 911.2466 | 910.7084 | 896.2756 | 909.0206 | 901.9954 | 896.8553 | 905.7213 | 905.3291 | 911.6186 | 10.157 | 8 | 30.9611 | 581.357 | 664.2 | 27.61446875 | 14.5 | 27.38572 | 52 | 3 | 1.438958 | 0.9 | 0.1 | 3.307635 | 66 | 123 | 2371 | 26 | 73 | 6.833333 | 0 | 2 | 2 | 2 | 50.33333 | 50.33333 | 37.07 | 20 | 42 | 43 | 2.1 | 0.7 | 0.25 | 440.3437 |  | 319.3169 | 327.4725 | 0 | 11.22 | 10.75 | 8.7 | 1.84 | 7.828657 | 72 | 106 | 42 | 5.4 | 5.2 | 11 | 9 | 10 | 8.6 | 7 | 6.4 | 6 | 5.8 | 56 | 56 | 84 | 84 | 56 | 56 | 56 | 56 | 56 | 56 | 1000 | 0 | 24 | 24 | 0 | 340.28 | 340.28 | 0 | 11 | 60.2328 | 31.75719 | 172.4142 | 42.89555 | 26.42994 | -2.586597 | 239.1531 | 90.03009 | 9.969907 | 0.5518226 | 2.75 | 1.883333 | 0.7833333 | 0 | 0 | 39 | 60013.95 | 3888.298 | 7.516023 | 8.541181 | 419.4643 | 469.4248 | 99.44546 | 11.205 | 0 | 0.9234684375 | 25.038 | 0 | 17 | 34 | 55.33333 | 127 | 19 | 1017 | 135 | 3 | 2 | 0.9 | 0 | 42 | 11.75 | 4 | 63.93333 | 175 | 0 | 14 | 16 | 13 | 33 | 22 | 608.0871 | 468.7819 | 424.964 | 430.6624 | -1.47793 | 24.7467 | -281.1205 | 641.4739 | -3911 | -6.815972 | 649.995 | 10 | 30.99572 | 9.934638 | 40.93036 | 22.46313 | 14.13984 | 30.04022 | 194.9639 | 192 | 199 | 296.4617 | 286 | 305 | 298.3705 | 293 | 303 | 299.0044 | 287 | 315 | 2.799051 | 2.3 | 3.6 | 1.876485 | 1.5 | 2.1 | 0.7889167 | 0.5 | 1 | 0.0002071759 | 0 | 0.1 | 904.0627 | 895.7553 | 921.2458 | 6.01362 | 3.509235 | 8.663452 | 63.77355 | 65.87444 | 34.13853 | 625.078125 | 1.36775 | 0.9350081 | 0.8199722 | 0.7028402 | 86.93697 | 164.6369 | 320.2639 | 287.2602 | 2.9 | 3.1 | 4.2 | 4.3 | 4.2 | 4.3
2018-03-01 | 50.87 | 9.16 | 1.3 | 0.66 | 2.68 | 648 | 582.3376 | 1 | 48827.51 | 9.691667 | 885.7778 | 903.256 | 1804.164 | 314.2245 | 2333.333 | 831 | 645.4449 | 575.412 | 15834 | 250 | 6.670088 | 23.99655 | 893.6421 | 907.9056 | 911.8687 | 898.0984 | 906.4333 | 903.3515 | 896.8636 | 907.8847 | 902.9695 | 909.7701 | 10.157 | 8 | 30.93294 | 588.397 | 487.4 | 24.08 | 4.28 | 33.47622 | 84 | 4 | 1.416255 | 0.8 | 0.1 | 2.929078 | 58 | 122 | 2371 | 1 | 4 | 5.833333 | 0 | 2 | 2 | 2 | 51 | 50.66667 | 0 | 24 | 42 | 44 | 2.2 | 0.4 | 0.25 | 463.9321 |  | 319.7303 | 324.1298 | 0 | 10.92 | 10.71 | 7.59 | 1.2 | 7.750517 | 75 | 115 | 40 | 5 | 6 | 10.6 | 9.2 | 10 | 8.6 | 7.2 | 6.8 | 5.2 | 6.2 | 56 | 56 | 84 | 84 | 56 | 56 | 56 | 56 | 56 | 56 | 1000 | 0 | 24 | 24 | 0 | 418.45 | 418.45 | 0 | 12 | 87.2076 | 31.98698 | 171.103 | 42.262 | 25.47944 | -2.601477 | 236.2429 | 90.31592 | 9.684083 | 0.548064 | 3.45 | 2.083333 | 0.7666667 | 0 | 0 | 39 | 59502.96875 | 3882.23 | 7.345463 | 8.437248 | 419.6664 | 448.3431 | 99.45652 | 212.671 | 0 | 0.8986691 | 15.327 | 0 |  | 32.33333 | 55 | 125 | 19 | 216 | 127 | 4.2 | 2.4 | 0.9 | 0 | 3 | 11.5 | 5.3 | 64.16667 | 175 | 0 | 14 | 17 | 14 | 34 | 21 | 599.574 | 467.3817 | 425.0203 | 429.481 | -1.08778 | 15.72976 | -295.1247 | 648 | 23 | 0 | 658.157 | 22.5 | 27.93156 | 9.520776 | 37.45234 | 19.68654 | 11.57193 | 29.44364 | 193.7689 | 189 | 198 | 295.992 | 291 | 301 | 298.3693 | 295 | 302 | 299.9037 | 289 | 311 | 3.521061 | 2.5 | 5.2 | 2.112896 | 1.6 | 2.6 | 0.7547905 | 0.6 | 1 | 0.0006261574 | 0 | 0.1 | 903.9652 | 849.7444 | 922.7444 | 5.309108 | 3.461011 | 15.85933 | 64.27162 | 65.5113 | 34.76105 | 590.390625 | 1.412824 | 0.9422629 | 0.7726115 | 0.7021135 | 138.0443 | 153.2322 | 280.7085 | 288.4981 | 3 | 3 | 4.2 | 4.2 | 4.2 | 4.3
2018-03-02 | 50.5 | 9.19 | 1.27 | 0.63 | 3.04 | 653 | 599.0276 | 1 | 48950.77 | 9.683333 | 889.1808 | 903.6966 | 1791.328 | 312.9452 | 2625 | 839 | 654.7716 | 583.9841 | 15457 | 250 | 5.08612 | 21.19205 | 895.5425 | 900.8999 | 912.4813 | 903.0548 | 903.8038 | 904.1541 | 900.5095 | 909.1273 | 900.1274 | 907.0385 | 4.353 | 5 | 30.77881 | 583.993 | 462.2 | 24.08 | 4.81 | 32.82323 | 63 | 3 | 1.428666 | 0.8 | 0.1 | 1.827568 | 51 | 122 | 2371 | 2 | 7 | 6.416667 | 0 | 2 | 2 | 2 | 50.66667 | 52 | 0 | 24 | 43 | 49 | 2.2 | 0.2 | 0.25 | 473.5367 |  | 318.6379 | 322.0409 | 0 | 10.35 | 10.1 | 8.15 | 1.16 | 7.693301 | 72 | 112 | 38 | 5.4 | 5.6 | 10.2 | 9.2 | 10.2 | 8.4 | 7 | 7 | 5.6 | 5.8 | 60 | 60 | 90 | 90 | 60 | 60 | 60 | 60 | 60 | 60 | 1000 | 0 | 24 | 24 | 0 | 443.72 | 443.72 | 0 | 14 | 59.3076 | 30.94138 | 172.1515 | 43.49653 | 27.22348 | -2.362234 | 240.5093 | 89.66308 | 10.33692 | 0.4501421 | 3.15 | 2.166667 | 0.7 | 0 | 0 | 29 | 59897.89 | 3921.942 | 7.838505 | 8.589617 | 420.8722 | 487.1485 | 99.45119 | 9.299 | 0 | 0.917347 | 17.568 | 11540 | 1 | 34 | 56 | 122 | 18 | 208 | 130 | 3.6 | 2.9 | 0.8 | 0 | 5 | 11.5 | 5.3 | 64.66667 | 175 | 0 | 16 | 17 | 15 | 33 | 22 | 614.3873 | 468.8604 | 425.5003 | 431.0645 | 0.3156339 | 33.80441 | -263.8441 | 650.5 | 51 | 0 | 657.755 | 22.5 | 35.40786 | 10.47377 | 45.88163 | 14.73096 | 8.874307 | 25.61768 | 194.3757 | 190 | 199 | 296.2822 | 292 | 301 | 298.6253 | 295 | 302 | 300.0083 | 287 | 311 | 3.155179 | 2.5 | 4.3 | 1.975072 | 1.6 | 2.3 | 0.6546701 | 0.5 | 0.9 | 0.002288194 | 0 | 0.1 | 903.4135 | 898.3262 | 911.1453 | 3.833835 | 3.436969 | 4.493329 | 64.60204 | 65.91335 | 34.57948 | 674.453125 | 1.40614 | 0.9487753 | 0.7198638 | 0.6985667 | 143.0221 | 191.9834 | 228.0569 | 297.6734 | 3 | 3.1 | 4.2 | 4.2 | 4.2 | 4.3
2018-03-03 | 51.45 | 9.02 | 1.29 | 0.63 | 3.04 | 660 | 603.3652 | 1 | 49672.06 | 9.5 | 894.6625 | 901.1897 | 1796.09 | 314.6842 | 2666.667 | 911 | 662.0932 | 603.5975 | 15758.6 | 250 | 5.209271 | 19.12599 | 892.8716 | 900.4157 | 910.8564 | 897.4787 | 901.8708 | 902.6538 | 896.5933 | 906.7771 | 897.497 | 904.5594 | 4.353 | 5 | 31.00716 | 590.153 | 519 | 24.08 | 4.12 | 32.24898 | 72 | 4 | 1.485351 | 0.8 | 0.1 | 1.777881 | 48 | 118 | 2371 | 3 | 10 | 6.416667 | 0 | 2 | 2 | 2 | 51 | 49.66667 | 0 | 24 | 42 | 44 | 2 | 0.5 | 0.25 | 456.2128 |  | 320.6333 | 323.6973 | 0 | 10.45 | 9.28 | 7.37 | 2.84 | 7.726634 | 64 | 118 | 46 | 5.4 | 5 | 11 | 9.4 | 10 | 8.6 | 7 | 6.4 | 5 | 5.8 | 58 | 58 | 87 | 87 | 58 | 58 | 58 | 58 | 58 | 58 | 1000 | 0 | 24 | 24 | 0 | 468.84 | 468.84 | 0 | 14 | 61.5252 | 31.33425 | 171.822 | 44.09047 | 28.55201 | -2.199004 | 242.2654 | 89.12226 | 10.87774 | 0.4568856 | 3.216667 | 2.016667 | 0.65 | 0.01666667 | 0 | 46 | 59585.82 | 3887.259 | 8.295045 | 8.652337 | 422.328 | 471.5173 | 99.50194 | 7.47 | 0 | 0.9141897 | 10.098 | 0 | 1 | 34.66667 | 55.33333 | 135 | 18 | 208 | 130 | 3.8 | 2.3 | 0.8 | 0.1 | 7 | 10.33333 | 6 | 64.73333 | 175 | 0 | 15 | 17 | 14 | 34 | 24 | 616.3332 | 470.1032 | 425.0859 | 432.3147 | -0.7941207 | 33.65185 | -271.2334 | 653.6667 | 86 | 0 | 659.9543 | 22.5 | 32.38659 | 11.23726 | 43.62384 | 17.85592 | 10.13233 | 28.8211 | 194.1956 | 191 | 198 | 296.1638 | 292 | 300 | 298.5571 | 295 | 302 | 299.7766 | 290 | 310 | 3.259751 | 2.5 | 4.1 | 2.019678 | 1.7 | 2.5 | 0.6734572 | 0.5 | 0.9 | 0.01333333 | 0 | 0.1 | 901.2392 | 898.0169 | 904.1328125 | 4.227347 | 3.414294 | 5.509265 | 64.42954 | 65.30379 | 34.57948 | 710.703125 | 1.408235 | 0.9508342 | 0.7144491 | 0.6992039 | 145.5507 | 203.3512 | 214.685 | 299.03 | 2.9 | 3.2 | 4.2 | 4.2 | 4.2 | 4.3
2018-03-04 | 50.93 | 9.03 | 1.21 | 0.63 | 2.76 | 659 | 612.4024 | 1 | 49589.53 | 9.5 | 899.363 | 901.8754 | 1795.497 | 315.0917 | 2583.333 | 851 | 665.2339 | 559.6296 | 15607.8 | 250 | 5.278845 | 19.53515 | 893.4732 | 900.7448 | 911.9065 | 897.8584 | 902.9521 | 903.1119 | 897.5299 | 907.4266 | 899.4024 | 905.9305 | 4.353 | 5 | 30.99707 | 589.273 | 534.4 | 24.08 | 4.9 | 31.8521 | 83 | 4 | 1.682727 | 1 | 0.1 | 1.784092 | 46 | 118 | 2371 | 4 | 13 | 6.833333 | 0 | 2 | 2 | 2 | 51.33333 | 50.33333 | 0 | 25 | 43 | 46 | 2.3 | 0.3 | 0.25 | 443.4171 |  | 320.5114 | 324.5158 | 0 | 10.9 | 10.12 | 6.82 | 6.8 | 7.762789 | 75 | 125 | 50 | 5.2 | 6.4 | 10.4 | 9 | 10 | 8.6 | 7 | 6.8 | 5.2 | 5 | 58 | 58 | 87 | 87 | 58 | 58 | 58 | 58 | 58 | 58 | 900 | 0 | 24 | 24 | 0 | 0 | 0 | 0 | 0 | 74.4024 | 31.72025 | 172.14 | 44.29115 | 28.28158 | -2.115247 | 242.5975 | 89.2141 | 10.7859 | 0.4803929 | 3.116667 | 2.166667 | 0.7166667 | 0 | 0 | 29 | 60014.75 | 3913.772 | 8.484748 | 8.664196 | 421.9168 | 459.9694 | 99.52656 | 2.988 | 0 | 0.9292904 | 7.11 | 0 | 1 | 31.66667 | 55.33333 | 129 | 19 | 207 | 138 | 3.7 | 2.4 | 0.8 | 0 | 8 | 10.25 | 6.4 | 64.46667 | 174 | 0 | 13 | 17 | 12 | 33 | 22 | 617.6941 | 469.5392 | 425.7457 | 430.3308 | -1.12457 | 26.98507 | -275.8819 | 655 | 120 | 0 | 660.804 | 22.5 | 31.01039 | 11.667 | 42.67739 | 19.48686 | 11.16986 | 29.11941 | 194.5879 | 191 | 198 | 295.8818 | 292 | 300 | 298.7465 | 294 | 303 | 299.4571 | 290 | 309 | 3.030881 | 2.2 | 3.9 | 2.142017 | 1.7 | 2.5 | 0.7083762 | 0.5 | 0.9 | 0.007163194 | 0 | 0.1 | 902.1 | 897.6467 | 907.9253 | 4.328856 | 3.439819 | 5.488257 | 64.35847 | 65.3427 | 34.25525 | 583.671875 | 1.377757 | 0.9713865 | 0.7158445 | 0.6989783 | 124.2463 | 203.8549 | 208.1948 | 298.0891 | 2.7 | 2.8 | 4.2 | 4.2 | 4.2 | 4.3
2018-03-05 | 50.33 | 9.18 | 1.2 | 0.59 | 2.78 | 656 | 607.2276 | 1 | 49647.61 | 9.675 | 902.375 | 904.1633 | 1776.811 | 314.9329 | 2750 | 885 | 659.867 | 608.5475 | 15683.2 | 250 | 5.103226 | 20.51328 | 894.9713 | 906.1796 | 912.6658 | 901.0962 | 906.2864 | 904.3597 | 899.3654 | 908.3816 | 902.8067 | 907.9177 | 4.353 | 5 | 30.88639 | 586.633 | 586.3 | 21.22561 | 4.2 | 30.34417 | 63 | 4 | 1.537794 | 1 | 0.1 | 4.026551 | 87 | 117 | 2371 | 5 | 16 | 6.75 | 0 | 2 | 2 | 2 | 51.33333 | 50.33333 | 0 | 26 | 45 | 49 | 2 | 4.8 | 2 | 458.5391 |  | 320.5343 | 323.9841 | 0 | 10.95 | 10.83 | 9.11 | 1.9 | 7.927079 | 98 | 150 | 75 | 5.4 | 5.6 | 10.2 | 9.4 | 10 | 8.4 | 7 | 7 | 5.6 | 5.6 | 58 | 58 | 87 | 87 | 58 | 58 | 58 | 58 | 58 | 58 | 800 | 0 | 24 | 24 | 0 | 719.31 | 719.31 | 1 | 20 | 70.9176 | 31.57505 | 172.4522 | 44.03326 | 27.74478 | -2.240108 | 241.9901 | 89.46045 | 10.53955 | 0.4890151 | 3.066667 | 2.133333 | 0.7 | 0 | 0 | 35 | 60210.24 | 3919.849 | 8.563779 | 8.642503 | 420.4277 | 457.3791 | 99.5342 | 8.202 | 0 | 0.9256518 | 10.098 | 11190 | 2 | 33.33333 | 55.66667 | 125 | 19 | 208 | 135 | 3.7 | 2.3 | 0.8 | 0 | 9 | 10 | 6 | 64.73333 | 174 | 0 | 15 | 15 | 14 | 31 | 23 | 616.0188 | 469.2376 | 425.5947 | 430.549 | 0.1368487 | 42.41607 | -252.9198 | 655.2 | 151 | 0 | 660.7138 | 22.5 | 33.73423 | 11.41765 | 45.15188 | 22.49498 | 12.82993 | 31.81703 | 194.6106 | 186 | 211 | 296.0557 | 280 | 308 | 298.4253 | 288 | 307 | 299.3453 | 262 | 325 | 3.105311 | 2.1 | 5.6 | 2.173071 | 1.9 | 2.6 | 0.6727847 | 0.5 | 0.8 | 0.001877315 | 0 | 0.1 | 904.3915 | 898.9984 | 910.2202 | 4.006344 | 2.910376 | 5.475555 | 64.62673 | 65.87444 | 34.34604 | 577.578125 | 1.381567 | 0.9689667 | 0.7123174 | 0.7049172 | 130.1933 | 200.3838 | 200.5291 | 300.1043 | 2.7 | 2.8 | 4.2 | 4.2 | 4.3 | 4.3
2018-03-06 | 50.9 | 9.17 | 1.21 | 0.61 | 2.76 | 650 | 607.9016 | 1 | 49688.08 | 9.516667 | 913.4681 | 902.7192 | 1782.367 | 314.9104 | 2666.667 | 833 | 657.5333 | 580.8657 | 15230.8 | 250 | 5.752491 | 18.50607 | 894.5452 | 906.3358 | 912.1328 | 896.6155 | 905.3865 | 903.4618 | 895.3268 | 907.949 | 902.3049 | 907.3646 | 4.775 | 5 | 30.85546875 | 581.775 | 552.3 | 19.1 | 10.28 | 30.8207 | 55 | 3 | 1.608853 | 0.9 | 0.2 | 3.384029 | 83 | 116 | 2371 | 6 | 19 | 6.5 | 0 | 2 | 2 | 2 | 52 | 49.66667 | 0 | 22 | 45 | 47 | 2.2 | 2.8 | 2 | 462.5797 |  | 321.5789 | 324.2859 | 0 | 10.9 | 10.8 | 7.44 | 0.96 | 7.976979 | 93 | 132 | 68 | 4 | 4 | 8 | 7.2 | 8.4 | 7 | 5.8 | 5.4 | 4.2 | 4.8 | 58 | 58 | 87 | 87 | 58 | 58 | 58 | 58 | 58 | 58 | 800 | 0 | 24 | 24 | 0 | 467.47 | 467.47 | 0 | 15 | 70.4316 | 32.10034 | 172.4458 | 44.05653 | 27.94595 | -2.290745 | 242.1575 | 89.40557 | 10.59443 | 0.4926429 | 2.916667 | 2.3 | 0.7 | 0.01666667 | 0 | 46 | 59908.91 | 3921.949 | 8.664137 | 8.648482 | 421.0971 | 467.1656 | 99.53055 | 8.652 | 0 | 0.9352332 | 13.086 | 11640 | 3 | 34.33333 | 56 | 117 | 20 | 210 | 146 | 3.5 | 2.5 | 0.8 | 0.1 | 11 | 11.66667 | 5.6 | 64.83333 | 175 | 0 | 13 | 18 | 15 | 33 | 23 | 615.6174 | 469.5902 | 426.9498 | 431.0602 | 0.3636192 | 44.96774 | -248.6202 | 654.3333 | 176 | 0 | 659.724 | 22.5 | 29.81574 | 11.11478 | 40.93053 | 20.47428 | 13.67295 | 30.4293 | 194.6732 | 186 | 198 | 295.8852 | 291 | 300 | 298.5082 | 295 | 302 | 299.5954 | 289 | 310 | 2.970363 | 2.2 | 3.7 | 2.361134 | 2 | 2.7 | 0.7356736 | 0.6 | 0.9 | 0.01666319 | 0 | 0.1 | 903.1856 | 895.967 | 909.9244 | 4.82467 | 3.439587 | 8.17594 | 64.67098 | 65.75772 | 34.359 | 690.46875 | 1.362052 | 0.9966898 | 0.7185272 | 0.7081858 | 108.2568 | 200.9898 | 195.34 | 302.2129 | 2.8 | 3 | 4.2 | 4.2 | 4.2 | 4.3
2018-03-07 | 49.74 | 9 | 1.18 | 0.62 | 2.78 | 649 | 605.0928 | 1 | 49453.1 | 9.608333 | 915.829 | 901.8864 | 1795.67 | 313.8952 | 2541.667 | 893 | 665.725 | 594.4946 | 18171.4 | 250 | 6.354938 | 20.09107 | 893.4926 | 906.7339 | 911.8171 | 894.2226 | 904.8659 | 903.4314 | 893.2874 | 907.2405 | 900.5088 | 906.0868 | 4.775 | 5 | 30.84049 | 580.895 | 531.1 | 19.09706 | 10.28 | 30.0662 | 92 | 4 | 1.684717 | 0.9 | 0.1 | 7.50157 | 80 | 114 | 2371 | 8 | 22 | 6.166667 | 0 | 2 | 2 | 2 | 51.66667 | 50 | 0 | 24 | 42 | 48 | 2 | 1.9 | 0.75 | 471.5104 |  | 320.9523 | 323.0295 | 0 | 11.16 | 10.92 | 6.95 | 1.25 | 7.888044 | 95 | 135 | 60 | 7.2 | 8.4 | 8.211 | 11 | 6.4 | 6.6 | 6 | 7 | 6.4 | 7.8 | 56 | 56 | 84 | 84 | 56 | 56 | 56 | 56 | 56 | 56 | 800 | 0 | 24 | 24 | 0 | 913.39 | 913.39 | 4 | 21 | 70.7028 | 30.89789 | 173.3574 | 44.56569 | 27.88898 | -2.255606 | 243.5564 | 89.47539 | 10.52461 | 0.4738712 | 2.55 | 2.183333 | 0.6666667 | 0 | 0 | 29 | 60157.21 | 3952.354 | 8.915 | 8.698443 | 419.6801 | 466.2595 | 99.54662 | 6.961 | 0 | 0.9323464 | 18.315 | 12190 | 4 | 31.66667 | 56 | 123 | 20 | 209 | 130 | 2.9 | 2.5 | 0.8 | 0 | 12 | 10 | 4.9 | 64.6 | 174 | 0 | 13 | 17 | 14 | 32 | 24 | 622.3685 | 468.6607 | 425.4692 | 430.6644 | 0.677553 | 52.8247 | -242.6682 | 653.5714 | 200 | 0 | 658.8741 | 22.5 | 34.78261 | 11.31583 | 46.09844 | 13.34031 | 9.003987 | 20.50778 | 194.9725 | 180 | 207 | 295.9418 | 285 | 302 | 298.4525 | 291 | 304 | 299.4057 | 284 | 315 | 2.787144 | 1.9 | 4.1 | 2.257853 | 1.7 | 2.9 | 0.6958519 | 0.5 | 0.9 | 0.03171759 | 0 | 0.2 | 902.1473 | 892.8585 | 911.6776 | 5.536596 | 3.414282 | 7.451276 | 64.46113 | 65.75772 | 36.07096 | 648.75 | 1.357675 | 0.9554852 | 0.7076785 | 0.7052726 | 108.4259 | 202.4147 | 188.9595 | 303.1636 | 2.8 | 2.9 | 4.2 | 4.2 | 4.2 | 4.3
2018-03-08 | 49.1 | 9.35 | 1.22 | 0.63 | 2.64 | 648 | 611.63 | 1 | 49473.49 | 9.691667 | 915.1399 | 906.986 | 1793.885 | 313.6191 | 2625 | 887 | 662.5026 | 608.2442 | 18774.6 | 250 | 7.191777 | 29.37086 | 898.2947 | 909.8835 | 917.204 | 900.0805 | 909.9849 | 907.8089 | 900.1311 | 912.5002 | 905.7562 | 911.9275 | 4.775 | 5 | 30.81706 | 580.015 | 550.5 | 19.1 | 10.15 | 29.70884 | 56 | 3 | 1.876321 | 1 | 0.2 | 1.966383 | 78 | 113 | 2371 | 9 | 25 | 6.25 | 0 | 2 | 2 | 2 | 52.33333 | 51.33333 | 0 | 25 | 43 | 44 | 2.1 | 0.8 | 0.25 | 464.8933 |  | 320.6531 | 325.5936 | 0 | 11.18 | 11.07 | 7.83 | 1.15 | 7.925274 | 158 | 131 | 57 | 7.4 | 8.4 | 8.2 | 11 | 6.8 | 6.6 | 6 | 7 | 6.2 | 7.2 | 60 | 60 | 90 | 90 | 60 | 60 | 60 | 60 | 60 | 60 | 800 | 0 | 24 | 24 | 0 | 504.96 | 504.96 | 0 | 15 | 80.67 | 31.01498 | 173.2793 | 44.50163 | 28.14455 | -2.170587 | 243.7549 | 89.34423 | 10.65577 | 0.4995297 | 2.783333 | 2.283333 | 0.7166667 | 0.03333333 | 0 | 37 | 59822.13 | 3917.981 | 8.146082 | 8.705534 | 420.418 | 464.5208 | 99.49909 | 6.191 | 0 | 0.9438735 | 23.544 | 11420 | 5 | 34.33333 | 55 | 123 | 19 | 210 | 130 | 3.4 | 2.8 | 0.9 | 0.1 | 13 | 10.5 | 4.2 | 64.9 | 174 | 0 | 16 | 17 | 15 | 33 | 24 | 619.2306 | 469.5756 | 425.2479 | 430.6505 | 0.4593019 | 60.4611 | -234.6988 | 652.875 | 223 | 0 | 658.11175 | 22.5 | 36.51963 | 11.27496 | 47.79459 | 15.96445 | 8.679755 | 29.13237 | 195.1511 | 177 | 209 | 296.1572 | 276 | 311 | 298.535 | 283 | 317 | 299.2012 | 254 | 320 | 2.64697 | 1.9 | 4.2 | 2.228626 | 1.5 | 3.6 | 0.6687211 | 0.4 | 1 | 0.0150787 | 0 | 0.1 | 907.5281 | 898.73 | 917.6915 | 5.194533 | 3.187006 | 7.807825 | 64.66398 | 65.71882 | 35.202 | 622.734375 | 1.355239 | 0.9411018 | 0.7003458 | 0.7019472 | 114.7206 | 189.8616 | 186.5132 | 300.7176 | 2.8 | 2.9 | 4.2 | 4.2 | 4.2 | 4.3
2018-03-09 | 49.04 | 9.63 | 1.17 | 0.59 | 2.7 | 642 | 598.6956 | 0.9916667 | 45745.13 | 9.566667 | 897.3635 | 908.3489 | 1795.492 | 313.4682 | 2647.059 | 926 | 665.5651 | 603.9831 | 18850 | 250 | 5.8621 | 20.99075 | 900.0305 | 908.085 | 918.4687 | 903.3954 | 911.0271 | 908.5879 | 902.6453 | 914.5514 | 906.8644 | 914.3544 | 4.775 | 5 | 30.77667 | 574.735 | 569.6 | 19.1 | 10.61 | 28.99415 | 63 | 3 | 2.156513 | 0.9 | 0.3 | 4.108224 | 76 | 111 | 2371 | 11 | 28 | 5.666667 | 0 | 2 | 2 | 2 | 51.66667 | 52 | 0 | 26 | 44 | 46 | 2.1 | 0.5 | 0.25 | 435.0054 |  | 320.0588 | 325.4026 | 0 | 10.95 | 10.85 | 7.2 | 1.1 | 8.01945 | 63 | 144 | 55 | 5.6 | 5.4 | 10.4 | 9.6 | 10 | 8.6 | 7.2 | 7 | 6 | 5.8 | 58 | 58 | 87 | 87 | 58 | 58 | 58 | 58 | 58 | 58 | 600 | 0 | 23.8 | 23.8 | 0 | 469.31 | 469.31 | 0 | 14 | 74.3856 | 30.58758 | 171.9377 | 43.82589 | 26.82423 | -2.632336 | 239.9555 | 89.91817 | 10.08183 | 0.4793114 | 2.583333 | 1.8 | 0.5666667 | 0 | 0 | 44 | 60006.76 | 3935.392 | 8.145997 | 8.56984 | 420.84 | 447.4478 | 99.51751 | 7.195 | 0 | 0.9325477 | 27.279 | 10930 | 6 | 31.66667 | 53.33333 | 140 | 19 | 212 | 145 | 3 | 2.1 | 0.7 | 0 | 15 | 10.66667 | 3.7 | 64.03333 | 174 | 0 | 14 | 17 | 13 | 33 | 24 | 610.0532 | 468.9001 | 424.5288 | 431.2438 | -1.906623 | 37.02435 | -285.4943 | 652.2706 | 240 | -0.008333333 | 657.4609 | 22.5 | 34.67617 | 10.55559 | 45.23176 | 22.0212 | 10.35281 | 31.20747 | 195.4106 | 178 | 210 | 296.6339 | 286 | 314 | 298.744 | 289 | 316 | 299.216 | 246 | 323 | 2.519968 | 1.3 | 3.4 | 1.85266 | 0.6 | 2.3 | 0.55 | 0.2 | 0.8 | 0.0004166667 | 0 | 0.1 | 909.2761 | 888.7051 | 932.0008 | 4.853449 | 3.668707 | 20.17725 | 63.80157 | 65.62802 | 33.30849 | 686.40625 | 1.36796 | 0.872149 | 0.6662906 | 0.6883295 | 117.4355 | 225.3627 | 178.9511 | 294.793 | 2.9 | 3 | 4.2 | 4.2 | 4.2 | 4.3
2018-03-10 | 50 | 9.35 | 1.2 | 0.6 | 2.6 | 641 | 590.5516 | 1 | 47444.33 | 9.325 | 896.9391 | 902.3062 | 1797.724 | 310.6487 | 2791.667 | 904 | 668.4526 | 588.5907 | 18699.2 | 250 | 6.691902 | 32.46667 | 890.6361 | 904.7415 | 913.2879 | 897.3276 | 906.2279 | 901.5463 | 898.6468 | 906.0359 | 901.5923 | 908.1967 | 4.775 | 5 | 30.38542 | 573.855 | 528.8 | 19.09702 | 10.47 | 28.67653 | 95 | 5 | 1.744259 | 0.8 | 0.1 | 3.726873 | 74 | 110 | 2371 | 12 | 31 | 6.416667 | 0 | 2 | 2 | 2 | 51.66667 | 50.66667 | 0 | 28 | 44 | 62 | 2.3 | 0.5 | 0.25 | 428.5014 |  | 316.6987 | 322.9735 | 0 | 11.26 | 10.9 | 7.06 | 6.5 | 8.069814 | 70 | 140 | 50 | 7 | 8.4 | 8.4 | 11 | 6.4 | 6.6 | 6 | 7.2 | 6.2 | 7.6 | 58 | 58 | 87 | 87 | 58 | 58 | 58 | 58 | 58 | 58 | 600 | 0 | 24 | 24 | 0 | 664.29 | 664.29 | 2 | 17 | 69.2616 | 31.44751 | 171.9793 | 43.03189 | 26.13068 | -2.338315 | 238.8036 | 90.03685 | 9.963154 | 0.5711753 | 2.466667 | 1.95 | 0.5166667 | 0 | 0 | 33 | 59583.31 | 3904.665 | 8.664799 | 8.528698 | 421.0112 | 442.8252 | 99.55507 | 6.723 | 0 | 0.9212973 | 20.556 | 0 | 6 | 35.66667 | 55.66667 | 137 | 19 | 208 | 156 | 3.1 | 2.2 | 0.6 | 0 | 17 | 10.5 | 4.6 | 63.8 | 175 | 0 | 13 | 17 | 14 | 32 | 13 | 607.5471 | 468.5585 | 425.1055 | 429.7791 | -1.353186 | 27.28132 | -281.3869 | 651.1426 | 256 | -0.008333333 | 656.2913 | 22.5 | 33.06698 | 10.25411 | 43.32109 | 23.29084 | 14.08796 | 33.12692 | 195.4878 | 182 | 209 | 296.0824 | 283 | 308 | 298.7166 | 283 | 315 | 299.9417 | 287 | 321 | 2.551734 | 1.5 | 4.2 | 2.003712 | 1.5 | 2.4 | 0.521044 | 0.4 | 0.7 | 0.0004155093 | 0 | 0.1 | 902.202 | 899.8306 | 907.5638 | 5.223296 | 4.170331 | 7.807813 | 63.72576 | 64.61642 | 36.25253 | 571.171875 | 1.387772 | 0.8890322 | 0.6436797 | 0.6790116 | 145.8189 | 282.3182 | 160.5957 | 293.1452 | 2.8 | 3.1 | 4.2 | 4.2 | 4.2 | 4.3
2018-03-11 | 49.23 | 9.16 | 1.15 | 0.58 | 2.74 | 644 | 612.98 | 1 | 48271.09 | 9.575 | 914.7192 | 902.5723 | 1782.695 | 312.1462 | 2791.667 | 822 | 670.5111 | 560.4066 | 18850 | 250 | 7.764637 | 34.06512 | 888.5553 | 908.8445 | 914.8978 | 895.9452 | 907.4825 | 902.8292 | 897.6203 | 904.4033 | 901.881 | 907.7808 | 4.775 | 5 | 30.5861 | 576.495 |  | 19.1 | 10 | 28.43833 | 75 | 5 | 1.767156 | 0.9 | 0.1 | 3.737121 | 69 | 135 | 2371 | 13 | 34 | 5.333333 | 0 | 2 | 2 | 2 | 51.66667 | 48.66667 | 0 | 24 | 43 | 53 | 2.1 | 6.2 | 2.25 | 445.479 |  | 318.7355 | 324.1084 | 0 | 11.23 | 10.43 | 7.43 | 1.53 | 8.064158 | 55 | 130 | 34 | 5.4 | 6 | 10 | 9.2 | 9.9 | 8.4 | 7 | 7.1 | 5.6 | 5.9 | 56 | 56 | 84 | 84 | 56 | 56 | 56 | 56 | 56 | 56 | 800 | 0 | 24 | 24 | 0 | 0 | 0 | 0 | 0 | 49.98 | 32.16178 | 173.0588 | 44.48955 | 27.98483 | -2.114795 | 243.4184 | 89.37219 | 10.62781 | 0.54941 | 2.616667 | 2.45 | 0.6166667 | 0.01666667 | 0 | 44 | 59985.45 | 3890.296 | 8.747063 | 8.693514 | 420.5472 | 482.1045 | 99.52081 | 5.976 | 0 | 0.9518323 | 14.58 | 0 | 6 | 38.33333 | 55 | 132 | 19 | 216 | 136 | 3.1 | 3.1 | 0.7 | 0.1 | 18 | 10 | 5.4 | 64.26667 | 175 | 0 | 13 | 17 | 14 | 32 | 23 | 617.1599 | 468.8728 | 424.6216 | 428.2922 | -0.03089656 | 44.03884 | -256.2638 | 650.4928 | 275 | -0.008333333 | 655.6075 | 22.5 | 30.51868 | 10.81787 | 41.33656 | 22.99792 | 12.6354 | 34.3201 | 195.0913 | 182 | 207 | 295.3358 | 282 | 309 | 298.5464 | 283 | 317 | 299.7867 | 280 | 329 | 2.738732 | 1.8 | 3.5 | 2.495872 | 1.8 | 3.2 | 0.6326887 | 0.4 | 0.9 | 0.001457176 | 0 | 0.1 | 902.9674 | 896.1725 | 911.5979 | 6.015072 | 4.191943 | 8.847382 | 64.16685 | 65.22598 | 34.76105 | 624.21875 | 1.381212 | 0.9498247 | 0.6644413 | 0.687997 | 130.2252 | 273.2436 | 152.1091 | 299.2062 | 2.9 | 3 | 4.2 | 4.2 | 4.2 | 4.3
2018-03-12 | 48.49 | 9.07 | 1.11 | 0.53 | 2.78 | 644 | 603.7736 | 0.9972222 | 48613.94 | 9.608333 | 909.5347 | 906.0194 | 1737.991 | 310.6347 | 2715.877 | 756 | 648.699 | 524.4428 | 20282.6 | 250 | 11.02025 | 48.78054 | 879.6316 | 909.9058 | 919.9843 | 910.4654 | 912.452 | 901.9313 | 911.9101 | 901.8744 | 900.447 | 905.7579 | 4.775 | 5 | 30.68228 | 576.495 | 334.3 | 19.1 | 10 | 28.04134 | 96 | 4 | 2.108968 | 0.8 | 0.1 | 2.162959 | 67 | 208 | 2371 | 14 | 37 | 6.166667 | 0 | 2 | 2 | 2 | 52 | 48.33333 | 0 | 25 | 48 | 57 | 2.2 | 6 | 2.75 | 452.8196 |  | 316.8546 | 323.053 | 0 | 11 | 10.69 | 7.57 | 2.15 | 7.936571 | 55 | 135 | 70 | 5.4 | 6 | 10 | 8.8 | 9.6 | 8.2 | 6.2 | 7 | 5.4 | 6.6 | 60 | 60 | 90 | 90 | 60 | 60 | 60 | 60 | 60 | 60 | 800 | 0 | 23.93333 | 23.93333 | 0 | 644.97 | 644.97 | 0 | 20 | 58.8036 | 30.69937 | 172.3424 | 43.59015 | 26.57348 | -2.921537 | 239.5844 | 90.12793 | 9.872067 | 0.5431274 | 2.35 | 2.45 | 0.5833333 | 0.01666667 | 0 | 40 | 59653.04 | 3935.382 | 8.766817 | 8.556587 | 421.5299 | 445.7608 | 99.5581 | 6.936 | 0 | 0.9375366 | 31.014 | 23370 | 8 | 37.33333 | 54.66667 | 170 | 19 | 210 | 139 | 2.7 | 2.7 | 0.6 | 0.1 | 19 | 11 | 4.1 | 64.2 | 175 | 0 | 16 | 17 | 13 | 31 | 22 | 613.6753 | 468.4728 | 424.9819 | 430.2772 | -0.01935198 | 50.56941 | -254.088 | 650.1019 | 294 | -0.01111111 | 655.1895 | 22.5 | 35.05049 | 10.20478 | 45.25527 | 12.75538 | 8.705699 | 19.83337 | 195.6627 | 188 | 201 | 295.744 | 289 | 301 | 298.7949 | 294 | 304 | 299.3848 | 282 | 323 | 2.362762 | 1.6 | 3.2 | 2.374384 | 1.9 | 2.9 | 0.5725081 | 0.4 | 0.7 | 0.01125231 | 0 | 0.1 | 905.8644 | 877.2855 | 921.9565 | 8.113634 | 3.723804 | 15.66627 | 63.98054 | 65.5113 | 33.96992 | 682.65625 | 1.360063 | 0.9455887 | 0.6647853 | 0.6909867 | 128.3533 | 273.104 | 150.603 | 306.8145 | 2.8 | 3 | 4.2 | 4.2 | 4.3 | 4.3
2018-03-13 | 50.5 | 9.34 | 1.17 | 0.56 | 2.68 | 642 | 607.6988 | 1 | 48967.72 | 9.458333 | 898.2706 | 906.1808 | 1764.761 | 311.3725 | 2708.333 | 812 | 648.8162 | 587.958 | 25334.4 | 250 | 10.07955 | 44.96546 | 884.9351 | 911.205 | 921.0188 | 903.5929 | 913.4432 | 905.2877 | 906.4101 | 903.5533 | 903.3204 | 909.7722 | 6.367 | 5 | 30.53304 | 576.327 | 453.6 | 19.1 | 10.12 | 61.99873 | 75 | 4 | 1.848471 | 0.9 | 0.1 | 3.956057 | 64 | 206 | 2371 | 16 | 40 | 7.416667 | 0 | 2 | 2 | 2 | 51.66667 | 50 | 0 | 25 | 43 | 47 | 2.2 | 2.6 | 1.5 | 442.0535 |  | 317.8903 | 323.4679 | 0 | 10.7 | 10 | 6.5 | 1.71 | 7.958637 | 50 | 137 | 34 | 5.4 | 6 | 10.2 | 9.2 | 8.6 | 8.4 | 6.8 | 7.2 | 5.4 | 5.2 | 58 | 58 | 87 | 87 | 58 | 58 | 58 | 58 | 58 | 58 | 800 | 0 | 24 | 24 | 0 | 394.64 | 394.64 | 0 | 12 | 66.0588 | 31.43324 | 172.5496 | 42.57529 | 25.4146 | -2.66659 | 237.8729 | 90.43691 | 9.563095 | 0.5382427 | 2.5 | 2.316667 | 0.55 | 0.01666667 | 0 | 35 | 60119.77 | 3927.926 | 8.543168 | 8.495461 | 420.2338 | 397.8653 | 99.59373 | 11.952 | 0 | 0.9465713 | 19.062 | 0 | 8 | 38 | 54.66667 | 145 | 19 | 211 | 180 | 3.2 | 2.8 | 0.7 | 0.1 | 21 | 11.5 | 4.8 | 64.13333 | 175 | 0 | 13 | 17 | 14 | 30 | 22 | 607.8334 | 469.4459 | 425.2134 | 429.8916 | -1.508405 | 31.32724 | -286.2487 | 649.4782 | 311 | -0.01111111 | 654.6642 | 22.5 | 28.73268 | 9.500575 | 38.23325 | 15.31779 | 9.419015 | 26.77195 | 195.1405 | 183 | 207 | 295.4252 | 282 | 305 | 298.8978 | 288 | 309 | 299.1375 | 250 | 324 | 2.686535 | 1.8 | 4 | 2.397228 | 2 | 3 | 0.5916296 | 0.4 | 0.8 | 0.01039352 | 0 | 0.1 | 905.9359 | 899.9337 | 918.4327 | 7.033178 | 5.232196 | 10.37724 | 63.94578 | 65.62802 | 35.02043 | 525.9375 | 1.381886 | 0.9416349 | 0.6682651 | 0.6975213 | 136.9507 | 279.7403 | 151.97 | 304.2539 | 2.9 | 3 | 4.2 | 4.2 | 4.3 | 4.3
2018-03-14 | 51.12 | 8.82 | 1.1 | 0.67 | 2.96 | 638 | 589.6848 | 1 | 48503.43 | 9.541667 | 883.7812 | 904.8476 | 1767.773 | 309.7303 | 2541.667 | 804 | 639.396 | 584.4536 | 26163.8 | 250 | 8.004945 | 34.75534 | 887.9872 | 909.0549 | 918.4226 | 900.2811 | 912.1428 | 902.7114 | 902.9144 | 905.2668 | 902.9639 | 909.8443 | 6.367 | 5 | 30.38298 | 572.807 | 558 | 19.1 | 10.25 | 60.78887 | 62 | 3 | 1.978675 | 1 | 0.1 | 14.32925 | 61 | 204 | 2371 | 17 | 43 | 6.166667 | 0 | 2 | 2 | 2 | 52 | 52 | 0 | 24 | 42 | 46 | 2.1 | 1.4 | 1 | 429.4672 |  | 316.113 | 322.0975 | 0 | 10.95 | 10.76 | 7.05 | 1.53 | 7.913206 | 52 | 135 | 58 | 7 | 8.2 | 8.4 | 10.8 | 5.5 | 5.6 | 5.2 | 6.2 | 5.6 | 6.8 | 56 | 56 | 84 | 84 | 56 | 56 | 56 | 56 | 56 | 56 | 800 | 0 | 24 | 24 | 0 | 539.11 | 539.11 | 0 | 17 | 69.5748 | 31.1849 | 171.2229 | 41.43255 | 23.50596 | -3.515637 | 232.6458 | 91.4074 | 8.592599 | 0.5850495 | 2.666667 | 2.3 | 0.5666667 | 0.01666667 | 0 | 35 | 59204.04 | 3904.902 | 8.592158 | 8.308778 | 420.2267 | 368.1894 | 99.6265 | 8.964 | 0 | 0.9242708 | 10.098 | 0 | 8 | 36.33333 | 55.66667 | 135 | 20 | 210 | 151 | 3.5 | 2.8 | 0.7 | 0.1 | 23 | 11.5 | 6 | 64.26667 | 175 | 0 | 14 | 18 | 16 | 33 | 19 | 594.5246 | 468.0507 | 425.4841 | 430.2059 | -2.048938 | 27.10398 | -289.5317 | 648.6577 | 324 | -0.01111111 | 653.9281 | 22.5 | 30.92675 | 8.654679 | 39.58143 | 14.2567 | 8.251765 | 24.81359 | 195.5852 | 186 | 209 | 295.9477 | 282 | 304 | 298.7515 | 289 | 302 | 298.9013 | 284 | 313 | 2.413611 | 1.6 | 3.9 | 2.164623 | 1.8 | 2.9 | 0.5176204 | 0.3 | 0.8 | 0.01002199 | 0 | 0.2 | 905.3121 | 899.9471 | 915.8667 | 6.08886 | 4.742133 | 7.320923 | 64.00857 | 65.18707 | 34.79995 | 445.703125 | 1.368341 | 0.912328 | 0.653555 | 0.6950202 | 133.0439 | 299.2433 | 151.7972 | 308.3288 | 2.8 | 3 | 4.1 | 4.2 | 4.3 | 4.3
2018-03-15 | 51.69 | 8.73 | 1.06 | 0.69 | 2.9 | 632 | 577.6776 | 1 | 48124.95 | 9.65 | 887.3109 | 911.0718 | 1769.416 | 307.7156 | 2541.667 | 857 | 633.3863 | 578.7214 | 26163.8 | 250 | 8.356428 | 36.19088 | 896.4904 | 916.4453125 | 918.8318 | 905.6803 | 920.5487 | 908.3275 | 908.2986 | 913.9518 | 911.464 | 919.5256 | 6.367 | 5 | 30.14225 | 567.527 | 585.8 | 18.09665 | 10.24 | 60.43166 | 74 | 4 | 1.932519 | 1 | 0.1 | 3.850471 | 58 | 202 | 2371 | 18 | 46 | 6.25 | 0 | 2 | 2 | 2 | 52.33333 | 52.33333 | 0 | 24 | 42 | 44 | 2.2 | 0.6 | 0.25 | 421.6788 |  | 313.5791 | 317.776 | 0 | 10.9 | 10.62 | 8.06 | 1.94 | 7.963589 | 91 | 120 | 36 | 7.4 | 8.6 | 8.4 | 11 | 6.6 | 6.4 | 6.4 | 7 | 6.4 | 7.6 | 60 | 60 | 90 | 90 | 60 | 60 | 60 | 60 | 60 | 60 | 800 | 0 | 24 | 24 | 0 | 563.1 | 563.1 | 0 | 16 | 77.5776 | 29.96384 | 171.3538 | 40.52265 | 22.55119 | -3.60842 | 230.8193 | 91.79325 | 8.206754 | 0.5344074 | 2.016667 | 2.116667 | 0.4666667 | 0 | 0 | 26 | 59302.28 | 3913.658 | 8.886976 | 8.243545 | 419.8561 | 355.4479 | 99.65317 | 7.8 | 0 | 0.9140468 | 25.038 | 22740 | 10 | 37.33333 | 56 | 130 | 20 | 209 | 177 | 2.2 | 2.5 | 0.5 | 0 | 25 | 10.83333 | 4.4 | 63.8 | 174 | 0 | 17 | 18 | 16 | 34 | 19 | 590.9673 | 468.5259 | 424.6119 | 431.9514 | -1.938232 | 36.48211 | -271.7068 | 647.5463 | 331 | -0.01111111 | 652.89 | 22.5 | 36.8273 | 8.224994 | 45.05229 | 20.99675 | 9.885911 | 27.88731 | 196.0163 | 186 | 201 | 296.034 | 280 | 310 | 298.8116 | 291 | 311 | 299.359 | 286 | 313 | 2.071424 | 1.5 | 2.5 | 2.131861 | 1.6 | 2.5 | 0.4733123 | 0.4 | 0.6 | 0.001041667 | 0 | 0.1 | 912.1452 | 900.2516 | 919.1595 | 6.163597 | 4.415283 | 7.471478 | 63.37238 | 64.62938 | 32.64706 | 455.390625 | 1.358924 | 0.9086181 | 0.6453245 | 0.6974436 | 139.8126 | 305.4595 | 147.854 | 310.6704 | 3 | 3.1 | 4.2 | 4.2 | 4.3 | 4.3
2018-03-16 | 49.81 | 8.52 | 1.09 | 0.59 | 2.8 | 638 | 586.8456 | 1 | 49343.24 | 9.533333 | 889.0732 | 903.895 | 1803.83 | 309.4029 | 2625 | 816 | 642.375 | 572.2262 | 26465.4 | 250 | 8.311821 | 30.33488 | 892.985 | 910.6444 | 902.8533 | 895.6773 | 916.4887 | 903.5242 | 898.8626 | 910.1245 | 908.1701 | 916.5815 | 6.367 | 5 | 30.24333 | 572.807 | 517.1 | 20.48455 | 7.28 | 60.07448 | 75 | 4 | 1.980215 | 1.1 | 0.1 | 2.298047 | 84 | 200 | 2371 | 19 | 49 | 5.333333 | 0 | 2 | 2 | 2 | 52.33333 | 52 | 7.17 | 24 | 42 | 44 | 2.2 | 0.5 | 0.25 | 418.8956 |  | 315.2712 | 318.5287 | 0 | 10.89 | 10.82 | 7.55 | 1.6 | 7.989583 | 65 | 133 | 35 | 7.2 | 8.4 | 8.2 | 10.8 | 4.6 | 5 | 5.8 | 6.8 | 5.6 | 6.8 | 58 | 58 | 87 | 87 | 58 | 58 | 58 | 58 | 58 | 58 | 800 | 0 | 24 | 24 | 0 | 624.31 | 624.31 | 0 | 20 | 65.5356 | 30.67715 | 170.4214 | 41.30555 | 23.56137 | -3.130854 | 232.1574 | 91.19971 | 8.800286 | 0.5091016 | 2.183333 | 2.133333 | 0.4833333 | 0 | 0 | 30 | 58966.08 | 3887.562 | 8.503365 | 8.291337 | 421.573 | 379.2154 | 99.6107 | 8.779 | 0 | 0.9198207 | 27.279 | 11020 | 11 | 39.33333 | 55.66667 | 137 | 20 | 208 | 162 | 3.3 | 2.4 | 0.6 | 0 | 28 | 10.33333 | 3.7 | 63.43333 | 174 | 0 | 12 | 17 | 14 | 33 | 19 | 593.8089 | 468.8817 | 425.633 | 431.0121 | -2.732551 | 20.25566 | -300.931 | 646.9493 | 344 | -0.01111111 | 652.3569 | 22.5 | 31.81299 | 9.236561 | 41.04955 | 21.24026 | 12.1685 | 28.1078 | 195.6176 | 180 | 206 | 295.8123 | 275 | 310 | 298.8751 | 289 | 311 | 299.3717 | 244 | 312 | 2.377696 | 1.5 | 3.8 | 2.293123 | 1.8 | 3.1 | 0.5028278 | 0.4 | 0.7 | 0.009585425 | 0 | 0.1 | 905.049 | 815.7637 | 940.7694 | 7.524456 | 4.699023 | 163.793 | 63.20346 | 64.26624 | 33.7235 | 461.328125 | 1.372826 | 0.9252024 | 0.6470931 | 0.6971406 | 142.4927 | 309.8187 | 146.1444 | 309.9496 | 3 | 3.1 | 4.2 | 4.2 | 4.3 | 4.3
2018-03-17 | 51.65 | 8.74 | 1.08 | 0.6 | 2.38 | 639 | 570.3352 | 1 | 49814.21 | 9.541667 | 889.4332 | 902.491 | 1784.99 | 311.1929 | 2500 | 882 | 639.1083 | 580.5447 | 26239.2 | 250 | 7.681033 | 28.62264 | 890.8851 | 908.3902 | 900.4444 | 896.6069 | 915.4523 | 901.4996 | 899.025 | 907.6247 | 906.3668 | 913.8923 | 6.367 | 5 | 30.32096 | 573.687 | 529.6 | 21.72 | 7.9 | 59.69677 | 46 | 3 | 1.950179 | 1.1 | 0.1 | 3.843017 | 80 | 199 | 2371 | 21 | 53 | 6.333333 | 0 | 2 | 2 | 2 | 52 | 51.66667 | 0 | 24 | 42 | 44 | 2.3 | 0.2 | 0.25 | 420.4128 |  | 317.016 | 320.2714 | 0 | 10.85 | 10.78 | 6.94 | 1.7 | 7.970054 | 78 | 140 | 43 | 6.4 | 8.2 | 8 | 10.2 | 4.8 | 4.5 | 4.8 | 5.9 | 6.9 | 8.2 | 56 | 56 | 84 | 84 | 56 | 56 | 56 | 56 | 56 | 56 | 800 | 0 | 24 | 24 | 0 | 575.21 | 575.21 | 4 | 10 | 68.1252 | 30.04923 | 171.4487 | 41.56889 | 23.69031 | -3.134006 | 233.5739 | 91.19923 | 8.80077 | 0.4503704 | 2.233333 | 2.266667 | 0.4833333 | 0.01666667 | 0 | 36 | 58707.17 | 3864.775 | 8.558466 | 8.341926 | 420.3196 | 376.2987 | 99.61655 | 11.952 | 0 | 0.8925433 | 15.327 | 0 | 11 | 37.33333 | 54.66667 | 142 | 20 | 207 | 166 | 3.1 | 2.8 | 0.6 | 0.1 | 29 | 10.91667 | 5.3 | 63.3 | 174 | 0 | 17 | 18 | 15 | 31 | 16 | 590.9465 | 467.9565 | 424.9364 | 428.8857 | -2.204716 | 21.07127 | -301.9204 | 646.4814 | 358 | -0.01111111 | 651.9455 | 22.5 | 35.72207 | 9.082954 | 44.80503 | 22.19355 | 14.7105 | 28.91189 | 196.1109 | 179 | 205 | 296.2341 | 285 | 309 | 298.97 | 288 | 311 | 299.4602 | 289 | 315 | 2.058547 | 1.5 | 3.9 | 2.110353 | 1.7 | 3 | 0.4585648 | 0.3 | 0.7 | 0.00125 | 0 | 0.1 | 904.0451 | 899.3695 | 909.4225 | 6.321026 | 4.509125 | 8.065161 | 63.31989 | 64.70719 | 34.76105 | 451.953125 | 1.354793 | 0.904894 | 0.6395336 | 0.694742 | 141.9912 | 307.8486 | 146.1172 | 311.2743 | 3 | 3.1 | 4.2 | 4.2 | 4.3 | 4.3
2018-03-18 | 50.94 | 8.72 | 1.13 | 0.62 | 2.84 | 625 | 570.9344 | 0.9909722 | 45923.25 | 9.316667 | 895.7653 | 902.0925 | 1797.677 | 308.9769 | 2102.313 | 834 | 634.5949 | 557.7824 | 26390 | 250 | 7.660383 | 26.58041 | 894.5548 | 906.6543 | 899.816 | 893.2766 | 914.4663 | 902.6432 | 895.9382 | 909.3905 | 904.0401 | 912.7192 | 6.367 | 5 | 29.85044 | 561.367 | 537.6 | 21.72 | 7.39 | 59.29995 | 69 | 4 | 1.910522 | 1.3 | 0.2 | 2.257055 | 75 | 197 | 2371 | 22 | 56 | 5.666667 | 0 | 2 | 2 | 2 | 52 | 51.33333 | 0 | 24 | 44 | 53 | 2.2 | 0.4 | 0.25 | 389.7986 |  | 314.6057 | 318.0524 | 0 | 10.99 | 10.71 | 7.1 | 1.3 | 8.077994 | 63 | 144 | 55 | 5.4 | 6.1 | 10.4 | 9.2 | 9.4 | 8.1 | 7.4 | 7.4 | 5.7 | 6 | 54 | 54 | 81 | 81 | 54 | 54 | 54 | 54 | 54 | 54 | 800 | 0 | 23.78333 | 23.78333 | 0 | 0 | 0 | 0 | 0 | 73.9344 | 29.15536 | 170.6933 | 40.39818 | 22.29354 | -3.524056 | 229.861 | 91.83442 | 8.165579 | 0.3801065 | 1.883333 | 2.166667 | 0.4166667 | 0 | 0 | 35 | 58045.91 | 3845.532 | 8.472303 | 8.209321 | 420.3893 | 350.9411 | 99.63823 | 12.70061 | 0 | 0.91349504 | 2.626395 | 0 | 11 | 35.33333 | 53.66667 | 127 | 20 | 205 | 160 | 2.2 | 3 | 0.5 | 0 | 32 | 12.08333 | 7.2 | 62.9 | 174 | 0 | 17 | 11 | 16 | 33 | 18 | 579.6389 | 466.595 | 424.7942 | 428.465 | -2.462724 | 23.69516 | -291.1954 | 645.6112 | 358 | -0.02013889 | 651.1283 | 22.5 | 37.64016 | 8.749522 | 46.38968 | 22.34315 | 15.74803 | 28.83408 | 196.1902 | 110 | 213 | 271.5887 | -20 | 327 | 298.7037 | 204 | 307 | 299.1704 | 273 | 315 | 1.951894 | 1.5 | 7.8 | 2.065632 | 0 | 46.2 | 0.4316609 | 0.3 | 6.5 | 0.001041667 | 0 | 0.3 | 903.3836 | 891.6979 | 923.7972 | 6.464193 | 4.441724 | 16.96495 | 62.51384 | 64.22733 | 31.68733 | 675.15625 | 1.354426 | 0.9493331 | 0.645537 | 0.6967074 | 142.7331 | 236.5257 | 145.5424 | 310.1771 | 3 | 3.1 | 4.2 | 4.2 | 4.3 | 4.3
2018-03-19 | 50.05 | 8.62 | 1.07 | 0.62 | 2.88 | 638 | 584.2116 | 0.9826389 | 50023.05 | 9.55 | 901.8621 | 902.6685 | 1789.116 | 309.5192 | 2035.336 | 852 | 633.6422 | 576.2001 | 26088.4 | 250 | 6.76223 | 28.14927 | 891.1275 | 903.9085 | 900.2025 | 901.7321 | 912.1571 | 900.4284 | 903.9695 | 907.8223 | 896.8874 | 908.5394 | 0 | 0 | 30.24542 | 561.44 | 630.3 | 25.265 | 7.2 | 58.9825 | 88 | 4 | 1.813143 | 1 | 0.1 | 3.227514 | 70 | 195 | 2371 | 23 | 59 | 5.833333 | 0 | 2 | 2 | 2 | 52.33333 | 50.33333 | 0 | 25 | 42 | 44 | 2.1 | 0.6 | 0.25 | 402.9425 |  | 315.2289 | 318.451 | 0 | 10.7 | 10.48 | 8.02 | 1.2 | 8.073694 | 96 | 130 | 19 | 7.2 | 8.4 | 8.2 | 10.8 | 6.4 | 6.4 | 6.2 | 6.8 | 6.2 | 7.4 | 58 | 58 | 87 | 87 | 58 | 58 | 58 | 58 | 58 | 58 | 800 | 0 | 23.58333 | 23.58333 | 0 | 0 | 0 | 0 | 0 | 83.2116 | 29.61119 | 171.1289 | 40.76908 | 22.67918 | -3.638372 | 230.9388 | 91.75504 | 8.244959 | 0.3646925 | 2 | 1.833333 | 0.4333333 | 0 | 0 | 30 | 57935.05 | 3842.019 | 8.32294 | 8.247815 | 420.4693 | 370.0222 | 99.61071 | 1.025395 | 0 | 0.9156922 | 1.601 | 0 | 11 | 37.33333 | 55.66667 | 185 | 20 | 210 | 175 | 2.5 | 2.1 | 0.5 | 0 | 33 | 11.75 | 8 | 62.88333 | 175 | 0 | 16 | 19 | 16 | 28 | 14 | 581.8764 | 467.244 | 426.5324 | 428.785 | -2.093696 | 19.88 | -292.6789 | 645.8009 | 371 | -0.0375 | 651.0321 | 22.5 | 36.72507 | 7.982657 | 44.70773 | 22.51672 | 11.71459 | 30.22179 | 195.7374 | 185 | 209 | 296.3554 | 275 | 307 | 298.882 | 289 | 309 | 299.3622 | 257 | 310 | 2.289976 | 1.1 | 3.2 | 2.002576 | 0.7 | 2.4 | 0.443331 | 0.2 | 0.6 | 0.000625 | 0 | 0.1 | 902.7588 | 877.8964 | 924.396 | 5.68849 | 4.27876 | 26.91568 | 62.84854 | 64.70719 | 32.77674 | 667.265625 | 1.373641 | 1.009909 | 0.6418877 | 0.6974901 | 104.3288 | 209.5357 | 152.5678 | 312.7917 | 2.9 | 3.1 | 4.2 | 4.2 | 4.2 | 4.3
2018-03-20 | 49.9 | 8.3 | 1.07 | 0.64 | 2.56 | 639 | 591.1168 | 1 | 49105.95 | 9.65 | 905.6418 | 903.8347 | 1798.871 | 311.3475 | 2541.667 | 844 | 639.7819 | 581.4494 | 26616.2 | 250 | 6.22966 | 25.70012 | 893.7625 | 903.0317 | 901.3189 | 903.0231 | 912.8636 | 901.5206 | 905.4189 | 909.7381 | 897.8418 | 909.8423 | 6.367 | 5 | 30.33024 | 573.687 | 422.6 | 25.27055 | 7.31 | 58.44509 | 98 | 6 | 1.865964 | 1.1 | 0.1 | 2.519777 | 65 | 194 | 2371 | 24 | 63 | 7.666667 | 0 | 2 | 2 | 2 | 52.66667 | 51.33333 | 0 | 24 | 43 | 54 | 2.2 | 0.3 | 0.25 | 435.221 |  | 317.8098 | 320.2898 | 0 | 10.7 | 10.6 | 7.54 | 2.42 | 8.02437 | 50 | 134 | 16 | 6.2 | 7.4 | 8.6 | 10.4 | 5.6 | 5 | 6.4 | 5.2 | 5.8 | 10 | 56 | 56 | 84 | 84 | 56 | 56 | 56 | 56 | 56 | 56 | 800 | 0 | 24 | 24 | 0 | 806.82 | 806.82 | 0 | 25 | 68.2968 | 30.91189 | 171.8555 | 41.86986 | 24.08074 | -3.236569 | 234.5696 | 91.11386 | 8.886136 | 0.3897011 | 3.616667 | 2.166667 | 0.5333333 | 0 | 0 | 40 | 58894.24 | 3888.156 | 8.655498 | 8.377485 | 420.6414 | 395.7255 | 99.60193 | 10.288 | 0 | 0.9250654 | 13.833 | 22520 | 13 | 39.33333 | 55.33333 | 144 | 19 | 211 | 145 | 4.4 | 2.3 | 0.6 | 0 | 36 | 10.16667 | 5.5 | 64 | 175 | 0 | 14 | 18 | 15 | 32 | 17 | 597.2851 | 468.5509 | 426.0586 | 429.9036 | -1.152961 | 16.48043 | -300.9246 | 644.8591 | 373 | -0.0375 | 650.4661 | 22.5 | 31.58286 | 8.652965 | 40.23582 | 17.41646 | 10.71595 | 26.51256 | 193.6268 | 184 | 205 | 296.0647 | 292 | 306 | 298.7217 | 293 | 302 | 299.5636 | 278 | 312 | 3.61167 | 2.6 | 5.8 | 2.167079 | 1.9 | 2.5 | 0.5408287 | 0.4 | 0.7 | 0.004787037 | 0 | 0.1 | 903.7248 | 896.0735 | 912.5029 | 5.26026 | 4.30285 | 6.357092 | 63.8467 | 64.82393 | 36.08392 | 514.6875 | 1.428715 | 0.9591127 | 0.6507177 | 0.698868 | 64.10277 | 203.8339 | 153.7299 | 313.1576 | 2.9 | 3 | 4.2 | 4.2 | 4.3 | 4.3
2018-03-21 | 50.2 | 8.45 | 1.18 | 0.69 | 2.82 | 645 | 595.7848 | 1 | 49449.26 | 9.491667 | 904.402 | 904.6868 | 1831.393 | 312.146 | 2458.333 | 813 | 649.0429 | 551.0059 | 26163.8 | 250 | 5.986905 | 17.74306 | 900.3313 | 904.0836 | 900.609 | 899.9772 | 913.8666 | 902.6481 | 902.2994 | 913.6793 | 897.696 | 910.9665 | 5.799 | 5 | 30.55518 | 578.399 | 460.9 | 25.2705 | 7.92 | 58.4471 | 43 | 3 | 1.950372 | 1 | 0.1 | 4.819377 | 59 | 192 | 2371 | 25 | 66 | 6.5 | 0 | 2 | 2 | 2 | 53 | 50.66667 | 0 | 25 | 43 | 46 | 2.2 | 0.5 | 0.25 | 443.5473 |  | 319.1209 | 320.6409 | 0 | 10.77 | 10.6 | 8.34 | 1.83 | 8.04528 | 87 | 130 | 15 | 5.3 | 6 | 10 | 9.2 | 9.5 | 8.2 | 7.4 | 7.4 | 5.5 | 5.2 | 60 | 60 | 90 | 90 | 60 | 60 | 60 | 60 | 60 | 60 | 800 | 0 | 24 | 24 | 0 | 383.44 | 383.44 | 0 | 11 | 65.3448 | 31.8109 | 172.2551 | 42.45086 | 25.03127 | -2.974997 | 236.7623 | 90.68421 | 9.315792 | 0.3834364 | 3.583333 | 2.25 | 0.5833333 | 0 | 0 | 41 | 59310.99 | 3897.358 | 8.981832 | 8.455795 | 420.8561 | 419.9707 | 99.59516 | 5.304 | 0 | 0.9236974 | 19.809 | 11280 | 14 | 35.66667 | 55.33333 | 144 | 20 | 208 | 165 | 4.3 | 2.5 | 0.7 | 0 | 37 | 10.16667 | 4.7 | 64.36667 | 175 | 0 | 12 | 18 | 15 | 34 | 22 | 603.5623 | 469.0953 | 425.6779 | 430.1878 | -1.181683 | 25.09918 | -294.8828 | 644.8658 | 393 | -0.0375 | 650.482 | 22.5 | 28.40739 | 9.232776 | 37.64017 | 17.71403 | 12.36306 | 28.3542 | 193.7082 | 186 | 205 | 295.8938 | 278 | 313 | 298.7624 | 289 | 310 | 299.5483 | 280 | 328 | 3.59414 | 2.8 | 4.7 | 2.24638 | 1.7 | 2.7 | 0.5810266 | 0.4 | 0.8 | 0.006583333 | 0 | 0.1 | 904.6616 | 893.0059 | 914.2717 | 5.278258 | 4.268659 | 8.410724 | 64.13342 | 65.5113 | 35.16309 | 582.734375 | 1.412021 | 0.9507861 | 0.6546479 | 0.6991516 | 59.78976 | 209.3387 | 153.757 | 312.8677 | 3 | 3 | 4.1 | 4.2 | 4.3 | 4.3
2018-03-22 | 50.68 | 8.61 | 1.26 | 0.64 | 2.74 | 651 | 594.9892 | 1 | 48950.85 | 9.458333 | 894.6777 | 907.1057 | 1855.356 | 311.3172 | 2500 | 829 | 647.9688 | 590.6741 | 26239.2 | 250 | 7.34668 | 27.1412 | 904.2647 | 910.8668 | 896.5508 | 905.087 | 915.4885 | 905.3251 | 901.411 | 917.8514 | 896.5443 | 911.0836 | 5.799 | 5 | 30.59408 | 583.679 | 577 | 25.27045 | 3.01 | 59.85409 | 56 | 3 | 2.128427 | 1 | 0.1 | 2.29432 | 54 | 190 | 2371 | 26 | 69 | 6.5 | 0 | 2 | 2 | 2 | 53 | 52.33333 | 0 | 24 | 43 | 45 | 2.1 | 0.2 | 0.25 | 417.6147 |  | 318.27 | 321.4061 | 0 | 10.74 | 10.63 | 7.8 | 1.79 | 8.062531 | 52 | 128 | 16 | 7.4 | 8.8 | 8.4 | 11 | 6.6 | 6.4 | 6.4 | 7 | 6.4 | 7.4 | 58 | 58 | 87 | 87 | 58 | 58 | 58 | 58 | 58 | 58 | 800 | 0 | 24 | 24 | 0 | 985.89 | 985.89 | 2 | 27 | 73.0992 | 31.8021 | 172.1913 | 42.2953 | 24.23993 | -2.746386 | 235.9802 | 90.8918 | 9.108199 | 0.3971574 | 3.3 | 2.116667 | 0.5666667 | 0.01666667 | 0 | 47 | 59282.18 | 3897.406 | 7.90627 | 8.427864 | 419.4816 | 409.2085 | 99.54353 | 10.628 | 0 | 0.9139619 | 31.761 | 22580 | 16 | 37.66667 | 54.66667 | 138 | 20 | 209 | 166 | 3.7 | 2.2 | 0.6 | 0.1 | 40 | 10.5 | 3.6 | 64.36667 | 175 | 0 | 14 | 18 | 15 | 31 | 20 | 599.4648 | 467.8396 | 424.9174 | 428.6539 | -1.905256 | 21.54331 | -303.3809 | 645.1451 | 419 | -0.0375 | 650.7696 | 22.5 | 27.80017 | 8.796271 | 36.59644 | 18.03162 | 12.02584 | 27.73168 | 194.1388 | 182 | 210 | 295.796 | 278 | 310 | 298.7123 | 290 | 308 | 299.5974 | 280 | 320 | 3.324826 | 2.5 | 4.2 | 2.211038 | 1.7 | 2.5 | 0.5493796 | 0.4 | 0.7 | 0.006951389 | 0 | 0.1 | 906.5927 | 898.4487 | 912.9706 | 6.062722 | 4.84137 | 9.513605 | 64.20736 | 65.213 | 34.08666 | 530.9375 | 1.396998 | 0.9263114 | 0.6475083 | 0.6980793 | 59.51605 | 226.9059 | 153.5432 | 313.5093 | 3 | 3 | 4.2 | 4.2 | 4.3 | 4.3
2018-03-23 | 51.5 | 8.81 | 1.31 | 0.63 | 2.98 | 652 | 595.4588 | 1 | 48645.74 | 9.483333 | 892.5051 | 906.9844 | 1867.649 | 310.3761 | 2625 | 915 | 653.8912 | 586.2217 | 26540.8 | 250 | 6.669272 | 28.66187 | 902.9213 | 904.885 | 901.6961 | 908.2969 | 913.7773 | 904.3126 | 903.0101 | 916.9762 | 893.1303 | 908.134 | 5.799 | 5 | 30.65592 | 584.559 | 601.1 | 26.26543 | 3.17 | 57.09536 | 97 | 4 | 2.013942 | 1.1 | 0.1 | 3.9691 | 49 | 189 | 2371 | 28 | 72 | 6.666667 | 0 | 2 | 2 | 2 | 52.66667 | 54.6 | 0 | 25 | 42 | 45 | 2.1 | 0.4 | 0.25 | 402.5973 |  | 317.1574 | 321.2089 | 0 | 10.7 | 10.65 | 7.85 | 1.12 | 8.054673 | 89 | 130 | 19 | 5.2 | 6 | 10 | 9 | 5 | 8.4 | 5.2 | 7 | 5.6 | 5.2 | 58 | 58 | 87 | 87 | 58 | 58 | 58 | 58 | 58 | 58 | 800 | 0 | 24 | 24 | 0 | 472.92 | 472.92 | 0 | 14 | 81.5388 | 31.65052 | 172.3803 | 43.30839 | 24.89873 | -3.361492 | 237.226 | 90.92121 | 9.078785 | 0.4244094 | 3.15 | 2.1 | 0.5166667 | 0 | 0 | 58 | 58825.18 | 3871.524 | 8.245654 | 8.472356 | 419.7291 | 427.464 | 99.54542 | 11.952 | 0 | 0.9132804 | 19.809 | 0 | 16 | 39.33333 | 56.33333 | 136 | 19 | 208 | 149 | 3.4 | 2.3 | 0.6 | 0 | 42 | 11 | 4.8 | 63.96667 | 175 | 0 | 13 | 18 | 15 | 32 | 19 | 601.8665 | 467.53 | 425.8193 | 429.9757 | -3.245548 | 14.78004 | -313.0201 | 645.4437 | 446 | -0.0375 | 651.0758 | 22.5 | 29.49874 | 9.281882 | 38.78063 | 20.05826 | 11.2866 | 30.84433 | 194.3927 | 183 | 207 | 296.1619 | 287 | 305 | 298.9174 | 291 | 312 | 299.2383 | 284 | 321 | 3.151192 | 2.4 | 3.7 | 2.116817 | 1.8 | 2.4 | 0.5362489 | 0.4 | 0.7 | 0.0008333333 | 0 | 0.1 | 905.6364 | 899.2906 | 912.928 | 5.074829 | 4.382556 | 6.400214 | 63.91966 | 65.23894 | 33.76242 | 562.8125 | 1.395766 | 0.9084388 | 0.6433129 | 0.6958628 | 64.65988 | 250.5558 | 153.1131 | 312.6414 | 3 | 3 | 4.2 | 4.3 | 4.3 | 4.3
2018-03-24 | 50.57 | 8.6 | 1.32 | 0.7 | 3 | 652 | 581.874 | 1 | 48534.83 | 9.466667 | 895.1662 | 906.4419 | 1860.891 | 311.1949 | 2541.667 | 845 | 652.5203 | 566.9193 | 26013 | 250 | 7.264482 | 28.03747 | 904.0776 | 905.0537 | 898.1599 | 908.9078 | 913.2146 | 902.3707 | 902.6683 | 917.0826 | 893.8121 | 908.3342 | 5.799 | 5 | 30.66536 | 584.559 | 489 | 25.265 | 3.5 | 57.09742 | 37 | 4 | 2.199696 | 0.6 | 0.1 | 2.312332 | 44 | 187 | 2371 | 29 | 76 | 6.583333 | 0 | 2 | 2 | 2 | 52.66667 | 52 | 0 | 25 | 43 | 47 | 2 | 0.3 | 0.25 | 395.8509 |  | 317.5599 | 322.1235 | 0 | 10.7 | 10.39 | 7.81 | 1.66 | 8.030429 | 77 | 125 | 20 | 7.6 | 8.6 | 8.4 | 11 | 6.6 | 6.4 | 6.2 | 7 | 6.2 | 8.4 | 56 | 56 | 84 | 84 | 56 | 56 | 56 | 56 | 56 | 56 | 800 | 0 | 24 | 24 | 0 | 237.64 | 237.64 | 0 | 7 | 75.234 | 31.46834 | 171.4192 | 46.13301 | 25.19863 | -2.777566 | 239.9733 | 90.65685 | 9.343151 | 0.4672021 | 2.983333 | 2.1 | 0.5333333 | 0 | 0 | 38 | 58886.89 | 3859.106 | 8.665295 | 8.570475 | 420.914 | 422.002 | 99.57603 | 8.135 | 0 | 0.8924448 | 23.544 | 11870 | 17 | 38.33333 | 56.33333 | 136 | 19 | 208 | 126 | 3.5 | 2.2 | 0.6 | 0 | 44 | 10.83333 | 4.2 | 63.9 | 175 | 0 | 12 | 18 | 14 | 31 | 18 | 597.9999 | 463.8758 | 426.4873 | 429.4942 | -2.979158 | 21.00192 | -299.7732 | 645.7173 | 473 | -0.0375 | 651.3563 | 22.5 | 31.10593 | 9.15649 | 40.26242 | 23.0825 | 14.50298 | 32.76378 | 194.9026 | 177 | 209 | 296.2323 | 283 | 312 | 298.7969 | 286 | 319 | 299.2508 | 255 | 325 | 2.840288 | 2.1 | 4 | 2.068758 | 1.7 | 2.4 | 0.5137581 | 0.4 | 0.7 | 0.0002071759 | 0 | 0.1 | 905.7247 | 894.2099 | 920.4053 | 5.774549 | 4.402582 | 8.404407 | 63.73124 | 64.94065 | 33.58084 | 537.96875 | 1.37663 | 0.9015205 | 0.6401498 | 0.6973281 | 62.47017 | 261.9691 | 151.5221 | 311.9128 | 3 | 3 | 4.2 | 4.2 | 4.3 | 4.3
2018-03-25 | 50.7 | 9.15 | 1.5 | 0.8 | 3.02 | 650 | 600.858 | 1 | 48509.93 | 9.575 | 887.7719 | 906.6298 | 1864.747 | 310.3454 | 2541.667 | 791 | 655.6175 | 562.1827 | 26465.4 | 250 | 7.505008 | 28.62688 | 904.6757 | 905.3047 | 894.3776 | 910.8756 | 914.226 | 901.9171 | 903.8879 | 917.7735 | 895.3047 | 909.884 | 5.799 | 5 | 30.61426 | 582.799 | 588.8 | 19.35 | 3.59 | 58.46478 | 53 | 3 | 1.952478 | 1 | 0.1 | 4.013197 | 39 | 186 | 2371 | 30 | 79 | 5.166667 | 0 | 2 | 2 | 2 | 53 | 52.33333 | 0 | 24 | 43 | 52 | 2.1 | 0.5 | 0.25 | 405.8697 |  | 317.0821 | 320.902 | 0 | 10.74 | 10.62 | 7.2 | 1.73 | 8.063096 | 53 | 132 | 49 | 5.2 | 6 | 10 | 9.4 | 9.4 | 8.2 | 7.3 | 7.4 | 5.6 | 6 | 60 | 60 | 90 | 90 | 60 | 60 | 60 | 60 | 60 | 60 | 800 | 0 | 24 | 24 | 0 | 0 | 0 | 0 | 0 | 59.538 | 31.9433 | 171.7739 | 46.0075 | 25.61453 | -3.034044 | 240.3619 | 90.60563 | 9.394371 | 0.3937136 | 2.966667 | 2.133333 | 0.5333333 | 0 | 0 | 32 | 58875.34 | 3855.624 | 8.966333 | 8.584352 | 419.9328 | 430.6709 | 99.58401 | -188.767 | 0 | 0.9243969 | 9.351 | 0 | 17 | 36.33333 | 57 | 135 | 20 | 206 | 164 | 3.4 | 2.3 | 0.6 | 0 | 47 | 11 | 6.1 | 64.13333 | 175 | 0 | 14 | 18 | 14 | 29 | 19 | 597.6148 | 464.0423 | 425.0637 | 430.4256 | -2.20562 | 27.06317 | -295.5166 | 645.8888 | 498 | -0.0375 | 651.5343 | 22.5 | 29.85483 | 9.162022 | 39.01685 | 22.7271 | 13.28387 | 33.02316 | 194.6223 | 181 | 207 | 296.1118 | 279 | 307 | 298.8988 | 287 | 314 | 299.2423 | 255 | 322 | 2.995885 | 2 | 3.9 | 2.126119 | 1.7 | 2.4 | 0.5131435 | 0.4 | 0.7 | 0 | 0 | 0 | 905.4709 | 897.9126 | 915.7749 | 6.089852 | 4.944226 | 7.876361 | 63.94358 | 65.18707 | 35.08528 | 530.78125 | 1.394803 | 0.8948887 | 0.6359935 | 0.6950168 | 77.72706 | 281.4549 | 148.2246 | 311.5571 | 2.9 | 3 | 4.2 | 4.3 | 4.3 | 4.3
2018-03-26 | 51.21 | 8.63 | 1.31 | 0.76 | 2.856 | 651 | 594.0276 | 1 | 48527.52 | 9.483333 | 889.5115 | 904.4046 | 1874.445 | 310.1084 | 2333.333 | 838 | 664.8007 | 549.2493 | 26163.8 | 250 | 7.225171 | 26.86474 | 901.3728 | 903.3726 | 896.5881 | 907.8447 | 911.3591 | 898.9828 | 901.0566 | 914.6598 | 891.9764 | 906.8932 | 5.799 | 5 | 30.62158 | 583.679 | 611.8 | 19.34636 | 3.42 | 58.18695 | 97 | 5 | 2.102523 | 1.2 | 0.1 | 2.309537 | 54 | 184 | 2371 | 31 | 82 | 6.166667 | 0 | 2 | 2 | 2 | 53 | 52.66667 | 0 | 24 | 47 | 50 | 2.1 | 0.4 | 0.25 | 396.6363 |  | 316.5795 | 320.9405 | 0 | 10.77 | 10.6 | 8.19 | 3.34 | 8.118631 | 90 | 126 | 57 | 7.2 | 8.4 | 8.2 | 11 | 6.6 | 6.4 | 6.2 | 7 | 6.4 | 8.6 | 57 | 50 | 66 | 69 | 58 | 60 | 60 | 56 | 50 | 70 | 700 | 0 | 24 | 24 | 0 | 874.67 | 874.67 | 0 | 27 | 72.3576 | 32.71397 | 172.3534 | 46.72617 | 26.39833 | -2.693173 | 242.7847 | 90.23614 | 9.763858 | 0.4561128 | 2.833333 | 2.3 | 0.55 | 0 | 0 | 35 | 59025.25 | 3856.91 | 8.257423 | 8.670883 | 420.1086 | 453.8874 | 99.51808 | 9.366 | 0 | 0.9124848 | 10.845 | 10860 | 18 | 36.33333 | 55 | 133 | 19 | 206 | 140 | 3.4 | 2.4 | 0.6 | 0 | 50 | 10.5 | 5.9 | 63.93333 | 174 | 0 | 12 | 18 | 13 | 31 | 21 | 603.8674 | 464.7038 | 425.485 | 430.5724 | -2.193702 | 33.25215 | -285.5642 | 646.0857 | 524 | -0.0375 | 651.7371 | 22.5 | 26.34376 | 10.15238 | 36.49613 | 23.11357 | 14.2047 | 32.36174 | 194.6737 | 183 | 206 | 295.7943 | 283 | 310 | 298.7629 | 284 | 308 | 299.5788 | 284 | 323 | 2.961388 | 2.1 | 4 | 2.291762 | 1.8 | 2.6 | 0.5609086 | 0.4 | 0.7 | 0.0008333333 | 0 | 0.1 | 903.4244 | 896.9183 | 913.5021 | 5.732964 | 4.445862 | 9.052429 | 63.80857 | 65.09628 | 36.70644 | 593.59375 | 1.391887 | 0.9074439 | 0.6390937 | 0.6925317 | 66.99939 | 286.2609 | 147.217 | 309.2467 | 2.9 | 3 | 4.2 | 4.3 | 4.2 | 4.3
2018-03-27 | 50.64 | 8.2 | 1.45 | 0.63 | 3.18 | 653 | 576.078 | 1 | 48017.54 | 9.441667 | 894.7219 | 902.974 | 1903.004 | 309.7346 | 2125 | 854 | 661.2313 | 571.626 | 25862.2 | 250 | 6.916366 | 22.48927 | 898.5365 | 902.0862 | 905.5098 | 902.0765 | 910.1328 | 895.6983 | 897.1819 | 912.5703 | 891.4419 | 907.099 | 5.429 | 5 | 30.69303 | 585.069 | 633.4 | 19.34637 | 3.65 | 57.82975 | 58 | 3 | 2.133227 | 1 | 0.3 | 4.068164 | 48 | 182 | 2371 | 32 | 86 | 6.416667 | 0 | 2 | 2 | 2 | 52.33333 | 52 | 0 | 27 | 47 | 54 | 2.1 | 0.3 | 0.25 | 382.3556 |  | 315.4666 | 321.0493 | 0 | 11.19 | 10.97 | 7.74 | 1.8 | 8.184701 | 108 | 70 | 65 | 7.4 | 8.6 | 8.1 | 11 | 6.5 | 6.4 | 6.3 | 7 | 6.2 | 7.4 | 56 | 56 | 84 | 84 | 56 | 56 | 56 | 56 | 56 | 56 | 800 | 10.25 | 13.75 | 24 | 0 | 981.85 | 981.85 | 8 | 16 | 72.228 | 32.21123 | 172.0631 | 47.01795 | 26.08267 | -2.742206 | 242.4215 | 90.37195 | 9.628047 | 0.6016848 | 2.883333 | 2.166667 | 0.5166667 | 0 | 0 | 32 | 58894.25 | 3858.119 | 8.247195 | 8.657912 | 420.6635 | 442.739 | 99.52926 | 11.04 | 0 | 0.8822021 | 10.845 | 11040 | 19 | 40 | 55.66667 | 144 | 19 | 208 | 145 | 3.4 | 2.3 | 0.6 | 0 | 52 | 9.833333 | 5.9 | 63.56667 | 174 | 0 | 11 | 18 | 13 | 27 | 20 | 602.0516 | 463.9272 | 424.8742 | 430.3578 | -3.342717 | 18.40405 | -308.7176 | 646.3421 | 552 | -0.0375 | 651.9853 | 22.5 | 27.00157 | 10.3209 | 37.32247 | 23.81515 | 16.46134 | 32.38766 | 194.9599 | 182 | 207 | 295.7214 | 278 | 308 | 298.7302 | 284 | 312 | 299.0938 | 242 | 317 | 2.800822 | 1.6 | 4.2 | 2.166385 | 1.7 | 2.6 | 0.5079213 | 0.3 | 0.6 | 0 | 0 | 0 | 902.4733 | 897.0721 | 909.2533 | 6.611689 | 4.912879 | 12.17563 | 63.46839 | 64.57751 | 35.74673 | 620.234375 | 1.40925 | 0.8928519 | 0.6307164 | 0.6842918 | 82.27699 | 306.2954 | 149.9964 | 307.4439 | 2.9 | 3 | 4.1 | 4.2 | 4.2 | 4.3
2018-03-28 | 0 | 8.21 | 1.43 | 0.64 | 2.74 | 658 | 608.5688 | 1 | 47568.88 | 9.366667 | 892.7794 | 905.1667 | 1890.307 | 305.8067 | 2416.667 | 890 | 659.9599 | 599.0775 | 26616.2 | 250 | 8.392277 | 27.17894 | 899.0859 | 905.42 | 909.1643 | 905.2402 | 912.3934 | 895.5278 | 899.8533 | 914.649 | 891.5846 | 908.5838 | 6.786 | 5 | 30.63167 | 590.826 | 598.2 | 17.63179 | -3.49 | 55.74797 | 57 | 3.5 | 2.156815 | 1 | 0.1 | 7.111834 | 87 | 181 | 2371 | 33 | 89 | 6.5 | 0 | 2 | 2 | 2 | 53 | 52 | 0 | 24 | 43 | 47 | 2.1 | 0.6 | 0.25 | 347.6646 |  | 311.0808 | 317.7303 | 0 | 10.99 | 10.85 | 7.46 | 1.63 | 8.235165 | 110 | 114 | 42 | 7.8 | 7.2 | 7.8 | 10.2 | 6.4 | 5.6 | 6.2 | 6.4 | 6 | 8.2 | 60 | 60 | 90 | 90 | 60 | 60 | 60 | 60 | 60 | 60 | 600 | 0 | 24 | 24 | 0 | 555.38 | 555.38 | 0 | 17 | 68.1888 | 30.76997 | 172.7992 | 47.65479 | 26.59708 | -2.550666 | 244.5004 | 90.16508 | 9.834918 | 0.585253 | 2.4 | 2.483333 | 0.5166667 | 0 | 0 | 45 | 58782.54 | 3857.123 | 8.430106 | 8.732158 | 420.6082 | 459.96 | 99.52305 | 9.132 | 0 | 0.9248766 | 36.243 | 34530 | 22 | 34.33333 | 55.33333 | 138 | 18 | 205 | 150 | 2.8 | 3 | 0.6 | 0 | 53 | 11.83333 | 2.8 | 63.4 | 174 | 0 | 16 | 18 | 16 | 29 | 21 | 606.3395 | 463.2332 | 423.6854 | 429.7839 | -3.459225 | 16.16144 | -309.6988 | 646.7591 | 585 | -0.0375 | 652.4431 | 22.5 | 33.50085 | 10.61878 | 44.11962 | 21.91764 | 14.25656 | 28.08186 | 195.6397 | 189 | 207 | 295.7036 | 275 | 316 | 298.8684 | 287 | 318 | 299.5715 | 288 | 312 | 2.396788 | 1.7 | 3.2 | 2.486547 | 1.9 | 3.2 | 0.5365695 | 0.4 | 0.8 | 0.0002071759 | 0 | 0.1 | 903.8789 | 898.4861 | 911.8607 | 7.159757 | 5.847632 | 10.94318 | 63.24685 | 64.52562 | 34.55354 | 573.359375 | 1.374433 | 0.9094287 | 0.6430301 | 0.6918706 | 83.94427 | 268.2044 | 147.7942 | 315.317 | 3 | 3 | 4.2 | 4.2 | 4.3 | 4.4
2018-03-29 | 53.231 | 8.8 | 1.54 | 0.68 | 3.18 | 659 | 614.7372 | 1 | 46997.28 | 9.533333 | 892.782 | 901.9843 | 1885.726 | 306.8466 | 2291.667 | 921 | 659.5394 | 607.5024 | 26314.6 | 250 | 7.590299 | 22.43194 | 896.2755 | 899.3691 | 910.9977 | 899.6289 | 908.2172 | 892.7012 | 895.8368 | 912.8478 | 891.5856 | 908.0026 | 6.786 | 5 | 30.71647 | 591.706 | 601 | 13.64507 | -3.87 | 55.03365 | 69 | 4 | 2.158153 | 1 | 0.1 | 2.579092 | 81 | 179 | 2371 | 35 | 92 | 6.833333 | 0 | 2 | 2 | 2 | 53 | 52 | 0 | 29 | 46 | 49 | 2 | 0.5 | 0.25 | 373.9631 |  | 312.7708 | 318.4243 | 0 | 10.85 | 10.63 | 8.2 | 2.41 | 8.363225 | 88 | 130 |  | 7.4 | 8 | 8.2 | 11 | 6.8 | 6.4 | 6 | 7 | 6.4 | 8.4 | 58 | 58 | 87 | 87 | 58 | 58 | 58 | 58 | 58 | 58 | 500 | 0 | 24 | 24 | 0 | 396.44 | 396.44 | 0 | 12 | 67.2972 | 31.08291 | 172.0204 | 46.59571 | 25.14159 | -3.041288 | 240.7164 | 90.81895 | 9.181053 | 0.5635636 | 2.433333 | 2.2 | 0.5666667 | 0 | 0 | 40 | 59429.48 | 3916.025 | 8.337608 | 8.597014 | 420.3739 | 436.9993 | 99.54112 | 6.723 | 0 | 0.9328334 | 29.52 | 0 | 22 | 38.33333 | 55.33333 | 147 | 20 | 209 | 140 | 2.8 | 2.4 | 0.6 | 0 | 54 | 11.08333 | 3.4 | 63.66667 | 174 | 0 | 15 | 18 | 15 | 30 | 21 | 605.4549 | 463.5803 | 425.0493 | 430.4985 | -3.467848 | 12.66383 | -313.3319 | 647.1817 | 619 | -0.0375 | 652.9038 | 22.5 | 31.45413 | 10.2488 | 41.70293 | 18.98186 | 12.10365 | 28.60062 | 195.4588 | 186 | 206 | 295.9149 | 283 | 307 | 298.9415 | 285 | 314 | 299.604 | 263 | 321 | 2.518168 | 1.9 | 3.2 | 2.17628 | 1.8 | 2.5 | 0.5172813 | 0.4 | 0.7 | 0 | 0 | 0 | 901.5425 | 899.0844 | 905.3357 | 6.787572 | 6.278406 | 7.882281 | 63.58146 | 64.88876 | 33.52897 | 560.234375 | 1.395688 | 0.8831118 | 0.6418513 | 0.6913446 | 84.35722 | 285.3875 | 150.5112 | 315.8936 | 3 | 3 | 4.2 | 4.2 | 4.3 | 4.4
2018-03-30 | 50.01 | 8.32 | 1.47 | 0.63 | 3.42 | 659 | 602.1344 | 1 | 46709.98 | 9.55 | 886.9352 | 902.3407 | 1879.58 | 304.9042 | 2416.667 | 902 | 658.781 | 605.4196 | 26239.2 | 250 | 7.747225 | 21.98574 | 895.145 | 900.3874 | 911.5152 | 900.3625 | 908.9767 | 892.0232 | 897.192 | 913.1236 | 892.5695 | 908.8034 | 6.786 | 5 | 30.73535 | 591.706 | 616.9 | 13.64507 | -3.58 | 54.31939 | 67 | 4 | 2.563651 | 1 | 1.2 | 8.345325 | 76 | 178 | 2371 | 37 | 95 | 6.083333 | 0 | 2 | 2 | 2 | 53 | 53 | 25.13 | 27 | 44 | 45 | 2.1 | 0.5 | 0.25 | 379.3788 |  | 310.8092 | 316.7839 | 0 | 10.83 | 10.72 | 8.03 | 1.7 | 8.382703 | 95 | 117 | 90 | 6.6 | 6.9 | 9.8 | 9.6 | 10 | 9.4 | 8.8 | 8 | 7.4 | 7 | 56 | 56 | 84 | 84 | 56 | 56 | 56 | 56 | 56 | 56 | 500 | 0 | 24 | 24 | 0 | 179.72 | 179.72 | 0 | 5 | 65.4144 | 31.13674 | 172.4928 | 46.40178 | 25.54325 | -2.845514 | 241.5924 | 90.60495 | 9.395054 | 0.5413549 | 2.566667 | 2.25 | 0.5166667 | 0 | 0 | 38 | 58981.86 | 3907.193 | 8.465312 | 8.628298 | 419.5531 | 431.0541 | 99.55517 | 13.446 | 0 | 0.9137093 | 16.074 | 0 | 22 | 38 | 55.33333 | 135 | 19 | 209 | 137 | 3.4 | 2.6 | 0.7 | 0 | 57 | 11.5 | 5.2 | 63.83333 | 174 | 0 | 12 | 17 | 14 | 28 | 20 | 606.257 | 463.2253 | 425.0721 | 429.0925 | -2.425379 | 17.15765 | -306.6213 | 647.5761 | 653 | -0.0375 | 653.3337 | 22.5 | 31.36738 | 10.2023 | 41.56969 | 14.8426 | 9.419015 | 21.10436 | 195.2627 | 184 | 206 | 295.7064 | 286 | 301 | 298.7528 | 285 | 314 | 299.3424 | 252 | 327 | 2.604716 | 1.8 | 3.8 | 2.270417 | 1.8 | 2.8 | 0.5304363 | 0.4 | 0.8 | 0.009726852 | 0 | 0.2 | 902.0565 | 897.3544 | 905.03 | 6.959413 | 6.23515 | 8.717682 | 63.54072 | 64.83689 | 33.77539 | 528.28125 | 1.404593 | 0.8994411 | 0.6449665 | 0.6956151 | 88.95723 | 302.1816 | 148.3484 | 316.2837 | 2.9 | 3 | 4.2 | 4.2 | 4.3 | 4.4
2018-03-31 | 50.93 | 8.28 | 1.45 | 0.68 | 3.16 | 636 | 548.9052 | 0.9583333 | 46667.26 | 9.325 | 890.363 | 902.1189 | 1870.251 | 306.5184 | 2260.87 | 823 | 660.2541 | 608.2124 | 25183.6 | 250 | 7.931551 | 23.94907 | 895.6686 | 900.1114 | 911.4188 | 900.0093 | 909.1447 | 890.4942 | 896.698 | 913.4066 | 893.5423 | 909.3755 | 7.199 | 5 | 30.76242 | 571.879 | 647.7 | 13.64 | -6.72 | 49.46394 | 42 | 3 | 2.501785 | 0.9 | 0.1 | 4.341445 | 71 | 176 | 2371 | 38 | 98 | 6.083333 | 0 | 2 | 2 | 2 | 53 | 54.33333 | 0 | 27 | 45 | 47 | 2.2 | 0.5 | 0.25 | 392.2217 |  | 312.4731 | 318.0798 | 0 | 10.75 | 10.7 | 7.58 | 1.45 | 8.342039 | 85 | 131 | 35 | 6.8 | 8.2 | 8 | 9.2 | 6.4 | 6.2 | 5.8 | 6.4 | 6 | 6.8 | 56 | 56 | 84 | 84 | 56 | 56 | 56 | 56 | 56 | 56 | 700 | 0 | 23 | 23 | 0 | 0 | 0 | 0 | 0 | 59.9052 | 30.85999 | 172.3942 | 46.48605 | 25.33051 | -2.840503 | 241.3703 | 90.68236 | 9.317636 | 0.7369824 | 2.55 | 2.266667 | 0.5666667 | 0.01666667 | 0 | 36 | 58868.71 | 3885.021 | 8.499988 | 8.620367 | 419.5341 | 430.1196 | 99.55821 | 8.694932928 | 0 | 0.8630585 | 4.004067 | 0 | 22 | 35.33333 | 54.33333 | 138 | 20 | 206 | 134 | 3.5 | 2.8 | 0.7 | 0.1 | 59 | 9.333333 | 6.6 | 63.7 | 174 | 0 | 13 | 17 | 14 | 28 | 21 | 601.847 | 464.0156 | 425.0889 | 430.7004 | -3.193943 | 17.93957 | -294.7881 | 654.3808 | 859 | -0.07916667 | 660.1928 | 22.5 | 35.31857 | 10.28627 | 45.60484 | 19.19632 | 11.76646 | 29.88459 | 195.7189 | 183 | 208 | 295.8119 | 276 | 310 | 298.8397 | 285 | 313 | 299.4078 | 258 | 327 | 2.304798 | 1.4 | 4.1 | 2.158683 | 1.6 | 3.1 | 0.5058171 | 0.3 | 0.8 | 0.00965162 | 0 | 0.2 | 901.9565 | 896.7727 | 905.3152 | 7.108716 | 6.553284 | 7.675879 | 63.53447 | 64.59047 | 35.02043 | 539.453125 | 1.38834 | 0.8904486 | 0.6440763 | 0.6996667 | 96.92882 | 308.8564 | 149.053 | 319.6253 | 2.8 | 3 | 4.2 | 4.2 | 4.2 | 4.4
2018-04-01 | 50.97 | 8.34 | 1.34 | 0.62 | 3.1 | 659 | 614.6236 | 1 | 46720.58 | 9.55 | 887.1773 | 902.6754 | 1859.807 | 307.1882 | 2458.333 | 896 | 662.6392 | 608.2217 | 26314.6 | 250 | 7.914361 | 24.94569 | 895.6119 | 900.5927 | 911.0995 | 902.169 | 909.6501 | 889.9792 | 898.4651 | 913.836 | 894.5143 | 909.6 | 6.058 | 5 | 30.68913 | 590.978 | 571.1 | 13.63493 | -3.86 | 49.1862 | 57 | 4 | 2.219451 | 1.9 | 0.2 | 3.903574 | 66 | 175 | 2371 | 1 | 3 | 6 | 0 | 2 | 2 | 2 | 53 | 52.33333 | 0 | 25 | 44 | 45 | 2.1 | 0.4 | 0.25 | 375.9817 |  | 313.1168 | 318.6046 | 0 | 10.91 | 10.84 | 6.93 | 1.25 | 8.322548 | 86 | 128 | 45 | 5.4 | 6.2 | 10.4 | 8.8 | 9.6 | 8.8 | 6.8 | 7.2 | 5.8 | 5.8 | 54 | 54 | 81 | 81 | 54 | 54 | 54 | 54 | 54 | 54 | 700 | 0 | 24 | 24 | 0 | 0 | 0 | 0 | 0 | 58.6236 | 30.82247 | 172.8794 | 47.54079 | 26.68146 | -2.616386 | 244.4852 | 90.15684 | 9.84316 | 0.8734507 | 2.316667 | 2.133333 | 0.4833333 | 0 | 0 | 25 | 58309.07 | 3808.618 | 8.863976 | 8.731616 | 420.3591 | 459.0327 | 99.55068 | 5.779 | 0 | 0.932661 | 1.601 | 0 |  | 35.33333 | 54 | 135 | 20 | 205 | 140 | 2.7 | 2.3 | 0.6 | 0 | 2 | 11.5 | 8 | 63.96667 | 175 | 0 | 16 | 18 | 14 | 28 | 20 | 603.9113 | 464.0253 | 424.4811 | 429.6545 | -4.106927 | 24.54965 | -290.9027 | 659 | 34 | 0 | 665.058 | 22.5 | 34.05099 | 10.56511 | 44.6161 | 22.05341 | 13.95828 | 29.18424 | 195.334 | 181 | 208 | 296.4165 | 278 | 306 | 299.0008 | 292 | 318 | 299.3648 | 224 | 334 | 2.391787 | 1.8 | 3.1 | 2.135203 | 1.7 | 2.4 | 0.4926505 | 0.4 | 0.7 | 0.0006712963 | 0 | 0.1 | 902.5715 | 898.0957 | 908.2599 | 6.961701 | 6.553284 | 7.600665 | 63.45254 | 64.38296 | 32.64706 | 567.421875 | 1.408075 | 0.8902387 | 0.6417881 | 0.6994184 | 119.5169 | 321.5184 | 148.6374 | 318.3638 | 2.9 | 3 | 4.1 | 4.2 | 4.2 | 4.3
2018-04-02 | 53.51 | 8.65 | 1.41 | 0.75 | 3.58 | 661 | 593.3656 | 1 | 46475.91 | 9.408333 | 883.2422 | 904.111 | 1855.523 | 305.5288 | 2291.667 | 887 | 659.478 | 577.8045 | 26314.6 | 250 | 8.011055 | 25.6896 | 896.4023 | 901.0112 | 913.1573 | 904.7883 | 910.554 | 890.6263 | 901.3727 | 914.9758 | 895.8399 | 910.7423 | 6.058 | 5 | 30.73275 | 592.738 | 401.1 | 13.63495 | -3.87 | 45.34035 | 72 | 3.5 | 2.743173 | 1.8 | 0.2 | 4.322502 | 60 | 173 | 2371 | 3 | 6 | 5.5 | 0 | 2 | 2 | 2 | 53 | 52.66667 | 0 | 26 | 44 | 46 | 2.1 | 0.3 | 0.25 | 359.3804 |  | 310.6062 | 317.5074 | 0 | 10.96 | 10.78 | 7.24 | 2.43 | 8.324596 | 97 | 132 | 43 | 5.2 | 6 | 10.8 | 9 | 9.4 | 8 | 7 | 7 | 5.4 | 6.2 | 62 | 62 | 93 | 93 | 62 | 62 | 62 | 62 | 62 | 62 | 800 | 0 | 24 | 24 | 0 | 610.64 | 610.64 | 0 | 19 | 76.7256 | 30.95925 | 172.5481 | 48.07382 | 27.03886 | -2.839863 | 244.8209 | 90.11563 | 9.884368 | 0.9648428 | 2.316667 | 2.15 | 0.4666667 | 0 | 0 | 35 | 57940.91 | 3809.911 | 8.398342 | 8.743603 | 421.3471 | 465.0361 | 99.51569 | 0 | 0 | 0.8976787 | 1.601 | 0 |  | 36.66667 | 55.66667 | 140 | 19 | 208 | 150 | 2.6 | 2.3 | 0.5 | 0 | 5 | 13 | 8 | 63.36667 | 175 | 0 | 14 | 18 | 14 | 30 | 19 | 602.621 | 463.9517 | 425.7188 | 431.388 | -3.570507 | 14.78006 | -299.1083 | 660 | 70 | 0 | 666.058 | 22.5 | 33.12887 | 10.67537 | 43.80424 | 23.28342 | 13.78967 | 29.56036 | 195.6532 | 190 | 206 | 295.9521 | 283 | 309 | 298.9198 | 292 | 311 | 299.3527 | 288 | 316 | 2.369111 | 1.6 | 3.2 | 2.182031 | 1.8 | 2.7 | 0.4723715 | 0.3 | 0.6 | 0 | 0 | 0 | 903.9315 | 900.6777 | 911.4196 | 7.034104 | 6.534277 | 7.58977 | 63.29564 | 64.56453 | 34.24228 | 613.75 | 1.411279 | 0.8967885 | 0.6373692 | 0.6941601 | 130.4818 | 331.2464 | 145.2142 | 318.971 | 2.9 | 3 | 4.2 | 4.2 | 4.2 | 4.3
2018-04-03 | 52.72 | 8.41 | 1.37 | 0.64 | 3.04 | 656 | 573.0036 | 1 | 47010.86 | 9.625 | 891.1351 | 903.2522 | 1865.202 | 306.3502 | 2333.333 | 741 | 661.6674 | 481.6775 | 26390 | 250 | 8.076929 | 25.3196 | 895.574 | 903.0101 | 909.8438 | 902.1255 | 911.7745 | 890.3869 | 898.5717 | 914.7315 | 895.2021 | 909.792 | 7.573 | 5 | 30.68359375 | 589.853 | 209.7 | 13.64 | -3.05 | 45.17361 | 69 | 4 | 2.117277 | 1.5 | 0.1 | 4.613173 | 76 | 172 | 2371 | 4 | 9 | 6.166667 | 0 | 2 | 2 | 2 | 53 | 53 | 0 | 27 | 45 | 59 | 2.2 | 0.4 | 0.25 | 369.0338 |  | 311.5946 | 318.4623 | 0 | 10.95 | 10.8 | 7.66 | 4.32 | 8.339259 | 111 | 130 |  | 5.4 | 6 | 8.6 | 9.2 | 6.5 | 8 | 6.8 | 7 | 5.6 | 6.4 | 58 | 58 | 87 | 87 | 58 | 58 | 58 | 58 | 58 | 58 | 800 | 0 | 24 | 24 | 0 | 506.25 | 506.25 | 0 | 15 | 36.7536 | 31.07896 | 173.1461 | 47.47704 | 26.49308 | -2.913844 | 244.2024 | 90.34439 | 9.655613 | 1.112949 | 2.45 | 2.3 | 0.5166667 | 0 | 0 | 92 | 58138.09 | 3819.483 | 8.212624 | 8.721514 | 419.7044 | 454.3675 | 99.51457 | 9.344 | 0 | 0.8734811 | 15.327 | 23070 |  | 38 | 56 | 140 | 20 | 205 | 202 | 2.8 | 2.5 | 0.6 | 0 | 5 | 9.5 | 5.3 | 63.23333 | 175 | 0 | 14 | 17 | 13 | 28 | 21 | 602.9192 | 463.3086 | 424.653 | 429.8092 | -3.257402 | 17.86282 | -295.5437 | 658.6667 | 101 | 0 | 665.2297 | 22.5 | 33.69238 | 10.5459 | 44.23828 | 23.39444 | 15.02175 | 30.27368 | 195.6448 | 189 | 199 | 295.7797 | 281 | 308 | 298.7496 | 295 | 309 | 299.4644 | 290 | 309 | 2.348619 | 1.6 | 3.3 | 2.304219 | 1.8 | 2.7 | 0.5051702 | 0.4 | 0.6 | 0.002916667 | 0 | 0.1 | 903.0582 | 899.1329 | 908.3549 | 7.102135 | 6.03327 | 8.097455 | 63.15058 | 64.77204 | 35.07232 | 577.8125 | 1.400672 | 0.9041006 | 0.6428613 | 0.6947783 | 133.9346 | 328.5229 | 147.8236 | 319.2668 | 3 | 3 | 4.2 | 4.2 | 4.2 | 4.3
2018-04-04 | 52.18 | 8.34 | 1.39 | 0.7 | 3.22 | 657 | 581.284 | 1 | 46875.05 | 9.591667 | 885.7607 | 902.04 | 1863.941 | 306.2774 | 2208.333 | 836 | 665.0865 | 610.9097 | 26390 | 250 | 7.934137 | 28.42066 | 897.7487 | 900.7722 | 903.3304 | 905.5121 | 910.5895 | 886.1294 | 898.847 | 913.3902 | 892.5394 | 906.1369 | 7.573 | 5 | 30.70085 | 590.733 | 490.5 | 13.66085 | -3.43 | 36.0271 | 66 | 4 | 2.511525 | 1.1 | 0.1 | 2.96976 | 71 | 169 | 2371 | 5 | 12 | 4.666667 | 0 | 2 | 2 | 2 | 53 | 52.33333 | 0 | 26 | 44 | 46 | 2.1 | 0.3 | 0.25 | 399.0466 |  | 312.7584 | 317.2939 | 0 | 10.93 | 10.87 | 7.65 | 1.93 | 8.312091 | 92 | 129 | 20 | 6.7 | 7 | 9.8 | 10 | 10 | 9.4 | 8.8 | 8.2 | 7.2 | 7.4 | 56 | 56 | 83 | 83 | 56 | 56 | 56 | 56 | 56 | 56 | 700 | 0 | 24 | 24 | 0 | 824.81 | 824.81 | 4 | 18 | 50.474 | 31.65096 | 172.495 | 47.54108 | 26.81786 | -2.674535 | 244.1794 | 90.11246 | 9.887536 | 1.208822 | 3.216667 | 2.433333 | 0.5333333 | 0 | 0 | 32 | 57668.83 | 3800.806 | 8.249378 | 8.720694 | 420.5609 | 462.9501 | 99.50791 | 12.13 | 0 | 0.8847549 | 15.327 | 12130 | 4 | 36 | 55 | 126 | 20 | 203 | 140 | 4.2 | 2.7 | 0.6 | 0 | 9 | 10.5 | 5.3 | 63.96667 | 174 | 0 | 13 | 17 | 13 | 27 | 19 | 601.8486 | 463.6364 | 425.1239 | 430.0389 | -3.14823 | 16.89224 | -300.0035 | 658.25 | 133 | 0 | 665.0655 | 22.5 | 28.55885 | 10.64597 | 39.20482 | 18.16172 | 13.77671 | 25.25454 | 193.9219 | 187 | 207 | 295.6818 | 290 | 300 | 298.8717 | 293 | 304 | 299.5157 | 285 | 316 | 3.423711 | 1.9 | 4.7 | 2.381825 | 2.1 | 2.8 | 0.5472928 | 0.4 | 0.7 | 0.0002083333 | 0 | 0.1 | 901.5532 | 896.0773 | 905.3076 | 6.492829 | 6.012177 | 7.062744 | 63.77593 | 64.90174 | 34.08666 | 563.984375 | 1.484283 | 0.9067663 | 0.6486201 | 0.7019799 | 184.199 | 325.4579 | 152.0174 | 319.0771 | 2.9 | 3 | 4.2 | 4.3 | 4.3 | 4.3
2018-04-05 | 51.94 | 8.16 | 1.4 | 0.7 | 3.04 | 658 | 607.7768 | 1 | 46117.56 | 9.583333 | 880.7596 | 901.74 | 1844.673 | 305.7414 | 2458.333 | 904 | 655.9278 | 600.8106 | 26239.2 | 250 | 8.885889 | 31.40176 | 895.3406 | 900.6077 | 903.6486 | 907.8748 | 910.1501 | 883.6689 | 900.3632 | 912.2664 | 891.5208 | 905.1537 | 7.573 | 5 | 30.72786 | 591.613 | 561.3 | 13.67 | -3.78 | 30.97987 | 63 | 4 | 2.01991 | 1.1 | 0.1 | 4.076549 | 66 | 168 | 2371 | 6 | 15 | 6.833333 | 0 | 2 | 2 | 2 | 53.33333 | 52.66667 | 0 | 27 | 45 | 47 | 2.1 | 0.4 | 0.25 | 396.1199 |  | 312.1786 | 316.6255 | 0 | 10.98 | 10.78 | 7.78 | 3.92 | 8.330179 |  | 132 |  | 7.2 | 8.6 | 8 | 11 | 6.6 | 6.4 | 6.2 | 7 | 6.2 | 9 | 60 | 60 | 91 | 91 | 60 | 60 | 60 | 60 | 60 | 60 | 700 | 0 | 24 | 24 | 0 | 682.66 | 682.66 | 0 | 21 | 76.1168 | 32.06415 | 172.1104 | 47.13241 | 26.29196 | -2.898638 | 242.6362 | 90.35868 | 9.641318 | 1.239163 | 3.55 | 2.3 | 0.5333333 | 0 | 0 | 30 | 57541.1875 | 3789.444 | 8.58434 | 8.665577 | 420.7223 | 450.4611 | 99.54251 | 11.343 | 0 | 0.9236729 | 16.074 | 12090 | 5 | 36.33333 | 53.33333 | 127 | 18 | 204 | 130 | 4.1 | 2.5 | 0.6 | 0 | 11 | 9.916667 | 5.2 | 63.93333 | 174 | 0 | 13 | 19 | 14 | 30 | 21 | 597.2507 | 464.1221 | 425.3622 | 430.9739 | -3.186918 | 16.20829 | -300.5102 | 658.2 | 166 | 0 | 665.167 | 22.5 | 27.10389 | 10.47801 | 37.5819 | 19.31649 | 12.58353 | 26.95354 | 194.0018 | 185 | 206 | 295.6074 | 280 | 309 | 298.9299 | 292 | 307 | 299.1026 | 259 | 314 | 3.436873 | 2.5 | 4.4 | 2.323617 | 1.9 | 2.6 | 0.5428357 | 0.4 | 0.6 | 0.003208333 | 0 | 0.1 | 900.9729 | 896.4057 | 905.781 | 7.459031 | 6.550134 | 9.592273 | 64.13517 | 65.14816 | 34.65729 | 578.75 | 1.483944 | 0.8986122 | 0.6455325 | 0.7031209 | 193.4538 | 332.2541 | 154.4824 | 321.2493 | 3 | 3 | 4.2 | 4.4 | 4.2 | 4.4
2018-04-06 | 52.33 | 8.13 | 1.4 | 0.74 | 3.24 | 655 | 589.6808 | 1 | 45843.41 | 9.508333 | 882.7222 | 900.6035 | 1824.243 | 306.1717 | 2625 | 783 | 660.4437 | 524.6308 | 25334.4 | 250 | 8.918592 | 30.9075 | 892.2619 | 897.4724 | 908.0457 | 903.8119 | 908.5066 | 883.129 | 899.1185 | 912.482 | 893.1285 | 907.4798 | 9.146 | 5 | 30.6722 | 590.546 | 329.4 | 13.67515 | -3.01 | 30.66226 | 74 | 4 | 2.042116 | 1.1 | 0.1 | 12.55976 | 60 | 167 | 2371 | 7 | 18 | 5.583333 | 0 | 2 | 2 | 2 | 53 | 52.33333 | 0 | 26 | 44 | 61 | 2.1 | 0.3 | 0.25 | 374.5141 |  | 311.7117 | 317.961 | 0 | 11.2 | 10.97 | 7.88 | 1.9 | 8.317544 | 90 | 135 | 98 | 5.2 | 5.6 | 8.6 | 8.2 | 8 | 7.4 | 6.8 | 6.6 | 5.6 | 5.8 | 56 | 56 | 84 | 84 | 56 | 56 | 56 | 56 | 56 | 56 | 800 | 0 | 24 | 24 | 0 | 403.79 | 403.79 | 0 | 11 | 31.8908 | 30.74228 | 172.9141 | 48.40945 | 27.49173 | -2.583056 | 246.2322 | 89.88407 | 10.11593 | 1.120931 | 2.9 | 2.266667 | 0.5 | 0 | 0 | 39 | 57228.48 | 3777.417 | 8.06075 | 8.794007 | 421.3492 | 399.7148 | 99.56382 | 10.026 | 0 | 0.900276 | 17.568 | 11520 | 6 | 36 | 55.66667 | 128 | 20 | 203 | 142 | 3.4 | 2.5 | 0.6 | 0 | 14 | 11.16667 | 5 | 63.5 | 174 | 0 | 11 | 18 | 14 | 29 | 21 | 603.1964 | 463.3056 | 425.0655 | 429.2683 | -3.379618 | 13.43547 | -297.5308 | 657.6667 | 196 | 0 | 664.9968 | 22.5 | 35.00651 | 10.84409 | 45.85061 | 22.29144 | 12.47977 | 29.0805 | 194.8234 | 188 | 203 | 295.8862 | 282 | 313 | 298.8894 | 292 | 304 | 299.4788 | 287 | 317 | 2.929705 | 1.9 | 5.7 | 2.251543 | 1.8 | 2.8 | 0.5006493 | 0.4 | 0.6 | 0.001252315 | 0 | 0.1 | 900.5249 | 896.93 | 905.6836 | 7.605947 | 6.955127 | 8.078485 | 63.44165 | 64.60345 | 34.91669 | 1765.078125 | 1.450908 | 0.8964308 | 0.6440049 | 0.6996966 | 193.4461 | 339.5239 | 153.4988 | 323.1437 | 2.9 | 3 | 4.2 | 4.2 | 4.3 | 4.4
2018-04-07 | 51.44 | 8.22 | 1.21 | 0.51 | 2.92 | 657 | 592.0824 | 1 | 45261.72 | 9.35 | 884.5785 | 901.1258 | 1804.216 | 306.1565 | 2708.333 | 864 | 654.3564 | 597.8317 | 25937.6 | 250 | 9.202706 | 32.84184 | 891.9943 | 897.4056 | 909.6437 | 905.1756 | 908.5859 | 883.2141 | 900.4011 | 912.5861 | 893.564 | 907.9318 | 8.899 | 5 | 30.66309 | 592.059 | 660 | 13.67513 | -3.79 | 29.73762 | 79 | 6 | 2.463027 | 1 | 0.1 | 3.417258 | 69 | 166 | 2371 | 8 | 22 | 6.333333 | 0 | 2 | 2 | 2 | 53 | 52.33333 | 0 | 26 | 43 | 46 | 2.2 | 0.3 | 0.25 | 377.6709 |  | 311.3335 | 317.9366 | 0 | 10.78 | 10.7 | 8.44 | 7.43 | 8.234038 | 90 | 128 | 96 | 5.6 | 5.2 | 10.2 | 9.6 | 9.8 | 8 | 7 | 7 | 5.8 | 5.4 | 58 | 58 | 87 | 87 | 58 | 58 | 58 | 58 | 58 | 58 | 800 | 0 | 24 | 24 | 0 | 611.08 | 611.08 | 4 | 11 | 68.0024 | 30.52029 | 173.7882 | 48.30478 | 28.01878 | -2.817597 | 247.2942 | 89.80923 | 10.19077 | 1.092979 | 2.283333 | 2.2 | 0.4666667 | 0 | 0 | 36 | 56698.98 | 3702.408 | 8.240285 | 8.831935 | 419.8628 | 382.3329 | 99.59314 | 9.743 | 0 | 0.9011909 | 18.315 | 10490 | 7 | 36.66667 | 55.66667 | 125 | 18 | 204 | 143 | 2.6 | 2.4 | 0.5 | 0 | 16 | 10.66667 | 4.9 | 63.53333 | 174 | 0 | 13 | 17 | 14 | 32 | 24 | 600.7027 | 464.2973 | 424.6183 | 430.894 | -3.13537 | 15.04431 | -289.0145 | 657.5714 | 228 | 0 | 665.1257 | 22.5 | 35.4523 | 10.97484 | 46.42714 | 23.60715 | 15.43678 | 31.45387 | 195.3856 | 189 | 204 | 295.7328 | 287 | 310 | 298.8292 | 291 | 304 | 299.5195 | 272 | 338 | 2.550116 | 1.8 | 4.3 | 2.360125 | 1.9 | 3.4 | 0.511794 | 0.4 | 0.8 | 0.009168982 | 0 | 0.1 | 901.1612 | 897.5583 | 905.5449 | 7.826718 | 7.274744 | 8.316528 | 63.47073 | 64.47375 | 34.29415 | 463.75 | 1.414096 | 0.907521 | 0.6489197 | 0.7032437 | 126.799 | 339.4178 | 153.1892 | 324.2916 | 3 | 3 | 4.2 | 4.3 | 4.2 | 4.4
2018-04-08 | 52.07 | 8.34 | 1.21 | 0.52 | 2.94 | 648 | 570.2184 | 0.9861111 | 43173.71 | 9.533333 | 883.4818 | 901.0866 | 1816.194 | 304.138 | 2408.451 | 889 | 646.3119 | 586.2827 | 25560.6 | 250 | 11.87117 | 48.91496 | 894.7966 | 896.0879 | 909.2607 | 907.8978 | 909.6633 | 873.848 | 902.61 | 914.5286 | 894.1027 | 909.0081 | 8.899 | 5 | 30.73478 | 584.139 | 714.2 | 19.57636 | -3.86 | 22.61049 | 59 | 3 | 2.417461 | 1.1 | 0.1 | 3.916928 | 61 | 164 | 2371 | 10 | 25 | 5.416667 | 0 | 2 | 2 | 2 | 52.66667 | 52.66667 | 0 | 25 | 44 | 45 | 2.2 | 1.5 | 0.75 | 369.8591 |  | 309.2399 | 315.7217 | 0 | 10.75 | 10.48 | 6.93 | 2.34 | 8.306234 | 92 | 130 | 96 | 7.2 | 6.8 | 10.2 | 9.8 | 10 | 9.2 | 8.8 | 7.6 | 8 | 7.4 | 50 | 50 | 75 | 75 | 50 | 50 | 50 | 50 | 50 | 50 | 600 | 0 | 23.66667 | 23.66667 | 0 | 0 | 0 | 0 | 0 | 62.2184 | 30.50197 | 172.2654 | 46.49398 | 26.33037 | -2.76625 | 242.3235 | 90.27576 | 9.72424 | 0.9865621 | 2.916667 | 2.083333 | 0.5333333 | 0 | 0 | 30 | 56763.64 | 3744.921 | 8.287468 | 8.654412 | 420.2825 | 352.6058 | 99.62723 | 11.952 | 0 | 0.8799667 | 6.363 | 0 | 7 | 36.33333 | 55.33333 | 135 | 20 | 208 | 150 | 3.7 | 2.9 | 0.8 | 0 | 18 | 10.25 | 6.5 | 63.36667 | 175 | 0 | 16 | 18 | 14 | 27 | 16 | 588.417 | 463.9553 | 424.3798 | 430.0633 | -3.988975 | 8.158606 | -300.1966 | 657.5165 | 251 | -0.01388889 | 665.2523 | 22.5 | 35.64874 | 9.996998 | 45.64573 | 24.3167 | 15.95554 | 32.245 | 189.5394 | -20 | 220 | 286.6813 | -20 | 325 | 298.5071 | 218 | 306 | 299.5551 | 280 | 314 | 2.657646 | 0.1 | 6.9 | 2.035924 | 0 | 47.5 | 0.5021875 | 0.3 | 5.7 | 0.002503472 | 0 | 0.9 | 901.1152 | 865.0458 | 923.2573 | 9.684325 | 7.25588 | 14.55333 | 62.98755 | 64.57751 | 35.64297 | 508.28125 | 1.36161 | 0.8976387 | 0.6723549 | 0.6990905 | 67.69155 | 207.6697 | 177.5427 | 322.3988 | 2.9 | 3 | 4.2 | 4.2 | 4.2 | 4.3
2018-04-09 | 52.41 | 8.38 | 1.19 | 0.69 | 3 | 657 | 590.688 | 1 | 45042.27 | 9.516667 | 882.6877 | 901.3071 | 1799.391 | 305.0135 | 2375 | 873 | 656.0401 | 596.4552 | 25108.2 | 250 | 13.28012 | 50.51167 | 894.545 | 893.6749 | 909.6556 | 910.9356 | 910.504 | 870.4925 | 905.5732 | 915.076 | 894.6844 | 909.7492 | 8.899 | 5 | 30.72168 | 592.059 | 596.4 | 19.9344 | -3.75 | 22.04409 | 63 | 3 | 2.309094 | 1.5 | 0.1 | 3.539303 | 53 | 162 | 2371 | 11 | 28 | 5.5 | 0 | 2 | 2 | 2 | 53.33333 | 52.66667 | 0 | 26 | 44 | 45 | 2.1 | 1 | 0.25 | 372.8269 |  | 310.5494 | 316.5219 | 0 | 10.71 | 10.27 | 8.4 | 2.71 | 8.181824 | 40 | 133 | 110 | 7.4 | 9 | 8 | 11 | 6.8 | 6.2 | 6.2 | 7 | 6.4 | 7.2 | 60 | 60 | 91 | 91 | 60 | 60 | 60 | 60 | 60 | 60 | 600 | 0 | 24 | 24 | 0 | 571.79 | 571.79 | 0 | 18 | 59.898 | 31.46895 | 172.5034 | 47.02861 | 26.39867 | -3.019612 | 242.911 | 90.37547 | 9.624533 | 0.9576965 | 3.416667 | 2.166667 | 0.55 | 0 | 0 | 20 | 57613.09 | 3792.381 | 8.64856 | 8.675394 | 420.5871 | 365.125 | 99.63239 | 10.166 | 0 | 0.8990685 | 30.267 | 34070 | 10 | 37.33333 | 55 | 130 | 19 | 205 | 140 | 4.5 | 2.3 | 0.6 | 0 | 21 | 11 | 3.3 | 63.73333 | 175 | 0 | 14 | 17 | 14 | 30 | 18 | 598.4904 | 464.1699 | 426.0795 | 431.7197 | -4.122349 | 11.18392 | -303.9778 | 657.459 | 283 | -0.01388889 | 665.3243 | 22.5 | 29.33496 | 10.33651 | 39.67147 | 23.51392 | 16.25385 | 31.28528 | 193.7489 | 187 | 202 | 295.9673 | 284 | 308 | 298.7128 | 290 | 308 | 299.7109 | 279 | 326 | 3.623843 | 2 | 6.4 | 2.178524 | 1.4 | 2.6 | 0.574882 | 0.4 | 0.7 | 0.000625 | 0 | 0.1 | 900.6813 | 833.7955 | 921.683 | 10.60276 | 6.853319 | 22.15962 | 63.6658 | 64.69423 | 33.32145 | 466.40625 | 1.47858 | 0.9334024 | 0.6617836 | 0.7080976 | 122.4011 | 207.9557 | 179.0093 | 326.1267 | 2.9 | 3 | 4.2 | 4.2 | 4.1 | 4.3
2018-04-10 | 52.89 | 7.89 | 1.09 | 0.73 | 3.08 | 657 | 586.2748 | 1 | 44460.95 | 9.391667 | 882.5167 | 899.1414 | 1785.581 | 305.3331 | 2333.333 | 828 | 651.7189 | 590.8764 | 25183.6 | 250 | 14.69857 | 53.65205 | 891.9252 | 898.6732 | 905.0553 | 909.1517 | 910.503 | 861.4792 | 902.7342 | 913.6096 | 895.0049 | 908.9182 | 10.382 | 5 | 30.76921 | 593.542 | 532.2 | 19.9344 | -3.27 | 15.59094 | 106 | 8 | 2.268887 | 1.2 | 0.1 | 9.303984 | 50 | 161 | 2371 | 12 | 31 | 6.5 | 0 | 2 | 2 | 2 | 53.33333 | 52.66667 | 0 | 27 | 45 | 46 | 2.3 | 0.4 | 0.25 | 390.9905 |  | 311.6264 | 316.6413 | 0 | 10.92 | 10.8 | 6.55 | 2.33 | 8.176839 | 42 | 94 | 92 | 7 | 8.6 | 7.2 | 9.6 | 6.2 | 5.8 | 5.8 | 6.4 | 5.6 | 8.2 | 60 | 60 | 89 | 89 | 60 | 60 | 60 | 60 | 60 | 60 | 800 | 0 | 24 | 24 | 0 | 379.27 | 379.27 | 0 | 11 | 61.0048 | 31.41203 | 172.303 | 46.41526 | 26.15408 | -2.86428 | 242.0081 | 90.37644 | 9.623564 | 0.9349758 | 3.066667 | 2.2 | 0.5833333 | 0 | 0 | 35 | 56995.99 | 3789.893 | 8.914187 | 8.643145 | 419.6474 | 370.69 | 99.63956 | 12.699 | 0 | 0.8923513 | 17.568 | 0 | 10 | 36.66667 | 55.33333 | 195 | 19 | 207 | 180 | 3.6 | 2.5 | 0.7 | 0 | 24 | 11 | 5 | 64.06667 | 175 | 0 | 12 | 16 | 14 | 30 | 20 | 596.1638 | 463.5026 | 425.046 | 430.2166 | -3.302547 | 13.72859 | -300.4484 | 657.4131 | 315 | -0.01388889 | 665.5303 | 22.5 | 29.8709 | 10.44271 | 40.31361 | 16.79679 | 12.02584 | 25.25454 | 194.8321 | 191 | 204 | 295.9945 | 281 | 306 | 298.8434 | 293 | 307 | 299.508 | 285 | 315 | 2.823174 | 2.1 | 3.7 | 2.178574 | 1.8 | 2.6 | 0.5670903 | 0.4 | 0.7 | 0.002496528 | 0 | 0.1 | 900.6226 | 813.617 | 911.7888 | 10.65538 | 6.429952 | 11.79382 | 63.75196 | 64.94065 | 33.7235 | 536.875 | 1.418014 | 0.9235085 | 0.6537438 | 0.7064123 | 100.5542 | 217.8295 | 177.118 | 327.5453 | 2.9 | 3 | 4.2 | 4.2 | 4.2 | 4.3
2018-04-11 | 53.63 | 7.84 | 1.12 | 0.81 | 3.2 | 655 | 589.9896 | 1 | 44292.12 | 9.533333 | 894.594 | 899.3174 | 1782.873 | 307.8271 | 2625 | 873 | 655.1255 | 594.7723 | 25937.6 | 250 | 10.69991 | 54.0658 | 894.1017 | 902.2035 | 899.9012 | 910.9108 | 911.832 | 859.5123 | 902.4447 | 913.6334 | 897.2049 | 909.0675 | 10.382 | 5 | 30.71973 | 591.782 | 601.6 | 19.93441 | -3.4 | 15.15434 | 36 | 2 | 2.173141 | 1.2 | 0.1 | 4.06568 | 77 | 159 | 2371 | 13 | 34 | 5.583333 | 0 | 2 | 2 | 2 | 53 | 52.66667 | 0 | 25 | 43 | 50 | 2.2 | 0.5 | 0.25 | 397.2018 |  | 313.9961 | 318.8902 | 0 | 10.99 | 10.84 | 7.12 | 1.43 | 8.1723 | 75 | 115 | 90 | 5.2 | 5.8 | 10 | 9.4 | 9.6 | 8 | 7.4 | 7 | 5.6 | 6 | 54 | 54 | 81 | 81 | 54 | 54 | 54 | 54 | 54 | 54 | 800 | 0 | 24 | 24 | 160.89 | 803.96 | 964.85 | 4 | 23 | 55.1396 | 30.68466 | 173.3447 | 48.10925 | 27.70228 | -2.744122 | 246.4121 | 89.87138 | 10.12862 | 0.8899641 | 2.55 | 2.2 | 0.5833333 | 0 | 0 | 40 | 56731.44 | 3757.441 | 9.004982 | 8.800434 | 420.5982 | 389.7703 | 99.62541 | 8.782 | 0 | 0.9007475 | 20.556 | 11770 | 11 | 38 | 54.66667 | 116 | 20 | 202 | 176 | 2.8 | 2.4 | 0.6 | 0 | 26 | 10.5 | 4.6 | 63.9 | 174 | 0 | 15 | 18 | 16 | 30 | 21 | 603.798 | 464.0594 | 425.4491 | 430.3835 | -2.40311 | 24.56616 | -283.5832 | 657.1934 | 345 | -0.01388889 | 665.5168 | 22.5 | 33.82445 | 10.98683 | 44.81128 | 16.26777 | 12.70025 | 20.72826 | 195.5466 | 189 | 205 | 295.8454 | 286 | 309 | 298.7631 | 289 | 312 | 299.4705 | 267 | 328 | 2.516647 | 2 | 3.2 | 2.227322 | 1.9 | 2.6 | 0.5685752 | 0.4 | 0.7 | 0.00874537 | 0 | 0.2 | 900.0335 | 887.5222 | 911.8805 | 10.0522 | 5.923075 | 23.84819 | 63.80484 | 64.88876 | 32.47845 | 491.796875 | 1.404243 | 0.9089641 | 0.6545817 | 0.7169151 | 98.37193 | 240.2876 | 175.3579 | 332.9379 | 2.9 | 3 | 4.2 | 4.2 | 4.3 | 4.4
2018-04-12 | 52.68 | 8.1 | 1.09 | 0.58 | 3.38 | 655 | 590.6316 | 1 | 44157.04 | 9.391667 | 897.1658 | 903.3125 | 1795.057 | 307.6415 | 2583.333 | 831 | 649.1265 | 589.8015 | 25485.2 | 250 | 7.810243 | 29.489 | 893.1148 | 899.6696 | 901.1868 | 908.9582 | 910.51 | 899.0315 | 901.5464 | 912.483 | 894.6825 | 906.6867 | 10.382 | 5 | 30.6735 | 591.782 | 611.5 | 19.93441 | -3.36 | 14.87651 | 53 | 3 | 1.961394 | 1.2 | 0.1 | 2.79958 | 71 | 157 | 2371 | 14 | 37 | 6 | 0 | 2 | 2 | 2 | 53 | 52.66667 | 0 | 26 | 43 | 45 | 2.1 | 0.4 | 0.25 | 392.9203 |  | 313.6284 | 317.426 | 0 | 10.97 | 10.65 | 7.7 | 3.44 | 8.158797 | 67 | 122 | 102 | 5.2 | 6 | 10 | 9.4 | 9.6 | 8 | 7.2 | 7 | 5.6 | 6 | 62 | 62 | 93 | 93 | 62 | 62 | 62 | 62 | 62 | 62 | 800 | 0 | 24 | 24 | 0 | 504.89 | 504.89 | 0 | 15 | 56.7416 | 30.60505 | 172.7682 | 47.36358 | 26.12273 | -2.819376 | 243.4351 | 90.42728 | 9.572717 | 0.8892535 | 2.466667 | 2.183333 | 0.55 | 0.01666667 | 0 | 50 | 57424.85 | 3790.181 | 8.025256 | 8.694112 | 420.0901 | 354.0745 | 99.6117 | 7.068 | 0 | 0.9017276 | 25.038 | 11550 | 12 | 37.33333 | 54.66667 | 128 | 19 | 205 | 190 | 2.9 | 2.3 | 0.6 | 0.1 | 28 | 9.833333 | 4 | 63.6 | 175 | 0 | 14 | 18 | 15 | 26 | 17 | 596.6361 | 463.0567 | 424.6405 | 429.2343 | -4.192893 | 7.993339 | -302.7171 | 657.0104 | 375 | -0.01388889 | 665.5056 | 22.5 | 33.77166 | 10.08514 | 43.8568 | 21.72277 | 14.47704 | 27.45934 | 195.505 | 182 | 207 | 295.7869 | 277 | 309 | 298.8598 | 292 | 310 | 299.6258 | 281 | 317 | 2.459036 | 1.8 | 3.1 | 2.177035 | 1.6 | 2.5 | 0.5286968 | 0.4 | 0.7 | 0.004748843 | 0 | 0.1 | 903.2919 | 896.7997 | 911.1479 | 6.077041 | 4.743286 | 10.40761 | 63.41563 | 64.77204 | 34.13853 | 441.484375 | 1.408245 | 0.9045167 | 0.6478027 | 0.7115047 | 102.5511 | 260.9704 | 170.5257 | 332.1731 | 2.9 | 3 | 4.2 | 4.2 | 4.3 | 4.3
2018-04-13 | 52.88 | 7.87 | 1.12 | 0.69 | 3.34 | 652 | 583.316 | 1 | 43423.7 | 9.416667 | 884.2334 | 909.8692 | 1784.47 | 302.8239 | 2958.333 | 839 | 644.2061 | 582.2365 | 25711.4 | 250 | 8.111059 | 30.11062 | 902.8793 | 896.4109 | 914.6164 | 910.7228 | 913.5142 | 909.4221 | 912.6625 | 918.7258 | 893.8926 | 909.6209 | 10.382 | 5 | 30.5459 | 589.142 | 547.8 | 18.1615 | -3.31 | 48.83193 | 85 | 4 | 2.057138 | 1.1 | 0.1 | 4.458211 | 66 | 156 | 2371 | 15 | 40 | 5.666667 | 0 | 2 | 2 | 2 | 53 | 52.66667 | 0 | 25 | 42 | 44 | 2.1 | 0.5 | 0.25 | 393.9355 |  | 308.2826 | 312.6788 | 0 | 10.94 | 10.8 | 8.14 | 2.71 | 8.145605 | 64 | 125 | 99 | 5.8 | 6 | 10.4 | 9.8 | 9.2 | 8.4 | 7 | 7.2 | 5.8 | 5.6 | 58 | 58 | 87 | 87 | 58 | 58 | 58 | 58 | 58 | 58 | 800 | 0 | 24 | 24 | 0 | 558.89 | 558.89 | 0 | 17 | 53.426 | 29.88623 | 171.8031 | 46.47249 | 24.84647 | -3.360264 | 239.7618 | 91.03852 | 8.96148 | 0.911481 | 2.233333 | 3.4 | 0.5166667 | 0 | 0 | 46 | 57899.4 | 3869.057 | 8.485468 | 8.562922 | 421.2192 | 340.4312 | 99.64969 | 9.796 | 0 | 0.8946564 | 26.532 | 11290 | 13 | 36.66667 | 54.33333 | 134 | 19 | 206 | 197 | 2.7 | 5.8 | 0.6 | 0 | 30 | 10 | 3.8 | 63.9 | 175 | 0 | 16 | 18 | 16 | 27 | 10 | 596.9008 | 461.9495 | 425.0517 | 429.5601 | -3.510168 | 13.13627 | -292.8385 | 656.6246 | 402 | -0.01388889 | 665.2651 | 22.5 | 38.11147 | 9.738536 | 47.85001 | 20.99891 | 14.08796 | 27.58902 | 195.9181 | 188 | 204 | 293.1626 | 278 | 310 | 298.8555 | 295 | 303 | 299.2139 | 284 | 310 | 2.201183 | 1.6 | 2.8 | 3.908676 | 2 | 8.2 | 0.5178912 | 0.4 | 0.6 | 0 | 0 | 0 | 908.0509 | 902.4213 | 913.2235 | 6.507347 | 4.723572 | 7.269849 | 63.5191 | 64.79799 | 31.92076 | 409.53125 | 1.396993 | 1.049189 | 0.6459989 | 0.7052653 | 118.5361 | 288.8217 | 173.3681 | 329.6264 | 3 | 3 | 4.2 | 4.2 | 4.3 | 4.3
2018-04-14 | 53.01 | 7.9 | 1.11 | 0.61 | 2.76 | 656 | 578.3124 | 1 | 43641.33 | 9.416667 | 882.0273 | 905.8024 | 1806.787 | 303.7798 | 2875 | 909 | 642.9618 | 584.3015 | 25636 | 250 | 8.439535 | 29.55468 | 899.7083 | 890.84 | 911.3749 | 905.7567 | 908.6727 | 906.201 | 908.6052 | 915.2603 | 888.3432 | 905.264 | 10.382 | 5 | 30.71419 | 592.662 | 585.7 | 18.38 | -3.66 | 44.01823 | 64 | 4 | 2.330301 | 1.1 | 0.1 | 3.557625 | 61 | 155 | 2371 | 17 | 43 | 6.666667 | 0 | 2 | 2 | 2 | 52.66667 | 52.66667 | 0 | 25 | 44 | 45 | 2.2 | 0.3 | 0.25 | 391.3474 |  | 309.2859 | 313.2989 | 0 | 11.2 | 10.9 | 8.3 | 1.98 | 8.0606 | 52 | 128 | 16 | 7 | 8.2 | 8 | 10.8 | 5.4 | 5 | 6.2 | 6.4 | 6.2 | 6.6 | 58 | 58 | 87 | 87 | 58 | 58 | 58 | 58 | 58 | 58 | 800 | 0 | 24 | 24 | 0 | 293.17 | 293.17 | 0 | 8 | 57.1424 | 30.0944 | 171.6587 | 45.66368 | 24.71272 | -3.207465 | 238.8276 | 90.99549 | 9.004509 | 0.8693353 | 2.2 | 2.883333 | 0.4833333 | 0 | 0 | 40 | 58005.2 | 3864.896 | 8.47944 | 8.529558 | 420.4755 | 342.2175 | 99.64757 | 8.119 | 0 | 0.8815738 | 28.773 | 10360 | 14 | 35.66667 | 52 | 128 | 19 | 208 | 183 | 2.7 | 4.4 | 0.5 | 0 | 32 | 9.616667 | 3.5 | 63.13333 | 176 | 0 | 15 | 17 | 15 | 30 | 20 | 594.6562 | 463.5499 | 425.005 | 431.0552 | -3.436928 | 13.20003 | -294.5162 | 656.5799 | 433 | -0.01388889 | 665.3449 | 22.5 | 35.60212 | 9.732382 | 45.3345 | 17.96427 | 7.032666 | 27.79653 | 195.6467 | 184 | 206 | 295.3909 | 277 | 313 | 298.8287 | 291 | 314 | 299.4464 | 236 | 330 | 2.316926 | 1.6 | 3.5 | 2.622372 | 2.2 | 3.9 | 0.5074838 | 0.3 | 0.7 | 0.002537037 | 0 | 0.1 | 903.9335 | 899.9441 | 909.0352 | 6.64318 | 6.208496 | 7.260577 | 63.50922 | 64.57751 | 33.8532 | 424.84375 | 1.419492 | 0.9767356 | 0.6464251 | 0.7057985 | 138.6259 | 232.3142 | 172.0084 | 329.8796 | 3 | 3 | 4.2 | 4.2 | 4.3 | 4.4
2018-04-15 | 53.29 | 7.7 | 1.06 | 0.62 | 2.96 | 655 | 563.8452 | 1 | 44328.17 | 9.625 | 883.0877 | 905.6275 | 1818.284 | 304.5883 | 2791.667 | 809 | 637.7692 | 568.043 | 25636 | 250 | 7.841391 | 27.71526 | 899.6947 | 893.1995 | 910.7182 | 903.7511 | 909.285 | 907.1976 | 905.9577 | 915.2159 | 888.4618 | 905.3331 | 10.382 | 5 | 30.76465 | 591.782 | 616.9 | 18.37322 | -3.1 | 43.21807 | 72 | 6 | 2.254112 | 1.1 | 0.3 | 4.170644 | 55 | 155 | 2371 | 18 | 46 | 5.333333 | 0 | 2 | 2 | 2 | 53 | 53 | 0 | 25 | 43 | 47 | 2.2 | 0.5 | 0.25 | 424.8824 |  | 310.4864 | 314.145 | 0 | 11.04 | 10.81 | 6.98 | 1.81 | 8.105509 | 78 | 138 | 90 | 4.8 | 6.2 | 7.8 | 9.6 | 6 | 6.2 | 5.2 | 5.8 | 5.6 | 7.4 | 56 | 56 | 84 | 84 | 56 | 56 | 56 | 56 | 56 | 56 | 800 | 0 | 24 | 24 | 0 | 0 | 0 | 0 | 0 | 37.8452 | 30.46402 | 171.4998 | 45.44944 | 24.2267 | -3.084395 | 238.0916 | 91.12009 | 8.879906 | 0.7454513 | 2.233333 | 2.516667 | 0.4833333 | 0 | 0 | 34 | 57650.93 | 3861.197 | 8.540696 | 8.503271 | 419.6825 | 333.9524 | 99.65891 | 11.205 | 0 | 0.8608324 | 17.568 | 0 | 14 | 35 | 52.66667 | 125 | 18 | 206 | 165 | 2.8 | 2.8 | 0.6 | 0 | 35 | 11 | 5 | 63.96667 | 175 | 0 | 16 | 17 | 15 | 25 | 16 | 592.8227 | 462.9344 | 424.9748 | 429.0906 | -1.855837 | 17.37143 | -288.5187 | 656.4745 | 463 | -0.01388889 | 665.3474 | 22.5 | 34.47472 | 9.646063 | 44.12078 | 13.71152 | 8.005364 | 21.63611 | 195.7195 | 183 | 208 | 295.2347 | 277 | 312 | 298.978 | 289 | 314 | 299.4006 | 244 | 317 | 2.329016 | 1.6 | 4.1 | 2.505 | 2 | 3.2 | 0.504787 | 0.4 | 0.7 | 0.005833333 | 0 | 0.2 | 903.8306 | 898.5615 | 912.9269 | 6.293006 | 5.202905 | 7.754858 | 63.76054 | 64.82393 | 33.90507 | 463.75 | 1.428229 | 0.9709411 | 0.6464826 | 0.7063584 | 157.2192 | 248.389 | 170.5962 | 330.1616 | 2.9 | 3 | 4.2 | 4.2 | 4.3 | 4.4
2018-04-16 | 52.94 | 7.29 | 0.98 | 0.66 | 3.06 | 655 | 594.8432 | 1 | 44195.68 | 9.408333 | 883.4254 | 909.4774 | 1813.76 | 306.481 | 2875 | 883 | 640.9721 | 583.3238 | 25711.4 | 250 | 7.88649 | 30.70057 | 902.673 | 896.9656 | 912.8726 | 914.2086 | 913.0087 | 909.6823 | 909.1532 | 917.2554 | 894.4793 | 910.0806 | 10.382 | 5 | 30.6556 | 591.782 | 606.2 | 16.40898 | -3.87 | 36.60615 | 132 | 7 | 2.200273 | 1.3 | 0.1 | 4.040525 | 49 | 152 | 2371 | 19 | 49 | 5.416667 | 0 | 2 | 2 | 2 | 53.33333 | 52.66667 | 0 | 24 | 41 | 44 | 2.1 | 0.3 | 0.25 | 421.3499 |  | 312.2885 | 315.8345 | 0 | 10.92 | 10.65 | 8.93 | 2.13 | 8.045347 | 82 | 127 | 94 | 7 | 8.4 | 8 | 11 | 5.6 | 5.2 | 5.4 | 6.4 | 5.8 | 7 | 60 | 60 | 90 | 90 | 60 | 60 | 60 | 60 | 60 | 60 | 800 | 0.75 | 23.25 | 24 | 0 | 661.51 | 661.51 | 0 | 20 | 54.3332 | 31.18264 | 171.5734 | 46.35048 | 25.09316 | -3.103068 | 239.9139 | 90.83418 | 9.165824 | 0.8611556 | 2.516667 | 2.216667 | 0.5666667 | 0 | 0 | 28 | 57283.07 | 3808.13 | 8.422209 | 8.568355 | 420.9265 | 350.5058 | 99.63622 | 16.099 | 0 | 0.9081576 | 12.339 | 10870 | 15 | 34.33333 | 46.33333 | 135 | 18 | 205 | 200 | 3 | 2.5 | 0.6 | 0 | 38 | 9.833333 | 5.7 | 64 | 175 | 0 | 13 | 17 | 15 | 26 | 20 | 593.6827 | 463.0954 | 424.9298 | 429.2852 | -2.677371 | 9.946455 | -313.9917 | 656.3823 | 493 | -0.01388889 | 665.3496 | 22.5 | 29.29511 | 9.977182 | 39.27229 | 17.71518 | 9.419015 | 27.95216 | 195.1125 | 188 | 201 | 295.9586 | 279 | 311 | 298.6952 | 285 | 308 | 299.5539 | 288 | 312 | 2.689219 | 1.8 | 4.2 | 2.248404 | 1.8 | 3.1 | 0.5518901 | 0.4 | 0.8 | 0.007498843 | 0 | 0.1 | 908.6785 | 889.3887 | 920.4165 | 6.444548 | 4.226007 | 8.282636 | 63.86833 | 65.39458 | 34.00883 | 483.828125 | 1.48209 | 0.9046322 | 0.6500594 | 0.7062745 | 185.7498 | 238.2462 | 178.9777 | 326.2463 | 2.9 | 3 | 4.2 | 4.2 | 4.3 | 4.4
2018-04-17 | 52.74 | 7.43 | 0.99 | 0.61 | 2.66 | 636 | 562.2692 | 0.98125 | 43780.52 | 9.475 | 879.587 | 908.3097 | 1824.053 | 304.1091 | 2292.994 | 813 | 631.3766 | 568.5759 | 25862.2 | 250 | 7.430631 | 29.51708 | 903.6278 | 901.1125 | 905.8189 | 908.7944 | 916.3471 | 908.0409 | 904.2288 | 918.5069 | 896.8821 | 911.7512 | 10.382 | 5 | 30.37548 | 575.062 | 585.3 | 14.285 | -3.96 | 36.47953 | 108 | 5 | 2.44148 | 1.2 | 0.1 | 16.218 | 45 | 150 | 2371 | 20 | 52 | 6.75 | 0 | 2 | 2 | 2 | 53.5 | 53 | 0 | 26 | 46 | 51 | 2.2 | 0.3 | 0.25 | 411.1585 |  | 309.1424 | 313.7578 | 0 | 10.9 | 10.8 | 7.44 | 2.1 | 8.056769 | 81 | 136 | 94 | 7 | 8.6 | 8.4 | 10.8 | 5.4 | 5.6 | 5.4 | 6.4 | 5.6 | 6.8 | 58 | 58 | 87 | 87 | 58 | 58 | 58 | 58 | 58 | 58 | 800 | 8.883333 | 14.66667 | 23.55 | 461.74 | 178.08 | 639.82 | 2 | 17 | 55.4492 | 30.99766 | 170.892 | 46.00472 | 25.28909 | -3.316633 | 238.8692 | 90.80147 | 9.198531 | 1.156811 | 2.45 | 2.6 | 0.6 | 0.01666667 | 0 | 40 | 54513.34 | 3636.166 | 9.004681 | 8.531043 | 421.1039 | 376.3006 | 99.63835 | -3.735 | 0 | 0.8840711 | 16.074 | 0 | 15 | 34.66667 | 51 | 129 | 19 | 202 | 117 | 3.6 | 3 | 0.7 | 0.1 | 39 | 9.25 | 5.2 | 63.7 | 175 | 0 | 16 | 19 | 14 | 20 | 0 | 572.6805 | 462.9828 | 425.9569 | 430.9903 | -2.942278 | 10.92807 | -283.5183 | 655.9064 | 504 | -0.03263889 | 664.9669 | 22.5 | 33.1619 | 9.656623 | 42.81852 | 22.41064 | 11.80536 | 31.67436 | 196.08 | 187 | 206 | 295.3477 | 277 | 302 | 298.7012 | 285 | 305 | 299.9487 | 290 | 311 | 2.119115 | 1 | 3 | 2.396812 | 1 | 3.3 | 0.5418856 | 0.2 | 0.8 | 0.01354167 | 0 | 0.2 | 907.0875 | 888.0924 | 930.4232 | 5.98641 | 4.724329 | 25.84777 | 63.2379 | 65.14816 | 33.04911 | 633.515625 | 1.416594 | 0.9045807 | 0.6543182 | 0.7040897 | 209.2501 | 35.71002 | 186.4809 | 329.4904 | 3 | 3 | 4.2 | 4.2 | 4.3 | 4.4
2018-04-18 | 53.82 | 7.26 | 1.03 | 0.64 | 3.48 | 650 | 590.5976 | 0.9979167 | 43181.86 | 9.5 | 889.7282 | 908.0642 | 1778.142 | 304.8081 | 2546.973 | 826 | 644.786 | 558.3182 | 25937.6 | 250 | 7.225827 | 24.20316 | 895.7063 | 900.559 | 911.0435 | 913.8798 | 915.0522 | 905.722 | 906.5926 | 915.958 | 898.1358 | 910.5333 | 10.382 | 5 | 30.52475 | 587.382 | 433.2 | 14.285 | -3.76 | 36.16189 | 49 | 3 | 2.648946 | 1.2 | 0.7 | 4.138968 | 40 | 149 | 2371 | 21 | 55 | 5 | 0 | 2 | 2 | 2 | 53.66667 | 53.33333 | 0 | 25 | 43 | 47 | 2.1 | 0.5 | 0.25 | 414.4488 |  | 310.4109 | 314.0652 | 0 | 11.01 | 10.72 | 8.76 | 3.71 | 8.091106 | 80 | 125 | 80 | 6.8 | 8 | 7.6 | 10 | 6 | 5.8 | 5.6 | 5.8 | 6 | 7.8 | 56 | 56 | 84 | 84 | 56 | 56 | 56 | 56 | 56 | 56 | 800 | 0 | 23.95 | 23.95 | 0 | 636.82 | 636.82 | 0 | 18 | 47.7776 | 31.6277 | 172.9536 | 48.06809 | 27.84823 | -2.654929 | 246.215 | 89.76777 | 10.23223 | 1.336273 | 2.65 | 2.316667 | 0.5833333 | 0 | 0 | 30 | 55306.44 | 3635.543 | 8.385174 | 8.793393 | 420.596 | 440.2194 | 99.54073 | 11.522 | 0 | 0.9086117 | 26.532 | 21980 | 18 | 35.66667 | 55.66667 | 124 | 19 | 205 | 252 | 3.2 | 2.5 | 0.6 | 0 | 43 | 10.5 | 6.2 | 64.43333 | 175 | 0 | 13 | 17 | 13 | 30 | 20 | 590.8474 | 464.1404 | 425.0818 | 430.1941 | -2.923134 | 21.18768 | -271.4229 | 655.6537 | 529 | -0.03472222 | 664.7888 | 22.5 | 31.65102 | 10.45363 | 42.10465 | 23.30319 | 14.5808 | 32.67299 | 194.805 | 181 | 207 | 295.664 | 287 | 313 | 298.7076 | 293 | 318 | 299.4681 | 268 | 326 | 2.884461 | 1.7 | 4.3 | 2.338502 | 1.9 | 2.9 | 0.5872813 | 0.4 | 0.7 | 0 | 0 | 0 | 907.4579 | 885.0732 | 918.1412 | 6.228452 | 4.320477 | 11.98992 | 64.08064 | 65.09628 | 33.95696 | 831.09375 | 1.474064 | 0.8997598 | 0.6616464 | 0.705285 | 211.8235 | 93.3633 | 182.3074 | 331.4961 | 2.9 | 3 | 4.2 | 4.2 | 4.3 | 4.4
2018-04-19 | 52.35 | 7.47 | 0.98 | 0.72 | 3.2 | 651 | 577.5104 | 0.9847222 | 43675.81 | 9.366667 | 892.5046 | 909.3682 | 1784.959 | 305.9812 | 2327.221 | 879 | 640.2726 | 584.129 | 25937.6 | 250 | 8.205038 | 28.67088 | 899.0359 | 899.4052 | 913.411 | 914.042 | 916.0341 | 906.6186 | 907.084 | 919.3149 | 897.4867 | 912.8449 | 10.382 | 5 | 30.95376 | 588.262 | 545.9 | 14.28553 | -3.28 | 35.80457 | 49 | 3 | 2.357006 | 1.1 | 0.1 | 4.191451 | 34 | 148 | 2371 | 22 | 58 | 5.5 | 0 | 2 | 2 | 2 | 53.66667 | 53 | 0 | 28 | 46 | 47 | 2.2 | 0.3 | 0.25 | 422.2007 |  | 312.0846 | 315.8443 | 0 | 11.03 | 10.9 | 8.56 | 3.9 | 8.090832 | 75 | 147 | 100 | 5.2 | 6 | 10 | 9 | 8.8 | 8 | 7.2 | 7 | 5.4 | 6.4 | 60 | 60 | 90 | 90 | 60 | 60 | 60 | 60 | 60 | 60 | 700 | 0 | 23.63333 | 23.63333 | 450.74 | 354.64 | 805.38 | 4 | 18 | 48.1304 | 31.22785 | 172.9544 | 47.91313 | 27.98099 | -3.021247 | 245.8272 | 89.84663 | 10.15337 | 1.364786 | 3.316667 | 3.95 | 0.65 | 0 | 0 | 40 | 54793.6 | 3637.415 | 9.323949 | 8.779544 | 420.9819 | 458.8027 | 99.57646 | 9.789 | 0 | 0.8871127 | 28.773 | 12030 | 19 | 37 | 54.66667 | 130 | 18 | 200 | 182 | 3.9 | 7.4 | 0.7 | 0 | 45 | 11 | 3.5 | 64.4 | 175 | 0 | 15 | 19 | 16 | 33 | 21 | 589.8894 | 463.8265 | 426.626 | 430.3786 | -3.150121 | 15.11255 | -283.3726 | 655.9367 | 555 | -0.05 | 665.145 | 22.5 | 32.28586 | 9.789812 | 42.07567 | 18.01754 | 12.01288 | 24.6839 | 193.9365 | 117 | 229 | 261.9103 | -20 | 324 | 298.5599 | 247 | 313 | 299.2391 | 227 | 327 | 3.369629 | 2.1 | 6.8 | 3.861234 | 0 | 24.5 | 0.673419 | 0.4 | 6.6 | 0.003876157 | 0 | 0.1 | 908.6864 | 884.223 | 921.7094 | 6.814332 | 5.237811 | 27.64279 | 63.9322 | 65.56317 | 33.87914 | 813.59375 | 1.471757 | 1.049833 | 0.7053017 | 0.7160446 | 182.7004 | 194.7768 | 200.7012 | 336.6582 | 2.9 | 2.9 | 4.2 | 4.2 | 4.3 | 4.4
2018-04-20 | 52.51 | 7.51 | 0.92 | 0.68 | 2.98 | 652 | 574.2464 | 0.9888889 | 45045.63 | 9.445455 | 907.6056 | 904.7297 | 1816.566 | 311.3616 | 2191.011 | 864 | 647.7632 | 588.0357 | 25636 | 250 | 6.882158 | 24.47191 | 894.3634 | 903.1439 | 906.3159 | 904.0163 | 914.4589 | 902.932 | 898.1265 | 914.4805 | 897.7206 | 910.421 | 10.382 | 5 | 30.91398 | 589.142 | 539.5 | 14.285 | -3.08 | 28.26395 | 92 | 4 | 2.349078 | 1.3 | 0.2 | 3.979658 | 61 | 147 | 2371 | 24 | 61 | 6.333333 | 0 | 2 | 2 | 2 | 52.33333 | 48 | 0 | 28 | 45 | 46 | 2.1 | 0.3 | 0.25 | 433.5325 |  | 317.7191 | 320.8657 | 0 | 10.89 | 10.59 | 8.1 | 3.25 | 8.123125 | 78 | 144 | 96 | 5.2 | 6.2 | 11 | 10.6 | 9.4 | 8 | 7.4 | 7 | 5.6 | 6.4 | 58 | 58 | 87 | 87 | 58 | 58 | 58 | 58 | 58 | 58 | 700 | 0 | 23.73333 | 23.73333 | 0 | 400.56 | 400.56 | 0 | 11 | 34.6864 | 31.55665 | 172.4474 | 46.55421 | 26.57522 | -2.940908 | 242.6359 | 90.25935 | 9.740647 | 2.43479 | 3.55 | 3.75 | 0.6666667 | 0 | 0 | 29 | 56773.69 | 3783.001 | 9.813391 | 8.665569 | 419.5026 | 419.3955 | 99.63531 | 10.458 | 0 | 0.880746 | 18.315 | 0 | 19 | 37.66667 | 55.66667 | 128 | 18 | 202 | 210 | 4.1 | 4.2 | 0.8 | 0 | 46 | 10 | 4.9 | 64.4 | 175 | 0 | 12 | 17 | 13 | 31 | 15 | 593.3638 | 464.7052 | 425.474 | 431.609 | -3.531101 | 9.73153 | -294.506 | 656.1048 | 582 | -0.06111111 | 665.3771 | 22.5 | 29.4095 | 9.913743 | 39.32325 | 19.9745 | 13.34872 | 29.24909 | 193.9365 | 181 | 208 | 293.7024 | 278 | 307 | 298.5188 | 286 | 316 | 299.3636 | 258 | 330 | 3.415125 | 2 | 4.6 | 3.549497 | 1.7 | 5.3 | 0.6312141 | 0.3 | 0.9 | 0.004665509 | 0 | 0.1 | 904.1793 | 871.7615 | 920.8762 | 5.977593 | 5.05448 | 60.69834 | 63.73662 | 65.20004 | 34.8648 | 636.5625 | 1.452622 | 1.194804 | 0.6784191 | 0.7170106 | 82.40244 | 224.2469 | 195.5061 | 337.0799 | 2.9 | 3 | 4.2 | 4.2 | 4.3 | 4.4
2018-04-21 | 53.72 | 7.92 | 1 | 0.71 | 3.02 | 641 | 581.1404 | 0.9868056 | 45228.67 | 9.675 | 898.8122 | 906.7688 | 1835.579 | 308.1557 | 2280.084 | 821 | 632.4887 | 560.6355 | 25862.2 | 250 | 7.779052 | 25.47655 | 902.3833 | 901.1696 | 902.7007 | 906.3515 | 916.828 | 902.5646 | 902.4405 | 919.7119 | 898.8636 | 912.0766 | 10.803 | 5 | 30.52073 | 579.883 | 503.4 | 14.28554 | -3.96 | 27.50969 | 46 | 3 | 2.594815 | 1 | 0.2 | 2.889018 | 56 | 145 | 2371 | 25 | 64 | 5.75 | 0 | 2 | 2 | 2 | 53 | 51 | 0 | 27 | 44 | 48 | 2.2 | 0.3 | 0.25 | 419.5961 |  | 313.8771 | 317.8097 | 0 | 10.96 | 10.79 | 8.12 | 5 | 8.129813 | 48 | 144 | 96 | 5.2 | 6 | 9.8 | 9.2 | 9.4 | 8 | 7.2 | 7 | 5.6 | 6.8 | 58 | 58 | 87 | 87 | 58 | 58 | 58 | 58 | 58 | 58 | 800 | 0 | 23.68333 | 23.68333 | 0 | 671.5 | 671.5 | 3 | 14 | 43.6404 | 31.65311 | 171.48 | 46.21352 | 25.27422 | -3.325558 | 239.6422 | 90.84107 | 9.158929 | 2.167103 | 3.55 | 3.2 | 0.65 | 0 | 0 | 40 | 54719.62 | 3637.429 | 7.872325 | 8.55865 | 420.5589 | 397.1364 | 99.55483 | 1.882 | 0 | 0.9066153 | 28.773 | 12340 | 20 | 34.33333 | 54.33333 | 125 | 18 | 205 | 196 | 3.8 | 3.7 | 0.7 | 0 | 47 | 12 | 3.7 | 63.03333 | 175 | 0 | 16 | 18 | 14 | 30 | 15 | 575.1378 | 463.4558 | 424.956 | 430.2755 | -3.131442 | 14.67777 | -279.6008 | 655.7966 | 598 | -0.07430556 | 665.148 | 22.5 | 28.87086 | 9.504934 | 38.3758 | 23.49552 | 13.98422 | 33.2177 | 193.9674 | 181 | 208 | 294.5449 | 285 | 308 | 298.628 | 285 | 315 | 299.5624 | 273 | 319 | 3.424206 | 1.9 | 6.1 | 3.045788 | 1 | 3.9 | 0.6516782 | 0.3 | 0.9 | 0.001041667 | 0 | 0.1 | 906.6596 | 876.952 | 924.7979 | 6.832781 | 5.35401 | 19.55213 | 63.85975 | 65.70583 | 33.04911 | 651.25 | 1.445407 | 1.213912 | 0.6713186 | 0.7201468 | 95.57687 | 207.7832 | 186.1082 | 334.5999 | 2.9 | 2.9 | 4.2 | 4.2 | 4.3 | 4.4
2018-04-22 | 53.05 | 7.65 | 0.97 | 0.68 | 2.98 | 646 | 549.5484 | 1 | 43346.75 | 9.633333 | 888.9477 | 910.0334 | 1832.301 | 306.4379 | 2583.333 | 794 | 633.6843 | 557.8652 | 25862.2 | 250 | 7.35925 | 26.55695 | 902.4539 | 902.3128 | 907.5685 | 916.4678 | 918.2041 | 905.4915 | 907.4172 | 920.3514 | 900.6303 | 912.6222 | 10.803 | 5 | 30.33333 | 584.283 | 651.7 | 14.285 | -3.93 | 36.97025 | 56 | 3 | 2.367539 | 1.2 | 0.1 | 4.120646 | 51 | 143 | 2371 | 26 | 67 | 5.5 | 0 | 2 | 2 | 2 | 54 | 52.66667 | 0 | 25 | 43 | 47 | 2.2 | 0.3 | 0.25 | 436.3986 |  | 312.5693 | 315.6498 | 0 | 10.98 | 10.85 | 8.47 | 2.19 | 8.202641 | 74 | 140 | 90 | 5.2 | 6 | 10 | 9.2 | 9.6 | 8 | 7.2 | 7 | 5.4 | 6.4 | 56 | 56 | 84 | 84 | 56 | 56 | 56 | 56 | 56 | 56 | 800 | 0 | 24 | 24 | 0 | 0 | 0 | 0 | 0 | 27.5484 | 32.44225 | 172.8209 | 48.82114 | 28.67569 | -2.906915 | 247.4108 | 89.58462 | 10.41538 | 1.884404 | 3.65 | 2.95 | 0.8333333 | 0.03333333 | 0 | 41 | 53111.63 | 3505.526 | 8.460987 | 8.8361 | 421.6859 | 460.2097 | 99.52478 | 10.458 | 0 | 0.8506941 | 18.315 | 0 | 20 | 36.33333 | 54 | 120 | 18 | 200 | 194 | 4 | 3.1 | 0.9 | 0.1 | 49 | 11 | 4.9 | 64.83333 | 175 | 0 | 14 | 19 | 15 | 30 | 23 | 582.6734 | 464.0602 | 425.7339 | 430.9979 | -1.748877 | 23.7546 | -257.9593 | 655.3498 | 619 | -0.07430556 | 664.7674 | 22.5 | 26.68299 | 10.82418 | 37.50717 | 19.6391 | 14.87909 | 26.39584 | 193.4982 | 175 | 210 | 294.8032 | 278 | 308 | 298.1548 | 285 | 320 | 298.7725 | 233 | 330 | 3.721909 | 3 | 6.1 | 3.007758 | 2.6 | 3.5 | 0.9074595 | 0.6 | 1.2 | 0.08133681 | 0 | 0.2 | 909.3229 | 898.1233 | 917.3534 | 6.291904 | 5.319201 | 7.894952 | 65.08485 | 66.8601 | 35.95422 | 601.484375 | 1.460918 | 1.203475 | 0.6855383 | 0.7269191 | 120.9321 | 167.7386 | 178.7388 | 330.3895 | 2.9 | 3 | 4.2 | 4.2 | 4.3 | 4.4
2018-04-23 | 52.78 | 7.97 | 1 | 0.74 | 2.94 | 649 | 554.5028 | 0.9875 | 43661.04 | 9.55 | 896.8233 | 906.7911 | 1855.67 | 306.2481 | 2067.511 | 872 | 647.7988 | 572.6796 | 25786.8 | 250 | 8.024515 | 29.33247 | 899.977 | 899.9384 | 905.6804 | 909.9667 | 916.3427 | 902.2007 | 902.1438 | 918.0794 | 897.1905 | 909.0401 | 5.402 | 5 | 30.57679 | 581.522 | 643.3 | 17.00079 | -3.92 | 36.6527 | 166 | 7 | 2.130075 | 1.9 | 0.1 | 4.087729 | 45 | 143 | 2371 | 27 | 70 | 5.416667 | 0 | 2 | 2 | 2 | 53.66667 | 49.33333 | 0 | 27 | 44 | 46 | 2.1 | 0.6 | 0.25 | 409.9041 |  | 312.141 | 315.7264 | 0 | 11.05 | 10.82 | 8.47 | 2.58 | 8.34737 | 87 | 116 | 88 | 7.2 | 8.8 | 8 | 10.6 | 6.6 | 6.2 | 7 | 7 | 6.4 | 7.2 | 58 | 58 | 90 | 90 | 62 | 62 | 62 | 62 | 62 | 62 | 800 | 0 | 23.7 | 23.7 | 411.68 | 146.16 | 557.84 | 0 | 17 | 44.6628 | 32.45168 | 171.9012 | 47.10102 | 26.74112 | -3.10654 | 242.6368 | 90.25928 | 9.740724 | 1.277104 | 3.683333 | 2.966667 | 0.8833333 | 0.08333333 | 0 | 39 | 55853.37 | 3728.215 | 8.202771 | 8.665601 | 421.2279 | 426.2213 | 99.54404 | 5.884 | 0 | 0.8543957 | 24.291 | 11860 | 21 | 38.66667 | 54.66667 | 125 | 19 | 204 | 220 | 4.5 | 3.4 | 1 | 0.1 | 51 | 10.33333 | 4.1 | 63.86667 | 175 | 0 | 12 | 18 | 14 | 30 | 19 | 590.0774 | 463.8037 | 425.9926 | 431.2916 | -3.803738 | 14.22772 | -284.4435 | 655.4302 | 643 | -0.08680556 | 664.6776 | 22.5 | 25.02241 | 10.44765 | 35.47007 | 20.34719 | 14.99582 | 29.44364 | 193.621 | 182 | 205 | 294.9723 | 285 | 307 | 298.4882 | 285 | 308 | 299.3814 | 257 | 311 | 3.578124 | 2.6 | 4.8 | 2.807412 | 1.5 | 3.5 | 0.8344931 | 0.6 | 1.1 | 0.05350463 | 0 | 0.2 | 905.9127 | 888.7106 | 923.382 | 6.243655 | 4.948962 | 44.01361 | 63.86652 | 65.31675 | 35.3317 | 644.921875 | 1.443648 | 1.155751 | 0.6791185 | 0.7301629 | 111.8984 | 144.5099 | 183.2398 | 334.4588 | 2.9 | 3 | 4.2 | 4.2 | 4.3 | 4.4
2018-04-24 | 53.57 | 7.82 | 1.05 | 0.66 | 3.06 | 658 | 593.0024 | 1 | 45323.46 | 9.608333 | 902.8703 | 905.1252 | 1851.974 | 307.9864 | 2416.667 | 842 | 643.1171 | 590.216 | 25862.2 | 250 | 7.321555 | 24.53024 | 898.2004 | 899.2293 | 903.4407 | 907.7295 | 914.8673 | 900.3713 | 899.3363 | 917.8266 | 897.4323 | 910.0874 | 5.402 | 5 | 30.6569 | 589.442 | 524.3 | 17.425 | -3.33 | 36.33517 | 72 | 4 | 2.120462 | 1.2 | 0.1 | 10.22631 | 40 | 141 | 2371 | 28 | 73 | 6 | 0 | 2 | 2 | 2 | 52.66667 | 55.23333 | 0 | 27 | 46 | 51 | 2.2 | 0.3 | 0.25 | 438.4849 |  | 313.6949 | 317.78125 | 0 | 10.93 | 10.8 | 7.67 | 1.66 | 8.351872 | 85 | 128 | 85 | 6.6 | 6.8 | 9.8 | 10 | 10 | 9.4 | 8.6 | 8 | 7.4 | 7 | 58 | 58 | 87 | 87 | 58 | 58 | 58 | 58 | 58 | 58 | 800 | 0 | 24 | 24 | 194.82 | 378.37 | 573.19 | 3 | 12 | 24.8124 | 32.69106 | 172.0986 | 46.96558 | 26.2759 | -2.869237 | 242.4709 | 90.34661 | 9.653391 | 1.261804 | 3.166667 | 2.366667 | 0.7 | 0.01666667 | 0 | 35 | 56615.38 | 3778.507 | 8.363396 | 8.659675 | 421.009 | 412.9413 | 99.56793 | 4.46 | 0 | 0.9012195 | 31.761 | 11930 | 22 | 38 | 53.33333 | 120 | 19 | 203 | 221 | 3.7 | 2.5 | 0.8 | 0.1 | 52 | 9.333333 | 3.1 | 64.83333 | 175 | 0 | 12 | 17 | 14 | 30 | 23 | 594.2935 | 463.9473 | 425.034 | 430.7851 | -2.099994 | 14.21773 | -292.0182 | 655.5377 | 676 | -0.08680556 | 664.6243 | 22.5 | 24.81071 | 10.46485 | 35.27556 | 20.4398 | 14.12686 | 29.288 | 194.6632 | 183 | 208 | 295.8211 | 285 | 316 | 298.4054 | 288 | 310 | 299.5934 | 265 | 325 | 3.022355 | 2.3 | 4 | 2.310357 | 1.9 | 2.7 | 0.6880706 | 0.5 | 0.9 | 0.008412037 | 0 | 0.1 | 905.0694 | 897.9242 | 912.7605 | 6.162501 | 5.464765 | 7.006464 | 64.62261 | 66.03007 | 34.85184 | 509.6875 | 1.414061 | 1.096057 | 0.6649743 | 0.7231886 | 92.25361 | 143.5144 | 182.8767 | 338.9716 | 2.8 | 2.9 | 4.1 | 4.2 | 4.3 | 4.4
2018-04-25 | 53.3 | 8.21 | 1.03 | 0.71 | 2.86 | 656 | 557.166 | 1 | 45292.73 | 9.583333 | 902.1878 | 907.0958 | 1862.285 | 308.1748 | 2500 | 798 | 643.7274 | 585.3003 | 25862.2 | 250 | 7.359949 | 24.63981 | 897.3823 | 905.1332 | 902.9901 | 910.386 | 917.0902 | 902.0637 | 901.8677 | 919.853 | 900.3392 | 912.2289 | 5.402 | 5 | 30.52832 | 587.682 | 422.6 | 17.425 | -3.94 | 35.97795 | 46 | 3 | 2.176156 | 1.2 | 0.1 | 3.885873 | 72 | 140 | 2371 | 29 | 76 | 5.166667 | 0 | 2 | 2 | 2 | 53.66667 | 52.33333 | 0 | 25 | 43 | 47 | 2.1 | 0.3 | 0.25 | 430.9157 |  | 313.5271 | 318.2932 | 0 | 11 | 10.81 | 8.7 | 2.65 | 8.316121 | 121 | 117 | 86 | 5.2 | 6.2 | 9.8 | 9.4 | 9.5 | 8 | 7 | 7.2 | 5.4 | 6.2 | 56 | 56 | 84 | 84 | 56 | 56 | 56 | 56 | 56 | 56 | 800 | 0 | 24 | 24 | 0 | 596.97 | 596.97 | 0 | 18 | 12.196 | 32.69932 | 172.4455 | 47.05829 | 26.30363 | -3.019796 | 242.7876 | 90.40979 | 9.590208 | 1.178255 | 3.05 | 2.283333 | 0.65 | 0 | 0 | 32 | 56323.49 | 3757.039 | 8.136241 | 8.670987 | 420.2551 | 421.8481 | 99.54451 | 4.964 | 0 | 0.8493384 | 37.737 | 10940 | 23 | 32.66667 | 51.33333 | 130 | 20 | 200 | 170 | 3.4 | 2.8 | 0.7 | 0 | 53 | 11 | 2.3 | 64.7 | 174 | 0 | 13 | 17 | 13 | 26 | 20 | 593.4896 | 463.7848 | 425.0544 | 430.0569 | -2.205525 | 12.60338 | -291.8293 | 655.5562 | 707 | -0.08680556 | 664.495 | 22.5 | 24.47749 | 10.58044 | 35.05794 | 20.85621 | 15.0866 | 29.39175 | 194.4385 | 183 | 204 | 295.7403 | 280 | 312 | 298.5618 | 292 | 316 | 299.5216 | 276 | 316 | 3.159477 | 2.3 | 3.9 | 2.359858 | 2 | 3 | 0.6578947 | 0.5 | 0.8 | 0.003747685 | 0 | 0.1 | 906.9373 | 900.97 | 914.3156 | 6.465959 | 5.974219 | 7.505744 | 64.704 | 65.9782 | 35.202 | 573.75 | 1.43619 | 1.06612 | 0.6644149 | 0.7231352 | 104.3419 | 133.0654 | 183.9186 | 336.5989 | 2.9 | 2.9 | 4.2 | 4.2 | 4.3 | 4.4
2018-04-26 | 54.18 | 8.29 | 1.07 | 0.69 | 3.02 | 655 | 593.5784 | 1 | 44704.49 | 9.566667 | 903.1874 | 907.9222 | 1854.137 | 308.322 | 2458.333 | 835 | 648.9767 | 595.9705 | 26013 | 250 | 7.738418 | 26.92018 | 894.7187 | 903.2749 | 911.4195 | 912.7973 | 916.0821 | 903.4428 | 903.4977 | 918.1442 | 898.1484 | 909.4494 | 5.402 | 5 | 30.50553 | 586.802 | 547.6 | 17.65969 | -3.31 | 35.66044 | 70 | 4 | 2.226459 | 1.2 | 0.1 | 2.85641 | 66 | 138 | 2371 | 30 | 79 | 5.75 | 0 | 2 | 2 | 2 | 53.66667 | 51.66667 | 0 | 27 | 46 | 47 | 2.2 | 0.5 | 0.25 | 425.3224 |  | 314.1977 | 318.0778 | 0 | 10.73 | 10.39 | 8.17 | 1.94 | 8.285657 | 75 | 122 | 84 | 7.4 | 8.8 | 8.4 | 11 | 6.7 | 6.3 | 6.3 | 7 | 6.5 | 6.8 | 60 | 60 | 90 | 90 | 60 | 60 | 60 | 60 | 60 | 60 | 800 | 0 | 24 | 24 | 341.66 | 178.4 | 520.06 | 2 | 12 | 36.5184 | 32.63609 | 172.1427 | 47.08961 | 26.15769 | -2.906172 | 242.4838 | 90.4111 | 9.588896 | 1.098835 | 3.616667 | 2.5 | 0.7333333 | 0 | 0 | 40 | 57348.34 | 3834.719 | 8.887764 | 8.660137 | 420.6242 | 417.0985 | 99.59301 | 9.787 | 0 | 0.9062266 | 36.99 | 9040 | 24 | 36 | 55 | 125 | 18 | 208 | 150 | 4.1 | 2.6 | 0.8 | 0 | 55 | 11.5 | 3.1 | 64.5 | 174 | 0 | 12 | 17 | 14 | 28 | 21 | 598.5379 | 463.4459 | 424.7162 | 430.0932 | -2.761482 | 15.63261 | -292.5999 | 655.5348 | 737 | -0.08680556 | 664.337 | 22.5 | 25.21893 | 10.50983 | 35.72876 | 20.35778 | 14.47704 | 28.79518 | 193.2335 | 178 | 208 | 295.5534 | 273 | 308 | 298.5441 | 285 | 311 | 299.4071 | 285 | 320 | 3.860076 | 3 | 5.3 | 2.481764 | 2.2 | 2.8 | 0.7276261 | 0.6 | 0.9 | 0.01041551 | 0 | 0.1 | 906.8592 | 898.8071 | 916.1281 | 6.534918 | 5.480573 | 7.502576 | 64.45977 | 65.61506 | 34.30713 | 515.46875 | 1.482503 | 1.113062 | 0.6728586 | 0.7261017 | 142.9671 | 123.0573 | 183.5406 | 338.1233 | 2.9 | 2.9 | 4.2 | 4.2 | 4.3 | 4.4
2018-04-27 | 52.21 | 8.46 | 1.04 | 0.63 | 2.6 | 657 | 577.9256 | 1 | 44598.75 | 9.45 | 894.6037 | 906.6533 | 1859.845 | 308.1216 | 2500 | 912 | 645.9953 | 593.5695 | 25937.6 | 250 | 8.724165 | 28.35468 | 893.9862 | 896.6344 | 911.4324 | 913.2546 | 914.3681 | 902.5872 | 903.8261 | 917.1375 | 893.847 | 907.6183 | 5.402 | 5 | 30.55664 | 588.562 | 513.8 | 20.40027 | -3.35 | 35.34295 | 59 | 4 | 2.642259 | 1.2 | 0.1 | 3.925623 | 60 | 138 | 2371 | 31 | 82 | 5.833333 | 0 | 2 | 2 | 2 | 53.33333 | 53 | 0 | 27 | 46 | 47 | 2.1 | 0.4 | 0.25 | 425.7028 |  | 313.9118 | 318.026 | 0 | 10.34 | 10.17 | 9.2 | 3.12 | 8.235672 | 81 | 110 | 86 | 6.6 | 6.8 | 9.8 | 9.6 | 10 | 9.6 | 8.8 | 8 | 7.4 | 7 | 58 | 58 | 87 | 87 | 58 | 58 | 58 | 58 | 58 | 58 | 800 | 0 | 24 | 24 | 0 | 508.85 | 508.85 | 0 | 15 | 10.0756 | 33.00124 | 172.1517 | 46.98228 | 26.32693 | -3.048904 | 242.412 | 90.39733 | 9.60267 | 1.210075 | 3.783333 | 2.366667 | 0.6333333 | 0.01666667 | 0 | 30 | 56392.83 | 3796.444 | 9.849311 | 8.657572 | 420.7293 | 416.901 | 99.63903 | 4.482 | 0 | 0.8796432 | 32.508 | 0 | 24 | 37 | 56.33333 | 140 | 90 | 204 | 160 | 4.3 | 2.5 | 0.7 | 0.1 | 56 | 10.5 | 3.2 | 64.8 | 174 | 0 | 13 | 17 | 14 | 30 | 19 | 594.8892 | 463.6624 | 425.2308 | 430.5894 | -2.705805 | 11.00433 | -291.8918 | 655.5892 | 769 | -0.08680556 | 664.2651 | 22.5 | 22.43678 | 10.99058 | 33.42736 | 18.15684 | 14.4511 | 25.91599 | 193.4551 | 181 | 206 | 295.8929 | 290 | 304 | 298.5161 | 294 | 309 | 299.5779 | 237 | 311 | 3.708814 | 3.1 | 4.4 | 2.289105 | 1.9 | 2.9 | 0.6879086 | 0.6 | 0.9 | 0.01374074 | 0 | 0.1 | 905.8286 | 897.3978 | 911.8608 | 7.343524 | 6.429217 | 7.486755 | 64.56061 | 65.73178 | 35.17607 | 533.125 | 1.465369 | 1.147113 | 0.6711368 | 0.7207003 | 146.1655 | 141.2358 | 175.8286 | 341.1535 | 2.9 | 3 | 4.2 | 4.2 | 4.3 | 4.4
2018-04-28 | 52.64 | 8.35 | 1 | 0.61 | 2.78 | 657 | 567.1392 | 1 | 44790.32 | 9.741667 | 884.5528 | 908.8535 | 1877.126 | 307.3551 | 2541.667 | 844 | 643.3772 | 590.0761 | 25485.2 | 250 | 8.558695 | 29.50237 | 899.0893 | 900.0506 |  | 909.9942 | 918.6762 | 906.2757 | 908.2754 | 921.7057 | 896.8105 | 910.4961 | 5.402 | 5 | 30.63932 | 588.562 | 681.3 | 20.40027 | -3.69 | 70.11065 | 40 | 3 | 1.988949 | 1.3 | 0.1 | 4.095492 | 55 | 136 | 2371 | 33 | 86 | 6.833333 | 0 | 2 | 2 | 2 | 54 | 52.66667 | 0 | 28 | 47 | 48 | 2.2 | 0.5 | 0.25 | 429.5681 |  | 313.0429 | 317.0435 | 0 | 11 | 10.4 | 8.4 | 3.53 | 8.246832 | 124 | 119 | 88 | 7.2 | 8.8 | 8.4 | 11 | 6.6 | 6.4 | 6.4 | 7 | 6.4 | 8 | 56 | 56 | 84 | 84 | 56 | 56 | 56 | 56 | 56 | 56 | 700 | 0 | 24 | 24 | 330.71 | 267.84 | 598.55 | 3 | 12 | 18.5892 | 33.89788 | 172.5886 | 47.10205 | 26.61684 | -3.063122 | 243.2443 | 90.31685 | 9.683153 | 1.176289 | 3.616667 | 2.25 | 0.65 | 0.01666667 | 0 | 32 | 56039.42 | 3754.473 | 9.072568 | 8.687298 | 419.9794 | 423.0276 | 99.59693 | 5.229 | 0 | 0.8632256 | 27.279 | 0 | 24 | 33.33333 | 55.33333 | 130 | 18 | 200 | 165 | 4.2 | 2.6 | 0.7 | 0.1 | 57 | 9.833333 | 3.8 | 65 | 174 | 0 | 12 | 17 | 14 | 28 | 19 | 592.8609 | 463.5128 | 425.3549 | 429.7576 | -2.266598 | 5.46196 | -297.8995 | 655.6398 | 801 | -0.08680556 | 664.1984 | 22.5 | 18.59098 | 11.11553 | 29.7065 | 18.08411 | 13.30981 | 26.47366 | 193.6341 | 180 | 201 | 295.8571 | 286 | 305 | 298.5448 | 287 | 305 | 299.341 | 290 | 309 | 3.628052 | 2.8 | 4.5 | 2.256914 | 2 | 2.8 | 0.6537419 | 0.5 | 0.8 | 0.007290509 | 0 | 0.1 | 907.5728 | 892.9835 | 943.0769 | 6.832986 | 4.981087 | 56.18896 | 64.9281 | 65.92631 | 36.2655 | 553.046875 | 1.455769 | 1.126197 | 0.6691756 | 0.7268397 | 144.1639 | 138.3451 | 175.8484 | 341.7096 | 2.9 | 3 | 4.2 | 4.2 | 4.3 | 4.4
2018-04-29 | 52.85 | 8.12 | 1.03 | 0.66 | 2.54 | 656 | 585.8384 | 1 | 44714.34 | 9.691667 | 895.4894 | 909.8129 | 1883.928 | 306.3086 | 2625 | 844 | 647.104 | 594.0561 | 25786.8 | 250 | 8.541552 | 31.62701 | 900.6832 | 901.2331 |  | 908.0415 | 920.1681 | 907.2113 | 908.6734 | 922.6799 | 898.0096 | 909.6985 | 5.402 | 5 | 30.57682 | 587.682 | 636.7 | 20.4 | -3.68 | 69.75351 | 70 | 4 | 2.026406 | 1.2 | 0.1 | 2.752687 | 50 | 134 | 2371 | 34 | 89 | 5.166667 | 0 | 2 | 2 | 2 | 53.33333 | 52.66667 | 0 | 25 | 43 | 47 | 2.2 | 0.3 | 0.25 | 418.5273 |  | 311.8969 | 316.0188 | 0 | 11.15 | 11.08 | 7.4 | 1.81 | 8.246458 | 80 | 130 | 80 | 7.4 | 8.9 | 8.5 | 11 | 6.7 | 6.4 | 6.4 | 7 | 6.6 | 6.8 | 60 | 60 | 90 | 90 | 60 | 60 | 60 | 60 | 60 | 60 | 800 | 0 | 24 | 24 | 0 | 0 | 0 | 0 | 0 | 14.8384 | 34.06698 | 173.3255 | 47.53594 | 27.46292 | -2.979782 | 245.3446 | 90.02092 | 9.979082 | 1.059051 | 3.15 | 2.15 | 0.65 | 0 | 0 | 36 | 56222.42 | 3750.786 | 8.595781 | 8.762307 | 419.8058 | 441.7292 | 99.55207 | 8.964 | 0 | 0.8930463 | 18.315 | 0 | 24 | 33 | 56.33333 | 130 | 18 | 200 | 150 | 3.3 | 2.3 | 0.7 | 0 | 59 | 9.666667 | 5 | 65.06667 | 175 | 0 | 12 | 18 | 16 | 29 | 19 | 597.9306 | 464.8094 | 426.2644 | 431.5595 | -2.870288 | 10.15013 | -289.6557 | 655.6522 | 832 | -0.08680556 | 664.1016 | 22.5 | 18.62093 | 11.70993 | 30.33086 | 19.98682 | 14.82722 | 29.26207 | 194.4818 | 182 | 205 | 296.0388 | 283 | 308 | 298.6236 | 291 | 309 | 299.2399 | 251 | 319 | 3.104675 | 2.2 | 4 | 2.165868 | 1.9 | 2.6 | 0.6483391 | 0.6 | 0.8 | 0.007292824 | 0 | 0.1 | 907.5534 | 902.4308 | 916.2771 | 6.205388 | 5.089817 | 7.592062 | 64.7554 | 65.92631 | 36.87505 | 539.375 | 1.421399 | 1.109416 | 0.6670256 | 0.734554 | 124.5388 | 140.6419 | 174.3301 | 345.2004 | 2.7 | 2.9 | 4.1 | 4.2 | 4.3 | 4.4
2018-04-30 | 53.05 | 8.53 | 1.02 | 0.78 | 2.86 | 668 | 579.436 | 1 | 45219.49 | 9.45 | 914.798 | 906.4625 | 1901.666 | 308.1701 | 2625 | 834 | 656.3237 | 601.1241 | 25862.2 | 250 | 7.855592 | 25.44943 | 897.1809 | 901.408 | 911.5066 | 902.0985 | 916.4546 | 902.4089 | 901.9668 | 918.6753 | 895.6889 | 905.2627 | 5.402 | 5 | 30.63021 | 598.242 | 525.3 | 20.4 | -12.75 | 69.43607 | 78 | 7 | 1.981026 | 1.1 | 0.1 | 2.746476 | 44 | 132 | 2371 | 35 | 92 | 5.833333 | 0 | 2 | 2 | 2 | 53 | 49.66667 | 0 | 26 | 44 | 45 | 2.1 | 0.4 | 0.25 | 410.2651 |  | 314.2342 | 317.7466 | 0 | 11.08 | 10.87 | 8.39 | 4.61 | 8.288457 | 87 | 128 | 92 | 7.3 | 8.8 | 8.3 | 11.2 | 6.7 | 6.4 | 6.4 | 7.4 | 6.6 | 8 | 58 | 58 | 87 | 87 | 58 | 58 | 58 | 58 | 58 | 58 | 800 | 0 | 24 | 24 | 517.12 | 0 | 517.12 | 0 | 16 | 29.316 | 33.12658 | 174.0504 | 48.20098 | 27.43609 | -2.54875 | 247.1388 | 89.92981 | 10.07019 | 0.8732274 | 2.7 | 2.166667 | 0.65 | 0 | 0 | 37 | 57473.88 | 3820.586 | 9.284705 | 8.826384 | 418.8434 | 442.6296 | 99.58939 | 9.604 | 0 | 0.8674192 | 31.761 | 23050 | 26 | 34.66667 | 55 | 193 | 18 | 205 | 125 | 2.9 | 2.3 | 0.7 | 0 | 61 | 9.5 | 3.2 | 64.4 | 175 | 0 | 14 | 18 | 16 | 31 | 24 | 606.1011 | 463.7986 | 424.0706 | 428.8145 | -3.742196 | 12.74958 | -292.4557 | 656.065 | 875 | -0.08680556 | 664.4126 | 22.5 | 24.38081 | 11.62929 | 36.0101 | 22.95348 | 15.03473 | 28.61361 | 195.0666 | 184 | 199 | 296.1002 | 290 | 308 | 298.7711 | 294 | 312 | 299.4879 | 289 | 310 | 2.694058 | 2 | 3.5 | 2.142845 | 1.8 | 2.6 | 0.6331042 | 0.5 | 0.7 | 0.00125 | 0 | 0.1 | 904.9486 | 897.6073 | 929.9307 | 6.704408 | 5.299481 | 49.71944 | 64.12404 | 65.3427 | 35.15013 | 545.234375 | 1.392482 | 1.10228 | 0.6653909 | 0.7311836 | 114.6448 | 143.4945 | 171.3516 | 345.1558 | 2.9 | 2.9 | 4.1 | 4.2 | 4.3 | 4.4
2018-05-01 | 51.18 | 8.59 | 0.99 | 0.66 | 3.08 | 651 | 601.0664 | 1 | 45642.35 | 9.475 | 910.9507 | 910.9667 | 1930.631 | 306.7639 | 2708.333 | 835 | 642.4591 | 591.5261 | 25636 | 250 | 7.774576 | 24.57756 | 901.5312 | 905.7946 | 906.822 | 911.8929 | 921.6151 | 908.5489 | 908.9425 | 922.5861 | 900.0724 | 908.0551 | 8.862 | 5 | 30.42839 | 586.742 | 558.1 | 20.40028 | -3.77 | 69.15832 | 81 | 5 | 2.02735 | 1.1 | 0.8 | 4.808197 | 39 | 131 | 2371 | 1 | 4 | 6 | 0 | 2 | 2 | 2 | 52.66667 | 50.33333 | 0 | 27 | 46 | 53 | 2.2 | 0.4 | 0.25 | 395.1514 |  | 312.6136 | 316.3449 | 0 | 11.14 | 11 | 8.2 | 1.93 | 8.29856 | 82 | 130 | 80 | 5.2 | 6.1 | 10 | 9.4 | 9.6 | 8 | 7.3 | 7 | 7.8 | 5.2 | 54 | 54 | 81 | 81 | 54 | 54 | 54 | 54 | 54 | 54 | 800 | 0 | 24 | 24 | 0 | 0 | 0 | 0 | 0 | 23.0664 | 32.95831 | 172.9123 | 47.65658 | 26.32441 | -3.099542 | 243.7938 | 90.47356 | 9.526438 | 0.8524115 | 2.7 | 1.966667 | 0.6 | 0 | 0 | 34 | 56654.82 | 3785.758 | 9.268313 | 8.706921 | 420.4718 | 420.3023 | 99.60932 | 5.229 | 0 | 0.9232971 | 26.532 | 0 |  | 33.66667 | 55.66667 | 140 | 19 | 203 | 116 | 3 | 2 | 0.6 | 0 | 1 | 11.33333 | 3.8 | 64.3 | 175 | 0 | 13 | 18 | 16 | 32 | 19 | 597.3912 | 463.4362 | 425.5309 | 430.1383 | -3.403451 | 7.115855 | -300.477 | 651 | 26 | 0 | 659.862 | 22.5 | 24.18166 | 11.14164 | 35.3233 | 23.46608 | 17.61561 | 29.4177 | 195.2331 | 186 | 207 | 296.4439 | 281 | 309 | 298.6531 | 286 | 311 | 299.6298 | 291 | 308 | 2.62498 | 2 | 3.1 | 1.960715 | 1.6 | 2.3 | 0.5830475 | 0.5 | 0.7 | 0 | 0 | 0 | 909.7465 | 899.7574 | 916.0895 | 6.650463 | 5.08974 | 10.72178 | 64.24002 | 65.30379 | 36.10987 | 570.703125 | 1.395943 | 1.073448 | 0.658679 | 0.7271877 | 115.6615 | 150.9873 | 167.6273 | 344.1856 | 2.9 | 2.9 | 4.1 | 4.2 | 4.3 | 4.4
2018-05-02 | 52.37 | 8.76 | 0.99 | 0.76 | 3.24 | 650 | 578.8216 | 1 | 45587.55 | 9.7 | 903.4748 | 909.6392 | 1929.32 | 307.2686 | 2666.667 | 824 | 648.3792 | 594.6092 | 25937.6 | 250 | 8.975425 | 33.10635 | 903.4128 | 903.0401 | 907.9283 | 904.0866 | 921.6584 | 905.6425 | 908.1307 | 923.2146 | 899.277 | 906.591 | 8.862 | 5 | 30.48926 | 585.862 | 550.3 | 20.4 | -3.1 | 68.92026 | 63 | 4 | 2.045435 | 1.2 | 0.1 | 3.873762 | 33 | 130 | 2371 | 2 | 7 | 5.083333 | 0 | 2 | 2 | 2 | 53.83333 | 53 | 0 | 25 | 43 | 48 | 2.1 | 0.6 | 0.25 | 411.0703 |  | 313.8882 | 316.2411 | 0 | 11.12 | 10.5 | 8.47 | 2.27 | 8.29892 | 78 | 125 | 98 | 7 | 8.6 | 8.4 | 10.8 | 6.6 | 6.2 | 6.4 | 7 | 6.2 | 7.8 | 60 | 60 | 90 | 90 | 60 | 60 | 60 | 60 | 60 | 60 | 800 | 0 | 24 | 24 | 0 | 647.94 | 647.94 | 0 | 20 | 34.8816 | 34.14605 | 172.6435 | 47.83921 | 26.85616 | -3.055188 | 244.2837 | 90.25683 | 9.743167 | 0.8633094 | 2.883333 | 1.933333 | 0.6 | 0 | 0 | 32 | 56787.33 | 3786.761 | 7.711422 | 8.724419 | 421.0705 | 432.0581 | 99.5042 | 5.721 | 0 | 0.8904948 | 31.761 | 10950 | 1 | 33 | 52.33333 | 127 | 18 | 200 | 120 | 3.1 | 2 | 0.6 | 0 | 3 | 11 | 3.1 | 64.86667 |  | 0 | 12 | 18 | 15 | 29 | 19 | 599.0768 | 464.023 | 426.0008 | 429.7098 | -3.357629 | 17.90846 | -291.1264 | 650.5 | 51 | 0 | 659.362 | 22.5 | 18.07764 | 11.44113 | 29.51877 | 21.94935 | 16.31868 | 30.27368 | 194.6866 | 183 | 209 | 296.455 | 286 | 311 | 298.9111 | 292 | 311 | 299.829 | 290 | 322 | 2.953754 | 2.3 | 3.9 | 1.952531 | 1.8 | 2.2 | 0.5887489 | 0.5 | 0.7 | 0 | 0 | 0 | 908.0284 | 899.5054 | 920.5964 | 6.465001 | 5.165692 | 12.87549 | 64.7315 | 66.21164 | 37.25116 | 602.65625 | 1.43615 | 0.958862 | 0.6578047 | 0.7215488 | 129.8512 | 167.2123 | 176.0656 | 340.1192 | 2.8 | 2.9 | 4.2 | 4.2 | 4.3 | 4.4
2018-05-03 | 52.12 | 8.59 | 0.99 | 0.76 | 2.86 | 655 | 579.3532 | 1 | 46395.76 | 9.591667 | 910.2177 | 903.221 | 1941.698 | 308.0687 | 2625 | 850 | 645.6844 | 592.7869 | 26088.4 | 250 | 8.68607 | 28.98457 | 888.2103 | 896.1586 | 908.9982 | 902.3715 | 914.4948 | 900.6707 | 899.9245 | 914.9393 | 891.1957 | 900.0042 | 8.862 | 5 | 30.64779 | 590.262 | 556.3 | 15.44157 | -3.87 | 68.60285 | 154 | 7 | 2.007909 | 1.3 | 0.1 | 3.432164 | 71 | 128 | 2371 | 3 | 10 | 5.75 | 0 | 2 | 2 | 2 | 54 | 52 | 0 | 27 | 46 | 47 | 2.2 | 0.5 | 0.25 | 406.7235 |  | 314.5755 | 316.8896 | 0 | 11.9 | 11.03 | 8.4 | 3.35 | 8.302293 | 77 | 122 | 84 | 6.4 | 8.2 | 7.8 | 8.4 | 4.8 | 5 | 5.2 | 5.8 | 5.6 | 7.23 | 58 | 58 | 87 | 87 | 58 | 58 | 58 | 58 | 58 | 58 | 700 | 0 | 24 | 24 | 774.03 | 0 | 774.03 | 4 | 16 | 29.3232 | 34.02755 | 172.969 | 47.25266 | 26.18468 | -3.08343 | 243.3229 | 90.50593 | 9.494073 | 0.9401523 | 2.983333 | 2.25 | 0.6166667 | 0 | 0 | 32 | 56987.72 | 3809.036 | 8.646183 | 8.690104 | 420.2571 | 419.855 | 99.57712 | 4.317 | 0 | 0.8845087 | 38.484 | 11040 | 2 | 34 | 51 | 124 | 18 | 200 | 142 | 3.2 | 2.7 | 0.7 | 0 | 4 | 9.666667 | 2.2 | 64.93333 | 175 | 0 | 11 | 18 | 14 | 31 | 19 | 598.0568 | 464.554 | 425.9547 | 431.1905 | -3.024781 | 13.56051 | -292.6474 | 652 | 81 | 0 | 660.862 | 22.5 | 17.68208 | 11.0543 | 28.73638 | 19.69828 | 15.33302 | 26.68117 | 194.8278 | 185 | 204 | 295.7829 | 287 | 308 | 298.6088 | 291 | 309 | 299.4181 | 260 | 317 | 2.882935 | 2.3 | 3.4 | 2.251443 | 1.8 | 2.8 | 0.6168796 | 0.5 | 0.8 | 0.0002071759 | 0 | 0.1 | 901.5998 | 896.8314 | 905.151 | 7.068438 | 6.219281 | 9.274347 | 64.70525 | 65.67989 | 35.22794 | 520.234375 | 1.430023 | 0.9611965 | 0.6627668 | 0.7219486 | 135.5712 | 183.3012 | 177.315 | 342.2779 | 2.9 | 2.9 | 4.2 | 4.2 | 4.3 | 4.4
2018-05-04 | 53.14 | 8.78 | 0.95 | 0.78 | 3.02 | 650 | 582.5692 | 1 | 46495.92 | 9.566667 | 904.6157 | 905.5596 | 1948.081 | 307.3947 | 2750 | 903 | 636.4558 | 584.8538 | 26013 | 250 | 9.647782 | 37.96632 | 889.5778 | 897.7394 | 911.0295 | 906.8717 | 916.9415 | 903.5325 | 902.0558 | 916.7284 | 893.3282 | 902.3074 | 8.862 | 5 | 30.40853 | 585.862 | 559.9 | 14.805 | -3.88 | 61.35563 | 146 | 7 | 1.945403 | 1 | 0.2 | 3.904195 | 64 | 127 | 2371 | 5 | 13 | 5.75 | 0 | 2 | 2 | 2 | 52.66667 | 50 | 0 | 24 | 46 | 48 | 2.2 | 0.4 | 0.25 | 424.1479 |  | 314.864 | 315.4649 | 0 | 10.98 | 10.78 | 8.1 | 1.71 | 8.299787 | 88 | 122 | 109 | 5.2 | 6 | 10.3 | 9.4 | 8.8 | 8 | 7.4 | 7 | 5.8 | 7.4 | 58 | 58 | 87 | 87 | 58 | 58 | 58 | 58 | 58 | 58 | 600 | 0 | 24 | 24 | 0 | 683.81 | 683.81 | 0 | 21 | 19.7592 | 34.43533 | 172.7298 | 46.50077 | 25.41333 | -3.254519 | 241.3894 | 90.8203 | 9.179697 | 1.046018 | 2.833333 | 2.533333 | 0.65 | 0 | 0 | 32 | 56632.36 | 3808.044 | 8.792825 | 8.621048 | 418.866 | 400.1992 | 99.60465 | 5.229 | 0 | 0.8962603 | 33.255 | 0 | 2 | 34 | 51.33333 | 130 | 18 | 205 | 120 | 3.3 | 3.5 | 0.7 | 0 | 5 | 11 | 2.9 | 65.2 | 179 | 0 | 11 | 18 | 14 | 22 | 17 | 591.2848 | 463.3376 | 425.4782 | 430.8204 | -2.244649 | 12.1883 | -293.6347 | 651.5 | 106 | 0 | 660.362 | 22.5 | 14.36582 | 11.10618 | 25.47199 | 19.98752 | 13.30981 | 28.87299 | 194.7986 | 188 | 201 | 295.5749 | 288 | 303 | 298.5929 | 286 | 303 | 299.4643 | 272 | 322 | 2.858943 | 2 | 3.6 | 2.366017 | 1.9 | 5.1 | 0.6262465 | 0.5 | 0.7 | 0.004472222 | 0 | 0.2 | 904.2593 | 895.3248 | 918.5671 | 7.344221 | 6.198901 | 8.793451 | 64.94137 | 65.9782 | 36.14877 | 523.671875 | 1.423059 | 1.00109 | 0.6656876 | 0.7248108 | 135.8068 | 190.3993 | 178.174 | 343.1183 | 2.9 | 3 | 4.2 | 4.2 | 4.3 | 4.4
2018-05-05 | 51.15 | 8.44 | 0.98 | 0.72 | 3 | 652 | 567.8648 | 1 | 46981.84 | 9.575 | 909.0111 | 903.3519 | 1964.838 | 307.1575 | 3000 | 855 | 640.9028 | 587.1316 | 25711.4 | 250 | 9.29304 | 36.73798 | 886.6052 | 895.4214 | 909.2089 | 904.0164 | 915.6782 | 901.5181 | 898.5262 | 915.8409 | 895.3463 | 905.3824 | 8.862 | 5 | 30.51042 | 587.622 | 556.2 | 14.805 | -3.72 | 60.99859 | 170 | 8 | 2.062755 | 1.2 | 0.1 | 2.630642 | 56 | 124 | 2371 | 6 | 17 | 6 | 0 | 2 | 2 | 2 | 52.33333 | 50 | 0 | 26 | 45 | 46 | 2.2 | 0.5 | 0.25 | 421.7856 |  | 314.6007 | 315.7717 | 0 | 10.89 | 10.46 | 8.3 | 2.76 | 8.144179 | 80 | 137 | 114 | 5.2 | 6 | 10.2 | 9.2 | 8.6 | 8 | 7.4 | 7 | 5.6 | 6.4 | 56 | 56 | 84 | 84 | 56 | 56 | 56 | 56 | 56 | 56 | 700 | 0 | 24 | 24 | 439.61 | 268.34 | 707.95 | 3 | 15 | 17.9148 | 31.87497 | 172.0579 | 47.03773 | 25.95318 | -2.88472 | 242.1641 | 90.47404 | 9.525963 | 1.17316 | 2.433333 | 2.033333 | 0.5333333 | 0 | 0 | 28 | 57089.26 | 3876.804 | 8.671872 | 8.648718 | 421.6545 | 418.0674 | 99.58035 | 9.379 | 0 | 0.8709583 | 35.496 | 11620 | 3 | 32 | 50.66667 | 132 | 18 | 200 | 100 | 2.9 | 2.1 | 0.6 | 0 | 7 | 10.5 | 2.6 | 65 | 174 | 0 | 12 | 18 | 15 | 24 | 16 | 600.0093 | 463.0157 | 426.6241 | 430.8089 | -1.765771 | 11.68309 | -296.874 | 651.6 | 133 | 0 | 660.462 | 22.5 | 26.87544 | 11.72741 | 38.60285 | 15.808 | 12.79103 | 21.51939 | 195.5075 | 186 | 204 | 296.3715 | 289 | 307 | 298.6257 | 291 | 310 | 299.3709 | 264 | 320 | 2.430311 | 1.8 | 3.2 | 2.034929 | 1.8 | 2.3 | 0.5736806 | 0.5 | 0.8 | 0.002359954 | 0 | 0.1 | 902.815 | 895.3291 | 913.4077 | 7.417278 | 6.701996 | 8.742914 | 64.91012 | 66.26353 | 34.28119 | 687.109375 | 1.429221 | 0.9493868 | 0.6603647 | 0.7213225 | 146.8615 | 194.9281 | 179.8765 | 341.1051 | 3 | 3 | 4.2 | 4.2 | 4.3 | 4.4
2018-05-06 | 52.21 | 8.97 | 1.05 | 0.81 | 2.98 | 638 | 603.952 | 1 | 46287.95 | 9.566667 | 904.9402 | 902.2209 | 1946.574 | 308.1007 | 2791.667 | 839 | 626.439 | 572.4506 | 25937.6 | 250 | 8.952024 | 32.18369 | 885.6892 | 896.3936 | 908.9 | 904.0619 | 913.6065 | 900.3466 | 896.9769 | 911.7926 | 894.0809 | 901.5762 | 8.862 | 5 | 29.88932 | 575.302 | 650.3 | 17.1655 | -3.14 | 60.44797 | 93 | 4 | 1.844575 | 1.1 | 0.1 | 15.53914 | 47 | 122 | 2371 | 7 | 20 | 5.333333 | 0 | 2 | 2 | 2 | 53.33333 | 49.33333 | 0 | 22 | 41 | 45 | 2.2 | 0.3 | 0.25 | 425.3311 |  | 315.8203 | 316.0126 | 0 | 10.9 | 10.81 | 7.19 | 1.23 | 8.113328 | 80 | 140 | 80 | 5.4 | 6 | 10.2 | 9.2 | 8.8 | 8 | 7.4 | 7.4 | 5.8 | 5.4 | 60 | 60 | 90 | 90 | 60 | 60 | 60 | 60 | 60 | 60 | 800 | 0 | 24 | 24 | 0 | 0 | 0 | 0 | 0 | 32.952 | 31.38562 | 170.0443 | 44.34578 | 22.82844 | -3.478538 | 233.74 | 91.72161 | 8.278388 | 1.109973 | 2.366667 | 2.033333 | 0.55 | 0 | 0 | 53 | 56997.24 | 3867.353 | 8.127889 | 8.347856 | 420.0017 | 357.4295 | 99.61365 | 10.458 | 0 | 0.9466332 | 25.038 | 0 | 3 | 33 | 50.66667 | 125 | 19 | 208 | 116 | 2.8 | 2.2 | 0.6 | 0 | 9 | 8.666667 | 4 | 64.76667 | 174 | 0 | 15 | 18 | 14 | 26 | 16 | 581.1065 | 461.588 | 423.8529 | 428.1772 | -1.37351 | 15.07977 | -287.7953 | 649.3333 | 146 | 0 | 658.1953 | 22.5 | 26.79623 | 10.17282 | 36.96904 | 16.17382 | 12.80401 | 21.45454 | 195.4761 | 183 | 204 | 296.0089 | 282 | 307 | 298.9928 | 290 | 310 | 299.715 | 286 | 326 | 2.484249 | 1.9 | 3.3 | 2.072367 | 1.6 | 2.4 | 0.5524109 | 0.3 | 0.8 | 0.0004155093 | 0 | 0.1 | 901.3532 | 876.6718 | 920.14 | 7.321751 | 5.697473 | 9.720752 | 64.70519 | 66.22462 | 33.30849 | 467.03125 | 1.447154 | 0.9381542 | 0.6609258 | 0.7215122 | 157.0963 | 225.0789 | 178.8883 | 341.4398 | 3 | 3.1 | 4.1 | 4.2 | 4.3 | 4.4
2018-05-07 | 51.65 | 9.14 | 1.03 | 0.85 | 3.08 | 650 | 544.1568 | 0.9965278 | 45691.56 | 9.5 | 904.7032 | 905.3819 | 1967.769 | 312.2212 | 2759.582 | 847 | 635.4958 | 583.2451 | 25862.2 | 250 | 9.046597 | 35.17486 | 884.8249 | 903.1718 | 910.7728 | 908.4705 | 918.6171 | 903.0006 | 900.4311 | 913.7667 | 900.4588 | 907.7012 | 8.862 | 5 | 30.51323 | 585.862 | 566.4 | 16.2 | -3.42 | 60.34674 | 80 | 4 | 2.313197 | 1.3 | 0.1 | 2.565738 | 86 | 123 | 2371 | 8 | 23 | 6.5 | 0 | 2 | 2 | 2 | 53 | 52 | 0 | 25 | 43 | 48 | 2.2 | 0.3 | 0.25 | 442.6094 |  | 319.3831 | 321.1352 | 0 | 11.45 | 10.79 | 8.98 | 2 | 8.169875 | 82 | 120 | 108 | 5.8 | 6.2 | 10.2 | 9.2 | 7 | 8 | 7.4 | 7 | 6 | 6 | 58 | 58 | 90 | 90 | 58 | 58 | 58 | 58 | 58 | 58 | 600 | 0 | 23.91667 | 23.91667 | 0 | 571.91 | 571.91 | 0 | 18 | 46.2468 | 32.15099 | 171.8732 | 47.02832 | 25.97511 | -3.038766 | 241.8379 | 90.51582 | 9.484181 | 1.143785 | 2.616667 | 2.25 | 0.5833333 | 0 | 0 | 32 | 56480.98 | 3805.222 | 8.610573 | 8.637066 | 420.6331 | 419.7621 | 99.5752 | 8.217 | 0 | 0.8371643 | 16.821 | 0 | 3 | 32.66667 | 53.66667 | 139 | 19 | 206 | 112 | 3.3 | 2.6 | 0.7 | 0 | 11 | 8 | 5.1 | 65.36667 | 175 | 0 | 13 | 18 | 14 | 30 | 21 | 593.4091 | 462.8317 | 425.5294 | 429.8768 | -0.1899229 | 13.93249 | -295.8386 | 649.7509 | 171 | -0.003472222 | 658.6173 | 22.5 | 25.62583 | 11.54055 | 37.16638 | 17.96773 | 13.93233 | 23.46479 | 195.2743 | 185 | 206 | 295.7772 | 286 | 307 | 298.7337 | 290 | 310 | 299.2364 | 285 | 324 | 2.601291 | 2 | 3.4 | 2.216627 | 1.6 | 2.5 | 0.585904 | 0.5 | 0.8 | 0.004792824 | 0 | 0.1 | 905.0126 | 891.4312 | 918.2248 | 6.997392 | 5.638794 | 12.85273 | 65.11652 | 66.19868 | 33.67163 | 573.125 | 1.460199 | 0.9512751 | 0.6658394 | 0.7222345 | 172.3465 | 230.6892 | 185.7564 | 341.4064 | 3.1 | 3.1 | 4.1 | 4.2 | 4.3 | 4.4
2018-05-08 | 51.39 | 9.19 | 1.03 | 0.73 | 2.94 | 653 | 584.994 | 0.9972222 | 47685.22 | 9.625 | 914.5658 | 902.8017 | 1997.522 | 308.3654 | 2632.312 | 858 | 643.5004 | 587.4895 | 25786.8 | 250 | 9.424051 | 36.02277 | 885.4713 | 897.7207 | 911.5938 | 900.4692 | 914.6787 | 901.9677 | 895.1574 | 915.355 | 894.9915 | 901.8185 | 8.862 | 5 | 30.66976 | 588.502 | 468.3 | 16.21098 | -3.48 | 59.77309 | 92 | 4 | 1.996813 | 1.1 | 0.4 | 3.938355 | 80 | 122 | 2371 | 10 | 27 | 5.583333 | 0 | 2 | 2 | 2 | 50.66667 | 48.33333 | 0 | 27 | 45 | 53 | 2.3 | 0.4 | 0.25 | 442.4947 |  | 315.9439 | 316.9303 | 0 | 11.4 | 10.83 | 8.18 | 2.4 | 8.255388 | 65 | 70 | 108 | 4 | 4.8 | 10 | 8.8 | 8.6 | 7.2 | 5.6 | 5.8 | 5.2 | 5 | 56 | 56 | 84 | 84 | 56 | 56 | 56 | 56 | 56 | 56 | 600 | 0 | 23.93333 | 23.93333 | 410.22 | 0 | 410.22 | 0 | 13 | 60.774 | 31.48624 | 171.8297 | 46.5475 | 25.17681 | -3.349714 | 240.2043 | 90.91311 | 9.086885 | 1.22791 | 2.516667 | 2 | 0.6333333 | 0.01666667 | 0 | 35 | 57989.55 | 3911.859 | 7.872857 | 8.578726 | 420.3685 | 402.6973 | 99.54863 | 3.583 | 0 | 0.895856 | 25.038 | 11800 | 4 | 34 | 56 | 120 | 19 | 207 | 117 | 3 | 2.4 | 0.8 | 0.1 | 12 | 9.083333 | 4 | 64.73333 | 175 | 0 | 15 | 18 | 14 | 30 | 18 | 598.9433 | 463.2392 | 425.8354 | 429.8508 | -0.7672857 | 7.262902 | -299.3805 | 650.3831 | 199 | -0.00625 | 659.252 | 22.5 | 30.08979 | 11.56882 | 41.65861 | 19.05337 | 12.06475 | 26.3699 | 195.5208 | 188 | 204 | 295.6178 | 290 | 307 | 298.6573 | 289 | 308 | 299.5438 | 254 | 327 | 2.503517 | 1.9 | 3.3 | 2.362213 | 1.8 | 2.7 | 0.6589097 | 0.5 | 0.9 | 0.01366782 | 0 | 0.1 | 901.9188 | 880.5708 | 921.6046 | 7.589278 | 6.619165 | 16.64732 | 64.44711 | 65.86146 | 33.50302 | 590.78125 | 1.437542 | 0.9673467 | 0.6762493 | 0.7273672 | 174.2527 | 216.9186 | 182.4475 | 349.2797 | 2.9 | 3.2 | 4.1 | 4.2 | 4.3 | 4.4
2018-05-09 | 51.43 | 8.56 | 1.01 | 0.8 | 2.96 | 658 | 596.2604 | 1 | 48085.75 | 9.5 | 891.0302 | 902.0954 | 2036.314 | 309.6613 | 2500 | 774 | 646.5479 | 529.4817 | 25862.2 | 250 | 9.634984 | 35.02622 | 884.8224 | 893.2855 | 911.4361 | 900.323 | 913.6963 | 901.2578 | 897.2206 | 914.7214 | 892.7494 | 903.8785 | 8.862 | 5 | 30.75293 | 592.902 | 377.8 | 16.2 | -3.91 | 59.39403 | 119 | 8 | 1.921436 | 1.1 | 0.1 | 7.414617 | 72 | 120 | 2371 | 11 | 30 | 6 | 0 | 2 | 2 | 2 | 51.66667 | 49 | 0 | 25 | 44 | 53 | 2.2 | 0.6 | 0.25 | 447.0623 |  | 317.0366 | 318.6347 | 0 | 11.76 | 10.85 | 9.11 | 3.98 | 8.307462 | 71 | 84 | 105 | 6.8 | 8.4 | 8 | 10.5 | 5 | 5.2 | 5.4 | 6.3 | 5.8 | 7.2 | 60 | 60 | 90 | 90 | 60 | 60 | 60 | 60 | 60 | 60 | 800 | 0 | 24 | 24 | 0 | 648.6 | 648.6 | 0 | 20 | 50.6604 | 32.2581 | 172.6774 | 47.41951 | 26.13317 | -2.777709 | 243.4523 | 90.40656 | 9.593442 | 1.357881 | 3.316667 | 2.416667 | 0.75 | 0.05 | 0 | 42 | 58034.13 | 3903.813 | 7.645282 | 8.694726 | 419.8956 | 418.2586 | 99.51535 | 9.286 | 0 | 0.9061708 | 26.532 | 10780 | 5 | 30.66667 | 55 | 128 | 20 | 206 | 120 | 4.2 | 2.6 | 0.9 | 0.1 | 14 | 12 | 3.8 | 64.8 | 175 | 0 | 10 | 16 | 13 | 30 | 19 | 603.057 | 463.3632 | 425.5181 | 429.6546 | -0.06671021 | 18.54605 | -295.0027 | 651.23 | 232 | -0.00625 | 660.0982 | 22.5 | 24.83776 | 12.16177 | 36.99953 | 19.04262 | 12.01288 | 28.13373 | 193.5034 | 185 | 207 | 295.317 | 284 | 300 | 298.4684 | 285 | 307 | 299.4783 | 266 | 316 | 3.708372 | 2 | 6.7 | 2.417001 | 2.1 | 2.8 | 0.7420509 | 0.6 | 1 | 0.0442963 | 0 | 0.2 | 901.2675 | 894.5048 | 916.6279 | 7.931386 | 7.36651 | 8.929675 | 64.53144 | 65.61506 | 35.82454 | 557.734375 | 1.50686 | 0.9711343 | 0.682233 | 0.7365465 | 190.5297 | 200.6704 | 181.2962 | 354.0237 | 2.9 | 2.9 | 4.2 | 4.2 | 4.3 | 4.4
2018-05-10 | 51.62 | 8.66 | 1.04 | 0.86 | 2.78 | 656 | 589.6388 | 1 | 45872.02 | 9.391667 | 880.7193 | 903.908 | 1969.103 | 307.1823 | 2625 | 831 | 638.8085 | 584.145 | 26239.2 | 250 | 10.34558 | 34.96458 | 883.4217 | 891.9607 | 914.5112 | 910.6329 | 912.0583 | 902.0619 | 904.8592 | 911.758 | 890.9098 | 901.9526 | 8.862 | 5 | 30.63477 | 591.142 | 636.3 | 16.2 | -3.68 | 59.07649 | 53 | 3 | 1.918788 | 1 | 0.1 | 16.218 | 85 | 119 | 2371 | 12 | 33 | 5.583333 | 0 | 2 | 2 | 2 | 54.33333 | 53 | 0 | 25 | 44 | 45 | 2.1 | 0.6 | 0.25 | 444.5712 |  | 314.3241 | 316.2406 | 0 | 11.44 | 10.91 | 8.4 | 2.44 | 8.246369 | 74 | 136 | 96 | 7.2 | 8.8 | 8.4 | 11 | 6 | 6.4 | 6.2 | 7 | 6 | 7 | 58 | 58 | 87 | 87 | 58 | 58 | 58 | 58 | 58 | 58 | 800 | 0 | 24 | 24 | 666.42 | 89.04 | 755.46 | 2 | 19 | 69.1788 | 32.54043 | 171.6593 | 46.90062 | 25.93241 | -3.325975 | 241.1663 | 90.62621 | 9.373795 | 1.644117 | 3.683333 | 2.35 | 0.65 | 0.01666667 | 0 | 36 | 57410.81 | 3868.213 | 8.119284 | 8.613084 | 420.9527 | 409.8428 | 99.55643 | 9.109 | 0 | 0.8988396 | 28.773 | 11350 | 6 | 31.66667 | 54.66667 | 150 | 20 | 204 | 113 | 4.1 | 2.7 | 0.7 | 0.1 | 16 | 11 | 3.5 | 65.1 | 174 | 0 | 12 | 18 | 14 | 30 | 20 | 596.0062 | 463.3629 | 425.2427 | 430.4695 | -1.033952 | 21.66712 | -287.6171 | 651.7073 | 263 | -0.00625 | 660.5749 | 22.5 | 23.91138 | 11.81296 | 35.72434 | 19.78698 | 12.82993 | 29.33988 | 193.5991 | 180 | 207 | 295.7024 | 286 | 311 | 298.5934 | 288 | 317 | 299.2264 | 251 | 314 | 3.650609 | 3 | 4.5 | 2.355703 | 2 | 3 | 0.6482581 | 0.5 | 0.8 | 0.007125 | 0 | 0.1 | 902.5228 | 888.9149 | 911.0944 | 8.673548 | 7.417145 | 10.44266 | 65.02971 | 66.34134 | 33.93101 | 556.640625 | 1.48286 | 0.9507019 | 0.6731342 | 0.7277794 | 125.6265 | 195.9797 | 185.6583 | 347.292 | 2.8 | 2.9 | 4.2 | 4.2 | 4.3 | 4.4
2018-05-11 | 51.34 | 8.72 | 1.05 | 0.73 | 3.14 | 648 | 578.3412 | 1 | 46029.71 | 9.433333 | 899.9506 | 905.3082 | 1995.318 | 310.061 | 2541.667 | 848 | 635.7679 | 581.9096 | 25636 | 250 | 9.511408 | 36.4297 | 888.1866 | 897.6995 | 908.8496 | 907.7099 | 917.2865 | 902.0599 | 903.1875 | 917.486 | 896.7191 | 907.4543 | 10.204 | 5 | 30.35579 | 585.444 | 540.2 | 17.5875 | -3.39 | 58.5029 | 79 | 4 | 2.007952 | 1.1 | 0.1 | 2.602383 | 78 | 115 | 2371 | 13 | 36 | 6.166667 | 0 | 2 | 2 | 2 | 54 | 52.66667 | 0 | 25 | 44 | 45 | 2.1 | 0.4 | 0.25 | 445.7474 |  | 316.3259 | 319.7088 | 0 | 11.52 | 10.95 | 9.45 | 11.3 | 8.233685 | 77 | 132 | 90 | 5 | 6.4 | 10.6 | 9.8 | 9.6 | 8.2 | 7.6 | 7.2 | 6 | 5.2 | 58 | 58 | 85 | 85 | 58 | 58 | 58 | 58 | 58 | 58 | 800 | 0 | 24 | 24 | 0 | 535.09 | 535.09 | 0 | 17 | 65.2512 | 32.38696 | 171.3979 | 46.29835 | 24.86636 | -2.981952 | 239.5807 | 90.86554 | 9.134464 | 1.48809 | 3.483333 | 2.2 | 0.6166667 | 0 | 0 | 38 | 57157.23 | 3843.826 | 8.432293 | 8.556452 | 420.4446 | 393.7662 | 99.59185 | 9.616 | 0 | 0.8925019 | 30.267 | 11110 | 7 | 33 | 56.33333 | 130 | 20 | 202 | 112 | 3.8 | 2.4 | 0.7 | 0 | 19 | 11.16667 | 3.6 | 64.66667 | 174 | 0 | 12 | 18 | 15 | 28 | 15 | 589.7881 | 463.3527 | 425.3319 | 430.8057 | -1.690701 | 14.42719 | -291.9749 | 651.3701 | 286 | -0.00625 | 660.3592 | 22.5 | 24.46452 | 11.42066 | 35.88518 | 22.49378 | 16.00743 | 30.72759 | 193.8259 | 180 | 208 | 295.807 | 281 | 308 | 298.7289 | 289 | 313 | 298.8516 | 254 | 321 | 3.504519 | 2.8 | 4.5 | 2.242104 | 1.9 | 2.6 | 0.6084074 | 0.5 | 0.8 | 0.0008310185 | 0 | 0.1 | 904.6452 | 893.4618 | 914.6271 | 7.299052 | 5.911218 | 9.484777 | 64.616 | 65.77068 | 33.54193 | 575.3125 | 1.463398 | 0.93612 | 0.6680043 | 0.727476 | 95.60053 | 206.1727 | 182.3903 | 347.0188 | 2.8 | 2.9 | 4.2 | 4.2 | 4.3 | 4.4
2018-05-12 | 51.88 | 9.02 | 1.02 | 0.75 | 2.94 | 653 | 554.7936 | 1 | 47486.36 | 9.566667 | 908.2564 | 902.4295 | 2043.565 | 310.0542 | 2625 | 852 | 642.371 | 589.4082 | 26013 | 250 | 8.86087 | 33.8193 | 887.965 | 896.3412 | 901.0353 | 902.2578 | 916.5255 | 898.3049 | 900.1027 | 916.9038 | 895.4486 | 905.82 | 10.204 | 5 | 30.64258 | 589.844 | 526.8 | 20.37919 | -3.14 | 58.44145 | 83 | 4 | 1.862352 | 1.1 | 0.1 | 3.296455 | 70 | 113 | 2371 | 14 | 40 | 6.166667 | 0 | 2 | 2 | 2 | 54.33333 | 51.66667 | 0 | 26 | 44 | 48 | 2.2 | 0.6 | 0.25 | 438.9161 |  | 315.5428 | 320.4789 | 0 | 11.18 | 11 | 7.64 | 3.666 | 8.213302 | 68 | 125 | 98 | 5.2 | 6 | 10.2 | 9.4 | 9.6 | 8 | 7 | 7 | 5.6 | 6 | 58 | 58 | 89 | 89 | 58 | 58 | 58 | 58 | 58 | 58 | 800 | 0 | 24 | 24 | 365.75 | 0 | 365.75 | 0 | 10 | 53.0436 | 33.10034 | 172.5313 | 48.44293 | 27.36455 | -2.834602 | 245.5042 | 90.00834 | 9.991663 | 1.070649 | 3.883333 | 2.4 | 0.7166667 | 0 | 0 | 30 | 56534.92 | 3787.577 | 8.927449 | 8.768006 | 421.4246 | 440.2503 | 99.57261 | 8.322 | 0 | 0.8496074 | 33.255 | 11310 | 8 | 31.66667 | 54.33333 | 120 | 20 | 205 | 110 | 5.6 | 2.5 | 0.8 | 0 | 19 | 11.5 | 2.9 | 64.9 | 174 | 0 | 12 | 18 | 15 | 28 | 18 | 598.7116 | 463.3779 | 425.1182 | 429.8197 | -0.8783654 | 12.41749 | -294.1326 | 651.506 | 314 | -0.00625 | 660.5964 | 22.5 | 21.23459 | 12.37724 | 33.61183 | 23.05337 | 16.24087 | 30.72759 | 193.4074 | 182 | 210 | 295.5761 | 284 | 313 | 298.5951 | 283 | 311 | 299.1229 | 246 | 330 | 3.72477 | 2.9 | 6.5 | 2.379389 | 2.1 | 2.7 | 0.6530926 | 0.5 | 0.8 | 0.001458333 | 0 | 0.1 | 902.0552 | 897.0754 | 910.9487 | 6.916399 | 5.884363 | 7.937164 | 64.90037 | 66.23758 | 34.46276 | 560.390625 | 1.470726 | 0.9470842 | 0.6715158 | 0.7323737 | 106.2759 | 205.8017 | 179.0892 | 349.2204 | 2.8 | 2.9 | 4.2 | 4.2 | 4.3 | 4.4
2018-05-13 | 51.61 | 9.2 | 0.97 | 0.34 | 2.78 | 654 | 621.2168 | 1 | 47225.36 | 9.541667 | 897.8751 | 904.1734 | 2074.759 | 310.7411 | 2500 | 840 | 643.1253 | 590.4415 | 26013 | 250 | 10.38009 | 38.54372 | 884.8075 | 895.2569 | 913.748 | 905.9684 | 914.7274 | 902.013 | 903.1496 | 913.7164 | 893.4001 | 903.345 | 10.204 | 5 | 30.66602 | 590.724 | 623.3 | 20.37 | -3.44 | 58.44145 | 60 | 3 | 1.984028 | 1.2 | 0.1 | 6.285158 | 63 | 114 | 2371 | 15 | 43 | 5.5 | 0 | 2 | 2 | 2 | 53.66667 | 51.33333 | 0 | 25 | 44 | 45 | 2.1 | 0.6 | 0.25 | 445.1704 |  | 316.7294 | 320.7267 | 0 | 11.48 | 11.09 | 8.21 | 0.97 | 8.245952 | 75 | 112 | 136 | 7.2 | 8.6 | 8.4 | 11 | 6 | 6.4 | 6.2 | 7 | 6 | 6.8 | 54 | 54 | 81 | 81 | 54 | 54 | 54 | 54 | 54 | 54 | 800 | 0 | 24 | 24 | 0 | 0 | 0 | 0 | 0 | 58.2168 | 33.7702 | 172.7187 | 48.17206 | 27.20751 | -2.819655 | 245.2786 | 90.05708 | 9.94292 | 0.9060462 | 3.533333 | 2.566667 | 0.75 | 0.01666667 | 0 | 46 | 56584.67 | 3773.803 | 8.982251 | 8.759952 | 420.2296 | 435.8818 | 99.57984 | 14.94 | 0 | 0.9498728 | 18.315 | 0 | 8 | 33 | 54.66667 | 123 | 20 | 206 | 152 | 4.2 | 3.2 | 0.8 | 0.1 | 24 | 10.66667 | 4.9 | 65.16667 | 174 | 0 | 11 | 18 | 14 | 28 | 23 | 596.0532 | 463.5118 | 424.2202 | 429.6725 | -0.967177 | 14.93618 | -293.663 | 651.6979 | 343 | -0.00625 | 660.874 | 22.5 | 17.38416 | 12.21187 | 29.59603 | 22.25923 | 16.03335 | 29.3269 | 193.6785 | 182 | 208 | 295.262 | 284 | 308 | 298.4775 | 284 | 315 | 299.2199 | 244 | 325 | 3.583936 | 2.7 | 4.7 | 2.569118 | 2.1 | 3.3 | 0.7264572 | 0.6 | 1 | 0.01500231 | 0 | 0.1 | 902.9743 | 895.0546875 | 912.0718 | 8.145896 | 5.884363 | 9.888232 | 65.18708 | 66.18569 | 35.17607 | 572.34375 | 1.440102 | 0.9553258 | 0.676184 | 0.7332437 | 103.2992 | 183.5014 | 182.006 | 348.1035 | 2.8 | 2.9 | 4.1 | 4.2 | 4.3 | 4.3
2018-05-14 | 50.08 | 9.26 | 1.01 | 0.81 | 2.72 | 656 | 591.0588 | 1 | 46689.06 | 9.516667 | 892.5311 | 916.7357 | 2072.558 | 308.4523 | 1750 | 782 | 651.9045 | 598.2182 | 26013 | 250 | 10.02405 | 35.68404 | 906.367 | 905.3991 | 918.7629 | 916.1442 | 929.4553 | 910.0288 | 916.0479 | 931.6801 | 906.835 | 917.7076 | 10.204 | 5 | 30.74447 | 592.484 | 566.1 | 21.54671 | -3.56 | 57.60803 | 141 | 13 | 1.928296 | 0.9 | 0.1 | 6.367142 | 55 | 114 | 2371 | 17 | 46 | 5.833333 | 0 | 2 | 2 | 2 | 54 | 50 | 0 | 26 | 45 | 46 | 2 | 0.6 | 0.25 | 439.8105 |  | 314.6132 | 318.3758 | 0 | 11.35 | 11.09 | 9.24 | 6.77 | 8.228151 | 114 | 120 | 142 | 5 | 5.8 | 9.2 | 8.4 | 8 | 7.2 | 6.8 | 6.4 | 5.2 | 5.2 | 62 | 62 | 93 | 93 | 62 | 62 | 62 | 62 | 62 | 62 | 800 | 0 | 24 | 24 | 0 | 640.86 | 640.86 | 0 | 20 | 70.1988 | 32.75988 | 172.9326 | 48.1778 | 27.25786 | -2.929804 | 245.4385 | 90.08792 | 9.912078 | 0.9238746 | 3.5 | 2.633333 | 0.65 | 0 | 0 | 35 | 56763.53 | 3822.6 | 7.991425 | 8.76566 | 420.9402 | 445.7007 | 99.5088 | 4.377 | 0 | 0.9010043 | 25.038 | 11100 | 9 | 31 | 54.33333 | 140 | 19 | 200 | 121 | 4 | 4.2 | 0.8 | 0 | 25 | 9.5 | 4 | 64.33333 | 175 | 0 | 10 | 18 | 14 | 27 | 21 | 601.2323 | 463.7366 | 425.4073 | 431.732 | -0.8822659 | 30.76909 | -278.2564 | 652.0054 | 374 | -0.00625 | 661.2549 | 22.5 | 22.79165 | 12.47469 | 35.26634 | 20.54835 | 13.42653 | 30.35149 | 190.7371 | -20 | 205 | 295.7142 | 289 | 305 | 298.5244 | 292 | 308 | 299.5874 | 285 | 319 | 3.589575 | 0.1 | 7.1 | 2.362397 | 2 | 4.3 | 0.6695359 | 0.6 | 0.8 | 0.005040509 | 0 | 0.1 | 916.3889 | 900.8401 | 934.2729 | 7.783396 | 6.255896 | 9.864581 | 64.35711 | 66.74339 | 35.48733 | 555.78125 | 1.431094 | 0.9502043 | 0.671573 | 0.7314402 | 127.1364 | 196.1127 | 181.9334 | 347.5417 | 2.8 | 2.9 | 4.1 | 4.2 | 4.3 | 4.4
2018-05-15 | 51.46 | 9.22 | 1.04 | 0.78 | 2.86 | 646 | 581.0032 | 1 | 46737.04 | 9.491667 | 873.5377 | 918.739 | 2090.843 | 308.3151 | 1166.667 | 889 | 649.7731 | 602.5049 | 21262.8 | 250 | 10.81019 | 40.91965 | 908.274 | 905.314 | 923.4669 | 921.4145 | 930.4769 | 910.253 | 917.4083 | 933.3046 | 907.7589 | 917.7603 | 10.204 | 5 | 30.30111 | 583.684 | 548.4 | 23.83065 | -3 | 57.29056 | 158 | 8 | 2.207702 | 1 | 0.1 | 2.488412 | 57 | 112 | 2371 | 18 | 49 | 7.583333 | 0 | 2 | 2 | 2 | 52.33333 | 52 | 79.87 | 27 | 45 | 46 | 2.2 | 0.4 | 0.25 | 434.0751 |  | 314.6135 | 318.2097 | 0 | 11.38 | 11.12 | 9.61 | 1.76 | 8.268274 | 105 | 108 | 138 | 5.4 | 6.2 | 10.2 | 9.4 | 9.6 | 8.2 | 7 | 7 | 5.6 | 6 | 58 | 58 | 87 | 87 | 58 | 58 | 58 | 58 | 58 | 58 | 800 | 0 | 24 | 24 | 605.97 | 89.04 | 695.01 | 4 | 14 | 43.9932 | 33.07349 | 172.5174 | 47.58257 | 27.29899 | -2.889962 | 244.509 | 90.01712 | 9.982875 | 0.885185 | 3.833333 | 2.266667 | 0.7 | 0 | 0 | 35 | 56002.59 | 3758.45 | 7.671577 | 8.732464 | 419.7683 | 448.7479 | 99.48201 | 3.363 | 0 | 0.8993858 | 33.255 | 11580 | 10 | 32 | 54.33333 | 170 | 19 | 202 | 120 | 4.2 | 2.5 | 0.8 | 0 | 26 | 9.833333 | 4 | 63.83333 | 175 | 0 | 11 | 18 | 14 | 28 | 22 | 590.9425 | 464.4018 | 425.3017 | 432.3491 | -0.6472449 | 23.23083 | -290.7701 | 651.6048 | 395 | -0.00625 | 660.918 | 22.5 | 19.34111 | 12.20252 | 31.54363 | 21.48712 | 16.31868 | 31.82999 | 193.4334 | 185 | 204 | 295.7136 | 286 | 301 | 298.5691 | 289 | 309 | 299.493 | 283 | 328 | 3.711097 | 2.7 | 4.6 | 2.249207 | 2 | 2.5 | 0.6790313 | 0.5 | 0.8 | 0.0114537 | 0 | 0.1 | 917.4032 | 906.8402 | 939.9855 | 8.033002 | 7.265137 | 9.360016 | 63.6684 | 65.05737 | 35.02043 | 601.875 | 1.462101 | 0.9289701 | 0.6732827 | 0.7341667 | 127.7739 | 190.7183 | 181.9431 | 345.3494 | 2.8 | 2.9 | 4.1 | 4.2 | 4.2 | 4.3
2018-05-16 | 50.38 | 9.17 | 1.06 | 0.85 | 2.8 | 648 | 582.2736 | 1 | 46821.2 | 9.6 | 886.8574 | 902.8974 | 2093.615 | 307.5971 | 2041.667 | 838 | 643.3479 | 593.7575 | 17417.4 | 250 | 11.52152 | 46.99743 | 884.7681 | 892.185 | 911.9413 | 905.7377 | 913.7097 | 897.6693 | 903.3599 | 913.8085 | 893.216 | 901.7663 | 10.204 | 5 | 30.38609 | 585.444 | 563.4 | 23.82333 | -3.95 | 56.89374 | 75 | 4 | 2.41702 | 1.2 | 0.3 | 7.327974 | 90 | 109 | 2371 | 19 | 52 | 5.916667 | 0 | 2 | 2 | 2 | 54 | 52 | 118.48 | 24 | 43 | 47 | 2.2 | 0.4 | 0.25 | 434.3212 |  | 314.2457 | 317.1542 | 0 | 11.38 | 11.3 | 7.25 | 2.69 | 8.261989 | 122 | 116 | 141 | 6.6 | 8 | 8.2 | 10.8 | 5.2 | 5.4 | 5.8 | 6 | 5.6 | 6.2 | 56 | 56 | 84 | 84 | 56 | 56 | 56 | 56 | 56 | 56 | 800 | 0 | 24 | 24 | 0 | 846.17 | 846.17 | 0 | 26 | 47.1036 | 33.56615 | 171.7604 | 47.27785 | 26.96486 | -2.482177 | 243.521 | 89.94638 | 10.05362 | 0.862026 | 3.133333 | 2.183333 | 0.65 | 0 | 0 | 40 | 56278.72 | 3788.271 | 7.660944 | 8.697177 | 419.0568 | 447.8548 | 99.48224 | 8.964 | 0 | 0.8985704 | 24.291 | 0 | 10 | 32 | 53.33333 | 135 | 20 | 205 | 150 | 3.4 | 2.3 | 0.7 | 0 | 28 | 12.5 | 4.1 | 64.76667 | 174 | 0 | 11 | 18 | 14 | 26 | 20 | 589.014 | 462.671 | 424.4543 | 429.2217 | -0.253054 | 20.5287 | -293.2279 | 651.3794 | 418 | -0.00625 | 660.7484 | 22.5 | 17.22474 | 12.07919 | 29.30393 | 21.71706 | 16.52619 | 28.78219 | 194.3181 | 184 | 203 | 296.0182 | 287 | 309 | 298.5716 | 289 | 308 | 299.544 | 284 | 327 | 3.198267 | 2.6 | 3.9 | 2.161638 | 1.9 | 2.4 | 0.636235 | 0.5 | 0.8 | 0.001041667 | 0 | 0.1 | 901.3591 | 891.3567 | 918.9232 | 8.209071 | 6.328851 | 9.882013 | 64.80156 | 66.12086 | 35.3317 | 598.203125 | 1.448934 | 0.9114276 | 0.6680678 | 0.7291943 | 108.2936 | 217.8588 | 183.519 | 342.7598 | 2.8 | 2.9 | 4.2 | 4.2 | 4.2 | 4.4
2018-05-17 | 49.7 | 9.22 | 1.06 | 0.89 | 2.64 | 646 | 581.4228 | 1 | 47313.29 | 9.658333 | 899.0801 | 898.5357 | 2128.125 | 308.6576 | 2416.667 | 860 | 639.6288 | 590.7478 | 15909.4 | 250 | 8.66843 | 28.5376 | 883.0864 | 890.465 | 901.9192 | 903.7186 | 909.8982 | 890.896 | 898.7452 | 909.5573 | 890.853 | 898.2903 | 10.204 | 5 | 30.35539 | 583.684 | 587 | 23.8087 | -3.04 | 56.5763 | 77 | 4 | 2.099706 | 1.7 | 0.1 | 3.511353 | 82 | 110 | 2371 | 20 | 55 | 6.5 | 0 | 2 | 2 | 2 | 54.33333 | 52 | 0 | 27 | 45 | 47 | 2.1 | 0.4 | 0.25 | 439.3525 |  | 315.1735 | 319.6412 | 0 | 11.3 | 10.91 | 8.39 | 1.64 | 8.229802 | 110 | 112 | 136 | 4.4 | 6 | 10.2 | 9.2 | 8.4 | 8 | 7.2 | 6.6 | 5.8 | 4 | 60 | 60 | 90 | 90 | 60 | 60 | 60 | 60 | 60 | 60 | 800 | 0 | 24 | 24 | 309.36 | 266.6 | 575.96 | 4 | 10 | 73.4628 | 33.75519 | 170.9055 | 47.66492 | 27.29451 | -2.830921 | 243.034 | 89.93409 | 10.06591 | 0.9465909 | 3.216667 | 2.4 | 0.6833333 | 0.03333333 | 0 | 42 | 56675.25 | 3807.141 | 8.093391 | 8.679786 | 420.5429 | 461.0496 | 99.49915 | 9.778 | 0 | 0.9000353 | 36.243 | 21730 | 12 | 30 | 54.33333 | 150 | 20 | 204 | 112 | 3.4 | 2.7 | 0.8 | 0.1 | 30 | 13.5 | 3.2 | 65.2 | 174 | 0 | 10 | 17 | 13 | 27 | 17 | 589.8708 | 462.804 | 425.4025 | 431.2736 | -0.1503334 | 14.59038 | -295.9836 | 651.0629 | 439 | -0.00625 | 660.4809 | 22.5 | 16.69118 | 12.349 | 29.04017 | 22.8315 | 17.00605 | 32.56923 | 194.4408 | 185 | 205 | 295.6934 | 288 | 313 | 298.5256 | 292 | 309 | 299.5236 | 258 | 325 | 3.120575 | 2.2 | 3.7 | 2.34476 | 2 | 2.7 | 0.6878819 | 0.5 | 0.8 | 0.01096644 | 0 | 0.1 | 897.6729 | 891.3712 | 902.1015 | 7.405836 | 6.339545 | 8.374329 | 65.03975 | 66.19868 | 35.3317 | 582.109375 | 1.437405 | 0.9185179 | 0.6747755 | 0.7361134 | 107.1821 | 218.8576 | 182.7641 | 346.028 | 2.8 | 2.9 | 4.2 | 4.2 | 4.3 | 4.4
2018-05-18 | 50.21 | 9.19 | 1.07 | 0.9 | 2.86 | 644 | 570.94 | 1 | 46942.14 | 9.641667 | 903.6091 | 900.0345 | 2151.799 | 304.5473 | 2500 | 896 | 636.3896 | 586.9612 | 16060.2 | 250 | 9.696366 | 32.09104 | 887.6001 | 887.5967 | 901.21 | 906.3802 | 911.8011 | 891.8882 | 900.1955 | 913.6046 | 890.5121 | 899.2365 | 10.204 | 5 | 30.25951 | 581.924 | 571.3 | 23.81599 | -3 | 56.14557 | 133 | 7 | 2.08361 | 1.2 | 0.2 | 3.424711 | 79 | 107 | 2371 | 22 | 58 | 6.916667 | 0 | 2 | 2 | 2 | 51.66667 | 50.66667 | 0 | 28 | 47 | 49 | 2.1 | 0.6 | 0.25 | 416.6054 |  | 311.4435 | 315.3829 | 0 | 11.55 | 11.08 | 8.4 | 2 | 8.292743 | 115 | 110 | 139 | 4.6 | 5.6 | 9.4 | 8.8 | 7.8 | 7.2 | 6.8 | 6 | 4.6 | 5.8 | 58 | 58 | 85 | 85 | 58 | 58 | 58 | 58 | 58 | 58 | 800 | 0 | 24 | 24 | 0 | 718.27 | 718.27 | 0 | 22 | 47.67 | 33.51856 | 170.4697 | 47.06221 | 26.51926 | -3.044544 | 241.0066 | 90.25972 | 9.740276 | 1.025207 | 2.95 | 4.7 | 0.8 | 0.03333333 | 0 | 32 | 56371.47 | 3819.493 | 7.417159 | 8.607379 | 421.2261 | 442.0194 | 99.47001 | 6.328 | 0 | 0.8865528 | 40.725 | 10810 | 13 | 32.33333 | 54.33333 | 136 | 20 | 200 | 112 | 3.3 | 7.8 | 1 | 0.1 | 31 | 11 | 1.95 | 65.03333 | 174 | 0 | 11 | 18 | 14 | 29 | 16 | 587.47 | 462.8933 | 426.1154 | 431.8727 | -1.207296 | 17.12885 | -296.0798 | 650.6704 | 458 | -0.00625 | 660.1321 | 22.5 | 16.84985 | 11.80234 | 28.65218 | 23.44533 | 15.11254 | 31.07777 | 194.6532 | 183 | 205 | 291.159 | 261 | 316 | 298.5555 | 287 | 317 | 299.0783 | 234 | 324 | 3.003542 | 2.1 | 4.1 | 5.120934 | 2 | 8.8 | 0.8507199 | 0.5 | 1.1 | 0.04750116 | 0 | 0.2 | 898.8721 | 892.3605 | 909.3127 | 8.111141 | 7.339233 | 9.909887 | 64.84283 | 65.87444 | 36.29144 | 541.796875 | 1.404021 | 1.151076 | 0.6889758 | 0.7444515 | 112.7046 | 218.6703 | 184.024 | 344.7373 | 2.8 | 2.8 | 4.2 | 4.2 | 4.3 | 4.4
2018-05-19 | 50.64 | 9.17 | 1.07 | 0.92 | 2.82 | 639 | 570.654 | 1 | 46717.63 | 9.641667 | 899.3776 | 896.7742 | 2159.757 | 303.3871 | 2458.333 | 827 | 617.3549 | 586.039 | 15834 | 250 | 9.524791 | 31.06379 | 885.1946 | 884.1403 | 897.7135 | 902.3384 | 908.5995 | 888.0338 | 896.1983 | 911.975 | 887.8336 | 897.6721 | 10.204 | 5 | 30.02582 | 577.524 | 555.8 | 23.82333 | -3.06 | 55.82817 | 67 | 3.5 | 2.142041 | 1.2 | 0.1 | 2.616357 | 76 | 210 | 2371 | 23 | 61 | 6.416667 | 0 | 2 | 2 | 2 | 52.33333 | 51 | 0 | 29 | 49 | 56 | 2.2 | 9.8 | 3.5 | 410.1627 |  | 310.2063 | 314.3575 | 0 | 11.23 | 10.4 | 6.97 | 1.47 | 8.347248 | 177 | 114 | 141 | 5.4 | 6 | 10.2 | 9.4 | 8.6 | 8 | 7.4 | 7 | 5.2 | 5.6 | 58 | 58 | 89 | 89 | 58 | 58 | 58 | 58 | 58 | 58 | 700 | 0 | 24 | 24 | 395.6 | 267.24 | 662.84 | 3 | 15 | 71.814 | 33.36481 | 169.7794 | 45.81468 | 25.12763 | -2.972659 | 237.7491 | 90.68136 | 9.318638 | 0.9574388 | 2.95 | 3.15 | 0.6666667 | 0.01666667 | 0 | 32 | 55682 | 3766.668 | 7.695387 | 8.491038 | 420.6302 | 399.3118 | 99.54072 | 8.217 | 0 | 0.8930423 | 32.508 | 0 | 13 | 31.66667 | 54.66667 | 120 | 20 | 205 | 115 | 3.6 | 4.9 | 1 | 0.1 | 33 | 11 | 3 | 64.63333 | 174 | 0 | 11 | 18 | 14 | 26 | 16 | 574.0531 | 462.5736 | 424.8385 | 430.8725 | -1.524143 | 16.0934 | -294.4997 | 650.0559 | 472 | -0.00625 | 659.5567 | 22.5 | 17.54195 | 11.1013 | 28.64325 | 24.14683 | 15.46272 | 32.68597 | 194.84 | 184 | 206 | 291.3362 | -20 | 312 | 298.6456 | 289 | 311 | 299.2849 | 255 | 312 | 2.861772 | 2 | 3.8 | 2.800954 | 0 | 9.1 | 0.7004354 | 0.5 | 1 | 0.01968654 | 0 | 0.2 | 896.1131 | 888.3639 | 905.7506 | 7.982514 | 6.798816 | 8.82403 | 64.68389 | 65.75772 | 34.61839 | 529.765625 | 1.411713 | 1.051558 | 0.6715233 | 0.7325715 | 127.301 | 143.0252 | 184.8378 | 344.6895 | 2.8 | 2.8 | 4.2 | 4.2 | 4.3 | 4.4
2018-05-20 | 50.87 | 8.96 | 1.1 | 0.95 | 2.9 | 637 | 562.9092 | 1 | 46407.23 | 9.5 | 908.4719 | 895.8417 | 2148.841 | 303.5485 | 2583.333 | 847 | 617.2464 | 580.6849 | 16060.2 | 250 | 10.00695 | 36.9913 | 886.7546 | 881.4564 | 897.9901 | 900.5009 | 908.9308 | 887.5299 | 891.9639 | 911.6069 | 888.0258 | 897.7544 | 10.204 | 5 | 29.8782 | 575.764 | 607.2 | 14.94177 | -3.25 | 55.43144 | 72 | 3.5 | 2.077817 | 1.1 | 0.5 | 3.993011 | 73 | 208 | 2371 | 24 | 65 | 5.25 | 0 | 2 | 2 | 2 | 47.33333 | 50.66667 | 0 | 22 | 47 | 56 | 2.2 | 2.1 | 2 | 414.2316 |  | 310.7942 | 314.2997 | 0 | 11.32 | 9.6 | 7.32 | 0.95 | 8.367592 | 140 | 114 | 106 | 5.2 | 6.4 | 10 | 9.8 | 7 | 5.4 | 7.6 | 7.2 | 5.4 | 4.8 | 56 | 56 | 83 | 83 | 56 | 56 | 56 | 56 | 56 | 56 | 800 | 0 | 24 | 24 | 0 | 0 | 0 | 0 | 0 | 46.9092 | 33.19624 | 170.2043 | 45.70085 | 24.94003 | -3.189629 | 237.6556 | 90.84793 | 9.152069 | 0.819231 | 3.016667 | 2.616667 | 0.65 | 0.01666667 | 0 | 30 | 55454.23 | 3760.362 | 8.148881 | 8.4877 | 419.8907 | 396.7642 | 99.57237 | 7.0965 | 0 | 0.8836879 | 25.4115 | 0 | 13 | 31.66667 | 53.33333 | 185 | 19 | 201 | 115 | 3.6 | 2.8 | 0.7 | 0.1 | 35 | 10 | 3.95 | 64.66667 | 175 | 0 | 11 | 18 | 14 | 27 | 17 | 575.5154 | 461.6128 | 425.0049 | 428.9497 | -1.195887 | 21.16839 | -288.318 | 649.4029 | 484 | -0.00625 | 658.9389 | 22.5 | 17.6334 | 11.05589 | 28.68929 | 23.06604 | 17.17466 | 33.69757 | 194.7293 | 186 | 206 | 295.4425 | 288 | 309 | 298.5136 | 287 | 315 | 298.9644 | 250 | 328 | 2.962017 | 2.1 | 3.8 | 2.542543 | 2.1 | 2.9 | 0.6091794 | 0.5 | 0.8 | 0.001248843 | 0 | 0.1 | 894.9882 | 884.6119 | 903.0228 | 8.457667 | 7.233612 | 9.284113 | 64.63768 | 65.80959 | 35.39655 | 535.9375 | 1.437608 | 1.040872 | 0.6612905 | 0.7216865 | 142.5149 | 166.7489 | 179.7432 | 345.3438 | 2.8 | 2.9 | 4.1 | 4.2 | 4.3 | 4.4
2018-05-21 | 50.25 | 8.78 | 1.08 | 0.94 | 3.18 | 642 | 560.0428 | 1 | 46746.24 | 9.658333 | 915.2221 | 898.2426 | 2155.448 | 308.2642 | 2375 | 834 | 626.5695 | 573.9843 | 15834 | 250 | 10.48478 | 32.91356 | 884.154 | 883.0885 | 908.9987 | 900.092 | 911.4295 | 892.822 | 894.1023 | 911.2542 | 889.3215 | 899.8214 | 10.204 | 5 | 30.15287 | 580.164 | 577.9 | 9.983333 | -3.43 | 54.91754 | 106 | 6 | 2.412462 | 1.2 | 0.1 | 2.641201 | 84 | 206 | 2371 | 25 | 68 | 5.833333 | 0 | 2 | 2 | 2 | 47 | 51.33333 | 0 | 27 | 46 | 47 | 2.1 | 1.2 | 1 | 441.4988 |  | 315.8365 | 318.7145 | 0 | 11.29 | 10.61 | 8.1 | 2.72 | 8.330937 | 143 | 110 | 109 | 6.6 | 8 | 8.2 | 10.88 | 5.6 | 5.4 | 5.8 | 6 | 5.6 | 6 | 60 | 60 | 91 | 91 | 60 | 60 | 60 | 60 | 60 | 60 | 800 | 0 | 24 | 24 | 0 | 700.01 | 700.01 | 0 | 21 | 53.0328 | 33.3972 | 170.8847 | 47.27798 | 26.73471 | -2.964787 | 241.9326 | 90.17498 | 9.825018 | 0.8104259 | 3.8 | 2.166667 | 0.65 | 0 | 0 | 50 | 55559 | 3764.555 | 8.36697 | 8.640452 | 420.4446 | 433.6848 | 99.54643 | 3.7805 | 0 | 0.8723408 | 31.761 | 10130 | 14 | 32.66667 | 54.66667 | 195 | 18 | 205 | 112 | 4.9 | 2.3 | 0.7 | 0 | 36 | 10.5 | 3.1 | 64.93333 | 174 | 0 | 10 | 19 | 14 | 30 | 19 | 583.0488 | 462.2254 | 426.0183 | 429.7068 | 0.6792298 | 14.21606 | -297.4686 | 649.0503 | 501 | -0.00625 | 658.6181 | 22.5 | 16.3561 | 11.93486 | 28.29095 | 20.68324 | 15.28115 | 26.40881 | 193.1286 | 184 | 207 | 295.7842 | 289 | 310 | 298.537 | 292 | 317 | 299.816 | 271 | 331 | 3.925316 | 2.7 | 5.4 | 2.157432 | 1.9 | 2.5 | 0.6405938 | 0.5 | 0.8 | 0.006212963 | 0 | 0.1 | 897.827 | 891.2028 | 904.3333 | 8.9298 | 7.755731 | 9.782263 | 64.8041 | 65.96522 | 35.94126 | 623.90625 | 1.506304 | 0.9841343 | 0.6642323 | 0.7242321 | 191.6992 | 164.2552 | 176.3803 | 347.602 | 2.8 | 2.9 | 4.2 | 4.4 | 4.3 | 4.4
2018-05-22 | 50.45 | 8.74 | 1.13 | 0.9 | 3.04 | 640 | 573.5468 | 1 | 46581.81 | 9.633333 | 906.0489 | 902.3599 | 2182.87 | 307.5075 | 2541.667 | 823 | 617.8063 | 553.5867 | 15984.8 | 250 | 11.19982 | 35.91306 | 883.6438 | 887.0975 | 917.5109 | 906.7175 | 914.2467 | 898.4026 | 899.9751 | 911.2849 | 890.3216 | 900.3965 | 10.204 | 5 | 30.02975 | 578.404 | 517.6 | 9.97990625 | -3.92 | 54.20294 | 79 | 4 | 2.4552 | 1.1 | 0.1 | 7.999687 | 81 | 204 | 2371 | 27 | 71 | 6 | 0 | 2 | 2 | 2 | 47.66667 | 52.66667 | 0 | 29 | 28 | 48 | 2.3 | 1.2 | 0.75 | 439.7085 |  | 314.9267 | 318.1723 | 0 | 11.24 | 10.94 | 7.73 | 2.45 | 8.349115 | 83 | 139 | 154 | 6.4 | 8 | 8.4 | 10.8 | 5 | 5.4 | 5.6 | 5.8 | 5.4 | 5.8 | 58 | 58 | 87 | 87 | 58 | 58 | 58 | 58 | 58 | 58 | 800 | 0 | 24 | 24 | 287.79 | 0 | 287.79 | 0 | 9 | 52.7568 | 33.74497 | 169.812 | 45.88039 | 25.41383 | -3.354029 | 237.7522 | 90.72151 | 9.278486 | 0.7833122 | 4 | 2.15 | 0.6 | 0 | 0 | 35 | 55739.23 | 3790.469 | 8.404032 | 8.49115 | 420.5205 | 427.5877 | 99.55506 | 10.146 | 0 | 0.896166875 | 33.255 | 11640 | 15 | 31.33333 | 53.66667 | 190 | 18 | 203 | 113 | 4.3 | 2.4 | 0.7 | 0 | 38 | 12.41667 | 2.9 | 65.1 | 174 | 0 | 8 | 19 | 14 | 28 | 18 | 577.1001 | 462.3435 | 425.3637 | 431.0023 | 0.1862519 | 15.69869 | -296.0068 | 648.6388 | 516 | -0.00625 | 658.2355 | 22.5 | 20.24406 | 6.314671 | 26.55873 | 21.94978 | 15.74803 | 32.60814 | 193.2371 | 183 | 206 | 296.1978 | 287 | 308 | 298.7961 | 290 | 312 | 299.7358 | 262 | 324 | 3.897456 | 3.2 | 5.4 | 2.118715 | 1.8 | 2.5 | 0.592088 | 0.4 | 0.8 | 0.002082176 | 0 | 0.1 | 900.9104 | 894.8577 | 908.6823 | 9.282693 | 8.742701 | 9.783856 | 65.05961 | 66.17273 | 36.52488 | 533.203125 | 1.510871 | 0.9747535 | 0.6591373 | 0.7140656 | 204.7056 | 176.4652 | 177.9918 | 342.3845 | 2.8 | 3 | 4.1 | 4.2 | 4.3 | 4.3
2018-05-23 | 52.55 | 8.58 | 1.11 | 0.83 | 2.88 | 638 | 563.928 | 1 | 46662.47 | 9.616667 | 900.5794 | 903.1199 | 2199.833 | 305.637 | 2666.667 | 807 | 618.9415 | 569.7776 | 15984.8 | 250 | 10.5737 | 32.08762 | 887.3722 | 886.8452 | 913.2945 | 908.7241 | 915.2021 | 897.041 | 901.9299 | 914.5506 | 893.6394 | 904.5796 | 10.204 | 5 | 29.95937 | 576.644 | 624.2 | 9.986771 | -3.33 | 53.88535 | 79 | 4 | 2.28262 | 1.1 | 0.2 | 3.951398 | 76 | 201 | 2371 | 28 | 75 | 5.583333 | 0 | 2 | 2 | 2 | 50.66667 | 53.66667 | 0 | 25 | 43 | 48 | 2.2 | 0.6 | 0.25 | 422.5589 |  | 312.5383 | 316.631 | 0 | 11.18 | 10.97 | 8.76 | 1.7 | 8.400296 | 105 | 145 | 150 | 6.2 | 7 | 9.2 | 10 | 6.6 | [5 empty] | 54 | 54 | 81 | 81 | 54 | 54 | 54 | 54 | 54 | 54 | 700 | 0 | 24 | 24 | 0 | 594.59 | 594.59 | 0 | 18 | 43.338 | 33.72808 | 169.3955 | 45.36194 | 24.56689 | -3.001607 | 236.3227 | 90.87465 | 9.125354 | 0.7859449 | 3.716667 | 2.166667 | 0.55 | 0 | 0 | 30 | 55966.74 | 3804.993 | 8.514885 | 8.440096 | 420.5958 | 432.8799 | 99.55626 | 8.964 | 0 | 0.8838997 | 24.291 | 0 | 15 | 30 | 53.33333 | 135 | 20 | 200 | 210 | 4.2 | 2.3 | 0.6 | 0 | 40 | 11 | 4.1 | 65.1 | 175 | 0 | 11 | 19 | 15 | 27 | 17 | 576.0123 | 462.352 | 424.6187 | 430.1661 | -0.7514766 | 22.06504 | -288.8227 | 648.1761 | 529 | -0.00625 | 657.7993 | 22.5 | 25.21771 | 1.953256 | 27.17097 | 22.27916 | 16.74667 | 31.58357 | 193.63 | 184 | 204 | 295.8608 | 286 | 304 | 298.6979 | 287 | 307 | 299.4531 | 283 | 312 | 3.629521 | 2.7 | 4.7 | 2.174588 | 1.8 | 2.4 | 0.566566 | 0.4 | 0.7 | 0.0002083333 | 0 | 0.1 | 902.3093 | 895.1372 | 910.5627 | 9.079584 | 8.243011 | 10.3017 | 65.18476 | 66.32835 | 35.48733 | 597.8125 | 1.513623 | 0.9591695 | 0.6568257 | 0.7096676 | 216.8383 | 206.5221 | 181.4027 | 338.3877 | 2.8 | 2.9 | 4 | 4.2 | 4.1 | 4.4
2018-05-24 | 52.29 | 8.45 | 1.13 | 0.77 | 2.92 | 634 | 568.6944 | 1 | 46354.875 | 9.625 | 909.9629 | 908.0537 | 2199.188 | 303.9223 | 2416.667 | 821 | 617.8097 | 568.4328 | 15909.4 | 250 | 10.85532 | 32.70673 | 896.1798 | 891.2448 | 911.802 | 916.4232 | 919.8844 | 899.725 | 909.3789 | 919.7918 | 891.213 | 902.5594 | 10.204 | 5 | 29.75393 | 573.124 | 583.2 | 10.04215 | -3.84 | 53.27084 | 56 | 4 | 2.041116 | 1.2 | 0.1 | 3.132176 | 70 | 200 | 2371 | 29 | 78 | 5.5 | 0 | 2 | 2 | 2 | 50 | 51 | 47.24 | 28 | 46 | 48 | 2.1 | 0.4 | 0.25 | 425.6124 |  | 310.6518 | 315.0537 | 0 | 11.15 | 10.97 | 7.48 | 1.93 | 8.391179 | 88 | 150 | 124 | 6.6 | 8.2 | 8 | 10.8 | 5.2 | 5.4 | 6 | 6 | 5.6 | 6.2 | 62 | 62 | 93 | 93 | 62 | 62 | 62 | 62 | 62 | 62 | 800 | 9 | 15 | 24 | 542.05 | 0 | 542.05 | 0 | 16 | 48.6444 | 33.23623 | 170.004 | 45.78179 | 24.91707 | -3.175837 | 237.527 | 90.84684 | 9.153164 | 0.9014235 | 3.416667 | 2.25 | 0.5666667 | 0.01666667 | 0 | 35 | 56197.45 | 3821.447 | 8.871704 | 8.483109 | 420.3841 | 433.717 | 99.5759 | 9.613 | 0 | 0.8969943 | 25.038 | 10360 | 16 | 30.33333 | 50.66667 | 124 | 20 | 205 | 180 | 3.9 | 2.8 | 0.7 | 0.1 | 42 | 10.83333 | 4 | 65.06667 | 175 | 0 | 10 | 19 | 15 | 26 | 17 | 580.7573 | 462.4298 | 425.5341 | 430.0281 | -0.6204723 | 34.59314 | -293.5687 | 647.5853 | 538 | -0.00625 | 657.2327 | 22.5 | 24.29811 | 4.227036 | 28.52515 | 22.2358 | 16.08524 | 32.30985 | 193.6992 | 185 | 205 | 295.7856 | 285 | 310 | 298.7749 | 292 | 318 | 298.8386 | 221 | 321 | 3.586961 | 2.8 | 5.4 | 2.259892 | 1.9 | 3.1 | 0.5712269 | 0.5 | 0.8 | 0.006414352 | 0 | 0.2 | 906.1068 | 896.0833 | 916.3204 | 9.843151 | 7.762048 | 11.83719 | 65.06849 | 67.79389 | 36.29144 | 1060.625 | 1.544729 | 0.927601 | 0.655256 | 0.7077726 | 242.8681 | 239.9894 | 190.5091 | 337.7165 | 2.8 | 2.9 | 4.2 | 4.3 | 4.2 | 4.4
2018-05-25 | 52.02 | 8.33 | 1.1 | 0.83 | 2.88 | 633 | 580.1348 | 1 | 46126.9 | 9.625 | 911.6077 | 910.6206 | 2237.441 | 302.5472 | 2583.333 | 779 | 592.7583 | 545.4949 | 16135.6 | 250 | 11.85559 | 37.40286 | 898.5844 | 896.6467 | 911.063 | 923.7898 | 920.2118 | 897.2179 | 915.317 | 922.1338 | 891.0942 | 901.9502 | 10.204 | 5 | 29.70197 | 572.244 | 627.7 | 12.90877 | -3.97 | 53.25023 | 53 | 3 | 2.664233 | 1.12 | 0.1 | 3.306392 | 65 | 199 | 2371 | 30 | 81 | 6.583333 | 0 | 2 | 2 | 2 | 49.66667 | 51 | 0 | 29 | 47 | 49 | 2.2 | 0.5 | 0.25 | 417.2595 |  | 308.7306 | 314.3372 | 0 | 11.2 | 10.85 | 8.6 | 2.85 | 8.356494 | 88 | 150 | 124 | 5.8 | 6 | 10.4 | 9.8 | 9.2 | 8.4 | 7 | 7.2 | 5.8 | 5.6 | 58 | 58 | 87 | 87 | 58 | 58 | 58 | 58 | 58 | 58 | 800 | 13.58333 | 10.41667 | 24 | 178.3 | 589.27 | 767.57 | 4 | 17 | 52.5648 | 33.01635 | 170.8591 | 46.52026 | 26.02204 | -2.946901 | 240.4545 | 90.40353 | 9.596469 | 0.9698633 | 3.733333 | 2.466667 | 0.5666667 | 0 | 0 | 32 | 56084.51 | 3796.242 | 9.179408 | 8.58766 | 419.7472 | 455.0259 | 99.57226 | 8.964 | 0 | 0.9164847 | 16.074 | 0 | 16 | 29.66667 | 52.33333 | 135 | 20 | 200 | 110 | 4.1 | 2.6 | 0.7 | 0 | 44 | 11 | 5.2 | 65.03333 | 175 | 0 | 11 | 19 | 15 | 27 | 17 | 582.6315 | 462.3611 | 424.6893 | 429.6019 | -1.433936 | 25.99187 | -302.1728 | 647.0018 | 546 | -0.00625 | 656.6714 | 22.5 | 24.45632 | 4.542481 | 28.9988 | 22.09817 | 14.50298 | 30.84433 | 193.7352 | 184 | 204 | 295.6413 | 287 | 306 | 298.7651 | 289 | 313 | 299.3088 | 268 | 324 | 3.560362 | 2.8 | 4.3 | 2.436654 | 2.1 | 2.9 | 0.5606417 | 0.4 | 0.8 | 0 | 0 | 0 | 907.9326 | 899.7401 | 919.4865 | 10.80993 | 9.054712 | 14.13232 | 64.87247 | 66.56181 | 35.3317 | 667.421875 | 1.563527 | 0.9510085 | 0.6533992 | 0.7052466 | 260.2665 | 291.8484 | 189.7564 | 337.8529 | 2.9 | 2.9 | 4.2 | 4.2 | 4.3 | 4.4
2018-05-26 | 52 | 8.35 | 1.17 | 0.82 | 2.76 | 630 | 560.5944 | 1 | 46325.21 | 9.65 | 907.5992 | 909.2053 | 2230.968 | 303.1929 | 2541.667 | 823 | 614.8733 | 565.1591 | 15758.6 | 250 | 10.0597 | 31.53198 | 896.4161 | 900.1761 | 915.9995 | 909.9712 | 919.8286 | 898.9792 | 913.3122 | 918.9592 | 894.0014 | 905.0406 | 10.204 | 5 | 29.57198 | 569.604 | 539.5 | 17.235 | -3.97 | 52.97238 | 39 | 3 | 2.04154 | 1.1 | 0.1 | 3.979347 | 85 | 197 | 2371 | 31 | 84 | 6.5 | 0 | 2 | 2 | 2 | 53 | 53.66667 | 0 | 28 | 46 | 49 | 2.2 | 0.6 | 0.25 | 432.5048 |  | 310.122 | 314.7212 | 0 | 11.12 | 11.1 | 7.38 | 1.59 | 8.300519 | 90 | 144 | 110 | 5.4 | 6 | 10 | 9.2 | 9.4 | 8 | 7.4 | 7.2 | 6 | 5.4 | 58 | 58 | 87 | 87 | 58 | 58 | 58 | 58 | 58 | 58 | 800 | 4.333333 | 19.66667 | 24 | 0 | 329.73 | 329.73 | 0 | 9 | 53.8644 | 32.716 | 169.7615 | 45.61469 | 24.56647 | -3.399145 | 236.5435 | 91.0514 | 8.948598 | 0.9328963 | 3.05 | 2.45 | 0.55 | 0 | 0 | 30 | 56184.59 | 3832.3 | 7.752518 | 8.447983 | 420.2451 | 434.6457 | 99.50422 | 2.913 | 0 | 0.8898324 | 24.291 | 11130 | 17 | 31 | 53.66667 | 126 | 25 | 206 | 110 | 3.7 | 2.6 | 0.6 | 0 | 45 | 11 | 4.15 | 64.76667 | 175 | 0 | 11 | 19 | 15 | 28 | 13 | 577.9125 | 462.0379 | 425.8617 | 431.2135 | -0.8222872 | 21.74392 | -289.7617 | 646.3477 | 551 | -0.00625 | 656.0379 | 17.5 | 29.97091 | 2.602217 | 32.57313 | 23.04176 | 16.16306 | 32.12828 | 194.8004 | 184 | 204 | 295.3724 | 282 | 305 | 298.6626 | 287 | 320 | 299.2348 | 258 | 315 | 2.922422 | 2.1 | 4.1 | 2.409825 | 2.1 | 2.9 | 0.5269942 | 0.4 | 0.7 | 0 | 0 | 0 | 907.2245 | 885.9092 | 916.5112 | 8.895816 | 7.087683 | 12.15045 | 64.60432 | 65.65397 | 34.96856 | 646.171875 | 1.477816 | 0.954782 | 0.6504321 | 0.7012471 | 220.6437 | 307.9342 | 187.9875 | 339.5003 | 2.8 | 3 | 4.2 | 4.2 | 4.3 | 4.4
2018-05-27 | 52.25 | 8.26 | 1.17 | 0.94 | 2.92 | 629 | 563.0256 | 1 | 46103.23 | 9.616667 | 913.5689 | 909.7708 | 2218.785 | 303.1025 | 2500 | 760 | 614.7125 | 529.3392 | 15909.4 | 250 | 9.758894 | 26.89852 | 897.6252 | 901.5413 | 922.4438 | 899.973 | 921.1787 | 903.8022 | 911.3911 | 920.2111 | 896.8953 | 905.7566 | 10.204 | 5 | 29.51961 | 568.724 | 470.1 | 17.23175 | -3.86 | 52.65484 | 75 | 4 | 2.389514 | 1.2 | 0.2 | 12.58833 | 79 | 196 | 2371 | 32 | 87 | 5.5 | 0 | 2 | 2 | 2 | 52 | 53.33333 | 0 | 25 | 43 | 47 | 2.1 | 0.5 | 0.25 | 439.2569 |  | 309.8712 | 314.6263 | 0 | 11.15 | 11.08 | 7.5 | 1.77 | 8.275275 | 114 | 147 | 108 | 7.2 | 9 | 8.4 | 11.2 | 5.9 | 6.2 | 6.2 | 7.1 | 6 | 6.9 | 56 | 56 | 84 | 84 | 56 | 56 | 56 | 56 | 56 | 56 | 800 | 2.75 | 21.25 | 24 | 0 | 0 | 0 | 0 | 0 | 44.0256 | 32.63863 | 169.9466 | 46.49263 | 25.38825 | -3.071848 | 238.7556 | 90.65304 | 9.346962 | 0.9827497 | 3.016667 | 2.533333 | 0.5333333 | 0 | 0 | 31 | 56033.29 | 3807.622 | 7.595088 | 8.526987 | 421.1267 | 454.183 | 99.46977 | 9.711 | 0 | 0.8951122 | 14.58 | 0 | 17 | 29 | 52 | 128 | 20 | 205 | 110 | 3.4 | 2.7 | 0.6 | 0 | 47 | 10.5 | 5.4 | 64.63333 | 175 | 0 | 12 | 19 | 16 | 30 | 18 | 579.2094 | 462.538 | 426.5157 | 431.3179 | -0.7660944 | 31.72143 | -291.1985 | 645.705 | 555 | -0.00625 | 655.4142 | 17.5 | 30.48355 | 1.967978 | 32.45153 | 23.88539 | 16.61699 | 33.82726 | 194.526 | 187 | 203 | 295.4431 | 284 | 310 | 298.8056 | 290 | 319 | 299.2411 | 290 | 308 | 3.060101 | 2.1 | 4 | 2.514392 | 2.1 | 2.9 | 0.5485672 | 0.4 | 0.7 | 0 | 0 | 0 | 908.2174 | 902.8822 | 917.8032 | 8.700912 | 7.075397 | 11.53463 | 64.53352 | 65.39458 | 36.21362 | 587.890625 | 1.516905 | 0.9515121 | 0.6531605 | 0.7032819 | 228.378 | 307.5847 | 196.223 | 341.2371 | 2.9 | 3 | 4.1 | 4.2 | 4.3 | 4.4
2018-05-28 | 51.72 | 8.08 | 1.18 | 0.94 | 2.88 | 601 | 549.0684 | 1 | 45597.77 | 9.625 | 898.5341 | 914.8356 | 2220.297 | 300.84 | 1833.333 | 749 | 598.8486 | 545.9627 | 16135.6 | 250 | 12.83334 | 43.75143 | 896.5657 | 910.0685 | 928.6399 | 919.4121 | 922.0497 | 906.6399 | 915.6707 | 919.6386 | 887.7794 | 896.4029 | 9.955 | 5 | 28.22129 | 543.835 | 552 | 17.2316 | -3.84 | 52.37701 | 90 | 4 | 2.056373 | 1.2 | 0.1 | 4.207289 | 76 | 194 | 2371 | 33 | 90 | 5.666667 | 0 | 2 | 2 | 2 | 51.66667 | 53.66667 | 0 | 27 | 45 | 48 | 2.2 | 0.5 | 0.25 | 428.556 |  | 307.3785 | 312.3867 | 0 | 11.37 | 10.56 | 8.45 | 2.1 | 8.24669 | 100 | 145 | 105 | 4.8 | 5.6 | 9.4 | 8.6 | 7.6 | 7.4 | 7 | 6 | 4.4 | 5.8 | 60 | 60 | 90 | 90 | 60 | 60 | 60 | 60 | 60 | 60 | 800 | 0 | 24 | 24 | 0 | 575.33 | 575.33 | 0 | 18 | 62.7384 | 33.17473 | 167.1346 | 42.32124 | 21.17501 | -3.860387 | 226.7705 | 92.36469 | 7.635308 | 1.232969 | 2.95 | 2.383333 | 0.6 | 0 | 0 | 30 | 55056.18 | 3776.027 | 7.561695 | 8.098947 | 419.903 | 361.643 | 99.57576 | 10.283 | 0 | 0.9135913 | 15.327 | 11030 | 18 | 29 | 52.33333 | 175 | 19 | 205 | 110 | 3.5 | 2.5 | 0.7 | 0 | 49 | 11.5 | 5.3 | 64.1 | 175 | 0 | 12 | 19 | 17 | 28 | 8 | 551.5293 | 460.9169 | 425.0286 | 429.6282 | -1.53702 | 27.99185 | -297.8647 | 644.1081 | 531 | -0.00625 | 653.8261 | 17.5 | 23.06632 | 2.593232 | 25.65955 | 25.60095 | 18.75692 | 34.3201 | 194.583 | 185 | 204 | 295.4838 | 289 | 305 | 298.7597 | 287 | 309 | 299.4326 | 286 | 325 | 3.044865 | 2.3 | 3.9 | 2.377236 | 2 | 2.7 | 0.5910012 | 0.4 | 0.8 | 0.001252315 | 0 | 0.1 | 910.3141 | 905.2507 | 919.4196 | 11.05522 | 8.466858 | 12.62626 | 63.8802 | 65.0444 | 34.76105 | 515.625 | 1.505429 | 0.9280372 | 0.6558597 | 0.7103498 | 216.2427 | 301.3418 | 192.8637 | 345.4088 | 2.9 | 3 | 4.1 | 4.2 | 4.3 | 4.4
2018-05-29 | 51.94 | 8.1 | 1.14 | 0.81 | 3.02 | 616 | 561.7324 | 1 | 45714.68 | 9.608333 | 917.9819 | 912.6483 | 2211.016 | 304.5171 | 1833.333 | 773 | 608.4204 | 551.0527 | 15758.6 | 250 | 12.56762 | 46.44434 | 895.5012 | 905.329 | 927.3823 | 916.8896 | 920.2171 | 905.3776 | 912.2085 | 918.2812 | 886.3203 | 897.1202 | 9.955 | 5 | 28.90747 | 557.035 | 534.1 | 17.235 | -3.84 | 52.01982 | 52 | 4 | 2.05725 | 1.1 | 0.1 | 16.218 | 71 | 192 | 2371 | 34 | 93 | 7.333333 | 0 | 2 | 2 | 2 | 51 | 53 | 36.96 | 29 | 49 | 60 | 2.2 | 0.6 | 0.25 | 442.8588 |  | 311.1951 | 315.9923 | 0 | 11.1 | 10.87 | 8.38 | 1.85 | 8.093214 | 105 | 120 | 140 | 5 | 6 | 10.4 | 9.6 | 8.6 | 8 | 7.2 | 7 | 5 | 6 | 58 | 58 | 87 | 87 | 58 | 58 | 58 | 58 | 58 | 58 | 800 | 18 | 6 | 24 | 396.04 | 267.34 | 663.38 | 3 | 15 | 43.3524 | 33.38212 | 167.5091 | 43.47791 | 22.01968 | -3.625321 | 229.3813 | 91.98088 | 8.01912 | 1.233279 | 3.4 | 2.433333 | 0.5666667 | 0 | 0 | 40 | 56376.89 | 3850.892 | 7.994934 | 8.19219 | 421.4744 | 392.4261 | 99.56777 | 8.579 | 0 | 0.9119032 | 17.568 | 10820 | 19 | 32.33333 | 53.33333 | 190 | 20 | 222 | 112 | 4.1 | 2.5 | 0.6 | 0 | 51 | 9 | 5 | 63.93333 | 175 | 0 | 11 | 16 | 15 | 28 | 13 | 563.655 | 461.9236 | 426.386 | 430.844 | -1.277006 | 24.0226 | -305.2536 | 643.1386 | 522 | -0.00625 | 652.8648 | 17.5 | 24.30832 | 2.011864 | 26.32018 | 27.21234 | 19.0163 | 37.12147 | 194.045 | 186 | 203 | 295.6653 | 287 | 305 | 298.7096 | 292 | 311 | 299.7985 | 287 | 317 | 3.353169 | 2.2 | 4.7 | 2.437807 | 2.1 | 2.9 | 0.5385405 | 0.4 | 0.8 | 0.002501158 | 0 | 0.1 | 908.3222 | 892.0592 | 923.359375 | 10.81171 | 9.074402 | 13.14117 | 63.73304 | 64.69423 | 36.12283 | 641.015625 | 1.560671 | 0.9231843 | 0.6458199 | 0.6976621 | 243.9289 | 308.8102 | 205.0765 | 338.9742 | 2.9 | 3 | 4.1 | 4.2 | 4.3 | 4.3
2018-05-30 | 51.66 | 7.92 | 1.19 | 0.82 | 2.76 | 636 | 564.8088 | 1 | 45832.67 | 9.666667 | 923.3735 | 912.098 | 2233.463 | 306.5697 | 2125 | 836 | 619.9823 | 572.785 | 16060.2 | 250 | 10.83502 | 40.42504 | 896.641 | 903.7341 | 928.4566 | 907.6782 | 921.8172 | 906.4091 | 911.8977 | 920.1505 | 895.8651 | 904.4266 | 9.955 | 5 | 29.87036 | 574.635 | 622.9 | 17.235 | -3.37 | 51.74201 | 44 | 3 | 2.440265 | 1.2 | 0.2 | 8.895615 | 66 | 191 | 2371 | 35 | 96 | 5.916667 | 0 | 2 | 2 | 2 | 48.66667 | 52 | 9.63 | 25 | 43 | 50 | 2.2 | 0.6 | 0.25 | 460.4452 |  | 313.9096 | 317.643 | 0 | 11.5 | 11.17 | 7.58 | 1.36 | 8.128262 | 105 | 145 | 105 | 5.4 | 6 | 10 | 9.4 | 8.2 | 7.6 | 7.2 | 6 | 6.2 | 5.2 | 56 | 56 | 84 | 84 | 56 | 56 | 56 | 56 | 56 | 56 | 800 | 23.41667 | 0.5833333 | 24 | 356.44 | 723.92 | 1080.36 | 7 | 20 | 60.4488 | 33.61977 | 169.9417 | 45.65651 | 24.76696 | -3.274765 | 237.0904 | 90.93502 | 9.064979 | 1.416838 | 3.016667 | 2.633333 | 0.695 | 0 | 0 | 30 | 56691.98 | 3842.339 | 8.532699 | 8.467513 | 419.9325 | 451.9349 | 99.53783 | 8.715 | 0 | 0.8880642 | 21.303 | 12450 | 20 | 29 | 54.33333 | 125 | 20 | 206 | 112 | 3.5 | 2.8 | 0.94 | 0 | 53 | 10.5 | 4.5 | 64.33333 | 175 | 0 | 10 | 17 | 13 | 28 | 16 | 578.9736 | 462.488 | 425.7865 | 430.7464 | -0.8237155 | 20.46582 | -292.0788 | 642.9006 | 533 | -0.00625 | 652.6344 | 17.5 | 26.91951 | 1.792665 | 28.71218 | 26.44902 | 17.04496 | 35.16309 | 194.4539 | 186 | 203 | 295.1704 | 286 | 302 | 298.6787 | 286 | 311 | 299.3036 | 246 | 314 | 3.104652 | 2.4 | 4 | 2.673309 | 2.4 | 3 | 0.5508588 | 0.4 | 0.7 | 0.0002071759 | 0 | 0.1 | 909.8889 | 901.6909 | 916.1649 | 9.262727 | 7.386371 | 12.18676 | 64.29651 | 65.53722 | 35.59108 | 583.203125 | 1.478965 | 0.9522738 | 0.6495689 | 0.6983446 | 189.8677 | 319.1599 | 196.019 | 342.6904 | 2.9 | 3 | 4.2 | 4.2 | 4.3 | 4.4
2018-05-31 | 52.38 | 8.1 | 1.22 | 0.92 | 2.88 | 627 | 571.2884 | 1 | 45848.78 | 9.8 | 916.3798 | 912.7163 | 2241.896 | 306.0884 | 2250 | 795 | 614.9034 | 563.2996 | 15834 | 250 | 11.03544 | 37.6693 | 894.4615 | 910.681 | 930.1652 | 907.1 | 922.0156 | 906.8302 | 912.4904 | 917.9863 | 896.6065 | 900.5207 | 11.377 | 5 | 29.98515 | 568.137 | 647.2 | 17.23826 | 5.74 | 51.42453 | 76 | 4 | 2.395724 | 1.4 | 0.5 | 4.302627 | 86 | 190 | 2371 | 36 | 99 | 6.083333 | 0 | 2 | 2 | 2 | 54.66667 | 55.33333 | 0 | 29 | 47 | 48 | 2.2 | 0.6 | 0.25 | 458.0842 |  | 313.0982 | 317.5079 | 0 | 11.111 | 10.81 | 8.46 | 2.84 | 8.109967 | 19 | 141 | 112 | 5.6 | 5.4 | 10.6 | 9.6 | 10 | 8.2 | 7 | 7.2 | 5.6 | 5 | 60 | 60 | 90 | 90 | 60 | 60 | 60 | 60 | 60 | 60 | 800 | 0 | 24 | 24 | 0 | 418.6 | 418.6 | 0 | 12 | 49.6884 | 33.45542 | 169.5598 | 44.89336 | 23.81733 | -3.054007 | 235.2164 | 91.17267 | 8.827327 | 1.623085 | 3.133333 | 2.633333 | 0.5333333 | 0 | 0 | 30 | 56763.69 | 3863.409 | 9.100791 | 8.400587 | 419.5874 | 428.3562 | 99.59331 | 11.205 | 0 | 0.9111458 | 10.098 | 0 | 20 | 29.33333 | 54 | 130 | 20 | 208 | 112 | 3.7 | 2.8 | 0.6 | 0 | 55 | 11 | 6 | 64.6 | 175 | 0 | 12 | 17 | 16 | 27 | 14 | 575.6466 | 462.0533 | 425.6707 | 429.1507 | -0.6004391 | 24.29787 | -288.3413 | 642.3876 | 535 | -0.00625 | 652.1744 | 17.5 | 27.14082 | 1.850809 | 28.99163 | 24.24436 | 14.91799 | 32.77674 | 194.5389 | 188 | 204 | 295.3067 | 292 | 302 | 298.761 | 293 | 302 | 299.3589 | 290 | 311 | 3.061381 | 2.4 | 4 | 2.593215 | 2.4 | 2.9 | 0.5494496 | 0.5 | 0.7 | 0.0002083333 | 0 | 0.1 | 909.753 | 903.6936 | 919.6575 | 9.136591 | 7.922351 | 12.05762 | 64.42888 | 65.80959 | 35.02043 | 618.28125 | 1.489079 | 0.9342701 | 0.6494656 | 0.6999797 | 201.7886 | 318.094 | 199.5881 | 345.2471 | 2.9 | 3 | 4.2 | 4.2 | 4.3 | 4.4
2018-06-01 | 52.26 | 7.94 | 1.25 | 0.88 | 2.82 | 641 | 571.2072 | 1 | 46140.25 | 9.658333 | 922.6327 | 909.268 | 2260.885 | 307.4205 | 1958.333 | 837 | 622.9719 | 572.943 | 15984.8 | 250 | 11.0634 | 42.32195 | 885.1801 | 906.1132 | 924.1945 | 913.1073 | 920.2238 | 902.2649 | 908.7397 | 914.321 | 900.2431 | 902.0807 | 12.799 | 5 | 30.24638 | 581.879 | 614.6 | 17.23181 | -3 | 51.14674 | 62 | 4 | 2.13507 | 1.2 | 0.1 | 3.6629 | 81 | 189 | 2371 | 1 | 3 | 5.5 | 0 | 2 | 2 | 2 | 54 | 49 | 0 | 28 | 45 | 47 | 2.1 | 0.5 | 0.25 | 470.5404 |  | 314.5755 | 318.9947 | 0 | 11.25 | 10.21 | 8.2 | 8.8 | 8.07637 | 100 | 135 | 145 | 4.2 | 4.8 | 9.8 | 8.6 | 8.4 | 7.2 | 6.8 | 6.6 | 4.8 | 5.4 | 58 | 58 | 87 | 87 | 58 | 58 | 58 | 58 | 58 | 58 | 800 | 21 | 3 | 24 | 395 | 0 | 395 | 0 | 12 | 37.2072 | 33.01668 | 169.8437 | 45.88177 | 24.81969 | -3.3461 | 237.1991 | 90.94702 | 9.052983 | 1.352405 | 3.216667 | 2.716667 | 0.5666667 | 0 | 0 | 34 | 56764.11 | 3865.26 | 8.516859 | 8.471396 | 420.5121 | 447.6004 | 99.54129 | 5.179 | 0 | 0.8911189 | 27.279 | 22360 | 2 | 34 | 53.33333 | 128 | 20 | 204 | 110 | 3.8 | 2.9 | 0.6 | 0 | 2 | 11.33333 | 3.7 | 64.36667 | 175 | 0 | 8 | 18 | 16 | 28 | 16 | 582.1656 | 462.0593 | 426.0859 | 429.8572 | 0.1475427 | 21.14809 | -295.128 | 641 | 16 | 0 | 653.799 | 17.5 | 27.51787 | 1.870729 | 29.3886 | 22.51178 | 15.16441 | 30.66274 | 194.3328 | 182 | 203 | 295.1445 | 286 | 305 | 298.8542 | 285 | 315 | 299.6299 | 290 | 314 | 3.171332 | 2.3 | 4 | 2.67174 | 2.3 | 3 | 0.5658056 | 0.5 | 0.7 | 0.0002083333 | 0 | 0.1 | 907.6743 | 899.6458 | 916.4686 | 8.857127 | 7.467834 | 10.96909 | 64.32915 | 65.5113 | 35.3317 | 564.0625 | 1.525744 | 0.9355316 | 0.6546565 | 0.7015279 | 223.0131 | 318.56 | 209.022 | 345.5305 | 2.9 | 3 | 4.2 | 4.2 | 4.3 | 4.4
2018-06-02 | 52.37 | 8.13 | 1.22 | 0.81 | 2.78 | 640 | 571.4016 | 1 | 46254.33 | 9.8 | 921.4253 | 908.5547 | 2266.008 | 307.4658 | 1916.667 | 826 | 618.2166 | 569.548 | 15909.4 | 250 | 10.65555 | 40.2622 | 886.4122 | 900.8174 | 922.5042 | 913.5914 | 918.929 | 900.8952 | 909.085 | 916.2036 | 899.6844 | 904.4765 | 12.799 | 5 | 30.22896 | 580.999 | 600.8 | 10.931 | -3.4 | 50.82928 | 56 | 3 | 2.186391 | 1.1 | 0.2 | 4.348898 | 76 | 187 | 2371 | 2 | 6 | 8 | 0 | 2 | 2 | 2 | 52.66667 | 52 | 0 | 29 | 47 | 58 | 2.2 | 0.4 | 0.25 | 460.1893 |  | 314.2953 | 319.3803 | 0 | 11.1 | 10.87 | 8.23 | 1.9 | 8.028688 | 101 | 132 | 141 | 5.6 | 6.2 | 10 | 9.4 | 9.4 | 8.2 | 7.4 | 7.2 | 6 | 5.2 | 58 | 58 | 87 | 87 | 58 | 58 | 58 | 58 | 58 | 58 | 800 | 15.5 | 8.5 | 24 | 400.02 | 0 | 400.02 | 0 | 11 | 48.3816 | 32.78924 | 169.8373 | 45.26128 | 24.16273 | -3.400286 | 235.861 | 91.19717 | 8.802828 | 0.9309602 | 3.683333 | 2.733333 | 0.5833333 | 0 | 0 | 40 | 56686.46 | 3868.575 | 8.341473 | 8.423608 | 419.8337 | 439.7249 | 99.5385 | 9.196 | 0 | 0.892815 | 28.773 | 10690 | 3 | 33.66667 | 52.66667 | 132 | 25 | 202 | 110 | 4.7 | 2.9 | 0.6 | 0 | 4 | 11 | 3.5 | 64.2 | 175 | 0 | 12 | 18 | 16 | 29 | 15 | 580.2189 | 462.1574 | 425.1522 | 430.3676 | 0.06166671 | 21.73347 | -297.6074 | 640.5 | 31 | 0 | 653.299 | 17.5 | 28.08128 | 1.866279 | 29.94756 | 21.40193 | 15.52755 | 27.56307 | 193.699 | 176 | 209 | 294.9966 | 281 | 304 | 298.8398 | 286 | 305 | 299.6575 | 277 | 322 | 3.628376 | 2.5 | 4.6 | 2.713423 | 2.3 | 3.3 | 0.5887882 | 0.4 | 0.7 | 0 | 0 | 0 | 907.3507 | 898.1397 | 914.009 | 8.949751 | 7.457049 | 13.13459 | 64.14196 | 65.40755 | 34.29415 | 663.90625 | 1.465066 | 0.9348866 | 0.6609588 | 0.7041908 | 120.6539 | 316.7736 | 203.3571 | 348.5587 | 2.9 | 3 | 4.2 | 4.2 | 4.3 | 4.4 | 415 | 374 | 300
2018-06-03 | 53.7 | 8 | 1.01 | 0.88 | 2.48 | 635 | 573.0956 | 1 | 45220.65 | 9.708333 | 935.5566 | 907.443 | 2229.914 | 307.1574 | 1875 | 820 | 625.9434 | 577.5692 | 16060.2 | 250 | 12.11385 | 53.28193 | 882.859 | 900.444 | 925.4358 | 911.8171 | 918.0042 | 902.5483 | 907.025 | 911.411 | 897.2866 | 899.8829 | 12.799 | 5 | 29.97559 | 576.599 | 658.5 | 9.591197 | -3.23 | 50.55152 | 122 | 6 | 2.008548 | 1.2 | 0.1 | 5.652884 | 71 | 186 | 2371 | 3 | 9 | 5.666667 | 0 | 2 | 2 | 2 | 48.5 | 50 | 0 | 24 | 43 | 47 | 2.2 | 0.8 | 0.25 | 462.5117 |  | 314.2766 | 318.4899 | 0 | 11.07 | 10.88 | 7.8 | 1.45 | 8.064135 | 105 | 128 | 57 | 5.8 | 6 | 10.6 | 9.6 | 9.8 | 8 | 6.8 | 7 | 5.6 | 5.8 | 56 | 56 | 84 | 84 | 56 | 56 | 56 | 56 | 56 | 56 | 800 | 0 | 24 | 24 | 0 | 0 | 0 | 0 | 0 | 46.0956 | 32.39779 | 170.9925 | 46.40273 | 25.43344 | -3.122187 | 239.7065 | 90.69226 | 9.307738 | 0.8744243 | 3.783333 | 2.633333 | 0.5833333 | 0 | 0 | 30 | 57091.37 | 3893.5 | 7.659873 | 8.560947 | 419.9702 | 463.2932 | 99.46429 | 4.482 | 0 | 0.9025128 | 24.291 | 0 | 3 | 32.66667 | 53.66667 | 133 | 19 | 206 | 110 | 4.1 | 2.7 | 0.6 | 0 | 5 | 10 | 4.1 | 64.03333 | 175 | 0 | 12 | 18 | 16 | 25 | 17 | 590.0158 | 461.8773 | 424.8557 | 429.082 | -0.4953022 | 22.1005 | -292.4812 | 638.6667 | 41 | 0 | 651.4657 | 17.5 | 32.73855 | 1.845538 | 34.58409 | 20.44762 | 13.97124 | 26.17537 | 193.4334 | 177 | 207 | 295.2352 | 284 | 309 | 298.7532 | 284 | 311 | 299.3593 | 268 | 330 | 3.770398 | 2.9 | 5.6 | 2.641203 | 2.2 | 2.9 | 0.5729132 | 0.4 | 0.7 | 0.0002083333 | 0 | 0.1 | 905.4598 | 889.6089 | 920.9221 | 9.58826 | 7.391913 | 12.97797 | 64.00192 | 65.48536 | 34.61839 | 649.84375 | 1.463041 | 0.9300638 | 0.662683 | 0.7083325 | 90.82664 | 327.2687 | 202.8371 | 350.1934 | 2.9 | 3 | 4.1 | 4.2 | 4.3 | 4.4 | 302 | 359 | 75
2018-06-04 | 52.61 | 8.31 | 1.16 | 0.92 | 2.72 | 634 | 570.76 | 1 | 45995.61 | 9.883333 | 922.4543 | 909.2334 | 2230.058 | 306.912 | 1750 | 784 | 622.7252 | 543.892 | 13949 | 250 | 13.28701 | 41.59297 | 888.3435 | 888.4715 | 925.3456 | 918.6756 | 920.2901 | 902.9768 | 913.2257 | 916.5384 | 895.312 | 899.8966 | 12.799 | 5 | 29.96529 | 575.719 | 502.2 | 16.07579 | -3.71 | 50.31344 | 99 | 4 | 2.41801 | 1.1 | 0.2 | 2.489033 | 67 | 183 | 2371 | 4 | 12 | 6.166667 | 0 | 2 | 2 | 2 | 50.66667 | 52 | 0 | 28 | 46 | 58 | 2.2 | 0.9 | 0.25 | 451.1281 |  | 313.5501 | 318.8127 | 0 | 11.07 | 10.94 | 7.9 | 2.24 | 8.07146 | 106 | 132 | 66 | 5 | 5.9 | 10 | 9.3 | 8.6 | 7.9 | 7.3 | 7.2 | 5.2 | 5.5 | 60 | 60 | 90 | 90 | 60 | 60 | 60 | 60 | 60 | 60 | 800 | 0 | 24 | 24 | 649.37 | 356.82 | 1006.19 | 5 | 22 | 54.57 | 32.75986 | 169.5815 | 46.04604 | 25.06945 | -3.011758 | 237.6852 | 90.71979 | 9.280209 | 0.8884339 | 3.566667 | 2.716667 | 0.6166667 | 0 | 0 | 38 | 56917.6 | 3888.825 | 8.381518 | 8.488759 | 420.788 | 459.1669 | 99.52071 | 5.748 | 0 | 0.9002524 | 28.773 | 10230 | 4 | 33.33333 | 54.33333 | 206 | 19 | 208 | 110 | 4.3 | 2.8 | 0.7 | 0 | 6 | 11 | 4.1 | 64.33333 | 175 | 0 | 13 | 18 | 16 | 25 | 15 | 583.3626 | 462.0511 | 425.6918 | 430.0563 | -0.08931976 | 28.67277 | -284.017 | 637.5 | 50 | 0 | 650.299 | 17.5 | 30.1242 | 1.818474 | 31.94267 | 21.47394 | 13.89342 | 28.84704 | 193.9005 | 182 | 197 | 295.2139 | 291 | 299 | 298.7345 | 295 | 303 | 299.5219 | 291 | 309 | 3.443338 | 2.7 | 4.7 | 2.665429 | 2.3 | 3.7 | 0.5973415 | 0.5 | 0.8 | 0.004582176 | 0 | 0.1 | 906.8584 | 895.9596 | 923.298 | 12.06489 | 7.236853 | 14.58752 | 64.02553 | 65.55021 | 35.91532 | 935 | 1.43002 | 0.9268883 | 0.6695145 | 0.7133378 | 87.29514 | 320.6357 | 206.5621 | 352.851 | 2.9 | 3 | 4.1 | 4.2 | 4.3 | 4.4 | 402 | 408 | 261
2018-06-05 | 52.25 | 8.22 | 1.16 | 0.76 | 2.4 | 611 | 535.3356 | 0.9895833 | 43665.54 | 9.55 | 907.0679 | 908.6881 | 2234.848 | 302.068 | 1473.684 | 710 | 595.0715 | 500.3754 | 14853.8 | 250 | 13.02104 | 39.1352 | 886.7262 | 891.1722 | 920.5863 | 918.3086 | 920.1522 | 900.1875 | 914.966 | 917.4055 | 893.688 | 897.7723 | 12.799 | 5 | 29.08776 | 555.479 | 360.3 | 16.1001 | -3.86 | 49.71255 | 79 | 5 | 2.300734 | 1 | 0.1 | 4.320639 | 86 | 182 | 2371 | 5 | 15 | 5.666667 | 0 | 2 | 2 | 2 | 55.33333 | 52 | 0 | 28 | 48 | 55 | 2.2 | 0.5 | 0.25 | 420.7045 |  | 308.0831 | 314.1841 | 0 | 11.06 | 10.8 | 7.9 | 1.02 | 8.078274 | 112 | 132 | 68 | 5.1 | 5.8 | 10.3 | 9.4 | 8.2 | 8 | 7.3 | 7 | 5.2 | 5.3 | 56 | 56 | 84 | 84 | 56 | 56 | 56 | 56 | 56 | 56 | 800 | 0 | 23.75 | 23.75 | 286.49 | 0 | 286.49 | 0 | 9 | 34.8456 | 32.53864 | 164.2749 | 42.95861 | 21.67388 | -4.006073 | 224.9013 | 92.1442 | 7.855802 | 3.705674 | 3.566667 | 2.366667 | 0.55 | 0 | 0 | 30 | 54916.08 | 3768.907 | 8.928455 | 8.03219 | 422.9006 | 386.4307 | 99.62494 | 8.217 | 0 | 0.876163 | 20.556 | 0 | 4 | 36 | 54.66667 | 145 | 18 | 205 | 109 | 4.4 | 2.7 | 0.7 | 0 | 8 | 9.083333 | 4.6 | 63.43333 | 175 | 0 | 12 | 19 | 14 | 27 | 14 | 553.1366 | 461.9233 | 425.0503 | 431.9117 | -1.925004 | 21.05497 | -286.9443 | 633.5198 | 36 | -0.01041667 | 646.3456 | 17.5 | 27.16605 | 1.83635 | 29.0024 | 22.91122 | 15.70912 | 31.18152 | 193.6165 | 188 | 200 | 295.5236 | 291 | 299 | 298.7604 | 295 | 305 | 299.2336 | 290 | 310 | 3.630966 | 2.5 | 5.5 | 2.373717 | 0.9 | 2.8 | 0.5589659 | 0.4 | 0.7 | 0 | 0 | 0 | 906.9542 | 883.9828 | 923.9843 | 12.23155 | 6.680396 | 35.37866 | 63.2248 | 64.92769 | 34.64433 | 840.3125 | 1.455647 | 0.9018222 | 0.6670354 | 0.7089053 | 116.8976 | 309.8317 | 215.7651 | 346.561 | 2.9 | 3 | 4.1 | 4.3 | 4.2 | 4.3 | 413 | 381 | 305
2018-06-06 | 53.17 | 7.86 | 1.18 | 1 | 2.74 | 627 | 562.4724 | 1 | 43633.65 | 9.65 | 920.7217 | 912.1759 | 2277.564 | 304.2394 | 1875 | 868 | 609.1694 | 539.3372 | 20131.8 | 250 | 14.38949 | 42.93465 | 892.4369 | 892.0968 | 926.7825 | 923.1311 | 921.629 | 904.494 | 918.6861 | 918.1509 | 894.2799 | 894.5941 | 12.799 | 5 | 29.56897 | 569.559 | 424.2 | 16.11 | -3.63 | 48.78082 | 86 | 8 | 2.069585 | 1.2 | 0.1 | 4.317843 | 80 | 180 | 2371 | 7 | 18 | 5.5 | 0 | 2 | 2 | 2 | 55 | 52 | 0 | 24 | 43 | 50 | 2.2 | 0.6 | 0.25 | 429.8903 |  | 310.6007 | 316.1831 | 0 | 11.09 | 10.87 | 7.35 | 1.25 | 8.047578 | 108 | 126 | 81 | 7.2 | 8.4 | 8.2 | 11 | 5.6 | 6 | 6 | 7 | 5.8 | 6.8 | 56 | 56 | 84 | 84 | 56 | 56 | 56 | 56 | 56 | 56 | 800 | 0 | 24 | 24 | 1023.37 | 0 | 1023.37 | 4 | 24 | 35.1024 | 32.48508 | 171.0923 | 46.75182 | 25.42351 | -3.410728 | 239.8569 | 90.82254 | 9.177463 | 3.90039 | 3.083333 | 2.383333 | 0.5166667 | 0 | 0 | 45 | 54250.65 | 3667.692 | 8.012024 | 8.56632 | 419.0794 | 447.7923 | 99.50794 | -1.081 | 0 | 0.8970852 | 22.797 | 1160 | 5 | 33.33333 | 54.33333 | 126 | 18 | 200 | 110 | 3.3 | 2.5 | 0.6 | 0 | 10 | 10.5 | 4.3 | 64.13333 | 174 | 0 | 13 | 18 | 16 | 28 | 17 | 574.1342 | 462.1537 | 426.3725 | 429.6001 | -1.152066 | 33.32229 | -275.5349 | 632.4313 | 38 | -0.01041667 | 645.2526 | 17.5 | 31.45836 | 1.75537 | 33.21373 | 23.1202 | 15.83882 | 29.44364 | 194.3756 | 185 | 205 | 295.3103 | 284 | 304 | 298.8211 | 293 | 316 | 299.723 | 290 | 321 | 3.146444 | 2.7 | 3.7 | 2.561336 | 2.1 | 3.7 | 0.5338956 | 0.4 | 0.7 | 0 | 0 | 0 | 908.8355 | 897.8398 | 919.3508 | 13.07824 | 11.59725 | 14.12742 | 63.94704 | 65.14816 | 33.93101 | 560.703125 | 1.444498 | 0.925749 | 0.6648371 | 0.7093338 | 101.8573 | 281.5126 | 213.7114 | 345.2792 | 2.9 | 3 | 4.2 | 4.2 | 4.3 | 4.4 | 403 | 397 | 296
2018-06-07 | 52.23 | 8.31 | 1.09 | 0.74 | 2.52 | 622 | 557.038 | 0.9770833 | 44750.16 | 9.775 | 919.2199 | 910.2923 | 2251.277 | 302.4584 | 1705.757 | 814 | 604.9322 | 559.096 | 21262.8 | 250 | 13.67847 | 37.27184 | 891.6063 | 890.8953 | 923.8565 | 919.6726 | 919.7273 | 903.3217 | 916.2052 | 917.0532 | 890.8886 | 892.6398 | 12.799 | 5 | 30.07305 | 565.159 | 531.2 | 16.11973 | -3.43 | 48.72068 | 67 | 4 | 2.050154 | 1.2 | 0.1 | 2.61791 | 74 | 179 | 2371 | 8 | 21 | 4.916667 | 0 | 2 | 2 | 2 | 54.66667 | 50.66667 | 92.4 | 29 | 47 | 48 | 2.1 | 0.4 | 0.25 | 428.9358 |  | 308.5772 | 314.5262 | 0 | 10.84 | 10.53 | 7.74 | 18.6 | 8.102145 | 106 | 129 | 86 | 6.8 | 7 | 9.8 | 10 | 10 | 9.2 | 8.4 | 8 | 7.2 | 7.4 | 60 | 60 | 90 | 90 | 60 | 60 | 60 | 60 | 60 | 60 | 800 | 0 | 23.45 | 23.45 | 376.43 | 0 | 376.43 | 0 | 12 | 61.608 | 33.0025 | 170.538 | 46.20316 | 25.63949 | -3.542591 | 238.8381 | 90.74817 | 9.251831 | 0.9614924 | 3.666667 | 3.033333 | 0.6333333 | 0.01666667 | 0 | 40 | 53761.03 | 3655.79 | 8.410902 | 8.529931 | 420.3845 | 461.1185 | 99.5206 | 9.786 | 0 | 0.8955595 | 24.291 | 11280 | 6 | 33.33333 | 54.66667 | 128 | 18 | 200 | 110 | 4.3 | 3.7 | 0.8 | 0.1 | 12 | 12 | 5 | 64.16667 | 176 | 0 | 11 | 18 | 16 | 28 | 16 | 566.9786 | 462.8579 | 425.707 | 431.8742 | -1.750576 | 25.47617 | -279.5819 | 633.0144 | 35 | -0.03333333 | 645.8746 | 17.5 | 27.23093 | 1.742542 | 28.97347 | 21.53388 | 14.33438 | 28.445 | 193.5543 | 180 | 203 | 294.8198 | 289 | 304 | 298.6487 | 293 | 307 | 299.4438 | 284 | 312 | 3.643904 | 1.4 | 5.3 | 2.811527 | 1.6 | 3.8 | 0.6358264 | 0.3 | 0.9 | 0.01166088 | 0 | 0.1 | 906.3944 | 847.8937 | 936.8593 | 13.29856 | 7.433038 | 59.55307 | 63.86644 | 65.213 | 34.61839 | 1589.375 | 1.422732 | 0.9794283 | 0.6843794 | 0.7184089 | 99.77048 | 29.51866 | 213.1204 | 350.9765 | 2.9 | 3 | 4.2 | 4.2 | 4.3 | 4.4 | 414 | 406 | 305
2018-06-08 | 52.84 | 8.03 | 1.12 | 0.89 | 2.88 | 638 | 566.7632 | 1 | 44453.59 | 9.858333 | 929.3899 | 910.9871 | 2279.617 | 304.9744 | 1916.667 | 838 | 623.5758 | 574.5072 | 24957.4 | 250 | 13.81135 | 36.31001 | 891.5357 | 892.022 | 924.6481 | 921.8015 | 919.8238 | 903.6943 | 917.295 | 917.0767 | 892.5066 | 892.2685 | 12.799 | 5 | 30.13997 | 579.239 | 540.9 | 16.10052 | -3.75 | 48.10639 | 101 | 4 | 2.024696 | 1 | 0.1 | 3.479678 | 67 | 177 | 2371 | 9 | 24 | 6 | 0 | 2 | 2 | 2 | 54 | 52 | 0 | 28 | 46 | 47 | 2.1 | 0.5 | 0.25 | 437.338 |  | 311.5022 | 317.3136 | 0 | 11.4 | 10.66 | 8.29 | 2 | 8.082433 | 101 | 133 | 118 | 7.2 | 8.7 | 8.4 | 11 | 5.8 | 6.2 | 6.4 | 7 | 6 | 7 | 58 | 58 | 87 | 87 | 58 | 58 | 58 | 58 | 58 | 58 | 800 | 0 | 24 | 24 | 355.84 | 580.18 | 936.02 | 4 | 21 | 59.7432 | 33.02637 | 170.9181 | 46.05729 | 24.45312 | -3.31719 | 238.1113 | 91.12351 | 8.87649 | 0.7425566 | 3.816667 | 2.6 | 0.6 | 0 | 0 | 24 | 56639.23 | 3862.361 | 8.745749 | 8.503976 | 420.3392 | 407.6112 | 99.59483 | 6.538 | 0 | 0.8883436 | 28.773 | 11020 | 7 | 33.66667 | 54.33333 | 125 | 20 | 206 | 110 | 4.2 | 2.8 | 0.7 | 0 | 14 | 11.5 | 4.6 | 64.16667 | 174 | 0 | 11 | 18 | 16 | 27 | 15 | 585.8348 | 462.8355 | 425.0133 | 430.15 | -1.931842 | 24.03085 | -290.4767 | 633.6402 | 48 | -0.03333333 | 646.4927 | 17.5 | 28.56841 | 1.694765 | 30.26317 | 20.13198 | 15.87773 | 26.60336 | 193.3344 | 188 | 200 | 295.3507 | 292 | 299 | 298.6135 | 294 | 302 | 299.3444 | 284 | 308 | 3.79447 | 3.1 | 5.6 | 2.569892 | 2.2 | 2.9 | 0.5976956 | 0.5 | 0.7 | 0.001664352 | 0 | 0.1 | 907.243 | 900.4281 | 917.5472 | 12.88511 | 11.53904 | 14.08422 | 64.29756 | 65.56317 | 34.70918 | 569.609375 | 1.423517 | 0.9257322 | 0.6771236 | 0.7217145 | 99.49381 | 18.04841 | 207.8125 | 354.9088 | 2.9 | 3 | 4.2 | 4.2 | 4.3 | 4.4 | 406 | 404 | 268
2018-06-09 | 52.73 | 8.32 | 1.08 | 0.74 | 2.68 | 629 | 566.4812 | 0.9909722 | 43744.78 | 9.683333 | 911.6648 | 911.5796 | 2287.672 | 302.8908 | 1765.943 | 832 | 612.452 | 561.3847 | 25862.2 | 250 | 13.82321 | 37.81783 | 892.6132 | 893.6746 | 922.177 | 924.2567 | 921.3359 | 901.3625 | 918.0905 | 919.1262 | 892.5114 | 893.7434 | 12.799 | 5 | 29.94559 | 571.319 | 554.9 | 16.10038 | -3.56 | 47.82871 | 83 | 8 | 1.915883 | 1.2 | 0.1 | 2.553627 | 61 | 175 | 2371 | 10 | 28 | 6.5 | 0 | 2 | 2 | 2 | 53.33333 | 54 | 142.44 | 28 | 45 | 47 | 2.2 | 0.2 | 0.25 | 432.0884 |  | 309.5828 | 315.0519 | 0 | 11.44 | 11.2 | 7.6 | 1.85 | 8.058952 | 96 | 123 | 82 | 7.2 | 8.8 | 8.2 | 11 | 5.8 | 6.2 | 6.2 | 7 | 6 | 7.6 | 56 | 56 | 84 | 84 | 56 | 56 | 56 | 56 | 56 | 56 | 800 | 0 | 23.78333 | 23.78333 | 0 | 339.34 | 339.34 | 0 | 11 | 49.1412 | 32.94867 | 169.6227 | 45.11241 | 23.39661 | -3.937737 | 234.1939 | 91.69113 | 8.308871 | 0.8099492 | 3.383333 | 2.35 | 0.5833333 | 0 | 0 | 30 | 54855.45 | 3763.684 | 7.38695 | 8.364069 | 421.8614 | 386.5313 | 99.53445 | 8.217 | 0 | 0.900606 | 20.556 | 0 | 7 | 34.33333 | 55 | 144 | 20 | 205 | 110 | 4 | 2.7 | 0.7 | 0 | 16 | 11.5 | 4.6 | 63.36667 | 174 | 0 | 12 | 19 | 16 | 28 | 15 | 571.0353 | 462.6423 | 426.3812 | 430.3039 | -2.212736 | 23.65952 | -292.661 | 633.7608 | 52 | -0.04236111 | 646.6203 | 17.5 | 27.12581 | 1.702901 | 28.82871 | 19.42912 | 15.79992 | 25.55285 | 193.9776 | 185 | 203 | 295.6424 | 292 | 302 | 298.7486 | 296 | 306 | 299.354 | 287 | 308 | 3.409468 | 2.3 | 4.1 | 2.311122 | 1.1 | 2.7 | 0.5838785 | 0.4 | 0.7 | 0.0006273148 | 0 | 0.1 | 908.1795 | 868.7159 | 918.6177 | 13.29589 | 7.36217 | 37.43403 | 64.14554 | 65.39458 | 34.63137 | 712.109375 | 1.403641 | 0.915161 | 0.6749004 | 0.7184896 | 94.72105 | 73.7259 | 209.9232 | 353.6483 | 2.9 | 3 | 4.2 | 4.2 | 4.3 | 4.4 | 415 | 404 | 56
2018-06-10 | 53.19 | 8.17 | 1.06 | 0.65 | 2.72 | 627 | 552.8088 | 1 | 43356.93 | 9.725 | 899.7676 | 912.6589 | 2298.22 | 300.3404 | 1875 | 819 | 605.1387 | 556.4348 | 26239.2 | 250 | 14.60889 | 41.658 | 893.4707 | 894.2779 | 921.3027 | 927.6782 | 922.2731 | 900.3072 | 921.4772 | 920.4844 | 893.206 | 893.5538 | 12.799 | 5 | 29.58301 | 569.559 | 575.1 | 17.59354 | -3.85 | 47.89218 | 93 | 9 | 1.90591 | 1.1 | 0.1 | 3.433406 | 54 | 174 | 2371 | 11 | 31 | 6.5 | 0 | 2 | 2 | 2 | 54.33333 | 54 | 0 | 25 | 43 | 48 | 2.2 | 0.5 | 0.25 | 424.5846 |  | 306.7261 | 312.9656 | 0 | 11.09 | 10.79 | 7.2 | 1.2 | 8.107888 | 95 | 124 | 81 | 6.4 | 6.6 | 9.8 | 10 | 10 | 9.2 | 8.6 | 8 | 7.4 | 7.2 | 60 | 60 | 90 | 90 | 60 | 60 | 60 | 60 | 60 | 60 | 800 | 0 | 24 | 24 | 0 | 0 | 0 | 0 | 0 | 60.8088 | 33.71127 | 169.5279 | 45.10792 | 23.24429 | -3.476721 | 234.4034 | 91.56686 | 8.43314 | 0.8671049 | 3.366667 | 2.133333 | 0.6 | 0 | 0 | 37 | 55129.19 | 3758.926 | 7.386336 | 8.37155 | 421.476 | 369.6455 | 99.55475 | 17.06605 | 0 | 0.8816727 | 3.489954368 | 0 | 7 | 34.33333 | 55.33333 | 190 | 19 | 205 | 112 | 3.8 | 2.2 | 0.6 | 0 | 19 | 10.5 | 6.8 | 64.76667 | 175 | 0 | 12 | 17 | 16 | 28 | 16 | 568.5151 | 462.6691 | 424.5725 | 429.9071 | -2.155438 | 28.47104 | -285.7745 | 633.0818 | 54 | -0.04236111 | 645.9353 | 17.5 | 23.86155 | 1.741274 | 25.60283 | 20.36334 | 15.54053 | 29.0805 | 193.9806 | 191 | 197 | 296.1158 | 292 | 300 | 298.7128 | 295 | 302 | 299.5905 | 290 | 308 | 3.38245 | 2.7 | 4 | 2.119384 | 1.9 | 2.5 | 0.5871239 | 0.5 | 0.7 | 0.0006261574 | 0 | 0.1 | 908.8847 | 900.7961 | 916.1993 | 13.88651 | 12.49572 | 15.02238 | 64.57453 | 65.83553 | 35.21498 | 480.078125 | 1.39667 | 0.9046917 | 0.6735633 | 0.7249816 | 84.60132 | 174.0607 | 205.4386 | 353.8962 | 2.9 | 3 | 4.2 | 4.2 | 4.3 | 4.4 | 418 | 406 | 345
2018-06-11 | 53.47 | 7.95 | 1.05 | 0.73 | 3.12 | 612 | 568.12 | 1 | 42918.98 | 9.725 | 903.7508 | 916.0007 | 2297.629 | 297.9391 | 1625 | 841 | 606.7542 | 557.1758 | 26088.4 | 250 | 13.69055 | 37.70332 | 898.5703 | 900.3547 | 922.9575 | 929.9655 | 926.7839 | 901.727 | 924.4258 | 923.2211 | 897.9204 | 897.1303 | 12.799 | 5 | 28.92171 | 556.359 | 535.8 | 16.11 | -3.18 | 36.91675 | 129 | 7 | 1.965497 | 1.2 | 0.1 | 16.218 | 47 | 173 | 2371 | 12 | 35 | 5.333333 | 0 | 2 | 2 | 2 | 51.33333 | 53 | 81.06 | 27 | 44 | 47 | 2.2 | 0.4 | 0.25 | 419.7304 |  | 304.0577 | 310.5912 | 0 | 11.37 | 10.6 | 7.7 | 2.3 | 8.088862 | 108 | 126 | 85 | 6.8 | 8.6 | 8.4 | 11 | 4.6 | 5.2 | 5.4 | 6.1 | 5.4 | 6.4 | 56 | 56 | 84 | 84 | 56 | 56 | 56 | 56 | 56 | 56 | 800 | 0 | 24 | 24 | 640.7 | 0 | 640.7 | 0 | 20 | 78.42 | 33.51412 | 170.7968 | 44.54445 | 22.98091 | -4.1533 | 234.1688 | 91.95981 | 8.040187 | 0.8218727 | 3.616667 | 2.316667 | 0.6166667 | 0 | 0 | 35 | 54617.4 | 3742.979 | 8.090997 | 8.363173 | 419.4145 | 367.8488 | 99.60032 | 5.448954368 | 0 | 0.9283007 | 9.351 | 11310 | 8 | 36 | 55 | 150 | 18 | 202 | 106 | 4.4 | 2.9 | 0.7 | 0 | 21 | 10.83333 | 6.1 | 63.96667 | 175 | 0 | 9 | 18 | 15 | 30 | 15 | 567.5947 | 461.9378 | 424.9015 | 430.8752 | -3.175316 | 25.41669 | -292.7771 | 631.1579 | 41 | -0.04236111 | 644.0063 | 17.5 | 24.47095 | 1.749389 | 26.22034 | 21.59902 | 15.24222 | 31.25934 | 193.2891 | 186 | 207 | 295.6749 | 288 | 301 | 298.5051 | 292 | 303 | 299.6276 | 288 | 319 | 3.813358 | 2.8 | 5.5 | 2.282027 | 1.7 | 3.2 | 0.6368843 | 0.5 | 0.7 | 0.007086806 | 0 | 0.1 | 912.2709 | 885.3484 | 923.0613 | 13.13945 | 9.93454 | 15.06717 | 63.78204 | 66.54885 | 36.04502 | 512.265625 | 1.409266 | 0.9255027 | 0.6816695 | 0.7367527 | 99.23729 | 165.7266 | 204.8693 | 355.3876 | 2.9 | 3 | 4.1 | 4.2 | 4.3 | 4.3 | 247 | 363 | 45
2018-06-12 | 53.78 | 7.6 | 1.02 | 0.76 | 2.76 | 622 | 558.5076 | 1 | 42975.78 | 9.641667 | 922.5851 | 918.1448 | 2350.875 | 298.0411 | 1333.333 | 826 | 610.7198 | 565.8988 | 26013 | 250 | 14.6545 | 41.28639 | 899.5544 | 902.3441 | 926.875 | 933.5343 | 928.4159 | 903.9288 | 927.0208 | 923.4849 | 897.7098 | 895.7546 | 12.799 | 5 | 29.32381 | 565.159 | 515.9 | 16.11973 | -3.88 | 32.32451 | 584 | 30 | 1.779076 | 1.2 | 0.1 | 4.235859 | 81 | 170 | 2371 | 13 | 38 | 5.833333 | 0 | 2 | 2 | 2 | 46.33333 | 52 | 73.68 | 24 | 42 | 58 | 2.2 | 0.2 | 0.25 | 423.3817 |  | 303.9719 | 311.3763 | 0 | 10.93 | 10.68 | 8.78 | 1.3 | 8.200728 | 103 | 114 | 85 | 7 | 6.6 | 9.8 | 9.8 | 10 | 9.2 | 8.8 | 8 | 7.6 | 7.8 | 60 | 60 | 90 | 90 | 60 | 60 | 60 | 60 | 60 | 60 | 800 | 0 | 24 | 24 | 463.7 | 89.2 | 552.9 | 3 | 12 | 65.6076 | 32.63354 | 170.3268 | 44.47283 | 22.65431 | -3.651946 | 233.802 | 91.87245 | 8.127545 | 0.8269482 | 3.566667 | 2.216667 | 0.65 | 0 | 0 | 45 | 55768.39 | 3826.295 | 8.437916 | 8.35007 | 420.3322 | 360.8067 | 99.62632 | 6.933 | 0 | 0.8979222 | 25.038 | 22620 | 10 | 32.66667 | 55 | 135 | 20 | 203 | 110 | 3.8 | 2.3 | 0.7 | 0 | 23 | 11.5 | 4 | 63.43333 | 174 | 0 | 11 | 19 | 9 | 27 | 14 | 573.3664 | 462.7986 | 424.5631 | 431.6238 | -2.599535 | 26.672 | -294.4006 | 630.392 | 38 | -0.04236111 | 643.2364 | 17.5 | 25.64482 | 2.582631 | 28.22745 | 18.83416 | 14.4511 | 24.46341 | 193.4702 | 181 | 207 | 295.8683 | 278 | 310 | 298.5917 | 288 | 311 | 299.5569 | 288 | 311 | 3.732155 | 3.2 | 4.5 | 2.226895 | 1.9 | 2.6 | 0.6410938 | 0.5 | 0.8 | 0.00562037 | 0 | 0.1 | 913.831 | 908.2764 | 925.5468 | 14.04072 | 12.03057 | 15.61149 | 63.53787 | 65.57616 | 35.83751 | 446.015625 | 1.411193 | 0.9138631 | 0.6806031 | 0.7365143 | 105.418 | 174.8578 | 206.7497 | 356.8172 | 2.8 | 3 | 4.2 | 4.2 | 4.3 | 4.4 | 219 | 391 | 31
2018-06-13 | 52.4 | 7.73 | 1.06 | 0.76 | 2.34 | 614 | 549.5092 | 0.9875 | 43064.64 | 9.675 | 908.762 | 918.7662 | 2362.343 | 297.09 | 1392.405 | 788 | 599.7398 | 550.4161 | 26314.6 | 250 | 15.31351 | 44.52508 | 901.8789 | 901.3063 | 926.4221 | 935.3818 | 928.5177 | 903.7839 | 928.1038 | 924.7347 | 895.6153 | 895.4483 | 12.799 | 5 | 29.32966 | 558.119 | 554 | 15.99357 | -3.88 | 40.34776 | 163 | 8 | 1.786277 | 1.1 | 0.1 | 2.300842 | 75 | 168 | 2371 | 14 | 41 | 6.416667 | 0 | 2 | 2 | 2 | 51.33333 | 54 | 0 | 26 | 45 | 46 | 2.2 | 0.3 | 0.25 | 436.2435 |  | 303.3188 | 309.8947 | 0 | 11.01 | 10.43 | 8.5 | 5.09 | 8.085755 | 106 | 114 | 91 | 7.3 | 8.6 | 8.2 | 11 | 5.6 | 6.4 | 6.2 | 7 | 6.2 | 7.4 | 56 | 56 | 84 | 84 | 56 | 56 | 56 | 56 | 56 | 56 | 800 | 0 | 23.7 | 23.7 | 0 | 523.92 | 523.92 | 0 | 16 | 60.5892 | 32.44625 | 169.481 | 42.61733 | 22.29972 | -3.876359 | 230.5217 | 92.00797 | 7.992028 | 1.358766 | 3.65 | 2.266667 | 0.6666667 | 0.01666667 | 0 | 42 | 53891.68 | 3745.631 | 9.479741 | 8.232918 | 420.5308 | 355.2913 | 99.67833 | 8.03 | 0 | 0.8949661 | 39.978 | 22970 | 12 | 33 | 55 | 146 | 18 | 204 | 110 | 3.7 | 2.4 | 0.7 | 0.1 | 25 | 12 | 3.1 | 64.03333 | 175 | 0 | 11 | 19 | 18 | 25 | 7 | 560.6857 | 463.8548 | 426.3115 | 430.7376 | -1.084533 | 35.64685 | -272.3947 | 629.7345 | 27 | -0.05486111 | 642.5877 | 17.5 | 27.16635 | 1.794746 | 28.9611 | 17.28843 | 14.55485 | 21.9344 | 193.4685 | 189 | 204 | 295.9324 | 292 | 300 | 298.6928 | 294 | 303 | 299.1608 | 284 | 313 | 3.740043 | 2.2 | 5.3 | 2.205451 | 1.1 | 2.6 | 0.646941 | 0.5 | 0.8 | 0.023125 | 0 | 0.1 | 914.0863 | 890.692 | 935.6095 | 14.61996 | 7.505151 | 37.37355 | 63.63117 | 65.93929 | 34.04773 | 591.953125 | 1.411937 | 0.9161407 | 0.680027 | 0.7405324 | 110.8734 | 173.0316 | 207.0561 | 357.6391 | 2.9 | 3 | 4.2 | 4.2 | 4.3 | 4.4 | 413 | 406 | 320
2018-06-14 | 51.99 | 8.04 | 1.05 | 0.74 | 2.58 | 614 | 565.0664 | 1 | 42687.71 | 9.625 | 919.1783 | 918.1157 | 2370.303 | 300.0646 | 1125 | 779 | 606.1854 | 556.1037 | 26390 | 250 | 14.18125 | 44.23006 | 903.6292 | 901.3323 | 926.4848 | 933.6228 | 927.108 | 902.1086 | 925.5436 | 925.0963 | 894.6859 | 901.719 | 12.799 | 5 | 28.96582 | 558.119 | 549.6 | 15.99357 | -3.53 | 40.03024 | 75 | 4 | 1.826403 | 1 | 0.1 | 2.371646 | 67 | 166 | 2371 | 15 | 44 | 6.666667 | 0 | 2 | 2 | 2 | 54.33333 | 54.66667 | 63.45 | 26 | 44 | 45 | 2.2 | 0.4 | 0.25 | 424.5823 |  | 305.6618 | 313.173 | 0 | 11.07 | 10.79 | 8.95 | 2.17 | 8.070186 | 107 | 116 | 83 | 6.8 | 8.2 | 8.4 | 11 | 4.8 | 5.4 | 5.6 | 6.4 | 5.6 | 7 | 58 | 58 | 87 | 87 | 58 | 58 | 58 | 58 | 58 | 58 | 800 | 0 | 24 | 24 | 0 | 396.04 | 396.04 | 0 | 12 | 72.0264 | 32.28908 | 170.2803 | 45.81734 | 24.08811 | -3.753487 | 236.4323 | 91.39939 | 8.600612 | 2.321113 | 3.866667 | 2.2 | 0.6 | 0 | 0 | 40 | 52988.47 | 3600.876 | 9.713993 | 8.444009 | 420.8563 | 376.2982 | 99.66888 | 8.217 | 0 | 0.9203036 | 31.761 | 0 | 12 | 35.33333 | 54.66667 | 134 | 20 | 200 | 110 | 4.2 | 2.3 | 0.6 | 0 | 27 | 10 | 3.1 | 63.03333 | 174 | 0 | 13 | 19 | 18 | 30 | 17 | 561.647 | 463.3803 | 424.864 | 430.7928 | -1.75725 | 23.16172 | -296.6481 | 628.6061 | 16 | -0.05486111 | 641.4555 | 17.5 | 26.67792 | 1.789894 | 28.46781 | 17.96623 | 14.04905 | 21.86954 | 193.3444 | 191 | 196 | 295.8986 | 291 | 300 | 298.8385 | 295 | 302 | 299.7447 | 289 | 309 | 3.828639 | 3.2 | 4.3 | 2.205984 | 1.9 | 2.4 | 0.6025023 | 0.5 | 0.7 | 0.009587963 | 0 | 0.1 | 914.2531 | 905.7397 | 919.3728 | 13.32863 | 10.59505 | 15.19487 | 62.9327 | 64.44781 | 33.64569 | 469.296875 | 1.420664 | 0.9026928 | 0.6713352 | 0.7332474 | 113.5343 | 188.2797 | 207.9465 | 357.2816 | 2.9 | 3 | 4.2 | 4.2 | 4.3 | 4.4 | 415 | 400 | 340
2018-06-15 | 52.93 | 7.81 | 1.03 | 0.74 | 2.86 | 612 | 542.3084 | 1 | 41902.49 | 9.575 | 908.0438 | 919.2123 | 2387.31 | 297.4548 | 1375 | 805 | 596.7655 | 546.9233 | 26013 | 250 | 13.3846 | 37.86807 | 899.5373 | 906.0832 | 929.4204 | 933.4997 | 929.7094 | 904.8828 | 925.9281 | 924.6374 | 899.5871 | 906.0656 | 12.799 | 5 | 28.87809 | 556.359 | 615.6 | 16.00333 | -3.09 | 39.71002 | 136 | 8 | 1.759892 | 1.2 | 0.3 | 9.326344 | 61 | 166 | 2371 | 17 | 48 | 5.833333 | 0 | 2 | 2 | 2 | 56 | 54 | 34.83 | 26 | 44 | 46 | 2.4 | 0.4 | 0.25 | 420.5296 |  | 303.183 | 310.615 | 0 | 10.9 | 10.78 | 7.7 | 2.4 | 8.120323 | 105 |  | 63 | 6.8 | 7 | 9.4 | 9.8 | 10 | 9 | 8.4 | 8 | 7.2 | 7.6 | 56 | 56 | 84 | 84 | 56 | 56 | 56 | 56 | 56 | 56 | 800 | 0 | 24 | 24 | 523.19 | 0 | 523.19 | 0 | 16 | 82.1184 | 33.12481 | 169.8973 | 45.60434 | 23.42091 | -3.995396 | 234.9272 | 91.73126 | 8.268739 | 2.531753 | 3.766667 | 2.466667 | 0.6166667 | 0.01666667 | 0 | 38 | 52585.12 | 3580.276 | 7.049761 | 8.390257 | 420.7778 | 372.396 | 99.52736 | 12.594 | 0 | 0.8861248 | 30.267 | 11100 | 13 | 33.66667 | 54.33333 | 132 | 20 | 205 | 111 | 4.2 | 2.8 | 0.7 | 0.1 | 30 | 12.16667 | 3.3 | 63.7 | 174 | 0 | 11 | 19 | 18 | 28 | 14 | 555.9565 | 462.2053 | 425.6948 | 431.0939 | 1.509194 | 29.39089 | -286.1097 | 627.495 | 3 | -0.05486111 | 640.341 | 17.5 | 23.10641 | 1.801582 | 24.90799 | 19.4537 | 14.7105 | 26.78493 | 193.2621 | 190 | 196 | 295.598 | 291 | 300 | 298.5808 | 294 | 302 | 299.6555 | 290 | 308 | 3.872389 | 3.2 | 4.7 | 2.39272 | 2.1 | 2.9 | 0.645206 | 0.5 | 0.8 | 0.01854051 | 0 | 0.1 | 915.9362 | 907.0452 | 930.3911 | 12.75106 | 10.67308 | 14.25554 | 63.60376 | 65.27785 | 36.61567 | 500 | 1.413968 | 0.9276508 | 0.6746865 | 0.7346641 | 112.2792 | 171.722 | 210.6292 | 356.0948 | 2.9 | 3 | 4.2 | 4.2 | 4.3 | 4.4 | 422 | 408 | 59
2018-06-16 | 52.26 | 7.72 | 1.06 | 0.87 | 2.84 | 610 | 536.2352 | 1 | 41582.88 | 9.808333 | 912.004 | 918.5513 | 2389.426 | 298.9151 | 1583.333 | 750 | 598.5906 | 549.3913 | 26239.2 | 250 | 13.37281 | 37.63274 | 896.8908 | 907.0718 | 929.4088 | 933.5234 | 929.4943 | 904.2921 | 924.8176 | 922.9117 | 900.7412 | 905.1886 | 12.799 | 5 | 28.84302 | 554.599 | 607.1 | 17.95572 | -3.46 | 39.31295 | 163 | 6 | 1.711338 | 1.2 | 0.1 | 5.035517 | 54 | 165 | 2371 | 18 | 51 | 6.166667 | 0 | 2 | 2 | 2 | 56 | 52 | 0 | 25 | 43 | 46 | 2.2 | 0.3 | 0.25 | 420.0767 |  | 304.2056 | 312.3417 | 0 | 11.07 | 10.95 | 8.98 | 2.32 | 8.125608 | 106 | 112 | 83 | 7 | 8.2 | 8.4 | 11 | 5.2 | 6 | 5.8 | 8.2 | 5.8 | 6.8 | 60 | 60 | 90 | 90 | 60 | 60 | 60 | 60 | 60 | 60 | 800 | 0 | 24 | 24 | 447.99 | 356.68 | 804.67 | 6 | 14 | 57.5652 | 33.68131 | 170.3468 | 46.10586 | 24.16498 | -3.718208 | 236.8994 | 91.36901 | 8.630994 | 2.480489 | 3.616667 | 2.233333 | 0.6666667 | 0.01666667 | 0 | 36 | 52627.95 | 3576.342 | 8.179067 | 8.460693 | 420.6188 | 383.712 | 99.58818 | 14.94 | 0 | 0.8790741 | 15.327 | 0 | 13 | 33 | 55 | 175 | 18 | 200 | 110 | 4.2 | 2.3 | 0.7 | 0.1 | 33 | 10 | 5.3 | 64.33667 | 175 | 0 | 10 | 19 | 16 | 29 | 17 | 558.0814 | 462.9835 | 425.0959 | 430.9073 | -1.445265 | 34.00732 | -277.1966 | 626.3978 | -12 | -0.05486111 | 639.2408 | 17.5 | 21.81064 | 1.786669 | 23.59731 | 20.78501 | 16.52619 | 27.43339 | 193.8414 | 191 | 197 | 295.8314 | 291 | 300 | 298.6819 | 295 | 302 | 299.4212 | 290 | 309 | 3.510074 | 2.7 | 4.3 | 2.229863 | 2 | 2.5 | 0.6618542 | 0.6 | 0.8 | 0.01416782 | 0 | 0.1 | 915.458 | 908.9139 | 923.4318 | 12.50641 | 10.63464 | 14.74391 | 63.86409 | 65.10926 | 35.57812 | 517.65625 | 1.38564 | 0.9152849 | 0.678795 | 0.7295187 | 89.65494 | 176.8041 | 212.4276 | 354.0859 | 2.9 | 3 | 4.1 | 4.2 | 4.3 | 4.4 | 413 | 406 | 325
2018-06-17 | 51.13 | 7.9 | 1.04 | 0.87 | 2.66 | 609 | 545.788 | 1 | 41482.43 | 9.725 | 915.8317 | 918.0704 | 2406.824 | 300.3714 | 1250 | 775 | 599.3117 | 549.9291 | 26163.8 | 250 | 11.72956 | 33.58191 | 900.5277 | 908.8518 | 926.753 | 929.5048 | 930.1588 | 903.4216 | 921.0944 | 924.2512 | 903.0608 | 905.7425 | 12.799 | 5 | 28.78426 | 553.719 | 608.5 | 23.99667 | -3.16 | 38.63059 | 249 | 11 | 1.666365 | 1.2 | 0.1 | 2.228174 | 48 | 163 | 2371 | 19 | 54 | 5.916667 | 0 | 2 | 2 | 2 | 54 | 54 | 85.92 | 25 | 44 | 46 | 2.2 | 0.4 | 0.25 | 425.3212 |  | 305.9271 | 313.6821 | 0 | 11.08 | 10.81 | 8.95 | 2.29 | 8.08055 | 103 |  | 93 | 7 | 8.6 | 8.6 | 11 | 5.4 | 6 | 6 | 7 | 6 | 6.8 | 58 | 58 | 87 | 87 | 58 | 58 | 58 | 58 | 58 | 58 | 800 | 0 | 24 | 24 | 0 | 0 | 0 | 0 | 0 | 70.788 | 32.92144 | 170.4297 | 45.70496 | 23.58945 | -3.771449 | 235.9526 | 91.60086 | 8.399144 | 2.28575 | 2.95 | 4.4 | 0.7166667 | 0.03333333 | 0 | 30 | 52277.84 | 3572.087 | 8.072276 | 8.42688 | 420.2461 | 372.743 | 99.59393 | 8.964 | 0 | 0.8962036 | 6.363 | 0 | 13 | 34.33333 | 55 | 165 | 19 | 200 | 112 | 3.4 | 6.5 | 0.8 | 0.1 | 35 | 9.5 | 6.5 | 63.6 | 175 | 0 | 11 | 19 | 18 | 26 | 12 | 556.2325 | 461.848 | 425.441 | 429.2348 | -0.9972898 | 25.57858 | -296.2632 | 625.3711 | -28 | -0.05486111 | 638.2115 | 17.5 | 23.94996 | 1.777572 | 25.72753 | 19.10165 | 14.76237 | 29.288 | 194.6957 | 192 | 198 | 292.7682 | 284 | 299 | 298.4108 | 295 | 303 | 299.4856 | 290 | 309 | 2.948891 | 2.3 | 3.7 | 4.236792 | 2.3 | 7.1 | 0.7117199 | 0.6 | 0.9 | 0.03458796 | 0 | 0.1 | 915.4686 | 906.775 | 923.6199 | 10.98701 | 8.521997 | 13.17759 | 63.29208 | 64.77204 | 35.65593 | 532.890625 | 1.345632 | 1.166583 | 0.6782852 | 0.7315529 | 76.72993 | 187.6198 | 209.6014 | 356.8354 | 2.9 | 3 | 4.1 | 4.2 | 4.3 | 4.4 | 400 | 375 | 158
2018-06-18 | 51.05 | 7.94 | 1.04 | 0.97 | 2.88 | 604 | 549.9108 | 0.9923611 | 41456.21 | 9.625 | 929.5796 | 917.115 | 2419.699 | 297.9131 | 1049.685 | 795 | 607.5128 | 546.0825 | 26163.8 | 250 | 11.14776 | 33.30648 | 901.5728 | 910.636 | 926.6531 | 925.4908 | 931.2602 | 899.0744 | 918.8667 | 923.3657 | 905.6266 | 907.6223 | 8.533 | 5 | 28.53059 | 545.053 | 638.6 | 23.99536 | -3.43 | 38.75708 | 234 | 11 | 1.692577 | 1 | 0.1 | 2.285004 | 81 | 161 | 2371 | 20 | 58 | 6.583333 | 0 | 1 | 2 | 2 | 52 | 48.33333 | 0 | 25 | 44 | 45 | 2.2 | 0.3 | 0.25 | 422.7859 |  | 303.3899 | 311.3197 | 0 | 10.9 | 10.86 | 7.8 | 1.7 | 8.06023 | 116 | 98 | 73 | 4.2 | 4.6 | 8.3 | 8.6 | 8.2 | 7.8 | 6.9 | 7 | 4.8 | 5.2 | 56 | 56 | 84 | 84 | 56 | 56 | 56 | 56 | 56 | 56 | 800 | 0 | 23.81667 | 23.81667 | 719.68 | 0 | 719.68 | 0 | 22 | 62.2308 | 32.52111 | 170.7168 | 46.50859 | 24.51489 | -3.804561 | 237.9358 | 91.29583 | 8.704167 | 2.159911 | 2.916667 | 2.616667 | 0.6666667 | 0 | 0 | 75 | 52458.21 | 3574.377 | 8.377605 | 8.497706 | 420.8762 | 390.6088 | 99.5921 | 13.54241 | 0 | 0.9104483 | 2.810591 | 9990 | 14 | 34.33333 | 55 | 179 | 17 | 197 | 95 | 3.3 | 2.9 | 0.8 | 0 | 38 | 12.25 | 7.1 | 62.76667 | 175 | 0 | 11 | 19 | 16 | 25 | 15 | 559.8962 | 461.7168 | 424.7207 | 431.0606 | -0.4629499 | 30.87784 | -288.8484 | 624.446 | -49 | -0.0625 | 637.0518 | 17.5 | 23.49323 | 1.782506 | 25.27574 | 19.25536 | 15.42379 | 26.90165 | 194.7246 | 192 | 197 | 295.2472 | 287 | 301 | 298.686 | 295 | 302 | 299.4918 | 290 | 311 | 2.872601 | 2.4 | 3.5 | 2.596475 | 2.1 | 3.1 | 0.637853 | 0.5 | 0.8 | 0.01791782 | 0 | 0.2 | 915.0089 | 898.907 | 923.3615 | 10.24483 | 6.35011 | 12.42925 | 62.5131 | 64.05872 | 34.81293 | 549.21875 | 1.363462 | 1.062474 | 0.6751945 | 0.7285535 | 66.55979 | 162.5056 | 213.5133 | 354.2144 | 2.9 | 3 | 4.1 | 4.2 | 4.3 | 4.3 | 423 | 409 | 360
2018-06-19 | 51.75 | 7.81 | 1.03 | 0.98 | 2.4 | 600 | 515.96 | 0.9993056 | 40837.5 | 9.591667 | 916.8418 | 917.1787 | 2416.25 | 294.7183 | 1125.782 | 781 | 594.4879 | 548.5606 | 26163.8 | 250 | 12.85832 | 40.75953 | 903.2905 | 908.8806 | 921.2729 | 931.4238 | 930.5335 | 894.9241 | 922.5437 | 924.5606 | 901.3786 | 904.6607 | 8.533 | 5 | 28.15452 | 541.533 | 536.2 | 23.99667 | -3.06 | 38.43946 | 330 | 20 | 1.715174 | 1.1 | 0.1 | 2.253949 | 74 | 160 | 2371 | 21 | 61 | 5.333333 | 0 | 2 | 2 | 2 | 51.66667 | 52 | 389.12 | 25 | 44 | 47 | 2.3 | 0.4 | 0.25 | 429.064 |  | 300.1373 | 308.3281 | 0 | 10.94 | 10.85 | 8.4 | 1.6 | 8.046446 | 112 | 95 | 75 | 6.8 | 8.4 | 8.6 | 8.8 | 5.8 | 5.8 | 6 | 6 | 5.8 | 6.2 | 60 | 60 | 94 | 93 | 60 | 60 | 60 | 60 | 60 | 60 | 800 | 21.98333 | 2 | 23.98333 | 382.46 | 0 | 382.46 | 0 | 11 | 79.5 | 32.32068 | 169.4192 | 44.16551 | 21.63699 | -4.014954 | 231.2067 | 92.37823 | 7.621767 | 2.337347 | 2.933333 | 2.233333 | 0.65 | 0 | 0 | 80 | 52140.03 | 3612.097 | 8.557219 | 8.257383 | 420.1894 | 336.2658 | 99.65731 | -8.112409243 | 0 | 0.8599333 | 21.303 | 10380 | 15 | 31.66667 | 61.5 | 120 | 18 | 200 | 96 | 3.5 | 2.4 | 0.8 | 0 | 39 | 10.5 | 5.4 | 63 |  | 0 | 12 | 19 | 18 | 28 | 12 | 542.3119 | 460.3978 | 424.6384 | 428.5272 | -1.960338 | 25.00812 | -281.0272 | 623.178 | -74 | -0.06319444 | 635.5691 | 17.5 | 22.26636 | 1.769701 | 24.03606 | 19.28533 | 14.51595 | 28.15967 | 194.6787 | 189 | 198 | 295.698 | 291 | 300 | 298.4638 | 287 | 303 | 299.2487 | 282 | 309 | 2.940241 | 2.3 | 3.6 | 2.28322 | 1.9 | 3.2 | 0.6938658 | 0.5 | 1 | 0.002167824 | 0 | 0.2 | 914.2535 | 900.548 | 928.5087 | 11.78008 | 7.32019 | 14.04144 | 62.72907 | 64.31813 | 34.1904 | 472.890625 | 1.493032 | 0.9093658 | 0.7000939 | 0.7068988 | 156.4543 | 122.0018 | 261.5805 | 333.0424 | 3 | 3 | 4.2 | 4.3 | 4.3 | 4.3 | 280 | 406 | 85
2018-06-20 | 52.84 | 7.91 | 1.02 | 1 | 3.06 | 604 | 574.4436 | 0.9993056 | 41196.4 | 9.608333 | 912.2314 | 916.9365 | 2403.795 | 296.5623 | 1167.477 | 830 | 597.3698 | 546.3588 | 26239.2 | 250 | 12.2619 | 36.841 | 902.3956 | 911.3922 | 922.395 | 930.4064 | 928.04 | 897.0632 | 920.5248 | 923.2748 | 897.9887 | 906.3718 | 8.533 | 5 | 28.32691 | 545.053 | 524.1 | 23.99536 | -3.43 | 37.88206 | 97 | 7 | 2.116835 | 1.1 | 0.1 | 2.327238 | 70 | 158 | 2371 | 22 | 63 | 6 | 0 | 2 | 2 | 2 | 55 | 54.33333 | 0 | 24 | 45 | 46 | 2.2 | 0.4 | 0.25 | 430.2399 |  | 301.5459 | 310.4899 | 0 | 10.96 | 10.93 | 8.1 | 1.71 | 8.071358 | 103 | 99 | 77 | 4.2 | 4.4 | 10 | 9.6 | 7.8 | 7.2 | 6.8 | 7.4 | 4.6 | 5.4 | 58 | 58 | 87 | 90 | 58 | 58 | 58 | 58 | 58 | 58 | 800 | 0 | 23.98333 | 23.98333 | 356.52 | 610.23 | 966.75 | 4 | 23 | 51.6936 | 32.46846 | 169.4332 | 44.14713 | 21.7702 | -4.005424 | 231.3451 | 92.32109 | 7.678906 | 2.4226 | 4.433333 | 2.95 | 0.8166667 | 0.06666667 | 0 | 50 | 52424 | 3600.28 | 10.3474 | 8.262327 | 420.2386 | 341.9433 | 99.72069 | 13.895 | 0 | 0.9510656 | 17.568 | 10160 | 17 | 34.33333 | 61.66667 | 123 | 18 | 200 | 110 | 5 | 3.1 | 0.9 | 0.1 | 42 | 11.16667 | 5 | 63.03333 | 175 | 0 | 12 | 19 | 18 | 23 | 11 | 548.9785 | 461.1951 | 425.1241 | 428.4991 | -1.049051 | 37.98464 | -270.6879 | 622.2377 | -95 | -0.06388889 | 634.4358 | 17.5 | 25.61054 | 1.709103 | 27.31965 | 20.21044 | 15.30708 | 27.86138 | 192.1578 | 185 | 199 | 294.8238 | 291 | 303 | 298.2821 | 294 | 302 | 299.6185 | 290 | 308 | 4.472472 | 2.5 | 7.5 | 2.836896 | 2.2 | 3.3 | 0.7970058 | 0.6 | 1 | 0.0589537 | 0 | 0.2 | 913.9728 | 901.7491 | 927.683 | 11.1607 | 7.926733 | 15.17386 | 62.62376 | 64.47375 | 36.35629 | 489.6875 | 1.497376 | 1.052083 | 0.6877426 | 0.7298385 | 258.3989 | -6.887118 | 214.6844 | 352.326 | 3 | 3 | 4.2 | 4.2 | 4.3 | 4.4 | 423 | 373 | 338
2018-06-21 | 52.08 | 7.86 | 1.03 | 1.06 | 2.88 | 605 | 546.4492 | 1 | 41530.45 | 9.675 | 912.2007 | 920.2587 | 2421.884 | 295.1482 | 875 | 744 | 592.9389 | 540.9208 | 26163.8 | 250 | 11.37231 | 35.66117 | 907.423 | 913.8537 | 927.3573 | 930.9716 | 932.8386 | 899.8418 | 923.5849 | 926.1988 | 904.324 | 917.3952 | 8.533 | 5 | 28.37345 | 545.933 | 487.8 | 23.99797 | -3.45 | 37.52477 | 140 | 9 | 1.958314 | 1.1 | 0.1 | 16.218 | 64 | 156 | 2371 | 23 | 67 | 5.666667 | 0 | 2 | 2 | 2 | 55 | 54.33333 | 49 | 24 | 44 | 49 | 2.2 | 0.5 | 0.25 | 426.7997 |  | 300.4124 | 309.0213 | 0 | 10.98 | 10.93 | 7.54 | 2.13 | 8.039409 | 108 | 101 | 64 | 7 | 8.2 | 8.4 | 9.2 | 5 | 6.2 | 6 | 6 | 6 | 7.4 | 58 | 58 | 87 | 87 | 58 | 58 | 58 | 58 | 58 | 58 | 800 | 0 | 24 | 24 | 178.42 | 597.81 | 776.23 | 4 | 16 | 52.2192 | 32.15063 | 168.2528 | 43.89459 | 20.91512 | -4.57256 | 228.49 | 92.84758 | 7.152417 | 2.594491 | 4.35 | 2.433333 | 0.7166667 | 0.03333333 | 0 | 50 | 51970.43 | 3591.579 | 8.907308 | 8.160357 | 421.4804 | 334.9007 | 99.67409 | 6.308 | 0 | 0.9032218 | 22.05 | 10790 | 18 | 33.66667 | 60 | 120 | 18 | 200 | 108 | 4.7 | 2.6 | 0.8 | 0.1 | 43 | 10.5 | 4.4 | 62.7 | 175 | 0 | 12 | 20 | 18 | 26 | 12 | 543.9111 | 460.8889 | 425.4506 | 430.4602 | -1.659727 | 16.07992 | -292.332 | 621.4144 | -115 | -0.06388889 | 633.4374 | 17.5 | 25.14219 | 1.701328 | 26.84352 | 18.37244 | 15.12551 | 23.68526 | 192.4747 | 187 | 204 | 295.5273 | 281 | 310 | 298.5683 | 287 | 318 | 299.2791 | 287 | 310 | 4.286294 | 3.6 | 5.1 | 2.438865 | 2.2 | 2.7 | 0.7527813 | 0.6 | 1.6 | 0.03663195 | 0 | 0.2 | 918.5828 | 911.6874 | 927.6039 | 9.908163 | 7.426605 | 10.9663 | 62.67889 | 64.39594 | 33.45115 | 413.90625 | 1.470525 | 1.020778 | 0.6809302 | 0.73386 | 245.7852 | -14.16797 | 192.8322 | 353.7993 | 3 | 3 | 4.2 | 4.3 | 4.2 | 4.4 | 420 | 408 | 323
2018-06-22 | 52.68 | 7.91 | 1.06 | 0.88 | 2.96 | 600 | 516.614 | 1 | 41593.08 | 9.733333 | 917.0542 | 920.4549 | 2410.536 | 296.0943 | 1166.667 | 789 | 589.3435 | 537.9792 | 26088.4 | 250 | 13.17269 | 44.07341 | 902.2788 | 916.694 | 929.8711 | 930.9346 | 929.7383 | 905.7884 | 923.9924 | 924.3422 | 895.8381 | 902.9229 | 8.533 | 5 | 28.15942 | 541.533 | 590.2 | 23.99667 | -3.49 | 37.46079 | 101 | 5 | 1.72479 | 1 | 0.1 | 4.137105 | 60 | 156 | 2371 | 24 | 70 | 6.666667 | 0 | 2 | 2 | 2 | 55 | 54 | 0 | 24 | 44 | 45 | 2.3 | 0.5 | 0.25 | 439.9153 |  | 301.2709 | 309.6653 | 0 | 11.01 | 10.94 | 7.16 | 2.36 | 8.079232 | 105 | 85 | 71 | 7 | 8.6 | 8.4 | 11 | 5.8 | 6.2 | 6.2 | 7 | 5.8 | 7.8 | 58 | 58 | 87 | 87 | 58 | 58 | 58 | 58 | 58 | 58 | 800 | 0 | 24 | 24 | 0 | 558.96 | 558.96 | 0 | 17 | 69.654 | 32.7465 | 168.0237 | 43.28478 | 20.9965 | -4.217952 | 228.087 | 92.64379 | 7.356206 | 2.492242 | 4 | 2.6 | 2.316667 | 0.3 | 0 | 48 | 52271.36 | 3596.079 | 7.218794 | 8.145965 | 421.3607 | 331.3712 | 99.59046 | 8.022 | 0 | 0.8610233 | 25.038 | 11010 | 19 | 33 | 60.66667 | 122 | 19 | 200 | 96 | 4.5 | 2.8 | 3 | 0.4 | 45 | 11 | 5 | 63.36667 | 175 | 0 | 12 | 20 | 18 | 30 | 13 | 542.5315 | 461.8797 | 425.0056 | 431.0658 | -0.8643607 | 17.19375 | -278.1506 | 620.4381 | -140 | -0.06388889 | 632.302 | 17.5 | 24.61696 | 1.701328 | 26.31829 | 19.6073 | 15.20332 | 26.00676 | 193.0763 | 182 | 198 | 295.3576 | 288 | 306 | 295.481 | 269 | 308 | 298.7242 | 202 | 331 | 3.941705 | 3.2 | 4.6 | 2.554111 | 2.3 | 2.9 | 2.498204 | 1.6 | 3.2 | 0.3262072 | 0 | 0.5 | 916.128 | 907.3456 | 927.0457 | 11.91199 | 9.513067 | 14.61944 | 63.23839 | 64.52562 | 34.34604 | 448.28125 | 1.437901 | 1.066235 | 1.084423 | 1.01549 | 218.0744 | -11.90477 | 192.1177 | 245.8065 | 3 | 3.1 | 4.2 | 4.3 | 4.3 | 4.4 | 423 | 411 | 306
2018-06-23 | 52.14 | 7.65 | 1.1 | 1.05 | 3.18 | 597 | 516.9452 | 1 | 41528.3 | 9.791667 | 902.3139 | 913.6737 | 2397.69 | 295.4248 | 1208.333 | 723 | 578.3911 | 528.2426 | 26314.6 | 250 | 14.3951 | 64.12499 | 891.1145 | 909.7432 | 925.1094 | 922.8041 | 923.8556 | 901.5682 | 917.2563 | 917.9383 | 893.9116 | 901.2128 | 8.533 | 5 | 28.04232 | 538.893 | 578.6 | 21.0262 | -3.42 | 37.22425 | 76 | 4 | 1.727531 | 1.2 | 0.1 | 2.571328 | 53 | 154 | 2371 | 25 | 73 | 4.833333 | 0 | 2 | 2 | 2 | 55.33333 | 54.33333 | 0 | 24 | 43 | 46 | 2.2 | 0.5 | 0.25 | 432.713 |  | 300.0634 | 308.9327 | 0 | 11.08 | 10.9 | 8.2 | 1.13 | 8.090147 | 107 | 94 | 70 | 4.2 | 5 | 10.2 | 9.4 | 8.6 | 6.6 | 6.8 | 7 | 4.6 | 5.4 | 56 | 56 | 87 | 87 | 58 | 58 | 56 | 56 | 56 | 56 | 800 | 0 | 24 | 24 | 0 | 435.26 | 435.26 | 0 | 13 | 63.6852 | 33.59282 | 166.8367 | 41.23328 | 19.13933 | -4.409969 | 222.7993 | 93.38896 | 6.611043 | 2.517211 | 3.75 | 2.333333 | 2 | 0.2333333 | 0 | 50 | 51819.77 | 3566.55 | 7.354905 | 7.957118 | 420.4667 | 300.7134 | 99.63608 | 11.68 | 0 | 0.8659049 | 25.038 | 11680 | 20 | 33 | 61 | 124 | 19 | 200 | 90 | 3.9 | 2.6 | 2.1 | 0.3 | 47 | 10.5 | 4 | 63.33333 | 175 | 0 | 12 | 20 | 19 | 29 | 11 | 529.3075 | 462.0456 | 425.2752 | 430.2576 | -1.748696 | 24.11719 | -281.376 | 619.4163 | -168 | -0.06388889 | 631.1349 | 17.5 | 18.63459 | 1.701328 | 20.33592 | 21.86241 | 16.31868 | 29.70302 | 193.2377 | 184 | 198 | 294.6535 | 1 | 307 | 296.7672 | 288 | 310 | 299.0532 | 277 | 315 | 3.846802 | 3.3 | 4.6 | 2.303617 | 0 | 6.1 | 2.005425 | 1.7 | 2.2 | 0.2211204 | 0.2 | 0.3 | 909.9711 | 894.1771 | 927.9175 | 11.46163 | 7.335394 | 15.14055 | 63.52949 | 65.56317 | 35.53922 | 406.015625 | 1.429028 | 1.059986 | 1.027137 | 0.8471368 | 204.9598 | -6.512176 | 312.6196 | 263.8907 | 3 | 3 | 4.2 | 4.2 | 4.3 | 4.4 | 423 | 411 | 345
2018-06-24 | 51.8 | 7.77 | 1.04 | 0.72 | 3.2 | 589 | 529.1608 | 0.9972222 | 40740.14 | 9.716667 | 898.7073 | 915.1123 | 2451.823 | 293.2427 | 1128.134 | 746 | 581.3654 | 531.0103 | 26163.8 | 250 | 15.79871 | 70.72807 | 888.146 | 910.5111 | 932.274 | 922.8486 | 925.4261 | 903.2582 | 918.009 | 920.4251 | 892.7747 | 900.401 | 8.533 | 5 | 27.73393 | 531.853 | 457.3 | 20.10574 | -3.29 | 36.7066 | 75 | 4 | 1.74451 | 1.1 | 0.1 | 2.303637 | 50 | 153 | 2371 | 26 | 76 | 4 | 0 | 2 | 2 | 2 | 55.66667 | 54.66667 | 0 | 25 | 45 | 46 | 2.2 | 0.6 | 0.25 | 417.899 |  | 297.781 | 306.8999 | 0 | 11 | 10.89 | 8.01 | 2.54 | 8.146406 | 100 | 90 | 82 | 5.8 | 6 | 10.2 | 9 | 8 | 7.6 | 6.8 | 6.4 | 5 | 5.4 | 60 | 60 | 87 | 87 | 58 | 58 | 60 | 60 | 60 | 60 | 800 | 0 | 23.93333 | 23.93333 | 0 | 0 | 0 | 0 | 0 | 69.1608 | 33.24025 | 168.0044 | 43.02821 | 20.72403 | -4.368525 | 227.3881 | 92.80723 | 7.192769 | 2.610892 | 3.266667 | 2.166667 | 1.583333 | 0.1666667 | 0 | 40 | 50814.03 | 3487.957 | 7.840493 | 8.121003 | 420.4284 | 332.1109 | 99.62605 | 8.217 | 0 | 0.8984054 | 16.821 | 0 | 20 | 32.66667 | 61 | 200 | 18 | 200 | 96 | 3.8 | 2.4 | 1.8 | 0.2 | 49 | 10.33333 | 5.1 | 63.2 | 175 | 0 | 12 | 20 | 19 | 28 | 14 | 532.5202 | 461.9293 | 425.9424 | 431.1046 | -2.907749 | 19.58571 | -282.8674 | 618.2173 | -204 | -0.06666667 | 629.8042 | 17.5 | 22.24355 | 1.70058 | 23.94413 | 21.57054 | 15.46272 | 28.63953 | 194.3217 | 186 | 200 | 296.1077 | 291 | 302 | 297.361 | 291 | 304 | 299.2554 | 255 | 312 | 3.208135 | 2.6 | 4.1 | 2.133005 | 1.8 | 2.5 | 1.573839 | 1.3 | 2 | 0.1731215 | 0 | 0.3 | 911.7539 | 899.1603 | 928.6007 | 12.43808 | 7.879889 | 16.62195 | 62.93789 | 65.3427 | 35.88939 | 491.953125 | 1.402286 | 0.9952115 | 0.9082252 | 0.7789036 | 175.7191 | 22.53964 | 295.8426 | 305.7282 | 3 | 3 | 4.2 | 4.2 | 4.3 | 4.4 | 422 | 410 | 321
2018-06-25 | 52.37 | 7.78 | 1.05 | 0.65 | 2.8 | 595 | 517.1752 | 1 | 41111.62 | 9.633333 | 915.9235 | 916.119 | 2445.264 | 296.6687 | 1041.667 | 776 | 594.7404 | 543.7476 | 26163.8 | 250 | 14.86896 | 53.89037 | 894.2547 | 908.5962 | 936.3275 | 922.0461 | 926.5129 | 904.0061 | 918.7527 | 918.4557 | 892.3743 | 896.6586 | 8.533 | 5 | 27.91829 | 537.133 | 596.9 | 20.10583 | -3.04 | 36.30968 | 69 | 4 | 1.720268 | 1.3 | 0.1 | 2.442141 | 86 | 153 | 2371 | 27 | 79 | 4.5 | 0 | 2 | 2 | 2 | 55 | 54.33333 | 0 | 26 | 46 | 47 | 2.2 | 0.5 | 0.25 | 430.3034 |  | 300.3411 | 310.6831 | 0 | 11 | 10.9 | 7.08 | 2 | 8.171113 | 103 | 90 | 73 | 6.8 | 8.2 | 8 | 8.6 | 5.4 | 5.8 | 6 | 6.8 | 5.8 | 7.2 | 58 | 58 | 87 | 87 | 58 | 58 | 58 | 58 | 58 | 58 | 800 | 0 | 24 | 24 | 0 | 720.55 | 720.55 | 0 | 22 | 42.6252 | 32.43429 | 172.2538 | 48.54066 | 26.80906 | -3.781942 | 243.8216 | 90.55575 | 9.44425 | 2.924263 | 3 | 2.266667 | 1.383333 | 0.1666667 | 0 | 35 | 47834.16 | 3228.938 | 8.821456 | 8.707913 | 420.2288 | 446.6895 | 99.56034 | 2.241 | 0 | 0.869202 | 14.58 | 0 | 20 | 35.66667 | 62.33333 | 180 | 15 | 190 | 80 | 3.4 | 2.5 | 1.6 | 0.2 | 52 | 12.08333 | 5.8 | 63.06667 | 175 | 0 | 12 | 17 | 19 | 31 | 20 | 545.0823 | 462.3076 | 426.3366 | 430.1796 | -0.9009475 | 22.51865 | -273.9561 | 617.2861 | -234 | -0.06666667 | 628.7505 | 17.5 | 28.72645 | 1.652744 | 30.3792 | 19.49369 | 15.28115 | 25.6566 | 194.4875 | 190 | 197 | 295.9221 | 280 | 311 | 297.6631 | 293 | 303 | 298.973 | 287 | 310 | 3.050193 | 2.7 | 3.5 | 2.204059 | 1.9 | 2.5 | 1.357362 | 1 | 1.6 | 0.154059 | 0 | 0.2 | 911.6965 | 891.8104 | 923.8673 | 12.73793 | 9.141748 | 16.96393 | 62.93925 | 65.16113 | 34.59246 | 594.453125 | 1.380052 | 0.9972863 | 0.8818263 | 0.7683607 | 79.76506 | 81.29215 | 307.0018 | 313.2689 | 3 | 3 | 4.2 | 4.2 | 4.3 | 4.3 | 421 | 410 | 363
2018-06-26 | 52.11 | 7.84 | 1.04 | 0.66 | 0 | 619 | 521.652 | 1 | 42339.6 | 9.575 | 896.821 | 914.6501 | 2376.108 | 294.8646 | 1125 | 801 | 581.8564 | 534.7528 | 26239.2 | 250 | 14.44813 | 49.65411 | 889.135 | 908.2092 | 932.3124 | 921.6293 | 929.3094 | 899.287 | 918.9879 | 918.3302 | 896.0384 | 909.9692 | 8.533 | 5 | 28.66048 | 558.253 | 564.8 | 20.10619 | -10.54 | 35.91278 | 71 | 10 | 1.693452 | 1.1 | 0.1 | 4.551996 | 80 | 151 | 2371 | 28 | 82 | 6.5 | 0 | 2 | 2 | 2 | 50.33333 | 38.33333 | 276.52 | 25 | 43 | 47 | 2.3 | 1.6 | 0.75 | 425.9217 |  | 299.9855 | 307.7835 | 0 | 10.98 | 10.75 | 8.64 | 1.5 | 8.154578 | 103 | 87 | 80 | 4.6 | 5.2 | 10 | 9.8 | 7.4 | 7.2 | 7 | 6.2 | 4.8 | 5 | 54 | 54 | 81 | 81 | 54 | 54 | 54 | 54 | 54 | 54 | 800 | 0 | 24 | 24 | 434.85 | 0 | 434.85 | 0 | 13 | 65.802 | 32.7907 | 170.7345 | 47.11512 | 25.41247 | -4.037092 | 239.225 | 91.06474 | 8.935262 | 3.093595 | 3.35 | 2.2 | 1.116667 | 0.1166667 | 0 | 40 | 48160.76 | 3283.781 | 8.523311 | 8.543751 | 420.828 | 419.1197 | 99.57086 | 8.082 | 0 | 0.8427334 | 17.568 | 11070 | 22 | 31.33333 | 60 | 124 | 17 | 198 | 76 | 3.8 | 2.3 | 1.4 | 0.2 | 54 | 12.2 | 5 | 63.46667 | 175 | 0 | 13 | 20 | 19 | 22 | 5 | 534.6719 | 461.2374 | 425.7214 | 430.9317 | 0.08481616 | 18.11776 | -291.5935 | 617.3522 | -240 | -0.06666667 | 628.7036 | 17.5 | 23.20131 | 2.062075 | 25.26339 | 18.35085 | 14.29547 | 25.76034 | 194.1886 | 185 | 205 | 296.1136 | 280 | 302 | 297.9186 | 292 | 304 | 299.3283 | 281 | 314 | 3.261977 | 2.5 | 4 | 2.144006 | 1.7 | 2.5 | 1.076466 | 0.7 | 1.6 | 0.1036794 | 0 | 0.2 | 912.1076 | 898.1954 | 930.499 | 12.83414 | 9.001178 | 17.2818 | 63.45647 | 66.28945 | 35.38359 | 787.34375 | 1.385745 | 0.9877062 | 0.8394016 | 0.7606981 | 45.5586 | 96.13832 | 319.5631 | 329.7777 | 3 | 3 | 4.2 | 4.2 | 4.3 | 4.4 | 285 | 232 | 95
2018-06-27 | 52.36 | 7.63 | 0.95 | 0.91 | 2.98 | 619 | 526.3464 | 1 | 41917.11 | 9.741667 | 894.9806 | 915.3512 | 2412.383 | 293.8791 | 1791.667 | 763 | 578.3186 | 528.6835 | 26163.8 | 250 | 13.74978 | 51.25336 | 895.6345 | 912.8857 | 920.0919 | 924.6186 | 930.8164 | 896.8431 | 919.9524 | 921.9674 | 894.6588 | 911.2228 | 8.533 | 5 | 28.70793 | 558.253 | 591.9 | 20.8817 | -10.66 | 35.59528 | 87 | 4 | 2.057897 | 1.1 | 0.4 | 2.185629 | 74 | 149 | 2371 | 29 | 85 | 6.166667 | 0 | 2 | 2 | 2 | 55.33333 | 54 | 32.37 | 26 | 47 | 48 | 2.2 | 0.4 | 0.25 | 429.3952 |  | 298.0927 | 307.8079 | 0 | 11.04 | 10.89 | 9.06 | 0.86 | 8.090479 | 94 | 86 | 98 | 5 | 6 | 9.4 | 9 | 8.2 | 7.6 | 7 | 6.2 | 5 | 5.2 | 62 | 62 | 93 | 93 | 62 | 62 | 62 | 62 | 62 | 62 | 800 | 0 | 24 | 24 | 559.69 | 0 | 559.69 | 0 | 17 | 45.6564 | 33.49425 | 170.6894 | 46.33365 | 24.34085 | -3.94158 | 237.4224 | 91.40802 | 8.591975 | 3.384646 | 3.383333 | 2.05 | 0.9 | 0.06666667 | 0 | 58 | 49244.83 | 3351.956 | 7.612527 | 8.47937 | 420.0508 | 393.9711 | 99.54129 | 12.164 | 0 | 0.8503173 | 16.074 | 10670 | 23 | 33.66667 | 62.66667 | 125 | 18 | 198 | 78 | 3.6 | 2.2 | 1 | 0.1 | 56 | 11.5 | 5.2 | 64.66667 | 175 | 0 | 12 | 19 | 17 | 32 | 20 | 542.4378 | 461.5664 | 425.7875 | 429.4433 | -0.1906981 | 37.30475 | -255.7864 | 617.4134 | -246 | -0.06666667 | 628.6601 | 17.5 | 23.80717 | 1.672372 | 25.47954 | 19.30049 | 14.80127 | 25.82519 | 194.1091 | 186 | 199 | 296.2653 | 282 | 302 | 298.4661 | 284 | 303 | 299.1609 | 289 | 311 | 3.307799 | 2.7 | 4 | 2.052292 | 1.8 | 2.3 | 0.8116042 | 0.6 | 1 | 0.05623727 | 0 | 0.2 | 913.0059 | 901.6753 | 938.4351 | 10.86607 | 9.081347 | 12.71642 | 64.57624 | 66.65259 | 36.05798 | 527.03125 | 1.390584 | 0.9544238 | 0.7822786 | 0.7464532 | 50.65074 | 115.6236 | 304.6454 | 340.7562 | 3 | 3 | 4.2 | 4.2 | 4.3 | 4.4 | 420 | 408 | 350
2018-06-28 | 52.31 | 7.31 | 1.05 | 0.94 | 3.04 | 615 | 535.61 | 1 | 41972.07 | 9.733333 | 901.4678 | 914.6327 | 2409.579 | 293.6285 | 1791.667 | 737 | 578.1658 | 529.5795 | 26239.2 | 250 | 15.05475 | 54.79804 | 884.3649 | 913.885 | 932.8366 | 919.95 | 930.4922 | 898.9432 | 917.6365 | 918.9535 | 895.9032 | 913.1674 | 3.562 | 5 | 28.316 | 549.762 | 565 | 14.66 | -10.12 | 35.15873 | 117 | 6 | 1.804898 | 1.1 | 0.4 | 5.859398 | 70 | 143 | 2371 | 30 | 88 | 6.083333 | 0 | 2 | 2 | 2 | 55.66667 | 54.66667 | 0 | 26 | 46 | 47 | 2.2 | 0.3 | 0.25 | 424.035 |  | 297.0076 | 307.82 | 0 | 11.14 | 10.8 | 9.17 | 3.47 | 8.067121 | 105 | 98 | 78 | 8.2 | 7.8 | 8 | 10.8 | 7.2 | 6.8 | 7.2 | 8.2 | 6.6 | 8.2 | 56 | 56 | 84 | 84 | 56 | 56 | 56 | 56 | 56 | 56 | 800 | 0 | 24 | 24 | 560.95 | 0 | 560.95 | 0 | 17 | 63.66 | 33.15602 | 170.4902 | 46.63507 | 24.78562 | -3.702172 | 238.2087 | 91.14917 | 8.85083 | 3.499245 | 3.383333 | 2.6 | 0.8 | 0.08333333 | 0 | 59 | 48982.43 | 3334.462 | 6.800646 | 8.507455 | 420.9824 | 409.4051 | 99.45907 | 8.362 | 0 | 0.8709106 | 19.062 | 11350 | 24 | 35.33333 | 61.66667 | 120 | 17 | 200 | 76 | 3.8 | 3.2 | 0.9 | 0.2 | 58 | 11.5 | 5.7 | 63.83333 | 175 | 0 | 10 | 19 | 19 | 27 | 0 | 539.1368 | 461.9042 | 425.9878 | 430.1093 | -1.451409 | 19.41819 | -281.2496 | 617.327 | -256 | -0.06666667 | 628.2986 | 17.5 | 23.20215 | 1.673438 | 24.87559 | 19.31649 | 15.29411 | 26.09756 | 194.1642 | 189 | 202 | 295.1161 | 288 | 300 | 298.2877 | 294 | 303 | 300.0278 | 290 | 309 | 3.287524 | 2.7 | 4.1 | 2.595186 | 1.9 | 3.3 | 0.8246968 | 0.6 | 1 | 0.05776389 | 0 | 0.2 | 912.9654 | 899.5309 | 922.2048 | 12.31708 | 8.992975 | 16.60073 | 64.00247 | 66.12086 | 36.05798 | 552.890625 | 1.380301 | 1.051897 | 0.7798117 | 0.738152 | 57.69032 | 78.39635 | 308.0135 | 338.5254 | 3 | 3 | 4.2 | 4.2 | 4.3 | 4.4 | 419 | 406 | 328
2018-06-29 | 52.32 | 7.6 | 1.07 | 0.88 | 3.4 | 624 | 536.7808 | 1 | 41896.98 | 9.741667 | 900.5966 | 919.2887 | 2402.282 | 293.5285 | 2166.667 | 769 | 576.6038 | 528.1705 | 26163.8 | 250 | 18.76897 | 65.7991 | 883.9133 | 917.5531 | 939.3664 | 934.0645 | 929.7013 | 901.8743 | 930.1515 | 917.6856 | 889.056 | 905.0296 | 3.562 | 5 | 28.69686 | 557.682 | 641.3 | 14.66 | -10.93 | 34.84126 | 113 | 8 | 1.791886 | 1.1 | 0.1 | 2.451457 | 65 | 147 | 2371 | 31 | 91 | 6.5 | 0 | 2 | 2 | 2 | 55.66667 | 54.33333 | 0 | 26 | 46 | 47 | 2.3 | 0.5 | 0.25 | 426.1745 |  | 297.2564 | 307.5502 | 0 | 11.1 | 10.94 | 8.4 | 1.95 | 8.089688 | 100 | 91 | 88 | 5.2 | 6 | 10.1 | 9.6 | 8.4 | 7.8 | 7 | 7 | 5.2 | 6 | 58 | 58 | 90 | 90 | 60 | 60 | 58 | 58 | 58 | 58 | 800 | 0 | 24 | 24 | 0 | 504.86 | 504.86 | 0 | 15 | 56.9208 | 33.4435 | 171.8928 | 48.24614 | 26.53192 | -3.874933 | 242.7959 | 90.6683 | 9.331698 | 3.488676 | 3.4 | 2.233333 | 0.7333333 | 0.06666667 | 0 | 52 | 49284.26 | 3330.064 | 7.003329 | 8.671283 | 420.9409 | 437.2699 | 99.44085 | 13.323 | 0 | 0.8602256 | 27.279 | 21540 | 26 | 34.33333 | 63 | 125 | 18 | 198 | 80 | 3.8 | 2.5 | 0.8 | 0.1 | 61 | 12 | 4.2 | 64.33333 | 175 | 0 | 11 | 17 | 18 | 31 | 18 | 549.2765 | 462.2829 | 425.2189 | 430.2742 | -0.5866126 | 23.96584 | -274.1811 | 617.5576 | -257 | -0.06666667 | 628.2732 | 17.5 | 24.25553 | 1.670341 | 25.92587 | 19.76822 | 14.85316 | 26.72008 | 194.1254 | 190 | 198 | 296.0356 | 287 | 301 | 298.5169 | 293 | 303 | 299.8078 | 290 | 312 | 3.298019 | 2.5 | 3.9 | 2.184851 | 1.8 | 2.5 | 0.7604352 | 0.6 | 0.9 | 0.0461875 | 0 | 0.2 | 914.8917 | 903.4694 | 931.5586 | 16.08465 | 13.16299 | 19.96731 | 64.57277 | 65.91335 | 35.08528 | 573.984375 | 1.387366 | 0.9832462 | 0.7600927 | 0.7334839 | 64.90075 | 89.48255 | 289.6673 | 339.013 | 2.9 | 2.9 | 4.2 | 4.2 | 4.3 | 4.4 | 420 | 408 | 365
2018-06-30 | 52.86 | 7.12 | 1.06 | 0.81 | 3.38 | 630 | 513.6116 | 0.9993056 | 41699.6 | 9.983333 | 887.6296 | 917.0951 | 2416.882 | 292.233 | 1959.694 | 734 | 570.058 | 521.0109 | 26239.2 | 250 | 14.67551 | 44.09965 | 891.9118 | 918.9552 | 918.5208 | 934.1438 | 931.2871 | 895.967 | 927.0799 | 918.8957 | 898.3036 | 906.0497 | 3.562 | 5 | 28.61667 | 562.962 | 623.4 | 25.35286 | -20.76 | 34.56348 | 114 | 6 | 1.791357 | 1.1 | 0.6 | 2.225068 | 60 | 145 | 2371 | 32 | 95 | 5.833333 | 0 | 2 | 2 | 2 | 55.66667 | 54.33333 | 34.92 | 25 | 43 | 47 | 2.2 | 0.5 | 0.25 | 416.186 |  | 295.6921 | 306.3751 | 0 | 11.03 | 10.94 | 8.21 | 2.34 | 8.040868 | 110 | 96 | 82 | 5 | 6 | 9.4 | 9 | 8.2 | 7.6 | 7 | 6.2 | 5 | 5.2 | 54 | 54 | 81 | 81 | 54 | 54 | 54 | 54 | 54 | 54 | 800 | 0 | 23.98333 | 23.98333 | 0 | 434.16 | 434.16 | 0 | 13 | 61.2516 | 33.47978 | 170.4738 | 45.76837 | 24.01552 | -4.017486 | 236.2402 | 91.53487 | 8.465128 | 3.196279 | 3.483333 | 2.016667 | 0.6833333 | 0.01666667 | 0 | 45 | 49055.85 | 3331.814 | 6.951649 | 8.43715 | 419.994 | 388.1016 | 99.49964 | 9.733 | 0 | 0.8152565 | 28.026 | 10480 | 27 | 33 | 60.66667 | 175 | 18 | 200 | 80 | 4.2 | 2.2 | 0.8 | 0.1 | 64 | 12 | 3.6 | 64.5 | 175 | 0 | 11 | 18 | 18 | 31 | 18 | 537.3755 | 462.3113 | 424.9774 | 430.4668 | -0.5051252 | 26.73133 | -273.9108 | 617.9876 | -252 | -0.06736111 | 628.4644 | 17.5 | 22.34284 | 1.933907 | 24.27675 | 20.23748 | 14.64565 | 29.18424 | 193.3947 | 186 | 200 | 296.3808 | 292 | 301 | 298.5861 | 292 | 303 | 299.6404 | 290 | 318 | 3.758622 | 2.6 | 6.5 | 1.979087 | 1.8 | 2.2 | 0.6667095 | 0.6 | 0.8 | 0.014 | 0 | 0.1 | 913.8231 | 904.7889 | 926.9351 | 12.7008 | 10.2967 | 18.4341 | 64.46077 | 65.82256 | 35.38359 | 471.71875 | 1.425816 | 0.9330282 | 0.7390446 | 0.7293838 | 93.04049 | 115.5959 | 269.7217 | 340.5361 | 2.8 | 2.9 | 4.2 | 4.2 | 4.3 | 4.4 | 419 | 406 | 341
2018-07-01 | 52.77 | 7.14 | 1.09 | 0.82 | 3.4 | 625 | 550.0004 | 0.9986111 | 41483.59 | 9.825 | 899.2949 | 918.1745 | 2436.866 | 293.8705 | 2002.782 | 788 | 576.9135 | 527.301 | 26239.2 | 250 | 14.67157 | 52.71298 | 895.9815 | 921.0033 | 922.6057 | 928.9193 | 932.6408 | 897.7198 | 925.4047 | 921.1208 | 901.1938 | 909.9437 | 3.562 | 5 | 28.84062 | 558.562 | 493.5 | 29.63 | -10.25 | 34.28571 | 63 | 3 | 1.794851 | 1 | 0.1 | 2.41916 | 55 | 144 | 2371 | 1 | 3 | 5.5 | 0 | 2 | 2 | 2 | 55.66667 | 55 | 0 | 26 | 46 | 47 | 2.2 | 0.5 | 0.25 | 423.9199 |  | 296.9552 | 307.8345 | 0 | 10.95 | 10.85 | 7.56 | 7.09 | 8.030611 | 104 | 82 | 76 | 7 | 8.8 | 8.4 | 11.2 | 6 | 6.2 | 6.2 | 7 | 5.8 | 7 | 62 | 62 | 93 | 93 | 62 | 62 | 62 | 62 | 62 | 62 | 800 | 0 | 23.96667 | 23.96667 | 0 | 0 | 0 | 0 | 0 | 53.0004 | 33.15554 | 171.8833 | 48.01045 | 26.37182 | -3.657241 | 242.6083 | 90.63735 | 9.362653 | 3.238556 | 4.083333 | 1.95 | 0.65 | 0 | 0 | 60 | 48753.33 | 3293.239 | 7.340565 | 8.664584 | 420.1496 | 446.8546 | 99.45792 | 13.446 | 0 | 0.88000064 | 14.58 | 0 |  | 33.66667 | 62.33333 | 130 | 20 | 190 | 80 | 4.6 | 2.2 | 0.7 | 0 | 3 | 12 | 5.4 | 64.86667 | 175 | 0 | 10 | 18 | 20 | 28 | 18 | 545.4482 | 462.4999 | 425.2571 | 430.6465 | 0.1557198 | 40.21739 | -254.6294 | 625.8693 | 342.7419 | 0.5469982 | 629.4362 | 22.5 | 27.59925 | 1.652203 | 29.25145 | 20.21516 | 14.075 | 26.57741 | 192.7093 | 187 | 203 | 296.1806 | 292 | 301 | 298.6466 | 295 | 303 | 299.0569 | 285 | 307 | 4.195375 | 3.5 | 6.9 | 2.007 | 1.8 | 2.3 | 0.6436632 | 0.5 | 0.8 | 0.01429282 | 0 | 0.1 | 915.6407 | 902.5773 | 940.2848 | 11.55483 | 8.411804 | 17.06618 | 64.58851 | 66.47102 | 36.3044 | 654.375 | 1.45083 | 0.928554 | 0.7323131 | 0.7282349 | 123.8863 | 133.7968 | 257.6253 | 342.5442 | 2.9 | 2.9 | 4.2 | 4.3 | 4.2 | 4.4 | 413 | 404 | 325
2018-07-02 | 51.25 | 7.86 | 0.99 | 0.72 | 3.46 | 618 | 547.3284 | 1 | 41424.99 | 9.8 | 909.366 | 919.4298 | 2441.676 | 295.5572 | 958.3333 | 763 | 584.6697 | 534.8564 | 26239.2 | 250 | 13.98208 | 45.96253 | 896.4151 | 921.6834 | 932.4367 | 922.4058 | 933.3525 | 902.8034 | 924.4214 | 921.9205 | 896.2717 | 907.1737 | 3.562 | 5 | 28.45142 | 552.402 | 515 | 29.63 | -10.65 | 34.04763 | 85 | 4 | 1.765074 | 1.2 | 0.1 | 2.497418 | 50 | 143 | 2371 | 2 | 6 | 6.166667 | 0 | 2 | 2 | 2 | 56 | 54.66667 | 0 | 26 | 46 | 47 | 2.3 | 0.6 | 0.25 | 419.7004 |  | 297.9436 | 309.7677 | 0 | 11.07 | 10.8 | 7.23 | 2.74 | 8.02785 | 101 | 91 | 67 | 5 | 5.8 | 10 | 9.2 | 8.2 | 7.8 | 7.2 | 7 | 5 | 5.4 | 58 | 58 | 87 | 87 | 58 | 58 | 58 | 58 | 58 | 58 | 800 | 0 | 24 | 24 | 656.92 | 0 | 656.92 | 0 | 21 | 59.4084 | 33.20537 | 173.2206 | 49.50571 | 27.98571 | -3.457168 | 247.2548 | 90.07965 | 9.920349 | 3.351945 | 3.966667 | 2.1 | 0.7166667 | 0 | 0 | 50 | 48621.93 | 3269.418 | 7.56581 | 8.83053 | 419.4556 | 434.8639 | 99.49012 | 16.216 | 0 | 0.8856447 | 8.604 | 10240 | 1 | 34.66667 | 63 | 125 | 17 | 190 | 80 | 4.4 | 2.3 | 0.8 | 0 | 6 | 12.16667 | 6.5 | 64.5 | 175 | 0 | 11 | 19 | 18 | 32 | 6 | 552.8779 | 462.556 | 424.9781 | 430.7257 | -0.6643261 | 33.13675 | -269.2694 | 621.9319 | 678.4839 | 1.095385 | 625.4964 | 22.5 | 26.14246 | 2.274644 | 28.4171 | 20.26653 | 15.24222 | 27.16103 | 193.1322 | 186 | 198 | 296.0687 | 278 | 309 | 298.4947 | 288 | 313 | 299.7604 | 289 | 309 | 3.857326 | 3.2 | 4.5 | 2.098407 | 1.7 | 2.4 | 0.7079167 | 0.6 | 0.9 | 0.0143831 | 0 | 0.2 | 916.1468 | 907.8856 | 925.2755 | 12.27204 | 10.56688 | 14.21396 | 64.3788 | 65.61506 | 35.17607 | 553.046875 | 1.423017 | 0.9458686 | 0.7502156 | 0.7305601 | 114.3392 | 127.1641 | 263.6786 | 339.6445 | 2.9 | 2.9 | 4.2 | 4.2 | 4.3 | 4.3 | 420 | 407 | 323
2018-07-03 | 50.59 | 8.13 | 0.96 | 0.71 | 3.4 | 611 | 526.5672 | 1 | 40877.92 | 9.633333 | 907.4472 | 918.5556 | 2473.497 | 293.7059 | 1250 | 756 | 581.7243 | 518.5073 | 26163.8 | 250 | 14.00998 | 47.38157 | 895.0488 | 919.2029 | 932.8804 | 922.4579 | 931.6701 | 901.6041 | 923.377 | 922.2032 | 895.7827 | 907.3196 | 3.562 | 5 | 28.104 | 546.242 | 351 | 29.63 | -10.04 | 36.16035 | 76 | 4 | 1.772699 | 1.4 | 0.1 | 2.501455 | 45 | 142 | 2371 | 3 | 9 | 5.333333 | 0 | 2 | 2 | 2 | 55.66667 | 54.33333 | 0 | 26 | 45 | 47 | 2.2 | 0.4 | 0.25 | 411.2931 |  | 295.852 | 308.112 | 0 | 11.01 | 10.89 | 8.66 | 2.43 | 8.01773 | 109 | 79 | 67 | 5.8 | 5.4 | 10.4 | 9.8 | 10 | 8.6 | 7.2 | 7.4 | 6 | 5.6 | 54 | 54 | 81 | 81 | 54 | 54 | 54 | 54 | 54 | 54 | 800 | 0 | 24 | 24 | 741.25 | 89.32 | 830.57 | 4 | 18 | 48.9972 | 33.12906 | 172.0027 | 48.56041 | 26.95806 | -3.836396 | 243.6848 | 90.51165 | 9.488349 | 3.421509 | 3.75 | 2.116667 | 0.6833333 | 0 | 0 | 44 | 48170.77 | 3250.188 | 7.656548 | 8.703027 | 420.542 | 404.7707 | 99.53177 | 0.322 | 0 | 0.8618121 | 19.062 | 10780 | 2 | 32 | 62.33333 | 127 | 17 | 196 | 76 | 4.4 | 2.6 | 0.9 | 0 | 7 | 8.5 | 4.8 | 64.2 | 174 | 0 | 10 | 19 | 18 | 32 | 21 | 544.8536 | 462.2254 | 425.4932 | 429.7654 | -1.328946 | 26.18613 | -282.3931 | 618.2862 | 1007.226 | 1.643772 | 621.8499 | 22.5 | 25.27365 | 1.922034 | 27.19568 | 20.64561 | 14.82722 | 28.3153 | 193.509 | 185 | 197 | 296.1263 | 291 | 300 | 298.6321 | 295 | 303 | 298.8415 | 291 | 308 | 3.674677 | 2.6 | 4.8 | 2.09706 | 1.7 | 2.7 | 0.677007 | 0.5 | 0.9 | 0.01312269 | 0 | 0.1 | 914.9827 | 904.9421 | 928.4843 | 12.17337 | 10.72131 | 14.29501 | 63.99226 | 65.17409 | 36.97881 | 522.578125 | 1.411523 | 0.9440174 | 0.7359518 | 0.7280363 | 105.9211 | 128.2435 | 258.4461 | 337.581 | 2.9 | 2.9 | 4.2 | 4.2 | 4.3 | 4.4 | 423 | 411 | 343
2018-07-04 | 51.4 | 8.13 | 0.92 | 0.73 | 3.42 | 612 | 533.8324 | 1 | 41073.9 | 9.733333 | 908.3616 | 921.184 | 2465.544 | 293.7224 | 2166.667 | 780 | 578.464 | 526.862 | 25636 | 250 | 16.4289 | 57.61996 | 900.87 | 917.4847 | 927.6447 | 937.2014 | 929.5715 | 898.9326 | 930.3753 | 927.3916 | 890.1601 | 902.8282 | 3.562 | 5 | 28.17122 | 547.122 | 363.2 | 28.52725 | -10.26 | 35.88261 | 39 | 3 | 1.807559 | 1.1 | 0.1 | 16.218 | 41 | 140 | 2371 | 4 | 12 | 5.333333 | 0 | 2 | 2 | 2 | 55.33333 | 54.66667 | 0 | 26 | 46 | 48 | 2.2 | 0.4 | 0.25 | 423.9139 |  | 296.6489 | 307.8804 | 0 | 11.13 | 10.9 | 8.02 | 6.7 | 8.020199 | 90 | 85 | 55 | 7.2 | 8.6 | 8.4 | 11 | 6 | 6 | 6.2 | 7 | 5.6 | 7 | 62 | 62 | 93 | 93 | 62 | 62 | 62 | 62 | 62 | 62 | 800 | 0 | 24 | 24 | 748.52 | 0 | 748.52 | 0 | 21 | 65.3124 | 32.83098 | 172.0438 | 48.92684 | 27.33772 | -3.503959 | 244.8044 | 90.26416 | 9.735836 | 3.387463 | 3.083333 | 1.983333 | 0.6333333 | 0 | 0 | 39 | 48434.44 | 3265.795 | 7.791365 | 8.743015 | 420.8437 | 421.0771 | 99.52242 | 15.779 | 0 | 0.8722752 | 13.833 | 10550 | 3 | 34 | 62 | 130 | 18 | 200 | 75 | 3.4 | 2.1 | 0.7 | 0 | 10 | 11 | 5.5 | 64.33333 | 175 | 0 | 11 | 19 | 18 | 34 | 23 | 547.1678 | 462.8363 | 424.6926 | 431.2466 | 0.03831601 | 32.91596 | -265.2107 | 616.7141 | 1336.968 | 2.192159 | 620.2774 | 22.5 | 28.10675 | 1.666491 | 29.77324 | 20.24778 | 14.60674 | 27.62793 | 194.5132 | 192 | 197 | 296.1812 | 292 | 300 | 298.6491 | 295 | 303 | 299.5249 | 290 | 308 | 3.055491 | 2.6 | 3.5 | 2.033035 | 1.8 | 2.3 | 0.6220683 | 0.5 | 0.7 | 0.009081018 | 0 | 0.1 | 916.2635 | 908.3386 | 927.424 | 14.62482 | 10.86044 | 17.5413 | 64.18562 | 65.71882 | 34.43682 | 580.3125 | 1.379418 | 0.927531 | 0.7220931 | 0.7324461 | 81.80036 | 143.3474 | 243.6676 | 339.1926 | 2.9 | 2.9 | 4.2 | 4.2 | 4.3 | 4.4 | 423 | 411 | 348
2018-07-05 | 51.55 | 8.1 | 0.87 | 0.77 | 3.3 | 621 | 549.1636 | 1 | 41094.08 | 9.8 | 918.0137 | 917.7409 | 2483.844 | 294.8872 | 2333.333 | 781 | 585.059 | 532.8464 | 26314.6 | 250 | 13.98322 | 52.39854 | 892.7287 | 917.5932 | 925.5961 | 933.6414 | 928.7062 | 897.4709 | 928.7491 | 917.4416 | 903.2541 | 912.0344 | 3.562 | 5 | 28.6097 | 555.042 | 371.6 | 23.71 | -10.22 | 35.80498 | 60 | 4 | 1.93744 | 1.3 | 0.1 | 2.45301 | 79 | 138 | 2371 | 5 | 15 | 5.5 | 0 | 2 | 2 | 2 | 55.33333 | 54.66667 | 43.6 | 26 | 46 | 49 | 2.2 | 0.5 | 0.25 | 434.2103 |  | 298.391 | 308.9379 | 0 | 11.02 | 10.73 | 7.87 | 7 | 8.025929 | 95 | 89 | 63 | 5.4 | 6.2 | 10.2 | 9 | 9.2 | 8 | 7 | 7.2 | 5.8 | 5.2 | 58 | 58 | 87 | 87 | 58 | 58 | 58 | 58 | 58 | 58 | 800 | 0 | 24 | 24 | 177.24 | 501.93 | 679.17 | 3 | 16 | 48.9936 | 32.69227 | 172.7475 | 50.27095 | 28.80517 | -3.374885 | 248.4487 | 89.76437 | 10.23563 | 3.410197 | 3.083333 | 2.066667 | 0.6166667 | 0.01666667 | 0 | 44 | 48818.67 | 3299.648 | 8.035953 | 8.873169 | 421.6354 | 458.8046 | 99.49753 | 9.666 | 0 | 0.8843214 | 15.327 | 11160 | 4 | 34 | 61.66667 | 135 | 17 | 198 | 78 | 3.4 | 2.4 | 0.7 | 0.1 | 12 | 11 | 5.5 | 63.5 | 175 | 0 | 12 | 18 | 19 | 31 | 21 | 558.6267 | 462.3155 | 425.7103 | 430.2813 | 0.0501693 | 27.3778 | -274.7572 | 617.5715 | 1675.71 | 2.740547 | 621.1345 | 22.5 | 29.20752 | 1.900254 | 31.10778 | 18.31792 | 14.42517 | 23.73713 | 194.5622 | 192 | 198 | 296.1821 | 292 | 301 | 298.708 | 295 | 303 | 299.2737 | 291 | 310 | 3.041977 | 2.6 | 3.6 | 2.039714 | 1.8 | 2.4 | 0.6222882 | 0.5 | 0.9 | 0.01562153 | 0 | 0.2 | 915.7957 | 904.5067 | 927.0502 | 11.57514 | 8.911334 | 14.51624 | 64.00322 | 65.87444 | 35.73375 | 715.625 | 1.380832 | 0.9234293 | 0.7208416 | 0.7314954 | 78.51353 | 150.8242 | 238.2817 | 339.4612 | 2.8 | 2.9 | 4.2 | 4.2 | 4.3 | 4.4 | 407 | 406 | 376
2018-07-06 | 51.95 | 7.7 | 0.95 | 0.81 | 3.18 | 603 | 524.9688 | 1 | 40822.36 | 9.608333 | 903.8582 | 914.8484 | 2503.968 | 293.1311 | 2083.333 | 779 | 570.3288 | 518.0456 | 26013 | 250 | 14.30728 | 47.57641 | 890.0106 | 917.2667 | 922.0614 | 931.3867 | 929.4757 | 893.3123 | 924.0219 | 911.2517 | 902.6897 | 909.4224 | 10.686 | 5 | 28.02214 | 546.326 | 459.9 | 23.71 | -10.77 | 35.28748 | 66 | 3 | 1.821285 | 1.8 | 0.1 | 2.575676 | 75 | 135 | 2371 | 6 | 18 | 6.166667 | 0 | 2 | 2 | 2 | 56.66667 | 54.33333 | 0 | 28 | 47 | 49 | 2.2 | 0.4 | 0.25 | 417.1945 |  | 300.8648 | 269.1576 | 0 | 11.02 | 10.86 | 7.68 | 2.62 | 8.025739 | 98 | 87 | 65 | 5.4 | 5.6 | 10.6 | 9.6 | 9.8 | 8.2 | 7 | 6.8 | 5.4 | 5.6 | 58 | 58 | 87 | 87 | 58 | 58 | 58 | 58 | 58 | 58 | 700 | 0 | 24 | 24 | 0 | 709.82 | 709.82 | 0 | 21 | 54.1488 | 32.22078 | 170.8261 | 46.87362 | 24.74829 | -4.104508 | 238.3435 | 91.33864 | 8.661356 | 3.530439 | 2.983333 | 2.083333 | 0.5833333 | 0 | 0 | 31 | 48105.28 | 3280.291 | 7.86381 | 8.512268 | 420.6856 | 369.189 | 99.58567 | 9.871 | 0 | 0.870595 | 28.026 | 22570 | 6 | 32.66667 | 60.33333 | 136 | 18 | 200 | 75 | 3.2 | 3.1 | 0.6 | 0 | 14 | 10 | 3.6 | 63.93333 | 175 | 0 | 12 | 18 | 19 | 30 | 19 | 536.7655 | 461.5355 | 424.9256 | 429.7603 | 0.003748008 | 15.82202 | -287.7396 | 615.1424 | 1996.452 | 3.288934 | 619.8928 | 17.5 | 27.19904 | 1.640842 | 28.83988 | 17.74995 | 14.49002 | 21.67501 | 194.8264 | 191 | 198 | 296.4435 | 292 | 301 | 298.7358 | 295 | 303 | 299.4463 | 290 | 309 | 2.907005 | 2.5 | 3.7 | 1.888413 | 1.7 | 2.1 | 0.5593773 | 0.5 | 0.7 | 0.0007905093 | 0 | 0.1 | 913.0448 | 900.8708 | 927.7405 | 11.83665 | 9.590564 | 16.4037 | 63.82817 | 65.44645 | 35.69484 | 506.953125 | 1.380278 | 0.9071714 | 0.7089994 | 0.7280371 | 80.62772 | 168.0737 | 229.5552 | 339.0359 | 2.8 | 2.9 | 4.2 | 4.2 | 4.3 | 4.4 | 404 | 406 | 178
2018-07-07 | 53.11 | 7.01 | 1 | 0.82 | 2.98 | 549 | 462.7156 | 0.9131944 | 41107.52 | 9.581818 | 887.7669 | 878.464 | 2490.878 | 279.5102 | 2098.859 | 762 | 525.6661 | 508.6704 | 25334.4 | 100 | 13.77187 | 49.72608 | 863.1961 | 885.1604 | 883.9268 | 886.3433 | 894.1882 | 862.4738 | 880.2909 | 872.1324 | 872.0225 | 879.7584 | 10.686 | 5 | 27.95452 | 498.806 | 459.6 | 23.71 | -10.64 | 34.93043 | 73 | 5 | 1.884582 | 1.2 | 0.1 | 2.534994 | 70 | 133 | 2371 | 7 | 21 | 5.166667 | 3.333333 | 2 | 2 | 2 | 57.33333 | 54.66667 | 0 | 25 | 43 | 50 | 2.2 | 0.4 | 0.25 | 421.972 |  | 298.1369 | 138.5647 | 0 | 10.95 | 10.81 | 7.47 | 1.53 | 8.009535 | 100 | 85 | 65 | 7 | 8.8 | 8.4 | 11.1 | 6 | 6.3 | 6.2 | 7 | 6 | 7.6 | 56 | 56 | 84 | 84 | 56 | 56 | 58 | 56 | 56 | 56 | 700 | 0 | 21.91667 | 21.91667 | 0 | 344.46 | 344.46 | 0 | 10 | 66.2556 | 31.01856 | 167.5863 | 42.72468 | 20.83018 | -4.4795 | 226.6616 | 92.78631 | 7.213694 | 3.637982 | 3.366667 | 1.883333 | 0.5333333 | 0 | 0 | 40 | 45179.96 | 3118.842 | 7.047737 | 8.095058 | 411.4017 | 298.2629 | 99.62137 | 8.682 | 0 | 0.8428335 | 31.014 | 11670 | 6 | 31.33333 | 53.66667 | 135 | 27 | 200 | 80 | 3.7 | 2.1 | 0.6 | 0 | 16 | 10.66667 | 3.2 | 62.76667 | 174 | 0 | 12 | 18 | 17 | 0 | 0 | 478.597 | 458.6762 | 424.8185 | 429.9061 | 1.246993 | 31.00462 | -262.66 | 613.2985 | 2263.194 | 3.750515 | 618.9674 | 17.5 | 22.22352 | 1.49784 | 23.72136 | 19.06961 | 15.39787 | 24.26888 | 194.3911 | 186 | 205 | 296.6655 | 288 | 310 | 298.7489 | 294 | 304 | 299.3508 | 286 | 310 | 3.150005 | 1 | 4.3 | 1.758759 | 0.4 | 2.2 | 0.5174097 | 0.3 | 0.6 | 0.0004143519 | 0 | 0.1 | 849.3062 | 192.6889 | 932.0565 | 12.79097 | 8.479822 | 34.65986 | 61.86512 | 64.88876 | 35.3317 | 549.375 | 1.401789 | 0.9334203 | 0.7077534 | 0.717917 | 97.06459 | 175.7907 | 226.3763 | 331.4591 | 2.9 | 3 | 4.2 | 4.2 | 4.3 | 4.4 | 123
2018-07-08 | 0 | 0 | 0 | 0 | 0 | 0 | -0.0004 | 0 | 41499.79 |  |  |  | 1278.216 |  | 0 | 604 | 18.40686 | 435.4211 | 0 |  | 0 | 0 | [10 empty] | 0 | 0 |  | 0 | 236.9 |  | 0 | 34.40875 | 63 | 5 | 1.760565 |  |  | 2.465121 | 65 | 209 | 2371 | 8 | 21 | 0 | 24 | 2 | 2 | 2 |  |  | 0 | [6 empty] | 210.9596 |  | 151.2268 | 77.63941 | 0 | 0 | 0 |  |  | 7.830111 | [23 empty] | 800 | 0 | 0 | 0 | 0 | 0 | 0 | 0 | 0 | 0.9996 | 21.75949 | -8.298877 |  | 10.79019 | 4.374103 | 6.865421 | -120.8794 | 220.8794 | 3.38958 |  |  |  |  | 0 |  |  |  |  | 0.2451936 | 374.53 |  |  | 7.47 | 0 |  | 23.544 | 0 | 6 | [10 empty] | 17 | 8 | 4.2 |  | 174 | 0 |  |  |  | 0 | 0 | 2.211441 | 355.0244 | 354.2092 | 365.3425 | 2.909942 | 2.241212 | -125.2752 | 613.2985 | 1980.935 | 3.298902 | 618.9674 | 10 | 1.21852 | 0.406875 | 1.625395 | 18.88164 | 13.98422 | 25.29344 | 197.4508 | 38 | 223 | 73.66492 | -20 | 309 | 299.1362 | 295 | 303 | 143.9166 | -46 | 518 | 1.133545 | 0.2 | 1.7 | 0.1808553 | 0 | 1 | 0.2125521 | 0.2 | 0.3 | 0.005291667 | 0 | 1.8 | 110.6945 | 57.55172 | 288.598 | 37.19503 | 12.77183 | 150.6714 | 34.49922 | 51.42662 | 27.09618 | 136.328125 | 1.196043 | 0.4754568 | 0.7211099 | 0.5443672 | -8.602384 | 60.4617 | 212.5994 | 99.43392 | 0 | 0 | 0 | 0 | 0 | 0
2018-07-09 | 0 | 0 | 0 | 0 | 0 | 0 | 0 | 0 | [6 empty] | 0 | 509 | 0 | 348.687 | 0 |  | 0 | [11 empty] | 0 | 0 |  | 0 | 174.6 |  | 0 | 35.93331 | 118 | 7 | 2.108448 |  |  | 3.144908 | 60 | 209 | 2371 | 9 | 21 | 0 | 24 | 2 | 2 | 2 |  |  | 43.8 | [6 empty] | 116.0274 |  | 82.36365 | 34.56129 | 0 | 0 | 0 |  |  | 7.927665 | [23 empty] | 800 | 0 | 0 | 0 | 0 | 198.4 | 198.4 | 0 | 6 | 14.6 | 21.93079 | 8.064985 |  | 15.40525 | 9.525001 | 32.99524 | 24.44287 | 75.55713 | 3.381924 |  |  |  |  | 0 |  |  |  |  | 1.178401 | 378.5916 |  |  | -3.193 | 0 |  | 37.737 | 11000 | 8 | [10 empty] | 17 | 6.5 | 2.3 |  | 174 | 0 |  |  |  | 0 | 0 | 2.283328 | 358.0812 |  |  | 1.892644 | 1.653233 | -117.056 | 613.2985 | 1698.677 | 2.847289 | 618.9674 | 10 | 1.182963 | 0.4005802 | 1.583543 | 17.86371 | 13.76372 | 23.32212 | 197.5083 | 193 | 203 | -19.42913 | -20 | -16 | 298.9703 | 294 | 303 | -52.45111 | -71 | -16 | 1.264275 | 1.1 | 1.5 | 0 | 0 | 0 | 0.2610394 | 0.2 | 0.4 | 0 | 0 | 0 | 156.754 | 56.01065 | 204.8858 | [5 empty] | 26.05865 | 40.859375 | 1.169448 | 0.1771624 | 0.7513254 | 0.1731319 | -11.48595 | -13.39551 | 198.5321 | -58.92405 | 0 | 0 | 0 | 0 | 0 | 0
2018-07-10 | 0 | 0 | 0 | 0 | 0 | 0 | -0.0002 | 0 | [6 empty] | 0 | 561 | 207.1861 | 246.2873 | 0 |  | 0 | [11 empty] | 0 | 0 |  | 0 | 222.8 |  | 0 | 35.6953 | 39 | 3 |  |  |  | 3.453902 | 56 | 209 | 2371 | 10 | 21 | 0 | 24 | 2 | 2 | 2 |  |  | 0 | [10 empty] | 0 | 0 | 0 | [26 empty] | 800 | 0 | 0 | 0 | 0 | 146.52 | 146.52 | 0 | 4 | 3.4798 | [13 empty] | 0 | [8 empty] | -5.229 | 0 |  | 42.966 | 0 | 8 | [10 empty] | 18 | 9 | 1.6 |  | 174 | 0 |  |  |  | 0 | 0 | 30.59918 | [6 empty] | 613.2985 | 1416.419 | 2.395677 | 618.9674 | 10 | 0.6153417 | 0.2194629 | 0.8348046 |  | 12.10365 | 22.18082 | [25 empty] | 188.1867 | 197.2527 | [5 empty] | 23.77604 | 36.015625
2018-07-11 | 0 | 0 | 0 | 0 | 0 | 0 | 0 | 0 | [6 empty] | 0 | 536 | 33.32069 | 353.9941 | 0 |  | 0 | [11 empty] | 0 | 0 |  | 0 | 276.4 |  | 0 | 35.4573 | 72 | 4 |  |  |  | 2.936842 | 84 | 207 | 2371 | 11 | 21 | 0 | 19.41667 | 2 | 2 | 2 |  |  | 54.16 | [10 empty] | 0 | 0 | 0 |  |  | 8.073015 | [23 empty] | 800 | 0 | 0 | 0 | 288.46 | 157.58 | 446.04 | 2 | 10 | 61.96 | [5 empty] | 96.22949 | 86.71522 | 13.28478 | [5 empty] | 0 |  |  |  |  | 3.436768 |  |  |  | 51.376 | 0 |  | 14.58 | 22990 | 11 | [10 empty] | 27 | 15.91667 | 5.4 |  | 174 | 0 |  |  |  | 0 | 0 | 2.2051 | [6 empty] | 613.2985 | 1134.161 | 1.944064 | 618.9674 | 10 | 1.106413 | 0.4030886 | 1.509502 | 18.71902 | 14.99582 | 23.77604 | [25 empty] | 186.1776 | 190.2011 | [5 empty] | 34.81293 | 104.140625
2018-07-12 | 0 | 0 | 0 | 0 | 0 | 0 | 0.0002 | 0 | [6 empty] | 0 | 698 | 0 | 513.6295 | 0 |  | 0 | [11 empty] | 0 | 0 |  | 0 | 364.5 |  | 0 | 35.38396 | 66 | 6 |  |  |  | 0.1173867 | 79 | 207 | 2371 | 12 | 21 | 0 | 24 | 2 | 2 | 2 |  |  | 0 | [10 empty] | 0 | 0 | 0 |  |  | 8.264033 | [23 empty] | 800 | 0 | 0 | 0 | 109.75 | 144.54 | 254.29 | 0 | 7 | 105.7102 | [5 empty] | 87.48429 | 98.82601 | 1.173987 | [5 empty] | 0 |  |  |  |  | 3.124439 |  |  |  | 6.601 | 0 |  | 19.809 | 11830 | 12 | [10 empty] | 29 | 6.666667 | 4.7 |  | 174 | 0 |  |  |  | 0 | 0 | 2.233208 | [6 empty] | 613.2985 | 851.9032 | 1.492451 | 618.9674 | 10 | 1.07026 | 0.4101112 | 1.480371 | 19.5533 | 13.4784 | 25.60472 | [25 empty] | 184.1825 | 189.1927 | [5 empty] | 38.82045 | 100.9375
2018-07-13 | 0 | 0 | 0 | 0 | 0 | 0 | -0.0004 | 0 | [6 empty] | 0 | 500 | 0 | 283.8205 | 0 |  | 0 | [11 empty] | 0 | 0 |  | 0 | 181.8 |  | 0 | 34.73601 | 66 | 3 |  |  |  | 1.878187 | 73 | 207 | 2371 | 12 | 21 | 0 | 16.83333 | 2 | 2 | 2 |  |  | 25.84 | [10 empty] | 0 | 0 | 0 |  |  | 8.070903 | [23 empty] | 800 | 0 | 0 | 0 | 73.06 | 237.4 | 310.46 | 0 | 9 | 34.5396 | [5 empty] | 61.92803 | 87.09147 | 12.90853 | [5 empty] | 0 |  |  |  |  | 2.211715 |  |  |  | 0 | 0 |  | 19.809 | 0 | 12 | [10 empty] | 29 | 5.533333 | 4.7 |  | 174 | 0 |  |  |  | 0 | 0 | 1.943478 | [6 empty] | 613.2985 | 569.6452 | 1.040838 | 618.9674 | 10 | 1.046947 | 0.4085156 | 1.455462 | 20.01622 | 15.32006 | 26.25318 | [25 empty] | 184.1236 | 187.1933 | [5 empty] | 40.00066 | 61.875
2018-07-14 | 0 | 0 | 0 | 0 | 0 | 0 | 0 | 0 | [6 empty] | 0 | 716 | 0.0323167 | 509.4426 | 0 |  | 0 | [11 empty] | 0 | 0 |  | 0 | 408.3 |  | 0 | 34.45806 | 72 | 5 |  |  |  | 0.001863281 | 68 | 206 | 2371 | 13 | 21 | 0 | 24 | 2 | 2 | 2 |  |  | 0 | [10 empty] | 0 | 0 | 0 |  |  | 7.930001 | [23 empty] | 800 | 0 | 0 | 0 | 148 | 218.21 | 366.21 | 0 | 10 | -1.21 | [5 empty] | 52.7052 | 90.66358 | 9.336419 | [5 empty] | 0 |  |  |  |  | 1.882328 |  |  |  | 0 | 0 |  | 19.809 | 0 | 12 | [10 empty] | 29 | 5 | 4.7 |  | 175 | 0 |  |  |  | 0 | 0 | 2.254719 | [6 empty] | 613.2985 | 287.3871 | 0.5892249 | 618.9674 | 10 | 1.032073 | 0.4085156 | 1.440588 | 19.56267 | 16.07226 | 26.77195 | [25 empty] | 184.1236 | 338.1364 | [5 empty] | 34.13853 | 52.5
2018-07-15 | 0 | 0 | 0 | 0 | 0 | 0 | -0.0002 | 0 | [6 empty] | 0 | 524 | 0.0323167 | 509.4426 | 0 |  | 0 | [11 empty] | 0 | 0 |  | 0 | 198.5 |  | 0 | 34.25954 | 75 | 5 |  |  |  | 0.001863281 | 64 | 175 | 2371 | 14 | 21 | 0 | 23 | 2 | 2 | 2 |  |  | 0 | [10 empty] | 0 | 0 | 0 |  |  | 7.930001 | [23 empty] | 800 | 0 | 0 | 0 | 0 | 0 | 0 | 0 | 0 | 73.9998 | [5 empty] | 52.7052 | 90.66358 | 9.336419 | [5 empty] | 0 |  |  |  |  | 1.882328 |  |  |  | 0 | 0 |  | 19.809 | 0 | 12 | [10 empty] | 29 | 3.5 | 4.7 |  | 174 | 0 |  |  |  | 0 | 0 | 2.254719 | [6 empty] | 613.2985 | 5.129032 | 0.137612 | 618.9674 | 10 | 1.032073 | 0.4085156 | 1.440588 | 19.56267 | 16.07226 | 26.77195 | [25 empty] | 184.1236 | 338.1364 | [5 empty] | 34.13853 | 52.5
2018-07-16 | 0 | 0 | 0 | 0 | 0 | 0 | 0 | 0 | [6 empty] | 0 | 85 | 0.0323167 | 509.4426 | 0 |  | 0 | [11 empty] | 0 | 0 |  | 0 | -0.2 |  | 0 | 34.25954 | 244 | 11 |  |  |  | 0.001863281 | 60 | 175 | 2371 | 14 | 21 | 0 | 0 | 2 | 2 | 2 |  |  | 0 | [10 empty] | 0 | 0 | 0 |  |  | 7.930001 | [23 empty] | 800 | 0 | 0 | 0 | 0 | 0 | 0 | 0 | 0 | 7 | [5 empty] | 52.7052 | 90.66358 | 9.336419 | [5 empty] | 0 |  |  |  |  | 1.882328 |  |  |  | -1.519 | 0 |  | 32.508 | 11180 | 13 | [10 empty] | 29 | 0 | 4.7 |  | 174 | 0 |  |  |  | 0 | 0 | 2.254719 | [6 empty] | 613.2985 | -277.129 | -0.3140009 | 618.9674 | 10 | 1.032073 | 0.4085156 | 1.440588 | 19.56267 | 16.07226 | 26.77195 | [25 empty] | 184.1236 | 338.1364 | [5 empty] | 34.13853 | 52.5
2018-07-17 | 0 | 0 | 0 | 0 | 0 | 0 | 0 | 0 | [6 empty] | 0 | 0 | 0.0323167 | 509.4426 | 0 |  | 0 | [11 empty] | 0 | 0 |  | 0 | 0 |  | 0 | 34.25954 | 28 | 2 |  |  |  | 0.001863281 | 59 | 175 | 2371 | 14 | 21 | 0 | 0 | 2 | 2 | 2 |  |  | 0 | [10 empty] | 0 | 0 | 0 |  |  | 7.930001 | [23 empty] | 800 | 0 | 0 | 0 | 0 | 0 | 0 | 0 | 0 | 0 | [13 empty] | 0 | [8 empty] | 0 | 0 |  | 32.508 | 0 | 13 | [10 empty] | 29 | 0 | 3 |  | 174 | 0 |  |  |  | 0 | 0 | 0 | [6 empty] | 613.2985 | -559.3871 | -0.7656138 | 618.9674 | 10 | 0 | 0 | 0 |  | 0? | 0? | [25 empty] | 184.1236 | 338.1364 | [5 empty] | 0? | 0?
2018-07-18 | 0 | 0 | 0 | 0 | 0 | 0 | 0 | 0 | [6 empty] | 0 | 218 | 0.008281039 | 113.0421 | 0 |  | 0 | [11 empty] | 0 | 0 |  | 0 | 0 |  | 0 | 33.62429 | 19 | 2 |  |  |  | 0.007142578 | 59 | 207 | 2371 | 16 | 21 | 0 | 3 | 2 | 2 | 3 |  |  | 0 | [10 empty] | 0 | 0 | 0 | [26 empty] | 300 | 0 | 0 | 0 | 0 | 0 | 0 | 0 | 0 | 0 | [13 empty] | 0 | [8 empty] | 7.47 | 0 |  | 25.038 | 0 | 13 | [10 empty] | 30 | 6.5 | 4 |  | 174 | 0 |  |  |  | 0 | 0 | -0.2748971 | [6 empty] | 613.2985 | -841.6452 | -1.217227 | 618.9674 | 10 | -0.4343943 | -0.07847657 | -0.5128709 |  | 14.01014 | 29.43066 | [25 empty] | 338.2553 | 338.2553 | [5 empty] | 33.99586 | 26.875
2018-07-19 | 0 | 0 | 0 | 0 | 0 | 0 | -0.0004 | 0 | [6 empty] | 0 | 526 | 8.465699 | 276.7109 | 0 |  | 0 | [11 empty] | 0 | 0 |  | 0 | 111.2 |  | 0 | 33.02879 | 73 | 4 |  |  |  | 0.007763672 | 59 | 201 | 2371 | 18 | 21 | 0 | 24 | 2 | 3 | 3 |  |  | 0 | [10 empty] | 0 | 0 | 0 |  |  | 7.529798 | [23 empty] | 300 | 0 | 0 | 0 | 36.12 | 269.97 | 306.09 | 0 | 9 | 13.9096 | 26.81458 | 42.45553 |  |  | -2.106477 | 40.34905 | 105.2206 | -5.220636 | [5 empty] | 0 |  |  |  |  | 1.441038 |  |  |  | 5.229 | 0 |  | 19.809 | 0 | 13 | [10 empty] | 31 | 6 | 4.7 |  | 174 | 0 |  |  |  | 0 | 0 | -0.6280423 | [6 empty] | 613.2985 | -1123.903 | -1.66884 | 618.9674 | 10 | -0.7453788 | -0.130903 | -0.8762818 | 20.98285 | 12.53164 | 27.86138 | [25 empty] | 338.2553 | 338.2553 | [5 empty] | 34.90371 | 41.015625
2018-07-20 | 0 | 0 | 0 | 0 | 0 | 0 | 0.0002 | 0 |  |  | 857.8391 |  |  |  | 0 | 489 | 14.17265 | 173.4579 | 0 |  | 0 | [11 empty] | 0 | 0 |  | 0 | 101.1 |  | 0 | 32.7112 | 66 | 4 |  |  |  | 1.103063 | 59 | 200 | 2371 | 19 | 21 | 0 | 21.91667 | 2 | 2 | 2 |  |  | 0 | [10 empty] | 0 | 0 | 0 |  |  | 7.689887 | [23 empty] | 400 | 0 | 0 | 0 | 0 | 257.36 | 257.36 | 0 | 7 | 25.6402 | 26.27772 | 26.87772 |  |  | -0.719475 | 26.15824 | 102.7505 | -2.750471 | [5 empty] | 0 |  |  |  |  | 0.934223 |  |  |  | 0 | 0 |  | 19.809 | 0 | 13 | [10 empty] | 31 | 2 | 4.7 |  | 174 | 0 |  |  |  | 0 | 0 | -0.6403809 | [6 empty] | 613.2985 | -1406.161 | -2.120453 | 618.9674 | 10 | -0.7356346 | -0.13125 | -0.8668846 | 21.31685 | 16.37057 | 29.26207 | [25 empty] | 338.2553 | 338.2553 | [5 empty] | 35.05936 | 53.984375
2018-07-21 | 0 | 0 | 0 | 0 | 0 | 0 | -0.0004 | 0 | [6 empty] | 0 | 562 | 0.01059589 | 144.1875 | 0 |  | 0 | [11 empty] | 0 | 0 |  | 0 | 241.4 |  | 0 | 32.39363 | 36 | 2 |  |  |  | 16.218 | 58 | 200 | 2371 | 20 | 21 | 0 | 24 | 2 | 2 | 2 |  |  | 0 | [10 empty] | 0 | 0 | 0 |  |  | 7.656301 | [23 empty] | 500 | 0 | 0 | 0 | 0 | 34.54 | 34.54 | 0 | 1 | 50.4596 | 26.75778 |  |  |  | 3.161498 | 3.161498 | 0 | 100 | [5 empty] | 0 |  |  |  |  | 0.1129107 |  |  |  | 0 | 0 |  | 19.809 | 0 | 13 | [10 empty] | 31 | 4.5 | 4.7 |  | 174 | 0 |  |  |  | 0 | 0 | -0.6463068 | [6 empty] | 613.2985 | -1688.419 | -2.572065 | 618.9674 | 10 | -0.7249597 | -0.13125 | -0.8562097 | 21.15194 | 13.46544 | 29.06752 | [25 empty] | 145.2998 | 380.4095 | [5 empty] | 34.96856 | 40.9375
2018-07-22 | 0 | 0 | 0 | 0 | 0 | 0 | 0 | 0 | [6 empty] | 0 | 568 | 0.01502898 | 261.243 | 0 |  | 0 | 0 | [10 empty] | 0 | 0 |  | 0 | 201 |  | 0 | 32.11577 | 57 | 4 |  |  |  |  | 58 | 200 | 2371 | 21 | 21 | 0 | 24 | 2 | 2 | 2 |  |  | 0 | [6 empty] | 32.55968 |  | 23.75339 | 23.63624 | 0 | 0 | 0 |  |  | 7.56947 | [23 empty] | 500 | 0 | 0 | 0 | 0 | 0 | 0 | 0 | 0 | 24 | 27.99519 |  |  |  | -0.225586 | -0.225586 | 0 | 100 | [5 empty] | 205 |  |  |  |  | -0.008056642 |  |  |  | 0 | 0 |  | 19.809 | 0 | 13 | [10 empty] | 31 | 5.5 | 4.7 |  | 138 | 0 |  |  |  | 0 | 0 | -0.6530416 | [6 empty] | 613.2985 | -1970.677 | -3.023678 | 618.9674 | 10 | -0.7144545 | -0.13125 | -0.8457045 | 21.71034 | 14.2047 | 28.98971 |  | 0? | 0? |  | 0? | 0? |  | 0? | 0? |  | 0? | 0? |  | 0? | 0? |  | 0? | 0? |  | 0? | 0? |  | 0? | 0? | 36.97602 | 16.85665 | 207.5455 | [5 empty] | 35.7986 | 32.65625
2018-07-23 | 0 | 0 | 0 | 0 | 0 | 0 | 0 | 0 | [6 empty] | 0 | 515 | 0.0003984685 | 418.912 | 0 |  | 0 | 0 | [10 empty] | 0 | 0 |  | 0 | 278.5 |  | 0 | 32.15547 | 43 | 3 |  |  |  | 15.96211 | 58 | 200 | 2371 | 21 | 21 | 0 | 24 | 2 | 2 | 2 |  |  | 0 | [6 empty] | 48.89561 |  | 54.68456 | 55.67241 | 0 | 0 | 0 |  |  | 7.575295 | [23 empty] | 800 | 0 | 0 | 0 | 0 | 0 | 0 | 0 | 0 | 4 | 27.88275 | 20.57729 |  |  | -1.61474 | 18.96255 | 108.5154 | -8.515415 | 2.274239 |  |  |  |  | 0 |  |  |  |  | 0.6772341 |  |  |  | 0 | 0 |  | 19.809 | 0 | 13 | [10 empty] | 31 | 5.5 | 4.7 |  | 175 | 0 |  |  |  | 0 | 0 | -0.6847591 | [6 empty] | 613.2985 | -2252.935 | -3.475291 | 618.9674 | 10 | -0.7318317 | -0.13125 | -0.8630817 | 23.25121 | 15.54053 | 31.55763 |  | 0? | 0? |  | 0? | 0? |  | 0? | 0? |  | 0? | 0? |  | 0? | 0? |  | 0? | 0? |  | 0? | 0? |  | 0? | 0? | 45.20441 | 16.85665 | 147.3363 | [5 empty] | 37.62728 | 68.203125
2018-07-24 | 0 | 0 | 0 | 0 | 0 | 0 | 0.0004 | 0 | [6 empty] | 0 | 779 | 92.13322 | 621.9061 | 0 |  | 0 | 0 | [10 empty] | 0 | 0 |  | 0 | 456.6 |  | 0 | 31.87761 | 46 | 3 | 0.001080178 |  |  | 0.001242187 | 58 | 151 | 2599 | 22 | 21 | 0 | 24 | 2 | 2 | 2 |  |  | 6.65 | [6 empty] | 199.3854 |  | 175.6252 | 179.3825 | 0 | 0 | 0 |  |  | 7.826643 | [23 empty] | 800 | 0 | 0 | 0 | 0 | 0 | 0 | 0 | 0 | 66.0004 | 26.24575 | 18.52749 |  |  |  | 18.52749 | 100 | 0 | 3.072352 |  |  |  |  | 0 |  |  |  |  | 0.6616959 |  |  |  | 6.723 | 0 |  | 13.086 | 0 | 13 | [10 empty] | 33 | 9.5 | 5.6 |  | 175 | 0 |  |  |  | 0 | 0 | -0.7145595 |  |  |  | -2.905319 | 16.86041 | -101.0143 | 613.2985 | -2535.194 | -3.926904 | 618.9674 | 10 | -0.7419469 | -0.13125 | -0.8731969 | 24.13997 | 17.87501 | 30.13101 |  | 0? | 0? |  | 0? | 0? |  | 0? | 0? |  | 0? | 0? |  | 0? | 0? |  | 0? | 0? |  | 0? | 0? |  | 0? | 0? | 171.4934 | 56.90115 | 299.4393 | [5 empty] | 37.35491 | 92.734375
2018-07-25 | 0 | 0 | 0 | 0 | 0 | 182 | 139.2064 | 0.2875 |  | 9.05 |  | 865.6752 | 1872.831 | 237.37 | 0 | 796 | 360.945 | 610.7092 | 4599.4 |  | 5.683582 | 13.13563 | [10 empty] | 0 | 0 | 26.80538 | 160.16 | 324.4 | 23.71 | 4.02 | 31.04076 | 56 | 3 | 0.00201151 |  |  | 0.005589844 | 55 | 148 | 2891 | 23 | 22 | 0 | 17 | 2 | 2 | 2 |  |  | 0 | 28 | 47 | 47 | 2.2 |  | 0.25 | 309.3874 |  | 237.7799 | 248.3235 | 0 | 0 | 0 |  |  | 7.43726 | [23 empty] | 800 | 6.9 | 0 | 6.9 | 0 | 51.72 | 51.72 | 0 | 2 | 53.4864 | 28.49126 | 43.00123 |  |  |  | 43.00123 | 100 | 0 | 3.647431 |  |  |  |  | 0 | 10 | 41797.34 | 2612.762 | 6.917211 | 1.535758 | 410.7439 | 1534.74 | 98.0069 | 0 | 0 | 0.7648703 | 13.086 | 0 | 13 |  |  | 20 | 70 | 170 | 380 |  |  |  |  | 33 | 5.333333 | 5.6 |  | 175 | 0 |  |  |  | 0 | 0 | 159.8173 | 402.9111 | 369.2573 | 381.5545 | -4.317231 | -7.263889 | -136.47 | 614.087 | -2635.452 | -4.091017 | 619.5295 | 10 | 6.58488 | 1.825318 | 8.410198 | 22.98424 | 17.61561 | 30.0532 |  | 0? | 0? |  | 0? | 0? |  | 0? | 0? |  | 0? | 0? |  | 0? | 0? |  | 0? | 0? |  | 0? | 0? |  | 0? | 0? | 585.5582 | 299.4393 | 901.8312 | 61.2445 | 1.498993 | 246.8272 | 52.53894 | 60.01231 | 35.43546 | 4013.671875 | [8 empty] | 2.9 | 2.9 | 4.5 | 4.5 | 3.6 | 3.6
2018-07-26 | 52.38 | 8.11 | 1.07 | 0.75 | 3.22 | 613 | 537.418 | 0.98125 | 43431.86 | 7.75 |  | 889.4587 | 1887.587 | 299.5549 | 42.46285 | 841 | 660.9702 | 616.5377 | 26088.4 | 0 | 10.23678 | 40.57101 | 893.7634 | 890.2911 | 894.6762 | 880.8676 | 891.7442 | 890.3998 | 883.6453 | 890.2819 | 894.743 | 894.8591 | 0 | 0 | 28.44434 | 539.44 | 367.9 | 24.65917 | 4.82 | 30.72324 | 69 | 4 | 0.001283213 | 1.2 | 0.1 | 0.004347656 | 51 | 210 | 2891 | 24 | 25 | 1.666667 | 0 | 2 | 2 | 2 | 46 | 49 | 177.51 | 29 | 29 | 31 | 2.1 | 0.8 | 0.25 | 413.836 |  | 301.8047 | 315.2631 | 0 | 11.41 | 11.2 | 9.51 | 2.87 | 7.906929 | 97 | 76 | 58 | [20 empty] | 800 | 23.55 | 0 | 23.55 | 0 | 34.47 | 34.47 | 0 | 1 | 54.948 | 32.18754 | 162.5307 | 42.20266 | 23.57671 | -5.256305 | 223.0537 | 91.78655 | 8.21345 | 3.657668 | 12.825 | 14.925 | 1.15 | 1.3 | 0 | 42 | 53286.71 | 3303.817 | 9.497162 | 7.966205 | 424.3614 | 420.854 | 99.61975 | 9.341524107 | 0 | 0.8767015 | 3.744475893 | 0 | 13 | 45.66667 | 57.66667 | 105 | 155 | 192 | 375 | 13.6 | 15.4 | 1.2 | 1.4 | 35 | 9.5 | 6.7 | 56.66667 | 176 | 0 | 15 | 20 | 19 | 32 | 10 | 505.0907 | 464.2021 | 426.5021 | 433.2426 | -2.143149 | -94.37851 | -223.7243 | 615.3616 | -2304.71 | -3.56138 | 620.1513 | 5 | 20.84928 | 11.24888 | 32.09816 | 22.18635 | 17.73235 | 30.5201 |  | -20 | 1020 |  | 0 | 305 |  | -20 | 300 |  | 0 | 400 |  | 0 | 16.4 |  | 0 | 20.7 |  | 0 | 30.7 |  | 0 | 40.7 | 890.4214 | 852.3586 | 912.8777 | 4.418707 | 1.343378 | 24.30393 | 56.17923 | 57.62596 | 35.16309 | 1052.1875 | [8 empty] | 2.8 | 2.9 | 4.1 | 4.3 | 3.3 | 3.7 | 378 | 392 | 683
2018-07-27 | 51.68 | 8.34 | 1.04 | 0.71 | 3.12 | 632 | 553.2492 | 1 | 44788.91 | 9.516667 |  | 899.6526 | 1776.495 | 287.6567 | 0 | 825 | 680.4654 | 607.0767 | 26314.6 | 230 | 8.894577 | 31.10674 | 903.0068 | 900.4819 | 904.4709 | 895.9858 | 901.272 | 898.117 | 896.9308 | 896.9557 | 904.6999 | 902.3648 | 0 | 5 | 29.55655 | 561.16 | 340.2 | 34.1 | 4.85 | 30.4851 | 46 | 3 | 0.00147498 | 1.3 | 0.5 | 0.002484375 | 47 | 210 | 2891 | 25 | 28 | 3.5 | 0 | 2 | 2 | 2 | 46.66667 | 49.66667 | 161.64 | 29 | 24 | 29 | 2.3 | 0.6 | 0.25 | 401.4127 |  | 288.9959 | 302.8165 | 0 | 11.3 | 10.88 | 9.31 | 5.84 | 7.994434 | 94 | 146 | 205 | 5.8 | 6.6 |  |  | 10.4 | 9.2 | 7.6 | 7.4 | 5.4 | 5.6 | 98 | 98 | 21 | 0 | 16 | 17 | 18 | 18 | 18 | 18 | 800 | 24 | 0 | 24 | 307.46 | 0 | 307.46 | 0 | 9 | 58.7892 | 33.6358 | 162.1908 | 42.98654 | 24.49986 | -3.05755 | 226.6196 | 90.53819 | 9.461808 | 3.740976 | 8.95 | 10.11667 | 4.533333 | 0.7833333 | 0 | 94 | 57772.03 | 3522.197 | 8.78982 | 8.093558 | 419.1418 | 280.3194 | 99.72302 | -2.618524107 | 0 | 0.8753943 | 6.363 | 11200 | 14 | 47.33333 | 60.66667 | 120 | 151 | 201 | 378 | 10.3 | 11.8 | 9.8 | 0.9 | 37 | 10.43333 | 8 | 57.13333 | 175 | 0 | 14 | 19 | 19 | 32 | 14 | 575.8346 | 464.1611 | 423.1321 | 428.7562 | -2.056584 |  | -253.5361 | 617.174 | -1954.968 | -3.012993 | 621.4419 | 10 | 14.73648 | 10.34464 | 25.08112 | 22.26414 | 16.03335 | 30.18288 | 185.5278 | 180 | 193 | 282.5501 | -20 | 324 | 188.1767 | -20 | 1020 | 298.4775 | 290 | 306 | 8.53499 | 6.2 | 10.5 | 9.343805 | 0 | 19.9 | 5.74889 | 0 | 23.3 | 0.7437648 | 0.3 | 1 | 900.91 | 882.9377 | 925.2972 | 2.958728 | 1.669379 | 6.55672 | 56.94697 | 58.10582 | 36.57676 | 465 | 1.311372 | 1.299073 | 1.003401 | 1.21631 | 101.7184 | -6.709379 | 299.7229 | 214.7713 | 2.8 | 2.9 | 3.9 | 4 | 3.6 | 3.7 | 378 | 394 | 668
2018-07-28 | 52.31 | 8.06 | 0.99 | 0.67 | 2.84 | 622 | 565.4488 | 1 | 45513.48 | 9.6 |  | 899.2696 | 1779.546 | 287.6058 | 41.66667 | 858 | 661.8957 | 653.7574 | 26314.6 | 210 | 4.814164 | 18.13878 | 903.6147 | 899.6195 | 906.1696 | 893.2853 | 901.7734 | 898.6399 | 894.7869 | 896.2672 | 904.7794 | 901.935 | 8.311 | 5 | 29.47765 | 560.671 | 409.2 | 34.1 | 4.24 | 29.8898 | 99 | 6 | 0.00261203 | 1.2 | 0.2 | 0.005589844 | 44 | 205 | 2891 | 27 | 32 | 5.25 | 0 | 2 | 2 | 2 | 44 | 50 | 0 | 25 | 27 | 43 | 2.2 | 0.5 | 0.25 | 401.2995 |  | 288.2105 | 302.7968 | 0 | 10.82 | 10 | 8.7 | 1.76 | 7.977486 | 92 | 144 | 203 | 7.8 | 9 | 10.1 |  | 6 | 6.7 | 6.6 | 7 | 6.2 | 8 | 60 | 60 | 30 | 0 | 60 | 60 | 60 | 60 | 60 | 60 | 800 | 24 | 0 | 24 | 233.39 | 0 | 233.39 | 0 | 7 | 66.0588 | 32.58908 | 162.1496 | 41.26339 | 23.34068 | -3.558313 | 223.1954 | 91.13675 | 8.863249 | 3.700552 | 6.15 | 5.666667 | 5.033333 | 0.46 | 0 | 38 | 56913.53 | 3491.036 | 8.691364 | 7.971264 | 419.5532 | 277.4529 | 99.72227 | 13.393 | 0 | 0.9090817 | 14.58 | 21610 | 16 | 40.66667 | 61 | 120 | 15 | 200 | 140 | 6.9 | 6.7 | 11.1 | 0.56 | 41 | 11.5 | 5.4 | 57.23333 | 175 | 0 | 16 | 18 | 18 | 36 | 14 | 568.9678 | 465.6943 | 424.8641 | 430.6467 | -0.5845941 | -17.48888 | -289.456 | 617.648 | -1615.226 | -2.464606 | 622.3131 | 10 | 17.96597 | 10.5439 | 28.50987 | 19.12656 | 14.64565 | 26.38288 | 189.6347 | 183 | 196 | 290.7439 | 193 | 297 | 169.6314 | -20 | 325 | 298.7339 | 290 | 307 | 6.032962 | 4.9 | 8.2 | 5.369522 | 4 | 7.2 | 4.078711 | 0 | 15.8 | 0.430794 | 0.3 | 4.8 | 900.3051 | 892.816 | 907.1268 | 3.784515 | 2.807166 | 6.440833 | 57.07293 | 58.18363 | 36.60269 | 365.859375 | 1.270051 | 1.17487 | 1.04241 | 1.129696 | 60.21056 | -19.87324 | 351.9514 | 115.538 | 2.9 | 3 | 4 | 4.2 | 3.4 | 3.5 | 370 | 390 | 665
2018-07-29 | 51.8 | 8.04 | 1.01 | 0.67 | 2.88 | 626 | 551.4208 | 1 | 45708.67 | 9.408333 |  | 894.8784 | 1817.674 | 290.722 | 0 | 899 | 670.8008 | 666.1058 | 26465.4 | 250 | 6.788685 | 25.63706 | 898.9843 | 900.6504 | 904.417 | 883.3994 | 898.0035 | 895.96 | 887.4979 | 890.1146 | 900.4263 | 896.37 | 8.311 | 5 | 29.60887 | 564.191 | 556.8 | 34.1 | 4.44 | 29.61201 | 96 | 4 | 0.005268546 | 1.2 | 0.1 | 0.006210937 | 40 | 203 | 2891 | 28 | 35 | 5.166667 | 0 | 2 | 2 | 2 | 47.66667 | 50.33333 | 0 | 27 | 45 | 49 | 2.1 | 0.7 | 0.25 | 416.8388 |  | 289.806 | 305.9038 | 0 | 10.92 | 10.7 | 8.9 | 2.25 | 7.938194 | 110 | 95 | 169 | 7.8 | 8.4 | 10.3 |  | 6.4 | 6.8 | 6.8 | 7.4 | 6.4 | 7.6 | 58 | 58 | 87 | 0 | 58 | 58 | 58 | 58 | 58 | 58 | 800 | 24 | 0 | 24 | 0 | 0 | 0 | 0 | 0 | 43.4208 | 32.28316 | 163.0684 | 42.83587 | 24.51637 | -3.291645 | 227.129 | 90.65521 | 9.344789 | 3.704101 | 5.3 | 3.733333 | 3.483333 | 0.3166667 | 0 | 35 | 57539.08 | 3501.548 | 10.26077 | 8.111749 | 419.8137 | 327.7621 | 99.7296 | 12.979 | 0 | 0.8808639 | 1.601 | 0 | 16 | 48 | 62.66667 | 125 | 20 | 350 | 150 | 5.6 | 4.1 | 5 | 0.4 | 43 | 10.5 | 8 | 56.7 | 174 | 0 | 15 | 20 | 18 | 35 | 18 | 578.2415 | 466.0068 | 424.9466 | 431.8259 | -0.03218373 | 26.71605 | -266.8949 | 618.395 | -1271.484 | -1.916219 | 623.3862 | 10 | 28.10309 | 4.495827 | 32.59892 | 21.46939 | 15.33302 | 29.70302 | 191.098 | 186 | 196 | 293.7456 | 289 | 300 | 264.984 | -20 | 316 | 299.1089 | 291 | 307 | 5.183495 | 4.6 | 5.8 | 3.578186 | 2.8 | 4.2 | 3.745014 | 0 | 11.4 | 0.3120678 | 0.2 | 0.4 | 895.0686 | 887.714 | 905.0269 | 5.375041 | 3.391437 | 8.009008 | 56.47854 | 58.44303 | 34.34604 | 442.265625 | 1.27738 | 1.076717 | 1.393043 | 1.110249 | 58.16994 | -32.23238 | 529.6064 | 91.8028 | 2.9 | 3 | 4 | 4.1 | 3.4 | 3.6 | 383 | 394 | 686
2018-07-30 | 52.64 | 7.25 | 1.11 | 0.75 | 2.94 | 627 | 554.9076 | 0.9993056 | 45882.4 | 9.25 | 850.4363 | 892.6301 | 1811.768 | 290.9612 | 0 | 846 | 660.5074 | 652.2002 | 23524.8 | 230 | 6.753681 | 27.09911 | 897.9362 | 897.0725 | 902.4729 | 881.7989 | 895.3364 | 893.2646 | 885.9745 | 887.1849 | 897.1244 | 892.9722 | 8.311 | 5 | 29.60321 | 565.071 | 554 | 34.1 | 4 | 29.80239 | 46 | 3 | 0.002433059 | 1.3 | 0.4 | 0.005279297 | 86 | 202 | 2891 | 29 | 39 | 5.333333 | 0 | 2 | 2 | 2 | 47.33333 | 50 | 0 | 27 | 43 | 55 | 2.2 | 0.5 | 0.25 | 420.3563 |  | 290.0278 | 305.9398 | 0 | 11.31 | 11 | 8.86 | 2.19 | 7.676616 | 98 | 80 | 110 | 8.4 | 7 | 10.4 |  | 5.6 | 6.8 | 7.4 | 7.6 | 6.8 | 8 | 56 | 56 | 87 | 0 | 56 | 56 | 56 | 56 | 56 | 56 | 800 | 6.083333 | 17.9 | 23.98333 | 471.24 | 86.33 | 557.57 | 0 | 17 | 74.3376 | 33.04354 | 161.6305 | 41.98563 | 24.21766 | -2.96157 | 224.8722 | 90.54748 | 9.452519 | 3.69338 | 5.033333 | 2.8 | 3.316667 | 0.2333333 | 0 | 45 | 56863.85 | 3466.795 | 9.577266 | 8.031149 | 420.5774 | 343.8788 | 99.69237 | 15.944 | 0 | 0.8850201 | 7.857 | 22200 | 18 | 47.33333 | 63.33333 | 135 | 75 | 215 | 131 | 5.5 | 3 | 3.6 | 0.3 | 46 | 12.66667 | 6.3 | 56.9 | 174 | 0 | 15 | 20 | 20 | 34 | 19 | 566.2542 | 465.5427 | 423.4987 | 430.476 | 0.0105629 | 24.01421 | -286.7709 | 619.1368 | -926.7419 | -1.368526 | 624.4008 | 10 | 23.86842 | 1.450053 | 25.31847 | 21.92265 | 16.86339 | 29.0805 | 191.4351 | 186 | 205 | 294.9075 | 291 | 299 | 294.2164 | 286 | 304 | 299.2572 | 291 | 315 | 4.955654 | 4.3 | 5.7 | 2.708962 | 2.3 | 3.1 | 3.296526 | 2.8 | 3.7 | 0.2454637 | 0.1 | 0.3 | 893.5289 | 878.3281 | 902.3276 | 5.062914 | 2.35246 | 8.905322 | 56.56468 | 57.74268 | 35.00747 | 537.8125 | 1.283455 | 1.042647 | 1.488092 | 1.103795 | 62.46163 | -35.31891 | 596.7547 | 87.99822 | 2.9 | 3 | 4 | 4.1 | 3.3 | 3.4 | 343 | 415 | 360
2018-07-31 | 52.92 | 7.21 | 1.13 | 0.69 | 2.98 | 625 | 551.9612 | 1 | 45972.1 | 9.616667 | 866.7797 | 898.0233 | 1800.395 | 291.4084 | 0 | 896 | 666.9841 | 646.103 | 25560.6 | 250 | 6.38255 | 24.81796 | 902.5904 | 902.102 | 907.8069 | 887.634 | 901.7936 | 897.4836 | 892.1083 | 892.6677 | 904.7945 | 900.2787 | 8.311 | 5 | 29.64818 | 563.311 | 585 | 17.865888 | 4.82 | 28.97709 | 39 | 3 | 1.457331 | 1.8 | 0.4 | 16.218 | 82 | 200 | 2891 | 30 | 43 | 5.166667 | 0 | 2 | 2 | 2 | 47.83333 | 50 | 0 | 25 | 43 | 56 | 2.2 | 0.8 | 0.25 | 414.5742 |  | 291.2712 | 305.7707 | 0 | 11.45 | 11.22 | 8.06 | 2.6 | 7.626085 | 105 | 97 | 137 | 7.8 | 6.8 | 10.1 |  | 6 | 6.8 | 6.6 | 7 | 6.2 | 8 | 60 | 60 | 90 | 0 | 60 | 60 | 60 | 60 | 60 | 60 | 800 | 0 | 24 | 24 | 214.76 | 0 | 214.76 | 0 | 7 | 43.2012 | 31.94595 | 160.6474 | 40.9828 | 22.85177 | -2.931347 | 221.5507 | 91.00864 | 8.991362 | 3.681162 | 4.35 | 2.316667 | 2.916667 | 0.2 | 0 | 36 | 60043.85 | 3684.376 | 9.045012 | 7.912524 | 420.0103 | 316.5796 | 99.69734 | 10.434 | 0 | 0.88313792 | 21.303 | 23880 | 20 | 46.66667 | 63.33333 | 125 | 70 | 198 | 140 | 4.7 | 2.4 | 3.2 | 0.2 | 49 | 9 | 4.5 | 56.46667 | 174 | 0 | 16 | 18 | 17 | 35 | 17 | 578.0294 | 465.6517 | 423.6716 | 431.0044 | -0.3837085 | 19.12874 | -297.6605 | 619.5816 | -584 | -0.8201389 | 625.0768 | 10 | 28.86901 | 2.751819 | 31.62083 | 21.7927 | 16.21492 | 29.66412 | 192.6042 | 188 | 197 | 295.8322 | 291 | 300 | 295.0106 | 280 | 304 | 299.5091 | 292 | 305 | 4.289169 | 3.7 | 5 | 2.260897 | 1.9 | 2.5 | 2.884823 | 2.5 | 3.6 | 0.2022894 | 0.1 | 0.3 | 898.8073 | 894.0366 | 906.1711 | 5.302851 | 3.607312 | 8.819336 | 56.30064 | 57.35359 | 33.55491 | 410.9375 | 1.273411 | 1.021694 | 1.470978 | 1.110278 | 58.08273 | -12.7136 | 593.1301 | 112.0928 | 2.9 | 3 | 4 | 4.2 | 3.2 | 3.4 | 314 | 415 | 125
2018-08-01 | 53.71 | 7.16 | 1.13 | 0.58 | 3.1 | 631 | 557.1848 | 1 | 46209.97 | 9.391667 | 883.4064 | 893.378 | 1801.668 | 292.8444 | 0 | 893 | 669.9594 | 666.0296 | 25560.6 | 250 | 7.881959 | 28.67206 | 894.4309 | 899.2504 | 905.5251 | 880.9432 | 899.4005 | 893.7151 | 887.3951 | 886.3633 | 902.4216 | 897.5309 | 8.311 | 5 | 29.84674 | 568.591 | 570.1 | 10.17 | 4.74 | 28.85004 | 34 | 2 | 1.877874 | 1.3 | 0.1 | 3.261363 | 77 | 198 | 2891 | 1 | 3 | 5.166667 | 0 | 2 | 2 | 2 | 47.33333 | 49.66667 | 0 | 27 | 51 | 60 | 1.5 | 0.4 | 0.25 | 422.1413 |  | 293.5564 | 308.1485 | 0 | 11.08 | 10.71 | 9.52 | 5.2 | 7.584241 | 95 | 95 | 170 | 7.7 | 10 | 10.2 |  | 6.4 | 6.8 | 6.5 | 7.4 | 6.4 | 8 | 58 | 58 | 87 | 0 | 58 | 58 | 58 | 58 | 58 | 58 | 800 | 0 | 24 | 24 | 464.51 | 109.5 | 574.01 | 0 | 18 | 64.1748 | 31.76736 | 161.1316 | 42.02638 | 23.77049 | -2.571745 | 224.3567 | 90.55132 | 9.448681 | 3.680147 | 4.083333 | 2.166667 | 2.566667 | 0.2 | 0 | 31 | 60047.27 | 3676.245 | 9.072414 | 8.012739 | 419.9447 | 343.067 | 99.67315 | 9.547 | 0 | 0.8830187 | 35.496 | 23740 | 2 | 48 | 63 | 130 | 50 | 198 | 145 | 4.4 | 2.2 | 2.7 | 0.2 | 3 | 10.66667 | 3.1 | 56.4 | 174 | 0 | 18 | 18 | 21 | 32 | 20 | 583.1457 | 465.8969 | 424.7103 | 430.825 | -0.05787039 | 19.41012 | -289.1364 | 631 | 6 | 0 | 639.311 | 22.5 | 29.63891 | 1.387146 | 31.02605 | 20.44053 | 16.22791 | 26.92759 | 192.8737 | 189 | 197 | 296.045 | 292 | 301 | 295.446 | 288 | 303 | 299.4434 | 293 | 305 | 4.093791 | 3.7 | 4.6 | 2.163903 | 1.9 | 2.3 | 2.590301 | 2.3 | 2.8 | 0.1947917 | 0.1 | 0.2 | 894.9822 | 887.911 | 909.619 | 6.581493 | 4.115204 | 9.558161 | 56.34221 | 57.30172 | 33.78835 | 497.96875 | 1.26851 | 1.02878 | 1.453202 | 1.109027 | 61.26965 | 3.423484 | 583.7819 | 129.2898 | 2.9 | 3 | 4 | 4.2 | 3.2 | 3.5 | 385 | 392 | 641
2018-08-02 | 53.09 | 7.11 | 1.21 | 0.74 | 3.56 | 637 | 571.1348 | 0.9993056 | 46792.83 | 9.358333 | 876.4666 | 901.8245 | 1802.122 | 293.0051 | 0 | 900 | 673.0262 | 669.363 | 25636 | 200 | 7.793688 | 29.79128 | 903.6309 | 906.7213 | 913.3107 | 891.079 | 908.0764 | 900.4329 | 896.6371 | 894.7074 | 911.7685 | 906.2249 | 8.311 | 5 | 30.10648 | 573.871 | 562.8 | 10.17 | 4.18 | 28.35245 | 40 | 3 | 1.581356 | 1.2 | 0.1 | 2.357982 | 73 | 196 | 2891 | 2 | 6 | 6.166667 | 0 | 2 | 2 | 2 | 47.33333 | 49 | 0 | 27 | 49 | 53 | 2 | 0.6 | 0.25 | 419.0598 |  | 293.2721 | 305.6311 | 0 | 11.16 | 10.51 | 8.64 | 1.56 | 7.642105 | 94 | 98 | 188 | 7.6 | 6.8 | 10.2 |  | 6.8 | 6.6 | 7.2 | 7 | 6 | 7.4 | 56 | 56 | 84 | 0 | 56 | 56 | 56 | 59 | 56 | 56 | 800 | 0 | 23.98333 | 23.98333 | 37.4 | 70.89 | 108.29 | 0 | 3 | 60.8448 | 31.55996 | 160.3672 | 41.78645 | 23.5779 | -2.57855 | 223.153 | 90.58971 | 9.410292 | 3.594098 | 3.633333 | 2.033333 | 2.183333 | 0.3666667 | 0 | 40 | 60007.81 | 3701.133 | 8.684925 | 7.969749 | 420.4225 | 350.1644 | 99.64915 | 15.255 | 0 | 0.8966009 | 31.761 | 11520 | 3 | 51.33333 | 62.33333 | 123 | 50 | 210 | 140 | 3.9 | 2.1 | 2.5 | 0.5 | 6 | 11 | 3.5 | 56.5 | 174 | 0 | 17 | 18 | 21 | 34 | 20 | 573.3297 | 465.5023 | 423.8529 | 430.775 | 0.4360439 | 23.82176 | -286.9954 | 634.2202 | 18 | -0.0006944444 | 642.5341 | 22.5 | 31.09462 | 1.405348 | 32.49996 | 20.0548 | 15.15145 | 25.56581 | 193.7217 | 183 | 202 | 296.2215 | 281 | 307 | 296.1911 | 270 | 324 | 298.8887 | 280 | 317 | 3.562719 | 3 | 5.4 | 2.044483 | 1.6 | 2.5 | 2.121822 | 1.6 | 3.1 | 0.3843484 | 0.1 | 0.8 | 903.2854 | 890.7948 | 910.1002 | 6.407515 | 4.224811 | 12.25757 | 56.46572 | 57.37954 | 34.81293 | 462.65625 | 1.255092 | 1.037442 | 1.398706 | 1.112087 | 50.39119 | 14.21647 | 551.3521 | 179.6475 | 2.9 | 3.1 | 4 | 4.2 | 3.1 | 3.5 | 385 | 390 | 608
2018-08-03 | 51.08 | 7.87 | 1.14 | 0.87 | 3.58 | 628 | 534.9384 | 1 | 46296.67 | 9.716667 | 867.5413 | 902.2018 | 1801.98 | 292.1807 | 0 | 866 | 655.0141 | 643.5367 | 25560.6 | 200 | 9.234807 | 35.2568 | 903.4826 | 906.0597 | 914.2762 | 892.8819 | 908.2513 | 900.6573 | 897.9926 | 894.0125 | 910.935 | 904.9604 | 8.311 | 5 | 29.79063 | 565.951 | 549 | 10.17 | 4.19 | 28.07471 | 39 | 3 | 1.905097 | 1.8 | 0.1 | 4.197041 | 70 | 195 | 2891 | 3 | 9 | 5.333333 | 0 | 2 | 2 | 2 | 48 | 49 | 0 | 27 | 46 | 49 | 2.2 | 0.4 | 0.25 | 418.1629 |  | 292.6927 | 303.7917 | 0 | 11.4 | 11.3 | 9.5 | 3.3 | 7.704822 | 100 | 95 | 149 | 7.8 | 10 | 10.5 |  | 6 | 6.6 | 6.4 | 7 | 6 | 7.2 | 60 | 60 | 90 | 0 | 60 | 60 | 60 | 57 | 60 | 60 | 800 | 0 | 24 | 24 | 517.72 | 235.12 | 752.84 | 0 | 24 | 45.0984 | 31.44051 | 159.2394 | 40.08839 | 21.47169 | -2.855195 | 217.9443 | 91.45814 | 8.54186 | 3.603685 | 3.383333 | 1.983333 | 1.8 | 0.3166667 | 1 | 31 | 59167.78 | 3676.71 | 7.836791 | 7.783724 | 421.275 | 304.5438 | 99.65692 | 12.924 | 0 | 0.8518127 | 30.267 | 11430 | 4 | 47.33333 | 62.33333 | 130 | 60 | 190 | 136 | 3.5 | 2.1 | 1.9 | 0.4 | 9 | 10.5 | 3.3 | 55.9 | 174 | 0 | 19 | 18 | 21 | 34 | 13 | 551.0805 | 464.4263 | 424.7746 | 429.3506 | 0.1155283 | 17.33846 | -294.5117 | 632.1463 | 21 | -0.0006944444 | 640.4593 | 22.5 | 27.60737 | 1.409158 | 29.01653 | 19.93937 | 14.03609 | 26.77195 | 194.0186 | 186 | 202 | 296.2896 | 287 | 308 | 297.0637 | 283 | 326 | 299.0801 | 269 | 310 | 3.33125 | 2.6 | 3.8 | 1.958456 | 1.7 | 2.2 | 1.745828 | 1.5 | 2.1 | 0.2905914 | 0 | 0.4 | 903.4 | 886.4878 | 913.2043 | 6.113785 | 3.98385 | 9.776434 | 56.32603 | 57.41844 | 33.04911 | 399.0625 | 1.244675 | 1.042101 | 1.361923 | 1.102351 | 45.20267 | 23.24572 | 531.9412 | 175.9407 | 3 | 3.1 | 4.1 | 4.2 | 3.1 | 3.4 | 383 | 390 | 631
2018-08-04 | 52.02 | 7.74 | 1.15 | 0.93 | 3.52 | 629 | 549.6864 | 1 | 46315.67 | 9.616667 | 865.3544 | 904.8105 | 1819.007 | 291.4978 | 0 | 885 | 653.1458 | 658.8905 | 25409.8 | 210 | 6.424986 | 23.09344 | 909.1394 | 906.6952 | 916.3475 | 896.0987 | 909.9778 | 902.6151 | 900.3636 | 897.2468 | 911.4888 | 905.7221 | 8.311 | 5 | 29.79924 | 566.831 | 607.1 | 17.98626 | 4.09 | 27.75731 | 43 | 3 | 1.606612 | 1.4 | 0.1 | 2.536236 | 65 | 193 | 2891 | 4 | 13 | 5.5 | 0 | 2 | 2 | 2 | 50 | 49.66667 | 0 | 26 | 47 | 53 | 2.1 | 0.5 | 0.25 | 412.4899 |  | 291.6414 | 302.848 | 0 | 11.39 | 11.15 | 8.72 | 2.25 | 7.680343 | 48 | 88 | 128 | 7.6 | 9.8 | 10.2 | 6 | 6.6 | 6.6 | 6.6 | 7 | 6 | 7.8 | 52 | 52 | 82 | 0 | 52 | 52 | 52 | 52 | 49 | 54 | 800 | 0 | 24 | 24 | 110.83 | 482.86 | 593.69 | 4 | 11 | 65.9964 | 31.31463 | 158.8066 | 39.51045 | 21.63196 | -3.070304 | 216.8787 | 91.44146 | 8.55854 | 3.564043 | 2.916667 | 1.916667 | 1.633333 | 0.2333333 | 2 | 30 | 59259.77 | 3703.039 | 8.754414 | 7.745669 | 420.3886 | 313.9826 | 99.68829 | 16.102 | 0 | 0.8739052 | 25.785 | 11620 | 5 | 45.66667 | 62.66667 | 130 | 60 | 190 | 140 | 3.1 | 2.1 | 1.7 | 0.3 | 12 | 11.5 | 4.1 | 56.53333 | 176 | 0 | 19 | 19 | 20 | 32 | 12 | 556.313 | 465.0396 | 424.7922 | 429.4322 | 0.6884949 | 28.18966 | -279.9685 | 631.3596 | 25 | -0.0006944444 | 639.6721 | 22.5 | 29.21485 | 1.408916 | 30.62377 | 18.43442 | 13.89342 | 24.02246 | 194.6636 | 192 | 198 | 296.3511 | 292 | 301 | 297.0991 | 291 | 303 | 298.9476 | 293 | 306 | 2.92783 | 2.6 | 3.4 | 1.911358 | 1.6 | 2.2 | 1.635706 | 1.5 | 1.9 | 0.2321082 | 0 | 0.3 | 905.4053 | 898.3574 | 913.7651 | 5.304837 | 3.560968 | 7.118713 | 56.44198 | 57.35359 | 33.30849 | 408.359375 | 1.227843 | 1.045371 | 1.346602 | 1.104436 | 26.17558 | 32.52614 | 517.2845 | 178.3808 | 3 | 3 | 4.1 | 4.2 | 3.2 | 3.4 | 412 | 393 | 470
2018-08-05 | 51.35 | 7.72 | 1.13 | 0.92 | 3.6 | 630 | 553.2132 | 1 | 45954.49 | 9.608333 | 864.1055 | 902.466 | 1803.581 | 290.2981 | 0 | 893 | 647.765 | 657.4734 | 25560.6 | 210 | 6.800133 | 24.74876 | 906.333 | 903.6139 | 914.3264 | 893.9334 | 908.6685 | 899.2454 | 898.4567 | 895.1506 | 911.2484 | 904.9362 | 8.311 | 5 | 29.84847 | 567.711 | 623.9 | 22.68 | 4.22 | 27.12254 | 130 | 6 | 1.624137 | 1.4 | 0.1 | 2.715422 | 63 | 190 | 2891 | 6 | 16 | 5.833333 | 0 | 2 | 2 | 2 | 51.33333 | 50 | 0 | 26 | 54 | 54 | 2.1 | 0.8 | 0.25 | 411.578 |  | 291.4869 | 300.7337 | 0 | 11.09 | 10.63 | 8.67 | 2 | 7.651925 | 90 | 84 | 92 | 5.4 | 6.4 | 10 |  | 7.2 | 8.8 | 7.6 | 7 | 5.6 | 5.4 | 62 | 62 | 93 | 0 | 62 | 62 | 62 | 62 | 65 | 60 | 800 | 0 | 24 | 24 | 0 | 0 | 0 | 0 | 0 | 52.2132 | 30.55975 | 158.6321 | 39.74252 | 21.03877 | -3.135019 | 216.2784 | 91.72189 | 8.278106 | 3.541836 | 2.816667 | 1.75 | 1.5 | 0.2 | 0 | 40 | 59290 | 3728.058 | 9.470948 | 7.724227 | 420.2191 | 299.9971 | 99.72812 | 11.952 | 0 | 0.8781162 | 13.833 | 0 | 5 | 48.66667 | 62.66667 | 120 | 35 | 190 | 150 | 3 | 1.9 | 1.6 | 0.2 | 15 | 11.5 | 5.5 | 56.33333 | 176 | 0 | 19 | 19 | 21 | 32 | 13 | 554.7733 | 464.2254 | 425.0017 | 430.2391 | 0.8462765 | 30.80229 | -276.3533 | 631.0877 | 30 | -0.0006944444 | 639.3998 | 22.5 | 31.89046 | 1.438894 | 33.32935 | 16.42842 | 13.68591 | 21.02655 | 195.0783 | 191 | 199 | 296.655 | 293 | 301 | 297.2733 | 293 | 302 | 299.2075 | 293 | 306 | 2.772693 | 2.4 | 3.2 | 1.741377 | 1.5 | 1.9 | 1.492125 | 1.3 | 1.6 | 0.2029201 | 0 | 0.3 | 903.5791 | 898.421875 | 911.4458 | 5.819188 | 4.021918 | 7.696014 | 56.26352 | 57.36657 | 32.69893 | 418.75 | 1.232409 | 1.0456 | 1.327703 | 1.113519 | 26.72747 | 49.48131 | 507.4966 | 190.1823 | 3 | 3 | 4.1 | 4.3 | 3.2 | 3.4 | 418 | 397 | 490
2018-08-06 | 51.71 | 8.22 | 1.12 | 0.63 | 3.56 | 126 | 103.6568 | 0.1736111 | 43075.21 | 9.6 |  |  | 1707.318 | 254.9493 | 0 | 726 | 139.0751 | 585.8799 | 5655 | 250 | 0 | 0 | [10 empty] | 0 | 0 | 30.74296875 | 110.88 | 317.8 | 22.68 | 4.41 | 27.12254 | 79 | 4 | 2.042984 |  |  | 4.068474 | 60 | 188 | 2891 | 6 | 16 | 0 | 19.83333 | 2 | 2 | 2 |  |  | 0 | 26 | 52 | 52 | 2.2 |  |  | 251.6142 |  | 152.8948 | 154.5307 | 0 | 0 | 0 |  |  | 7.594688 | [23 empty] | 800 | 0 | 4.166667 | 4.166667 | 0 | 657.54 | 657.54 | 0 | 21 | 47.1168 | 25.60884 | 176.2699 | 20.38171 | 27.89004 | -12.46228 | 212.0794 | 92.72548 | 7.274522 | 2.011598 | 2.8 | 1.6 | 1.6 | 0.2 | 0 | 27 |  | 2091.223 | 6.225421 | 7.574263 | 409.0624 | 199.5958 | 99.70924 | 9.249 | 0 | 0.822673 | 16.074 | 11490 | 6 | 50 | 61 | 105 | 40 | 209 | 138 | 2.8 | 1.6 | 1.6 | 0.2 | 17 | 10.16667 | 5.2 | 58.9 | 175 | 0 | 21 | 21 | 22 | 0 | 0 | 104.1356 | 439.9098 | 398.7506 | 400.4665 | 2.116666 | #DIV/0! | -4.463272 | 634.265 | -469 | -0.8270833 | 642.2982 | 15 | 3.079849 | 0.1058241 | 3.185674 | 17.18144 | 13.81561 | 21.32484 | 198.4582 | 69 | 222 | 72.42112 | -20 | 317 | 31.36244 | -20 | 302 | 58.40565 | 7 | 305 | 0.6460891 | 0.2 | 3.3 | 0.2564618 | 0 | 1.8 | 0.2342963 | 0 | 1.6 | 0.02934259 | 0 | 0.3 | 271.169 | 87.6304 | 908.7238 | 32.09132 | 2.356052 | 80.19465 | 41.49905 | 61.10172 | 33.15287 | 562.421875 | 0.1992967 | 0.3741497 | 0.4330581 | 0.2887033 | -56.58549 | 14.71122 | 130.0966 | 47.52083 | 3 | 3 | 4.2 | 4.2 | 3.2 | 3.2
2018-08-07 | 0 | 0 | 0 | 0 | 0 | 0 | -0.0002 | 0 | [6 empty] | 0 | 791 | 28.71856 | 601.6803 | 0 |  | 0 | 0 | [10 empty] | 0 | 0 |  | 0 | 496.4 |  | 0 | 27.08861 | 43 | 3 | 1.405731 |  |  | 3.813826 | 59 | 188 | 2937 | 7 | 16 | 0 | 24 | 2 | 2 | 2 |  |  | 0 | [6 empty] | 156.0279 |  | 39.91542 | 78.15276 | 0 | 0 | 0 |  |  | 7.578363 | [23 empty] | 800 | 0 | 0 | 0 | 0 | 667.91 | 667.91 | 4 | 13 | 46.0898 | 20.83095 | 75.21629 |  | 27.49122 | -5.128266 | 97.57924 | 77.08227 | 22.91773 | 2.381794 |  |  |  |  | 0 |  |  |  | 5.291504 | 3.484973 |  |  |  | 2.768 | 0 |  | 35.496 | 22190 | 8 | [10 empty] | 18 | 8.083333 | 2.6 |  | 175 | 0 |  |  |  | 0 | 0 | -0.3556212 | 388.0493 |  |  | 1.476986 | #DIV/0! | -3.205786 | 634.265 | -1094 | -1.827083 | 642.2982 | 15 | -0.5263721 | -0.1120812 | -0.6384533 | 18.74591 | 14.34736 | 24.83953 | 95.89791 | -20 | 1020 | -19.7522 | -20 | 6 | 95.24789 | -20 | 307 | -4.786771 | -17 | 7 | 0.2 | 0.2 | 0.2 | 0 | 0 | 0 | 0.6078218 | 0 | 7.4 | 0 | 0 | 0 | 174.7782 | 132.3927 | 296.6566 | 89.91079 | 38.50149 | 162.6928 | 25.16538 | 27.36854 | 26.05865 | 58.4375 | 0.0003825694 | 0.157906 | 0.6728639 | 0.1024947 | -115.0914 | -18.11066 | 157.3239 | 12.29587 | 0 | 0 | 0 | 0 | 0 | 0
2018-08-08 | 0 | 0 | 0 | 0 | 0 | 159 | 145.8924 | 0.2638889 |  | 8.666667 | 824.9054 | 851.1748 | 1700.317 | 236.0981 | 0 | 837 | 321.9231 | 663.5827 | 3996.2 | 200 | #DIV/0! | 0 | [10 empty] | 0 | 0 | 27.64438 | 139.92 | 485.5 | 22.68 | 4.44 | 26.81077 | 65 | 3.5 | 1.187227 |  |  | 3.274096 | 56 |  | 3182 | 8 | 16 | 0 | 17.25 | 2 | 2 | 2 |  |  | 0 | 26 | 53 | 53 | 2.3 | 0.3 | 0.25 | 318.5493 |  | 164.8469 | 236.8079 | 0 | 10.69 | 10.69 | 9.44 | 4.5 | 7.59176 | [13 empty] | 10 | 10 | 15 | 0 | 10 | 10 | 10 | 10 | 10 | 10 | 800 | 6.333333 | 0 | 6.333333 | 125.4 | 233.82 | 359.22 | 0 | 11 | 58.6724 | 24.41502 | 35.59897 |  |  | -13.08028 | 22.51869 | 158.0863 | -58.0863 | 3.176389 | 6.05 | 4.95 | 3.05 | 0.75 | 0 | 38 | 42907.85 | 2682.552 | 9.404517 | 0.804239 | 392.7765 | 1499.996 | 98.62694 | 0.258 | 0 | 0.9175623 | 47.448 | 12210 | 9 | 44 | 61 | 137 | 2 | 364 | 143 | 7.3 | 5.4 | 3.3 | 0.8 | 18 | 7.5 | 1 | 54.6 | 175 | 0 | 23 | 22 | 26 | 30 | 0 | 111.1531 | 433.3448 | 376.5253 | 369.4417 | -1.819863 | 57.94313 | -118.6358 | 632.7245 | -1560 | -2.563194 | 640.3678 | 10 | 6.571489 | 0.3314629 | 6.902952 | 19.6871 | 14.39923 | 26.12348 | 14.71744 | -20 | 195 | 67.43468 | -20 | 300 | 294.6766 | -20 | 304 | 75.66823 | -29 | 304 | 1.031855 | 0.2 | 13.9 | 1.343421 | 0 | 15.6 | 2.113868 | 0 | 5.5 | 0.1975023 | 0 | 1.6 | 581.0055 | 257.4771 | 905.2277 | 58.64083 | 2.556049 | 164.1107 | 49.84623 | 57.56111 | 31.33715 | 4013.203125 | 0.2043708 | 0.4403483 | 1.573598 | 0.3952918 | -107.6165 | -8.136586 | 540.7894 | 39.79159 | 3.4 | 3.4 | 4.5 | 4.5 | 4 | 4
2018-08-09 | 50.89 | 8.29 | 1.09 | 0.68 | 3.72 | 615 | 531.9864 | 0.98125 | 43458.45 | 9.55 | 840.115 | 899.1031 | 1811.712 | 289.9386 | 0 | 832 | 630.3098 | 611.3052 | 25409.8 | 210 | 6.943905 | 22.6104 | 904.8111 | 899.2364 | 905.9712 | 892.6652 | 905.2846 | 898.1885 | 895.4701 | 891.1975 | 905.9998 | 901.214 | 0 | 0 | 29.11121 | 541.2 | 565.2 | 22.68 | 4.94 | 26.19851 | 60 | 4 | 1.1277 | 0.7 | 0.1 | 2.837467 | 54 | 201 | 3182 | 9 | 19 | 3.5 | 0 | 2 | 2 | 2 | 0 | 52 | 130.96 | 26 | 48 | 55 | 2.1 | 0.7 | 0.25 | 407.7203 |  | 290.2078 | 299.4869 | 2 | 11.01 | 10.8 | 8.27 | 2.41 | 7.679882 | 90 | 115 | 215 | 7.8 | 10.2 | 10.2 |  | 7.4 | 6.8 | 6.8 | 7 | 6.4 | 8.2 | 54 | 54 | 81 | 38 | 52 | 52 | 52 | 52 | 52 | 54 | 800 | 23.55 | 0 | 23.55 | 250.02 | 442.24 | 692.26 | 4 | 15 | 74.7264 | 31.63486 | 161.4051 | 39.10664 | 20.66923 | -5.628978 | 215.5519 | 93.02245 | 6.977553 | 3.510595 | 3.833333 | 3.183333 | 2.05 | 0.35 | 0 | 36 | 53779.91 | 3362.92 | 10.57725 | 7.698283 | 423.4543 | 361.3866 | 99.71239 | 8.217 | 0 | 0.8650185 | 39.231 | 0 | 9 | 46.33333 | 60.66667 | 160 | 14 | 366 | 145 | 4.4 | 4.1 | 2.5 | 0.5 | 20 | 10.16667 | 2.1 | 56.13333 | 175 | 0 | 20 | 19 | 22 | 0 | 0 | 535.0143 | 463.7392 | 425.3879 | 429.8317 | -1.402269 | 15.38572 | -291.3198 | 631.8113 | -1570 | -2.581944 | 638.286 | 10 | 28.93332 | 1.413123 | 30.34644 | 19.74188 | 14.2436 | 27.21292 | 193.6942 | 187 | 201 | 294.8315 | 289 | 301 | 296.479 | 291 | 302 | 299.2043 | 293 | 305 | 3.589247 | 1.5 | 4.9 | 2.910173 | 1.8 | 4 | 1.934494 | 0.8 | 2.7 | 0.3073785 | 0 | 0.5 | 900.8755 | 863.7868 | 913.0583 | 4.968287 | 2.633826 | 18.83883 | 56.12825 | 57.35359 | 34.76105 | 865.390625 | 1.235521 | 1.080086 | 1.401467 | 1.091262 | 50.67716 | 7.819013 | 553.8115 | 156.2984 | 3 | 3.1 | 4.1 | 4.2 | 3.8 | 3.9
2018-08-10 | 52.04 | 7.53 | 1.07 | 0.53 | 3.08 | 606 | 530.842 | 0.9993056 | 43900.03125 | 9.558333 | 836.0617 | 897.7448 | 1894.366 | 284.7882 | 0 | 809 | 638.2901 | 625.3311 | 25636 | 230 | 7.814226 | 31.86534 | 903.7963 | 897.0725 | 905.2329 | 894.0864 | 902.6788 | 897.1684 | 894.4849 | 887.4379 | 900.1121 | 896.6347 | 0 | 5 | 28.36376 | 538.28 | 583 | 22.68 | 4.24 | 25.76194 | 36 | 2 | 1.414672 | 0.6 | 0.4 | 4.154185 | 78 | 199 | 3182 | 10 | 22 | 5.166667 | 0 | 2 | 2 | 2 | 47.66667 | 49 | 210.12 | 21 | 43 | 45 | 2.1 | 0.5 | 0.25 | 396.1681 |  | 286.2652 | 292.0892 | 0 | 10.98 | 10.78 | 8.8 | 1.92 | 7.699785 | 87 | 121 | 140 | 8.6 | 7.8 | 10.2 | 9.2 | 9.6 | 8 | 7.2 | 8.2 | 7.6 | 8 | 60 | 60 | 90 | 90 | 60 | 60 | 60 | 60 | 60 | 61 | 800 | 3.166667 | 20.81667 | 23.98333 | 413.15 | 0 | 413.15 | 0 | 13 | 58.692 | 31.4112 | 162.1035 | 41.10341 | 23.38029 | -3.02607 | 223.5611 | 90.89545 | 9.104546 | 3.619883 | 2.75 | 2.133333 | 1.55 | 0.2166667 | 0 | 35 | 54056.61 | 3329.209 | 10.4178 | 7.984325 | 421.1308 | 333.1767 | 99.73003 | 12.274 | 0 | 0.8759769 | 37.737 | 10780 | 10 | 45.66667 | 61.66667 | 120 | 4 | 375 | 146 | 3.2 | 2.3 | 1.8 | 0.3 | 23 | 10 | 2.7 | 56.06667 | 175 | 0 | 20 | 19 | 22 | 25 | 10 | 531.854 | 464.5692 | 425.5682 | 429.3388 | -0.6164473 | 25.01383 | -278.8916 | 628.3906 | -1589 | -2.582639 | 633.993 | 10 | 28.40276 | 1.353627 | 29.75639 | 21.26694 | 14.51595 | 29.22317 | 195.0611 | 178 | 208 | 296.187 | 270 | 303 | 297.3507 | 269 | 307 | 299.3128 | 262 | 328 | 2.706968 | 2.1 | 3.5 | 2.057506 | 1.8 | 2.5 | 1.517248 | 1.3 | 2 | 0.2037488 | 0 | 0.4 | 897.5701 | 870.3282 | 912.0244 | 4.667253 | 3.485504 | 8.174738 | 56.25313 | 57.57407 | 33.3474 | 667.265625 | 1.205046 | 1.068439 | 1.374841 | 1.106995 | 23.94985 | 37.4278 | 540.5478 | 178.9302 | 3 | 3.1 | 4.1 | 4.1 | 3.8 | 3.9 | 392 | 392 | 611
2018-08-11 | 51.32 | 7.56 | 1.04 | 0.54 | 3.52 | 595 | 525.9508 | 1 | 42987.52 | 9.591667 | 839.3265 | 898.0415 | 1875.993 | 280.6637 | 0 | 871 | 638.5418 | 610.1748 | 25560.6 | 250 | 6.322653 | 25.11095 | 904.3275 | 899.344 | 906.8236 | 892.2171 | 902.9674 | 898.3033 | 893.418 | 886.9308 | 898.8007 | 895.1203 | 8.311 | 5 | 28.22876 | 536.911 | 516.9 | 22.68 | 4.2 | 25.48414 | 355 | 20 | 1.224868 | 0.8 | 0.5 | 3.785256 | 76 | 197 | 3182 | 11 | 26 | 4.416667 | 0 | 2 | 2 | 2 | 49 | 44.66667 | 0 | 24 | 43 | 47 | 2.2 | 0.3 | 0.25 | 398.7194 |  | 280.7533 | 287.456 | 0 | 10.94 | 10.85 | 8.16 | 1.08 | 7.605798 | 88 | 140 | 168 | 8.2 | 7.4 | 10 | 6.6 | 5.4 | 6.2 | 7.4 | 8 | 6.2 | 8 | 54 | 54 | 81 | 81 | 54 | 54 | 54 | 54 | 54 | 54 | 800 | 0 | 24 | 24 | 161.6 | 355.91 | 517.51 | 3 | 11 | 59.4408 | 31.35455 | 166.1405 | 45.53964 | 28.55012 | -2.883614 | 237.3466 | 89.18607 | 10.81393 | 3.711472 | 2.45 | 1.85 | 1.433333 | 0.1833333 | 0 | 36 | 49830.87 | 3010.763 | 11.56304 | 8.476665 | 419.2544 | 420.5165 | 99.69921 | 17.181 | 0 | 0.8839509 | 20.556 | 0 | 10 | 44.66667 | 63.33333 | 122 | 10 | 380 | 146 | 2.7 | 2.1 | 1.5 | 0.2 | 27 | 11.66667 | 4.6 | 56.23333 | 176 | 0 | 19 | 18 | 22 | 35 | 21 | 530.2197 | 464.7031 | 425.5448 | 430.8722 | 0.3150848 | 57.11566 | -225.6295 | 624.4237 | -1619 | -2.582639 | 630.3479 | 10 | 30.6909 | 1.371672 | 32.06258 | 21.17467 | 13.90639 | 30.11803 | 195.4706 | 192 | 199 | 296.2588 | 290 | 302 | 297.4327 | 293 | 303 | 299.2714 | 293 | 307 | 2.468756 | 2 | 3.1 | 1.873958 | 1.5 | 2.6 | 1.446589 | 1.1 | 1.7 | 0.1889583 | 0 | 0.3 | 897.5789 | 874.7463 | 905.3613 | 4.893692 | 3.613361 | 9.960553 | 56.39784 | 57.93723 | 33.7235 | 893.4375 | 1.208293 | 1.053808 | 1.350414 | 1.113975 | 19.82058 | 54.72935 | 552.8673 | 189.6383 | 3 | 3 | 4.1 | 4.2 | 3.8 | 3.9 | 399 | 220 | 590
2018-08-12 | 51.69 | 7.63 | 1.05 | 0.56 | 3.36 | 613 | 544.7068 | 1 | 43940.35 | 9.466667 | 830.6706 | 897.2945 | 1868.24 | 281.22 | 0 | 885 | 650.4488 | 616.7287 | 25560.6 | 210 | 6.243686 | 22.33656 | 904.2565 | 898.399 | 906.2337 | 890.7176 | 902.7257 | 898.0052 | 891.9824 | 886.0359 | 899.6912 | 895.445 | 8.311 | 5 | 29.02588 | 552.751 | 607.9 | 18.68902 | 4.36 | 24.8492 | 456 | 15 | 0.9782932 | 0.6 | 0.2 | 3.40173 | 74 | 195 | 3182 | 13 | 29 | 6.333333 | 0 | 2 | 2 | 2 | 50.33333 | 48.33333 | 0 | 25 | 43 | 57 | 2.1 | 0.3 | 0.25 | 415.2462 |  | 279.4023 | 288.5326 | 0 | 10.8 | 10.72 | 8.6 | 1.8 | 7.696886 | 86 | 138 | 160 | 3 | 8.6 | 10 | 8.6 | 8.6 | 8 | 7.6 | 7 | 5 | 5.4 | 62 | 62 | 93 | 93 | 62 | 62 | 62 | 62 | 62 | 62 | 800 | 0 | 24 | 24 | 0 | 0 | 0 | 0 | 0 | 39.7068 | 31.49966 | 167.0954 | 47.49438 | 31.4749 | -2.202045 | 243.8626 | 87.99617 | 12.00383 | 3.687392 | 2.783333 | 1.933333 | 1.583333 | 0.1833333 | 0 | 20 | 50816.56 | 3034.731 | 11.34485 | 8.70938 | 420.3157 | 464.5497 | 99.65996 | 19.27377 | 0 | 0.8885918 | 1.282230528 | 0 | 10 | 43.66667 | 62.33333 | 100 | 15 | 295 | 120 | 3.1 | 2 | 1.6 | 0.2 | 30 | 11.33333 | 8.2 | 56.16667 | 175 | 0 | 21 | 19 | 20 | 34 | 23 | 547.7604 | 466.2903 | 425.5843 | 430.1358 | 0.5785304 | 64.24976 | -221.932 | 623.2107 | -1631 | -2.582639 | 629.3883 | 10 | 31.7401 | 1.394189 | 33.13428 | 18.3712 | 15.02175 | 26.9665 | 194.7683 | 190 | 200 | 296.2899 | 291 | 301 | 297.2979 | 292 | 304 | 299.3405 | 293 | 306 | 2.902406 | 2.3 | 3.6 | 1.947249 | 1.7 | 2.1 | 1.571331 | 1.3 | 1.9 | 0.199735 | 0 | 0.3 | 897.3803 | 889.9301 | 910.4337 | 5.269391 | 3.245801 | 8.282721 | 56.28893 | 57.17202 | 33.7235 | 613.046875 | 1.229321 | 1.071551 | 1.354021 | 1.115326 | 31.62828 | 63.38426 | 551.1497 | 184.9068 | 3 | 3 | 4.1 | 4.2 | 3.8 | 3.9 | 406 | 392 | 566
2018-08-13 | 51.43 | 7.71 | 1.03 | 0.56 | 3.46 | 611 | 532.7408 | 1 | 43472.27 | 9.491667 | 868.2209 | 899.4306 | 1845.834 | 285.2936 | 0 | 833 | 650.9286 | 633.3436 | 25636 | 220 | 8.715932 | 31.72722 | 906.3682 | 901.4877 | 909.2972 | 889.3999 | 906.1528 | 901.1999 | 892.9437 | 888.5956 | 904.1928 | 899.1896 | 8.311 | 5 | 28.92765 | 550.991 | 598.3 | 17.35 | 4.06 | 24.35637 | 85 | 5 | 0.9720557 | 0.6 | 0.1 | 1.709871 | 71 | 195 | 3182 | 14 | 32 | 5.083333 | 0 | 2 | 2 | 2 | 50.33333 | 50.33333 | 237.79 | 24 | 42 | 44 | 2 | 0.4 | 0.25 | 418.714 |  | 285.2249 | 293.1101 | 0 | 10.88 | 10.6 | 8.94 | 3.1 | 7.705617 | 85 | 125 | 150 | 4.4 | 8.2 | 8 | 10.4 | 5.8 | 5.8 | 5.4 | 6 | 5 | 6.6 | 56 | 56 | 84 | 84 | 56 | 56 | 56 | 56 | 56 | 56 | 800 | 0 | 24 | 24 | 0 | 594.26 | 594.26 | 0 | 18 | 64.4808 | 31.54692 | 165.6382 | 46.24645 | 30.2703 | -2.446639 | 239.7084 | 88.3927 | 11.6073 | 3.595032 | 3.116667 | 1.916667 | 1.433333 | 0.1833333 | 0 | 50 | 51673.55 | 3092.205 | 8.636137 | 8.561013 | 421.0858 | 450.9658 | 99.54515 | 9.008027403 | 0 | 0.8719162 | 2.204203125 | 9930 | 11 | 48.66667 | 63.33333 | 125 | 13 | 172 | 125 | 3.4 | 2 | 1.5 | 0.2 | 33 | 9.833333 | 7.5 | 56.2 | 176 | 0 | 18 | 19 | 19 | 37 | 18 | 543.1658 | 467.4278 | 425.9947 | 431.3721 | -0.2528377 | 35.21324 | -250.4209 | 622.0385 | -1645 | -2.582639 | 628.421 | 10 | 30.95743 | 1.361166 | 32.3186 | 18.48253 | 14.7494 | 25.38424 | 194.2697 | 190 | 200 | 296.5666 | 291 | 302 | 297.1807 | 293 | 303 | 299.2423 | 293 | 308 | 3.207801 | 2.6 | 4.1 | 1.903738 | 1.6 | 2.2 | 1.48688 | 1.2 | 1.8 | 0.1919375 | 0 | 0.3 | 899.8828 | 887.8877 | 919.3143 | 5.9614 | 3.141479 | 8.292499 | 56.12848 | 57.04234 | 33.9829 | 891.09375 | 1.254465 | 1.072415 | 1.337436 | 1.087997 | 58.17509 | 75.38825 | 536.4175 | 194.37 | 3 | 3.3 | 4.1 | 4.2 | 3.8 | 3.9 | 404 | 399 | 563
2018-08-14 | 51.28 | 8.15 | 1.08 | 0.58 | 3.44 | 613 | 548.0212 | 0.9986111 | 45787.46 | 9.541667 | 872.0257 | 897.0691 | 1875.874 | 291.8138 | 0 | 883 | 665.5788 | 651.4257 | 25032.8 | 200 | 8.154752 | 29.76518 | 904.1408 | 896.9383 | 907.4309 | 887.8491 | 904.4662 | 898.5586 | 891.8657 | 885.3031 | 902.9743 | 898.9413 | 8.311 | 5 | 29.10606 | 552.751 | 583.8 | 17.35 | 4.67 | 24.07861 | 65 | 5 | #VALUE! | 0.6 | 0.2 | 3.709793 | 67 | 196 | 3182 | 15 | 35 | 4.916667 | 0 | 2 | 2 | 2 | 50.66667 | 50.33333 | 0 | 25 | 44 | 49 | 2.2 | 0.4 | 0.25 | #VALUE! |  | 291.6739 | 300.6223 | 0 | 10.91 | 10.44 | 9.29 | 1.55 | #VALUE! | 62 | 130 | 260 | 6.2 | 4 | 10 | 8.6 | 8 | 8.2 | 7.6 | 7 | 5 | 5.4 | 54 | 54 | 81 | 81 | 54 | 54 | 54 | 54 | 54 | 54 | 800 | 0 | 23.96667 | 23.96667 | 0 | 631.31 | 631.31 | 4 | 12 | 55.7112 | 32.20291 | 165.5386 | 48.90168 | 34.20642 | -1.293254 | 247.3535 | 86.69387 | 13.30613 | 3.582822 | 3.333333 | 1.933333 | 1.55 | 0.2 | 0 | 46 | 52007.22 | 3085.877 | 8.815105 | 8.834052 | 420.7086 | 549.7456 | 99.45837 | 13.2962 | 0 | 0.8939987 | 10.098 | 21190 | 13 | 46.33333 | 63 | 121 | 16 | 170 | 124 | 3.7 | 2 | 1.6 | 0.2 | 36 | 10 | 6.5 | 56.53333 | 175 | 0 | 17 | 19 | 19 | 34 | 26 | 560.7293 | 467.5702 | 425.1471 | 429.4231 | 0.5817978 | 33.57136 | -265.7646 | 621.3225 | -1657 | -2.584028 | 627.8746 | 10 | 28.45433 | 1.148824 | 29.60316 | 20.67571 | 15.22926 | 27.57606 | 194.012 | 185 | 198 | 296.3526 | 292 | 304 | 297.1845 | 292 | 323 | 299.4421 | 292 | 314 | 3.378838 | 2.9 | 3.8 | 1.934062 | 1.7 | 2.3 | 1.563568 | 1.4 | 2 | 0.1962486 | 0 | 0.2 | #VALUE! | 884.6344 | 905.9911 | #VALUE! | 3.99054 | 11.65574 | 56.17558 | 57.21093 | 34.33306 | 759.0625 | 1.259281 | 1.082803 | 1.327531 | 1.046299 | 59.22269 | 80.33779 | 528.3625 | 172.5432 | 3 | 3 | 4.1 | 4.1 | 3.8 | 3.9 | 404 | 401 | 581
2018-08-15 | 51.86 | 8.17 | 1.06 | 0.7 | 3.64 | 611 | 509.3192 | 0.9444444 | 45480.63 | 9.53 | 836.7435 | 894.7901 | 1738.568 | 286.3994 | 0 | 784 | 619.457 | 592.9545 | 23374 | 220 | 13.79744 | 53.81487 | 897.4911 | 896.8084 | 907.7755 | 884.9864 | 904.6659 | 896.2174 | 890.261 | 880.1151 | 899.5246 | 895.6104 | 8.311 | 5 | 30.78462 | 550.991 | 479.9 | 17.35 | 4.66 | 23.54642 | 78 | 4 | #VALUE! | 0.6 | 0.5 | 4.130584 | 64 | 191 | 3182 | 16 | 38 | 4.5 | 0 | 2 | 2 | 2 | 52.66667 | 51.66667 | 0 | 25 | 48 | 56 | 2.1 | 0.5 | 0.25 | #VALUE! |  | 249.304 | 295.6463 | 1 | 10.71 | 10.6 | 9.85 | 7.39 | #VALUE! | 65 | 126 | 242 | 5.8 | 6 | 11 | 9.8 | 10 | 8.4 | 7.8 | 6 | 6.4 | 5.4 | 56 | 56 | 84 | 84 | 56 | 56 | 56 | 56 | 56 | 57 | 800 | 6.166667 | 16.5 | 22.66667 | 0 | 303.08 | 303.08 | 0 | 10 | 41.2392 | 31.8657 | #VALUE! | #VALUE! | #VALUE! | #VALUE! |  |  |  | 0.7840881 | 3.216667 | 1.583333 | 1.566667 | 0.1833333 | 0 | 60 | 51886.19 | 3195.668 | 7.633106 |  | 421.4052 | 360.2767 | 99.58182 | 18.475 | 0 | 0.833583 | 13.833 | 22210 | 15 | 44.33333 | 63.33333 | 130 | 13 | 143 | 127 | 3.7 | 1.7 | 1.8 | 0.2 | 40 | 11.55 | 6.8 | 56.16667 | 175 | 0 | 17 | 19 | 20 | 31 | 18 | 524.0837 | 464.3233 | 424.7355 | 431.0655 | -0.8794541 | 23.86339 | -265.3908 | 623.28 | -1671 | -2.639583 | 630.0038 | 10 | 25.56294 | 1.384765 | 26.9477 | 20.8016 | 15.48865 | 28.87299 | 194.737 | 191 | 201 | 297.0849 | 293 | 303 | 277.0821 | -20 | 313 | 299.0836 | 291 | 307 | 2.948919 | 0.9 | 3.8 | 1.552208 | 0.8 | 2 | 1.501057 | 0 | 2 | 0.1762558 | 0 | 0.2 | 896.1853 | 790.6640625 | 915.4678 | 7.609337 | 4.009168 | 35.9264 | 55.7824 | 57.35359 | 34.09962 | 4013.125 | 1.255192 | 0.9157811 | 1.217652 | 0.9984414 | 62.93046 | 113.2889 | 549.6478 | 177.2021 | 3 | 3 | 4 | 4.1 | 3.8 | 3.9 | 427 | 413 | 348
2018-08-16 | 52.83 | 7.26 | 1.05 | 0.67 | 3.32 | 624 | 553.1556 | 0.9875 | 45045.41 | 9.491667 | 870.155 | 899.6629 | 1851.85 | 284.0155 | 0 | 879 | 655.0884 | 648.0836 | 25560.6 | 230 | 9.095046 | 35.39487 | 905.2794 | 902.7664 | 913.2446 | 888.1647 | 906.6588 | 903.0929 | 892.4575 | 885.6385 | 904.1134 | 896.4597 | 8.311 | 5 | 29.92318 | 562.431 | 518.9 | 17.35 | 4.55 | 23.30835 | 67 | 4 | 0.9463582 | 0.6 | 0.1 | 16.218 | 60 | 189 | 3182 | 17 | 41 | 5.833333 | 0 | 2 | 2 | 2 | 53 | 54.33333 | 0 | 26 | 48 | 49 | 2.1 | 0.5 | 0.25 | 422.272 |  | 81.71138 | 299.5707 | 2 | 10.8 | 10.26 | 8.96 | 1.6 | 7.618118 | 75 | 125 | 160 | 5.8 | 6.4 | 7.4 | 8.8 | 7.8 | 8.5 | 9.2 | 7.2 | 5.6 | 6.2 | 58 | 58 | 87 | 87 | 58 | 58 | 58 | 58 | 58 | 56 | 800 | 0 | 23.7 | 23.7 | 125.34 | 185.98 | 311.32 | 0 | 9 | 71.8356 | 31.97921 | 163.4217 | 44.59433 | 26.97421 | -2.62133 | 232.3689 | 89.51973 | 10.48027 | 0.9578373 | 2.716667 | 1.728333 | 1.783333 | 0.15 | 0 | 30 | 55243.69 | 3372.532 | 8.234352 | 8.298889 | 421.7403 | 347.4694 | 99.62995 | 8.788 | 0 | 0.8864673 | 25.785 | 20740 | 17 | 46 | 64.33333 | 130 | 15 | 145 | 133 | 3 | 2.52 | 2 | 0.2 | 43 | 11.41667 | 6 | 56.06667 | 175 | 0 | 16 | 19 | 20 | 31 | 19 | 553.396 | 465.5828 | 425.0191 | 430.2465 | 2.058446 | 29.53436 | -276.5355 | 623.9176 | -1672 | -2.652083 | 630.7667 | 10 | 29.1163 | 1.383807 | 30.50011 | 20.71888 | 14.82722 | 28.86001 | 195.0123 | 192 | 200 | 296.8889 | 291 | 302 | 296.5493 | 290 | 301 | 299.1729 | 293 | 307 | 2.757652 | 1.3 | 3.3 | 1.682372 | 1.1 | 1.9 | 1.875847 | 0.9 | 2.1 | 0.1614618 | 0 | 0.2 | 899.7248 | 880.4454 | 911.0175 | 7.255794 | 4.475854 | 15.49923 | 55.99356 | 57.24984 | 34.15149 | 1030.078125 | 1.239752 | 0.9384953 | 1.251746 | 0.9059167 | 45.15772 | 129.0778 | 626.1527 | 162.329 | 3 | 3.1 | 4.1 | 4.1 | 3.8 | 3.9 | 430 | 415 | 323
2018-08-17 | 52.6 | 7.27 | 1.05 | 0.7 | 2 | 632 | 548.5776 | 1 | 45708.02 | 9.566667 | 861.1868 | 901.5478 | 1901.748 | 285.4905 | 0 | 887 | 659.923 | 648.5579 | 25334.4 | 250 | 7.327363 | 29.90347 | 903.8994 | 901.5245 | 914.3926 | 895.7596 | 906.3328 | 904.5186 | 900.17 | 885.7848 | 902.5044 | 896.5879 | 8.311 | 5 | 29.94222 | 569.471 | 467 | 11.03405 | 4.55 | 22.99094 | 40 | 3 | 1.048893 | 0.8 | 0.1 | 3.233104 | 55 | 188 | 3182 | 18 | 44 | 6.333333 | 0 | 2 | 2 | 2 | 54 | 54.33333 | 0 | 26 | 42 | 44 | 2.2 | 0.6 | 0.25 | 424.6331 |  | 80.17695 | 300.3878 | 2 | 10.6 | 10.5 | 8.6 | 1.95 | 7.611271 | 75 | 160 | 180 | 6 | 5.2 | 10.2 | 9.4 | 9.6 | 8 | 6.8 | 7 | 5 | 5.4 | 58 | 58 | 87 | 87 | 58 | 58 | 58 | 58 | 58 | 58 | 800 | 0 | 24 | 24 | 0 | 500.72 | 500.72 | 0 | 16 | 41.2176 | 31.96873 | 164.4861 | 45.52935 | 29.20911 | -2.329325 | 236.8952 | 88.6533 | 11.3467 | 3.639303 | 2.866667 | 1.816667 | 1.866667 | 0.1833333 | 0 | 45 | 54303.61 | 3269.844 | 8.064599 | 8.460544 | 420.4515 | 382.4551 | 99.58289 | 13.316 | 0 | 0.8685722 | 19.809 | 7340 | 18 | 44 | 64 | 125 | 15 | 150 | 130 | 3.2 | 2.1 | 1.9 | 0.2 | 46 | 11.5 | 4.7 | 56 | 175 | 0 | 18 | 17 | 17 | 33 | 20 | 559.6791 | 467.552 | 425.2068 | 430.7363 | 1.94054 | 32.61031 | -275.0364 | 624.4809 | -1665 | -2.652083 | 631.4319 | 10 | 30.34953 | 1.320424 | 31.66995 | 20.54105 | 14.99582 | 29.02861 | 194.7905 | 192 | 198 | 296.6114 | 291 | 301 | 296.6878 | 293 | 301 | 299.0716 | 292 | 306 | 2.947645 | 2.2 | 3.3 | 1.775806 | 1.4 | 2.2 | 1.865412 | 1.6 | 2 | 0.1699178 | 0.1 | 0.2 | 901.2395 | 893.6559 | 906.078125 | 5.571062 | 4.279798 | 7.644977 | 56.18351 | 57.15906 | 33.77539 | 1234.921875 | 1.254401 | 1.056208 | 1.251591 | 0.9047444 | 52.6173 | 104.305 | 624.5287 | 162.0684 | 3 | 3.1 | 4 | 4.1 | 3.8 | 3.9 | 450 | 418 | 283
2018-08-18 | 53.15 | 7.25 | 1.1 | 0.92 | 3.36 | 631 | 547.9176 | 1 | 45728.11 | 9.791667 | 849.6874 | 900.7504 | 1899.768 | 285.4807 | 0 | 846 | 657.9206 | 643.0592 | 25485.2 | 250 | 7.015225 | 30.03088 | 902.956 | 898.9731 | 912.4311 | 897.2116 | 905.9353 | 902.34 | 900.9003 | 885.2562 | 903.5029 | 897.246 | 8.311 | 5 | 29.95622 | 568.591 | 651.3 | 5.03 | 4.24 | 22.71322 | 112 | 6 | 1.271727 | 0.6 | 0.1 | 2.476611 | 53 | 187 | 3182 | 19 | 47 | 5 | 0 | 2 | 2 | 2 | 54.33333 | 49 | 0 | 26 | 43 | 46 | 2.2 | 0.5 | 0.25 | 416.4106 |  | 119.7491 | 303.3215 | 0 | 10.7 | 10.61 | 8.4 | 1.5 | 7.590662 | 72 | 172 | 187 | 5.4 | 6 | 10.4 | 9.8 | 10 | 8.8 | 7 | 7.4 | 6 | 5.6 | 56 | 56 | 84 | 84 | 56 | 56 | 56 | 56 | 56 | 56 | 800 | 0 | 24 | 24 | 0 | 292.18 | 292.18 | 0 | 8 | 62.8284 | 32.10524 | 163.7667 | 45.57998 | 28.16441 | -2.437456 | 235.0736 | 89.05579 | 10.94421 | 3.747473 | 3.183333 | 1.75 | 1.833333 | 0.15 | 0 | 40 | 54254.98 | 3299.651 | 8.027648 | 8.395486 | 420.8693 | 365.8015 | 99.59897 | 18.318 | 0 | 0.8700609 | 24.291 | 22800 | 20 | 42.66667 | 64.33333 | 120 | 16 | 142 | 125 | 3.3 | 1.9 | 1.9 | 0.2 | 49 | 11.58333 | 4.1 | 56.3 | 174 | 0 | 19 | 18 | 20 | 30 | 20 | 552.191 | 465.8059 | 425.1648 | 428.7429 | 0.9143866 | 17.65303 | -295.1955 | 624.9057 | -1659 | -2.652083 | 631.9452 | 10 | 28.23871 | 1.312529 | 29.55124 | 21.4552 | 14.73642 | 30.7665 | 194.3376 | 191 | 200 | 296.6501 | 292 | 301 | 296.4202 | 292 | 301 | 299.2902 | 292 | 306 | 3.138149 | 1.2 | 3.6 | 1.754483 | 0.9 | 1.9 | 1.815061 | 0.5 | 2.1 | 0.1355266 | 0 | 0.2 | 899.7084 | 854.5873 | 906.1228 | 5.331622 | 3.851245 | 24.17244 | 56.10844 | 57.31469 | 34.00883 | 1130 | 1.269631 | 1.057313 | 1.233925 | 0.8480107 | 70.46686 | 106.11 | 626.5142 | 152.9123 | 3 | 3.1 | 4.1 | 4.2 | 3.8 | 3.9 | 440 | 410 | 280
2018-08-19 | 53.09 | 7.61 | 1.1 | 0.69 | 3.38 | 586 | 497.2452 | 0.9798611 | 41314.08 | 9.533333 | 816.1645 | 896.8671 | 1871.47 | 278.9594 | 0 | 857 | 623.5943 | 603.7378 | 25183.6 | 250 | 7.093258 | 30.36887 | 903.3239 | 895.2466 | 903.5233 | 898.6974 | 899.4919 | 894.6807 | 895.7904 | 884.1823 | 894.3802 | 888.2682 | 0 | 5 | 27.98607 | 520.68 | 623.47 | 5.03 | 4.32 | 22.39584 | 72 | 3.5 | 1.027887 | 0.8 | 0.2 | 2.476611 | 48 | 184 | 3182 | 20 | 50 | 5.166667 | 0 | 2 | 2 | 2 | 49 | 50 | 0 | 26 | 43 | 48 | 2.2 | 0.3 | 0.25 | 401.7839 |  | 269.4269 | 285.8679 | 0 | 10.78 | 10.56 | 8.4 | 2.93 | 7.566825 | 70 | 150 | 220 | 4 | 5.6 | 10.4 | 9.4 | 9.8 | 7.8 | 7.2 | 6.8 | 5 | 4.4 | 60 | 60 | 90 | 90 | 60 | 60 | 60 | 60 | 60 | 60 | 800 | 0 | 23.51667 | 23.51667 | 0 | 0 | 0 | 0 | 0 | 62.2452 | 31.32733 | 163.9642 | 43.75097 | 25.25581 | -3.440242 | 229.5308 | 90.49558 | 9.504419 | 0.4596207 | 2.95 | 1.733333 | 1.533333 | 0.1 | 0 | 32 | 47825.04 | 2944.209 | 8.214303 | 8.197528 | 421.2306 | 326.4725 | 99.65136 | 11.205 | 0 | 0.8485413 | 13.086 | 0 | 20 | 46.66667 | 64 | 66 | 15 | 160 | 130 | 3.2 | 1.9 | 1.6 | 0.1 | 52 | 10.55 | 5.6 | 56 | 175 | 0 | 19 | 21 | 22 | 31 | 12 | 499.3965 | 462.0852 | 424.4841 | 429.0501 | -1.032399 | 68.88161 | -202.8165 | 623.2936 | -1698 | -2.672222 | 629.9108 | 10 | 27.56872 | 1.341218 | 28.90994 | 21.87964 | 15.13849 | 29.80678 | 194.9054 | 191 | 199 | 296.8188 | 292 | 301 | 297.0655 | 293 | 301 | 299.3242 | 293 | 306 | 2.860954 | 1.8 | 3.3 | 1.719262 | 1.4 | 2 | 1.488001 | 0.9 | 1.7 | 0.1111227 | 0 | 0.2 | 896.2903 | 881.1501 | 924.2985 | 5.134608 | 3.996533 | 9.005804 | 55.99512 | 57.05531 | 32.59518 | 528.359375 | 1.263484 | 1.080805 | 1.191112 | 0.8413695 | 70.68676 | 104.6658 | 616.7062 | 158.1824 | 3 | 3 | 4.1 | 4.1 | 3.8 | 3.9 | 418 | 405 | 325
2018-08-20 | 52.67 | 7.37 | 1.07 | 0.65 | 3.36 | 588 | 503.3432 | 0.9993056 | 42120.14 | 9.533333 | 825.5739 | 896.6821 | 1850.033 | 281.0962 | 0 | 796 | 630.0496 | 614.3259 | 25636 | 250 | 5.7984 | 21.68696 | 903.2523 | 896.583 | 904.0385 | 894.876 | 900.542 | 896.1371 | 893.4252 | 884.6024 | 897.7863 | 890.6578 | 8.311 | 5 | 27.909 | 530.751 | 506.43 | 5.03 | 4.23 | 21.72144 | 90 | 5 | 1.18536 | 0.8 | 0.4 | 3.652963 | 70 | 182 | 3182 | 22 | 53 | 6.166667 | 0 | 2 | 2 | 2 | 49 | 49.66667 | 0 | 22 | 43 | 44 | 2.2 | 0.4 | 0.25 | 409.0489 |  | 271.3838 | 287.3225 | 0 | 10.7 | 10.55 | 8.7 | 3.15 | 7.636419 | 70 | 162 | 212 | 5.6 | 5.4 | 10 | 9.8 | 10.2 | 8 | 7 | 7.4 | 5.6 | 5.4 | 58 | 58 | 87 | 87 | 58 | 58 | 60 | 58 | 58 | 58 | 800 | 0 | 23.98333 | 23.98333 | 0 | 1017.24 | 1017.24 | 4 | 25 | 45.1032 | 32.1551 | 163.3218 | 42.43906 | 24.2315 | -3.684309 | 226.308 | 90.9207 | 9.079302 | 0.5494485 | 3 | 1.75 | 1.516667 | 0.1333333 | 0 | 32 | 49848.63 | 3102.766 | 8.108565 | 8.082429 | 419.9092 | 298.0849 | 99.67695 | 21.368 | 0 | 0.8560259 | 3.018 | 11300 | 20 | 45.33333 | 64.33333 | 126 | 15 | 151 | 132 | 3.2 | 2 | 1.6 | 0.2 | 55 | 12 | 7 | 56.16667 | 174 | 0 | 16 | 20 | 22 | 31 | 13 | 508.4544 | 462.9111 | 425.3952 | 429.808 | -0.4632032 | 51.11202 | -232.0886 | 621.2817 | -1735 | -2.672917 | 627.9969 | 10 | 24.68327 | 1.315263 | 25.99854 | 21.45233 | 16.12415 | 28.71734 | 194.5633 | 189 | 200 | 296.9006 | 293 | 301 | 297.119 | 293 | 301 | 299.065 | 294 | 306 | 3.020188 | 2.6 | 3.6 | 1.756388 | 1.5 | 2.2 | 1.52696 | 1.3 | 1.9 | 0.1383958 | 0 | 0.2 | 896.4074 | 888.601 | 904.4692 | 4.514659 | 3.619946 | 6.714667 | 56.29086 | 57.5222 | 34.29415 | 474.21875 | 1.271403 | 1.095421 | 1.189262 | 0.8662223 | 64.42843 | 100.5645 | 602.1307 | 167.4121 | 3 | 3 | 4.1 | 4.2 | 3.8 | 3.9 | 394 | 400 | 658
2018-08-21 | 51.81 | 7.97 | 1.07 | 0.56 | 3.38 | 602 | 511.0056 | 1 | 43477.75 | 9.666667 | 829.3947 | 897.0825 | 1828.305 | 283.5637 | 0 | 858 | 632.7878 | 623.3408 | 25636 | 250 | 7.405832 | 31.49088 | 903.4811 | 897.5181 | 905.4388 | 893.7276 | 901.6328 | 897.7065 | 893.3416 | 883.8138 | 900.0742 | 892.3858 | 8.311 | 5 | 28.60824 | 543.071 | 553.9 | 5.03 | 4.92 | 21.40409 | 70 | 4 | 0.9201156 | 0.6 | 0.4 | 2.784053 | 68 | 181 | 3182 | 23 | 56 | 5.5 | 0 | 2 | 2 | 2 | 48.66667 | 50 | 0 | 24 | 45 | 48 | 2.2 | 0.4 | 0.25 | 414.0907 |  | 273.8037 | 289.718 | 0 | 11.13 | 10.6 | 9.21 | 1.35 | 7.686209 | 75 | 145 | 200 | 4.5 | 2.5 | 10 | 8.2 | 8.2 | 6.5 | 6.3 | 6 | 4.5 | 4.2 | 56 | 56 | 84 | 84 | 56 | 56 | 56 | 56 | 56 | 56 | 800 | 0 | 24 | 24 | 0 | 615.48 | 615.48 | 4 | 11 | 57.5256 | 31.89413 | 162.6364 | 42.27094 | 24.48035 | -3.245459 | 226.1422 | 90.60994 | 9.390058 | 0.7953536 | 2.933333 | 1.516667 | 1.366667 | 0.1666667 | 0 | 40 | 50658.24 | 3177.261 | 8.097284 | 8.076509 | 420.6211 | 322.1605 | 99.65029 | 12.18493 | 0 | 0.8488465 | 1.983066 | 11150 | 22 | 42.33333 | 64 | 118 | 15 | 140 | 160 | 3.1 | 1.6 | 1.5 | 0.2 | 57 | 10.5 | 8 | 56.73333 | 175 | 0 | 16 | 20 | 23 | 29 | 13 | 516.9664 | 463.7618 | 426.176 | 430.3661 | 0.4789839 | 38.75346 | -253.827 | 620.2296 | -1758 | -2.672917 | 627.0319 | 10 | 25.86286 | 1.30699 | 27.16985 | 19.13425 | 14.80127 | 25.69551 | 194.5922 | 191 | 198 | 297.0523 | 292 | 302 | 297.4942 | 294 | 301 | 299.1767 | 292 | 306 | 3.02384 | 2.7 | 3.4 | 1.527623 | 1.4 | 1.7 | 1.381375 | 1.1 | 1.6 | 0.1372951 | 0 | 0.2 | 897.0317 | 886.0134 | 909.5242 | 5.019912 | 4.107739 | 7.174585 | 56.50296 | 57.67783 | 33.81429 | 512.03125 | 1.285153 | 1.094286 | 1.152455 | 0.8791369 | 69.72789 | 130.4248 | 576.3196 | 195.986 | 3 | 3.1 | 4.1 | 4.2 | 3.8 | 3.9 | 392 | 399 | 646
2018-08-22 | 52.09 | 8.03 | 1.08 | 0.61 | 3.06 | 623 | 521.6576 | 1 | 44968.11 | 9.575 | 836.0879 | 897.9372 | 1842.051 | 287.1369 | 0 | 802 | 640.8872 | 617.7708 | 25334.4 | 240 | 6.843543 | 25.99493 | 904.9778 | 898.0503 | 907.6284 | 893.8993 | 902.5727 | 898.9396 | 893.7995 | 883.6297 | 901.2912 | 893.7048 | 8.311 | 5 | 29.51693 | 561.551 | 525.5 | 11.72019 | 4.27 | 21.01687 | 76 | 4 | 1.092619 | 0.6 | 0.4 | 3.116959 | 62 | 179 | 3182 | 24 | 59 | 5.583333 | 0 | 2 | 2 | 2 | 48 | 50 | 0 | 24 | 44 | 45 | 2.2 | 0.6 | 0.25 | 417.0562 |  | 276.0387 | 294.5774 | 0 | 10.68 | 10.5 | 8.65 | 2.03 | 7.725247 | 60 | 150 | 270 | 4.6 | 8.4 | 8.4 | 11.2 | 6.2 | 6 | 5.8 | 6.5 | 5.6 | 6.4 | 60 | 60 | 90 | 90 | 60 | 60 | 58 | 60 | 60 | 60 | 800 | 0 | 24 | 24 | 0 | 576.67 | 576.67 | 0 | 18 | 54.9876 | 32.11289 | 162.3971 | 43.25976 | 25.81544 | -3.324853 | 228.1474 | 90.14208 | 9.857917 | 0.6134493 | 3.033333 | 1.483333 | 1.433333 | 0.2 | 8 | 30 | 52305.59 | 3258.892 | 8.097451 | 8.148122 | 420.0816 | 346.4665 | 99.6239 | 22.64507 | 0 | 0.8373316 | 3.018 | 23680 | 24 | 41.66667 | 64 | 125 | 13 | 140 | 140 | 3.7 | 1.6 | 1.6 | 0.2 | 61 | 9.666667 | 7 | 56.56667 | 175 | 0 | 20 | 19 | 20 | 33 | 17 | 531.4086 | 464.4043 | 425.0932 | 430.8958 | 0.7517749 | 39.54301 | -265.1134 | 620.373 | -1760 | -2.672917 | 627.2533 | 10 | 26.53449 | 1.322375 | 27.85686 | 18.64916 | 13.97124 | 25.13782 | 194.7131 | 191 | 199 | 297.3386 | 293 | 302 | 297.3262 | 294 | 301 | 299.3683 | 294 | 306 | 2.951914 | 2.3 | 3.7 | 1.468097 | 1.2 | 1.7 | 1.395545 | 1.1 | 1.6 | 0.1435799 | 0 | 0.2 | 897.7968 | 890.8755 | 905.3374 | 5.389264 | 4.053485 | 7.171863 | 56.68849 | 57.96315 | 34.13853 | 514.140625 | 1.276621 | 1.078243 | 1.138938 | 0.8867074 | 62.76432 | 152.0288 | 560.9514 | 212.0282 | 3 | 3 | 4.1 | 4.1 | 3.9 | 3.9 | 378 | 397 | 673
2018-08-23 | 52.22 | 8.15 | 1.1 | 0.61 | 3.24 | 618 | 523.5376 | 0.9993056 | 44878.47 | 9.7 | 842.9915 | 893.5092 | 1846.301 | 288.4117 | 0 | 841 | 645.7247 | 637.6235 | 24655.8 | 250 | 7.30735 | 27.91565 | 900.3755 | 895.1432 | 903.2212 | 887.438 | 899.0097 | 895.2735 | 888.133 | 879.4799 | 897.6956 | 889.6624 | 8.311 | 5 | 29.36355 | 557.151 | 477.4 | 15.8 | 4.61 | 20.69918 | 47 | 4 | 1.169735 | 0.8 | 0.1 | 16.218 | 64 | 177 | 3182 | 25 | 62 | 6 | 0 | 2 | 2 | 2 | 47 | 50.33333 | 0 | 26 | 43 | 47 | 2.2 | 2.8 | 1 | 413.9331 |  | 277.8629 | 297.3496 | 0 | 10.69 | 10.57 | 8.65 | 2.4 | 7.71499 | 72 | 142 | 238 | 4.4 | 8 | 7.8 | 10.2 | 6 | 5.8 | 5.4 | 5.8 | 5 | 5.4 | 58 | 58 | 87 | 90 | 58 | 58 | 58 | 58 | 58 | 59 | 800 | 0 | 23.98333 | 23.98333 | 0 | 384.33 | 384.33 | 0 | 11 | 51.2076 | 31.99469 | 161.9491 | 43.59274 | 25.92662 | -2.950677 | 228.5178 | 89.94566 | 10.05434 | 0.6255045 | 3 | 1.45 | 1.283333 | 0.1333333 | 0 | 25 | 52450.95 | 3275.938 | 8.21916 | 8.16135 | 419.9941 | 366.4567 | 99.6089 | 22.58805 | 0 | 0.8471482 | 3.489954368 | 23060 | 26 | 46 | 64.33333 | 126 | 14 | 130 | 137 | 3.5 | 1.5 | 1.4 | 0.2 | 65 | 10.93333 | 6.8 | 56.63333 | 175 | 0 | 18 | 19 | 21 | 31 | 16 | 537.2072 | 464.3174 | 425.3759 | 430.7092 | 0.775958 | 34.25783 | -268.5452 | 620.2774 | -1767 | -2.673611 | 627.2283 | 10 | 28.04742 | 1.333547 | 29.38097 | 19.7038 | 14.15281 | 25.72143 | 194.458 | 108 | 222 | 294.3132 | -20 | 314 | 297.7635 | 293 | 311 | 298.9708 | 266 | 309 | 3.071499 | 2.3 | 5.9 | 1.430734 | 0 | 7 | 1.31833 | 1.1 | 2.4 | 0.1160394 | 0 | 0.2 | 893.3915 | 875.7928 | 905.573 | 6.048723 | 4.19588 | 9.81767 | 56.49206 | 57.62596 | 35.202 | 511.953125 | 1.29346 | 1.061187 | 1.111052 | 0.859251 | 70.16072 | 155.1359 | 547.5047 | 209.6125 | 2.9 | 3 | 4.1 | 4.1 | 3.9 | 3.9 | 382 | 199 | 670
2018-08-24 | 52.44 | 8 | 1.06 | 0.59 | 3.24 | 619 | 540.7852 | 1 | 44763.78 | 9.5 | 852.2246 | 901.2764 | 1859.052 | 287.5817 | 0 | 867 | 657.3152 | 644.425 | 25485.2 | 250 | 7.613111 | 31.87613 | 907.8738 | 902.4665 | 910.745 | 896.777 | 905.9769 | 902.7091 | 896.7164 | 886.9465 | 904.0192 | 896.0962 | 8.311 | 5 | 29.66659 | 558.031 | 515.3 | 15.8 | 12.05 | 13.50081 | 59 | 3 | 1.782543 | 0.6 | 0.4 | 6.124605 | 54 | 176 | 3182 | 26 | 65 | 5.75 | 0 | 2 | 2 | 2 | 49 | 50 | 0 | 26 | 44 | 46 | 2.1 | 1.4 | 1 | 414.9914 |  | 277.5897 | 296.2892 | 0 | 10.6 | 10.51 | 8.67 | 1.95 | 7.757788 | 80 | 150 | 15 | 4.2 | 8.2 | 6.5 | 10.8 | 6.4 | 8 | 4.8 | 4.2 | 4.8 | 6.8 | 58 | 58 | 87 | 87 | 58 | 58 | 58 | 58 | 58 | 57 | 800 | 0 | 24 | 24 | 0 | 501.94 | 501.94 | 0 | 16 | 38.8452 | 32.39096 | 163.4104 | 46.34239 | 28.4605 | -2.535008 | 235.6783 | 88.99963 | 11.00037 | 0.6413738 | 3.216667 | 1.483333 | 1.316667 | 0.1333333 | 0 | 27 | 53335.39 | 3301.699 | 8.448455 | 8.417082 | 421.4142 | 406.107 | 99.57997 | 13.68095 | 0 | 0.8736433 | 12.339 | 22530 | 28 | 42.66667 | 64 | 130 | 14 | 183 | 138 | 3.5 | 1.6 | 1.5 | 0.2 | 68 | 9.6 | 5.8 | 56.33333 | 175 | 0 | 16 | 18 | 21 | 31 | 21 | 548.2064 | 464.3458 | 424.5284 | 429.5553 | 0.484585 | 24.65583 | -282.5203 | 620.2175 | -1773 | -2.673611 | 627.2322 | 10 | 28.39436 | 1.332195 | 29.72655 | 21.31499 | 14.47704 | 30.85729 | 194.1188 | 168 | 213 | 297.0909 | 274 | 324 | 297.4449 | 282 | 318 | 298.9968 | 251 | 318 | 3.276954 | 2.3 | 4.1 | 1.519374 | 1.1 | 2.2 | 1.340742 | 1 | 1.8 | 0.1201192 | 0 | 0.2 | 901.4309 | 891.9326 | 924.96 | 5.692553 | 4.053479 | 7.160376 | 56.27574 | 57.21093 | 34.47572 | 547.578125 | 1.308248 | 1.006853 | 1.063751 | 0.8147591 | 74.8027 | 160.2053 | 533.1497 | 202.5739 | 2.9 | 3 | 4 | 4.1 | 3.9 | 3.9 | 400 | 399 | 543
2018-08-25 | 51.56 | 8.44 | 0.98 | 0.62 | 3.04 | 623 | 544.3296 | 1 | 45618.56 | 9.641667 | 851.1746 | 899.7153 | 1858.496 | 287.5877 | 0 | 830 | 657.9961 | 653.2389 | 25485.2 | 250 | 7.603916 | 30.4343 | 908.8715 | 899.0871 | 909.5603 | 895.5422 | 904.3463 | 900.5875 | 894.6009 | 885.1267 | 902.6099 | 894.3309 | 8.311 | 5 | 29.91659 | 561.551 | 574.4 | 15.8 | 12.46 | 20.39178 | 74 | 4 | 0.9578798 | 0.6 | 0.2 | 3.260432 | 50 | 175 | 3182 | 27 | 68 | 5.5 | 0 | 2 | 2 | 2 | 50.66667 | 50.33333 | 0 | 25 | 44 | 48 | 2.2 | 0.6 | 0.25 | 421.4476 |  | 277.2954 | 296.302 | 0 | 10.77 | 10.62 | 7.21 | 1.1 | 7.697511 | 70 | 148 | 240 | 8.1 | 5.2 | 7.1 | 4.7 | 5.7 | 8.5 | 7.8 | 5.6 | 5.4 | 6.2 | 56 | 56 | 84 | 84 | 56 | 56 | 56 | 56 | 56 | 56 | 800 | 0 | 24 | 24 | 0 | 417.9 | 417.9 | 0 | 12 | 45.4296 | 32.23893 | 163.0323 | 46.07119 | 27.95848 | -2.348242 | 234.7137 | 89.08874 | 10.91126 | 0.6475158 | 2.933333 | 1.433333 | 1.25 | 0.1 | 0 | 45 | 53536.07 | 3315.109 | 8.474407 | 8.382634 | 420.6198 | 384.5115 | 99.60372 | 13.561 | 0 | 0.8737233 | 10.098 | 11320 | 29 | 39.66667 | 64.33333 | 130 | 15 | 184 | 128 | 3.2 | 1.5 | 1.4 | 0.1 | 71 | 10 | 6.8 | 56.33333 | 175 | 0 | 17 | 18 | 21 | 32 | 20 | 549.6662 | 464.0253 | 424.3131 | 429.0207 | 1.105463 | 22.34311 | -286.3605 | 620.3421 | -1775 | -2.673611 | 627.4149 | 10 | 28.61962 | 1.340572 | 29.96019 | 20.75462 | 14.72346 | 27.78357 | 194.4257 | 162 | 216 | 296.9691 | 255 | 323 | 297.6109 | 284 | 319 | 298.748 | 210 | 334 | 2.939931 | 2.1 | 4.7 | 1.452889 | 1 | 1.8 | 1.261538 | 0.9 | 1.9 | 0.1104641 | 0 | 0.2 | 899.0684 | 888.6149 | 909.5867 | 5.807798 | 4.537976 | 7.67948 | 56.46767 | 57.45735 | 34.9556 | 620.546875 | 1.288848 | 0.9854156 | 1.014967 | 0.7974137 | 63.31495 | 180.3047 | 497.7615 | 209.7398 | 3 | 3 | 4.1 | 4.1 | 3.8 | 3.9 | 408 | 401 | 555
2018-08-26 | 51.74 | 8.41 | 0.97 | 0.49 | 3.1 | 627 | 540.1812 | 1 | 45869.37 | 9.466667 | 855.0675 | 898.8354 | 1867.417 | 288.4878 | 0 | 871 | 661.1632 | 653.8313 | 25485.2 | 250 | 7.874406 | 31.64038 | 908.7919 | 897.9395 | 908.4626 | 894.4041 | 903.538 | 899.5592 | 893.2486 | 884.7391 | 902.1073 | 893.6235 | 8.311 | 5 | 30.05786 | 565.071 | 535.3 | 15.89598 | 12.79 | 20.07413 | 66 | 3 | 0.9667287 | 0.8 | 0.1 | 1.729435 | 47 | 173 | 3182 | 28 | 71 | 5.333333 | 0 | 2 | 2 | 2 | 51.33333 | 50.33333 | 0 | 26 | 42 | 44 | 2.1 | 0.4 | 0.25 | 422.8598 |  | 277.2661 | 296.9629 | 0 | 10.69 | 10.51 | 8.68 | 2.13 | 7.678544 | 70 | 145 | 240 | 4.8 | 8.4 | 8.6 | 11 | 6.2 | 6 | 6 | 6.4 | 5.6 | 6.4 | 60 | 60 | 90 | 90 | 60 | 60 | 60 | 60 | 60 | 60 | 800 | 0 | 24 | 24 | 0 | 0 | 0 | 0 | 0 | 54.1812 | 32.30284 | 163.1834 | 46.34664 | 28.47114 | -2.646775 | 235.3545 | 89.02746 | 10.97254 | 0.6506673 | 2.833333 | 1.633333 | 1.233333 | 0.1166667 | 0 | 30 | 53599.65 | 3320.05 | 8.634923 | 8.405516 | 421.9552 | 413.884 | 99.58251 | 7.893796875 | 0 | 0.861533 | 2.204203125 | 0 | 29 | 41.33333 | 63.66667 | 135 | 15 | 182 | 135 | 3.4 | 1.9 | 1.3 | 0.2 | 73 | 8.5 | 7.5 | 56.86667 | 175 | 0 | 17 | 18 | 21 | 33 | 17 | 554.8471 | 464.3987 | 425.8831 | 429.7191 | 1.027431 | 29.36066 | -279.3742 | 620.6276 | -1773 | -2.673611 | 627.7534 | 10 | 27.37781 | 1.302225 | 28.68004 | 20.8822 | 15.79992 | 28.05591 | 194.7886 | 187 | 207 | 296.9958 | 292 | 322 | 297.6959 | 290 | 320 | 299.0929 | 257 | 329 | 2.935896 | 2.3 | 4.1 | 1.647174 | 1.4 | 2 | 1.291543 | 1 | 1.6 | 0.1278414 | 0 | 0.2 | 898.9785 | 889.8086 | 907.2111 | 5.91787 | 4.711664 | 8.234137 | 56.52167 | 57.36657 | 33.9829 | 543.90625 | 1.284 | 1.015104 | 1.000286 | 0.7943348 | 49.16243 | 159.9859 | 479.7467 | 203.4197 | 3 | 3 | 4.1 | 4.2 | 3.8 | 3.9 | 408 | 401 | 533
2018-08-27 | 51.64 | 8.55 | 0.93 | 0.66 | 3.14 | 622 | 552.8724 | 1 | 45922.1 | 9.725 | 861.5876 | 902.2906 | 1870.438 | 288.2493 | 0 | 803 | 662.076 | 620.7383 | 25786.8 | 250 | 8.298569 | 33.1039 | 911.3913 | 901.5294 | 912.6791 | 897.1237 | 906.8566 | 903.8232 | 896.8495 | 888.0721 | 903.846 | 895.7391 | 8.311 | 5 | 29.90462 | 560.671 | 503.5 | 16.82 | 12.6 | 19.56612 | 60 | 4 | 1.041812 | 0.7 | 0.1 | 3.40732 | 42 | 172 | 3182 | 29 | 74 | 5.916667 | 0 | 2 | 2 | 2 | 51.33333 | 51 | 0 | 27 | 42 | 54 | 2.2 | 0.4 | 0.25 | 427.9336 |  | 276.9355 | 296.5373 | 0 | 11 | 10.68 | 8.65 | 1.85 | 7.661504 | 70 | 147 | 150 | 5.8 | 8.6 | 7.4 | 11 | 5.6 | 5 | 4.8 | 5.6 | 5.2 | 7 | 58 | 58 | 87 | 87 | 58 | 58 | 58 | 58 | 58 | 58 | 800 | 0 | 24 | 24 | 0 | 948.08 | 948.08 | 5 | 21 | 44.7924 | 32.60295 | 163.858 | 47.1244 | 30.05272 | -2.482956 | 238.5522 | 88.44288 | 11.55712 | 0.6607189 | 3.416667 | 1.8 | 1.383333 | 0.1666667 | 0 | 61 | 53618.42 | 3289.325 | 8.822486 | 8.51972 | 420.552 | 443.3417 | 99.5637 | 21.72361 | 0 | 0.8888624 | 2.810591 | 22330 | 31 | 45 | 64 | 130 | 13 | 183 | 130 | 3.7 | 2 | 1.5 | 0.2 | 76 | 12.33333 | 7.1 | 56.46667 | 175 | 0 | 16 | 19 | 21 | 35 | 22 | 559.2817 | 465.4612 | 426.1232 | 430.4073 | 1.51462 | 32.97687 | -273.5766 | 620.684 | -1776 | -2.673611 | 627.8585 | 10 | 29.15571 | 1.306761 | 30.46247 | 21.09292 | 15.43678 | 30.68868 | 194.0546 | 186 | 206 | 296.8801 | 288 | 306 | 297.4852 | 294 | 304 | 299.3995 | 279 | 309 | 3.354995 | 2.9 | 3.8 | 1.758333 | 1.6 | 2 | 1.361668 | 1.1 | 1.6 | 0.1626285 | 0 | 0.2 | 901.7572 | 888.8966 | 912.1432 | 6.163566 | 4.664191 | 8.908966 | 56.38132 | 57.41844 | 34.55354 | 670.859375 | 1.308686 | 1.028285 | 0.9839835 | 0.7990588 | 74.08152 | 161.3878 | 461.9236 | 200.0834 | 3 | 3.2 | 4.2 | 4.2 | 3.8 | 3.9 | 415 | 403 | 510
2018-08-28 | 50.58 | 8.58 | 1.02 | 0.63 | 3.1 | 626 | 557.9988 | 1 | 46171.13 | 9.575 | 865.5511 | 903.4731 | 1882.688 | 288.8272 | 0 | 898 | 669.2331 | 669.4148 | 25560.6 | 250 | 8.453935 | 34.58104 | 913.0692 | 901.5939 | 913.2646 | 898.9877 | 908.3706 | 904.5331 | 898.3364 | 889.6292 | 906.19 | 897.7869 | 8.311 | 5 | 30.03044 | 564.191 | 482.1 | 16.82 | 12.41 | 19.31975 | 56 | 4 | 1.061719 | 0.5 | 0.2 | 9.422302 | 72 | 171 | 3182 | 30 | 77 | 5.666667 | 0 | 2 | 2 | 2 | 51.33333 | 50 | 0 | 24 | 44 | 48 | 2.1 | 0.4 | 0.25 | 433.5964 |  | 286.0764 | 297.2503 | 0 | 10.64 | 10.46 | 9.16 | 1.53 | 7.495695 | 73 | 148 | 258 | 4.4 | 8.2 | 8 | 10 | 5.8 | 5.8 | 5 | 6 | 5 | 5.6 | 56 | 56 | 84 | 84 | 56 | 56 | 56 | 56 | 56 | 56 | 800 | 0 | 24 | 24 | 0 | 421.22 | 421.22 | 0 | 12 | 45.7788 | 32.70764 | 162.8818 | 46.3901 | 29.80404 | -2.128388 | 236.9475 | 88.31992 | 11.68008 | 0.6790851 | 3.35 | 1.833333 | 1.433333 | 0.1166667 | 0 | 31 | 55201.45 | 3405.475 | 8.674352 | 8.462411 | 420.4533 | 441.6481 | 99.55681 | 11.49459 | 0 | 0.8913719 | 13.086 | 21770 | 33 | 43.33333 | 64 | 130 | 13 | 189 | 128 | 3.6 | 2 | 1.6 | 0.2 | 78 | 9 | 5.6 | 56.26667 | 175 | 0 | 16 | 18 | 19 | 33 | 22 | 566.0837 | 466.449 | 426.1295 | 430.4128 | 1.59077 | 34.8086 | -275.817 | 620.8939 | -1775 | -2.673611 | 628.1133 | 10 | 29.01009 | 1.288762 | 30.29886 | 20.52743 | 15.22926 | 27.73168 | 193.9283 | 185 | 209 | 296.7158 | 292 | 301 | 297.28 | 292 | 301 | 299.4115 | 288 | 310 | 3.410469 | 2.9 | 4.3 | 1.850404 | 1.5 | 2.2 | 1.388957 | 1.1 | 1.7 | 0.1479965 | 0 | 0.2 | 903.0499 | 892.2986 | 917.1691 | 5.966574 | 4.751452 | 8.201154 | 56.40819 | 57.36657 | 34.76105 | 645.078125 | 1.312481 | 1.022903 | 0.9730159 | 0.794604 | 72.71264 | 165.1844 | 446.8854 | 199.5313 | 2.9 | 3.2 | 4.1 | 4.2 | 3.8 | 3.9 | 402 | 388 | 520
2018-08-29 | 51.61 | 8.32 | 0.93 | 0.62 | 2.88 | 624 | 551.9736 | 0.9944444 | 45655.03 | 9.441667 | 840.2165 | 901.3659 | 1899.924 | 289.2719 | 0 | 870 | 659.4983 | 654.4903 | 25636 | 250 | 7.805725 | 32.0927 | 911.1915 | 898.3935 | 909.4955 | 900.8464 | 905.1064 | 901.3938 | 897.8926 | 886.6078 | 901.4129 | 893.4399 | 8.311 | 5 | 30.07738 | 562.431 | 511.2 | 16.82 | 12.75 | 19.08153 | 98 | 7.5 | 1.005019 | 0.7 | 0.1 | 3.666937 | 68 | 169 | 3182 | 31 | 80 | 5.416667 | 0 | 2 | 2 | 2 | 51 | 50.33333 | 20.25 | 26 | 44 | 47 | 2.1 | 0.5 | 0.25 | 419.4389 |  | 286.6679 | 299.6293 | 0 | 10.67 | 10.51 | 8.77 | 1.67 | 7.490676 | 72 | 150 | 248 | 4.4 | 6 | 9.2 | 9.2 | 9.8 | 7.4 | 6.6 | 6.7 | 4.6 | 6.6 | 60 | 60 | 90 | 90 | 60 | 60 | 60 | 60 | 60 | 60 | 800 | 0 | 23.86667 | 23.86667 | 0 | 791.43 | 791.43 | 4 | 17 | 57.5436 | 32.76671 | 161.9414 | 45.16743 | 27.18149 | -2.678859 | 231.6115 | 89.42081 | 10.57919 | 0.657162 | 3.266667 | 1.7 | 1.2 | 0.15 | 0 | 38 | 55146.9 | 3416.173 | 8.568203 | 8.271839 | 420.916 | 401.2961 | 99.59159 | 17.158 | 0 | 0.8845731 | 17.568 | 21640 | 35 | 42 | 63.66667 | 120 | 14 | 186 | 130 | 3.7 | 1.8 | 1.3 | 0.2 | 82 | 12.16667 | 5 | 56.9 | 176 | 0 | 16 | 18 | 20 | 28 | 16 | 557.4581 | 464.8663 | 425.2325 | 430.0338 | 0.4847792 | 22.4694 | -292.5798 | 621.1429 | -1776 | -2.679167 | 628.4054 | 12.5 | 25.75446 | 1.305683 | 27.06014 | 18.72402 | 15.41083 | 25.91599 | 194.2199 | 187 | 207 | 296.9028 | 292 | 302 | 297.566 | 294 | 301 | 299.2917 | 269 | 308 | 3.197098 | 2.3 | 3.8 | 1.688838 | 1.4 | 1.8 | 1.26303 | 0.9 | 1.7 | 0.1532755 | 0 | 0.2 | 900.6657 | 883.4207 | 912.2343 | 5.533533 | 4.523126 | 7.704633 | 56.65032 | 57.63892 | 34.39791 | 674.296875 | 1.301832 | 0.9896353 | 0.9188542 | 0.7951948 | 67.59898 | 188.3473 | 411.9907 | 217.9847 | 3 | 3.2 | 4 | 4.1 | 3.9 | 3.9 | 410 | 401 | 508
2018-08-30 | 52.31 | 8.54 | 0.88 | 0.7 | 2.62 | 626 | 569.3492 | 1 | 46260.52 | 9.475 | 878.4378 | 904.8223 | 1884.782 | 283.4961 | 0 | 879 | 666.3566 | 660.7031 | 25485.2 | 250 | 7.980328 | 32.41368 | 914.5637 | 900.9661 | 912.9324 | 903.2959 | 909.3357 | 906.0418 | 900.764 | 890.6789 | 904.5697 | 897.2103 | 8.311 | 5 | 29.98918 | 564.191 | 528.3 | 16.82 | 12.23 | 18.57356 | 88 | 5 | 0.9653936 | 0.8 | 0.1 | 16.218 | 66 | 165 | 3182 | 32 | 83 | 4.333333 | 0 | 2 | 2 | 2 | 52.33333 | 51.33333 | 0 | 27 | 43 | 45 | 2.1 | 0.5 | 0.25 | 433.7803 |  | 292.8364 | 228.6552 | 2 | 11.1 | 10.7 | 8.61 | 1.7 | 7.482071 | 62 | 141 | 244 | 4.4 | 8.2 | 7.6 | 9.2 | 6.2 | 5 | 5.2 | 6 | 4 | 8 | 58 | 58 | 87 | 87 | 58 | 58 | 58 | 58 | 58 | 58 | 800 | 0 | 24 | 24 | 0 | 490.9 | 490.9 | 0 | 14 | 56.4492 | 32.72618 | 164.2553 | 47.45293 | 30.04734 | -2.011864 | 239.7437 | 88.30606 | 11.69394 | 0.644527 | 3.683333 | 1.733333 | 1.3 | 0.2 | 0 | 30 | 55876.36 | 3416.188 | 8.917071 | 8.562275 | 421.0835 | 446.7035 | 99.56576 | 17.678 | 0 | 0.9095035 | 22.05 | 22160 | 37 | 44 | 64 | 126 | 14 | 188 | 128 | 4.7 | 1.9 | 1.4 | 0.2 | 86 | 11.33333 | 4.4 | 56.16667 | 174 | 0 | 16 | 17 | 20 | 31 | 24 | 577.1569 | 466.482 | 426.0374 | 429.7525 | 2.079122 | 24.50008 | -296.7395 | 621.3207 | -1775 | -2.679167 | 628.6215 | 12.5 | 28.39672 | 1.343421 | 29.74014 | 18.82515 | 15.74803 | 24.86547 | 193.4885 | 180 | 202 | 296.8757 | 281 | 301 | 297.4905 | 292 | 301 | 298.9864 | 288 | 307 | 3.708544 | 2.9 | 5.7 | 1.751781 | 1.5 | 2 | 1.319801 | 1 | 1.5 | 0.1925 | 0.1 | 0.2 | 903.9654 | 892.3101 | 912.642 | 5.83309 | 4.67052 | 7.736737 | 56.04303 | 57.40548 | 34.83886 | 733.359375 | 1.329685 | 0.9698521 | 0.8901865 | 0.797883 | 76.72516 | 192.685 | 381.8061 | 221.3344 | 3 | 3.1 | 4.1 | 4.2 | 3.9 | 3.9 | 410 | 411 | 343
2018-08-31 | 52.37 | 7.68 | 0.85 | 0.52 | 2.38 | 608 | 559.6872 | 1 | 46508.41 | 9.575 | 880.984 | 904.8243 | 1899.558 | 284.1123 | 0 | 899 | 658.8232 | 652.1054 | 25560.6 | 250 | 8.172893 | 31.88926 | 911.2529 | 901.2796 | 916.6458 | 899.3518 | 911.1682 | 908.5435 | 899.2315 | 891.1211 | 906.4985 | 898.9239 | 8.311 | 5 | 30.12435 | 548.351 | 456.6 | 16.82 | 32.45 | 18.52574 | 72 | 4 | 1.332123 | 0.6 | 0.2 | 1.748068 | 64 | 165 | 3182 | 33 | 87 | 6 | 0 | 2 | 2 | 2 | 49 | 47.66667 | 116.58 | 22 | 43 | 44 | 2.2 | 0.5 | 0.25 | 433.1052 |  | 298.189 | 250.7063 | 0 | 11.46 | 11.1 | 8.78 | 2.3 | 7.571795 | 73 | 146 | 245 | 3.4 | 6 | 9.2 | 9.2 | 9.8 | 7.1 | 6.4 | 6.7 | 3.6 | 6.9 | 56 | 56 | 84 | 84 | 56 | 56 | 56 | 56 | 56 | 56 | 800 | 0 | 24 | 24 | 0 | 234.48 | 234.48 | 0 | 7 | 46.2072 | 32.72556 | 163.0431 | 46.36335 | 27.94328 | -2.47751 | 234.8722 | 89.15761 | 10.84239 | 0.6274974 | 3.683333 | 1.7 | 1.2 | 0.1666667 | 0 | 35 | 56598.08 | 3484.192 | 7.955284 | 8.388294 | 420.8961 | 414.6211 | 99.54072 | 8.099 | 0 | 0.9205382 | 24.291 | 10340 | 38 | 42.33333 | 63.66667 | 128 | 15 | 191 | 130 | 4 | 1.9 | 1.3 | 0.2 | 88 | 10 | 4.1 | 56 | 175 | 0 | 16 | 18 | 20 | 31 | 23 | 568.6189 | 465.4506 | 424.7691 | 428.8817 | 1.071031 | 29.69655 | -294.2526 | 620.8504 | -1792 | -2.679167 | 628.1868 | 12.5 | 27.51742 | 1.314895 | 28.83232 | 20.32799 | 15.54053 | 28.19858 | 193.4958 | 188 | 209 | 296.703 | 290 | 302 | 297.604 | 286 | 302 | 299.138 | 278 | 307 | 3.687807 | 3.1 | 4.1 | 1.721582 | 1.5 | 2 | 1.160102 | 0.9 | 1.3 | 0.1618947 | 0 | 0.2 | 904.8403 | 833.3162 | 911.9836 | 6.782681 | 4.724317 | 117.3719 | 55.98782 | 56.84779 | 34.39791 | 633.28125 | 1.332767 | 0.9602547 | 0.849534 | 0.793819 | 84.14287 | 200.3256 | 350.5464 | 233.5706 | 3 | 3.1 | 4.1 | 4.1 | 3.9 | 3.9 | 394 | 392 | 605
2018-09-01 | 52.7 | 7.55 | 0.83 | 0.68 | 2.12 | 630 | 566.4364 | 1 | 45843.83 | 9.616667 | 873.1034 | 902.9364 | 1894.109 | 289.0543 | 500 | 856 | 651.2341 | 649.4471 | 25409.8 | 250 | 8.072838 | 33.90018 | 912.2057 | 900.3072 | 911.5977 | 900.6724 | 907.4888 | 905.223 | 897.9435 | 888.0525 | 903.2115 | 894.4763 | 0 | 5 | 29.85441 | 559.4 | 607.4 | 25.82878 | 12.6 | 17.8112 | 74 | 4 | 1.808089 | 0.5 | 0.4 | 3.062303 | 62 | 164 | 3182 | 2 | 3 | 5.666667 | 0 | 2 | 2 | 2 | 49.66667 | 49.33333 | 0 | 26 | 43 | 45 | 2.1 | 0.6 | 0.25 | 426.8834 |  | 293.9685 | 304.4812 | 0 | 11.26 | 10.87 | 9.17 | 8.8 | 7.593418 | 75 | 145 | 164 | 4.6 | 8.2 | 6.8 | 10 | 6.4 | 5.6 | 5.4 | 6.4 | 5.4 | 7.6 | 58 | 58 | 87 | 87 | 58 | 58 | 58 | 58 | 58 | 58 | 800 | 0 | 24 | 24 | 0 | 759.67 | 759.67 | 4 | 15 | 55.7664 | 33.67929 | 163.663 | 47.31391 | 29.35563 | -2.234057 | 238.0985 | 88.60909 | 11.39091 | 0.6267862 | 3.633333 | 1.766667 | 1.15 | 0.1666667 | 0 | 35 | 55975.99 | 3421.453 | 7.833763 | 8.503516 | 421.7391 | 441.6106 | 99.50218 | 16.019 | 0 | 0.8991054 | 19.062 | 10790 | 1 | 38.66667 | 63.66667 | 135 | 14 | 190 | 120 | 3.8 | 1.9 | 1.2 | 0.2 | 3 | 10.66667 | 4.8 | 57.36667 | 172 | 0 | 14 | 17 | 20 | 32 | 24 | 569.3947 | 465.5435 | 425.115 | 429.5896 | 0.6343602 | 21.52639 | -302.5212 | 630 | 25.83333 | 0.03333333 | 630 | 22.5 | 24.151 | 1.260134 | 25.41113 | 21.61615 | 15.35896 | 29.96241 | 193.4906 | 176 | 209 | 296.8562 | 281 | 317 | 297.6357 | 282 | 308 | 299.2233 | 258 | 310 | 3.693626 | 2.8 | 4.4 | 1.814084 | 1.5 | 2.2 | 1.154407 | 1 | 1.4 | 0.1562366 | 0 | 0.2 | 902.0771 | 894.7321 | 914.6707 | 6.009934 | 4.670783 | 8.283679 | 57.15363 | 58.54677 | 35.81156 | 616.953125 | 1.3307 | 0.9618622 | 0.8216073 | 0.7872885 | 83.53248 | 200.6887 | 327.8923 | 231.6031 | 3 | 3.1 | 4.1 | 4.2 | 3.9 | 3.9 | 401 | 392 | 583
2018-09-02 | 52.02 | 7.89 | 0.98 | 0.76 | 2.38 | 625 | 554.284 | 1 | 45814.51 | 9.691667 | 881.2017 | 903.0892 | 1863.913 | 289.9191 | 916.6667 | 860 | 649.5279 | 646.7489 | 25636 | 250 | 7.190888 | 29.66404 | 913.1656 | 899.8708 | 908.536 | 901.7755 | 908.6242 | 905.5032 | 897.7533 | 889.4851 | 905.1853 | 896.0397 | 8.311 | 5 | 30.00724 | 563.311 | 644.5 | 25.93 | 12.07 | 17.49365 | 92 | 4 | 1.011976 | 0.6 | 0.2 | 3.283102 | 59 | 163 | 3182 | 3 | 6 | 5 | 0 | 2 | 2 | 2 | 50.66667 | 49.66667 | 0 | 26 | 43 | 45 | 2.1 | 0.4 | 0.25 | 434.4963 |  | 294.443 | 305.5913 | 0 | 10.79 | 10.55 | 8.72 | 1.68 | 7.65433 | 76 | 140 | 175 | 7.6 | 7 | 8.6 | 10 | 6.2 | 6 | 5.4 | 5.2 | 6.8 | 7 | 60 | 60 | 90 | 90 | 60 | 60 | 62 | 62 | 60 | 60 | 800 | 0 | 24 | 24 | 0 | 0 | 0 | 0 | 0 | 43.284 | 33.84239 | 163.1758 | 46.76348 | 28.69008 | -2.203179 | 236.4262 | 88.79697 | 11.20303 | 0.5818385 | 3.2 | 2.016667 | 1.116667 | 0.1333333 | 0 | 30 | 56301.25 | 3445.198 | 7.962963 | 8.443794 | 419.7475 | 437.9661 | 99.51537 | 16.044 | 0 | 0.8868544 | 3.018 | 0 |  | 37.33333 | 63 | 147 | 15 | 190 | 130 | 3.3 | 2.3 | 1.2 | 0.2 | 6 | 11.16667 | 7 | 57.63333 | 175 | 0 | 15 | 18 | 20 | 35 | 22 | 572.1815 | 465.3527 | 425.2195 | 428.3898 | 1.106351 | 30.82643 | -279.2092 | 627.5 | 46.66667 | 0.06666667 | 631.6555 | 22.5 | 25.7091 | 1.263296 | 26.97239 | 21.77197 | 16.0593 | 31.38904 | 194.3672 | 175 | 205 | 296.499 | 286 | 323 | 297.7236 | 293 | 309 | 299.3884 | 279 | 308 | 3.146248 | 2.3 | 3.7 | 1.938133 | 1.5 | 2.6 | 1.113005 | 0.8 | 1.3 | 0.1530995 | 0.1 | 0.2 | 902.9689 | 893.2125 | 909.1536 | 5.68336 | 4.380945 | 6.993134 | 57.58231 | 58.33927 | 35.82454 | 604.0625 | 1.303211 | 0.9825554 | 0.8156217 | 0.7924846 | 70.25283 | 186.8845 | 314.4012 | 234.7727 | 3 | 3.1 | 4.1 | 4.2 | 3.9 | 3.9 | 406 | 397 | 546
2018-09-03 | 52.9 | 7.83 | 1.08 | 0.73 | 2.68 | 605 | 554.976 | 1 | 44799.12 | 9.525 | 876.6389 | 902.9986 | 1868.449 | 286.8609 | 583.3333 | 827 | 639.7961 | 634.935 | 25560.6 | 250 | 7.853299 | 35.98322 | 915.5366 | 898.4838 | 906.9192 | 901.1493 | 909.5039 | 904.2323 | 897.5107 | 890.6531 | 905.4869 | 896.5648 | 8.311 | 5 | 29.04574 | 545.711 | 516.2 | 27.20347 | 12.39 | 17.17611 | 60 | 4 | 1.139458 | 0.7 | 0.1 | 3.064476 | 59 | 161 | 3182 | 4 | 10 | 6 | 0 | 2 | 2 | 2 | 51.33333 | 50 | 0 | 23 | 44 | 46 | 2.1 | 0.6 | 0.25 | 429.0322 |  | 291.3633 | 302.4641 | 0 | 10.62 | 10.31 | 9.6 | 2.3 | 7.657893 | 72 | 145 | 250 | 3.4 | 5.8 | 9 | 9.2 | 9.8 | 7.2 | 6.6 | 6.8 | 3.6 | 5.6 | 56 | 54 | 84 | 84 | 56 | 56 | 56 | 56 | 56 | 56 | 800 | 0 | 24 | 24 | 0 | 610.65 | 610.65 | 0 | 19 | 55.326 | 33.45635 | 162.5591 | 44.71074 | 26.19775 | -2.794131 | 230.6735 | 89.85422 | 10.14578 | 0.5381717 | 3.083333 | 1.566667 | 1 | 0.1 | 0 | 35 | 55757.91 | 3452.384 | 8.280455 | 8.238338 | 420.6304 | 389.0373 | 99.58829 | 10.42205 | 0 | 0.9173157 | 3.245953 | 10650 | 2 | 42.33333 | 63.33333 | 117 | 20 | 190 | 130 | 3.3 | 1.7 | 1.1 | 0.2 | 8 | 11.16667 | 6.9 | 57.13333 | 174 | 0 | 15 | 17 | 19 | 30 | 0 | 556.817 | 465.1908 | 426.1347 | 430.0085 | 0.9133358 | 35.049 | -275.5089 | 620 | 47.5 | 0.1 | 625.5407 | 22.5 | 24.8253 | 1.244477 | 26.06978 | 21.61554 | 17.13575 | 29.27503 | 194.533 | 181 | 205 | 296.8599 | 288 | 303 | 297.968 | 293 | 302 | 299.2306 | 250 | 313 | 3.061264 | 2.3 | 3.7 | 1.58334 | 1.3 | 1.8 | 0.9897164 | 0.8 | 1.2 | 0.135941 | 0 | 0.2 | 902.5803 | 885.1124 | 917.3015 | 6.108878 | 4.790759 | 8.439173 | 56.63134 | 59.33789 | 35.27983 | 600 | 1.311063 | 0.9238193 | 0.7688876 | 0.7833929 | 73.66022 | 235.108 | 289.5497 | 253.1836 | 3 | 3.1 | 4.1 | 4.2 | 3.9 | 3.9 | 411 | 382 | 368
2018-09-04 | 52.5 | 7.74 | 1.03 | 0.71 | 2.58 | 603 | 536.5364 | 1 | 44682.29 | 9.408333 | 866.7032 | 898.3103 | 1873.818 | 287.1097 | 541.6667 | 869 | 636.0241 | 635.8766 | 25334.4 | 250 | 9.664217 | 39.20746 | 910.353 | 895.0445 | 902.775 | 896.2565 | 904.4286 | 900.3173 | 891.7778 | 885.5291 | 900.6349 | 889.6667 | 7.328 | 5 | 28.86401 | 542.968 | 543.22 | 34.04 | 12.23 | 16.89827 | 55 | 4 | 1.443885 | 0.7 | 0.2 | 16.218 | 55 | 160 | 3182 | 5 | 13 | 5.166667 | 0 | 2 | 2 | 2 | 51.33333 | 50 | 0 | 25 | 45 | 51 | 2.2 | 0.6 | 0.25 | 423.5354 |  | 292.1949 | 302.4375 | 0 | 11.06 | 10.75 | 9.08 | 1.5 | 7.614681 | 65 | 137 | 161 | 4.8 | 8.8 | 7.5 | 11.2 | 6.5 | 5.5 | 5.6 | 6.6 | 4 | 8.4 | 58 | 58 | 87 | 87 | 58 | 58 | 58 | 58 | 58 | 58 | 800 | 0 | 24 | 24 | 0 | 741.85 | 741.85 | 4 | 15 | 51.6864 | 33.14914 | 161.4185 | 43.59449 | 25.65956 | -2.789398 | 227.8832 | 89.96408 | 10.03592 | 0.5105793 | 3.416667 | 1.516667 | 0.9166667 | 0.1333333 | 0 | 34 | 55775.62 | 3455.327 | 8.818801 | 8.138685 | 420.4383 | 389.6555 | 99.61638 | 8.597953497 | 0 | 0.8897784 | 17.568 | 22920 | 4 | 37.66667 | 63.66667 | 130 | 16 | 190 | 128 | 4 | 1.7 | 1 | 0.2 | 10 | 11.5 | 6 | 57 | 174 | 0 | 16 | 18 | 19 | 30 | 14 | 549.4981 | 465.6319 | 425.1661 | 431.3602 | -0.01458152 | 25.90811 | -290.6605 | 615.75 | 46.33333 | 0.1333333 | 621.7375 | 22.5 | 23.81167 | 1.229952 | 25.04163 | 21.36709 | 14.38627 | 29.43066 | 193.8818 | 183 | 207 | 297.1481 | 290 | 302 | 298.2308 | 285 | 302 | 299.4819 | 292 | 312 | 3.445694 | 2.8 | 4.2 | 1.52738 | 1.2 | 1.8 | 0.9068797 | 0.6 | 1.1 | 0.1282338 | 0 | 0.2 | 897.5286 | 881.9861 | 914.0737 | 6.485393 | 4.803424 | 9.892438 | 56.41839 | 58.4041 | 35.3317 | 666.09375 | 1.345718 | 0.9063057 | 0.739968 | 0.782107 | 101.0409 | 260.3338 | 263.5536 | 270.2035 | 3 | 3 | 4 | 4.1 | 3.8 | 3.9 | 411 | 394 | 533
2018-09-05 | 53.36 | 7.83 | 1 | 0.73 | 2.68 | 628 | 581.0812 | 0.9993056 | 45881.88 | 9.158333 | 899.3639 | 903.9366 | 1895.578 | 290.408 | 250.1737 | 912 | 665.6221 | 664.8189 | 25711.4 | 250 | 7.897969 | 28.89101 | 917.2938 | 899.1811 | 910.7652 | 900.8814 | 909.2708 | 906.939 | 896.3401 | 890.8213 | 906.7339 | 895.9434 | 9.144 | 5 | 30.04203 | 566.784 | 540.08 | 34.04 | 12.38 | 16.62045 | 64 | 4 | 1.057857 | 0.6 | 0.1 | 3.440238 | 53 | 158 | 3182 | 6 | 16 | 5.583333 | 0 | 2 | 2 | 2 | 52 | 49.33333 | 47.32 | 26 | 43 | 45 | 2.2 | 0.3 | 0.25 | 438.5075 |  | 295.2353 | 305.9352 | 0 | 10.82 | 10.55 | 9.31 | 2.77 | 7.65363 | 84 | 140 | 218 | 3.2 | 5.4 | 8.4 | 8.8 | 6 | 6.4 | 6 | 5.6 | 3.2 | 5.4 | 58 | 58 | 87 | 87 | 58 | 58 | 58 | 58 | 58 | 58 | 800 | 0 | 23.98333 | 23.98333 | 0 | 450.17 | 450.17 | 0 | 14 | 53.9112 | 32.79209 | 162.9842 | 46.78972 | 28.33107 | -2.189497 | 235.9155 | 88.9191 | 11.0809 | 0.5652446 | 3.75 | 1.683333 | 0.9333333 | 0.1333333 | 0 | 29 | 57570.91 | 3540.219 | 8.36736 | 8.425554 | 419.8017 | 447.7078 | 99.53178 | 16.627 | 0 | 0.9252885 | 24.291 | 23350 | 6 | 40.66667 | 64.33333 | 127 | 15 | 192 | 130 | 4 | 1.8 | 1 | 0.2 | 13 | 11 | 4.2 | 56.66667 | 175 | 0 | 15 | 16 | 18 | 33 | 23 | 580.611 | 466.2069 | 425.2768 | 429.4746 | 1.012345 | 36.28705 | -279.1362 | 618.2859 | 70.16667 | 0.1659722 | 624.9056 | 22.5 | 29.2782 | 1.24004 | 30.51824 | 20.77042 | 14.34736 | 28.08186 | 193.3668 | 177 | 210 | 296.8902 | 288 | 305 | 298.1319 | 287 | 303 | 299.4302 | 285 | 310 | 3.765241 | 3 | 4.5 | 1.651026 | 1.5 | 1.8 | 0.9331065 | 0.8 | 1.1 | 0.1282905 | 0 | 0.2 | 903.3662 | 894.6331 | 911.8319 | 6.852954 | 4.81579 | 8.369593 | 56.06385 | 57.62596 | 34.46276 | 571.09375 | 1.361596 | 0.9100644 | 0.7257329 | 0.77485 | 118.9232 | 272.125 | 246.976 | 268.0839 | 3 | 3.1 | 4.1 | 4.2 | 3.9 | 3.9 | 415 | 397 | 495
2018-09-06 | 53.76 | 7.64 | 0.95 | 0.75 | 2.46 | 626 | 562.17 | 1 | 45028.5 | 9.383333 | 901.6284 | 905.509 | 1906.149 | 290.7523 | 125 | 898 | 668.7744 | 667.2114 | 25711.4 | 250 | 8.02556 | 31.23296 | 919.1527 | 901.1981 | 913.3656 | 902.8249 | 909.2382 | 907.3496 | 898.6762 | 892.2666 | 908.157 | 897.164 | 9.144 | 5 | 29.99683 | 565.024 | 471.4 | 34.04 | 12.23 | 16.30294 | 99 | 5 | 0.9532624 | 0.7 | 0.1 | 3.059197 | 50 | 156 | 3182 | 7 | 19 | 5.333333 | 0 | 2 | 2 | 2 | 52 | 49.66667 | 0 | 27 | 43 | 45 | 2.1 | 0.5 | 0.25 | 434.6862 |  | 295.3961 | 304.04 | 0 | 10.5 | 10.45 | 8.47 | 1.92 | 7.662423 | 76 | 148 | 244 | 3 | 8.6 | 7.6 | 11 | 6 | 5 | 5.4 | 6.2 | 4 | 8 | 60 | 60 | 90 | 90 | 60 | 60 | 60 | 60 | 60 | 60 | 800 | 0 | 24 | 24 | 0 | 714.62 | 714.62 | 4 | 15 | 0.3 | 32.82274 | 163.2572 | 46.97245 | 28.51651 | -2.463771 | 236.2824 | 88.9739 | 11.0261 | 0.5648434 | 3.783333 | 1.816667 | 0.85 | 0.1333333 | 0 | 40 | 57193.15 | 3521.121 | 8.443014 | 8.438656 | 420.3644 | 448.2404 | 99.53602 | 6.938 | 0 | 0.8369329 | 28.773 | 11420 | 7 | 38.33333 | 63.66667 | 131 | 15 | 192 | 130 | 4.1 | 1.9 | 1 | 0.2 | 15 | 11 | 3.5 | 56.23333 | 174 | 0 | 16 | 17 | 18 | 36 | 21 | 580.1852 | 465.5985 | 425.3371 | 429.141 | 0.1972345 | 28.0471 | -287.9917 | 619.5717 | 92 | 0.1993056 | 626.6122 | 22.5 | 28.28417 | 1.256707 | 29.54088 | 18.76016 | 15.38489 | 25.43611 | 193.3651 | 181 | 209 | 296.7077 | 292 | 308 | 298.1832 | 294 | 305 | 299.4946 | 289 | 319 | 3.754064 | 3.1 | 4.5 | 1.804191 | 1.6 | 2 | 0.9103345 | 0.8 | 1 | 0.1174896 | 0 | 0.2 | 905.0681 | 890.8842 | 911.6498 | 6.517218 | 5.213794 | 10.36275 | 56.08752 | 57.9891 | 34.55354 | 613.28125 | 1.355434 | 0.9260076 | 0.7144078 | 0.7706932 | 117.4896 | 262.7697 | 235.2919 | 269.1263 | 3 | 3.1 | 4.1 | 4.1 | 3.9 | 3.9 | 415 | 394 | 463
2018-09-07 | 52.26 | 8.02 | 0.98 | 0.7 | 2.4 | 625 | 578.4208 | 1 | 44881.49 | 9.366667 | 886.4576 | 907.2012 | 1924.734 | 289.4109 | 291.6667 | 838 | 669.471 | 658.0076 | 25636 | 250 | 7.647678 | 28.77564 | 919.7227 | 903.8278 | 912.7108 | 906.307 | 909.2272 | 910.3209 | 902.07 | 893.423 | 908.3541 | 895.371 | 9.144 | 5 | 30.0752 | 564.144 | 525.4 | 34.04 | 15.05 | 16.02514 | 146 | 7 | 0.9936166 | 0.6 | 0.1 | 16.218 | 46 | 155 | 3182 | 8 | 23 | 5.75 | 0 | 2 | 2 | 2 | 52.33333 | 50 | 53.44 | 27 | 42 | 44 | 2.2 | 0.6 | 0.25 | 427.6046 |  | 292.684 | 301.9938 | 0 | 10.26 | 9.85 | 7.85 | 1.7 | 7.663285 | 38 | 128 | 182 | 3.4 | 5.8 | 9.4 | 9.2 | 9.8 | 7 | 6.6 | 6.8 | 3.2 | 5.6 | 56 | 56 | 84 | 84 | 56 | 56 | 56 | 56 | 56 | 56 | 800 | 0 | 24 | 24 | 0 | 560.8 | 560.8 | 0 | 17 | 50.6208 | 32.94205 | 163.3165 | 46.96249 | 29.29245 | -1.945322 | 237.6261 | 88.49153 | 11.50847 | 0.5504951 | 3.766667 | 1.916667 | 0.9 | 0.15 | 0 | 32 | 57181.46 | 3488.802 | 8.674833 | 8.486645 | 420.6409 | 460.9377 | 99.53747 | 20.381 | 0 | 0.92547328 | 19.062 | 10670 | 8 | 38.66667 | 64 | 120 | 15 | 192 | 130 | 4.1 | 2.1 | 1 | 0.2 | 18 | 11 | 4.8 | 56.56667 | 174 | 0 | 15 | 17 | 18 | 36 | 24 | 582.0847 | 467.1803 | 426.3425 | 430.3681 | 0.2451645 | 31.3917 | -282.1592 | 620.3473 | 112.8333 | 0.2326389 | 627.6883 | 22.5 | 28.28361 | 1.25779 | 29.5414 | 19.10719 | 15.33302 | 24.80062 | 193.3949 | 187 | 209 | 296.7479 | 292 | 318 | 298.236 | 279 | 314 | 299.0127 | 290 | 308 | 3.767156 | 3.2 | 4.5 | 1.897197 | 1.7 | 2.1 | 0.9075058 | 0.8 | 1 | 0.1639653 | 0 | 0.2 | 906.0824 | 901.1165 | 911.5244 | 6.11558 | 5.114142 | 7.30954 | 56.30972 | 57.4833 | 34.91669 | 587.03125 | 1.357078 | 0.9322421 | 0.7064624 | 0.7749343 | 119.8681 | 255.6365 | 228.1726 | 272.2836 | 3 | 3.2 | 4.1 | 4.2 | 3.9 | 3.9 | 415 | 397 | 465
2018-09-08 | 52.74 | 8.12 | 1.5 | 0.67 | 3.7 | 626 | 566.5412 | 1 | 44955.79 | 9.275 | 906.2927 | 907.014 | 1927.057 | 287.8788 | 291.6667 | 906 | 670.5075 | 669.8122 | 25485.2 | 250 | 8.102424 | 30.99409 | 921.7879 | 902.6426 | 911.6544 | 906.7743 | 907.1032 | 908.971 | 902.2755 | 894.9028 | 907.6211 | 892.4316 | 9.144 | 5 | 30.09253 | 565.024 | 570.6 | 24.06462 | 15.09 | 15.66798 | 128 | 7 | 0.9781167 | 0.6 | 0.1 | 1.29467 | 41 | 152 | 3182 | 9 | 26 | 4.75 | 0 | 2 | 2 | 2 | 50.66667 | 50 | 73.6 | 27 | 43 | 46 | 2.2 | 0.4 | 0.25 | 436.5143 |  | 290.2899 | 300.5768 | 0 | 11.16 | 10.7 | 8.76 | 1.96 | 7.622453 | 73 | 138 | 197 | 3.4 | 5.8 | 9.1 | 9.1 | 9.8 | 6.8 | 6.4 | 6.8 | 3.4 | 6.7 | 60 | 60 | 90 | 90 | 60 | 60 | 60 | 60 | 60 | 60 | 800 | 0 | 24 | 24 | 0 | 740.7 | 740.7 | 4 | 15 | 42.8412 | 32.8484 | 163.5624 | 47.64539 | 29.52632 | -2.187102 | 238.547 | 88.53927 | 11.46073 | 0.6241248 | 3.2 | 2.183333 | 0.9 | 0.1166667 | 0 | 32 | 57259.39 | 3530.368 | 8.977065 | 8.519536 | 419.6081 | 476.1865 | 99.54065 | 0.694 | 0 | 0.9050179 | 39.978 | 21610 | 10 | 43 | 64.33333 | 127 | 14 | 192 | 133 | 3.6 | 2.4 | 1 | 0.2 | 20 | 11 | 2 | 56.13333 | 174 | 0 | 13 | 16 | 19 | 32 | 22 | 587.7182 | 466.2135 | 425.3896 | 429.0037 | 1.370489 | 27.09135 | -286.1976 | 621.0539 | 134.6667 | 0.2659722 | 628.6203 | 22.5 | 28.98739 | 1.255668 | 30.24306 | 19.11361 | 15.07364 | 26.39584 | 194.2631 | 102 | 218 | 295.5423 | 268 | 320 | 298.0952 | 274 | 313 | 298.6677 | 265 | 309 | 3.206858 | 0.8 | 4.2 | 2.281014 | 1.9 | 2.9 | 0.9059584 | 0.7 | 1 | 0.1426192 | 0 | 0.2 | 905.586 | 900.6252 | 910.5438 | 6.128811 | 4.998926 | 7.527875 | 56.24076 | 57.75564 | 34.4887 | 617.890625 | 1.322073 | 0.9932634 | 0.7034813 | 0.7683083 | 102.458 | 196.121 | 223.5114 | 266.4215 | 3 | 3 | 4.1 | 4.1 | 3.9 | 3.9 | 395 | 397 | 480
2018-09-09 | 52.3 | 8.19 | 0.98 | 0.7 | 2.64 | 626 | 577.6432 | 1 | 44671.64 | 9.291667 | 900.5074 | 906.3538 | 1927.471 | 288.9833 | 125 | 891 | 667.6263 | 652.5035 | 25711.4 | 250 | 8.317492 | 31.13709 | 920.9734 | 902.5142 | 912.2333 | 905.4291 | 906.8714 | 908.1025 | 900.8225 | 893.8842 | 907.3932 | 891.2713 | 11.177 | 5 | 30.2146 | 567.057 | 555.7 | 20.07 | 15.59 | 15.35051 | 171 | 8 | 1.206549 | 0.6 | 0.2 | 1.468266 | 85 | 150 | 3182 | 10 | 29 | 5.166667 | 0 | 2 | 2 | 2 | 52.33333 | 50 | 0 | 26 | 43 | 44 | 2.1 | 0.4 | 0.25 | 429.1497 |  | 291.6462 | 301.6041 | 0 | 11.37 | 11.13 | 8.63 | 2.42 | 7.784013 | 86 | 135 | 190 | 4 | 6 | 9.2 | 9.4 | 9.8 | 7 | 6.8 | 6.9 | 4 | 7 | 58 | 58 | 87 | 87 | 58 | 58 | 58 | 58 | 58 | 58 | 800 | 0 | 24 | 24 | 0 | 0 | 0 | 0 | 0 | 51.6432 | 32.65721 | 163.3375 | 47.33359 | 29.03762 | -2.112083 | 237.5966 | 88.66754 | 11.33246 | 0.7164448 | 3.016667 | 2.333333 | 0.9166667 | 0.35 | 0 | 35 | 57091.39 | 3516.53 | 8.427433 | 8.485595 | 420.4536 | 457.9603 | 99.52495 | 10.458 | 0 | 0.9227527 | 29.52 | 0 | 10 | 37.66667 | 64 | 146 | 14 | 194 | 136 | 3.4 | 3 | 1 | 0.7 | 22 | 10 | 3.4 | 56.33333 | 176 | 0 | 16 | 17 | 19 | 34 | 22 | 578.9258 | 466.5211 | 424.9833 | 430.3494 | 0.3722206 | 30.17012 | -278.0549 | 621.6035 | 156.5 | 0.2993056 | 629.5711 | 22.5 | 29.35795 | 1.248892 | 30.60684 | 18.95588 | 15.70912 | 26.08457 | 194.7315 | 179 | 212 | 296.2597 | 280 | 319 | 298.3662 | 283 | 319 | 299.4523 | 272 | 321 | 2.924215 | 2.2 | 3.7 | 2.028737 | 1.4 | 2.6 | 0.8803021 | 0.6 | 1.1 | 0.1827083 | 0.1 | 0.2 | 904.9694 | 900.6121 | 908.687 | 6.410378 | 5.399848 | 7.486737 | 56.12261 | 57.08125 | 34.8259 | 607.265625 | 1.316071 | 0.9800985 | 0.6999723 | 0.7802945 | 103.543 | 201.8767 | 221.9601 | 278.8061 | 3 | 3 | 4.1 | 4.1 | 3.9 | 3.9 | 410 | 394 | 476
2018-09-10 | 53.13 | 8.29 | 0.94 | 0.75 | 2.82 | 619 | 564.072 | 1 | 45068.95 | 9.466667 | 878.095 | 905.8289 | 1936.458 | 289.1998 | 458.3333 | 855 | 652.9243 | 639.2533 | 25711.4 | 250 | 8.549965 | 38.12671 | 921.4997 | 901.741 | 906.849 | 906.3471 | 908.3178 | 905.5923 | 902.033 | 894.2515 | 908.9538 | 892.5172 | 11.177 | 5 | 29.93953 | 560.897 | 564.8 | 20.07 | 15.35 | 15.03306 | 325 | 15 | 1.085583 | 0.7 | 0.1 | 13.63953 | 80 | 148 | 3182 | 11 | 33 | 5.5 | 0 | 2 | 2 | 2 | 51.66667 | 52.33333 | 0 | 27 | 43 | 44 | 2.2 | 0.4 | 0.25 | 428.4813 |  | 291.7654 | 301.8738 | 0 | 11.2 | 11.05 | 8.75 | 4.52 | 7.798965 | 98 | 142 | 192 | 4.4 | 8.8 | 7.4 | 11 | 6.4 | 5 | 5.2 | 6.6 | 3.8 | 7.2 | 56 | 56 | 84 | 84 | 56 | 56 | 56 | 56 | 56 | 56 | 800 | 0 | 24 | 24 | 0 | 684.6 | 684.6 | 0 | 21 | 53.472 | 33.04275 | 162.09 | 45.2974 | 27.1415 | -2.651673 | 231.8772 | 89.43845 | 10.56155 | 0.849975 | 3.016667 | 1.666667 | 0.8 | 0.1833333 | 0 | 38 | 56724.88 | 3527.4 | 8.307138 | 8.281329 | 420.5863 | 429.9487 | 99.54663 | 12.699 | 0 | 0.9112633 | 16.821 | 0 | 10 | 42.66667 | 63 | 128 | 15 | 190 | 140 | 3.3 | 1.8 | 0.9 | 0.2 | 25 | 10.5 | 5.1 | 56.83333 | 174 | 0 | 14 | 15 | 21 | 31 | 20 | 568.8872 | 466.6937 | 425.1301 | 431.693 | 0.3783575 | 21.87653 | -288.342 | 621.3431 | 171.3333 | 0.3326389 | 629.6317 | 22.5 | 25.20311 | 1.268604 | 26.47172 | 18.98806 | 14.59376 | 27.21292 | 194.7008 | 181 | 203 | 296.8962 | 292 | 306 | 298.4127 | 294 | 310 | 298.8271 | 269 | 307 | 2.951765 | 2.3 | 3.6 | 1.632629 | 1.3 | 1.9 | 0.8163252 | 0.6 | 0.9 | 0.181044 | 0 | 0.2 | 904.8345 | 868.7314 | 912.4353 | 6.28212 | 5.024902 | 10.70819 | 56.6774 | 58.07987 | 35.07232 | 611.875 | 1.322705 | 0.9244849 | 0.6976036 | 0.7835113 | 107.6968 | 245.2121 | 216.9205 | 298.1581 | 3 | 3 | 4.1 | 4.2 | 3.9 | 4 | 420 | 397 | 490
2018-09-11 | 51.79 | 8.15 | 1.05 | 0.7 | 2.9 | 628 | 552.5 | 1 | 45584.58 | 9.475 | 886.7084 | 907.5639 | 1969.1 | 289.9718 | 250 | 858 | 649.0656 | 651.9876 | 25334.4 | 250 | 7.959936 | 26.17397 | 913.4241 | 906.391 | 915.6765 | 904.4867 | 914.9122 | 908.0422 | 904.6597 | 892.9189 | 914.3553 | 895.7485 | 11.177 | 5 | 30.35872 | 568.817 | 478.6 | 20.07 | 15.4 | 14.67594 | 191 | 9 | 1.055144 | 0.6 | 0.1 | 4.907883 | 75 | 148 | 3182 | 12 | 36 | 5.083333 | 0 | 2 | 2 | 2 | 52.83333 | 50.16667 | 0 | 26 | 44 | 50 | 2.2 | 0.7 | 0.25 | 431.8688 |  | 291.5645 | 302.6529 | 0 | 11.08 | 10.93 | 8.61 | 4.91 | 7.774179 | 75 | 127 | 200 | 2.8 | 4.6 | 8.6 | 8.6 | 9.2 | 6.6 | 6 | 5.9 | 3 | 5 | 60 | 60 | 90 | 90 | 60 | 60 | 60 | 60 | 60 | 60 | 800 | 0 | 24 | 24 | 0 | 415.5 | 415.5 | 0 | 13 | 48 | 32.88576 | 162.1247 | 45.53676 | 26.45757 | -2.291297 | 231.8278 | 89.57576 | 10.42424 | 0.8533403 | 3.516667 | 1.966667 | 0.8666667 | 0.1833333 | 0 | 36 | 56990.81 | 3554.541 | 8.369024 | 8.279564 | 420.6046 | 398.0816 | 99.5838 | 13.238 | 0 | 0.8797771 | 13.833 | 10250 | 11 | 48.66667 | 63.66667 | 125 | 15 | 193 | 139 | 4.1 | 2.4 | 1 | 0.2 | 28 | 11.5 | 5.5 | 57.1 | 175 | 0 | 17 | 17 | 20 | 31 | 18 | 565.2498 | 465.2356 | 425.0803 | 428.7555 | 0.9230127 | 26.1708 | -282.9275 | 621.9484 | 195.1667 | 0.3659722 | 630.4995 | 22.5 | 25.34204 | 1.20918 | 26.55122 | 18.31711 | 15.29411 | 23.51665 | 193.5407 | 135 | 210 | 296.5023 | 285 | 313 | 298.3866 | 288 | 306 | 299.4874 | 272 | 315 | 3.64996 | 2.6 | 4.6 | 1.984788 | 1.7 | 2.4 | 0.8551401 | 0.7 | 1 | 0.1621644 | 0 | 0.2 | 907.0902 | 900.3348 | 912.0438 | 6.56802 | 4.645227 | 11.52095 | 56.65651 | 58.23552 | 34.50167 | 578.828125 | 1.357416 | 0.9828626 | 0.7066956 | 0.7776375 | 145.4581 | 203.4494 | 214.5304 | 285.1966 | 3 | 3.1 | 4.1 | 4.2 | 3.9 | 4 | 411 | 399 | 546
2018-09-12 | 52.96 | 7.83 | 1.03 | 0.91 | 2.84 | 627 | 554.3964 | 1 | 45652.78 | 9.525 | 884.3553 | 907.4146 | 1979.25 | 288.1744 | 541.6667 | 945 | 644.6731 | 645.0646 | 25711.4 | 250 | 7.885583 | 30.55666 | 911.107 | 906.9031 | 916.6487 | 905.6755 | 913.7159 | 907.2096 | 905.7435 | 892.3137 | 913.9445 | 895.5117 | 11.177 | 5 | 30.35425 | 567.937 | 468.2 | 19.27158 | 15.94 | 14.00143 | 136 | 8 | 1.005182 | 0.7 | 0.1 | 2.291836 | 70 | 147 | 3182 | 14 | 39 | 5.5 | 0 | 2 | 2 | 2 | 52.66667 | 50 | 0 | 26 | 44 | 45 | 2.1 | 0.4 | 0.25 | 438.4966 |  | 290.5763 | 300.2509 | 0 | 11.18 | 11.02 | 8.99 | 2.77 | 7.864062 | 78 | 130 | 194 | 4.4 | 8.8 | 7.2 | 10 | 6 | 5.4 | 5.8 | 6.4 | 4.2 | 6.8 | 58 | 58 | 84 | 27 | 58 | 60 | 58 | 58 | 58 | 58 | 800 | 0 | 24 | 24 | 0 | 904.97 | 904.97 | 4 | 20 | 53.4264 | 33.04097 | 162.2186 | 45.40025 | 26.38331 | -2.603051 | 231.3991 | 89.72327 | 10.27673 | 0.7846137 | 3.683333 | 2.4 | 0.8833333 | 0.1833333 | 0 | 116 | 56927.33 | 3557.678 | 7.976509 | 8.264254 | 420.5343 | 403.5706 | 99.55432 | 13.371 | 0 | 0.8842048 | 11.592 | 11130 | 12 | 36 | 62.66667 | 115 | 15 | 201 | 145 | 4.1 | 2.6 | 1 | 0.2 | 31 | 11 | 6 | 57.2 | 175 | 0 | 16 | 18 | 21 | 30 | 18 | 565.8143 | 464.8616 | 424.93 | 429.8743 | 1.50967 | 27.23274 | -281.0125 | 622.3694 | 218 | 0.3993056 | 631.1394 | 22.5 | 24.77304 | 1.21966 | 25.9927 | 18.73741 | 15.47568 | 26.8368 | 193.6453 | 135 | 205 | 295.6623 | 282 | 311 | 298.3964 | 291 | 308 | 299.1419 | 290 | 309 | 3.576038 | 2.8 | 4.4 | 2.457131 | 1.9 | 3 | 0.867184 | 0.7 | 1.1 | 0.183331 | 0 | 0.2 | 906.8973 | 900.3949 | 912.4974 | 6.432479 | 4.474353 | 8.981909 | 56.95503 | 59.06555 | 36.12283 | 579.921875 | 1.349155 | 1.037232 | 0.7126298 | 0.7816878 | 145.9609 | 42.35064 | 210.0704 | 281.73 | 3 | 3.1 | 4.1 | 4.2 | 3.9 | 3.9 | 413 | 398 | 430
2018-09-13 | 52.59 | 7.5 | 0.97 | 1.04 | 2.84 | 626 | 548.8372 | 1 | 45920.62 | 9.666667 | 879.4256 | 909.0027 | 2010.314 | 287.7503 | 333.3333 | 840 | 642.0235 | 639.9318 | 25560.6 | 250 | 8.292807 | 32.02348 | 911.4419 | 904.4176 | 921.3496 | 908.4832 | 916.3212 | 907.6231 | 908.7802 | 893.6049 | 914.859 | 897.5589 | 11.177 | 5 | 30.3501 | 567.057 | 557.8 | 4.9 | 15.81 | 13.68403 | 151 | 6 | 0.9420397 | 0.7 | 0.1 | 1.744652 | 64 | 144 | 3182 | 15 | 42 | 5.166667 | 0 | 2 | 2 | 2 | 53 | 50.33333 | 0 | 26 | 43 | 44 | 2.1 | 0.5 | 0.25 | 438.054 |  | 291.6627 | 300.3099 | 0 | 11.36 | 11.3 | 8.4 | 2.78 | 7.823461 | 75 | 148 | 202 | 3.4 | 6.4 | 9 |  | 10 | 8 | 7.4 | 7 | 4 | 6 | 52 | 52 | 93 | 15 | 54 | 52 | 53 | 52 | 52 | 52 | 800 | 0 | 24 | 24 | 0 | 412.79 | 412.79 | 0 | 13 | 44.0472 | 32.8887 | 161.8328 | 44.52952 | 25.78042 | -2.865649 | 229.277 | 90.00564 | 9.994358 | 0.5536973 | 3.466667 | 2.35 | 0.8333333 | 0.1833333 | 0 | 35 | 57006.53 | 3549.116 | 7.829497 | 8.188466 | 420.3618 | 393.7444 | 99.5559 | 12.623 | 0 | 0.8767367 | 19.809 | 20840 | 14 | 41 | 63.33333 | 125 | 15 | 194 | 144 | 3.9 | 2.5 | 0.9 | 0.2 | 34 | 10.83333 | 4.7 | 56.7 | 174 | 0 | 17 | 18 | 20 | 30 | 14 | 559.889 | 465.5899 | 424.7805 | 430.3378 | 1.847078 | 28.63757 | -282.0672 | 622.6486 | 239.8333 | 0.4326389 | 631.6038 | 22.5 | 24.90044 | 1.202578 | 26.10302 | 18.57524 | 15.43678 | 23.77604 | 193.8299 | 177 | 211 | 295.8779 | 276 | 318 | 298.6062 | 281 | 320 | 299.4883 | 226 | 329 | 3.501428 | 2.9 | 4.7 | 2.276117 | 1.8 | 2.9 | 0.8181794 | 0.7 | 1.2 | 0.1765463 | 0 | 0.2 | 908.5831 | 900.468 | 919.5187 | 6.744698 | 5.41048 | 8.761902 | 56.68553 | 58.22253 | 34.59246 | 613.125 | 1.349529 | 1.047905 | 0.7093083 | 0.784317 | 140.9188 | 41.05983 | 208.849 | 295.2361 | 3 | 3.4 | 4.1 | 4.2 | 3.9 | 3.9 | 413 | 399 | 413
2018-09-14 | 52.81 | 7.67 | 1.01 | 0.87 | 3.1 | 616 | 543.8932 | 1 | 45440.62 | 9.583333 | 891.6773 | 905.7624 | 2012.044 | 288.7005 | 208.3333 | 837 | 633.0308 | 629.5529 | 25636 | 250 | 12.36638 | 49.58837 | 910.4064 | 906.765 | 920.6162 | 900.3613 | 909.6289 | 910.3055 | 899.6833 | 888.3326 | 906.2929 | 886.3569 | 11.177 | 5 | 29.83545 | 558.257 | 604.7 | 4.9 | 15.25 | 13.07844 | 105 | 4 | 1.146583 | 0.6 | 0.2 | 3.35608 | 59 | 144 | 3182 | 16 | 45 | 6.333333 | 0 | 2 | 2 | 2 | 53 | 50 | 0 | 26 | 42 | 44 | 2.2 | 0.4 | 0.25 | 436.2271 |  | 291.98 | 302.0069 | 0 | 11.26 | 11 | 8.43 | 1.65 | 7.821224 | 65 | 115 | 179 | 4.8 | 8.8 | 7.6 | 11 | 6.6 | 5.4 | 6.8 | 6.6 | 5.6 | 8.6 | 56 | 56 | 90 | 24 | 56 | 56 | 56 | 56 | 56 | 56 | 800 | 0 | 24 | 24 | 0 | 349.34 | 349.34 | 0 | 10 | 51.5532 | 33.01034 | 160.9273 | 43.22695 | 24.78438 | -2.675981 | 226.2626 | 90.22888 | 9.771125 | 0.5252126 | 3.083333 | 2.466667 | 0.8 | 0.1333333 | 0 | 44 | 56542.42 | 3534.124 | 7.921178 | 8.080808 | 419.572 | 383.1585 | 99.57351 | 12.477 | 0 | 0.8829435 | 19.062 | 11730 | 15 | 42.66667 | 64 | 146 | 15 | 193 | 150 | 3.3 | 2.8 | 0.9 | 0.2 | 37 | 10.5 | 5.5 | 56.7 | 175 | 0 | 15 | 17 | 19 | 32 | 22 | 553.5382 | 465.5694 | 424.6744 | 429.7408 | 1.376354 | 30.26161 | -280.4289 | 622.1737 | 251.6667 | 0.4659722 | 631.2876 | 22.5 | 23.769 | 1.192415 | 24.96142 | 20.0603 | 15.26817 | 27.86138 | 194.6092 | 179 | 206 | 289.116 | -20 | 324 | 298.5949 | 286 | 310 | 299.2117 | 267 | 324 | 3.014977 | 2.4 | 3.7 | 2.426641 | 0 | 16.4 | 0.8052882 | 0.6 | 1 | 0.1411991 | 0 | 0.2 | 903.7944 | 863.1637 | 919.5187 | 8.488726 | 6.462415 | 14.1058 | 56.55904 | 57.9891 | 35.21498 | 578.984375 | 1.317218 | 1.20633 | 0.712589 | 0.7766501 | 118.0846 | 110.7445 | 219.7951 | 294.25 | 3 | 3 | 4.1 | 4.4 | 3.9 | 3.9 | 411 | 399 | 456
2018-09-15 | 52.02 | 8.11 | 1.01 | 0.82 | 2.94 | 626 | 560.7876 | 1 | 46578.85 | 9.691667 | 890.9406 | 911.0556 | 2054.159 | 289.9084 | 625 | 890 | 642.4926 | 630.3807 | 25636 | 250 | 9.528187 | 32.81379 | 920.5851 | 911.0254 | 918.593 | 911.6457 | 913.1228 | 912.6171 | 906.4111 | 894.4446 | 911.4223 | 889.6599 | 11.177 | 5 | 30.32633 | 567.057 | 555.8 | 4.9 | 15.12 | 12.80074 | 175 | 9 | 1.080876 | 0.7 | 0.1 | 4.78149 | 51 | 143 | 3182 | 17 | 49 | 5.333333 | 0 | 2 | 2 | 2 | 52.83333 | 50 | 0 | 24 | 42 | 43 | 2.1 | 0.5 | 0.25 | 440.433 |  | 292.8349 | 303.283 | 0 | 11.06 | 10.82 | 8.57 | 1.41 | 7.772885 | 74 | 124 | 139 | 4.6 | 6.8 | 9.2 | 8 | 9.8 | 7.8 | 7.2 | 7.6 | 4 | 6 | 54 | 54 | 98 | 54 | 54 | 54 | 54 | 54 | 54 | 54 | 800 | 0 | 24 | 24 | 0 | 415.15 | 415.15 | 0 | 13 | 53.6376 | 33.13977 | 162.7921 | 46.1252 | 27.32701 | -2.583261 | 233.661 | 89.41041 | 10.58959 | 0.558175 | 3.45 | 2.1 | 0.8 | 0.1666667 | 0 | 36 | 56857 | 3510.532 | 8.499532 | 8.345036 | 420.9856 | 431.3191 | 99.55695 | 10.364 | 0 | 13.31915 | 32.508 | 23810 | 17 | 39.33333 | 63.66667 | 130 | 15 | 190 | 150 | 4 | 2.2 | 0.9 | 0.2 | 39 | 10 | 3.7 | 57.53333 | 175 | 0 | 16 | 18 | 20 | 30 | 20 | 568.6625 | 465.7494 | 424.4715 | 429.8682 | 2.256772 | 25.88301 | -288.9464 | 622.4288 | 273.5 | 0.4993056 | 631.6802 | 22.5 | 24.68065 | 1.176328 | 25.85697 | 19.49868 | 15.09956 | 29.21018 | 193.6195 | 176 | 215 | 296.2882 | 266 | 324 | 298.3534 | 277 | 323 | 298.4845 | 257 | 333 | 3.635372 | 2.7 | 5.1 | 2.116773 | 1.7 | 2.5 | 0.8031331 | 0.6 | 1.2 | 0.1576389 | 0 | 0.2 | 909.0758 | 903.3807 | 917.326 | 7.38526 | 5.636645 | 9.649139 | 57.12832 | 58.43005 | 35.13717 | 559.0625 | 1.355928 | 1.222192 | 0.7185308 | 0.780358 | 136.3437 | 148.7963 | 215.8527 | 300.4529 | 3 | 3 | 4.1 | 4.1 | 3.9 | 3.9 | 413 | 399 | 440
2018-09-16 | 52.2 | 7.88 | 1.01 | 0.82 | 3.12 | 624 | 557.5176 | 1 | 46585 | 9.733333 | 891.8488 | 912.1454 | 2046.315 | 290.0924 | 791.6667 | 878 | 640.8737 | 639.6881 | 25485.2 | 250 | 9.840967 | 36.62138 | 920.616 | 911.0016 | 918.0545 | 915.9677 | 913.752 | 913.6637 | 909.0342 | 895.0732 | 912.8525 | 889.9207 | 11.177 | 5 | 30.27816 | 565.297 | 537 | 4.9 | 15.77 | 12.48338 | 90 | 5 | 1.019031 | 0.7 | 0.1 | 1.793098 | 43 | 139 | 3182 | 18 | 52 | 4.916667 | 0 | 2 | 2 | 2 | 53.66667 | 50 | 0 | 25 | 43 | 43 | 2.1 | 0.4 | 0.25 | 443.3824 |  | 291.9849 | 302.9789 | 0 | 11.1 | 10.99 | 8.11 | 1.5 | 7.747033 | 68 | 125 | 160 | 3.8 | 6.4 | 9 | 6 | 6.8 | 7.8 | 7.2 | 7 | 8.8 | 6 | 56 | 56 | 97 | 43 | 55 | 54 | 54 | 56 | 56 | 56 | 800 | 0 | 24 | 24 | 0 | 0 | 0 | 0 | 0 | 38.5176 | 32.82236 | 162.6107 | 46.27942 | 27.48636 | -2.397313 | 233.9792 | 89.27723 | 10.72277 | 0.5505869 | 3.716667 | 2.033333 | 0.8333333 | 0.1666667 | 0 | 40 | 56960.19 | 3507.883 | 8.594775 | 8.356399 | 420.556 | 429.7847 | 99.56413 | 10.458 | 0 | 0.8934577 | 22.05 | 0 | 17 | 39 | 61.66667 | 126 | 15 | 190 | 150 | 4.1 | 2.1 | 0.9 | 0.2 | 42 | 10 | 4.4 | 57.52333 | 175 | 0 | 14 | 18 | 19 | 32 | 20 | 569.6799 | 465.7049 | 424.7231 | 429.8448 | 2.280598 | 26.78628 | -286.9113 | 622.527 | 293.3333 | 0.5326389 | 631.8988 | 22.5 | 26.16826 | 1.168747 | 27.33701 | 18.26195 | 15.38489 | 23.63337 | 193.2659 | 177 | 213 | 296.4404 | 276 | 307 | 298.3583 | 282 | 305 | 299.386 | 274 | 315 | 3.834855 | 2.9 | 5.9 | 2.026837 | 1.7 | 2.3 | 0.8393183 | 0.7 | 0.9 | 0.1566551 | 0 | 0.2 | 909.9798 | 896.1981 | 926.0961 | 7.516458 | 6.132398 | 9.813037 | 57.42174 | 60.33654 | 34.8648 | 557.1875 | 1.366027 | 1.216794 | 0.7263034 | 0.7833761 | 127.0801 | 208.2852 | 215.9604 | 291.6655 | 3 | 3 | 4.1 | 4.1 | 3.9 | 3.9 | 411 | 397 | 426
2018-09-17 | 51.84 | 8.21 | 1.03 | 0.7 | 3.06 | 627 | 552.6352 | 1 | 45808.33 | 9.425 | 893.7025 | 911.7463 | 2049.507 | 288.9879 | 750 | 865 | 635.6622 | 632.799 | 25862.2 | 250 | 10.18333 | 37.21709 | 917.4756 | 909.3092 | 924.633 | 912.0461 | 915.5082 | 913.2556 | 907.769 | 893.9735 | 914.3115 | 890.7078 | 11.177 | 5 | 30.30583 | 567.937 | 561.3 | 6.470478 | 15.61 | 12.15471 | 83 | 4 | 1.00006 | 0.7 | 0.2 | 16.218 | 85 | 139 | 3182 | 19 | 55 | 5.666667 | 0 | 2 | 2 | 2 | 54 | 50 | 0 | 26 | 22 | 47 | 2.2 | 0.3 | 0.25 | 437.3615 |  | 291.0992 | 301.8413 | 0 | 11.06 | 10.96 | 9.11 | 7.12 | 7.733224 | 63 | 115 | 145 | 5.2 | 8 | 8 |  | 6 | 5.4 | 5.6 | 6.8 | 6.2 | 8.6 | 54 | 50 | 90 | 45 | 52 | 52 | 52 | 52 | 52 | 52 | 800 | 0 | 24 | 24 | 0 | 574.59 | 574.59 | 0 | 18 | 37.0452 | 32.81667 | 162.2013 | 45.16232 | 25.9598 | -2.585918 | 230.7375 | 89.86993 | 10.13007 | 0.6349773 | 3.683333 | 1.75 | 0.8333333 | 0.1833333 | 0 | 48 | 56983.53 | 3522.845 | 8.51485 | 8.240626 | 420.787 | 405.6457 | 99.5842 | 15.315 | 0 | 0.8813959 | 18.315 | 11580 | 18 | 41.33333 | 64.33333 | 125 | 15 | 189 | 148 | 4.1 | 1.9 | 0.9 | 0.2 | 45 | 9.416667 | 4.9 | 57.52333 | 175 | 0 | 16 | 18 | 20 | 32 | 18 | 563.3911 | 465.4354 | 425.1097 | 429.9875 | 1.905046 | 34.71699 | -279.1917 | 622.7901 | 316.1667 | 0.5659722 | 632.2681 | 22.5 | 25.63508 | 1.16594 | 26.80102 | 18.1798 | 14.41219 | 25.15078 | 193.5371 | 153 | 216 | 296.7896 | 287 | 312 | 298.4117 | 284 | 319 | 299.437 | 270 | 308 | 3.663412 | 2.9 | 4.7 | 1.754519 | 1.5 | 2.2 | 0.8318762 | 0.7 | 1 | 0.1704688 | 0 | 0.2 | 909.823 | 904.9638 | 920.1632 | 7.832579 | 6.302075 | 11.48352 | 57.2002 | 58.45599 | 34.50167 | 598.984375 | 1.359593 | 1.200743 | 0.7212831 | 0.7891663 | 95.28983 | 271.963 | 218.9769 | 296.9062 | 2.9 | 3 | 4.1 | 4.1 | 3.9 | 3.9 | 415 | 385 | 430
2018-09-18 | 53.01 | 8.14 | 1.01 | 0.91 | 2.9 | 625 | 563.5256 | 1 | 46664.6875 | 9.633333 | 896.0801 | 911.6485 | 2060.794 | 290.8151 | 833.3333 | 868 | 644.1476 | 642.6696 | 25334.4 | 250 | 9.461372 | 32.88477 | 917.0984 | 911.8487 | 921.6945 | 913.2858 | 914.0173 | 911.9539 | 908.3141 | 894.9753 | 915.9388 | 890.8363 | 11.177 | 5 | 30.28255 | 566.177 | 536.4 | 10.11 | 15.59 | 11.83728 | 65 | 3.5 | 1.444759 | 0.5 | 0.3 | 2.634058 | 77 | 138 | 3182 | 20 | 59 | 5.083333 | 0 | 2 | 2 | 2 | 53.66667 | 50 | 0 | 25 | 42 | 43 | 2.1 | 0.5 | 0.25 | 444.143 |  | 293.0236 | 303.9612 | 0 | 11.09 | 10.76 | 8.12 | 3.2 | 8.00322 | 68 | 120 | 149 | 3.6 | 6 | 10.4 | 9.4 | 9.6 | 8 | 7 | 6.8 | 4.8 | 5.6 | 58 | 58 | 87 | 87 | 58 | 58 | 58 | 58 | 58 | 58 | 800 | 0 | 24 | 24 | 0 | 794.03 | 794.03 | 4 | 17 | 60.4956 | 32.95385 | 162.4716 | 46.43228 | 27.92072 | -2.528751 | 234.2959 | 89.16243 | 10.83757 | 0.8382509 | 3.6 | 1.833333 | 0.85 | 0.2 | 0 | 40 | 57043.27 | 3516.612 | 9.0235 | 8.367709 | 420.213 | 444.5259 | 99.57376 | 3.053 | 0 | 0.90164096 | 26.532 | 11270 | 19 | 39.66667 | 64 | 130 | 15 | 191 | 150 | 4.1 | 2.1 | 1 | 0.2 | 46 | 9.316667 | 3.8 | 57.63333 | 176 | 0 | 17 | 18 | 19 | 33 | 20 | 573.3567 | 465.6779 | 426.4737 | 428.56 | 2.17288 | 37.63917 | -278.0792 | 622.9129 | 337 | 0.5993056 | 632.4853 | 22.5 | 26.78541 | 1.219695 | 28.0051 | 18.13554 | 15.00879 | 24.98219 | 193.693 | 176 | 208 | 296.4283 | 281 | 323 | 298.4054 | 275 | 313 | 298.7032 | 257 | 309 | 3.575789 | 2.6 | 4.7 | 1.850529 | 1.5 | 2.3 | 0.8586412 | 0.7 | 1.1 | 0.1703414 | 0 | 0.2 | 909.9637 | 905.7208 | 914.9432 | 7.378462 | 6.113977 | 8.689459 | 57.55957 | 58.59866 | 34.55354 | 551.953125 | 1.355398 | 1.191443 | 0.715037 | 0.7846599 | 91.12832 | 269.6125 | 224.1454 | 296.6484 | 2.9 | 3 | 4.1 | 4.1 | 3.9 | 3.9 | 405 | 400 | 415
2018-09-19 | 52.42 | 8.49 | 1.01 | 0.83 | 3 | 611 | 543.9008 | 0.9972222 | 44684.79 | 9.391667 | 888.7219 | 910.2954 | 2024.345 | 287.5058 | 668.5237 | 794 | 628.7529 | 620.1585 | 25636 | 250 | 9.873331 | 38.46412 | 920.3509 | 909.4558 | 918.3848 | 909.5218 | 915.9843 | 906.5303 | 905.7103 | 896.4251 | 916.2485 | 890.4417 | 11.177 | 5 | 29.64577 | 553.857 | 541.3 | 10.11 | 15.74 | 11.51986 | 110 | 6 | 1.571764 | 0.9 | 0.3 | 16.218 | 70 | 137 | 3182 | 21 | 62 | 5.333333 | 0 | 2 | 2 | 2 | 53.66667 | 50 | 0 | 26 | 43 | 47 | 2.2 | 0.4 | 0.25 | 437.4206 |  | 288.9614 | 300.8498 | 0 | 10.72 | 10.08 | 8.8 | 2.12 | 8.061298 | 69 | 123 | 138 | 4.6 | 7.8 | 7.4 | 11 | 6.6 | 5.4 | 5.6 | 6.8 | 3.8 | 7.4 | 56 | 56 | 89 | 87 | 56 | 56 | 24 | 56 | 66 | 56 | 800 | 0 | 23.93333 | 23.93333 | 0 | 383.35 | 383.35 | 0 | 11 | 39.5508 | 32.60812 | 161.8958 | 44.23629 | 25.38835 | -2.893405 | 228.627 | 90.16086 | 9.839145 | 0.9000634 | 3 | 1.85 | 0.8333333 | 0.1666667 | 0 | 33 | 55828.59 | 3460.016 | 7.533206 | 8.165249 | 420.7482 | 397.7005 | 99.53145 | 14.1145 | 0 | 0.8901813 | 23.9175 | 11500 | 20 | 42 | 63.33333 | 130 | 15 | 192 | 151 | 3.2 | 2.1 | 0.9 | 0.2 | 49 | 9.783333 | 4.15 | 57.43333 | 75 | 0 | 16 | 18 | 20 | 30 | 15 | 552.9368 | 465.388 | 425.0905 | 430.918 | 1.453559 | 30.37054 | -278.4722 | 622.3769 | 343.8333 | 0.6298611 | 632.0351 | 22.5 | 24.80466 | 1.234706 | 26.03936 | 18.67392 | 15.54053 | 26.01974 | 194.7049 | 184 | 203 | 296.5712 | 281 | 302 | 298.3614 | 281 | 302 | 299.3438 | 278 | 310 | 2.958895 | 2.4 | 3.4 | 1.852793 | 1.5 | 2.3 | 0.8371227 | 0.6 | 1 | 0.1614803 | 0 | 0.2 | 909.0231 | 863.9098 | 919.7789 | 7.940985 | 6.129443 | 20.00892 | 56.91207 | 58.98774 | 33.81429 | 589.53125 | 1.324616 | 1.178318 | 0.7050286 | 0.7793364 | 70.68697 | 263.7894 | 234.3347 | 300.0341 | 2.9 | 3 | 4.1 | 4.1 | 3.9 | 3.9 | 415 | 400 | 450
2018-09-20 | 54.78 | 6.24 | 0.82 | 0.23 | 2.86 | 613 | 559.4452 | 0.9798611 | 46449.03 | 9.341667 | 875.8713 | 910.3357 | 1954.884 | 287.1439 | 722.8916 | 861 | 630.6292 | 625.2345 | 25560.6 | 250 | 12.30394 | 51.92814 | 921.8294 | 909.9201 | 916.3969 | 914.5314 | 900.4228 | 909.9234 | 909.4486 | 900.2126 | 916.198 | 887.8556 | 11.177 | 5 | 30.2104 | 555.617 | 567.3 | 10.11 | 15.14 | -2.121784 | 75 | 4 | 0.9877323 | 0.8 | 0.1 | 3.585263 | 64 | 135 | 3182 | 22 | 65 | 5.333333 | 0 | 2 | 2 | 2 | 53.66667 | 50.33333 | 0 | 25 | 42 | 43 | 2.1 | 0.5 | 0.25 | 434.8413 |  | 289.3602 | 300.865 | 0 | 11.25 | 10.86 | 8.05 | 1.9 | 7.999716 | 75 | 115 | 127 | 5.6 | 7.4 | 8.6 | 11 | 6.6 | 4.6 |  | 6.4 | 6 | 7.2 | 56 | 56 | 84 | 84 | 56 | 56 | 36 | 56 | 46 | 56 | 800 | 12 | 11.51667 | 23.51667 | 0 | 828.95 | 828.95 | 4 | 18 | 64.4952 | 33.28357 | 160.7529 | 44.97648 | 26.82944 | -2.68498 | 229.8739 | 89.49665 | 10.50335 | 2.888433 | 3.15 | 1.833333 | 0.9 | 0.1833333 | 0 | 85 | 56708.72 | 3509.583 | 7.51372 | 8.209782 | 421.1311 | 426.374 | 99.49617 | 14.2385 | 0 | 0.9126349 | 19.809 | 10130 | 21 | 43.33333 | 62.33333 | 130 | 15 | 194 | 145 | 3.7 | 1.9 | 1 | 0.2 | 52 | 10.16667 | 4.7 | 57.4 | 175 | 0 | 14 | 18 | 19 | 34 | 20 | 562.3424 | 465.5068 | 425.9738 | 430.7691 | 0.8304561 | 34.22023 | -281.2705 | 622.5349 | 352.6667 | 0.6430556 | 632.2789 | 22.5 | 23.18895 | 1.21701 | 24.40596 | 19.93938 | 16.15009 | 29.11941 | 194.7045 | 180 | 221 | 296.7637 | 292 | 314 | 298.4925 | 291 | 323 | 299.2207 | 249 | 329 | 3.016706 | 1.4 | 3.7 | 1.747608 | 0.1 | 2 | 0.8860417 | 0.4 | 1.1 | 0.1613206 | 0 | 0.3 | 909.3894 | 818.1367 | 923.7224 | 8.799384 | 6.103131 | 28.70701 | 56.98167 | 58.871 | 35.74673 | 620.703125 | 1.32488 | 1.144596 | 0.6988625 | 0.7768005 | 61.86266 | 256.4299 | 234.2576 | 298.0124 | 3 | 3.1 | 4 | 4.2 | 3.9 | 3.9 | 410 | 400 | 456
2018-09-21 | 52.99 | 7.84 | 0.96 | 0.81 | 2.8 | 615 | 545.3368 | 0.9868056 | 45242.65 | 9.625 | 876.3092 | 911.1451 | 1943.177 | 286.6742 | 1055.595 | 855 | 625.6698 | 611.3744 | 25711.4 | 250 | 12.23545 | 47.51971 | 918.6579 | 914.1881 | 919.3621 | 913.4453 | 906.4814 | 910.077 | 908.7502 | 898.1985 | 921.9572 | 889.7776 | 11.177 | 5 | 30.22778 | 557.377 | 519 | 10.11 | 15.75 | 10.88506 | 67 | 4 | 1.028279 | 0.6 | 0.1 | 1.537828 | 55 | 135 | 3182 | 23 | 68 | 5.333333 | 0 | 2 | 2 | 2 | 53.66667 | 50.33333 | 0 | 26 | 43 | 45 | 2.2 | 0.4 | 0.25 | 432.0674 |  | 289.6176 | 300.4101 | 0 | 10.8 | 10.41 | 7.91 | 3.6 | 7.996355 | 71 | 134 | 135 | 4.2 | 6 | 10.2 | 9.4 | 9.6 | 8.2 | 7.6 | 6.8 | 3.8 | 5 | 60 | 61 | 87 | 90 | 60 | 60 | 60 | 60 | 60 | 60 | 800 | 0 | 23.68333 | 23.68333 | 220.96 | 265.1 | 486.06 | 0 | 15 | 52.2768 | 33.67504 | 160.0857 | 42.89705 | 24.35094 | -2.760679 | 224.573 | 90.38608 | 9.613919 | 3.361587 | 3.783333 | 2.116667 | 0.8833333 | 0.1833333 | 0 | 55 | 58052.6 | 3603.103 | 7.545064 | 8.020464 | 421.7247 | 376.1585 | 99.55763 | 16.791 | 0 | 0.8867265 | 3.018 | 0 | 21 | 41.66667 | 64 | 150 | 15 | 197 | 144 | 5.8 | 2.6 | 1 | 0.2 | 54 | 9.466667 | 7 | 56.66667 | 175 | 0 | 14 | 18 | 18 | 33 | 0 | 559.2929 | 465.0267 | 425.0983 | 429.9815 | 0.8762645 | 19.23451 | -297.116 | 622.5673 | 363.5 | 0.6631944 | 632.3858 | 22.5 | 21.31291 | 1.180697 | 22.49361 | 21.15838 | 15.39787 | 29.89755 | 192.6295 | 172 | 211 | 296.3418 | 274 | 321 | 298.3301 | 276 | 317 | 299.0267 | 252 | 319 | 4.187992 | 1.7 | 10.1 | 2.120586 | 0.2 | 3.2 | 0.8852616 | 0.5 | 1.2 | 0.159169 | 0 | 0.2 | 910.5996 | 827.3396 | 926.4551 | 7.899459 | 6.549243 | 29.60494 | 57.4959 | 59.23416 | 35.69484 | 508.671875 | 1.441788 | 1.196356 | 0.6953182 | 0.7753197 | 130.7169 | 254.1912 | 226.2173 | 300.1342 | 2.9 | 3 | 4.1 | 4.3 | 3.9 | 3.9 | 410 | 399 | 422
2018-09-22 | 52.43 | 8.16 | 1.11 | 0.69 | 2.98 | 619 | 553.0252 | 1 | 46916.09 | 9.591667 | 881.6359 | 913.9891 | 2009.206 | 287.3396 | 1000 | 828 | 638.3774 | 631.8158 | 25485.2 | 250 | 9.593169 | 35.83755 | 921.9463 | 917.0001 | 917.9736 | 917.7458 | 912.4297 | 910.9142 | 913.2363 | 900.6666 | 926.2616 | 893.6837 | 11.177 | 5 | 30.1971 | 560.897 | 576.6 | 10.62397 | 20.04 | 10.56767 | 74 | 4 | 1.020456 | 0.6 | 0.1 | 1.89651 | 47 | 132 | 3182 | 24 | 82 | 4.833333 | 0 | 2 | 2 | 2 | 54 | 50 | 0 | 26 | 42 | 43 | 2.2 | 0.4 | 0.25 | 442.3913 |  | 290.864 | 301.2515 | 0 | 11.3 | 10.57 | 7.43 | 1.7 | 7.886243 | 85 | 125 | 115 | 4.4 | 8.2 | 7 | 10.4 | 6 | 6.2 | 5.4 | 6.6 | 3.8 | 7 | 58 | 58 | 87 | 87 | 58 | 58 | 58 | 58 | 58 | 58 | 800 | 0 | 24 | 24 | 0 | 418.95 | 418.95 | 0 | 12 | 52.0752 | 33.1824 | 162.0121 | 44.42508 | 25.29476 | -2.694375 | 229.0376 | 90.13245 | 9.867546 | 3.517264 | 4.05 | 1.766667 | 0.8333333 | 0.15 | 0 | 40 | 58410.51 | 3627.839 | 7.976616 | 8.179914 | 421.0976 | 399.7431 | 99.55855 | 9.451 | 0 | 0.8934171 | 15.327 | 21760 | 23 | 43 | 64 | 130 | 16 | 203 | 145 | 4.4 | 1.9 | 0.9 | 0.2 | 56 | 11 | 5.3 | 57.4 | 176 | 0 | 15 | 18 | 19 | 33 | 21 | 571.925 | 465.367 | 425.6369 | 429.2554 | 2.102907 | 26.47872 | -285.9359 | 622.4049 | 378.3333 | 0.6965278 | 632.2853 | 22.5 | 25.48539 | 1.169766 | 26.65516 | 19.41056 | 15.5924 | 26.53851 | 192.9472 | 175 | 210 | 296.5659 | 276 | 312 | 298.3893 | 281 | 319 | 299.4477 | 257 | 314 | 4.035273 | 3.1 | 5.1 | 1.697282 | 1.5 | 2 | 0.8373021 | 0.6 | 1 | 0.1428438 | 0 | 0.2 | 913.1639 | 903.9641 | 921.3606 | 7.259188 | 6.569116 | 8.635534 | 57.5403 | 58.78022 | 35.43546 | 510.859375 | 1.447416 | 1.100803 | 0.685807 | 0.7747002 | 149.5688 | 259.0444 | 226.5374 | 315.8949 | 3 | 3 | 4 | 4.2 | 3.9 | 4 | 415 | 399 | 385
2018-09-23 | 52.39 | 8.1 | 1.18 | 0.59 | 3.24 | 620 | 569.5084 | 1 | 46749.4 | 9.541667 | 886.388 | 912.6729 | 2026.783 | 287.8038 | 958.3333 | 876 | 640.2316 | 636.45 | 25560.6 | 250 | 9.984303 | 35.64825 | 921.4547 | 917.4898 | 916.0389 | 917.384 | 909.1955 | 908.3265 | 913.3901 | 898.1037 | 924.8786 | 891.8911 | 11.177 | 5 | 30.2487 | 561.777 | 554.4 | 11.12 | 20.52 | 10.25031 | 87 | 4 | 0.9558973 | 0.7 | 0.2 | 1.568883 | 74 | 131 | 3182 | 25 | 82 | 5.166667 | 0 | 2 | 2 | 2 | 54.66667 | 50.33333 | 0 | 26 | 43 | 44 | 2.1 | 0.5 | 0.25 | 430.7888 |  | 291.1085 | 301.782 | 0 | 11.3 | 11.03 | 8.72 | 2.76 | 7.916863 | 68 | 118 | 106 | 4.6 | 8.2 | 6.5 | 10.5 | 8.2 | 6 | 4.8 | 6.8 | 4 | 8.2 | 56 | 56 | 84 | 84 | 56 | 56 | 56 | 56 | 56 | 56 | 800 | 0 | 24 | 24 | 0 | 0 | 0 | 0 | 0 | 58.5084 | 32.64989 | 162.279 | 44.46195 | 25.81741 | -2.735728 | 229.8226 | 89.95674 | 10.04326 | 3.614886 | 3.666667 | 1.666667 | 1.133333 | 0.2833333 | 0 | 38 | 58249.09 | 3617.022 | 8.12181 | 8.20795 | 420.6028 | 411.4753 | 99.55482 | 12.86124 | 0 | 0.9185619 | 2.465762073 | 0 | 23 | 40.33333 | 63.33333 | 130 | 19 | 195 | 145 | 4.2 | 1.8 | 1.6 | 0.7 | 59 | 10.66667 | 7.3 | 57.63333 | 176 | 0 | 16 | 18 | 20 | 31 | 19 | 573.8757 | 466.2304 | 425.7113 | 429.9057 | 2.064179 | 24.2549 | -290.165 | 622.3002 | 394.1667 | 0.7298611 | 632.237 | 22.5 | 27.75424 | 1.173115 | 28.92735 | 19.12092 | 14.60674 | 27.43339 | 193.5412 | 174 | 209 | 296.7848 | 274 | 315 | 297.7013 | 277 | 312 | 298.7017 | 261 | 330 | 3.676865 | 3 | 4.9 | 1.683045 | 1.3 | 2 | 1.196609 | 0.6 | 1.7 | 0.2180972 | 0 | 0.4 | 911.7535 | 902.0573 | 918.7532 | 8.055273 | 6.41647 | 10.22389 | 57.25417 | 59.03961 | 35.91532 | 527.265625 | 1.426483 | 1.064415 | 0.7088778 | 0.7777129 | 154.5609 | 247.9306 | 226.9099 | 245.7379 | 3 | 3.1 | 4.2 | 4.2 | 3.9 | 3.9 | 413 | 398 | 390
2018-09-24 | 53.15 | 7.75 | 1.09 | 0.62 | 2.72 | 568 | 509.6212 | 0.94375 | 43550.86 | 9.633333 | 867.4868 | 905.8316 | 1890.568 | 282.2997 | 883.0022 | 801 | 602.1939 | 595.5475 | 25485.2 | 250 | 15.74366 | 53.40482 | 915.4605 | 915.2769 | 906.4948 | 907.7017 | 903.662 | 901.3388 | 903.816 | 892.9017 | 920.2627 | 882.1494 | 11.177 | 5 | 30.03306 | 516.017 | 522.9 | 11.12 | 30.84 | 9.93295 | 194 | 10 | 1.049953 | 0.6 | 0.1 | 1.380691 | 67 | 127 | 3188 | 26 | 82 | 5 | 0 | 2 | 2 | 2 | 53.66667 | 50.66667 | 0 | 26 | 43 | 44 | 2.2 | 0.4 | 0.25 | 426.8396 |  | 285.5119 | 296.015 | 0 | 10.93 | 10.6 | 9.37 | 3.99 | 7.588094 | 70 | 140 | 107 | 4.8 | 6 | 7.6 | 11 | 6.4 | 6.4 | 5.6 | 6.6 | 3.8 | 8.4 | 54 | 54 | 81 | 81 | 54 | 54 | 54 | 54 | 54 | 54 | 800 | 0 | 22.65 | 22.65 | 0 | 576.12 | 576.12 | 0 | 18 | 58.5012 | 32.11628 | 160.3176 | 43.18769 | 25.00934 | -3.244494 | 225.2701 | 90.33833 | 9.661668 | 0.9174816 | 3.45 | 3.583333 | 1.316667 | 0.25 | 0 | 39 | 54191.66 | 3378.215 | 8.071461 | 8.045361 | 421.6532 | 406.3622 | 99.55723 | 24.25353 | 0 | 0.8972204 | 1.282230528 | 23070 | 25 | 38.66667 | 63.33333 | 130 | 15 | 195 | 143 | 4.3 | 5.1 | 1.5 | 0.3 | 64 | 10.93333 | 8.2 | 57.4 | 174 | 0 | 16 | 18 | 20 | 30 | 15 | 514.2045 | 463.9378 | 425.0452 | 430.6511 | 1.347726 | 35.11866 | -263.5619 | 621.4931 | 358 | 0.7069444 | 631.5051 | 22.5 | 25.95025 | 1.140533 | 27.09078 | 19.41832 | 14.81425 | 27.91325 | 194.2214 | 185 | 205 | 293.4759 | 266 | 307 | 297.6619 | 286 | 308 | 298.7513 | 235 | 309 | 3.206963 | 0.9 | 4.6 | 3.597747 | 0 | 5.4 | 1.280274 | 0.3 | 1.7 | 0.2370833 | 0 | 0.4 | 904.9659 | 768.6134 | 924.045 | 10.63713 | 7.639478 | 57.27851 | 56.5377 | 58.92289 | 34.73512 | 1163.984375 | 1.3465 | 1.209627 | 0.7231117 | 0.778711 | 140.3734 | 103.5427 | 249.5943 | 208.1113 | 2.9 | 3 | 4.1 | 4.3 | 3.9 | 3.9 | 413 | 399 | 363
2018-09-25 | 53.27 | 7.73 | 1.16 | 0.64 | 3.14 | 610 | 564.0568 | 1 | 46559.96 | 9.491667 | 888.9665 | 912.6819 | 1989.314 | 286.2308 | 1041.667 | 809 | 634.3833 | 624.4065 | 25334.4 | 250 | 12.61923 | 43.85008 | 923.4796 | 919.6454 | 916.2386 | 919.9901 | 902.5163 | 906.9542 | 916.6292 | 896.0021 | 919.3839 | 883.4361 | 11.177 | 5 | 30.24919 | 552.977 | 548.2 | 11.12 | 30.9 | 9.615607 | 73 | 4 | 1.015083 | 0.8 | 0.1 | 16.218 | 60 | 125 | 3189 | 27 | 82 | 5.25 | 0 | 2 | 2 | 2 | 54.66667 | 51 | 0 | 26 | 42 | 46 | 2.2 | 1 | 0.75 | 453.086 |  | 289.5368 | 299.6408 | 0 | 10.75 | 10.6 | 8.7 | 9.88 | 7.425204 | 68 | 140 | 104 | 5.2 | 9 | 7.4 | 11 | 6.4 | 5.6 | 6 | 7 | 4.8 | 7.4 | 58 | 58 | 87 | 87 | 58 | 58 | 58 | 58 | 58 | 58 | 800 | 0 | 24 | 24 | 0 | 469.37 | 469.37 | 0 | 14 | 65.6868 | 33.01946 | 163.6085 | 45.46012 | 26.8656 | -2.655784 | 233.2785 | 89.62192 | 10.37808 | 0.8986527 | 2.9 | 3.016667 | 1.1 | 0.2 | 0 | 70 | 57578.58 | 3544.887 | 8.469464 | 8.331374 | 419.6439 | 436.4237 | 99.54988 | 19.78227616 | 0 | 0.9246833 | 3.489954368 | 21990 | 27 | 41.66667 | 63.66667 | 132 | 15 | 194 | 183 | 3.4 | 3.5 | 1.3 | 0.2 | 67 | 11.38333 | 6.8 | 57.63333 | 175 | 0 | 14 | 18 | 20 | 35 | 22 | 574.6423 | 466.1554 | 426.0012 | 429.824 | 3.145569 | 34.07934 | -277.4485 | 621.0316 | 363.8333 | 0.7402778 | 631.0905 | 22.5 | 27.03678125 | 1.093433 | 28.13021 | 19.75038 | 15.5535 | 28.36719 | 194.7578 | 121 | 209 | 295.0559 | 275 | 324 | 297.9606 | 286 | 318 | 299.2082 | 287 | 317 | 2.873828 | 1.6 | 3.8 | 2.933126 | 2.4 | 3.7 | 1.077352 | 0.8 | 1.4 | 0.2040417 | 0.2 | 0.3 | 910.3347 | 897.4803 | 925.4427 | 10.64895 | 8.779907 | 13.39243 | 57.56903 | 59.4676 | 35.24092 | 558.90625 | 1.341154 | 1.234291 | 0.687767 | 0.7769096 | 111.6634 | 130.0297 | 233.9275 | 272.8229 | 2.9 | 3 | 4 | 4.2 | 3.9 | 4 | 415 | 404 | 365
2018-09-26 | 53.26 | 7.6 | 1.02 | 0.6 | 3.22 | 604 | 556.706 | 0.9854167 | 46333.24 | 9.35 | 886.989 | 910.8121 | 1994.646 | 285.4161 | 718.8161 | 894 | 630.1154 | 627.2403 | 25862.2 | 250 | 13.00812 | 48.10592 | 924.4385 | 919.1296 | 913.3442 | 916.9445 | 899.7603 | 903.8132 | 912.9524 | 896.1144 | 920.4429 | 883.2016 | 11.177 | 5 | 30.37161 | 547.697 | 535.5 | 11.12 | 30.97 | 9.976438 | 56 | 3.5 | 0.9925959 | 0.6 | 0.1 | 1.533791 | 53 | 123 | 3189 | 28 | 85 | 3 | 0 | 2 | 2 | 2 | 53.33333 | 50.66667 | 0 | 26 | 24 | 44 | 2.2 | 0.4 | 0.25 | 453.7499 |  | 289.1309 | 298.9446 | 0 | 10.87 | 10.8 | 8.16 | 3.31 | 7.43732 | 85 | 125 | 105 | 6 | 2.8 | 8.8 | 8.2 | 8.6 | 6.4 | 6.2 | 6.8 | 2.6 | 6 | 58 | 58 | 87 | 87 | 58 | 58 | 58 | 58 | 58 | 58 | 800 | 0 | 23.65 | 23.65 | 0 | 418.34 | 418.34 | 0 | 12 | 60.366 | 32.16357 | 161.987 | 44.44503 | 25.73529 | -2.868129 | 229.2992 | 90.02737 | 9.972631 | 2.591957 | 3.016667 | 2.166667 | 0.9166667 | 0.1833333 | 0 | 45 | 56991.75 | 3553.914 | 8.084334 | 8.189257 | 420.7637 | 419.8308 | 99.54337 | 11.54 | 0 | 0.9216987 | 3.489954368 | 11540 | 28 | 39 | 63.33333 | 130 | 15 | 200 | 180 | 5.2 | 2.4 | 1 | 0.2 | 69 | 9.833333 | 8 | 57.26667 | 175 | 0 | 15 | 18 | 20 | 28 | 19 | 564.7278 | 465.3877 | 425.4947 | 430.9071 | 2.989823 | 31.86094 | -280.6855 | 620.7236 | 363.6667 | 0.7590278 | 630.8313 | 22.5 | 29.05603 | 1.158345 | 30.21437 | 19.00968 | 15.22926 | 25.76034 | 195.4311 | 192 | 201 | 296.2059 | 287 | 303 | 298.1156 | 293 | 302 | 299.2198 | 291 | 307 | 2.50599 | 1.4 | 3.1 | 2.082713 | 1.3 | 2.5 | 0.8568785 | 0.6 | 1 | 0.1629167 | 0 | 0.2 | 909.0426 | 830.3104 | 923.7443 | 11.19937 | 9.48609 | 38.7014 | 56.68376 | 58.24848 | 34.1904 | 548.359375 | 1.335226 | 1.197122 | 0.6773102 | 0.7707494 | 107.5412 | 167.5633 | 223.3205 | 308.2081 | 2.9 | 3 | 4.1 | 4.2 | 3.9 | 4 | 408 | 401 | 360
2018-09-27 | 53.37 | 7.74 | 0.85 | 0.75 | 2.62 | 617 | 567.1336 | 1 | 46366.87 | 9.658333 | 897.742 | 910.8321 | 2025.077 | 286.7013 | 583.3333 | 909 | 646.1532 | 643.4902 | 25711.4 | 250 | 13.92998 | 51.60498 | 927.7299 | 917.4934 | 914.5643 | 917.0674 | 894.9813 | 905.2272 | 912.9013 | 896.6919 | 918.3291 | 879.62 | 11.177 | 5 | 30.62484 | 559.137 | 605.8 | 13.68068 | 30.83 | 8.64505 | 105 | 5 | 0.9888901 | 0.7 | 0.1 | 1.951166 | 46 | 123 | 3189 | 30 | 88 | 5.666667 | 0 | 2 | 2 | 2 | 55.66667 | 50.66667 | 0 | 26 | 43 | 43 | 2.1 | 0.4 | 0.25 | 457.7617 |  | 290.7042 | 304.0441 | 0 | 10.86 | 10.83 | 7.98 | 2.61 | 7.442843 | 85 | 114 | 104 | [10 empty] | 58 | 58 | 87 | 87 | 58 | 58 | 58 | 58 | 58 | 58 | 800 | 0 | 24 | 24 | 0 | 432.98 | 432.98 | 0 | 13 | 54.1536 | 31.87262 | 163.6158 | 45.72513 | 27.07231 | -2.495214 | 233.918 | 89.49329 | 10.50671 | 3.435641 | 3.466667 | 2.35 | 0.9333333 | 0.1833333 | 0 | 43 | 57798.97 | 3582.42 | 8.103487 | 8.354216 | 420.7834 | 450.8738 | 99.51091 | 8.857954368 | 0 | 0.9191793 | 19.062 | 24430 | 30 | 42.66667 | 59.66667 | 130 | 15 | 200 | 140 | 5 | 2.6 | 1 | 0.2 | 71 | 9.083333 | 8 | 56.63333 | 175 | 0 | 15 | 18 | 20 | 33 | 20 | 578.9401 | 466.5153 | 425.2612 | 430.7748 | 3.004257 | 28.88455 | -287.7692 | 620.5852 | 376.5 | 0.7923611 | 630.7326 | 22.5 | 32.28028 | 1.117294 | 33.39757 | 18.23329 | 14.73642 | 24.46341 | 193.9198 | 139 | 228 | 295.5848 | 270 | 301 | 298.1431 | 264 | 309 | 299.6464 | 251 | 320 | 3.38951 | 1.5 | 7.6 | 2.387065 | 1.9 | 2.8 | 0.9532523 | 0.5 | 1.2 | 0.1847488 | 0 | 0.2 | 908.5596 | 899.3041 | 916.8716 | 11.5088 | 10.53398 | 12.54648 | 56.62395 | 59.15633 | 33.8532 | 575.390625 | 1.409645 | 1.210454 | 0.6904997 | 0.7840452 | 141.0276 | 148.4107 | 228.0426 | 300.7151 | 2.9 | 3 | 4.1 | 4.2 | 3.9 | 3.9 | 413 | 404 | 343
2018-09-28 | 53.14 | 7.69 | 0.83 | 0.78 | 2.68 | 616 | 577.3036 | 1 | 46198.71 | 9.583333 | 903.1117 | 912.872 | 2066.223 | 287.7125 | 708.3333 | 898 | 638.4418 | 634.2063 | 25409.8 | 250 | 16.28481 | 60.47361 | 929.5168 | 917.1725 | 916.4711 | 921.8395 | 894.5917 | 909.1669 | 916.3873 | 897.8299 | 912.8117 | 871.558 | 11.177 | 5 | 30.54183 | 558.257 | 592 | 15.06 | 30.58 | 11.21277 | 193 | 9 | 1.235628 | 0.6 | 0.1 | 1.513605 | 39 | 119 | 3189 | 31 | 91 | 5.666667 | 0 | 2 | 2 | 2 | 54.66667 | 50.66667 | 0 | 26 | 42 | 43 | 2.1 | 0.4 | 0.25 | 452.7331 |  | 291.9651 | 306.8727 | 0 | 11.1 | 10.94 | 8.28 | 2.8 | 7.424884 | 87 | 123 | 106 | 5 | 8.8 | 7.6 | 11 | 6.6 | 5.4 | 6 | 6.4 | 5 | 7.4 | 58 | 58 | 87 | 87 | 58 | 58 | 58 | 58 | 58 | 58 | 800 | 0 | 24 | 24 | 0 | 434.71 | 434.71 | 0 | 13 | 61.5936 | 31.75324 | 164.0152 | 45.93337 | 27.02265 | -2.447897 | 234.5233 | 89.5214 | 10.4786 | 3.491214 | 3.783333 | 2.583333 | 0.9333333 | 0.1833333 | 0 | 34 | 57516.68 | 3566.631 | 8.808898 | 8.375831 | 420.7995 | 454.3404 | 99.55207 | 8.653 | 0 | 0.9371812 | 34.749 | 24340 | 32 | 42.66667 | 64 | 130 | 15 | 200 | 140 | 4.4 | 3 | 1 | 0.2 | 73 | 9.933333 | 3.7 | 56.99 | 175 | 0 | 18 | 18 | 20 | 33 | 20 | 579.8017 | 466.5243 | 425.5628 | 429.6406 | 2.999689 | 25.05474 | -294.3043 | 620.4208 | 388.3333 | 0.8256944 | 630.6051 | 22.5 | 31.50427 | 1.094599 | 32.59887 | 16.7457 | 13.67295 | 20.72826 | 193.302 | 184 | 211 | 295.2542 | 289 | 301 | 298.1602 | 294 | 303 | 299.2634 | 288 | 307 | 3.84158 | 3.3 | 6.3 | 2.597218 | 2.2 | 3.1 | 0.933963 | 0.8 | 1 | 0.1937512 | 0 | 0.2 | 908.613 | 818.7888 | 943.9384 | 12.50941 | 8.214796 | 166.3907 | 56.94539 | 58.41709 | 33.29553 | 567.109375 | 1.44603 | 1.217912 | 0.6902224 | 0.7849629 | 157.9879 | 139.6661 | 230.2047 | 302.6888 | 2.9 | 3 | 4.1 | 4.2 | 3.9 | 3.9 | 413 | 399 | 355
2018-09-29 | 52.88 | 7.66 | 0.9 | 0.73 | 2.7 | 600 | 571.0776 | 1 | 46013.87 | 9.566667 | 902.6214 | 912.5518 | 2091.087 | 288.3921 | 916.6667 | 816 | 647.1491 | 642.4851 | 25786.8 | 250 | 15.85779 | 56.51281 | 926.6735 | 914.7897 | 918.079 | 922.7564 | 893.2964 | 908.9757 | 918.0444 | 897.7991 | 913.4735 | 872.6398 | 11.177 | 5 | 30.40055 | 544.177 | 574.7 | 15.06 | 43.64 | 7.970569 | 105 | 4 | 1.433456 | 0.6 | 0.2 | 3.558867 | 69 | 118 | 3189 | 32 | 94 | 5.666667 | 0 | 2 | 2 | 2 | 54.66667 | 51 | 0 | 25 | 41 | 42 | 2.1 | 0.4 | 0.25 | 453.4971 |  | 292.7458 | 308.7082 | 0 | 11 | 10.78 | 8.6 | 2.53 | 7.450814 | 80 | 120 | 100 | 6 | 3.2 | 8.5 | 8.2 | 8.8 | 6.5 | 6.4 | 6 | 2.6 | 5.8 | 56 | 56 | 84 | 84 | 56 | 56 | 56 | 56 | 56 | 56 | 800 | 0 | 24 | 24 | 0 | 609.19 | 609.19 | 4 | 11 | 64.8876 | 31.96586 | 164.4243 | 47.43755 | 28.85671 | -2.341349 | 238.3772 | 88.87672 | 11.12328 | 3.48908 | 3.55 | 2.25 | 0.9333333 | 0.2 | 0 | 40 | 57739.57 | 3575.364 | 10.11683 | 8.513471 | 420.9292 | 501.3859 | 99.5793 | 13.446 | 0 | 0.951796 | 21.303 | 0 | 32 | 42.66667 | 64 | 130 | 16 | 196 | 135 | 4.2 | 2.6 | 1 | 0.2 | 75 | 10.5 | 4.5 | 57.5 | 175 | 0 | 18 | 18 | 20 | 32 | 24 | 589.1756 | 466.503 | 426.1214 | 429.8558 | 2.852794 | 24.92475 | -288.8309 | 619.714 | 384.1667 | 0.8590278 | 629.9327 | 22.5 | 33.38044 | 1.138594 | 34.51904 | 16.82749 | 13.98422 | 23.72417 | 193.9703 | 184 | 209 | 296.1073 | 289 | 301 | 298.2497 | 294 | 302 | 299.2248 | 288 | 310 | 3.415105 | 2.9 | 4.2 | 2.241319 | 1.8 | 2.7 | 0.8914595 | 0.8 | 1.1 | 0.194169 | 0 | 0.2 | 908.6271 | 897.8007 | 915.6156 | 12.41939 | 7.409722 | 14.19185 | 57.14056 | 58.97476 | 33.51601 | 632.96875 | 1.344653 | 1.156721 | 0.6811122 | 0.7803339 | 74.47017 | 145.2597 | 231.4635 | 320.7495 | 3 | 3 | 4.1 | 4.2 | 3.9 | 3.9 | 405 | 399 | 340
2018-09-30 | 52.59 | 7.5 | 0.9 | 0.73 | 2.94 | 600 | 585.4796 | 1 | 45525.66 | 9.625 | 911.2706 | 913.2293 | 2082.281 | 288.1165 | 958.3333 | 897 | 642.4087 | 638.6063 | 25560.6 | 250 | 17.45908 | 61.3294 | 928.6409 | 906.901 | 926.8987 | 923.4446 | 889.5181 | 909.9287 | 919.8397 | 900.6627 | 907.2086 | 871.1906 | 11.177 | 5 | 30.53597 | 544.177 | 528.6 | 15.06 | 46.15 | 7.184475 | 85 | 4 | 1.410041 | 0.7 | 0.1 | 16.218 | 85 | 117 | 3189 | 33 | 97 | 5 | 0 | 2 | 2 | 2 | 56 | 51 | 0 | 25 | 42 | 42 | 2.1 | 0.3 | 0.25 | 460.08 |  | 292.9107 | 307.6651 | 0 | 10.98 | 10.85 | 8.2 | 1.98 | 7.56909 | 70 | 120 | 140 | 3.4 | 5.8 | 9.4 | 9 | 9.2 | 7.2 | 6.4 | 6.6 | 4.2 | 6.6 | 60 | 60 | 90 | 90 | 60 | 60 | 60 | 60 | 60 | 60 | 800 | 0 | 24 | 24 | 0 | 0 | 0 | 0 | 0 | 58.4796 | 31.59706 | 164.1844 | 47.14824 | 28.06382 | -2.018653 | 237.3778 | 89.02797 | 10.97203 | 3.515574 | 3.083333 | 2.183333 | 0.85 | 0.1666667 | 0 | 45 | 58726.98 | 3635.013 | 9.921619 | 8.477777 | 421.3927 | 479.8646 | 99.58803 | 8.217 | 0 | 0.9757993 | 13.086 | 0 | 32 | 40.33333 | 63.66667 | 135 | 16 | 200 | 140 | 3.4 | 2.3 | 0.9 | 0.2 | 77 | 9.416667 | 5.6 | 57.16667 | 175 | 0 | 18 | 18 | 20 | 30 | 26 | 589.8776 | 466.1795 | 424.281 | 428.6112 | 3.005124 | 26.49635 | -283.483 | 619.0545 | 380 | 0.8923611 | 629.3053 | 22.5 | 35.40552 | 1.120569 | 36.52609 | 17.16305 | 13.232 | 22.18082 | 194.5297 | 176 | 210 | 296.1506 | 284 | 315 | 298.2727 | 288 | 322 | 299.1913 | 271 | 323 | 3.062537 | 2.4 | 4.1 | 2.127838 | 1.9 | 2.7 | 0.8461551 | 0.7 | 1.1 | 0.1882778 | 0.1 | 0.2 | 909.4272 | 900.1679 | 918.3728 | 12.78548 | 8.801948 | 15.9778 | 57.04439 | 59.24712 | 33.51601 | 576.640625 | 1.322518 | 1.189988 | 0.6799418 | 0.7800714 | 39.77156 | 175.2714 | 218.6055 | 333.476 | 3 | 3 | 4 | 4.2 | 3.9 | 3.9 | 416 | 401 | 371
2018-10-01 | 53.39 | 7.44 | 1.02 | 0.5 | 1.9 | 612 | 572.6484 | 1 | 45861.14 | 9.458333 | 916.591 | 910.4613 | 2113.556 | 288.5854 | 958.3333 | 842 | 637.7055 | 633.846 | 25636 | 250 | 17.12654 | 62.28214 | 925.2531 | 909.9389 | 923.6408 | 919.6691 | 887.6501 | 907.1483 | 915.4885 | 894.9012 | 910.1009 | 870.734 | 11.177 | 5 | 30.31689 | 554.737 | 573.8 | 19.13288 | 30.61 | 6.827434 | 93 | 8 | 1.255049 | 0.6 | 0.14 | 3.365707 | 80 | 114 | 3189 | 1 | 3 | 5 | 0 | 2 | 2 | 2 | 54.66667 | 50.33333 | 0 | 25 | 42 | 43 | 2.2 | 0.7 | 0.25 | 467.4786 |  | 293.9731 | 307.9489 | 0 | 10.89 | 10.83 | 7.8 | 1.81 | 7.582716 | 65 | 80 | 95 | 3.4 | 6 | 9 | 9.2 | 9.6 | 7 | 6.6 | 6.8 | 3.4 | 5.6 | 56 | 56 | 84 | 84 | 56 | 56 | 56 | 56 | 56 | 56 | 800 | 0 | 24 | 24 | 0 | 435.65 | 435.65 | 0 | 13 | 54.9984 | 31.85563 | 163.5827 | 45.8109 | 26.38318 | -2.618349 | 233.1585 | 89.80743 | 10.19257 | 3.456504 | 2.833333 | 1.983333 | 0.8333333 | 0.1833333 | 0 | 34 | 58740.59 | 3642.537 | 9.267823 | 8.327088 | 420.9619 | 450.8244 | 99.5809 | 11.763 | 0 | 0.9357 | 13.833 | 12510 | 1 | 42.66667 | 64.33333 | 130 | 16 | 200 | 145 | 3.3 | 2.2 | 0.9 | 0.2 | 3 | 8.166667 | 5.5 | 57.26667 | 175 | 0 | 18 | 18 | 20 | 29 | 21 | 582.1585 | 466.22 | 424.624 | 429.697 | 3.273907 | 29.70153 | -280.3463 | 612 | 7.16129 | 0.03225806 | 623.177 | 17.5 | 32.70702 | 1.130583 | 33.8376 | 17.66924 | 13.85452 | 24.83953 | 194.8253 | 163 | 213 | 296.3468 | 291 | 322 | 298.3996 | 295 | 321 | 299.3743 | 253 | 307 | 2.895655 | 2.4 | 3.8 | 2.02058 | 1.8 | 2.3 | 0.8248056 | 0.7 | 1.2 | 0.1893715 | 0 | 0.2 | 906.5983 | 896.46875 | 917.0698 | 13.66905 | 11.27695 | 16.46029 | 57.16034 | 60.82938 | 34.07368 | 611.875 | 1.360799 | 1.186681 | 0.6798745 | 0.7837715 | 55.26735 | 191.2221 | 215.1197 | 345.5248 | 2.9 | 3 | 4.1 | 4.2 | 3.9 | 3.9 | 415 | 399 | 335
2018-10-02 | 52.84 | 8.07 | 1.07 | 0.73 | 2.54 | 609 | 556.2432 | 1 | 45931.4 | 9.608333 | 914.8357 | 911.8164 | 2126.511 | 290.1792 | 916.6667 | 691 | 624.1769 | 496.483 | 25485.2 | 250 | 16.06489 | 52.51042 | 920.2516 | 921.7162 | 928.3222 | 917.0367 | 896.3431 | 909.3381 | 913.3797 | 888.1434 | 925.2514 | 879.3766 | 11.177 | 5 | 30.2391 | 552.097 | 156.8 | 20.21 | 30.83 | 6.470409 | 79 | 4 | 0.8384853 | 0.5 | 0.1 | 1.750242 | 73 | 115 | 3189 | 2 | 6 | 5.5 | 0 | 2 | 2 | 2 | 55 | 50.66667 | 16.45 | 25 | 42 | 51 | 2.1 | 0.4 | 0.25 | 471.9129 |  | 294.8747 | 309.7197 | 0 | 10.82 | 10.7 | 8.83 | 2.53 | 7.477427 | 78 | 102 | 104 | 3.6 | 5.6 | 9 | 8.8 | 8.6 | 6.2 | 5.8 | 6 | 4.2 | 5.6 | 60 | 60 | 90 | 90 | 60 | 60 | 60 | 60 | 60 | 60 | 800 | 0 | 24 | 24 | 0 | 399.72 | 399.72 | 0 | 12 | 27.5232 | 32.74844 | 162.3701 | 43.67744 | 24.39454 | -3.068642 | 227.3734 | 90.62076 | 9.379242 | 3.412733 | 2.883333 | 2.083333 | 0.7666667 | 0.1833333 | 0 | 40 | 58190.74 | 3657.322 | 8.536566 | 8.120479 | 420.3496 | 402.4787 | 99.58865 | 3.98 | 0 | 0.9133714 | 21.303 | 11450 | 2 | 41.33333 | 62.66667 | 138 | 16 | 200 | 215 | 3.3 | 2.3 | 0.8 | 0.2 | 4 | 7.916667 | 4.5 | 57.56667 | 175 | 0 | 13 | 18 | 18 | 32 | 18 | 568.6222 | 466.0713 | 425.6475 | 430.8783 | 3.2022 | 25.29959 | -283.3361 | 610.5 | 11.32258 | 0.06451613 | 621.677 | 17.5 | 26.05319 | 1.134098 | 27.18729 | 17.63175 | 14.28251 | 23.43884 | 194.6248 | 187 | 198 | 296.0956 | 287 | 301 | 298.3904 | 294 | 304 | 299.4199 | 291 | 309 | 3.016664 | 2.4 | 4.2 | 2.037348 | 1.5 | 2.4 | 0.8085648 | 0.6 | 1 | 0.1778426 | 0 | 0.2 | 909.9782 | 898.451 | 915.8496 | 13.32404 | 10.51005 | 14.93641 | 57.54211 | 59.14336 | 34.9556 | 535.234375 | 1.366091 | 1.208362 | 0.6742442 | 0.7783731 | 65.05692 | 198.3653 | 211.6915 | 352.6193 | 2.9 | 3 | 4.1 | 4.2 | 3.9 | 3.9 | 409 | 400 | 325
2018-10-03 | 52.88 | 8.1 | 1.12 | 0.85 | 2.68 | 600 | 557.7312 | 1 | 45528.22 | 9.666667 | 903.8023 | 915.0155 | 2150.251 | 290.1624 | 958.3333 | 821 | 616.7416 | 603.911 | 25560.6 | 250 | 18.48926 | 62.94472 | 928.5236 | 921.2077 | 927.7438 | 922.6692 | 897.5829 | 912.2337 | 918.9726 | 891.1907 | 920.8866 | 870.4453 | 11.177 | 5 | 29.8359375 | 544.177 | 470.7 | 20.21 | 30.67 | 6.113401 | 80 | 4 | 1.231973 | 0.8 | 0.1 | 16.218 | 66 | 115 | 3189 | 3 | 9 | 5.333333 | 0 | 2 | 2 | 2 | 55.33333 | 51 | 0 | 25 | 42 | 44 | 2.2 | 0.3 | 0.25 | 466.7441 |  | 293.8401 | 310.6842 | 0 | 10.86 | 10.79 | 7.7 | 1.9 | 7.406782 | 80 | 103 | 106 | 5.8 | 8.6 | 7.4 | 11 | 6.4 | 5.6 | 6.4 | 6.8 | 4 | 7.4 | 58 | 58 | 87 | 87 | 58 | 58 | 58 | 58 | 58 | 58 | 800 | 0 | 24 | 24 | 0 | 612.4 | 612.4 | 0 | 19 | 57.3312 | 32.49036 | 161.7848 | 42.5575 | 23.08523 | -3.028805 | 224.3987 | 91.06215 | 8.937852 | 3.383217 | 2.866667 | 2.4 | 0.7666667 | 0.1833333 | 0 | 30 | 57878.2 | 3654.448 | 8.414285 | 8.014239 | 420.6874 | 374.581 | 99.6108 | 10.458 | 0 | 0.929552 | 10.845 | 0 | 2 | 42.66667 | 63.66667 | 120 | 16 | 200 | 200 | 3.2 | 3.1 | 0.8 | 0.2 | 6 | 10 | 5.9 | 57.3 | 175 | 0 | 16 | 18 | 20 | 32 | 17 | 558.5701 | 465.4345 | 425.4721 | 430.9166 | 2.911679 | 31.23638 | -275.3814 | 607 | 6.483871 | 0.09677419 | 618.177 | 17.5 | 26.55407 | 1.145343 | 27.69941 | 18.08126 | 14.54189 | 22.89413 | 194.7418 | 192 | 198 | 295.6534 | 288 | 301 | 298.3532 | 295 | 302 | 299.2218 | 268 | 307 | 2.931642 | 2.6 | 3.5 | 2.441252 | 1.7 | 3.2 | 0.767081 | 0.7 | 0.8 | 0.1836412 | 0.1 | 0.2 | 912.0981 | 904.485 | 919.7793 | 14.2332 | 9.591919 | 17.58572 | 57.59614 | 59.23416 | 33.67163 | 527.34375 | 1.364094 | 1.23572 | 0.6705164 | 0.7729769 | 82.62343 | 61.12969 | 210.2189 | 355.3889 | 3 | 3.1 | 4.1 | 4.2 | 3.9 | 3.9 | 417 | 404 | 350
2018-10-04 | 50.97 | 8.32 | 1.18 | 0.93 | 2.66 | 606 | 556.1232 | 1 | 45428.86 | 9.75 | 906.4433 | 918.1553 | 2155.506 | 290.3474 | 1458.333 | 828 | 619.6933 | 617.1674 | 25862.2 | 250 | 18.48281 | 72.77287 | 926.931 | 925.0469 | 931.7793 | 924.9325 | 901.2421 | 921.6017 | 922.5145 | 891.1944 | 917.2558 | 863.9479 | 11.177 | 5 | 30.13509 | 549.457 | 403.1 | 24.86833 | 30.55 | 5.796074 | 94 | 4 | 1.122906 | 0.6 | 0.1 | 16.218 | 59 | 113 | 3189 | 4 | 12 | 5.666667 | 0 | 2 | 2 | 2 | 55.33333 | 51 | 0 | 25 | 43 | 43 | 2.2 | 0.4 | 0.25 | 468.4192 |  | 292.9099 | 310.5044 | 0 | 10.86 | 10.75 | 8.27 | 7.2 | 7.389387 | 75 | 90 | 110 | 3.4 | 6.2 | 9 | 9.4 | 9.4 | 7 | 6.6 | 6.6 | 3.4 | 5.8 | 58 | 58 | 87 | 87 | 58 | 58 | 58 | 58 | 58 | 58 | 800 | 0 | 24 | 24 | 0 | 369.81 | 369.81 | 0 | 10 | 57.3132 | 32.72997 | 162.6706 | 44.21975 | 24.91668 | -2.617399 | 229.1896 | 90.27038 | 9.72962 | 3.35974 | 3.483333 | 2.333333 | 0.7333333 | 0.15 | 0 | 22 | 58023.95 | 3640.611 | 8.22797 | 8.185344 | 420.7166 | 413.9756 | 99.55869 | 11.737 | 0 | 0.917695 | 32.508 | 33400 | 5 | 40 | 62.66667 | 122 | 16 | 200 | 140 | 4.7 | 2.5 | 0.8 | 0.2 | 9 | 9.166667 | 4.6 | 58.16667 | 175 | 0 | 17 | 19 | 21 | 30 | 19 | 569.4585 | 465.9498 | 425.4897 | 429.3286 | 3.129158 | 26.72493 | -278.7142 | 606.75 | 7.645161 | 0.1290323 | 617.927 | 17.5 | 27.78012 | 1.151719 | 28.93183 | 18.02455 | 13.98422 | 24.20403 | 191.4539 | -20 | 1020 | 295.7743 | 275 | 318 | 298.2051 | 203 | 306 | 299.3289 | 262 | 311 | 3.412154 | 0.2 | 11.6 | 2.307806 | 1.9 | 2.7 | 0.7317593 | 0 | 1 | 0.1658264 | 0 | 0.2 | 914.207 | 900.2509 | 922.8319 | 14.33936 | 9.165907 | 18.87225 | 58.22617 | 59.42869 | 34.6962 | 508.59375 | 1.330452 | 1.201105 | 0.6665415 | 0.7632351 | 34.21016 | 16.33884 | 209.2542 | 357.5025 | 2.9 | 3 | 4.1 | 4.2 | 3.9 | 3.9 | 417 | 404 | 351
2018-10-05 | 49.86 | 6.23 | 1.38 | 1.33 | 2.52 | 577 | 518.8336 | 1 | 44936.11 | 9.616667 | 890.0783 | 912.8349 | 2182.818 | 290.301 | 833.3333 | 768 | 601.9925 | 577.8971 | 25560.6 | 250 | 19.10318 | 65.7782 | 923.3441 | 920.8923 | 929.8459 | 916.9656 | 895.2914 | 914.3801 | 914.3783 | 887.5816 | 922.5725 | 866.93 | 11.177 | 5 | 28.72917 | 523.937 | 495.2 | 25.26 | 30.02 | 5.249478 | 92 | 4 | 1.027028 | 0.6 | 0.1 | 1.711113 | 53 | 113 | 3189 | 5 | 15 | 5 | 0 | 2 | 2 | 2 | 55.33333 | 50.33333 | 0 | 25 | 42 | 46 | 2.2 | 0.5 | 0.25 | 459.19 |  | 292.1042 | 310.6438 | 0 | 10.92 | 10.85 | 7.9 | 1.2 | 7.412177 | 79 | 116 | 105 | 4 | 6 | 8.8 | 8.6 | 8 | 6 | 5.4 | 5.6 | 4.8 | 5.4 | 56 | 56 | 84 | 84 | 56 | 56 | 56 | 56 | 56 | 56 | 800 | 0 | 24 | 24 | 0 | 1197.14 | 1197.14 | 6 | 27 | 42.6936 | 32.4773 | 159.8505 | 39.71505 | 20.01229 | -3.589967 | 215.9879 | 92.39665 | 7.603353 | 3.335655 | 3.066667 | 1.766667 | 0.6333333 | 0.1166667 | 0 | 35 | 57027.68 | 3641.013 | 7.400377 | 7.713853 | 420.739 | 305.9762 | 99.63227 | 10.276 | 0 | 0.8991917 | 34.002 | 11770 | 6 | 40.66667 | 60 | 177 | 16 | 198 | 142 | 3.4 | 2.1 | 0.7 | 0.2 | 12 | 9.5 | 2.8 | 56.86667 | 175 | 0 | 17 | 19 | 21 | 28 | 11 | 534.4177 | 463.7228 | 423.5902 | 429.4091 | 1.839816 | 26.32808 | -284.7482 | 600.8 | -20.19355 | 0.1612903 | 611.977 | 15 | 22.39859 | 1.146802 | 23.54539 | 19.21279 | 13.68591 | 28.09482 | 194.1185 | 84 | 198 | 296.6225 | 214 | 312 | 298.5089 | 286 | 313 | 299.4269 | 287 | 320 | 3.174578 | 1.4 | 3.8 | 1.708948 | 1.3 | 2.4 | 0.6352107 | 0.5 | 0.9 | 0.1022917 | 0 | 0.2 | 912.658 | 904.7975 | 923.1967 | 10.75291 | 9.944377 | 14.19636 | 56.92543 | 59.32494 | 34.46276 | 442.34375 | 1.412615 | 1.058973 | 0.6604181 | 0.75845 | 49.06767 | 16.50822 | 213.6329 | 366.9557 | 3 | 3 | 4.1 | 4.2 | 3.9 | 3.9 | 418 | 401 | 351
2018-10-06 | 51.87 | 8.54 | 1.17 | 1.09 | 2.24 | 532 | 502.9308 | 1 | 44731.65 | 9.516667 | 866.174 | 906.6466 | 2175.719 | 287.4156 | 166.6667 | 802 | 583.2927 | 581.1917 | 25485.2 | 250 | 13.67113 | 47.3826 | 919.3747 | 918.1713 | 923.6067 | 903.8537 | 890.8352 | 910.3352 | 902.9045 | 884.092 | 920.9429 | 857.2323 | 11.177 | 5 | 26.64437 | 484.337 | 596 | 25.26 | 30.43 | 5.212217 | 77 | 4 | 1.621009 | 0.7 | 0.2 | 1.48193 | 83 | 111 | 3189 | 6 | 18 | 5 | 0 | 2 | 2 | 2 | 55.33333 | 50.33333 | 0 | 25 | 43 | 46 | 2.2 | 0.4 | 0.25 | 442.5933 |  | 287.8195 | 307.2768 | 0 | 10.8 | 10.76 | 8.9 | 2.43 | 7.386765 | 86 | 106 | 110 | 4.2 | 5.6 | 8.8 | 8.4 | 8.8 | 6.4 | 6 | 6.2 | 3.2 | 5.2 | 62 | 62 | 90 | 90 | 58 | 58 | 61 | 58 | 58 | 58 | 800 | 0 | 24 | 24 | 0 | 223.12 | 223.12 | 0 | 6 | 58.8108 | 32.18269 | 158.1987 | 35.88415 | 16.88832 | -3.97655 | 206.9946 | 93.76227 | 6.237731 | 3.229098 | 2.916667 | 1.8 | 0.65 | 0.1 | 0 | 32 | 54528.39 | 3542.936 | 7.425454 | 7.392665 | 420.8485 | 254.2768 | 99.69559 | 14.975 | 0 | 0.9453586 | 30.267 | 11240 | 7 | 36.66667 | 55.66667 | 130 | 15 | 200 | 140 | 3.3 | 2.8 | 0.7 | 0.1 | 15 | 9.5 | 3.3 | 56.53333 | 175 | 0 | 16 | 21 | 21 | 26 | 0 | 504.1021 | 462.5743 | 424.3416 | 428.9846 | 1.859264 | 47.6616 | -259.0239 | 589.3333 | -93.03226 | 0.1935484 | 600.5103 | 12.5 | 20.58683 | 1.110071 | 21.69691 | 20.03758 | 13.88046 | 27.0054 | 194.9803 | 32 | 1020 | 277.4987 | -20 | 1020 | 299.2198 | 286 | 1020 | 299.3236 | 276 | 320 | 2.898924 | 0.2 | 110.7 | 2.49477 | 0 | 110.7 | 0.6681215 | 0.4 | 110.7 | 0.09116898 | 0 | 0.2 | 907.0308 | 897.4391 | 917.3435 | 11.59623 | 9.270305 | 13.80338 | 55.99138 | 57.8983 | 34.20338 | 367.109375 | 1.374842 | 1.13451 | 0.6635443 | 0.759014 | 123.2529 | 39.42068 | 222.2606 | 368.5357 | 3 | 3 | 4.1 | 4.2 | 3.9 | 3.9 | 420 | 401 | 341
2018-10-07 | 51.71 | 8.54 | 1.19 | 1.05 | 2.42 | 582 | 525.104 | 1 | 44748.92 | 9.291667 | 883.5213 | 908.8287 | 2183.324 | 287.5022 | 583.3333 | 799 | 602.2402 | 599.7895 | 25711.4 | 250 | 13.37288 | 45.68303 | 918.8967 | 916.557 | 924.1002 | 913.7344 | 888.7332 | 908.148 | 913.0737 | 887.3861 | 920.4339 | 855.1703 | 11.177 | 5 | 28.87093 | 528.337 | 567.9 | 25.26 | 30.34 | 4.754183 | 108 | 6 | 1.339347 | 0.7 | 0.3 | 3.457939 | 75 | 108 | 3189 | 7 | 21 | 5.666667 | 0 | 2 | 2 | 2 | 55.66667 | 51 | 0 | 25 | 44 | 44 | 2.3 | 0.3 | 0.25 | 454.7411 |  | 289.6157 | 307.8964 | 0 | 10.85 | 10.7 | 8.17 | 2.08 | 7.467271 | 79 | 98 | 112 | 4.8 | 8.8 | 7.4 | 11 | 6.6 | 5.4 | 5.8 | 6.5 | 3.8 | 7 | [10 empty] | 800 | 0 | 24 | 24 | 0 | 0 | 0 | 0 | 0 | 43.104 | 32.20904 | 162.169 | 41.60109 | 21.96242 | -3.364187 | 222.3683 | 91.63629 | 8.363706 | 3.398431 | 2.75 | 2.316667 | 0.6666667 | 0.15 | 0 | 43 | 55806.75 | 3541.386 | 9.052102 | 7.941724 | 421.1938 | 353.6252 | 99.66221 | 9.711 | 0 | 0.9022405 | 20.556 | 0 | 7 | 42 | 56 | 130 | 15 | 195 | 135 | 2.9 | 2.4 | 0.8 | 0.2 | 18 | 8.5 | 4.6 | 56.86667 | 175 | 0 | 16 | 19 | 21 | 30 | 10 | 542.0875 | 464.6682 | 426.7237 | 430.6003 | 2.323576 | 38.25725 | -267.6736 | 588.2857 | -115.871 | 0.2258065 | 599.4627 | 12.5 | 25.45047 | 1.077472 | 26.52795 | 17.88343 | 15.07364 | 24.11325 | 194.9267 | 184 | 199 | 295.7336 | 278 | 302 | 298.622 | 291 | 303 | 299.3614 | 284 | 310 | 2.811885 | 2.2 | 3.3 | 2.283325 | 1.9 | 2.6 | 0.6879248 | 0.5 | 0.8 | 0.1616366 | 0 | 0.2 | 909.322 | 899.2287 | 918.7725 | 10.99152 | 9.324822 | 12.54064 | 56.92554 | 59.1304 | 33.2566 | 465.703125 | 1.36287 | 1.114974 | 0.6708203 | 0.770946 | 140.7147 | 155.9226 | 226.0034 | 371.8837 | 3 | 3 | 4.1 | 4.2 | 3.9 | 4 | 418 | 401 | 338
2018-10-08 | 53.07 | 8.13 | 1.17 | 0.82 | 2.18 | 575 | 555.9692 | 1 | 43754.69 | 9.383333 | 895.254 | 911.0224 | 2187.066 | 286.9594 | 1083.333 | 829 | 604.3869 | 602.4384 | 25636 | 250 | 14.19723 | 43.59355 | 920.7021 | 915.2686 | 927.821 | 919.7834 | 886.4991 | 913.9758 | 917.2654 | 886.8636 | 916.7822 | 847.7514 | 11.177 | 5 | 28.57096 | 522.177 | 590.4 | 25.26 | 30.18 | 4.277831 | 88 | 5 | 1.053311 | 0.6 | 0.2 | 3.325646 | 67 | 108 | 3189 | 8 | 25 | 4.5 | 0 | 2 | 2 | 2 | 55.33333 | 50.33333 | 0 | 25 | 43 | 45 | 2.2 | 0.3 | 0.25 | 446.5823 |  | 291.4745 | 307.5764 | 0 | 10.91 | 10.71 | 7.94 | 1.16 | 7.464082 | 52 | 99 | 125 | 4 | 6 | 9 | 8.8 | 9 | 6.4 | 6 | 5.4 | 3 | 6 | 56 | 56 | 84 | 85 | 56 | 56 | 56 | 56 | 56 | 56 | 800 | 23.83333 | 0.1666667 | 24 | 0 | 595.13 | 595.13 | 0 | 18 | 44.8392 | 32.274 | 161.3917 | 41.32247 | 21.724 | -3.302716 | 221.1355 | 91.66968 | 8.330317 | 3.746185 | 2.766667 | 1.9 | 0.6833333 | 0.1333333 | 0 | 31 | 57279.45 | 3632.923 | 8.678149 | 7.897695 | 420.6552 | 335.4583 | 99.66359 | 14.511 | 0 | 0.966903 | 18.315 | 12270 | 8 | 39.66667 | 61.33333 | 130 | 15 | 195 | 140 | 3.2 | 2.2 | 0.8 | 0.2 | 21 | 9 | 5.6 | 57.23333 | 175 | 0 | 16 | 19 | 21 | 28 | 13 | 546.3521 | 464.2152 | 424.2676 | 428.6451 | 1.722474 | 32.54976 | -290.6567 | 586.625 | -145.7097 | 0.2580645 | 597.802 | 7.5 | 24.75698 | 1.074481 | 25.83146 | 20.65875 | 15.13849 | 26.8368 | 195.1567 | 189 | 210 | 296.6973 | 279 | 316 | 298.6912 | 292 | 314 | 299.1357 | 262 | 326 | 2.75853 | 2.1 | 3.4 | 1.799909 | 1.3 | 2.3 | 0.6776667 | 0.5 | 0.9 | 0.1091586 | 0 | 0.2 | 910.4126 | 898.0155 | 925.0332 | 11.83201 | 9.953457 | 15.54793 | 56.82225 | 58.98774 | 34.51463 | 550.859375 | 1.374109 | 0.9722724 | 0.6734904 | 0.7572029 | 149.9455 | 286.3135 | 235.5557 | 366.8068 | 3 | 3 | 4.2 | 4.2 | 3.9 | 4 | 402 | 389 | 315
2018-10-09 | 52.88 | 7.9 | 1.16 | 0.87 | 2.58 | 585 | 555.0276 | 1 | 43334.41 | 9.466667 | 900.7522 | 910.6904 | 2203.701 | 286.1874 | 1291.667 | 829 | 608.5172 | 606.7182 | 25409.8 | 250 | 16.6415 | 54.75283 | 920.5566 | 909.5665 | 927.6991 | 924.7248 | 877.7242 | 909.796 | 925.1678 | 890.2885 | 917.6995 | 848.5776 | 11.177 | 5 | 29.06266 | 530.977 | 346.4 | 33.28328 | 30.3 | 40.83313 | 75 | 4 | 1.078587 | 0.7 | 0.1 | 1.532238 | 58 | 107 | 3189 | 9 | 28 | 5.75 | 0 | 2 | 2 | 2 | 55.66667 | 50.33333 | 0 | 25 | 43 | 45 | 2.2 | 0.5 | 0.25 | 441.4792 |  | 291.4832 | 307.1043 | 0 | 10.91 | 10.64 | 7.9 | 1.9 | 7.522715 | 65 | 90 | 107 | 4.2 | 8.8 | 7.4 | 11 | 6 | 5.8 |  | 6.6 | 4 | 7.8 | 54 | 54 | 79 | 78 | 52 | 52 | 47 | 54 | 54 | 54 | 800 | 11 | 13 | 24 | 0 | 419.81 | 419.81 | 0 | 12 | 68.2176 | 31.47162 | 163.0007 | 43.64386 | 23.64981 | -3.125578 | 227.1688 | 90.96521 | 9.034792 | 3.739757 | 3.383333 | 1.566667 | 0.6833333 | 0.25 | 0 | 47 | 57563.37 | 3625.104 | 8.372669 | 8.113172 | 419.829 | 383.083 | 99.59969 | 4.11 | 0 | 0.9487651 | 25.785 | 11580 | 9 | 40.33333 | 62.33333 | 130 | 19 | 195 | 140 | 4.3 | 1.7 | 0.8 | 0.6 | 23 | 10 | 3.9 | 57.2 | 175 | 0 | 16 | 19 | 21 | 28 | 12 | 563.1273 | 464.9122 | 426.0885 | 430.0555 | 1.781589 | 32.17281 | -279.984 | 586.4444 | -165.5484 | 0.2903226 | 597.6214 | 7.5 | 32.29994 | 1.085703 | 33.38564 | 20.93812 | 14.51595 | 28.14671 | 194.0801 | 178 | 211 | 297.2966 | 289 | 303 | 298.4164 | 289 | 303 | 299.0978 | 269 | 309 | 3.33446 | 2.2 | 6.4 | 1.538019 | 1.3 | 1.8 | 0.6758206 | 0.5 | 0.8 | 0.1400984 | 0 | 0.3 | 910.4153 | 897.886 | 921.2629 | 13.67928 | 11.7533 | 17.73631 | 56.95748 | 58.50786 | 33.9829 | 524.609375 | 1.409383 | 0.9422624 | 0.6760591 | 0.7711995 | 177.82 | 272.878 | 226.2112 | 380.1504 | 3 | 3.1 | 4.2 | 4.3 | 3.9 | 4 | 418 | 399 | 351
2018-10-10 | 53.36 | 7.74 | 1.17 | 0.7 | 2.12 | 571 | 546.9724 | 0.9625 | 42756.1 | 9.233333 | 902.1418 | 901.3316 | 2146.336 | 287.1743 | 1558.442 | 847 | 602.6376 | 600.1974 | 25711.4 | 250 | 18.7879 | 66.7317 | 909.2484 | 904.2152 | 915.2775 | 912.8849 | 870.1627 | 900.7284 | 916.848 | 881.2878 | 912.7977 | 839.5516 | 11.177 | 5 | 29.44897 | 518.657 | 491.7 | 33.48 | 30.45 | 40.51559 | 63 | 3 | 1.034654 | 0.6 | 0.1 | 16.218 | 51 | 107 | 3195 | 10 | 31 | 5.166667 | 0 | 2 | 2 | 2 | 56 | 50.66667 | 0 | 20 | 41 | 45 | 2.1 | 0.3 | 0.25 | 450.6579 |  | 290.985 | 307.182 | 0 | 10.86 | 10.59 | 8.2 | 1.6 | 7.554481 | 75 | 114 | 108 | 3.4 | 7.6 | 6.7 | 8.2 | 5.2 | 4.6 | 4.1 | 5 | 2.6 | 6 | 56 | 56 | 87 | 84 | 56 | 56 | 56 | 56 | 56 | 56 | 800 | 0 | 23.1 | 23.1 | 0 | 574.74 | 574.74 | 0 | 18 | 46.2324 | 32.79452 | 160.4314 | 44.40643 | 26.30303 | -2.798792 | 228.3421 | 89.70657 | 10.29343 | 3.481708 | 3.633333 | 2.066667 | 0.8333333 | 0.1666667 | 0 | 38 | 56084.64 | 3497.04 | 7.583811 | 8.155075 | 421.2711 | 471.4027 | 99.44873 | 7.145 | 0 | 0.9579201 | 29.52 | 10880 | 11 | 39.33333 | 64 | 135 | 16 | 200 | 135 | 3.9 | 2.4 | 0.9 | 0.2 | 25 | 10.66667 | 3.4 | 58.2 | 175 | 0 | 15 | 18 | 19 | 29 | 15 | 553.2073 | 464.7346 | 425.8915 | 430.9702 | 1.633887 | 32.77063 | -271.7529 | 587.1016 | -199.3871 | 0.2850806 | 598.3207 | 7.5 | 23.41327 | 1.324027 | 24.73729 | 21.19465 | 14.50298 | 29.11941 | 193.7692 | 179 | 205 | 296.4599 | 289 | 319 | 298.4022 | 294 | 311 | 299.2574 | 288 | 320 | 3.531353 | 1.1 | 4.3 | 1.977811 | 0.9 | 2.6 | 0.8314815 | 0.2 | 1.1 | 0.173522 | 0 | 0.2 | 901.3964 | 744.4342 | 919.506 | 15.35775 | 12.18107 | 73.18185 | 57.44333 | 59.23416 | 34.99451 | 4013.28125 | 1.373809 | 1.085969 | 0.6965631 | 0.7764563 | 154.2776 | 225.3086 | 229.257 | 364.9804 | 3 | 3 | 4.2 | 4.3 | 3.9 | 3.9 | 412 | 406 | 296
2018-10-11 | 51.54 | 7.68 | 1.16 | 0.65 | 2.1 | 603 | 554.3944 | 1 | 44962.67 | 9.066667 | 904.4631 | 906.76 | 2155.882 | 289.3429 | 1750 | 770 | 613.4133 | 612.9917 | 25259 | 250 | 13.70601 | 44.89249 | 915.3757 | 916.7212 | 908.7169 | 918.6576 | 888.6023 | 906.3466 | 918.3925 | 881.2675 | 917.3299 | 835.4698 | 11.177 | 5 | 29.78646 | 546.817 | 474.7 | 33.48 | 30.88 | 33.55703 | 63 | 4 | 1.044977 | 0.6 | 0.2 | 12.5169 | 44 | 208 | 3195 | 11 | 34 | 6 | 0 | 2 | 2 | 2 | 55 | 51.33333 | 0 | 25 | 43 | 45 | 2.2 | 0.3 | 0.25 | 459.9909 |  | 292.9541 | 305.6828 | 0 | 11.27 | 10.99 | 8.18 | 5.67 | 7.597143 | 80 | 119 | 100 | 4 | 9 | 9.8 | 10.2 | 7.2 | 6.6 | 5.6 | 6.4 | 4 | 6.6 | 56 | 56 | 84 | 84 | 56 | 56 | 56 | 56 | 56 | 56 | 800 | 0 | 24 | 24 | 506.76 | 0 | 506.76 | 0 | 15 | 58.6344 | 33.89756 | 163.681 | 44.40691 | 25.76517 | -2.600829 | 231.2522 | 89.98308 | 10.01692 | 3.540526 | 3.683333 | 1.95 | 0.8333333 | 0.15 | 0 | 30 | 57469.13 | 3550.269 | 5.878654 | 8.259009 | 418.8915 | 415.7218 | 99.35478 | 8.472 | 0 | 0.9193937 | 32.508 | 11460 | 12 | 34 | 62.66667 | 150 | 15 | 192 | 135 | 4.2 | 3.6 | 0.9 | 0.2 | 27 | 9.916667 | 3 | 58.36667 | 176 | 0 | 13 | 19 | 20 | 31 | 18 | 568.8064 | 466.405 | 425.6443 | 429.7101 | 2.0453 | 15.70885 | -293.4637 | 588.5519 | -201.2258 | 0.3173387 | 599.7671 | 7.5 | 22.36194 | 1.138352 | 23.50029 | 19.52985 | 14.42517 | 27.62793 | 193.7837 | 180 | 204 | 297.0131 | 284 | 302 | 298.4142 | 292 | 304 | 299.3005 | 291 | 317 | 3.531032 | 2.6 | 4.5 | 1.612605 | 1.4 | 1.9 | 0.8179607 | 0.7 | 1 | 0.1595972 | 0 | 0.2 | 907.0205 | 899.2496 | 917.5763 | 11.99068 | 9.671916 | 18.98698 | 58.17229 | 59.49354 | 35.7986 | 537.8125 | 1.378441 | 0.9711804 | 0.6887924 | 0.7805624 | 132.4773 | 232.5801 | 232.1613 | 377.0941 | 2.9 | 3 | 4.1 | 4.2 | 3.9 | 3.9 | 410 | 402 | 345
2018-10-12 | 53.32 | 8.23 | 1.14 | 0.63 | 2.36 | 602 | 569.1904 | 1 | 44846.72 | 9.125 | 910.1773 | 907.1708 | 2147.917 | 289.8261 | 1916.667 | 788 | 611.9851 | 611.8186 | 25711.4 | 250 | 14.54594 | 42.17047 | 921.1575 | 915.1117 | 900.7088 | 922.2594 | 889.8802 | 903.4655 | 922.2756 | 882.5073 | 919.7709 | 834.9503 | 11.177 | 5 | 29.72673 | 545.937 | 520.5 | 33.48 | 30.16 | 32.82581 | 53 | 3 | 1.188367 | 0.6 | 0.1 | 5.274639 | 37 | 206 | 3195 | 12 | 38 | 5 | 0 | 2 | 2 | 2 | 55.66667 | 52 | 0 | 25 | 44 | 45 | 2.2 | 2.2 | 1.25 | 470.9361 |  | 293.7077 | 305.4394 | 0 | 11.01 | 10.94 | 7.38 | 1.2 | 7.605131 | 69 | 110 | 116 | 3 | 6.2 | 7 | 8.5 | 9.8 | 7.4 | 6.4 | 6.6 | 3 | 5.2 | 60 | 60 | 90 | 90 | 60 | 60 | 60 | 60 | 60 | 60 | 800 | 3.533333 | 20.46667 | 24 | 147.89 | 643.67 | 791.56 | 3 | 19 | 62.6304 | 34.308 | 164.4132 | 45.49302 | 26.35208 | -2.837231 | 233.421 | 89.92599 | 10.07401 | 3.429445 | 3.283333 | 1.583333 | 0.8 | 0.15 | 0 | 42 | 57373.44 | 3534.02 | 6.219252 | 8.336465 | 420.4402 | 375.8961 | 99.45167 | 7.465 | 0 | 0.945499 | 36.243 | 11200 | 13 | 36.66667 | 63.66667 | 130 | 16 | 192 | 130 | 3.7 | 1.8 | 0.9 | 0.2 | 29 | 10 | 2.5 | 58.5 | 175 | 0 | 14 | 18 | 20 | 32 | 21 | 570.585 | 466.3209 | 425.2392 | 430.2252 | 2.483829 | 21.85793 | -293.8603 | 589.6761 | -204.0645 | 0.3495968 | 600.8881 | 7.5 | 21.08759 | 1.090097 | 22.17768 | 20.53228 | 14.65861 | 29.11941 | 194.0864 | 182 | 204 | 297.0404 | 292 | 303 | 298.1921 | 293 | 305 | 299.1695 | 278 | 309 | 3.332899 | 2.6 | 4.2 | 1.556084 | 1.3 | 1.9 | 0.8094283 | 0.7 | 1 | 0.1690116 | 0.1 | 0.2 | 907.7347 | 903.1073 | 911.5721 | 13.00095 | 11.2381 | 14.35503 | 58.64849 | 59.64917 | 35.95422 | 515.15625 | 1.383022 | 0.9343865 | 0.6780404 | 0.7831786 | 129.5689 | 268.3798 | 227.4768 | 385.0267 | 2.9 | 3 | 4.1 | 4.2 | 3.8 | 3.9 | 420 | 408 | 340
2018-10-13 | 51.71 | 9.03 | 1.34 | 0.65 | 2.58 | 597 | 571.0572 | 0.9993056 | 44381.98 | 9.375 | 911.7654 | 907.2574 | 2163.025 | 290.2508 | 1876.303 | 861 | 613.6056 | 615.9139 | 25786.8 | 250 | 14.49325 | 42.04363 | 920.2879 | 916.7807 | 902.1116 | 921.6428 | 890.4472 | 900.6407 | 922.4959 | 883.6525 | 922.1024 | 836.7797 | 11.177 | 5 | 29.63218 | 541.537 | 513.2 | 33.48 | 30.87 | 32.54801 | 70 | 4 | 1.088271 | 0.7 | 0.2 | 3.565699 | 60 | 205 | 3195 | 13 | 41 | 5.166667 | 0 | 2 | 2 | 2 | 56 | 52 | 0 | 26 | 44 | 46 | 2.1 | 1.7 | 0.75 | 468.7629 |  | 293.3327 | 306.1543 | 0 | 11.2 | 10.85 | 7.87 | 2.1 | 7.597632 | 70 | 106 | 102 | 4 | 6 | 9 | 8.6 | 8 | 6 | 5.6 | 6.2 | 5 | 6 | 58 | 58 | 87 | 87 | 58 | 58 | 58 | 58 | 58 | 58 | 800 | 3.15 | 20.83333 | 23.98333 | 0 | 294.26 | 294.26 | 0 | 8 | 41.7972 | 34.19907 | 164.0622 | 45.20468 | 26.2229 | -2.527533 | 232.9622 | 89.82866 | 10.17134 | 3.418099 | 3.016667 | 1.583333 | 0.9666667 | 0.1166667 | 0 | 25 | 57461.17 | 3545.725 | 6.465644 | 8.320079 | 418.9164 | 314.0445 | 99.56119 | 32.781 | 0 | 0.9565447 | 19.062 | 15600 | 14 | 34.33333 | 60.33333 | 128 | 16 | 194 | 130 | 3.2 | 1.8 | 1.8 | 0.2 | 32 | 11.5 | 4.8 | 58.5 | 175 | 0 | 13 | 17 | 17 | 26 | 17 | 570.1092 | 466.3124 | 425.2067 | 430.2323 | 2.109494 | 22.04117 | -284.372 | 590.2727 | -211.9032 | 0.3811604 | 601.4826 | 7.5 | 22.2454 | 1.114439 | 23.35984 | 21.31859 | 14.39923 | 29.37879 | 194.3699 | 155 | 215 | 297.1084 | 279 | 319 | 298.4073 | 266 | 322 | 299.4439 | 262 | 336 | 3.070036 | 2.4 | 4.2 | 1.52681 | 1.3 | 2 | 0.801125 | 0.3 | 1.1 | 0.1223669 | 0 | 0.2 | 907.924 | 902.7247 | 916.6454 | 13.21423 | 11.24927 | 14.86526 | 58.41898 | 59.90855 | 36.21362 | 582.34375 | 1.373668 | 0.9271759 | 0.6739806 | 0.7730949 | 119.9622 | 291.4383 | 224.425 | 382.764 | 2.9 | 3 | 4.1 | 4.2 | 3.8 | 3.9 | 418 | 408 | 293
2018-10-14 | 50.95 | 8.86 | 1.18 | 0.71 | 2.84 | 597 | 543.5608 | 1 | 44173.4 | 9.258333 | 909.6455 | 906.7505 | 2169.603 | 290.2041 | 1958.333 | 808 | 609.5329 | 611.1455 | 25560.6 | 250 | 14.38058 | 39.66609 | 919.5091 | 917.3195 | 901.1554 | 920.5465 | 890.8219 | 898.8127 | 921.8418 | 883.9974 | 922.9088 | 837.2651 | 11.177 | 5 | 29.55729 | 541.537 | 559.7 | 12.45407 | 30.52 | 32.19084 | 70 | 4 | 1.00028 | 0.6 | 0.1 | 3.364154 | 54 | 203 | 3195 | 14 | 45 | 5.833333 | 0 | 2 | 2 | 2 | 56.33333 | 52.33333 | 0 | 26 | 44 | 46 | 2.2 | 0.7 | 0.25 | 466.605 |  | 293.9261 | 306.83 | 0 | 10.97 | 10.9 | 8.55 | 1.67 | 7.658787 | 68 | 110 | 106 | 6 | 5.4 | 8.8 | 9.2 | 9 | 7 | 6 | 6 | 3 | 5 | 56 | 56 | 84 | 84 | 56 | 56 | 56 | 56 | 56 | 56 | 800 | 0 | 24 | 24 | 0 | 0 | 0 | 0 | 0 | 65.5608 | 34.34355 | 164.1116 | 45.29068 | 25.5294 | -2.787185 | 232.1445 | 90.20342 | 9.796576 | 3.516765 | 3.1 | 1.516667 | 0.7833333 | 0.1166667 | 0 | 52 | 57308.9 | 3553.721 | 6.821249 | 8.290876 | 421.2827 | 244.1332 | 99.6786 | -13.446 | 0 | 0.9104871 | 32.508 | 0 | 14 | 34.66667 | 61.33333 | 130 | 20 | 193 | 133 | 3.5 | 1.7 | 0.8 | 0.2 | 33 | 10.58333 | 3 | 58.33333 | 176 | 0 | 14 | 18 | 19 | 28 | 20 | 566.19 | 465.0071 | 426.1158 | 428.2986 | 1.88777 | 26.09948 | -277.9403 | 590.7545 | -219.7419 | 0.4134185 | 601.9621 | 7.5 | 20.95979 | 1.061765 | 22.02155 | 22.37815 | 16.57808 | 30.44226 | 194.3848 | 182 | 207 | 297.123 | 289 | 313 | 298.525 | 288 | 321 | 299.2525 | 264 | 328 | 3.158758 | 2.5 | 3.9 | 1.500703 | 1.3 | 1.8 | 0.7945359 | 0.6 | 1 | 0.1178704 | 0 | 0.2 | 907.5639 | 901.9785 | 913.467 | 13.31955 | 11.47445 | 14.45978 | 58.57313 | 59.70103 | 36.2655 | 1593.125 | 1.387908 | 0.9131597 | 0.6698006 | 0.7728515 | 130.6885 | 307.5932 | 223.7129 | 384.4164 | 3 | 3 | 4.1 | 4.2 | 3.9 | 3.9 | 395 | 408 | 233
2018-10-15 | 51.3 | 8.85 | 1.18 | 0.71 | 2.58 | 598 | 567.556 | 1 | 44215.48 | 9.175 | 912.8847 | 905.4555 | 2188.646 | 290.0872 | 1791.667 | 821 | 614.7811 | 616.9474 | 25636 | 250 | 14.87083 | 42.84422 | 919.0742 | 913.1365 | 903.1041 | 919.474 | 886.1321 | 898.5363 | 921.9651 | 882.2217 | 921.0399 | 833.9505 | 11.177 | 5 | 29.58333 | 542.417 | 635.1 | 10.74 | 30.68 | 32.15369 | 81 | 7 | 0.9802236 | 0.7 | 0.2 | 3.930281 | 43 | 200 | 3195 | 15 | 48 | 5.5 | 0 | 2 | 2 | 2 | 56 | 52 | 0 | 25 | 43 | 46 | 2.2 | 0.5 | 0.25 | 469.6671 |  | 292.3084 | 307.3096 | 0 | 11.1 | 11 | 8 | 1.8 | 7.637841 | 85 | 113 | 101 | 2.6 | 5.3 | 10 | 8.6 | 9.7 | 7.4 | 6.2 | 6.2 | 2.5 | 5 | 60 | 60 | 90 | 90 | 60 | 60 | 60 | 60 | 60 | 60 | 800 | 13.93333 | 10.06667 | 24 | 0 | 486.89 | 486.89 | 0 | 15 | 48.666 | 33.98548 | 164.3784 | 44.6875 | 26.24316 | -2.887705 | 232.4213 | 89.95124 | 10.04876 | 3.351594 | 3.266667 | 1.633333 | 0.8333333 | 0.1666667 | 0 | 34 | 57160.98 | 3545.978 | 7.021822 | 8.300762 | 420.7111 | 323.5021 | 99.58762 | 15.738 | 0 | 0.9490903 | 29.52 | 12750 | 15 | 43.33333 | 63.66667 | 131 | 15 | 192 | 145 | 3.6 | 2 | 0.9 | 0.2 | 37 | 12.5 | 3.4 | 58.5 | 175 | 0 | 13 | 18 | 19 | 32 | 20 | 571.8642 | 466.8169 | 424.9554 | 430.7873 | 1.577177 | 21.89075 | -298.7339 | 591.2388 | -226.5806 | 0.4456765 | 602.4443 | 7.5 | 21.99596 | 1.044483 | 23.04044 | 20.14374 | 15.43678 | 26.07161 | 194.4 | 181 | 205 | 296.8804 | 292 | 317 | 298.4347 | 295 | 313 | 299.1759 | 292 | 318 | 3.126532 | 2.6 | 3.8 | 1.68544 | 1.3 | 2.5 | 0.8101597 | 0.7 | 0.9 | 0.1576262 | 0.1 | 0.2 | 906.0883 | 898.5165 | 912.0475 | 13.27427 | 9.93866 | 14.90342 | 58.13389 | 60.01231 | 35.99313 | 415.390625 | 1.388633 | 0.9481083 | 0.6653569 | 0.7767111 | 140.3014 | 309.942 | 215.1232 | 391.1981 | 3 | 3.1 | 4.1 | 4.2 | 3.9 | 4.2 | 415 | 409 | 308
2018-10-16 | 51.69 | 8.48 | 1.05 | 0.62 | 4.44 | 599 | 523.2284 | 0.9923611 | 41893.9 | 9.341667 | 922.4559 | 903.2972 | 2273.536 | 290.2634 | 1259.622 | 846 | 623.8702 | 622.3129 | 25485.2 | 250 | 15.63496 | 52.05655 | 914.8395 | 911.5876 | 912.753 | 910.7984 | 883.8444 | 897.698 | 917.1268 | 877.7301 | 919.9999 | 832.1071 | 11.177 | 5 | 29.89801 | 543.297 | 569.5 | 10.74 | 30.36 | 31.75687 | 50 | 3 | 1.066193 | 0.7 | 0.2 | 2.91324 | 35 | 199 | 3195 | 16 | 51 | 5.333333 | 0 | 2 | 2 | 2 | 55.66667 | 51.66667 | 0 | 26 | 43 | 47 | 2.1 | 0.3 | 0.25 | 483.3147 |  | 294.5715 | 308.1176 | 0 | 11.17 | 10.92 | 8.82 | 1.45 | 7.577152 | 67 | 110 | 135 | 2.8 | 5.8 | 7 | 8 | 9.6 | 7.2 | 6.1 | 6.4 | 2.6 | 5 | 58 | 58 | 87 | 87 | 58 | 58 | 58 | 58 | 58 | 58 | 800 | 0 | 23.81667 | 23.81667 | 0 | 1054.56 | 1054.56 | 7 | 20 | 51.6684 | 32.54683 | 163.59 | 45.64549 | 26.97158 | -2.516972 | 233.6901 | 89.53545 | 10.46455 | 3.164897 | 3.066667 | 2.1 | 0.85 | 0.2 | 0 | 48 | 57501.57 | 3582.845 | 6.924137 | 8.346075 | 421.0644 | 342.3886 | 99.55664 | 14.193 | 0 | 0.8735032 | 15.327 | 0 | 15 | 43 | 62.66667 | 125 | 15 | 194 | 141 | 4.4 | 2.2 | 1 | 0.3 | 40 | 11 | 5.3 | 57.66667 | 175 | 0 | 13 | 18 | 20 | 30 | 18 | 573.6695 | 465.6761 | 425.4901 | 429.1888 | 2.510773 | 34.54315 | -278.2562 | 592.0084 | -232.4194 | 0.4702957 | 603.2175 | 7.5 | 27.89096 | 1.038991 | 28.92995 | 17.57979 | 13.77671 | 23.63337 | 193.5559 | 181 | 205 | 296.1683 | 292 | 316 | 298.4799 | 294 | 320 | 299.4455 | 291 | 325 | 3.683319 | 2.3 | 6.4 | 2.086127 | 1.7 | 2.5 | 0.8252901 | 0.7 | 1 | 0.167934 | 0 | 0.3 | 904.0352 | 861.9356 | 921.3311 | 14.20272 | 8.440498 | 30.49683 | 57.23422 | 59.35088 | 34.81293 | 668.4375 | 1.414895 | 1.037093 | 0.67809 | 0.7889826 | 146.3153 | 250.3112 | 206.3582 | 390.9611 | 3 | 3.2 | 4.1 | 4.2 | 3.9 | 3.9 | 408 | 378 | 325
2018-10-17 | 53.34 | 8.31 | 0.98 | 0.68 | 2.78 | 603 | 509.71 | 1 | 44774.54 | 9.158333 | 918.0556 | 905.5837 | 2198.156 | 289.3653 | 1625 | 846 | 615.1817 | 615.2381 | 25711.4 | 250 | 17.13293 | 47.39468 | 919.6868 | 906.5378 | 909.3669 | 924.6539 | 880.8422 | 894.4094 | 926.4235 | 882.7487 | 922.7832 | 835.6228 | 11.177 | 5 | 29.80615 | 546.817 | 553.4 | 10.74 | 30.66 | 31.32039 | 79 | 4 | 0.9876663 | 0.7 | 0.2 | 16.218 | 69 | 196 | 3195 | 17 | 54 | 5.916667 | 0 | 2 | 2 | 2 | 56 | 52 | 0 | 25 | 43 | 44 | 2.2 | 0.2 | 0.25 | 480.9307 |  | 294.5163 | 306.8484 | 0 | 11.04 | 10.31 | 8.14 | 1.88 | 7.554309 | 67 | 109 | 141 | 3 | 6.2 | 7 | 8.6 | 10.2 | 7.8 | 6.6 | 6.8 | 2.8 | 5.4 | 56 | 56 | 84 | 84 | 56 | 56 | 56 | 56 | 56 | 56 | 800 | 0 | 24 | 24 | 302.41 | 512 | 814.41 | 2 | 21 | 0.3 | 32.25214 | 163.9072 | 44.63683 | 25.30324 | -2.917578 | 230.9297 | 90.30629 | 9.69371 | 3.046649 | 3.616667 | 2.183333 | 0.8166667 | 0.2 | 0 | 40 | 57531.28 | 3602.663 | 6.892159 | 8.24749 | 420.3892 | 318.2514 | 99.58578 | 8.354 | 0 | 0.8452902 | 28.773 | 21800 | 17 | 42.33333 | 62.33333 | 123 | 15 | 191 | 140 | 4 | 2.3 | 0.9 | 0.2 | 43 | 13 | 4.1 | 58.16667 | 174 | 0 | 14 | 18 | 21 | 29 | 17 | 573.722 | 465.7053 | 425.9651 | 429.9275 | 2.180506 | 29.5233 | -279.6937 | 592.6567 | -234.2581 | 0.5025538 | 603.8639 | 7.5 | 29.05151 | 1.104133 | 30.15564 | 15.85999 | 13.53029 | 19.75556 | 193.448 | 111 | 200 | 295.8556 | 279 | 300 | 298.4224 | 295 | 302 | 299.3721 | 258 | 307 | 3.687389 | 3 | 4.3 | 2.170843 | 1.9 | 2.4 | 0.8066667 | 0.7 | 0.9 | 0.1824711 | 0 | 0.2 | 906.304 | 885.0903 | 931.9161 | 15.50483 | 13.84285 | 19.44278 | 57.90415 | 59.54541 | 33.51601 | 442.265625 | 1.399563 | 1.071064 | 0.6802772 | 0.7890517 | 61.77013 | 234.289 | 208.5396 | 388.4087 | 3 | 3.1 | 4.1 | 4.2 | 3.9 | 3.9 | 417 | 408 | 323
2018-10-18 | 52.82 | 8.19 | 1.04 | 0.54 | 3.3 | 576 | 549.5708 | 0.9618056 | 43368.67 | 9.175 | 906.1726 | 900.9623 | 2125.231 | 286.6649 | 1299.639 | 681 | 596.4853 | 593.0222 | 25334.4 | 250 | 17.62705 | 55.96736 | 914.8082 | 905.567 | 907.4159 | 914.7343 | 877.2645 | 890.5858 | 919.8388 | 877.4839 | 919.8907 | 831.2882 | 11.177 | 5 | 29.7161 | 523.057 | 502.7 | 13.76889 | 30.96 | 30.68298 | 143 | 10 | 0.992232 | 0.7 | 0.1 | 1.507394 | 66 | 194 | 3195 | 18 | 58 | 6 | 0 | 2 | 2 | 2 | 55.66667 | 52 | 0 | 25 | 42 | 43 | 2.3 | 0.3 | 0.25 | 469.0999 |  | 291.5143 | 303.8501 | 0 | 11.28 | 11 | 8.7 | 2.07 | 7.52468 | 68 | 112 | 143 | 4.2 | 8.8 | 8.4 | 10.2 | 7 | 6 | 5.4 | 6.5 | 3.2 | 6.8 | 52 | 52 | 81 | 81 | 52 | 52 | 52 | 52 | 52 | 52 | 800 | 0 | 23.08333 | 23.08333 | 0 | 434.96 | 434.96 | 0 | 13 | 78.6108 | 31.85581 | 163.0417 | 44.33497 | 25.52836 | -3.066892 | 229.8382 | 90.22727 | 9.772733 | 2.840721 | 3.483333 | 2.316667 | 0.8833333 | 0.2 | 0 | 60 | 55586.96 | 3475.703 | 6.879576 | 8.208507 | 422.2633 | 325.0669 | 99.57604 | 8.776 | 0 | 0.954116 | 30.267 | 10270 | 18 | 43 | 63 | 144 | 15 | 193 | 135 | 4.1 | 3 | 0.9 | 0.2 | 45 | 11 | 3.3 | 57.76667 | 176 | 0 | 18 | 17 | 21 | 31 | 20 | 551.2653 | 465.1945 | 426.1252 | 430.7133 | 1.62381 | 24.41619 | -280.0335 | 592.9904 | -263.0968 | 0.4966174 | 604.2198 | 7.5 | 27.8455 | 1.114595 | 28.9601 | 15.53457 | 14.01014 | 19.17195 | 193.6183 | 184 | 219 | 295.6851 | 276 | 303 | 298.4425 | 293 | 303 | 299.1753 | 285 | 310 | 3.63038 | 1.1 | 4.3 | 2.437527 | 0.8 | 3 | 0.8400324 | 0.2 | 1 | 0.1754155 | 0 | 0.2 | 902.2539 | 786.5896 | 923.2855 | 17.18623 | 12.83581 | 80.31675 | 57.06046 | 59.18227 | 33.78835 | 445.625 | 1.368831 | 1.154793 | 0.6872988 | 0.7868913 | 57.26148 | 223.3012 | 213.5024 | 376.0278 | 3 | 3.1 | 4.2 | 4.21 | 3.9 | 3.9 | 420 | 410 | 291
2018-10-19 | 52.88 | 8.14 | 1.03 | 0.45 | 2.7 | 608 | 574.6524 | 0.9930556 | 44647.52 | 9.425 | 918.8084 | 900.704 | 2323.851 | 292.3083 | 1216.783 | 849 | 632.0829 | 630.0057 | 25485.2 | 250 | 17.45678 | 56.81907 | 915.3464 | 915.1611 | 909.8824 | 907.0834 | 880.9046 | 894.4739 | 911.5296 | 871.2506 | 920.1522 | 828.578 | 11.177 | 5 | 30.31437 | 551.217 | 531.2 | 20.02 | 30.17 | 33.85776 | 131 | 8 | 1.10925 | 0.8 | 0.2 | 1.90241 | 57 | 193 | 3195 | 20 | 61 | 5 | 0 | 2 | 2 | 2 | 52.66667 | 48 | 0 | 25 | 42 | 44 | 2.2 | 0.6 | 0.25 | 493.0487 |  | 297.9738 | 310.4695 | 0 | 11.12 | 10.96 | 8.49 | 2.1 | 7.387459 | 67 | 115 | 140 | 2.8 | 5.6 | 7.2 | 7.8 | 9.6 | 7.4 | 6.2 | 6.3 | 2.5 | 4.8 | 54 | 54 | 81 | 81 | 54 | 54 | 54 | 54 | 54 | 54 | 800 | 0 | 23.83333 | 23.83333 | 0 | 488.1 | 488.1 | 0 | 15 | 71.5524 | 32.48824 | 163.4104 | 45.60471 | 27.35573 | -2.454567 | 233.9163 | 89.35467 | 10.64533 | 2.918547 | 4.183333 | 2.5 | 0.9333333 | 0.1666667 | 0 | 50 | 58779.15 | 3645.131 | 7.080415 | 8.354152 | 422.352 | 361.8713 | 99.54294 | 9.413 | 0 | 0.945152 | 31.014 | 10160 | 19 | 43 | 61.33333 | 145 | 16 | 195 | 140 | 4.9 | 2.8 | 1 | 0.2 | 48 | 12.16667 | 3.6 | 57.9 | 175 | 0 | 16 | 17 | 19 | 31 | 17 | 583.3578 | 466.7496 | 426.644 | 431.407 | 3.188827 | 41.54064 | -288.2347 | 594.002 | -259.9355 | 0.521931 | 605.2328 | 7.5 | 27.01283 | 1.095938 | 28.10877 | 16.4775 | 14.1139 | 20.70232 | 193.0925 | 182 | 201 | 295.6968 | 289 | 301 | 298.1588 | 277 | 302 | 299.172 | 288 | 309 | 3.932303 | 3.3 | 4.8 | 2.43639 | 1.7 | 3 | 0.8923669 | 0.7 | 1 | 0.181044 | 0 | 0.2 | 901.319 | 858.3024 | 922.5767 | 14.91523 | 12.49749 | 24.42816 | 57.27115 | 59.4676 | 34.3201 | 597.65625 | 1.39071 | 1.132326 | 0.6852656 | 0.7861244 | 57.7542 | 214.8939 | 222.5331 | 377.7413 | 3 | 3 | 4.1 | 4.2 | 3.8 | 3.9 | 420 | 408 | 330
2018-10-20 | 52.28 | 8.46 | 1.06 | 0.48 | 2.92 | 610 | 566.9192 | 1 | 44872.4 | 9.341667 | 909.5775 | 909.0234 | 2194.668 | 288.3557 | 1000 | 834 | 625.0943 | 623.0092 | 25560.6 | 250 | 18.64617 | 54.23113 | 923.097 | 910.5167 | 924.5545 | 925.7859 | 878.1504 | 897.3506 | 927.5244 | 885.2074 | 925.2233 | 834.4441 | 11.177 | 5 | 29.80697 | 552.977 | 536 | 20.02 | 22.36 | 29.15776 | 164 | 8 | 1.022397 | 0.8 | 0.1 | 3.815068 | 49 | 191 | 3195 | 21 | 64 | 5.5 | 0 | 2 | 2 | 2 | 57 | 52 | 20.77 | 25 | 42 | 43 | 2.2 | 0.4 | 0.25 | 481.0954 |  | 294.6948 | 305.1735 | 0 | 11.2 | 11.07 | 7.86 | 2.4 | 7.349158 | 99 | 96 | 110 | 5.8 | 8.6 | 7.4 | 11 | 6 | 5.4 | 6.2 | 6.2 | 4 | 7.4 | 58 | 58 | 87 | 87 | 58 | 58 | 58 | 58 | 58 | 58 | 800 | 0 | 24 | 24 | 0 | 294.12 | 294.12 | 0 | 8 | 48.7992 | 32.50087 | 164.0213 | 45.10282 | 26.21849 | -2.705019 | 232.6376 | 89.89266 | 10.10734 | 2.922568 | 3.7 | 1.9 | 0.7833333 | 0.1833333 | 0 | 30 | 57740.28 | 3582.979 | 7.260407 | 8.308485 | 419.9631 | 333.285 | 99.59074 | 10.458 | 0 | 0.9293757 | 20.556 | 0 | 19 | 40 | 61.33333 | 135 | 15 | 195 | 140 | 4 | 2.1 | 0.8 | 0.2 | 49 | 11.66667 | 4.6 | 57.16667 | 175 | 0 | 15 | 19 | 20 | 28 | 20 | 576.1942 | 466.2269 | 425.465 | 430.0169 | 2.704584 | 31.31177 | -286.3161 | 594.8055 | -254.7742 | 0.5541891 | 606.0336 | 7.5 | 28.40605 | 1.110829 | 29.51688 | 16.53889 | 13.58215 | 21.51939 | 193.3066 | 185 | 206 | 296.6102 | 286 | 310 | 298.4271 | 280 | 319 | 299.2913 | 287 | 306 | 3.806295 | 3.1 | 4.4 | 1.825729 | 1.3 | 2.3 | 0.7723299 | 0.6 | 1 | 0.180912 | 0.1 | 0.2 | 909.5177 | 894.0188 | 916.6971 | 16.4905 | 10.11819 | 18.05494 | 57.29236 | 58.76726 | 34.17743 | 432.96875 | 1.40351 | 0.9610099 | 0.6726322 | 0.7884014 | 67.7109 | 220.7342 | 223.6079 | 392.3407 | 3 | 3 | 4.1 | 4.2 | 3.8 | 3.9 | 418 | 408 | 306
2018-10-21 | 52.28 | 7.95 | 0.99 | 0.52 | 0 | 606 | 554.3612 | 1 | 44588.03 | 9.391667 | 914.249 | 906.7382 | 2234.606 | 288.6641 | 750 | 829 | 616.2228 | 611.3254 | 25485.2 | 250 | 19.85086 | 62.79531 | 924.035 | 906.4193 | 927.1149 | 922.0374 | 873.0068 | 895.4267 | 922.772 | 883.0932 | 921.447 | 831.8405 | 11.177 | 5 | 29.65316 | 549.457 | 558 | 20.02 | 22.66 | 29.17541 | 88 | 4 | 0.979811 | 0.7 | 0.1 | 1.657389 | 40 | 188 | 3195 | 22 | 68 | 6.25 | 0 | 2 | 2 | 2 | 55.33333 | 51.66667 | 0 | 24 | 42 | 43 | 2.3 | 0.4 | 0.25 | 482.5489 |  | 296.1241 | 305.1017 | 0 | 11.2 | 10.97 | 8.54 | 3.78 | 7.377568 | 60 | 86 | 106 | 5 | 8.6 | 8.6 | 10.2 | 7.6 | 4 | 5.2 | 4.6 | 4.8 | 7 | 56 | 56 | 84 | 84 | 56 | 56 | 56 | 56 | 56 | 56 | 800 | 0 | 24 | 24 | 0 | 0 | 0 | 0 | 0 | 72.3612 | 31.58071 | 163.6582 | 43.73245 | 24.39928 | -2.882392 | 228.9075 | 90.60018 | 9.39982 | 2.974387 | 3.05 | 1.6 | 0.6666667 | 0.15 | 0 | 43 | 57142.9 | 3581.287 | 6.763348 | 8.175268 | 421.1829 | 301.8581 | 99.59878 | 10.458 | 0 | 0.9147875 | 10.098 | 0 | 19 | 42.66667 | 62.66667 | 120 | 16 | 195 | 140 | 3.4 | 1.9 | 0.7 | 0.2 | 51 | 9.5 | 6 | 57.2 | 175 | 0 | 18 | 19 | 21 | 28 | 18 | 564.4771 | 465.8504 | 425.7555 | 430.015 | 2.703478 | 33.78815 | -278.4369 | 595.3409 | -253.6129 | 0.5864471 | 606.5666 | 7.5 | 29.81696 | 1.13459 | 30.95155 | 14.80505 | 13.43949 | 17.35623 | 194.6477 | 177 | 205 | 297.0409 | 285 | 306 | 298.6497 | 294 | 306 | 299.1588 | 289 | 310 | 2.966554 | 2.6 | 3.8 | 1.537156 | 1.1 | 2 | 0.6807975 | 0.6 | 0.8 | 0.1466238 | 0 | 0.2 | 906.9444 | 890.3864 | 917.6691 | 17.17527 | 14.32191 | 18.95216 | 57.12564 | 58.52084 | 33.0102 | 405.703125 | 1.361367 | 0.9172063 | 0.6693146 | 0.7860095 | 57.7512 | 274.8453 | 223.215 | 396.2069 | 3 | 3 | 4.1 | 4.1 | 3.9 | 4.8 | 415 | 408 | 348
2018-10-22 | 52.07 | 8.05 | 1.05 | 0.66 | 2.68 | 607 | 577.2424 | 1 | 44680.4 | 9.1 | 926.4395 | 905.6564 | 2220.393 | 287.0663 | 1166.667 | 822 | 620.1152 | 618.9803 | 25711.4 | 250 | 18.91109 | 54.91344 | 925.1359 | 908.7399 | 918.8383 | 921.4483 | 874.344 | 892.628 | 921.4673 | 882.6498 | 923.5603 | 832.8741 | 11.177 | 5 | 29.61475 | 550.337 | 552.2 | 20.02 | 22.9 | 29.0337 | 79 | 4 | 0.980527 | 0.7 | 0.1 | 1.58441 | 75 | 187 | 3195 | 23 | 70 | 5.5 | 0 | 3 | 3 | 3 | 55.66667 | 50.66667 | 0 | 24 | 42 | 43 | 2.2 | 1 | 0.25 | 495.3105 |  | 299.4559 | 273.3779 | 2 | 11.08 | 10.98 | 8.28 | 1.2 | 7.467625 | 37 | 99 | 115 | 6.2 | 6.4 | 10 | 8 | 9 | 7.6 | 6.4 | 5 | 4 | 6 | 60 | 60 | 90 | 90 | 60 | 60 | 60 | 60 | 60 | 60 | 800 | 0 | 24 | 24 | 0 | 396.53 | 396.53 | 0 | 12 | 79.7124 | 32.16735 | 166.8057 | 47.93655 | 30.17202 | -2.442213 | 242.472 | 88.56371 | 11.43629 | 4.061653 | 2.816667 | 1.516667 | 0.6833333 | 0.1666667 | 0 | 28 | 54768.79 | 3372.401 | 7.603205 | 8.659715 | 420.1215 | 406.5776 | 99.52595 | 8.002 | 0 | 0.9509759 | 13.086 | 10990 | 20 | 41 | 61.33333 | 120 | 15 | 195 | 130 | 3.2 | 1.6 | 0.8 | 0.2 | 53 | 11.5 | 5.6 | 57.56667 | 175 | 0 | 16 | 17 | 21 | 33 | 22 | 577.6755 | 466.6845 | 425.3865 | 430.0484 | 4.010293 | 42.86494 | -259.2015 | 595.8731 | -251.4516 | 0.6187052 | 607.0965 | 10 | 31.58897 | 1.131095 | 32.72007 | 16.03601 | 13.50434 | 20.61152 | 194.9671 | 189 | 205 | 297.2409 | 293 | 301 | 298.4477 | 294 | 302 | 299.3946 | 289 | 310 | 2.795 | 2.2 | 3.4 | 1.481291 | 1.2 | 1.7 | 0.6841204 | 0.6 | 0.8 | 0.1627442 | 0.1 | 0.2 | 906.0433 | 897.0743 | 918.0544 | 16.83659 | 15.22979 | 20.34726 | 57.62021 | 58.75428 | 33.76242 | 541.171875 | 1.369354 | 0.9032924 | 0.6645871 | 0.782846 | 60.63513 | 323.4774 | 221.9803 | 398.9056 | 3 | 3.1 | 4.1 | 4.2 | 3.8 | 3.9 | 386 | 393 | 113
2018-10-23 | 52.07 | 8.21 | 1.09 | 0.51 | 2.7 | 597 | 558.9588 | 0.9909722 | 44095.33 | 9.3 | 924.1762 | 903.6778 | 2205.896 | 281.5705 | 925.0175 | 845 | 625.3711 | 622.2997 | 25485.2 | 250 | 20.53827 | 69.89206 | 929.9952 | 905.6606 | 915.5716 | 919.5012 | 865.7155 | 889.7281 | 918.6869 | 884.563 | 921.1916 | 831.5189 | 11.177 | 5 | 29.44835 | 541.537 | 487.8 | 20.57422 | 22.02 | 28.63705 | 185 | 10 | 1.020594 | 0.7 | 0.2 | 4.217227 | 70 | 187 | 3195 | 24 | 73 | 4 | 0 | 3 | 3 | 3 | 52.66667 | 50.33333 | 0 | 24 | 42 | 46 | 2.2 | 0.8 | 0.25 | 503.3119 |  | 301.9958 | 233.7204 | 0 | 11.21 | 10.86 | 8.8 | 1.13 | 7.455851 | 80 | 92 | 108 | 4 | 8.8 | 8.2 | 7 | 7 | 6 | 5.4 | 6.6 | 3 | 7 | 58 | 58 | 87 | 87 | 58 | 58 | 58 | 58 | 58 | 58 | 800 | 0 | 23.78333 | 23.78333 | 0 | 432.29 | 432.29 | 0 | 13 | 74.6688 | 32.15675 | 165.2844 | 46.44386 | 28.1945 | -2.364401 | 237.5584 | 89.12684 | 10.87316 | 3.747381 | 2.833333 | 1.516667 | 0.7 | 0.15 | 0 | 30 | 55595.19 | 3438.309 | 7.110479 | 8.484227 | 422.103 | 368.4807 | 99.53679 | 10.6 | 0 | 0.9362794 | 35.496 | 33010 | 23 | 40 | 59 | 122 | 15 | 190 | 127 | 3.3 | 1.7 | 0.8 | 0.2 | 55 | 11.5 | 3.4 | 56.86667 | 175 | 0 | 17 | 16 | 21 | 31 | 21 | 566.077 | 466.7209 | 425.473 | 431.4126 | 2.741558 | 39.71356 | -263.0891 | 596.1572 | -259.2903 | 0.6419355 | 607.383 | 10 | 29.349 | 1.089833 | 30.43883 | 17.42009 | 13.62106 | 24.3856 | 194.9455 | 191 | 200 | 297.3376 | 293 | 301 | 298.3944 | 294 | 302 | 299.2443 | 290 | 308 | 2.793058 | 1.6 | 3.4 | 1.450461 | 0.7 | 1.7 | 0.7095127 | 0.5 | 0.9 | 0.1665012 | 0 | 0.2 | 903.8855 | 883.8824 | 916.9932 | 17.84954 | 14.49479 | 34.09781 | 56.59383 | 58.57271 | 34.38494 | 1038.046875 | 1.377677 | 0.8948992 | 0.6667433 | 0.7885424 | 67.30716 | 334.1013 | 221.2106 | 405.2111 | 3 | 3.1 | 4.2 | 4.2 | 3.9 | 3.9 | 411 | 397 | 523
2018-10-24 | 51.65 | 8.39 | 1.11 | 0.5 | 2.8 | 598 | 551.616 | 0.9597222 | 42529.51 | 9.090909 | 919.023 | 899.1767 | 2119.629 | 287.7983 | 1041.968 | 809 | 613.5779 | 606.5616 | 25409.8 | 250 | 20.2414 | 64.26073 | 919.5046 | 904.1367 | 911.7859 | 916.2621 | 861.5107 | 889.0754 | 915.0912 | 876.0465 | 917.0701 | 821.2315 | 11.177 | 5 | 30.0632 | 542.417 | 558.5 | 21.25 | 15.63 | 22.91412 | 88 | 7 | 1.255101 | 0.6 | 0.1 | 3.655447 | 61 | 185 | 3206 | 25 | 76 | 5.75 | 0 | 3 | 3 | 3 | 52.33333 | 50.66667 | 0 | 24 | 41 | 46 | 2.2 | 0.5 | 0.25 | 504.3172 |  | 295.0804 | 309.2791 | 0 | 11.08 | 10.85 | 8.9 | 1.5 | 7.540417 | 69 | 106 | 140 | 5.6 | 9.4 | 7.6 | 10.2 | 7.2 | 5 | 4.2 | 5.8 | 4 | 6.8 | 48 | 48 | 75 | 75 | 50 | 50 | 50 | 50 | 50 | 48 | 800 | 6.75 | 16.28333 | 23.03333 | 0 | 1060.81 | 1060.81 | 6 | 22 | 70.806 | 32.70798 | 161.4411 | 44.82866 | 26.69261 | -2.63486 | 230.3276 | 89.55498 | 10.44502 | 2.703368 | 3 | 1.65 | 0.7833333 | 0.1666667 | 0 | 37 | 56089.39 | 3492.066 | 6.829916 | 8.225984 | 421.6588 | 398.8708 | 99.47551 | 8.217 | 0 | 0.9224348 | 27.279 | 0 | 23 | 39 | 60.66667 | 165 | 16 | 190 | 127 | 3.4 | 2 | 0.9 | 0.2 | 57 | 11.5 | 3.7 | 57.06667 | 175 | 0 | 16 | 16 | 19 | 31 | 15 | 551.0716 | 465.0536 | 425.396 | 432.5613 | 1.634414 | 36.23157 | -272.4758 | 597.2408 | -266.129 | 0.6339158 | 608.4835 | 10 | 24.10976 | 1.063531 | 25.17329 | 19.75123 | 14.7105 | 25.38424 | 194.7968 | 192 | 217 | 297.1706 | 292 | 310 | 298.4375 | 295 | 302 | 299.3324 | 289 | 309 | 2.898899 | 0.7 | 3.7 | 1.510231 | 0.3 | 2.1 | 0.7445451 | 0.2 | 1 | 0.1564514 | 0 | 0.2 | 899.7559 | 756.2706 | 916.7045 | 19.23809 | 13.35579 | 60.82097 | 56.94686 | 58.85804 | 34.64433 | 2223.984375 | 1.376002 | 0.9012722 | 0.6682736 | 0.7786508 | 75.67774 | 309.2342 | 227.3721 | 396.3647 | 3 | 3 | 4.1 | 4.2 | 3.9 | 3.9 | 405 | 404 | 420
2018-10-25 | 52.66 | 8.55 | 1.15 | 0.6 | 2.82 | 638 | 592.8564 | 0.9965278 | 48747.03 | 9.616667 | 927.3027 | 901.2045 | 2404.927 | 297.5821 | 1379.791 | 860 | 644.7597 | 640.8268 | 25636 | 250 | 22.41853 | 64.20406 | 927.5434 | 923.8203 | 895.988 | 915.2667 | 870.0425 | 889.8152 | 912.8429 | 874.3168 | 930.5344 | 828.8463 | 11.177 | 5 | 30.97661 | 577.617 | 508.9 | 21.25 | 15.45 | 27.49498 | 115 | 7 | 1.145603 | 0.7 | 0.2 | 4.03773 | 85 | 176 | 3206 | 26 | 79 | 4.166667 | 0 | 3 | 3 | 3 | 49.66667 | 48 | 0 | 21 | 42 | 45 | 2.2 | 0.3 | 0.25 | 523.0296 |  | 305.3006 | 316.5863 | 0 | 11.07 | 10.8 | 8.57 | 2.25 | 7.586919 | 71 | 97 | 122 | 3 | 5.8 | 10.2 | 9.8 | 9 | 7.2 | 6.8 | 6.4 | 2 | 5.8 | 54 | 54 | 81 | 81 | 54 | 54 | 54 | 54 | 54 | 54 | 800 | 10.91667 | 13 | 23.91667 | 0 | 377.39 | 377.39 | 0 | 11 | 64.4664 | 34.06429 | 163.4499 | 46.78625 | 28.6887 | -1.879192 | 237.0457 | 88.69015 | 11.30985 | 2.398914 | 3.5 | 1.816667 | 0.85 | 0.1833333 | 0 | 95 | 61111.04 | 3744.278 | 6.938975 | 8.465917 | 420.4225 | 403.9463 | 99.47813 | 8.919 | 0 | 0.929242 | 29.52 | 11160 | 24 | 39 | 64 | 140 | 16 | 199 | 268 | 4.2 | 2.5 | 0.9 | 0.2 | 59 | 10.83333 | 3.4 | 58.3 | 175 | 0 | 12 | 16 | 16 | 32 | 24 | 603.9158 | 467.7254 | 425.0023 | 430.3186 | 4.058352 | 44.86114 | -305.8145 | 598.964 | -232.9677 | 0.6627016 | 610.2057 | 10 | 21.08993 | 1.077579 | 22.16751 | 19.97593 | 14.1139 | 28.38015 | 194.0083 | 190 | 198 | 296.4824 | 291 | 301 | 298.2995 | 293 | 302 | 299.3511 | 292 | 306 | 3.367212 | 2.5 | 4.4 | 1.847287 | 1.2 | 2.6 | 0.8713924 | 0.6 | 1.1 | 0.1477037 | 0 | 0.2 | 902.8761 | 890.2211 | 921.3959 | 20.50388 | 15.83857 | 26.39372 | 58.14024 | 59.68807 | 36.35629 | 602.578125 | 1.408261 | 0.920773 | 0.680387 | 0.7784586 | 93.77019 | 315.7913 | 232.9022 | 399.3032 | 3 | 3 | 4.2 | 4.2 | 3.5 | 3.9 | 410 | 383 | 336
2018-10-26 | 50.8 | 8.55 | 1.22 | 0.57 | 2.8 | 633 | 590.8876 | 1 | 49150.96 | 9.483333 | 933.1548 | 900.8705 | 2516.183 | 308.8123 | 875 | 838 | 641.9523 | 642.0274 | 25786.8 | 250 | 23.84275 | 75.03125 | 933.4278 | 924.3025 | 910.7561 | 902.6047 | 866.3276 | 893.1681 | 904.1229 | 872.2544 | 933.095 | 827.339 | 11.177 | 5 | 30.6123 | 573.217 | 531.3 | 21.25 | 15.84 | 26.78087 | 75 | 4 | 1.792481 | 0.8 | 0.2 | 16.218 | 78 | 174 | 3206 | 28 | 82 | 5.166667 | 0 | 3 | 3 | 3 | 51.66667 | 57.66667 | 0 | 25 | 42 | 44 | 2.2 | 0.4 | 0.25 | 525.97 |  | 319.2711 | 319.7706 | 0 | 11.05 | 11.02 | 8.97 | 1.95 | 7.781439 | 72 | 100 | 108 | 4.4 | 9 | 8 | 11 | 7 | 6.1 | 5.5 | 6.6 | 3 | 6.8 | 56 | 56 | 84 | 84 | 56 | 56 | 56 | 56 | 56 | 56 | 600 | 0 | 24 | 24 | 400.41 | 73.42 | 473.83 | 0 | 14 | 69.0576 | 33.9625 | 163.3582 | 45.67195 | 26.63572 | -2.425699 | 233.2402 | 89.62014 | 10.37986 | 2.329692 | 3.683333 | 2.033333 | 0.8666667 | 0.1833333 | 0 | 40 | 60976.17 | 3770.312 | 7.227816 | 8.330007 | 421.0012 | 358.9009 | 99.55704 | 8.496 | 0 | 0.9334717 | 31.014 | 9990 | 25 | 35.33333 | 63.33333 | 135 | 16 | 200 | 240 | 4.4 | 2.1 | 0.9 | 0.2 | 61 | 11 | 3.2 | 57.9 | 175 | 0 | 11 | 16 | 17 | 30 | 21 | 593.6925 | 466.6565 | 426.4049 | 429.4858 | 3.817936 | 35.68601 | -305.1669 | 600.2804 | -204.8065 | 0.6949597 | 611.5195 | 10 | 20.65801 | 1.062976 | 21.72099 | 19.32776 | 13.81561 | 26.88868 | 193.1422 | 185 | 197 | 296.3476 | 291 | 305 | 298.4481 | 294 | 307 | 299.2061 | 289 | 325 | 3.905235 | 2.6 | 6.8 | 1.989656 | 1.8 | 2.2 | 0.8657512 | 0.7 | 1 | 0.1663681 | 0 | 0.2 | 901.8637 | 885.7854 | 918.3116 | 19.64878 | 16.13594 | 24.8467 | 57.96914 | 59.49354 | 35.95422 | 533.046875 | 1.442957 | 0.9284024 | 0.6849361 | 0.7833622 | 152.5648 | 308.9409 | 233.0944 | 401.9277 | 3 | 3 | 4.1 | 4.2 | 3.8 | 3.9 | 403 | 408 | 326
2018-10-27 | 51.45 | 8.46 | 1.17 | 0.78 | 2.64 | 659 | 610.6764 | 1.041667 | 48884.23 | 9.591667 | 934.9924 | 899.5864 | 2512.402 | 309.8268 | 920 | 925 | 634.2041 | 633.6789 | 26691.6 | 250 | 24.78081 | 73.93056 | 931.5668 | 923.699 | 901.5317 | 909.2559 | 864.309 | 890.1785 | 906.733 | 869.4174 | 930.8322 | 823.5813 | 11.177 | 5 | 30.56364 | 596.097 | 584.8 | 24.11621 | 15.58 | 26.42384 | 75 | 4 | 1.173065 | 0.7 | 0.2 | 3.772213 | 68 | 172 | 3206 | 29 | 85 | 5.833333 | 0 | 3 | 3 | 3 | 52 | 54 | 0 | 21 | 42 | 43 | 2.1 | 0.3 | 0.25 | 531.9069 |  | 321.3623 | 319.3848 | 0 | 11.14 | 10.98 | 7.9 | 1.9 | 7.738207 | 64 | 102 | 136 | 4 | 5.6 | 9.8 | 9.6 | 8.8 | 7.6 | 6.4 | 6.2 | 3.2 | 6.4 | 64 | 64 | 96 | 96 | 64 | 64 | 64 | 64 | 64 | 64 | 700 | 0 | 25 | 25 | 0 | 331.54 | 331.54 | 0 | 9 | 79.1364 | 32.67768 | 163.1795 | 44.61891 | 25.5377 | -2.450379 | 230.8857 | 90.00054 | 9.999458 | 2.353819 | 3.866667 | 1.866667 | 0.8166667 | 0.2 | 0 | 35 | 61293.78 | 3808.646 | 7.50634 | 8.245917 | 420.8459 | 344.3939 | 99.59264 | 6.677 | 0 | 0.9266713 | 45.207 | 20870 | 27 | 37.66667 | 63 | 140 | 16 | 200 | 250 | 4.2 | 2 | 0.9 | 0.2 | 63 | 11.5 | 1.3 | 58.2 | 175 | 0 | 14 | 17 | 20 | 29 | 19 | 593.1326 | 467.0273 | 425.0534 | 430.8013 | 3.930384 | 39.27257 | -297.5451 | 601.5336 | -150.6452 | 0.7688844 | 612.753 | 10 | 27.19994 | 1.071328 | 28.27127 | 15.46565 | 13.42653 | 20.57261 | 185.5922 | 0 | 1000 | 296.6833 | 284 | 1000 | 298.3412 | 293 | 306 | 299.2475 | 285 | 310 | 3.600957 | 0 | 100.7 | 1.875272 | 1.6 | 100.7 | 0.8128634 | 0.7 | 0.9 | 0.1795694 | 0 | 0.2 | 901.3305 | 889.2103 | 920.2836 | 21.29499 | 12.59568 | 27.80505 | 57.81743 | 59.71402 | 34.78699 | 445.78125 | 1.386447 | 0.9141254 | 0.6794721 | 0.7948884 | 177.783 | 315.5061 | 224.5235 | 412.9386 | 3 | 3 | 4.1 | 4.2 | 3.8 | 3.9 | 400 | 408 | 350
2018-10-28 | 51 | 8.82 | 1.24 | 0.77 | 2.68 | 628 | 580.7736 | 1 | 48187.12 | 9.508333 | 929.0654 | 905.2418 | 2525.339 | 309.8172 | 875 | 839 | 635.056 | 634.0836 | 25560.6 | 250 | 23.80786 | 69.40078 | 933.2003 | 928.3985 | 925.0342 | 906.0118 | 868.276 | 902.0156 | 906.2814 | 872.7169 | 933.6597 | 824.604 | 11.177 | 8 | 30.51628 | 571.817 | 629.8 | 28.02 | 15.58 | 26.06683 | 67 | 3.5 | 1.147337 | 0.9 | 0.3 | 16.218 | 60 | 170 | 3206 | 30 | 88 | 6.333333 | 0 | 3 | 3 | 3 | 51 | 51 | 0 | 25 | 43 | 43 | 2.1 | 0.6 | 0.25 | 528.0447 |  | 321.227 | 319.2939 | 0 | 11.17 | 11.01 | 8.49 | 4.63 | 7.839508 | 109 | 92 | 125 | 5 | 8.4 | 9.9 | 9.6 | 8.8 | 7.9 | 7.5 | 6.9 | 3 | 6.8 | 58 | 58 | 87 | 90 | 58 | 58 | 58 | 58 | 58 | 58 | 800 | 0 | 24 | 24 | 0 | 0 | 0 | 0 | 0 | 61.7736 | 32.27174 | 162.9349 | 44.568 | 25.32426 | -2.497427 | 230.3297 | 90.0895 | 9.910501 | 2.286465 | 3.4 | 1.8 | 0.7666667 | 0.2 | 0 | 40 | 61226.52 | 3817.971 | 7.628008 | 8.226062 | 420.5582 | 344.4869 | 99.59986 | 7.47 | 0 | 0.9247987 | 37.737 | 0 | 27 | 39.33333 | 63 | 131 | 10 | 200 | 140 | 4.1 | 2 | 0.9 | 0.2 | 65 | 10.16667 | 2.3 | 58.1 | 175 | 0 | 16 | 18 | 21 | 30 | 20 | 588.1356 | 466.6135 | 425.6766 | 430.1186 | 3.578228 | 37.90117 | -298.3452 | 602.4823 | -127.4839 | 0.8011425 | 613.7002 | 10 | 29.32226 | 1.071328 | 30.39358 | 15.56474 | 12.9726 | 21.0006 | 194.1227 | 178 | 206 | 296.7191 | 277 | 311 | 298.4726 | 290 | 306 | 299.1499 | 289 | 306 | 3.290462 | 2.4 | 4.2 | 1.750869 | 1.5 | 2.2 | 0.784897 | 0.7 | 0.9 | 0.1897616 | 0 | 0.2 | 906.3577 | 899.8829 | 914.394 | 19.7656 | 18.13427 | 21.65126 | 57.75945 | 58.97476 | 34.70918 | 457.65625 | 1.432251 | 0.8997456 | 0.6754731 | 0.8023252 | 180.9911 | 319.2861 | 220.7509 | 420.4714 | 3 | 3 | 4.1 | 4.2 | 3.9 | 4 | 404 | 463 | 256
2018-10-29 | 51.05 | 8.36 | 1.15 | 0.78 | 2.34 | 625 | 591.9992 | 1 | 48606.14 | 9.541667 | 928.1079 | 903.3965 | 2517.689 | 310.6721 | 1041.667 | 829 | 633.9006 | 634.3184 | 25711.4 | 250 | 24.71336 | 74.80077 | 937.3462 | 928.8187 | 900.529 | 916.5623 | 862.9711 | 892.3412 | 913.4062 | 875.1971 | 938.577 | 827.4591 | 11.177 | 11 | 30.52181 | 572.177 | 584.6 | 28.02 | 15.45 | 25.7495 | 66 | 3 | 1.021844 | 0.6 | 0.1 | 3.608865 | 53 | 168 | 3206 | 31 | 92 | 5.5 | 0 | 3 | 3 | 3 | 50 | 47.66667 | 0 | 24 | 42 | 43 | 2.2 | 1.2 | 0.75 | 534.8528 |  | 322.2998 | 320.2039 | 0 | 11.03 | 10.92 | 8.62 | 1.45 | 7.898643 | 108 | 98 | 116 | 4 | 6 | 9.9 | 9 | 10.6 | 7.4 | 6.4 | 6.4 | 2.8 | 5.5 | 56 | 56 | 83 | 83 | 56 | 56 | 56 | 56 | 56 | 56 | 800 | 0 | 24 | 24 | 0 | 472.05 | 472.05 | 0 | 14 | 69.9492 | 32.2702 | 163.1835 | 45.02067 | 25.98103 | -2.483133 | 231.702 | 89.85857 | 10.14143 | 2.399949 | 3.016667 | 1.683333 | 0.7833333 | 0.15 | 0 | 45 | 61150.27 | 3785.645 | 8.017829 | 8.275072 | 419.818 | 356.2325 | 99.60893 | 7.47 | 0 | 0.94719872 | 30.267 | 0 | 27 | 35.33333 | 61.66667 | 130 | 14 | 210 | 140 | 3.4 | 1.9 | 0.8 | 0.2 | 67 | 12.5 | 3.3 | 57.93333 | 174 | 0 | 14 | 18 | 19 | 32 | 22 | 594.078 | 466.7799 | 424.9159 | 430.0689 | 3.859219 | 35.67775 | -299.5377 | 603.2615 | -107.3226 | 0.8334005 | 614.478 | 10 | 29.71689 | 1.069353 | 30.78624 | 15.038 | 10.10639 | 20.79311 | 194.6525 | 188 | 207 | 296.9381 | 292 | 301 | 298.4663 | 294 | 302 | 299.3996 | 292 | 306 | 2.975238 | 2.1 | 3.8 | 1.712369 | 1.4 | 2.1 | 0.7729248 | 0.6 | 0.9 | 0.1579248 | 0 | 0.2 | 905.258 | 890.9927 | 915.4687 | 23.38273 | 18.75304 | 33.8611 | 57.93632 | 59.26008 | 34.06071 | 658.984375 | 1.410711 | 0.8887037 | 0.6723831 | 0.7966581 | 136.9593 | 322.6478 | 221.2446 | 420.0843 | 3 | 3 | 4.1 | 4.2 | 3.8 | 3.9 | 403 | 379 | 380
2018-10-30 | 51.16 | 8.93 | 1.15 | 0.76 | 2.96 | 601 | 549.9328 | 0.9611111 | 47707.08 | 9.45 | 929.5083 | 893.0405 | 2391.598 | 308.2282 | 1040.462 | 882 | 613.1297 | 614.741 | 25334.4 | 250 | 28.10792 | 77.86832 | 925.8178 | 917.9787 | 869.1915 | 919.4061 | 856.6976 | 871.0194 | 913.1206 | 871.0925 | 927.7053 | 813.6096 | 11.177 | 8 | 30.40221 | 548.057 | 590.8 | 28.02 | 15.17 | 25.39252 | 97 | 5 | 1.01535 | 0.7 | 0.1 | 9.132563 | 42 | 166 | 3216 | 32 | 95 | 4.833333 | 0 | 3 | 3 | 3 | 49.33333 | 47 | 0 | 24 | 41 | 43 | 2.1 | 0.6 | 0.25 | 533.9186 |  | 321.3555 | 315.2658 | 0 | 11.29 | 11.03 | 8.75 | 1.44 | 7.901206 | 58 | 96 | 124 | 3.2 | 6 | 9.7 | 9 | 10.4 | 7.6 | 6.4 | 6.2 | 2.2 | 5.4 | 60 | 60 | 91 | 88 | 60 | 60 | 60 | 60 | 60 | 60 | 800 | 8.583333 | 14.48333 | 23.06667 | 0 | 1263.92 | 1263.92 | 9 | 22 | 82.0128 | 31.72563 | 160.1997 | 43.40389 | 25.17126 | -2.491732 | 226.2831 | 89.97737 | 10.02263 | 2.348893 | 2.883333 | 2.183333 | 0.8 | 0.1666667 | 0 | 40 | 58636.26 | 3663.085 | 8.079966 | 8.08154 | 420.5675 | 365.4448 | 99.60231 | 5.941 | 0 | 0.9150296 | 35.496 | 11170 | 28 | 35.33333 | 63.33333 | 139 | 10 | 200 | 130 | 3.3 | 2.8 | 0.9 | 0.2 | 69 | 11.5 | 2.6 | 57.76667 | 175 | 0 | 13 | 17 | 19 | 33 | 20 | 566.1512 | 465.4176 | 424.5772 | 431.7978 | 3.464365 | 38.93225 | -280.228 | 603.9714 | -111.1613 | 0.8267697 | 615.2012 | 10 | 28.42261 | 1.056437 | 29.47905 | 19.43124 | 12.99854 | 27.42041 | 195.1705 | 184 | 210 | 296.3518 | 277 | 322 | 298.4516 | 294 | 307 | 299.1815 | 277 | 325 | 2.673041 | 0.7 | 3.7 | 2.093814 | 0 | 2.9 | 0.770662 | 0.2 | 0.9 | 0.1591563 | 0 | 0.2 | 894.6558 | 747.0744 | 920.9866 | 28.32632 | 20.15072 | 64.79353 | 57.50371 | 59.6362 | 34.02181 | 1896.40625 | 1.356876 | 1.009158 | 0.6778567 | 0.7835225 | 107.2725 | 246.8419 | 221.8868 | 403.0626 | 3 | 3.1 | 3.9 | 4.5 | 3.9 | 4.1 | 383 | 341 | 278
2018-10-31 | 50.08 | 9.39 | 1.19 | 0.68 | 2.86 | 648 | 591.3556 | 1 | 50449.05 | 9.533333 | 938.5385 | 893.3185 | 2401.48 | 310.9501 | 1875 | 824 | 631.8502 | 631.5138 | 25485.2 | 250 | 25.4123 | 73.51336 | 929.2171 | 923.2697 | 858.2928 | 906.8434 | 882.9756 | 872.6032 | 899.2618 | 874.0845 | 931.3966 | 846.8125 | 0 | 8 | 30.72624 | 578.24 | 1007.7 | 28.16174 | 11.13 | 25.16632 | 53 | 4 | 1.002371 | 0.6 | 0.2 | 1.73192 | 53 | 210 | 3216 | 33 | 98 | 5.583333 | 0 | 3 | 3 | 3 | 46.66667 | 40.33333 | 0 | 24 | 40 | 42 | 2.2 | 0.4 | 0.25 | 540.4166 |  | 323.9484 | 318.193 | 0 | 11.09 | 10.6 | 9.5 | 6.5 | 7.895176 | 77 | 118 | 170 | 7.2 | 7.6 | 8.6 | 8.2 | 7.4 | 7 | 6.6 | 5 | 5.2 | 5.6 | 56 | 56 | 84 | 84 | 56 | 56 | 56 | 56 | 56 | 56 | 800 | 0 | 24 | 24 | 0 | 472.07 | 472.07 | 0 | 14 | 72.2856 | 32.5618 | 164.7312 | 47.11636 | 28.39161 | -2.009901 | 238.2293 | 88.92592 | 11.07408 | 2.397554 | 3.316667 | 2.333333 | 0.7333333 | 0.1666667 | 0 | 50 | 61295.39 | 3755.899 | 7.056451 | 8.508188 | 421.3834 | 396.3155 | 99.49751 | 12.8484 | 0 | 0.9125858 | 22.6476 | 0 | 28 | 42.33333 | 63.66667 | 130 | 8 | 210 | 130 | 4.1 | 2.7 | 1 | 0.2 | 71 | 12 | 4.32 | 58.86667 | 175 | 0 | 16 | 18 | 18 | 31 | 25 | 602.4577 | 467.3822 | 425.2506 | 430.1565 | 4.355252 | 37.02973 | -296.2187 | 605.3982 | -68 | 0.8590278 | 616.2641 | 10 | 29.57252 | 1.032742 | 30.60526 | 20.05916 | 14.98284 | 25.64362 | 193.8544 | 186 | 199 | 295.8381 | 290 | 319 | 298.4958 | 295 | 325 | 299.5245 | 273 | 308 | 3.459068 | 2.5 | 5.7 | 2.281513 | 1.9 | 2.8 | 0.8581204 | 0.7 | 1.1 | 0.1640914 | 0 | 0.2 | 895.9075 | 882.4316 | 908.2404 | 22.99219 | 18.45005 | 28.88795 | 58.49051 | 59.85668 | 34.16447 | 487.109375 | 1.399279 | 1.07559 | 0.6860574 | 0.7825197 | 53.98541 | 204.8027 | 220.8143 | 400.8064 | 3 | 3 | 4.2 | 4.5 | 3.9 | 3.9 | 279 | 258 | 95
2018-11-01 | 49.94 | 9.63 | 1.19 | 0.75 | 2.86 | 625 | 585.7944 | 1 | 49994.97 | 9.458333 | 915.6821 | 897.1994 | 2440.007 | 310.0958 | 1625 | 854 | 621.3644 | 620.6241 | 24882 | 250 | 23.39061 | 77.21123 | 929.0568 | 925.4771 | 880.7502 | 899.5273 | 886.4984 | 891.287 | 891.9509 | 873.0477 | 933.8127 | 858.2299 | 11.177 | 8 | 30.34896 | 569.177 | 525.1 | 29.69 | 15.31 | 24.49137 | 67 | 4 | 0.9853096 | 0.7 | 0.1 | 3.270058 | 65 | 199 | 3216 | 1 | 3 | 8.166667 | 0 | 3 | 3 | 3 | 48.66667 | 47 | 0 | 25 | 42 | 43 | 2.3 | 0.6 | 0.25 | 535.7228 |  | 322.7201 | 317.7475 | 0 | 11 | 10.92 | 7.82 | 4.06 | 7.935051 | 66 | 95 | 130 | 3.2 | 6 | 9.9 | 9 | 10.2 | 7.2 | 6.4 | 6.4 | 2.6 | 5.8 | 60 | 60 | 90 | 90 | 60 | 60 | 60 | 60 | 60 | 60 | 800 | 0 | 24 | 24 | 0 | 743.2 | 743.2 | 4 | 15 | 71.5944 | 32.49647 | 163.6674 | 45.50863 | 26.33608 | -2.488628 | 233.0235 | 89.76607 | 10.23393 | 2.410349 | 4 | 1.983333 | 0.8333333 | 0.15 | 0 | 60 | 60650.87 | 3759.448 | 6.529949 | 8.322268 | 420.8663 | 353.5349 | 99.51137 | 3.5176 | 0 | 0.93727104 | 29.52 | 10390 | 1 | 40.33333 | 61.66667 | 124 | 12 | 200 | 138 | 4.2 | 2.1 | 0.9 | 0.2 | 1 | 11 | 3.4 | 58.53333 | 175 | 0 | 16 | 18 | 19 | 31 | 20 | 588.3725 | 466.1765 | 425.4851 | 429.5111 | 4.05126 | 33.20139 | -307.7926 | 625 | 20.83333 | 0.03333333 | 636.177 | 22.5 | 26.72973 | 1.020569 | 27.7503 | 19.14643 | 11.93507 | 25.76034 | 193.1141 | 184 | 199 | 296.2918 | 292 | 306 | 298.5094 | 295 | 302 | 299.3294 | 292 | 307 | 3.909007 | 3.1 | 4.7 | 1.926641 | 1.6 | 2.3 | 0.7881169 | 0.6 | 0.9 | 0.1570787 | 0 | 0.2 | 900.7557 | 884.9572 | 923.6498 | 20.1088 | 14.4867 | 25.26509 | 58.11727 | 60.29763 | 33.65867 | 518.828125 | 1.440304 | 0.9989 | 0.6807071 | 0.7809322 | 96.84627 | 204.8833 | 217.4299 | 408.4915 | 3 | 3.1 | 4.2 | 4.5 | 3.9 | 3.98 | 285 | 260 | 94
2018-11-02 | 50.87 | 8.98 | 1.14 | 0.72 | 2.96 | 628 | 576.3576 | 1 | 49764.51 | 9.425 | 938.0371 | 896.9713 | 2481.316 | 308.6894 | 1416.667 | 872 | 615.0571 | 613.3955 | 25636 | 250 | 24.24162 | 80.64735 | 933.5939 | 919.4202 | 890.5351 | 897.2957 | 875.7787 | 892.9912 | 891.682 | 874.4732 | 935.9887 | 857.8207 | 11.177 | 8 | 30.5026 | 571.817 | 455.8 | 29.69 | 15.89 | 23.77631 | 83 | 4 | 0.9677171 | 0.8 | 0.3 | 1.691549 | 59 | 198 | 3216 | 2 | 6 | 5.833333 | 0 | 3 | 3 | 3 | 49.66667 | 48.66667 | 0 | 24 | 41 | 43 | 2.2 | 0.4 | 0.25 | 531.5547 |  | 321.4654 | 316.1068 | 0 | 11.1 | 11.01 | 8.1 | 1.74 | 7.701052 | 70 | 100 | 118 | 4.2 | 8.4 | 8.2 | 10 | 6.4 | 6 | 5.8 | 6 | 2.4 | 6.2 | 40 | 40 | 60 | 60 | 40 | 40 | 40 | 40 | 40 | 40 | 800 | 3.75 | 20.25 | 24 | 0 | 257.02 | 257.02 | 0 | 7 | 65.3376 | 31.79127 | 162.7049 | 43.19069 | 23.94689 | -2.809403 | 227.0331 | 90.68969 | 9.31031 | 2.360095 | 3.85 | 1.583333 | 0.7333333 | 0.2 | 0 | 40 | 60427.3 | 3776.29 | 6.961554 | 8.108326 | 420.4956 | 308.4143 | 99.60305 | 9.066 | 0 | 0.9177669 | 31.014 | 10560 | 2 | 36.33333 | 61.66667 | 140 | 12 | 198 | 130 | 4.4 | 1.6 | 0.8 | 0.2 | 3 | 10 | 4.2 | 57.93333 | 175 | 0 | 15 | 18 | 21 | 30 | 18 | 578.954 | 466.7082 | 425.7352 | 430.5589 | 4.7711 | 54.55708 | -300.6969 | 626.5 | 44.66667 | 0.06666667 | 637.677 | 17.5 | 28.4398 | 1.02247 | 29.46227 | 15.38095 | 11.27362 | 23.17946 | 193.2334 | 181 | 198 | 297.1056 | 293 | 302 | 298.5271 | 295 | 303 | 299.0563 | 275 | 309 | 3.854934 | 3.2 | 5.1 | 1.587413 | 1.4 | 1.7 | 0.7195741 | 0.6 | 0.9 | 0.1643287 | 0 | 0.2 | 899.0748 | 882.1174 | 918.3141 | 20.52371 | 13.0128 | 26.2717 | 58.37317 | 61.81504 | 33.87914 | 442.578125 | 1.471515 | 0.9013733 | 0.6710015 | 0.7882863 | 133.5965 | 234.88 | 221.2891 | 420.5715 | 3 | 3.1 | 4.4 | 4.5 | 3.9 | 3.9 | 370 | 360 | 265
2018-11-03 | 50.61 | 8.98 | 1.16 | 0.71 | 2.92 | 627 | 575.6888 | 1 | 49736.2 | 9.5 | 919.2995 | 899.9848 | 2509.371 | 308.459 | 1250 | 848 | 612.8108 | 611.6471 | 25636 | 250 | 23.53782 | 65.22941 | 933.9604 | 925.1336 | 880.2388 | 913.1489 | 878.2893 | 893.9052 | 902.2976 | 872.9048 | 936.253 | 855.2484 | 11.177 | 8 | 30.48535 | 570.937 | 465.6 | 29.69 | 15.96 | 23.81647 | 162 | 9 | 0.9633515 | 0.7 | 0.2 | 2.018555 | 50 | 195 | 3216 | 3 | 9 | 6.5 | 0 | 3 | 3 | 3 | 50.33333 | 47.5 | 0 | 24 | 42 | 43 | 2.2 | 0.2 | 0.25 | 536.0224 |  | 320.9179 | 317.4629 | 0 | 11.2 | 11.03 | 7.86 | 5.7 | 7.675197 | 85 | 110 | 125 | 4 | 6 | 9 | 8.8 | 7 | 6.2 | 6 | 5 | 5 | 6 | 60 | 60 | 90 | 90 | 60 | 60 | 60 | 60 | 60 | 60 | 800 | 0 | 24 | 24 | 0 | 333.5 | 333.5 | 0 | 9 | 77.1888 | 32.28988 | 163.0718 | 43.89917 | 24.39768 | -2.889468 | 228.4792 | 90.58636 | 9.413641 | 2.22452 | 4 | 1.75 | 0.7333333 | 0.1833333 | 0 | 36 | 60171.14 | 3782.844 | 8.220161 | 8.159972 | 421.0914 | 330.9255 | 99.64689 | 5.229 | 0 | 0.918164 | 25.785 | 0 | 2 | 41.66667 | 62.66667 | 136 | 13 | 198 | 130 | 4.4 | 1.9 | 0.8 | 0.2 | 4 | 9 | 3.9 | 57.96667 | 175 | 0 | 17 | 19 | 20 | 27 | 18 | 579.5867 | 465.728 | 426.0245 | 430.6185 | 4.239234 | 34.83896 | -301.0357 | 626.6667 | 67.5 | 0.1 | 637.8437 | 17.5 | 26.08899 | 1.043719 | 27.13271 | 15.91074 | 11.90912 | 22.03815 | 193.1021 | 175 | 209 | 296.748 | 272 | 312 | 298.3453 | 282 | 315 | 299.133 | 254 | 314 | 3.919677 | 3.2 | 5 | 1.746413 | 1.5 | 2 | 0.7442107 | 0.6 | 0.9 | 0.169294 | 0 | 0.2 | 902.4766 | 877.2683 | 916.9103 | 20.83123 | 15.17493 | 30.00558 | 58.22634 | 60.01231 | 34.21634 | 452.578125 | 1.453843 | 0.9198513 | 0.6789256 | 0.7905881 | 135.1664 | 234.2146 | 216.4012 | 422.649 | 3 | 3.1 | 4.2 | 4.4 | 3.9 | 3.9 | 379 | 350 | 141
2018-11-04 | 50.59 | 8.6 | 1.154 | 0.68 | 3.4 | 622 | 563.2488 | 1 | 50508.41 | 9.558333 | 948.5492 | 896.1758 | 2476.155 | 310.404 | 1083.333 | 864 | 623.8554 | 624.8 | 25786.8 | 250 | 26.58079 | 81.04894 | 938.6123 | 918.6807 | 856.7751 | 918.1487 | 870.2042 | 886.2678 | 905.8088 | 874.9087 | 936.1156 | 853.1322 | 11.177 | 8 | 30.27116 | 566.537 | 479.3 | 28.31444 | 15.89 | 23.45919 | 66 | 3 | 0.9476993 | 0.7 | 0.1 | 1.56733 | 62 | 193 | 3216 | 4 | 12 | 7.333333 | 0 | 3 | 3 | 3 | 49.33333 | 46 | 0 | 25 | 42 | 43 | 2.2 | 1.5 | 0.75 | 536.0628 |  | 322.5373 | 319.9915 | 0 | 11.22 | 10.9 | 8.03 | 1.33 | 7.796429 | 87 | 109 | 121 | 4 | 8.6 | 8.4 | 11 | 7 | 6 | 5.4 | 6.8 | 2.8 | 6.6 | 58 | 58 | 87 | 87 | 58 | 58 | 58 | 58 | 58 | 58 | 800 | 0 | 24 | 24 | 0 | 0 | 0 | 0 | 0 | 62.2488 | 31.97546 | 163.308 | 43.90019 | 25.04648 | -2.708724 | 229.5459 | 90.26872 | 9.731281 | 2.21993 | 3.85 | 1.883333 | 0.7333333 | 0.1333333 | 0 | 35 | 60544.94 | 3771.162 | 8.459281 | 8.19807 | 420.4059 | 343.7075 | 99.64506 | 8.217 | 0 | 0.9055447 | 17.568 | 0 | 2 | 39 | 63.66667 | 135 | 10 | 200 | 130 | 4.1 | 2.6 | 0.8 | 0.2 | 6 | 8.916667 | 5 | 57.86667 | 175 | 0 | 17 | 19 | 19 | 32 | 22 | 584.845 | 467.06 | 424.9548 | 430.6757 | 4.065273 | 35.95876 | -299.8407 | 625.5 | 85.33333 | 0.1333333 | 636.677 | 22.5 | 28.70273 | 1.046719 | 29.74945 | 14.96101 | 12.72619 | 18.39378 | 193.4433 | 189 | 202 | 296.5133 | 290 | 301 | 298.3391 | 295 | 302 | 299.3016 | 290 | 307 | 3.727832 | 2.9 | 4.5 | 1.893789 | 1.6 | 2.7 | 0.7536308 | 0.7 | 0.9 | 0.140625 | 0 | 0.2 | 901.9112 | 881.1509 | 921.2445 | 24.20678 | 20.56676 | 30.76438 | 57.74916 | 60.32358 | 33.30849 | 450.625 | 1.433759 | 0.9620965 | 0.68291 | 0.781335 | 130.7855 | 231.1114 | 215.5318 | 417.7605 | 3 | 3 | 4.3 | 4.3 | 3.9 | 3.9 | 287 | 280 | 135
2018-11-05 | 49.57 | 9.15 | 1.15 | 0.66 | 3.06 | 626 | 569.8292 | 1 | 49971.91 | 9.458333 | 954.4367 | 902.8222 | 2474.827 | 310.3785 | 875 | 867 | 619.9852 | 621.6228 | 25409.8 | 250 | 26.10129 | 88.31326 | 943.9847 | 923.8262 | 873.5254 | 920.7458 | 876.3132 | 894.5893 | 908.582 | 881.011 | 938.9046 | 852.1775 | 11.177 | 8 | 30.38118 | 570.057 | 605.9 | 27.83 | 15.01 | 22.58592 | 70 | 4 | 1.124662 | 0.8 | 0.1 | 1.295291 | 56 | 192 | 3216 | 6 | 15 | 5.666667 | 0 | 3 | 3 | 3 | 49.66667 | 44.66667 | 0 | 24 | 42 | 44 | 2.2 | 0.9 | 0.25 | 541.6349 |  | 322.2755 | 319.0494 | 0 | 11.03 | 10.86 | 8.74 | 2.12 | 7.809244 | 67 | 112 | 175 | 3.2 | 6.4 | 10.2 | 9.8 | 9.4 | 8 | 6.6 | 6.6 | 2.8 | 5.8 | 54 | 54 | 81 | 81 | 54 | 54 | 54 | 54 | 54 | 54 | 800 | 0 | 24 | 24 | 0 | 469.81 | 469.81 | 0 | 14 | 75.0192 | 31.76897 | 162.7921 | 43.96156 | 24.22453 | -2.766281 | 228.2119 | 90.59723 | 9.402775 | 2.157452 | 3.45 | 2.066667 | 0.7666667 | 0.1666667 | 0 | 35 | 60181.94 | 3773.968 | 8.228709 | 8.150426 | 419.9132 | 329.6573 | 99.64866 | 7.787 | 0 | 0.9102703 | 39.231 | 29450 | 5 | 41.66667 | 63.66667 | 140 | 12 | 200 | 130 | 4.6 | 2.3 | 0.8 | 0.2 | 8 | 9.5 | 2.7 | 57.33333 | 174 | 0 | 17 | 19 | 20 | 26 | 17 | 578.2494 | 464.6855 | 424.4013 | 427.8796 | 3.782478 | 39.65825 | -292.497 | 625.6 | 107.1667 | 0.1666667 | 636.777 | 22.5 | 28.58219 | 1.046719 | 29.62891 | 18.85087 | 12.68729 | 24.93031 | 194.145 | 181 | 203 | 296.3589 | 283 | 314 | 298.6202 | 283 | 313 | 299.3323 | 275 | 316 | 3.249838 | 2.3 | 4.8 | 1.968493 | 1.5 | 2.3 | 0.7399873 | 0.6 | 1 | 0.1585324 | 0 | 0.2 | 905.9331 | 884.4611 | 922.6684 | 23.01212 | 15.21403 | 30.46837 | 57.4491 | 59.75292 | 34.70918 | 462.65625 | 1.391519 | 1.048472 | 0.6892086 | 0.7835523 | 118.7829 | 200.0316 | 212.5173 | 415.9968 | 3 | 3 | 4.3 | 4.5 | 3.9 | 3.9 | 307 | 311 | 148
2018-11-06 | 49.88 | 9.36 | 1.12 | 1.06 | 4.18 | 637 | 568.6664 | 1 | 49827.1 | 9.391667 | 941.5456 | 898.521 | 2481.656 | 311.5583 | 1291.667 | 804 | 613.5058 | 614.5706 | 25409.8 | 250 | 23.29187 | 69.88339 | 934.535 | 921.0348 | 884.0745 | 909.0905 | 873.2733 | 895.5109 | 898.2713 | 872.3775 | 930.5974 | 843.4018 | 0 | 8 | 30.38867 | 568.56 | 508.7 | 27.83 | 15.83 | 22.42716 | 83 | 4 | 0.9808336 | 0.7 | 0.1 | 16.218 | 78 | 191 | 3216 | 7 | 18 | 5.333333 | 0 | 3 | 3 | 3 | 50.66667 | 45.33333 | 0 | 24 | 42 | 43 | 2.2 | 0.4 | 0.25 | 539.6049 |  | 323.9865 | 320.1597 | 0 | 11.07 | 10.95 | 8.86 | 3.07 | 7.78569 | 85 | 105 | 150 | 3.2 | 6 | 10.2 | 9.4 | 9.8 | 7.4 | 6.4 | 8.6 | 2.2 | 6.8 | 60 | 60 | 90 | 90 | 60 | 60 | 60 | 60 | 60 | 60 | 800 | 0 | 24 | 24 | 0 | 666.16 | 666.16 | 4 | 13 | 78.5064 | 32.85007 | 162.5139 | 42.87234 | 23.28025 | -3.096669 | 225.5698 | 91.05218 | 8.947821 | 2.04019 | 3.083333 | 1.733333 | 0.7166667 | 0.1333333 | 0 | 40 | 59906.12 | 3746.698 | 8.173547 | 8.056064 | 420.5507 | 320.5475 | 99.65574 | 8.964 | 0 | 0.8927259 | 30.267 | 0 | 5 | 42.33333 | 64 | 130 | 11 | 200 | 132 | 3.4 | 1.9 | 0.8 | 0.3 | 10 | 10.43333 | 3.3 | 58.7 | 175 | 0 | 17 | 19 | 18 | 30 | 7 | 570.3683 | 466.1095 | 425.7929 | 430.6101 | 3.535194 | 31.2996 | -300.6864 | 627.5 | 140 | 0.2 | 636.8142 | 22.5 | 23.22601 | 1.031077 | 24.25709 | 20.48826 | 13.88046 | 28.3153 | 194.4798 | 184 | 200 | 296.8335 | 287 | 314 | 298.4838 | 295 | 302 | 299.1116 | 291 | 308 | 3.070681 | 2.3 | 3.7 | 1.71616 | 1.4 | 2 | 0.736213 | 0.6 | 0.9 | 0.1167847 | 0 | 0.3 | 900.3076 | 884.0599 | 920.4805 | 21.81252 | 16.13743 | 29.82022 | 58.40672 | 62.37273 | 35.29279 | 419.921875 | 1.38046 | 0.9731458 | 0.6884031 | 0.7781683 | 106.8876 | 209.3668 | 211.9963 | 419.3423 | 2.9 | 3 | 4.2 | 4.5 | 3.9 | 3.9 | 385 | 314 | 195
2018-11-07 | 46.69 | 9.81 | 1.28 | 0.7 | 3.48 | 563 | 500.37 | 0.9326389 | 44468.21 | 9.79 | 924.0363 | 888.9545 | 2142.487 | 309.9864 | 1831.72 | 790 | 573.7446 | 570.5576 | 25786.8 | 250 | 23.16653 | 70.15009 | 915.0189 | 903.4001 | 886.3884 | 900.7147 | 857.2158 | 885.1329 | 892.7629 | 871.0025 | 915.5511 | 825.173 | 11.177 | 8 | 29.56154 | 514.617 | 504.5 | 27.09052 | 15.71 | 22.03025 | 66 | 3 | 1.02645 | 0.9 | 0.3 | 1.387213 | 72 | 189 | 3248 | 8 | 21 | 4.833333 | 0 | 3 | 3 | 3 | 52 | 49 | 0 | 24 | 41 | 43 | 2.2 | 0.4 | 0.25 | 539.0552 |  | 321.7041 | 317.6241 | 0 | 11.26 | 11.03 | 8.07 | 2.68 | 7.677411 | 65 | 125 | 237 | 3.2 | 6 | 10.2 | 9.4 | 9.8 | 7.6 | 6.6 | 6.6 | 2.2 | 5.7 | 48 | 48 | 69 | 72 | 48 | 48 | 48 | 48 | 48 | 48 | 800 | 0 | 22.38333 | 22.38333 | 0 | 932.95 | 932.95 | 4 | 22 | 60.42 | 32.72488 | 155.1695 | 41.74962 | 23.85426 | -2.312577 | 218.4608 | 90.13934 | 9.860661 | 1.832937 | 3.18 | 2.36 | 0.74 | 0.16 | 0 | 42 | 52832.89 | 3329.488 | 8.272871 | 7.802171 | 420.7043 | 416.8788 | 99.55834 | 6.935 | 0 | 0.8887567 | 34.002 | 10670 | 6 | 42 | 63.66667 | 160 | 12 | 200 | 133 | 3.7 | 3 | 0.8 | 0.2 | 12 | 11 | 2.8 | 59.58333 | 175 | 0 | 18 | 19 | 18 | 10 | 0 | 483.5258 | 459.549 | 421.9795 | 427.9326 | 2.784882 | 46.2628 | -239.9956 | 624.2933 | 98.83333 | 0.1659722 | 633.9667 | 22.5 | 20.43974 | 1.219243 | 21.65898 | 21.22621 | 13.34872 | 30.11803 | 194.9773 | 191 | 203 | 295.6308 | 267 | 325 | 298.53 | 285 | 304 | 264.0897 | -122 | 332 | 2.787723 | 0.9 | 4.1 | 2.389007 | 0.9 | 3.3 | 0.6993472 | 0.2 | 1.5 | 0.1255347 | 0 | 1.1 | 890.4781 | 596.7786 | 919.2653 | 19.63366 | 12.69952 | 59.40409 | 58.91383 | 61.50379 | 35.95422 | 4013.4375 | 1.341142 | 1.123045 | 0.7124051 | 0.7103929 | 110.5486 | 83.49938 | 225.9058 | 364.5445 | 3 | 3 | 4.2 | 4.3 | 3.9 | 3.9 | 392 | 406 | 325
2018-11-08 | 49.4 | 9.57 | 1.41 | 1.17 | 2.96 | 619 | 562.2168 | 0.9958333 | 49290.44 | 9.591667 | 917.4926 | 908.7421 | 2347.74 | 312.9675 | 1548.117 | 831 | 601.9976 | 599.4044 | 25636 | 250 | 21.55577 | 68.34679 | 933.4131 | 926.6905 | 927.1462 | 901.8318 | 880.965 | 917.8555 | 897.7218 | 884.3132 | 939.0203 | 845.8094 | 11.177 | 8 | 30.25475 | 563.897 | 602.6 | 25.18641 | 15.59 | 21.63337 | 63 | 3 | 1.134051 | 0.8 | 0.1 | 1.920111 | 67 | 187 | 3248 | 9 | 24 | 8 | 0 | 3 | 3 | 3 | 48.33333 | 54 | 0 | 24 | 42 | 43 | 2.4 | 0.4 | 0.25 | 535.1037 |  | 324.3006 | 321.8817 | 0 | 11.05 | 10.9 | 9.08 | 2.66 | 7.657667 | 68 | 120 | 192 | 4.2 | 8.2 | 8 | 8.5 | 8.9 | 4.8 | 4.5 | 6.2 | 2.8 | 6.6 | 54 | 52 | 81 | 81 | 54 | 54 | 54 | 54 | 54 | 54 | 800 | 0 | 23.9 | 23.9 | 0 | 337.91 | 337.91 | 0 | 10 | 58.3068 | 33.37017 | 163.8157 | 43.94292 | 25.23149 | -2.871142 | 230.1189 | 90.28313 | 9.716866 | 1.681563 | 3.033333 | 2.283333 | 0.7666667 | 0.08333333 | 0 | 50 | 57250.76 | 3566.595 | 7.437921 | 8.218534 | 421.2402 | 363.1988 | 99.56594 | 17.181 | 0 | 0.9082662 | 16.821 | 0 | 6 | 40.33333 | 63.66667 | 125 | 12 | 196 | 124 | 3.7 | 2.5 | 0.9 | 0.1 | 15 | 10 | 5.1 | 59.56667 | 175 | 0 | 13 | 18 | 18 | 32 | 19 | 564.5616 | 465.9119 | 426.5318 | 431.3733 | 3.537361 | 47.56844 | -277.7256 | 623.9538 | 113.6667 | 0.1951389 | 633.8219 | 22.5 | 22.29284 | 1.123822 | 23.41667 | 20.16884 | 12.58353 | 29.10643 | 194.5645 | 186 | 207 | 295.8706 | 287 | 301 | 298.5453 | 294 | 304 | 299.4622 | 284 | 313 | 3.02955 | 2.2 | 4 | 2.236457 | 1.8 | 2.8 | 0.7579167 | 0.6 | 1 | 0.09054283 | 0 | 0.2 | 910.6876 | 891.6575 | 921.4702 | 19.60088 | 13.29698 | 24.41976 | 59.12609 | 61.0758 | 35.08528 | 501.40625 | 1.398433 | 1.019823 | 0.705615 | 0.7588088 | 142.759 | 18.7502 | 244.3006 | 404.1308 | 3 | 3 | 4.3 | 4.3 | 3.9 | 3.9 | 400 | 369 | 228
2018-11-09 | 49.4 | 9.57 | 1.41 | 1.17 | 2.96 | 627 | 564.2296 | 1 | 50176.88 | 9.45 | 927.3244 | 908.4541 | 2370.2 | 312.1308 | 1541.667 | 832 | 617.905 | 616.3216 | 25560.6 | 250 | 22.22702 | 63.71064 | 940.4272 | 927.648 | 916.1113 | 900.6692 | 885.7247 | 916.6912 | 893.2599 | 887.101 | 947.0984 | 850.8745 | 11.177 | 8 | 30.4375 | 570.937 | 535.3 | 25.18652 | 15.29 | 21.43494 | 76 | 4 | 1.134965 | 0.9 | 0.1 | 2.971934 | 61 | 165 | 3248 | 10 | 27 | 6.333333 | 0 | 3 | 3 | 3 | 53.33333 | 50.66667 | 0 | 24 | 42 | 44 | 2.3 | 0.2 | 0.25 | 526.2533 |  | 324.365 | 320.0329 | 0 | 11.19 | 10.97 | 8.37 | 2.83 | 7.527096 | 68 | 113 | 235 | 3 | 5.8 | 10.4 | 9.8 | 9.4 | 8 | 6.6 | 6.8 | 3.2 | 6 | 56 | 56 | 84 | 84 | 56 | 56 | 56 | 56 | 56 | 56 | 800 | 0 | 24 | 24 | 0 | 538.88 | 538.88 | 0 | 17 | 71.3496 | 33.2037 | 163.7551 | 44.81577 | 26.60663 | -2.503515 | 232.674 | 89.64082 | 10.35918 | 1.41124 | 2.916667 | 1.916667 | 0.7333333 | 0.1166667 | 0 | 31 | 59007.54 | 3671.686 | 7.031035 | 8.309786 | 420.6893 | 386.3848 | 99.50813 | 3.313 | 0 | 0.8998877 | 25.038 | 11530 | 7 | 36.33333 | 63 | 129 | 15 | 195 | 130 | 3.4 | 2 | 0.8 | 0.2 | 16 | 10 | 4 | 58.8 | 175 | 0 | 16 | 18 | 20 | 28 | 16 | 579.4099 | 466.8378 | 425.3584 | 430.9528 | 4.11474 | 44.4911 | -292.484 | 624.2949 | 136.5 | 0.2284722 | 634.3096 | 22.5 | 23.80462 | 1.130253 | 24.93487 | 17.61223 | 12.14256 | 29.02861 | 194.556 | 184 | 199 | 296.36 | 270 | 315 | 298.254 | 287 | 315 | 299.3161 | 281 | 309 | 3.039574 | 2.4 | 4 | 1.928659 | 1.5 | 2.4 | 0.7419178 | 0.6 | 1 | 0.1062604 | 0 | 0.2 | 910.94 | 904.288 | 919.8164 | 20.42119 | 15.64543 | 27.5615 | 58.81907 | 60.11606 | 35.99313 | 699.140625 | 1.42223 | 0.9373316 | 0.6907299 | 0.7638663 | 192.3647 | 30.16139 | 237.8712 | 412.5223 | 3 | 3 | 4.2 | 4.4 | 3.9 | 3.9 | 401 | 408 | 346
2018-11-10 | 48.72 | 9.38 | 1.49 | 0.95 | 3.46 | 630 | 584.094 | 1 | 50233.62 | 9.45 | 922.6395 | 904.5468 | 2390.259 | 311.5511 | 1000 | 748 | 614.3574 | 636.5484 | 25334.4 | 250 | 25.97704 | 73.49654 | 939.7735 | 925.0421 | 901.6887 | 905.3264 | 881.9555 | 902.5498 | 900.6599 | 879.3786 | 941.3279 | 843.7166 | 11.177 | 8 | 30.58854 | 573.577 | 575.4 | 25.195 | 15.57 | 21.11746 | 130 | 8 | 1.229573 | 0.8 | 0.1 | 1.550871 | 55 | 161 | 3248 | 11 | 30 | 6.5 | 0 | 3 | 3 | 3 | 53.33333 | 52.33333 | 0 | 24 | 43 | 43 | 2.3 | 0.5 | 0.25 | 527.1144 |  | 324.069 | 319.2724 | 0 | 11.1 | 10.85 | 7.9 | 1.97 | 7.382068 | 70 | 115 | 185 | 3.2 | 6 | 10 | 9.8 | 9.2 | 7.8 | 6.5 | 6.6 | 2.8 | 3.8 | 60 | 60 | 90 | 90 | 60 | 60 | 60 | 60 | 60 | 60 | 800 | 0 | 24 | 24 | 0 | 256.81 | 256.81 | 0 | 7 | 70.284 | 32.52259 | 163.5823 | 45.17936 | 26.52887 | -2.532387 | 232.7581 | 89.69038 | 10.30962 | 1.400571 | 2.783333 | 1.816667 | 0.7 | 0.1 | 0 | 40 | 59150 | 3687.63 | 7.5566 | 8.312789 | 420.3134 | 396.1368 | 99.53492 | 12.531 | 0 | 0.9271333 | 22.797 | 10290 | 8 | 40 | 63.33333 | 140 | 15 | 195 | 125 | 3 | 2 | 0.7 | 0.1 | 19 | 10 | 4.3 | 59.4 | 175 | 0 | 16 | 18 | 20 | 27 | 20 | 583.8353 | 466.0908 | 425.4535 | 430.3488 | 4.330868 | 42.78948 | -293.9379 | 624.8696 | 162.3333 | 0.2618056 | 635.0013 | 22.5 | 27.45225 | 1.136583 | 28.58883 | 13.60912 | 10.45656 | 18.47159 | 194.8418 | 189 | 203 | 296.7657 | 275 | 317 | 298.5407 | 285 | 304 | 299.0946 | 290 | 306 | 2.885222 | 2.3 | 4.8 | 1.768832 | 1.5 | 2.2 | 0.6969988 | 0.6 | 0.8 | 0.1081227 | 0 | 0.2 | 909.4075 | 893.2091 | 920.9068 | 24.78596 | 17.27138 | 30.3346 | 59.36464 | 61.36113 | 33.7235 | 624.84375 | 1.421538 | 0.9453413 | 0.684497 | 0.7700988 | 207.4334 | 84.72565 | 228.4678 | 418.3729 | 3 | 3 | 4.3 | 4.4 | 3.9 | 3.9 | 388 | 411 | 191
2018-11-11 | 48.9 | 9.37 | 1.44 | 0.98 | 3.26 | 631 | 575.354 | 1 | 50021.77 | 9.425 | 908.7946 | 893.6643 | 2299.935 | 312.0403 | 0 | 871 | 587.431 | 661.579 | 25786.8 | 250 | 28.50801 | 82.68541 | 941.9474 | 897.2639 | 857.8992 | 930.3232 | 860.0713 | 873.7084 | 913.1487 | 874.9519 | 926.1922 | 832.6164 | 11.177 | 8 | 30.64388 | 574.457 | 621.6 | 23.67968 | 15.96 | 20.72062 | 62 | 4 | 1.364908 | 0.9 | 0.1 | 3.308877 | 49 | 161 | 3248 | 12 | 33 | 6.833333 | 0 | 3 | 3 | 3 | 52.33333 | 50 | 0 | 24 | 42 | 43 | 2.3 | 0.2 | 0.25 | 527.0432 |  | 324.6074 | 319.4621 | 0 | 10.9 | 10.66 | 8.6 | 3.1 | 7.504313 | 63 | 118 | 224 | 4.6 | 8.2 | 6.5 | 10.5 | 8.1 | 6 | 4.8 | 6.8 | 4 | 8.2 | [10 empty] | 800 | 0 | 24 | 24 | 0 | 0 | 0 | 0 | 0 | 81.354 | 34.72852 | 163.5182 | 45.50158 | 26.47142 | -2.492269 | 232.9989 | 89.70847 | 10.29153 | 1.506051 | 4.45 | 1.866667 | 0.75 | 0.1333333 | 0 | 45 | 58637.82 | 3645.231 | 7.588134 | 8.32139 | 420.7704 | 387.8372 | 99.5468 | 8.964 | 0 | 0.911813 | 13.833 | 0 | 8 | 40 | 64.33333 | 135 | 16 | 195 | 128 | 4.8 | 2 | 0.8 | 0.2 | 21 | 9.75 | 5.5 | 61.13333 | 174 | 0 | 12 | 18 | 19 | 31 | 21 | 576.1631 | 465.6782 | 425.962 | 428.977 | 3.665506 | 27.18754 | -311.2255 | 625.4305 | 189.1667 | 0.2951389 | 635.6579 | 22.5 | 15.72 | 1.035035 | 16.75503 | 19.33381 | 11.13095 | 27.42041 | 192.0139 | 178 | 198 | 296.3992 | 291 | 316 | 298.3765 | 294 | 325 | 299.157 | 265 | 306 | 4.587528 | 3.8 | 6.9 | 1.894142 | 1.6 | 2.2 | 0.7595845 | 0.6 | 0.9 | 0.124581 | 0 | 0.2 | 901.5425 | 884.1862 | 916.0912 | 25.93877 | 21.3526 | 31.64685 | 61.21668 | 63.4362 | 36.2655 | 508.046875 | 1.487469 | 1.084171 | 0.6873974 | 0.7743215 | 242.4053 | 140.1235 | 223.8958 | 416.0555 | 2.9 | 3 | 4.3 | 4.4 | 3.9 | 3.9 | 400 | 411 | 298
2018-11-12 | 0 | 0 | 0 | 0 | 0 | 114 | 127.6176 | 0.1833333 | 44392.2 | 9.5 | 888.6201 | 874.3647 | 1978.706 | 314.7771 | 0 | 812 | 138.3909 | 596.6522 | 4373.2 |  | 26.32903 | 62.09248 | [10 empty] | 0 | 0 | 38.89027 | 100.32 | 526.6 | 28.76 | 72.2 | 20.40317 | 87 | 4 | 1.241578 |  |  | 3.352353 | 44 | 159 | 3248 | 13 | 33 | 0 | 20 | 3 | 3 | 3 |  |  | 9.01 | [6 empty] | 242.0176 |  | 160.5207 | 176.4026 | 0 | 0 | 0 |  |  | 7.50545 | [23 empty] | 800 | 0 | 4.4 | 4.4 | 163.82 | 609.7 | 773.52 | 0 | 24 | 80.0976 | 35.30659 | 35.76923 |  | 14.51713 | 2.736778 | 53.02314 | 67.45966 | 32.54034 | 1.139168 |  |  |  |  | 0 |  | 58256 | 3624.351 | 7.737756 | 1.893683 | 392.0453 | 355.5239 | 99.59365 | 8.169 | 0 | 1.119453 | 16.074 | 10410 | 9 | [10 empty] | 23 | 8.166667 | 5.2 |  | 175 | 0 |  |  |  | 0 | 0 | 114.0833 | 402.4856 | 390.1736 | 393.6404 | 1.402581 | #DIV/0! | -193.8628 | 625.3709 | -301 | -0.4881944 | 635.4296 | 22.5 | 3.13306 | 1.018095 | 4.151155 | 17.77026 | 12.85588 | 24.98219 | 21.14831 | -20 | 206 | 42.86177 | -20 | 303 | 71.83418 | -20 | 310 | 68.40701 | -7 | 318 | 1.009611 | 0.2 | 5.5 | 0.3006065 | 0 | 1.9 | 0.136162 | 0 | 0.8 | 0.01339931 | 0 | 0.2 | 209.8618 | 32.12839 | 896.2432 | 24.28605 | 6.042711 | 49.03251 | 42.14662 | 63.07307 | 36.3952 | 514.140625 | 0.2996146 | 0.3669622 | 0.3479783 | 0.2377828 | -11.33866 | 38.47874 | 22.38659 | 81.04539 | 0 | 0 | 0 | 0 | 0 | 0
2018-11-13 | 0 | 0 | 0 | 0 | 0 | 0 | -0.0002 | 0 | [6 empty] | 0 | 692 | 0 | 470.9882 | 0 |  | 0 | 0 | [10 empty] | 0 | 0 |  | 0 | 479.7 |  | 0 | 20.04605 | 85 | 4 | 1.271712 |  |  | 11.50607 | 86 | 157 | 3248 | 14 | 33 | 0 | 22.83333 | 3 | 3 | 3 |  |  | 31.97 | [6 empty] | 76.81832 |  | 25.07956 | 53.52798 | 0 | 0 | 0 |  |  | 7.433318 | [23 empty] | 800 | 0 | 0 | 0 | 0 | 739.41 | 739.41 | 3 | 17 | 27.5898 |  | 116.0808 |  | 17.30705 | -11.26613 | 122.1217 | 95.05337 | 4.946633 | 0.7723681 |  |  |  |  | 0 |  |  |  |  | 4.36149 | 367.5048 |  |  | 7.904 | 0 |  | 29.52 | 21350 | 11 | [10 empty] | 25 | 9.116667 | 3.4 |  | 175 | 0 |  |  |  | 0 | 0 | 0.9632444 | 367.629 |  |  | -0.346116 |  | -19.31142 | 625.3709 | -905.1667 | -1.454861 | 635.4296 | 15 | 0.6821531 | 0.2811935 | 0.9633466 | 7.668933 | 1.196474 | 15.60538 | -20 | -20 | -20 | -12.7033 | -20 | 65 | -20 | -20 | -20 | -4.698264 | -17 | 3 | 0.2 | 0.2 | 0.2 | 0 | 0 | 0 | 0 | 0 | 0 | 0 | 0 | 0 | 35.60861 | 29.03777 | 51.28635 | 12.21686 | 7.577329 | 20.26443 | 22.95376 | 31.98561 | 15.52755 | 60.390625 | 0.0008907639 | 0.05209069 | 0.1355885 | 0.04060583 | -174.0241 | -13.52259 | -58.30187 | -9.213773 | 0 | 0 | 0 | 0 | 0 | 0
2018-11-14 | 0 | 0 | 0 | 0 | 0 | 0 | -0.0004 | 0 | [6 empty] | 0 | 733 | 0 | 556.0093 | 0 |  | 0 | 0 | [10 empty] | 0 | 0 |  | 0 | 492.4 |  | 0 | 19.68894 | 81 | 4 | 1.470339 |  |  | 2.296494 | 81 | 158 | 3248 | 15 | 33 | 0 | 24 | 2 | 2 | 3 |  |  | 0 | [6 empty] | 48.85405 |  | 15.52348 | 37.75456 | 0 | 0 | 0 |  |  | 7.327988 | [23 empty] | 800 | 0 | 0 | 0 | 0 | 523.46 | 523.46 | 0 | 16 | 39.5396 |  | 200 |  | 31.88099 |  | 231.881 | 86.25114 | 13.74886 | [5 empty] | 0 |  |  |  |  | 8.281463 |  |  |  | 5.976 | 0 |  | 23.544 | 0 | 11 | [10 empty] | 26 | 9.166667 | 4.2 |  | 175 | 0 |  |  |  | 0 | 0 | 1.007971 |  |  |  | 0.04266337 | #DIV/0! | 5.807761 | 625.3709 | -1509.333 | -2.421528 | 635.4296 | 15 | 0.1371969 | -0.02083345 | 0.1163635 | 5.604864 | 1.248343 | 13.05043 | -20 | -20 | -20 | -20 | -20 | -20 | -20 | -20 | -20 | -16.01213 | -35 | 2 | 0.2 | 0.2 | 0.2 | 0 | 0 | 0 | 0 | 0 | 0 | 0 | 0 | 0 | 32.5653 | 27.65493 | 41.98803 | 9.114483 | 5.197431 | 16.77652 | 16.87877 | 19.41835 | 20.14464 | 49.921875 | 0 | 0.01795722 | 0.07042181 | 0.04229563 | -567.1121 | -72.91426 | -71.46023 | -9.351551 | 0 | 0 | 0 | 0 | 0 | 0
2018-11-15 | 0 | 0 | 0 | 0 | 0 | 0 | -0.0002 | 0 | [6 empty] | 0 | 755 | 0 | 610.8925 | 0 |  | 0 | 0 | [10 empty] | 0 | 0 |  | 0 | 470.4 |  | 0 | 19.37153 | 75 | 4 | 0.3350805 |  |  | 4.306974 | 74 | 159 | 3248 | 16 | 33 | 0 | 24 | 3 | 3 | 3 |  |  | 54.69 | [6 empty] | 65.89637 |  | 33.04561 | 40.29852 | 0 | 0 | 0 |  |  | 7.186674 | [23 empty] | 800 | 0 | 0 | 0 | 126.26 | 381.82 | 508.08 | 0 | 15 | 94.9198 |  | 169.3158 |  | 27.29495 |  | 196.6107 | 86.11726 | 13.88274 | 0.435293 |  |  |  |  | 16 |  |  |  |  | 7.021812 |  |  |  | 4.099 | 0 |  | 40.725 | 21280 | 13 | [10 empty] | 27 | 9.833333 | 1.9 |  | 175 | 0 |  |  |  | 0 | 0 | 5.760902 |  |  |  | 2.085227 | 6.880631 | -13.47349 | 625.3709 | -2113.5 | -3.388194 | 635.4296 | 15 | 0.1180741 | -0.04670073 | 0.07137333 | 10.14625 | 2.623087 | 18.96443 | -20 | -20 | -20 | -20 | -20 | -20 | -20 | -20 | -20 | -65.75472 | -131 | -10 | 0.2 | 0.2 | 0.2 | 0 | 0 | 0 | 0 | 0 | 0 | 0 | 0 | 0 | 78.72178 | 21.53592 | 275.3546 | #VALUE! | 2.760147 | 214.2071 | 12.82184 | 15.24222 | 28.54876 | 61.953125 | -0.03093751 | 0.05881838 | 0.0384769 | 0.07143663 | -551.0439 | -23.94181 | -124.9601 | -6.855278 | 0 | 0 | 0 | 0 | 0 | 0
2018-11-16 | 0 | 0 | 0 | 0 | 0 | 0 | -0.0002 | 0 | [6 empty] | 0 | 695 | 20.30728 | 586.9623 | 0 |  | 0 | 0 | [10 empty] | 0 | 0 |  | 0 | 332.3 |  | 0 | 19.05413 | 53 | 3 | 0.8287592 |  |  | 2.306121 | 68 | 210 | 3267 | 17 | 33 | 0 | 24 | 3 | 3 | 3 |  |  | 70.99 | [6 empty] | 134.7637 |  | 35.73246 | 103.7771 | 0 | 0 | 0 |  |  | 7.179345 | [23 empty] | 800 | 0 | 0 | 0 | 109.06 | 162.68 | 271.74 | 0 | 8 | 60.2598 |  | -0.6781751 |  |  | -12.6132 | -13.29137 | 5.102371 | 94.89763 | 0.7044921 |  |  |  |  | 0 |  |  |  |  | -0.4746918 |  |  |  | 5.976 | 0 |  | 34.749 | 0 | 13 | [10 empty] | 28 | 11 | 2.7 |  | 175 | 0 |  |  |  | 0 | 0 | 8.103648 |  |  |  | 0.2343024 | #DIV/0! | -110.0673 | 625.3709 | -2717.667 | -4.354861 | 635.4296 | 15 | 0.09051529 | -0.03670124 | 0.05381405 | 14.29602 | 5.969173 | 22.49209 | -20 | -20 | -20 | -20 | -20 | -20 | 199.1848 | -20 | 334 | -105.2525 | -140 | -61 | 0.2 | 0.2 | 0.2 | 0 | 0 | 0 | 1.640471 | 0 | 7.2 | 0 | 0 | 0 | 112.6025 | 17.57472 | 222.2852 | #VALUE! | 1.381974 | 202.3754 | 17.1525 | 18.84771 | 23.4129 | 64.0625 | -0.06649987 | 0.1391454 | 0.9347633 | 0.09303534 | -528.2304 | -30.34441 | 91.26625 | -7.484691 | 0 | 0 | 0 | 0 | 0 | 0
2018-11-17 | 0 | 0 | 0 | 0 | 0 | 156 | 140.844 | 0.2791667 | 43034 | 8.225 | 848.5392 | 871.7685 | 1722.75 | 236.8735 | 0 | 831 | 323.8034 | 627.847 | 5881.2 |  | 9.226418 | 25.44547 | 872.9378 | 880.6072 | 888.8762 | 863.4307 | 877.4748 | 869.6607 | 853.8665 | 867.2942 | 888.0031 | 867.5232 | 0 | 0 | 27.47318 | 137.28 | 442.9 | 28.76 | 33.15 | 18.73675 | 66 | 3 | 1.253667 | 0.5 | 0.5 | 1.532859 | 60 | 125 | 3599 | 18 | 34 | 0 | 17.3 | 3 | 3 | 3 | 47 | 50 | 0 | 25 | 47 | 47 | 2.4 | 1.4 | 0.75 | 484.9501 |  | 145.6906 | 249.9422 | 0 | 10.2 | 10.2 |  |  | 7.179853 | [13 empty] | 4 | 4 | 9 | 9 | 4 | 4 | 4 | 2 | 6 | 6 | 800 | 6.7 | 0 | 6.7 | 73.03 | 0 | 73.03 | 0 | 2 | 69.814 | 23.02458 | 38.96452 |  |  |  | 38.96452 | 100 | 0 | 1.408977 | 6.9 | 8.4 | 4.7 | 0.8 | 0 | 15 | 52323.75 | 3403.631 | 7.528238 | 1.39159 | 402.5536 | 1118.021 | 98.68039 | 11.205 | 0 | 0.9028462 | 23.544 | 0 | 13 | 28 | 58 | 90 | 18 | 180 | 110 | 6.9 | 8.4 | 4.7 | 0.8 | 30 | 6.833333 | 4.2 | 56 | 175 | 0 | 18 | 18 | 23 | 30 | 0 | 140.9127 | 405.6184 | 404.959 | 396.5478 | 0.2168872 | 82.55223 | -157.974 | 623.7396 | -3165.833 | -5.042361 | 633.5517 | 15 | 11.99109 | 1.114087 | 13.10518 | 16.80952 | 7.305011 | 25.8641 | 69.85244 | -20 | 212 | 73.12124 | -20 | 307 | 281.1047 | -20 | 364 | 20.88386 | -142 | 306 | 1.773949 | 0.2 | 13.2 | 2.403071 | 0 | 17.3 | 3.39012 | 0 | 11.9 | 0.2608171 | 0 | 3.6 | 874.6079 | 163.04 | 901.9899 | 10.55879 | 6.743219 | 48.56905 | 47.94017 | 57.6519 | 31.24637 | 4012.96875 | 0.5267793 | 0.49246 | 1.411214 | 0.3710215 | -35.55843 | 26.45876 | 381.5905 | 49.16101 | 3 | 3 | 4.5 | 4.5 | 3.9 | 3.9
2018-11-18 | 50.14 | 9.41 | 1.46 | 0.99 | 3.32 | 651 | 583.1548 | 1 | 47662.03 | 9.341667 | 879.0469 | 903.6152 | 1795.629 | 302.6476 | 0 | 901 | 663.0044 | 657.206 | 25711.4 | 250 | 13.20667 | 42.76367 | 907.1194 | 918.1237 | 917.7057 | 890.4171 | 917.9295 | 897.3345 | 882.9457 | 897.3458 | 923.4317 | 906.9211 | 0 | 0 | 30.63151 | 572.88 | 591.6 | 28.76 | 15.48 | 17.9035 | 69 | 4 | 1.134735 | 1 | 0.2 | 12.57653 | 52 | 174 | 3599 | 19 | 37 | 5.5 | 0 | 3 | 3 | 3 | 47.66667 | 49.66667 | 0 | 21 | 42 | 45 | 2.3 | 0.9 | 0.75 | 500.5601 |  | 310.6144 | 308.7791 | 0 | 11.09 | 10.93 | 8.37 | 2.89 | 7.295274 | 35 | 112 | 130 | 3.6 | 5 | 10.4 | 9.4 | 10 | 7.4 | 6.2 | 6 | 3 | 4.6 | 56 | 56 | 84 | 84 | 56 | 56 | 56 | 56 | 56 | 56 | 800 | 24 | 0 | 24 | 0 | 0 | 0 | 0 | 0 | 59.1548 | 30.40413 | 162.6366 | 43.84598 | 24.71911 | -4.43835 | 226.7634 | 91.05642 | 8.94358 | 2.190566 | 4.4 | 5.216667 | 4.016667 | 0.4333333 | 0 | 115 | 59063.12 | 3723.003 | 7.896645 | 8.098692 | 421.1378 | 477.7623 | 99.46626 | 9.711 | 0 | 0.8957831 | 13.833 | 0 | 13 | 34.66667 | 59.66667 | 123 | 15 | 198 | 120 | 5.4 | 9.4 | 6.1 | 0.9 | 32 | 11.66667 | 5.5 | 56.66667 | 174 | 0 | 21 | 19 | 19 | 33 | 18 | 588.2959 | 464.7002 | 426.3966 | 430.7314 | -0.4947565 | 22.38532 | -293.5708 | 625.9396 | -3119 | -5.009028 | 634.9599 | 10 | 41.75951 | 1.075567 | 42.83508 | 15.7233 | 8.122084 | 25.44909 | 192.4458 | 170 | 210 | 292.2365 | 261 | 324 | 191.5011 | -20 | 350 | 297.7181 | 183 | 328 | 4.199434 | 2.6 | 6.4 | 4.288513 | 2.3 | 8.2 | 3.082515 | 0 | 14 | 0.3644711 | 0.1 | 0.9 | 906.4034 | 899.9805 | 912.0955 | 11.38728 | 8.494031 | 14.2863 | 56.41652 | 57.56111 | 33.3474 | 796.875 | 1.380464 | 1.124974 | 1.085786 | 0.9744676 | 8.6289 | 85.0914 | 339.9426 | 266.1007 | 3 | 3 | 4.2 | 4.4 | 3.8 | 3.9 | 385 | 397 | 623
2018-11-19 | 49.49 | 9.36 | 1.49 | 0.72 | 3.16 | 627 | 573.9832 | 1 | 48140.37 | 9.55 | 905.467 | 900.6895 | 1774.766 | 303.0038 | 41.66667 | 902 | 670.0979 | 658.0686 | 25786.8 | 250 | 14.91994 | 54.56976 | 907.3502 | 917.0843 | 912.9188 | 884.8363 | 915.9059 | 892.5819 | 879.4157 | 895.4225 | 924.3006 | 906.9215 | 11.177 | 8 | 30.49837 | 570.937 | 557.7 | 28.76 | 15.88 | 17.74435 | 59 | 3 | 1.106575 | 0.9 | 0.1 | 1.675711 | 43 | 172 | 3599 | 20 | 41 | 2 | 0 | 3 | 3 | 3 | 49 | 50.33333 | 0 | 22 | 42 | 49 | 2.3 | 1.4 | 0.75 | 507.6854 |  | 311.6843 | 308.5083 | 0 | 11.1 | 11.05 | 8.99 | 2.18 | 7.364934 | 74 | 135 | 172 | 4.4 | 8.8 | 8.2 | 11 | 6.8 | 6 | 5.6 | 6.4 | 2.8 | 7 | 56 | 56 | 84 | 84 | 56 | 56 | 56 | 56 | 56 | 56 | 800 | 20.08333 | 3.916667 | 24 | 0 | 0 | 0 | 0 | 0 | 46.9832 | 30.55762 | 163.6188 | 45.7993 | 27.56122 | -2.202828 | 234.7765 | 89.19892 | 10.80108 | 2.560988 | 3.116667 | 2.116667 | 1.783333 | 0.15 | 0 | 42 | 59041.12 | 3709.412 | 7.845678 | 8.384875 | 421.2457 | 475.75 | 99.4646 | 4.482 | 0 | 0.9154437 | 9.351 | 0 | 13 | 26 | 57.66667 | 143 | 15 | 200 | 122 | 4.5 | 2.6 | 5 | 0.2 | 34 | 11 | 6.1 | 57.06667 | 174 | 0 | 18 | 18 | 20 | 31 | 20 | 590.7791 | 466.9904 | 425.8766 | 431.8296 | 0.8208633 | 54.34751 | -334.7669 | 626.0188 | -3096.167 | -4.975694 | 635.2001 | 10 | 43.97901 | 1.073076 | 45.05208 | 17.55023 | 9.068838 | 28.445 | 194.6651 | 177 | 198 | 296.4082 | 276 | 313 | 166.1841 | -20 | 330 | 299.362 | 289 | 316 | 2.972004 | 2.5 | 4.6 | 1.994104 | 1.5 | 2.8 | 2.188329 | 0 | 14.7 | 0.138669 | 0.1 | 0.3 | 903.492 | 892.152 | 911.7948 | 12.64975 | 9.657995 | 15.89795 | 56.7424 | 57.57407 | 33.7235 | 638.90625 | 1.389056 | 0.9126731 | 1.032201 | 0.7565931 | -15.30975 | 224.6874 | 313.1635 | 347.1042 | 2.8 | 3 | 4.2 | 4.4 | 3.8 | 4.1 | 387 | 394 | 573
2018-11-20 | 49.02 | 9.13 | 1.42 | 0.74 | 3.28 | 631 | 580.7764 | 1 | 46800.63 | 9.508333 | 909.9538 | 899.5828 | 1742.936 | 300.9533 | 0 | 869 | 669.3889 | 665.7021 | 25786.8 | 10 | 13.52333 | 48.22159 | 905.921 | 914.1147 | 912.9745 | 887.5896 | 913.6708 | 891.0749 | 878.9698 | 892.3471 | 920.4817 | 901.4487 | 11.177 | 8 | 30.66243 | 574.457 | 562.4 | 24.09861 | 15.75 | 17.38734 | 92 | 4.5 | 1.582454 | 0.8 | 0.1 | 1.667326 | 79 | 168 | 3599 | 21 | 44 | 5.833333 | 0 | 3 | 3 | 3 | 49 | 54 | 0 | 22 | 41 | 44 | 2.2 | 0.3 | 0.25 | 505.8075 |  | 310.2629 | 305.6239 | 0 | 11.18 | 11.03 | 8.86 | 2.23 | 7.338213 | 58 | 133 | 168 | 4.8 | 8.8 | 8.4 | 11 | 5.8 | 6.6 | 6 | 6.6 | 3 | 6.6 | 60 | 60 | 90 | 90 | 60 | 60 | 60 | 60 | 60 | 60 | 800 | 21.5 | 2.5 | 24 | 335.44 | 51.62 | 387.06 | 0 | 13 | 68.7164 | 30.07609 | 163.3451 | 45.77585 | 27.00555 | -2.191035 | 233.9355 | 89.39258 | 10.60742 | 1.800482 | 2.95 | 1.5 | 2.9 | 0.1666667 | 0 | 30 | 59072.76 | 3725.692 | 7.754168 | 8.354838 | 420.8408 | 454.5694 | 99.48161 | 16.27105 | 0 | 0.9204063 | 3.489954368 | 10410 | 14 | 31 | 58 | 116 | 16 | 200 | 122 | 3.5 | 1.7 | 3.8 | 0.2 | 37 | 11.5 | 6.8 | 56.23333 | 175 | 0 | 19 | 17 | 20 | 29 | 21 | 587.7461 | 465.7206 | 424.5387 | 429.3528 | -0.2959606 | 51.22441 | -314.6079 | 626.3649 | -3069.333 | -4.942361 | 635.6849 | 10 | 42.39844 | 1.05 | 43.44844 | 14.695 | 11.41628 | 21.62315 | 194.6007 | 182 | 204 | 297.1837 | 278 | 318 | 240.9246 | -20 | 1020 | 298.917 | 3 | 312 | 2.992869 | 2.3 | 4.1 | 1.536189 | 1.2 | 1.9 | 2.43686 | 0 | 14.6 | 0.1433669 | 0 | 0.2 | 901.6649 | 893.4016 | 907.3807 | 11.78156 | 9.454657 | 14.47293 | 56.63187 | 57.5222 | 32.89346 | 657.8125 | 1.420671 | 0.8758923 | 1.308792 | 0.748678 | 8.234155 | 237.4228 | 485.6299 | 356.3198 | 2.8 | 3 | 4 | 4.2 | 3.8 | 3.9 | 403 | 398 | 538
2018-11-21 | 49.76 | 8.9 | 1.33 | 0.89 | 3.42 | 631 | 576.1284 | 1 | 48320.96 | 9.333333 | 929.1595 | 899.6039 | 1739.009 | 303.8237 | 0 | 827 | 655.0088 | 637.5156 | 25560.6 | 250 | 16.72653 | 60.79498 | 910.6517 | 916.0122 | 913.5316 | 880.2656 | 915.8006 | 892.2179 | 872.8117 | 895.5396 | 924.1604 | 905.8468 | 11.177 | 10 | 30.6709 | 576.457 | 432.9 | 21.79 | 15.22 | 16.75314 | 62 | 4 | 1.305719 | 0.8 | 0.1 | 6.677379 | 77 | 167 | 3599 | 23 | 47 | 7.166667 | 0 | 3 | 3 | 3 | 49.66667 | 48.66667 | 4.24 | 22 | 41 | 42 | 2.2 | 0.4 | 0.25 | 511.6564 |  | 313.0221 | 308.7536 | 0 | 11.13 | 10.61 | 8.96 | 2 | 7.443169 | 56 | 132 | 166 | 3.2 | 6.6 | 10.2 | 9.4 | 9.9 | 7.6 | 6.6 | 6.6 | 2.6 | 5.2 | 58 | 58 | 87 | 87 | 58 | 58 | 58 | 58 | 58 | 58 | 800 | 0 | 24 | 24 | 161.67 | 0 | 161.67 | 0 | 5 | 68.4584 | 30.7584 | 163.5928 | 44.7807 | 25.14477 | -2.681836 | 230.8364 | 90.2689 | 9.731104 | 1.56957 | 3.15 | 1.883333 | 3 | 0.1666667 | 0 | 36 | 59198.7 | 3742.619 | 7.623234 | 8.244159 | 421.5661 | 422.0401 | 99.50937 | 13.07395 | 0 | 0.9130403 | 13.086 | 22670 | 16 | 42 | 58.33333 | 120 | 17 | 200 | 125 | 3.7 | 2 | 4 | 0.2 | 40 | 10.33333 | 8 | 55.73333 | 175 | 0 | 20 | 17 | 21 | 32 | 20 | 582.6668 | 465.7471 | 425.7603 | 430.3762 | 0.104495 | 13.85994 | -281.0152 | 626.6661 | -3042.5 | -4.909028 | 636.1067 | 10 | 37.45748 | 1.073449 | 38.53093 | 16.96477 | 8.8354 | 25.24158 | 194.1462 | 182 | 199 | 296.3531 | 274 | 316 | 294.8326 | 269 | 322 | 299.3389 | 263 | 331 | 3.260245 | 2.4 | 5.4 | 1.893169 | 1.6 | 2.3 | 2.88497 | 2.2 | 3.7 | 0.1752107 | 0 | 0.3 | 902.9684 | 895.4015 | 912.1121 | 14.13076 | 10.76497 | 16.92795 | 56.3347 | 57.71673 | 33.2177 | 581.171875 | 1.392078 | 0.9733829 | 1.503313 | 0.7621658 | 15.58619 | 203.617 | 536.024 | 362.0891 | 2.8 | 3 | 4.2 | 4.2 | 3.8 | 3.9 | 408 | 405 | 540
2018-11-22 | 50.87 | 8.61 | 1.26 | 0.86 | 3.22 | 625 | 564.77 | 1 | 48769.73 | 9.55 | 932.2704 | 902.0378 | 1746.312 | 307.1289 | 83.33333 | 944 | 645.3348 | 637.0262 | 25636 | 250 | 16.40675 | 51.88916 | 913.4469 | 915.9322 | 918.7123 | 880.8008 | 917.7928 | 895.4002 | 875.9198 | 898.2973 | 926.3396 | 908.0308 | 11.177 | 10 | 30.45996 | 571.177 | 430.5 | 21.79 | 15.05 | 13.21898 | 46 | 3 | 1.74375 | 0.9 | 0.1 | 8.865181 | 68 | 166 | 3599 | 24 | 51 | 6.583333 | 0 | 3 | 3 | 3 | 49.33333 | 46.33333 | 0 | 22 | 41 | 45 | 2.3 | 0.4 | 0.25 | 513.5164 |  | 315.4972 | 312.7298 | 0 | 11.24 | 11.1 | 8.75 | 2.91 | 7.51518 | 60 | 125 | 160 | 4.4 | 8.6 | 8 | 11 | 6.6 | 6 | 5.4 | 6.2 | 2.7 | 7 | 56 | 56 | 84 | 84 | 56 | 56 | 56 | 56 | 56 | 56 | 800 | 0 | 24 | 24 | 374.24 | 89.2 | 463.44 | 0 | 15 | 71.33 | 31.13941 | 163.4231 | 44.59884 | 25.31785 | -2.478049 | 230.8617 | 90.10672 | 9.893284 | 1.742913 | 4.216667 | 1.966667 | 1.716667 | 0.1166667 | 0 | 35 | 58873.34 | 3716.141 | 7.756814 | 8.245061 | 419.8572 | 416.3361 | 99.52542 | 7.762 | 0 | 0.903632 | 16.074 | 10750 | 17 | 40.66667 | 59.66667 | 145 | 16 | 210 | 125 | 5.3 | 2.2 | 2.2 | 0.2 | 42 | 10.33333 | 5.2 | 56.63333 | 175 | 0 | 19 | 17 | 19 | 31 | 21 | 577.6927 | 465.6793 | 424.6858 | 429.7373 | 0.07857905 | 6.444419 | -296.6699 | 626.5644 | -3021.667 | -4.875694 | 636.111 | 10 | 36.11115 | 1.099687 | 37.21084 | 18.18797 | 9.32822 | 26.6293 | 193.4231 | 180 | 209 | 296.6034 | 278 | 318 | 296.8022 | 284 | 305 | 298.8367 | 258 | 311 | 3.758532 | 2.8 | 5.7 | 1.892119 | 1.1 | 2.3 | 1.67292 | 0.8 | 3.3 | 0.08402083 | 0 | 0.3 | 905.0542 | 897.9504 | 910.3632 | 14.07279 | 11.88196 | 16.67899 | 56.48104 | 58.09285 | 33.56787 | 532.8125 | 1.443126 | 1.102674 | 1.465958 | 0.7518256 | 57.02903 | 168.4741 | 572.2639 | 374.987 | 2.9 | 3 | 4 | 4.1 | 3.9 | 3.9 | 386 | 369 | 535
2018-11-23 | 52.78 | 9.43 | 1.39 | 1.02 | 3.3 | 620 | 584.3336 | 1 | 48589.11 | 9.525 | 933.2486 | 906.4352 | 1744.447 | 305.7947 | 625 | 818 | 631.8595 | 627.7231 | 25711.4 | 250 | 17.29235 | 57.53864 | 920.9703 | 919.7925 | 924.3867 | 884.6401 | 920.9267 | 899.4254 | 877.3134 | 904.0264 | 929.4477 | 910.6004 | 11.177 | 10 | 30.25586 | 566.777 | 543.5 | 9.221984 | 15.8 | 13.2326 | 66 | 3 | 1.219137 | 0.8 | 0.1 | 4.396412 | 60 | 165 | 3599 | 25 | 54 | 5.5 | 0 | 3 | 3 | 3 | 48.66667 | 49.66667 | 0 | 22 | 42 | 45 | 2.3 | 0.4 | 0.25 | 517.5673 |  | 314.1076 | 311.3464 | 0 | 11.28 | 11.04 | 6.7 | 2.73 | 7.929305 | 64 | 120 | 124 | 4.4 | 8.8 | 8.4 | 11 | 7 | 6.2 | 5.6 | 6.6 | 2.8 | 7 | 58 | 58 | 87 | 90 | 58 | 58 | 58 | 58 | 58 | 58 | 800 | 0 | 24 | 24 | 234.83 | 34.5 | 269.33 | 0 | 8 | 66.0036 | 31.35754 | 163.7449 | 43.80522 | 24.47373 | -2.822192 | 229.2017 | 90.5535 | 9.4465 | 1.814923 | 3.666667 | 1.816667 | 1.35 | 0.08333333 | 0 | 38 | 58381.27 | 3696.261 | 7.865457 | 8.185775 | 420.7026 | 408.9314 | 99.54115 | 13.073 | 0 | 0.9424735 | 24.291 | 21290 | 19 | 42 | 60 | 130 | 16 | 200 | 126 | 5.4 | 2.1 | 1.8 | 0.2 | 45 | 9.516667 | 4.3 | 56.8 | 174 | 0 | 18 | 18 | 18 | 33 | 18 | 574.9389 | 466.0888 | 425.5314 | 430.4795 | 0.2688274 | 1.518529 | -297.6144 | 626.187 | -3005.833 | -4.842361 | 635.8273 | 10 | 34.86771 | 1.061024 | 35.92873 | 20.87545 | 12.73916 | 30.72759 | 192.9228 | 182 | 207 | 296.5829 | 291 | 301 | 297.5219 | 293 | 301 | 299.1627 | 286 | 309 | 4.026489 | 2.8 | 6.7 | 1.862548 | 1.5 | 2.2 | 1.349373 | 1 | 1.9 | 0.08562153 | 0 | 0.2 | 909.3582 | 899.9849 | 916.3483 | 14.16003 | 10.61942 | 16.70396 | 56.89379 | 58.92289 | 34.91669 | 518.828125 | 1.46861 | 1.109351 | 1.406181 | 0.7526522 | 83.45398 | 177.621 | 547.9108 | 382.6211 | 3 | 3 | 4.1 | 4.2 | 3.9 | 3.9 | 386 | 405 | 590
2018-11-24 | 50.83 | 9.01 | 1.35 | 0.99 | 3.42 | 616 | 578.0576 | 1 | 48539.92 | 9.55 | 920.8664 | 910.2991 | 1734.698 | 304.0218 | 1041.667 | 849 | 626.6888 | 622.2518 | 25862.2 | 250 | 14.59133 | 48.19257 | 921.2234 | 921.8533 | 926.5417 | 896.1473 | 922.5172 | 902.5351 | 886.5943 | 904.9801 | 930.6739 | 910.4516 | 11.177 | 10 | 30.0791 | 563.257 |  | 5.92 | 15.78 | 12.76754 | 92 | 6 | 1.2568 | 1.2 | 0.1 | 1.772912 | 84 | 163 | 3599 | 26 | 57 | 5.75 | 0 | 3 | 3 | 3 | 50.33333 | 50.33333 | 0 | 23 | 42 | 45 | 2.2 | 0.3 | 0.25 | 498.1536 |  | 312.15 | 309.8453 | 0 | 11.2 | 11.08 | 8.58 | 2.7 | 7.989206 | 62 | 120 | 122 | 3.2 | 6 | 10.2 | 9.2 | 9.4 | 7.7 | 6.6 | 6.6 | 2.2 | 5.4 | 58 | 58 | 87 | 87 | 58 | 58 | 58 | 58 | 58 | 58 | 800 | 0 | 24 | 24 | 398.1 | 51.73 | 449.83 | 0 | 14 | 58.2276 | 31.22796 | 164.1257 | 45.49552 | 25.5898 | -2.806551 | 232.4045 | 90.19673 | 9.803274 | 1.909759 | 3.666667 | 1.816667 | 1.3 | 0.1 | 0 | 65 | 58158.09 | 3682.104 | 7.930037 | 8.300159 | 420.6801 | 416.9092 | 99.53651 | 8.402 | 0 | 0.9384052 | 27.279 | 11390 | 20 | 42.66667 | 60.66667 | 120 | 17 | 201 | 123 | 4.4 | 2 | 1.6 | 0.2 | 47 | 11.83333 | 3.7 | 57.43333 | 174 | 0 | 19 | 19 | 22 | 30 | 18 | 575.0326 | 464.7064 | 425.2504 | 429.3952 | 0.6130452 | 0.2868068 | -299.4047 | 625.633 | -2994 | -4.809028 | 635.3569 | 10 | 35.60764 | 1.046719 | 36.65436 | 20.54079 | 13.72482 | 28.3542 | 193.4251 | 173 | 208 | 296.3271 | 276 | 315 | 297.7025 | 283 | 315 | 299.2678 | 270 | 330 | 3.733354 | 2.3 | 5.1 | 1.827034 | 1.5 | 2.5 | 1.259372 | 0.9 | 1.8 | 0.1091389 | 0 | 0.2 | 912.2659 | 904.1398 | 918.5301 | 12.37438 | 10.10046 | 14.65074 | 57.29724 | 58.54677 | 34.13853 | 528.359375 | 1.448212 | 1.118225 | 1.373593 | 0.7603335 | 86.88829 | 186.1687 | 537.9325 | 389.1065 | 3 | 3.2 | 4 | 4.1 | 3.8 | 3.9 | 399 | 400 | 508
2018-11-25 | 52.14 | 8.86 | 1.09 | 1 | 2.82 | 616 | 568.14 | 1 | 48742.55 | 9.641667 | 920.4957 | 910.3347 | 1746.015 | 304.3538 | 1000 | 820 | 615.9242 | 615.5126 | 25862.2 | 250 | 14.60066 | 52.36687 | 915.1008 | 923.7951 | 929.6214 | 894.6562 | 923.0752 | 905.4792 | 889.9234 | 901.0262 | 928.5035 | 905.4429 | 11.177 | 10 | 30.1097 | 563.257 | 615.6 | 5.92 | 15.78 | 16.02205 | 80 | 4 | 1.401917 | 1.1 | 0.2 | 2.103955 | 83 | 160 | 3599 | 27 | 61 | 6.333333 | 0 | 3 | 3 | 3 | 50 | 48.66667 | 0 | 23 | 42 | 44 | 2.4 | 0.3 | 0.25 | 494.2171 |  | 312.6261 | 310.1795 | 0 | 11.19 | 10.97 | 8.8 | 1.5 | 7.93984 | 62 | 122 | 126 | 3.2 | 6 | 10.2 | 9.6 | 9.9 | 7.5 | 6.5 | 6.7 | 2.4 | 5.2 | 56 | 56 | 84 | 84 | 56 | 56 | 56 | 56 | 56 | 56 | 800 | 0 | 24 | 24 | 0 | 0 | 0 | 0 | 0 | 63.14 | 30.35156 | 163.421 | 43.64679 | 24.18513 | -2.768479 | 228.4844 | 90.62665 | 9.373354 | 2.087866 | 3.166667 | 1.733333 | 1.216667 | 0.1333333 | 0 | 40 | 58228.38 | 3688.097 | 7.816474 | 8.160158 | 419.4515 | 385.5531 | 99.56432 | 13.446 | 0 | 0.9223052 | 13.833 | 0 | 20 | 43.33333 | 61 | 122 | 16 | 200 | 124 | 3.7 | 1.8 | 1.5 | 0.2 | 50 | 12.08333 | 5.5 | 57.46667 | 175 | 0 | 20 | 18 | 22 | 29 | 16 | 568.2061 | 465.3294 | 425.7526 | 429.8792 | 0.2840553 | 10.88936 | -292.8053 | 625.1363 | -2982.167 | -4.775694 | 634.9351 | 10 | 37.68635 | 1.07837 | 38.76472 | 18.36742 | 10.45656 | 25.15078 | 194.7634 | 184 | 209 | 296.7906 | 284 | 321 | 297.9639 | 288 | 315 | 299.028 | 263 | 316 | 2.920517 | 2.2 | 3.7 | 1.702785 | 1.3 | 2 | 1.121277 | 1 | 1.3 | 0.09015394 | 0 | 0.2 | 911.935 | 899.3607 | 919.0183 | 12.42014 | 9.198535 | 15.74861 | 57.40735 | 58.78022 | 31.4928 | 583.515625 | 1.399774 | 1.112206 | 1.336585 | 0.7629449 | 75.11325 | 195.3808 | 531.7025 | 397.617 | 2.9 | 3 | 4.2 | 4.2 | 3.9 | 3.9 | 404 | 399 | 546
2018-11-26 | 50.3 | 9.26 | 1.14 | 0.82 | 2.94 | 596 | 537.552 | 0.9659722 | 47433.44 | 9.727273 | 906.6539 | 904.7335 | 1690.745 | 303.4848 | 948.9576 | 830 | 608.7361 | 608.4704 | 25409.8 | 250 | 15.07118 | 54.89365 | 911.4731 | 919.713 | 921.1308 | 889.14 | 920.0053 | 898.3069 | 882.6218 | 895.4768 | 923.0809 | 900.881 | 11.177 | 10 | 30.21252 | 545.657 | 590.8 | 5.92 | 15.14 | 15.87954 | 53 | 4 | 1.197626 | 1.1 | 0.14 | 3.377818 | 80 | 169 | 3607 | 28 | 64 | 5.166667 | 0 | 3 | 3 | 3 | 50.33333 | 50.33333 | 0 | 21 | 43 | 45 | 2.3 | 0.3 | 0.25 | 500.8388 |  | 311.6527 | 309.1716 | 0 | 11.26 | 11.02 | 8.75 | 1.58 | 8.166787 | 68 | 120 | 124 | 3.2 | 6 | 10.2 | 9.4 | 8.2 | 7.8 | 6.6 | 6.6 | 2.4 | 5.6 | 56 | 56 | 84 | 84 | 56 | 56 | 56 | 56 | 56 | 56 | 800 | 0 | 23.18333 | 23.18333 | 0 | 914.76 | 914.76 | 4 | 21 | 57.792 | 30.243 | 160.3099 | 41.80286 | 24.21207 | -3.39299 | 222.9318 | 90.66123 | 9.338766 | 2.148432 | 2.866667 | 2.183333 | 1.133333 | 0.1 | 0 | 40 | 56618.84 | 3637.513 | 8.055812 | 7.961849862 | 421.5533 | 419.1581 | 99.54227 | 9.026 | 0 | 0.9019329 | 15.327 | 10520 | 21 | 42.33333 | 60 | 135 | 18 | 200 | 122 | 3.5 | 3.1 | 1.5 | 0.2 | 53 | 10.83333 | 5.3 | 57.93333 | 173 | 0 | 18 | 18 | 18 | 31 | 15 | 554.065 | 465.0154 | 426.2917 | 431.882 | 0.5994688 | 7.171938 | -287.5996 | 624.7499 | -2990.333 | -4.776389 | 634.6329 | 10 | 36.04704 | 1.291419 | 37.33846 | 12.77335 | 4.412859 | 22.32348 | 194.7599 | 184 | 205 | 295.7343 | 274 | 327 | 297.8467 | 292 | 305 | 298.2519 | 54 | 316 | 2.959612 | 0.9 | 3.7 | 2.394301 | 0.1 | 3.7 | 1.206012 | 0.2 | 2 | 0.1085255 | 0 | 0.2 | 905.8285 | 813.7755 | 922.2406 | 13.68777 | 9.217547 | 44.66827 | 57.36908 | 59.29899 | 32.27094 | 1694.140625 | 1.383768 | 1.131536 | 1.335621 | 0.7623336 | 74.3239 | 156.0195 | 535.3149 | 383.4483 | 2.9 | 3 | 4 | 4.2 | 3.8 | 3.9 | 401 | 404 | 536
2018-11-27 | 50.66 | 9.32 | 1.18 | 0.87 | 2.82 | 622 | 554.5184 | 1 | 48996.65 | 9.491667 | 906.1258 | 906.2835 | 1728.049 | 303.5757 | 791.6667 | 869 | 628.6391 | 631.8733 | 22016.8 | 250 | 13.33933 | 43.68777 | 911.3652 | 918.7887 | 920.2443 | 895.3378 | 921.5748 | 898.9003 | 886.8762 | 897.1808 | 926.4998 | 898.9836 | 11.177 | 10 | 30.30176 | 568.537 | 473.5 | 16.30717 | 15.04 | 15.55831 | 75 | 4 | 1.271608 | 0.9 | 0.1 | 1.957687 | 76 | 153 | 3607 | 29 | 67 | 5.666667 | 0 | 3 | 3 | 3 | 51 | 51.33333 | 16.32 | 22 | 44 | 45 | 2.3 | 0.4 | 0.25 | 507.7897 |  | 311.4824 | 309.0597 | 0 | 11.34 | 11.04 | 8.8 | 3.7 | 8.23192 | 132 | 128 | 140 | 4.4 | 8.6 | 8.2 | 11 | 6.6 | 6 | 5.4 | 6.2 | 2.8 | 7 | 58 | 58 | 87 | 87 | 58 | 58 | 58 | 58 | 58 | 58 | 800 | 0 | 24 | 24 | 0 | 391.07 | 391.07 | 0 | 13 | 64.4484 | 31.88679 | 162.2039 | 43.42257 | 25.47119 | -2.316416 | 228.7812 | 89.87907 | 10.12093 | 2.371512 | 3.45 | 2.833333 | 1.483333 | 0.15 | 0 | 39 | 58756.96 | 3715.309 | 8.404102 | 8.170757 | 420.3265 | 423.5229 | 99.5593 | 12.751 | 0 | 0.8915087 | 35.496 | 32920 | 24 | 41 | 60.33333 | 120 | 16 | 200 | 122 | 4.7 | 3.2 | 1.9 | 0.2 | 56 | 12 | 2.6 | 57.43333 | 175 | 0 | 18 | 17 | 18 | 29 | 16 | 570.9494 | 465.6661 | 425.1335 | 430.5583 | 0.6792325 | 25.12344 | -275.789 | 624.6212 | -2972.5 | -4.743056 | 634.5647 | 10 | 32.22285 | 1.116339 | 33.33919 | 13.33936 | 4.711148 | 20.5856 | 193.7731 | 183 | 199 | 294.9516 | 278 | 307 | 297.3602 | 283 | 310 | 299.1903 | 269 | 314 | 3.53812 | 2.1 | 5.3 | 2.732273 | 2.1 | 3.4 | 1.500814 | 1 | 2 | 0.1635984 | 0 | 0.3 | 907.667 | 901.5042 | 914.5811 | 12.0753 | 9.749225 | 15.19221 | 57.25137 | 58.52084 | 35.74673 | 640.078125 | 1.410413 | 1.138748 | 1.361053 | 0.7798835 | 75.06606 | 136.5612 | 546.5146 | 383.125 | 3 | 3 | 4 | 4.2 | 3.8 | 3.9 | 407 | 406 | 453
2018-11-28 | 52.17 | 8.59 | 1.1 | 0.71 | 2.76 | 624 | 584.654 | 1 | 48953.32 | 9.658333 | 915.7638 | 905.7295 | 1653.918 | 304.932 | 958.3333 | 854 | 632.0825 | 633.2892 | 21262.8 | 250 | 12.40199 | 47.01566 | 912.7773 | 919.7125 | 909.9555 | 901.8217 | 919.7076 | 897.6342 | 887.4318 | 896.7955 | 925.3678 | 895.2688 | 11.177 | 10 | 30.46777 | 570.297 | 410.2 | 21.23 | 15.43 | 15.16156 | 362 | 13 | 1.163052 | 0.9 | 0.3 | 16.218 | 72 | 150 | 3607 | 30 | 70 | 5.25 | 0 | 3 | 3 | 3 | 50.66667 | 48.33333 | 0 | 22 | 42 | 43 | 2.2 | 0.2 | 0.25 | 516.3895 |  | 313.2244 | 310.4607 | 0 | 11.16 | 10.94 | 8.51 | 2 | 8.240177 | 83 | 124 | 128 | 3 | 6 | 10 | 9.4 | 9.6 | 7.6 | 6.6 | 6.7 | 2.4 | 5.4 | 56 | 56 | 84 | 84 | 56 | 56 | 56 | 56 | 56 | 56 | 800 | 0 | 24 | 24 | 0 | 544.87 | 544.87 | 0 | 16 | 65.784 | 30.73911 | 161.9113 | 44.67517 | 26.21122 | -2.325239 | 230.4725 | 89.63608 | 10.36392 | 2.3978 | 3.166667 | 2.2 | 1.283333 | 0.15 | 0 | 32 | 58749.25 | 3744.356 | 8.57395 | 8.23116 | 420.5005 | 454.2734 | 99.538 | 10.458 | 0 | 0.9369455 | 25.038 | 0 | 24 | 42.66667 | 60.33333 | 131 | 16 | 200 | 142 | 4.6 | 2.6 | 1.6 | 0.2 | 59 | 10.5 | 4 | 58 | 173 | 0 | 14 | 19 | 19 | 29 | 19 | 581.8806 | 464.0514 | 424.5551 | 428.8377 | 0.3578386 | 9.559367 | -292.4013 | 624.5934 | -2952.667 | -4.709722 | 634.5921 | 10 | 36.93137 | 1.026802 | 37.95818 | 10.33057 | 8.303654 | 11.96099 | 193.9588 | 180 | 203 | 296.0268 | 290 | 320 | 297.5806 | 293 | 320 | 299.0239 | 267 | 309 | 3.391236 | 2.1 | 6.3 | 2.183603 | 1.6 | 2.7 | 1.298264 | 0.9 | 1.8 | 0.1746771 | 0 | 0.3 | 906.5903 | 841.9031 | 919.078 | 11.26079 | 9.752398 | 25.92352 | 57.39011 | 58.78022 | 34.12556 | 670.546875 | 1.413034 | 1.126679 | 1.31379 | 0.7926335 | 90.24147 | 165.4447 | 524.8581 | 397.5918 | 3 | 3.3 | 4 | 4.2 | 3.8 | 3.9 | 408 | 401 | 483
2018-11-29 | 52.72 | 8.09 | 0.99 | 0.74 | 3.16 | 623 | 545.9272 | 1 | 48992.43 | 9.590909 | 926.4474 | 906.093 | 1655.794 | 308.6895 | 958.3333 | 859 | 614.0374 | 613.5953 | 19754.8 | 250 | 13.70019 | 46.26575 | 910.9938 | 919.9728 | 919.1894 | 895.2556 | 919.7919 | 902.6254 | 884.4568 | 896.4585 | 927.0045 | 897.8767 | 11.177 | 10 | 30.39323 | 569.417 | 422.3 | 21.23 | 15.3 | 14.84417 | 114 | 6 | 1.593835 | 1 | 0.1 | 3.414152 | 68 | 148 | 3607 | 31 | 74 | 5.5 | 0 | 3 | 3 | 3 | 51 | 47.33333 | 0 | 22 | 42 | 43 | 2.3 | 0.3 | 0.25 | 524.9837 |  | 316.3577 | 314.4774 | 0 | 11.08 | 10.98 | 8.35 | 2.1 | 8.107466 | 52 | 145 | 132 | 2.8 | 5.4 | 10 | 9.4 | 9.8 | 7.8 | 6.2 | 6.4 | 2.2 | 4.8 | 56 | 56 | 84 | 84 | 56 | 56 | 56 | 56 | 56 | 56 | 800 | 0 | 24 | 24 | 0 | 1045.16 | 1045.16 | 4 | 25 | 44.7672 | 30.8353 | 161.4746 | 42.78781 | 23.99619 | -2.864402 | 225.3941 | 90.62452 | 9.375481 | 2.371588 | 3.75 | 2.1 | 1.25 | 0.1333333 | 0 | 30 | 58527.89 | 3741.975 | 8.535449 | 8.049791 | 421.4729 | 398.1454 | 99.59302 | 6.998 | 0 | 0.8762876 | 29.52 | 11480 | 25 | 42 | 61 | 138 | 16 | 200 | 120 | 4.4 | 2.3 | 1.6 | 0.2 | 61 | 12.16667 | 4.5 | 57.26667 | 173 | 0 | 21 | 20 | 21 | 29 | 16 | 567.6928 | 464.409 | 425.6296 | 430.6376 | 0.08530142 | 9.835196 | -293.6902 | 624.5252 | -2933.833 | -4.676389 | 634.5743 | 10 | 34.96301 | 1.022109 | 35.98512 | 13.85026 | 9.483866 | 17.82313 | 193.8254 | 181 | 209 | 296.2674 | 284 | 308 | 297.7522 | 285 | 319 | 299.3764 | 258 | 319 | 3.50117 | 2.7 | 4.6 | 2.051221 | 1.7 | 2.5 | 1.185719 | 0.8 | 1.7 | 0.1398403 | 0 | 0.3 | 908.2128 | 815.3479 | 935.9336 | 12.13609 | 8.145901 | 163.2937 | 57.52842 | 59.15633 | 33.61976 | 563.4375 | 1.429829 | 1.127252 | 1.296565 | 0.7870424 | 108.0178 | 169.7787 | 508.068 | 397.5843 | 2.9 | 3 | 4 | 4.1 | 3.8 | 3.9 | 376 | 304 | 298
2018-11-30 | 50.93 | 8.84 | 1.03 | 0.78 | 3.08 | 650 | 552.6196 | 1 | 48974.66 | 9.65 | 929.4209 | 908.7987 | 1622.561 | 307.8432 | 1500 | 813 | 600.4539 | 600.08 | 21112 | 250 | 14.83084 | 48.29485 | 907.1774 | 925.0558 | 924.4951 | 899.4231 | 924.1693 | 906.7175 | 889.3197 | 894.0315 | 930.7622 | 900.6626 | 11.177 | 10 | 30.39355 | 593.177 | 872.8 | 20.68731 | -12.12 | 14.16976 | 88 | 4 | 1.333817 | 0.8 | 0.2 | 3.545203 | 64 | 148 | 3607 | 33 | 77 | 4.833333 | 0 | 3 | 3 | 3 | 49.33333 | 46.66667 | 0 | 21 | 43 | 43 | 2.3 | 0.5 | 0.25 | 526.6052 |  | 315.0793 | 314.5818 | 0 | 11.23 | 11 | 7.96 | 1.11 | 7.956771 | 68 | 139 | 144 | 4.2 | 8 | 8.6 | 11 | 5.8 | 5.6 | 5 | 6.6 | 4 | 6.8 | 50 | 50 | 75 | 75 | 50 | 50 | 47 | 50 | 50 | 50 | 800 | 0 | 24 | 24 | 0 | 935.27 | 935.27 | 4 | 21 | 74.3496 | 30.44982 | 160.4895 | 43.44693 | 24.16553 | -2.823144 | 225.2789 | 90.52623 | 9.473765 | 2.358808 | 3.2 | 1.85 | 1.05 | 0.1333333 | 0 | 32 | 58409.78 | 3747.817 | 8.506145 | 8.045674 | 419.8098 | 402.0403 | 99.58741 | 12.569 | 0 | 0.850184 | 39.231 | 22280 | 27 | 43 | 61.33333 | 140 | 16 | 200 | 120 | 3.7 | 2 | 1.4 | 0.2 | 64 | 11.66667 | 2.1 | 57.96667 | 173 | 0 | 21 | 20 | 22 | 27 | 15 | 573.4482 | 464.2783 | 425.3154 | 430.0366 | 0.6761496 | 11.90838 | -291.1516 | 625.5711 | -2888 | -4.643056 | 635.6665 | 10 | 36.6015 | 1.025097 | 37.6266 | 16.37929 | 9.808099 | 21.9733 | 194.0038 | 186 | 206 | 296.3824 | 289 | 303 | 297.8174 | 281 | 315 | 299.4305 | 254 | 313 | 3.393337 | 2.7 | 5 | 1.891854 | 1.6 | 2.3 | 1.109198 | 0.8 | 1.9 | 0.1682917 | 0 | 0.3 | 910.4174 | 901.5324 | 918.3873 | 13.23784 | 11.04342 | 15.58695 | 57.71962 | 59.18227 | 33.46412 | 559.921875 | 1.424433 | 1.123088 | 1.252233 | 0.801152 | 104.516 | 185.0049 | 491.8637 | 407.352 | 2.9 | 3 | 4 | 4.2 | 3.8 | 3.9 | 390 | 340 | 310
2018-12-01 | 50.06 | 8.94 | 1.087 | 0.89 | 3.58 | 619 | 567.428 | 1 | 48981.25 | 9.608333 | 933.2939 | 909.1534 | 1583.516 | 308.8342 | 1750 | 799 | 593.7591 | 593.2328 | 21036.6 | 250 | 15.30762 | 47.01011 | 900.4337 | 926.9681 | 925.5524 | 901.3364 | 925.8123 | 910.4384 | 892.9268 | 889.7593 | 929.3041 | 897.6201 | 11.177 | 10 | 30.22754 | 565.897 | 531.6 | 17.08 | 15.58 | 17.34395 | 226 | 10 | 1.298642 | 1.1 | 0.4 | 3.68526 | 61 | 143 | 3607 | 1 | 3 | 5.5 | 0 | 3 | 3 | 3 | 49.66667 | 46.33333 | 0 | 22 | 42 | 44 | 2.3 | 0.4 | 0.25 | 536.6831 |  | 316.1865 | 315.2856 | 0 | 11.09 | 11.01 | 7.9 | 5.9 | 7.855161 | 50 | 120 | 140 | 3 | 5.3 | 10 | 9.6 | 10.3 | 7.8 | 6.6 | 6.6 | 2.4 | 5.4 | 48 | 48 | 72 | 72 | 48 | 48 | 51 | 48 | 48 | 48 | 800 | 0 | 24 | 24 | 0 | 0 | 0 | 0 | 0 | 70.428 | 33.35941 | 163.0253 | 43.78587 | 24.62287 | -2.828903 | 228.6051 | 90.46654 | 9.533455 | 2.420085 | 4.45 | 2.166667 | 1.383333 | 0.2166667 | 0 | 30 | 58553.77 | 3722.887 | 8.259094 | 8.164467 | 419.9786 | 400.9831 | 99.57439 | 3.735 | 0 | 0.916685 | 35.496 | 0 |  | 42.33333 | 60.66667 | 126 | 17 | 200 | 120 | 6.2 | 2.3 | 1.7 | 0.3 | 1 | 9 | 2.6 | 58.46667 | 173 | 0 | 17 | 18 | 21 | 27 | 13 | 573.3435 | 464.4548 | 425.1044 | 429.6151 | 1.011648 | 13.25965 | -283.0918 | 619 | 14.16129 | 0.03225806 | 630.177 | 22.5 | 25.79155 | 1.053281 | 26.84483 | 17.97077 | 11.81833 | 26.33099 | 192.1384 | 183 | 199 | 296.1445 | 282 | 317 | 297.3832 | 283 | 315 | 299.0408 | 280 | 315 | 4.453513 | 3.5 | 9 | 2.167112 | 1.9 | 2.8 | 1.394214 | 1 | 1.9 | 0.199581 | 0 | 0.3 | 909.8173 | 897.7791 | 918.427 | 13.70774 | 11.32186 | 18.09034 | 58.64364 | 63.0212 | 35.59108 | 544.53125 | 1.463303 | 1.138962 | 1.292769 | 0.8176249 | 106.7248 | 180.3914 | 481.6166 | 407.022 | 2.8 | 2.9 | 4 | 4.2 | 3.8 | 3.9 | 374 | 350 | 325
2018-12-02 | 51.6 | 8.7 | 1 | 0.88 | 3.24 | 618 | 571.2484 | 1 | 48993.73 | 9.5 | 936.6229 | 911.3867 | 1632.945 | 310.8135 | 2083.333 | 835 | 593.4913 | 591.8073 | 21338.2 | 250 | 14.25455 | 52.78475 | 915.4947 | 928.3526 | 914.2662 | 904.8182 | 927.0404 | 911.9236 | 889.0367 | 900.1615 | 932.4938 | 899.5625 | 11.177 | 10 | 30.14974 | 565.017 | 581.7 | 17.08 | 15.68 | 14.02274 | 43 | 3 | 1.457748 | 1 | 0.4 | 5.03148 | 57 | 144 | 3607 | 2 | 8 | 6.166667 | 0 | 2 | 2 | 2 | 50.33333 | 48 | 0 | 21 | 42 | 44 | 2.3 | 0.6 | 0.25 | 529.8958 |  | 318.1771 | 317.27 | 0 | 11.08 | 10.9 | 8.99 | 2.05 | 7.789879 | 49 | 147 | 130 | 4.8 | 8.2 | 9 | 10.2 | 6.4 | 5.8 | 5.4 | 6.2 | 5.2 | 6.4 | 46 | 46 | 69 | 69 | 46 | 46 | 52 | 46 | 46 | 46 | 800 | 0 | 24 | 24 | 0 | 0 | 0 | 0 | 0 | 48.2484 | 33.34703 | 163.3973 | 44.64159 | 25.24529 | -2.939814 | 230.3444 | 90.31647 | 9.683532 | 2.359101 | 4.433333 | 2.166667 | 1.35 | 0.2166667 | 0 | 43 | 58499.19 | 3724.657 | 8.334469 | 8.226586 | 420.522 | 421.4295 | 99.55729 | 5.976 | 0 | 0.9243502 | 29.52 | 0 |  | 42.66667 | 61 | 135 | 17 | 195 | 120 | 5.1 | 2.2 | 1.5 | 0.3 | 2 | 10.75 | 3.4 | 59.06667 | 174 | 0 | 16 | 19 | 19 | 28 | 18 | 579.6466 | 464.1496 | 426.0085 | 429.4962 | 1.043314 | 13.53283 | -290.2953 | 618.5 | 27.32258 | 0.06451613 | 629.677 | 22.5 | 26.46938 | 1.061443 | 27.53082 | 17.83079 | 11.44223 | 24.94329 | 192.5729 | 183 | 203 | 296.1773 | 292 | 317 | 297.6189 | 286 | 316 | 299.2094 | 263 | 329 | 4.249514 | 3.4 | 5.6 | 2.131722 | 1.9 | 2.5 | 1.355712 | 1 | 1.7 | 0.2037095 | 0 | 0.3 | 912.3473 | 905.6443 | 922.8879 | 11.93262 | 10.5452 | 14.24256 | 58.90424 | 60.21982 | 35.4225 | 524.453125 | 1.44675 | 1.135213 | 1.275232 | 0.8454188 | 101.6817 | 185.7918 | 471.7787 | 422.7425 | 2.8 | 2.9 | 3.9 | 4.1 | 3.9 | 4.1 | 407 | 367 | 458
2018-12-03 | 50.26 | 8.82 | 1.07 | 0.81 | 3.28 | 623 | 566.5236 | 1 | 48914.5 | 9.5 | 939.5537 | 905.7207 | 1702.382 | 312.0707 | 1791.667 | 810 | 600.823 | 603.7917 | 18473 | 250 | 11.58356 | 44.98415 | 912.2329 | 916.622 | 906.4933 | 904.712 | 918.2925 | 902.9534 | 888.2866 | 896.1728 | 925.2942 | 894.4964 | 11.177 | 10 | 30.37077 | 569.417 | 555.1 | 17.08 | 15.48 | 13.12291 | 55 | 3 | 1.503687 | 0.9 | 0.1 | 16.218 | 85 | 143 | 3607 | 3 | 12 | 5 | 0 | 2 | 2 | 2 | 49.66667 | 46 | 51.52 | 22 | 43 | 45 | 2.3 | 1.1 | 0.75 | 530.3448 |  | 320.3432 | 317.3926 | 0 | 11.22 | 11 | 8.17 | 1.36 | 7.728473 | 94 | 146 | 132 | 4.8 | 8.8 | 8.4 | 11 | 7.2 | 6.2 | 6 | 7 | 3 | 7 | 58 | 58 | 87 | 87 | 58 | 58 | 52 | 58 | 58 | 58 | 800 | 0 | 24 | 24 | 0 | 1127.63 | 1127.63 | 4 | 28 | 49.8936 | 32.04595 | 160.3815 | 45.13018 | 26.89522 | -2.133109 | 230.2738 | 89.24666 | 10.75334 | 2.315986 | 3.15 | 2 | 1.133333 | 0.1 | 0 | 30 | 58952.55 | 3737.023 | 8.747462 | 8.224064 | 420.0658 | 478.624 | 99.52429 | 3.647 | 0 | 0.9093477 | 36.243 | 10370 | 1 | 42 | 61.33333 | 130 | 17 | 198 | 120 | 4.2 | 2.3 | 1.5 | 0.2 | 3 | 13 | 2.5 | 58.8 | 174 | 0 | 19 | 18 | 19 | 30 | 20 | 579.2077 | 464.6404 | 425.2019 | 429.076 | 0.7809456 | 3.827359 | -297.1432 | 620 | 45.48387 | 0.09677419 | 631.177 | 22.5 | 33.6697 | 1.04808 | 34.71778 | 17.57572 | 11.06612 | 27.36854 | 194.092 | 181 | 206 | 296.4828 | 276 | 321 | 297.6669 | 281 | 317 | 299.1968 | 247 | 320 | 3.294627 | 2.2 | 5.8 | 2.025527 | 1.6 | 2.8 | 1.183476 | 0.9 | 1.8 | 0.1202882 | 0 | 0.3 | 906.207 | 896.4767 | 914.928 | 9.722431 | 8.474024 | 12.04317 | 58.74048 | 60.07716 | 36.9399 | 737.03125 | 1.400013 | 1.128795 | 1.232908 | 0.8001053 | 87.7834 | 190.6898 | 466.5661 | 408.2522 | 2.9 | 3 | 4 | 4.14 | 3.9 | 3.9
2018-12-04 | 51.21 | 8.61 | 1.17 | 0.71 | 2.78 | 621 | 572.7932 | 1 | 48883.42 | 9.683333 | 932.4767 | 907.6523 | 1721.92 | 308.3699 | 1375 | 948 | 601.04 | 606.3897 | 16512.6 | 250 | 9.935716 | 31.81709 | 913.471 | 911.7482 | 912.7834 | 911.1895 | 917.2179 | 902.6118 | 895.3828 | 896.8137 | 923.1347 | 892.3241 | 11.177 | 10 | 30.3597 | 567.657 | 605.6 | 17.08 | 15.9 | 12.80546 | 65 | 4 | 1.209802 | 1 | 0.1 | 3.467256 | 82 | 141 | 3607 | 4 | 15 | 5.416667 | 0 | 3 | 3 | 2 | 52 | 46.33333 | 0 | 22 | 44 | 54 | 2.3 | 1.1 | 0.75 | 520.8699 |  | 316.9665 | 313.2118 | 0 | 11.22 | 10.99 | 8.41 | 1.35 | 7.831189 | 85 | 130 | 138 | 3.6 | 8 | 7.4 | 10.2 | 7.6 | 4.2 | 5.6 | 5.4 | 5.8 | 7 | 58 | 58 | 87 | 87 | 58 | 58 | 58 | 58 | 58 | 58 | 800 | 0 | 24 | 24 | 0 | 346.41 | 346.41 | 0 | 10 | 50.3832 | 30.87949 | 156.5843 | 44.4589 | 27.26479 | -2.04916 | 226.2588 | 88.85541 | 11.14459 | 2.238827 | 2.683333 | 1.9 | 1.05 | 0.1333333 | 0 | 30 | 58971.38 | 3783.342 | 7.586225 | 8.080672 | 420.3981 | 440.6636 | 99.48489 | 5.184 | 0 | 0.9223723 | 42.219 | 11160 | 2 | 42.66667 | 61.66667 | 126 | 17 | 200 | 120 | 2.9 | 2 | 1.1 | 0.2 | 4 | 12.5 | 1.7 | 58.63333 | 174 | 0 | 22 | 20 | 21 | 26 | 18 | 580.3901 | 464.2922 | 425.8799 | 430.9694 | 1.266825 | 15.63093 | -280.4305 | 620.25 | 61.64516 | 0.1290323 | 631.427 | 22.5 | 37.71676 | 1.019723 | 38.73649 | 14.55572 | 10.28796 | 22.86819 | 194.9158 | 191 | 199 | 296.6988 | 291 | 310 | 297.8864 | 286 | 305 | 299.3814 | 286 | 308 | 2.799857 | 2.2 | 3.9 | 1.88429 | 1.6 | 2.2 | 1.092807 | 0.9 | 1.4 | 0.1186708 | 0 | 0.2 | 908.038 | 896.4767 | 921.3293 | 8.801966 | 7.964441 | 10.01819 | 58.48735 | 60.18091 | 33.63272 | 713.203125 | 1.377838 | 1.121773 | 1.191845 | 0.7954407 | 72.82296 | 200.715 | 456.5732 | 408.1505 | 2.9 | 3 | 4 | 4.2 | 3.9 | 3.9 | 408 | 360 | 363
2018-12-05 | 51.51 | 8.41 | 1.16 | 0.67 | 2.68 | 624 | 574.932 | 1 | 48988.86 | 9.591667 | 926.4622 | 907.8358 | 1743.26 | 310.2455 | 1416.667 | 811 | 613.7808 | 615.6164 | 18548.4 | 250 | 11.94841 | 43.01517 | 914.151 | 915.3851 | 915.8039 | 903.4571 | 920.4047 | 906.9232 | 889.1114 | 897.4501 | 927.5641 | 894.9293 | 11.177 | 10 | 30.45085 | 570.297 | 504.7 | 24.636875 | 15.55 | 12.70157 | 36 | 2 | 1.44279 | 1 | 0.3 | 1.94775 | 82 | 139 | 3607 | 5 | 19 | 6.333333 | 0 | 2 | 2 | 2 | 51.33333 | 47.66667 | 70.95 | 22 | 42 | 45 | 2.3 | 0.4 | 0.25 | 519.3413 |  | 319.0605 | 315.103 | 0 | 11.09 | 10.86 | 8.42 | 2.1 | 7.896721 | 84 | 143 | 113 | 3.4 | 6.2 | 10 | 9.6 | 10 | 8 | 6.8 | 7 | 2.6 | 6.4 | 56 | 56 | 84 | 84 | 56 | 56 | 56 | 56 | 56 | 56 | 800 | 0 | 24 | 24 | 0 | 648.91 | 648.91 | 0 | 20 | 44.022 | 30.51054 | 161.8947 | 44.76573 | 26.36018 | -2.314057 | 230.7066 | 89.57718 | 10.42282 | 2.176361 | 2.966667 | 1.783333 | 1 | 0.1166667 | 0 | 38 | 59253.04 | 3770.798 | 7.790089 | 8.23952 | 420.5079 | 375.1938 | 99.57441 | 9.711 | 0 | 0.9213654 | 32.508 | 0 | 2 | 43.33333 | 61.33333 | 173 | 16 | 200 | 120 | 3.4 | 1.9 | 1.1 | 0.2 | 6 | 12.5 | 3 | 58.6 | 174 | 0 | 21 | 19 | 21 | 27 | 19 | 583.9931 | 465.0209 | 425.8014 | 430.5729 | 1.050574 | 10.6908 | -294.4299 | 621 | 80.80645 | 0.1612903 | 632.177 | 22.5 | 39.18549 | 0.9989614 | 40.18445 | 12.63788 | 10.44358 | 16.57808 | 194.8644 | 191 | 208 | 296.7825 | 286 | 303 | 298.0621 | 286 | 313 | 299.4961 | 291 | 309 | 2.902673 | 2.3 | 3.6 | 1.774245 | 1.5 | 1.9 | 1.00342 | 0.8 | 1.3 | 0.1072095 | 0 | 0.2 | 908.3654 | 900.3904 | 915.5062 | 10.45338 | 8.47785 | 13.04757 | 58.3732 | 59.9734 | 32.16719 | 695.3125 | 1.396202 | 1.114582 | 1.140511 | 0.7981812 | 81.38331 | 213.8613 | 442.9778 | 414.228 | 2.9 | 3 | 4.1 | 4.2 | 3.9 | 3.9 | 416 | 406 | 436
2018-12-06 | 51.11 | 8.82 | 1.23 | 0.63 | 2.64 | 623 | 559.9252 | 1 | 49000.86 | 9.725 | 914.9798 | 907.2421 | 1756.025 | 308.2391 | 1458.333 | 771 | 610.8069 | 575.4993 | 19076.2 | 250 | 11.91813 | 42.66883 | 914.357 | 914.6632 | 912.2234 | 903.3262 | 920.0105 | 905.292 | 889.7727 | 898.2915 | 925.3325 | 891.0287 | 11.177 | 10 | 30.4375 | 569.417 | 401.7 | 30.99 | 15.28 | 12.13093 | 66 | 3 | 1.195531 | 1 | 0.3 | 16.218 | 82 | 137 | 3607 | 6 | 23 | 6.5 | 0 | 2 | 2 | 2 | 52 | 54 | 0 | 22 | 44 | 48 | 2.4 | 0.6 | 0.25 | 506.7037 |  | 317.1622 | 313.0947 | 0 | 11.22 | 10.9 | 7.45 | 1.9 | 7.868987 | 96 | 137 | 120 | 4.6 | 8.8 | 8.2 | 11 | 7.2 | 6.2 | 6 | 6 | 3 | 7 | 60 | 60 | 90 | 90 | 60 | 60 | 60 | 60 | 60 | 60 | 800 | 0 | 24 | 24 | 0 | 307.47 | 307.47 | 0 | 9 | 50.4552 | 31.8319 | 162.3595 | 43.52105 | 24.58726 | -2.93887 | 227.5289 | 90.48543 | 9.514568 | 2.122446 | 3.133333 | 1.75 | 0.9166667 | 0.08333333 | 0 | 36 | 59101.41 | 3749.101 | 7.747189 | 8.126032 | 420.4758 | 338.7299 | 99.61338 | 7.47 | 0 | 0.8987563 | 25.038 | 0 | 2 | 44.33333 | 61.66667 | 128 | 17 | 201 | 205 | 3.5 | 1.8 | 1.2 | 0.1 | 8 | 13 | 4 | 58.96667 |  | 0 | 18 | 18 | 20 | 31 | 17 | 574.6617 | 465.6377 | 425.6432 | 431.9368 | 0.74296 | 17.69945 | -293.1854 | 621.3333 | 98.96774 | 0.1935484 | 632.5103 | 22.5 | 31.45719 | 1.012266 | 32.46945 | 16.5687 | 11.44223 | 24.00949 | 194.4154 | 184 | 205 | 296.666 | 290 | 301 | 297.9401 | 286 | 308 | 299.3638 | 292 | 309 | 3.110618 | 2.5 | 3.8 | 1.763308 | 1.6 | 2 | 1.06796 | 0.9 | 1.4 | 0.1134167 | 0 | 0.2 | 907.6026 | 902.6061 | 911.9125 | 10.08899 | 8.571729 | 12.36942 | 58.8162 | 60.72562 | 34.11258 | 411.796875 | 1.396819 | 1.107639 | 1.097707 | 0.7993438 | 72.05633 | 221.2973 | 438.5753 | 414.5653 | 2.9 | 3 | 4 | 4.2 | 3.9 | 3.9 | 412 | 406 | 510
2018-12-07 | 50.45 | 9.04 | 1.22 | 0.88 | 2.62 | 620 | 559.5424 | 1 | 49021.2 | 9.608333 | 898.4766 | 909.7537 | 1748.018 | 305.0362 | 2000 | 853 | 602.9882 | 604.8494 | 18925.4 | 250 | 10.96004 | 38.5497 | 918.2221 | 914.2451 | 909.5328 | 910.383 | 921.916 | 904.4121 | 897.3008 | 902.0173 | 924.3605 | 888.501 | 11.177 | 10 | 30.29004 | 566.777 | 608.3 | 30.99 | 15.94 | 11.81352 | 227 | 10 | 1.266641 | 1.2 | 0.1 | 2.942431 | 82 | 136 | 3607 | 7 | 26 | 5.166667 | 0 | 2 | 2 | 2 | 52.33333 | 52 | 82.93 | 23 | 43 | 45 | 2.3 | 0.6 | 0.25 | 505.869 |  | 314.1891 | 310.0326 | 0 | 11.22 | 11 | 8.38 | 0.99 | 7.785902 | 97 | 141 | 138 | 4.8 | 7 | 8.2 | 11 | 7.4 | 6.4 | 5.8 | 6.8 | 3 | 7 | 56 | 56 | 84 | 84 | 56 | 56 | 56 | 56 | 56 | 56 | 800 | 0 | 24 | 24 | 0 | 794.9 | 794.9 | 4 | 17 | 32.6424 | 32.20341 | 162.2929 | 43.72759 | 24.84458 | -2.412236 | 228.4528 | 90.18076 | 9.819245 | 1.85148 | 3.2 | 1.716667 | 1.066667 | 0.1 | 0 | 30 | 58753.4 | 3732.495 | 8.262937 | 8.159029 | 420.7064 | 346.8461 | 99.63207 | 12.079 | 0 | 0.9024877 | 34.749 | 21790 | 4 | 41.66667 | 61.66667 | 120 | 32 | 200 | 194 | 3.8 | 1.9 | 1.2 | 0.1 | 11 | 10.5 | 3 | 58.93333 | 174 | 0 | 20 | 18 | 20 | 27 | 17 | 574.9728 | 465.4958 | 425.1323 | 430.4416 | 1.072444 | 13.11828 | -297.4111 | 621.1429 | 114.129 | 0.2258065 | 632.3199 | 22.5 | 29.5066 | 1.018505 | 30.52511 | 15.923 | 11.93507 | 20.41699 | 194.3033 | 175 | 206 | 296.8348 | 278 | 311 | 297.8869 | 264 | 322 | 299.234 | 265 | 310 | 3.211375 | 2.5 | 4.1 | 1.680704 | 1.4 | 1.9 | 1.050369 | 0.6 | 1.4 | 0.1129109 | 0 | 0.2 | 908.9945 | 901.3215 | 918.1106 | 9.219797 | 8.030096 | 11.67947 | 59.48538 | 60.63483 | 33.73648 | 507.03125 | 1.405859 | 1.077686 | 1.01775 | 0.7968825 | 75.54006 | 233.528 | 424.7663 | 414.2187 | 2.9 | 3 | 4 | 4.2 | 3.9 | 3.9 | 415 | 408 | 471
2018-12-08 | 51.14 | 8.7 | 1.35 | 1.1 | 2.32 | 621 | 578.03 | 1 | 48779.21 | 9.633333 | 906.5926 | 908.895 | 1751.579 | 303.2828 | 2000 | 788 | 602.8918 | 603.5571 | 19000.8 | 250 | 10.99181 | 39.59759 | 916.5348 | 910.756 | 911.8387 | 910.4256 | 919.6679 | 904.2009 | 897.8173 | 899.9191 | 921.9005 | 884.9677 | 11.177 | 10 | 30.31868 | 567.657 | 580.3 | 30.99 | 15.37 | 11.49613 | 162 | 7 | 1.476735 | 1.1 | 0.1 | 2.832187 | 82 | 134 | 3607 | 8 | 30 | 5.5 | 0 | 2 | 2 | 2 | 52.66667 | 52 | 47.8 | 23 | 44 | 45 | 2.3 | 0.4 | 0.25 | 507.5763 |  | 312.5721 | 308.3715 | 0 | 11.11 | 11.05 | 8.1 | 2.8 | 7.79618 | 30 | 135 | 107 | 3.2 | 6 | 10 | 9.8 | 10 | 7.8 | 6.4 | 6 | 3.2 | 5.2 | 60 | 60 | 90 | 90 | 60 | 60 | 60 | 60 | 60 | 60 | 800 | 0 | 24 | 24 | 0 | 214.17 | 214.17 | 0 | 7 | 43.86 | 31.60468 | 162.0745 | 44.12727 | 25.46177 | -2.602686 | 229.0608 | 90.02052 | 9.979481 | 1.574229 | 3.233333 | 1.766667 | 0.9666667 | 0.1666667 | 0 | 40 | 58815.24 | 3727.332 | 8.166938 | 8.180744 | 419.6632 | 359.9331 | 99.61306 | 7.8435 | 0 | 0.9308052 | 26.9055 | 0 | 4 | 42 | 62.33333 | 132 | 20 | 197 | 175 | 4 | 2.1 | 1 | 0.2 | 13 | 10.5 | 3.75 | 59.22333 | 176 | 0 | 18 | 18 | 19 | 29 | 18 | 577.2638 | 465.3735 | 425.5741 | 430.3073 | 1.421975 | 9.387964 | -294.9835 | 621.125 | 130.2903 | 0.2580645 | 632.302 | 22.5 | 33.79499 | 1.009097 | 34.80408 | 17.07514 | 10.70296 | 22.81632 | 194.5151 | 181 | 208 | 296.5806 | 280 | 315 | 297.9895 | 286 | 310 | 299.2698 | 270 | 329 | 3.065153 | 1.7 | 4.4 | 1.790368 | 1.5 | 2.2 | 0.9916609 | 0.7 | 1.4 | 0.1595822 | 0 | 0.2 | 907.7622 | 899.7278 | 914.6484375 | 9.011762 | 7.989868 | 10.11946 | 59.313 | 60.53109 | 33.26958 | 517.578125 | 1.398768 | 1.059124 | 0.9029958 | 0.8025053 | 83.23249 | 229.0256 | 370.243 | 421.1675 | 2.8 | 2.9 | 4 | 4 | 3.8 | 3.9 | 415 | 408 | 453
2018-12-09 | 50.95 | 8.57 | 1.23 | 0.89 | 2.52 | 623 | 547.8744 | 1 | 49004.62 | 9.641667 | 906.3629 | 906.5357 | 1770.582 | 304.8421 | 1625 | 846 | 604.9432 | 605.3552 | 19000.8 | 250 | 11.8486 | 44.5219 | 914.7738 | 904.6552 | 914.9549 | 907.5957 | 914.6066 | 902.3647 | 895.4521 | 897.8824 | 916.4693 | 877.4813 | 11.177 | 10 | 30.44076 | 569.417 | 581.2 | 23.91274 | 15.96 | 11.17875 | 87 | 7 | 1.293988 | 1 | 0.1 | 3.679049 | 81 | 132 | 3607 | 9 | 34 | 6.166667 | 0 | 2 | 2 | 2 | 52.33333 | 55.66667 | 0 | 22 | 44 | 44 | 2.4 | 0.8 | 0.25 | 510.3037 |  | 314.8344 | 309.4697 | 0 | 11.19 | 11.1 | 8.74 | 4.68 | 8.037982 | 45 | 128 | 115 | 5 | 9 | 8.8 | 11 | 7.4 | 6.2 | 6 | 7 | 3 | 7 | 58 | 58 | 90 | 87 | 58 | 58 | 57 | 58 | 58 | 58 | 800 | 0 | 24 | 24 | 0 | 0 | 0 | 0 | 0 | 61.8744 | 30.67655 | 161.2779 | 43.42935 | 24.40179 | -2.758134 | 226.3509 | 90.43801 | 9.561991 | 1.560913 | 2.816667 | 1.616667 | 0.8833333 | 0.08333333 | 0 | 30 | 58889.61 | 3761.121 | 8.479626 | 8.083961 | 421.3015 | 347.0856 | 99.64256 | 8.5905 | 0 | 0.8794132 | 18.315 | 0 | 4 | 41.33333 | 63 | 130 | 20 | 198 | 130 | 3 | 1.7 | 1 | 0.2 | 15 | 12.5 | 4.9 | 58.7 | 174 | 0 | 20 | 19 | 20 | 27 | 18 | 572.2878 | 465.0491 | 425.0312 | 431.686 | 1.101433 | 23.46902 | -292.1534 | 621.3333 | 148.4516 | 0.2903226 | 632.5103 | 22.5 | 35.53198 | 0.9521244 | 36.4841 | 13.21805 | 7.810813 | 22.55692 | 195.2475 | 181 | 700 | 297.0748 | 288 | 700 | 298.3974 | 287 | 800 | 299.4511 | 266 | 800 | 2.774955 | 2.2 | 70.7 | 1.599382 | 1.3 | 70.7 | 0.8914306 | 0.6 | 80.7 | 0.1302384 | 0 | 80.7 | 904.5357 | 899.1092 | 910.0092 | 9.316826 | 8.413714 | 10.58145 | 58.48228 | 59.89559 | 32.3747 | 420.9375 | 1.388355 | 1.015654 | 0.8596721 | 0.7903509 | 73.77284 | 242.1171 | 333.572 | 417.7079 | 2.9 | 3 | 4.1 | 4.1 | 3.8 | 3.9 | 406 | 406 | 445
2018-12-10 | 51.42 | 8.45 | 1.19 | 1.24 | 2.52 | 600 | 543.1604 | 0.9652778 | 47366.81 | 9.641667 | 897.9685 | 902.567 | 1718.082 | 305.1792 | 1510.791 | 819 | 600.7593 | 600.2215 | 19076.2 | 250 | 14.27738 | 60.25591 | 912.6973 | 903.289 | 907.6973 | 902.7514 | 914.6493 | 895.3415 | 889.0088 | 895.1014 | 915.5965 | 876.3805 | 11.177 | 10 | 30.4278 | 549.177 | 511.4 | 20.76 | 15.76 | 10.64815 | 102 | 5 | 1.363469 | 1 | 0.1 | 3.457008 | 81 | 131 | 3607 | 10 | 38 | 5.166667 | 0 | 2 | 2 | 2 | 52.66667 | 51.33333 | 0 | 22 | 43 | 47 | 2.3 | 0.5 | 0.25 | 504.6398 |  | 313.739 | 310.934 | 0 | 11.15 | 10.96 | 9 | 7.37 | 8.235497 | 76 | 140 | 104 | 3.6 | 6 | 10 | 9 | 10.4 | 8 | 7 | 7.2 | 2.4 | 6.3 | 48 | 48 | 69 | 72 | 48 | 48 | 45 | 48 | 48 | 48 | 800 | 0 | 23.16667 | 23.16667 | 0 | 1114.91 | 1114.91 | 4 | 27 | 46.2504 | 30.94213 | 158.5615 | 42.5815 | 25.01554 | -2.666738 | 223.4918 | 90.00017 | 9.999832 | 1.527043 | 2.9 | 1.566667 | 0.8333333 | 0.1333333 | 0 | 50 | 57200.32 | 3665.382 | 8.481794 | 7.981849 | 421.4368 | 408.4084 | 99.57949 | 14.57052 | 0 | 0.9052673 | 3.744475893 | 0 | 4 | 40.33333 | 61.66667 | 130 | 17 | 200 | 120 | 4 | 1.8 | 1.1 | 0.2 | 18 | 11 | 6.7 | 58.46667 | 174 | 0 | 17 | 19 | 19 | 31 | 17 | 557.4728 | 463.7534 | 425.8158 | 430.7274 | 0.8234416 | 31.64975 | -280.0895 | 621.3575 | 143.6129 | 0.2878584 | 632.5734 | 22.5 | 31.04492 | 1.283246 | 32.32816 | 9.69619 | 6.293406 | 17.05794 | 194.4554 | 190 | 206 | 297.0043 | 282 | 301 | 298.2278 | 288 | 303 | 299.0105 | 289 | 306 | 3.119492 | 0.8 | 4.4 | 1.572423 | 0.5 | 1.9 | 0.8960542 | 0.1 | 1.2 | 0.1349294 | 0 | 0.2 | 901.3488 | 788.0471 | 915.2798 | 11.56544 | 8.021533 | 62.95882 | 58.08713 | 59.58432 | 33.64569 | 3686.953125 | 1.413531 | 0.9244034 | 0.8244476 | 0.7856856 | 89.02997 | 235.2975 | 317.9224 | 408.0311 | 2.9 | 2.9 | 4 | 4.1 | 3.8 | 3.9 | 411 | 408 | 406
2018-12-11 | 51.11 | 9.08 | 1.34 | 1.2 | 2.62 | 628 | 578.6312 | 1 | 48923.52 | 9.525 | 902.9445 | 907.5211 | 1745.262 | 305.5778 | 1708.333 | 833 | 624.7338 | 619.6896 | 18925.4 | 250 | 13.07687 | 50.03421 | 919.7122 | 909.312 | 905.4513 | 909.9668 | 920.7534 | 896.3121 | 895.6578 | 903.0028 | 926.8397 | 882.3858 | 11.177 | 10 | 30.59993 | 573.817 | 609.3 | 20.76 | 15.27 | 10.50435 | 49 | 3 | 1.206633 | 0.9 | 0.2 | 3.754822 | 77 | 207 | 3618 | 11 | 41 | 5.333333 | 0 | 2 | 2 | 2 | 52.66667 | 51.66667 | 0 | 21 | 44 | 47 | 2.3 | 0.4 | 0.25 | 508.2144 |  | 313.8332 | 311.2226 | 0 | 11.18 | 11.03 | 7.88 | 1.68 | 8.09162 | 77 | 140 | 112 | 3.8 | 6.8 | 10 | 9.6 | 8.8 | 8 | 7.2 | 8.2 | 3 | 6.2 | 62 | 62 | 93 | 93 | 62 | 62 | 66 | 62 | 62 | 62 | 800 | 0 | 24 | 24 | 0 | 330.14 | 330.14 | 0 | 9 | 50.4912 | 32.7555 | 162.1209 | 45.08588 | 27.3514 | -2.27015 | 232.288 | 89.20252 | 10.79748 | 1.61661 | 3.2 | 1.716667 | 0.95 | 0.15 | 0 | 61 | 59438.09 | 3745.097 | 8.972344 | 8.296 | 420.7215 | 424.3568 | 99.59043 | 2.143476 | 0 | 0.9213873 | 1.601 | 0 | 4 | 41 | 60 | 130 | 17 | 199 | 118 | 4.9 | 1.9 | 1.2 | 0.2 | 19 | 11 | 8 | 58.63333 | 174 | 0 | 15 | 16 | 19 | 28 | 19 | 589.1999 | 465.9952 | 425.4225 | 430.6341 | 1.754772 | 20.53725 | -285.5507 | 621.9633 | 166.7742 | 0.3201165 | 633.1757 | 22.5 | 30.78131 | 1.008984 | 31.7903 | 11.18644 | 6.202631 | 18.14736 | 193.9243 | 188 | 209 | 296.7366 | 289 | 301 | 298.1022 | 294 | 302 | 299.5462 | 292 | 315 | 3.426621 | 2 | 5.6 | 1.776694 | 1.4 | 2.1 | 0.9932641 | 0.6 | 1.4 | 0.1560359 | 0 | 0.2 | 906.9243 | 901.3685 | 912.7841 | 10.59198 | 9.512512 | 12.05918 | 58.76562 | 60.53109 | 35.99313 | 552.65625 | 1.42715 | 0.8846774 | 0.7848237 | 0.7794195 | 85.36835 | 256.4578 | 290.2007 | 404.7816 | 2.8 | 2.9 | 4 | 4.1 | 3.8 | 3.9 | 411 | 411 | 450
2018-12-12 | 52 | 9.31 | 1.36 | 0.81 | 2.8 | 629 | 564.7852 | 1 | 48413.85 | 9.366667 | 912.5269 | 907.5879 | 1756.817 | 304.7587 | 1375 | 820 | 619.322 | 622.0586 | 19076.2 | 250 | 12.85543 | 44.15059 | 922.1038 | 906.2435 | 908.7518 | 907.7837 | 919.3322 | 898.2376 | 894.4635 | 903.7873 | 924.7668 | 882.0194 | 11.177 | 10 | 30.61361 | 574.697 | 596.9 | 20.76 | 15.73 | 9.580328 | 67 | 4 | 1.387734 | 1 | 0.1 | 2.006443 | 71 | 207 | 3618 | 13 | 45 | 5.833333 | 0 | 2 | 2 | 2 | 53.33333 | 52 | 0 | 22 | 43 | 44 | 2.3 | 4 | 2.5 | 504.7517 |  | 312.283 | 311.3029 | 0 | 11.05 | 11.01 | 9.15 | 2.2 | 7.701327 | 80 | 152 | 109 | 2.8 | 6 | 8.8 | 8.4 | 8.8 | 6.8 | 6.2 | 6.6 | 2 | 6 | 56 | 56 | 84 | 84 | 56 | 56 | 56 | 56 | 56 | 56 | 800 | 0 | 24 | 24 | 0 | 1274.92 | 1274.92 | 8 | 25 | 57.9372 | 31.54697 | 162.3716 | 44.56355 | 26.10727 | -2.489425 | 230.553 | 89.756 | 10.244 | 1.537495 | 3.65 | 1.966667 | 0.95 | 0.1666667 | 0 | 64 | 58962.24 | 3739.531 | 7.380685 | 8.234035 | 419.7843 | 401.6629 | 99.51575 | 10.5 | 0 | 0.8979097 | 1.601 | 10500 | 5 | 40.66667 | 62.33333 | 120 | 18 | 200 | 123 | 5.4 | 2.3 | 1.3 | 0.2 | 21 | 12.33333 | 8 | 58.2 | 174 | 0 | 20 | 18 | 20 | 30 | 20 | 582.6308 | 465.6299 | 425.5858 | 431.1228 | 1.493409 | 25.38163 | -281.7276 | 622.5514 | 190.9355 | 0.3523746 | 633.7608 | 22.5 | 34.43315 | 0.9740825 | 35.40723 | 16.53871 | 8.874307 | 21.72688 | 194.3244 | 188 | 600 | 296.5511 | 291 | 600 | 298.4618 | 293 | 600 | 299.5755 | 290 | 600 | 3.464932 | 2.7 | 60.7 | 1.973234 | 1.4 | 60.7 | 0.9524225 | 0.7 | 60.7 | 0.2038056 | 0 | 60.7 | 906.6695 | 901.4224 | 912.0911 | 10.26746 | 9.372705 | 11.61624 | 58.07405 | 59.5973 | 36.21362 | 510 | 1.436426 | 0.952589 | 0.7817391 | 0.785435 | 108.6777 | 238.243 | 269.6701 | 406.8526 | 2.9 | 3 | 4 | 4.2 | 3.9 | 3.9 | 413 | 411 | 408
2018-12-13 | 52.02 | 9.18 | 1.32 | 0.94 | 2.8 | 626 | 570.2272 | 1 | 48430.17 | 9.45 | 911.7878 | 907.981 | 1759.015 | 303.8628 | 1708.333 | 888 | 614.2627 | 622.7178 | 18925.4 | 250 | 13.37492 | 49.20699 | 922.8024 | 906.8629 | 904.774 | 909.2 | 920.9202 | 897.9848 | 896.4159 | 904.8874 | 927.998 | 882.0304 | 11.177 | 10 | 30.51204 | 572.057 | 575.7 | 21.43155 | 15.91 | 9.065046 | 70 | 4 | 1.209191 | 1.1 | 0.2 | 3.405767 | 85 | 203 | 3618 | 14 | 49 | 5.833333 | 0 | 2 | 2 | 2 | 52.33333 | 50.66667 | 0 | 22 | 43 | 47 | 2.4 | 2.1 | 1.5 | 505.5515 |  | 311.9255 | 310.0914 | 0 | 11.08 | 10.99 | 8.48 | 1.6 | 7.603367 | 60 | 140 | 112 | 3.4 | 6.2 | 10 | 9.4 | 9.8 | 7.6 | 6.6 | 7 | 2.4 | 5.6 | 60 | 60 | 90 | 90 | 60 | 60 | 60 | 60 | 60 | 60 | 800 | 0 | 24 | 24 | 0 | 465.27 | 465.27 | 0 | 14 | 34.9572 | 31.04489 | 162.6838 | 45.32504 | 26.58075 | -2.332128 | 232.2575 | 89.5596 | 10.4404 | 1.456996 | 3.266667 | 1.616667 | 0.8333333 | 0.1833333 | 0 | 38 | 58821.66 | 3742.352 | 7.788476 | 8.29491 | 420.5969 | 408.6815 | 99.53629 | 10.185 | 0 | 0.9109061 | 13.086 | 21670 | 7 | 39.33333 | 62.66667 | 116 | 17 | 200 | 120 | 4.3 | 2 | 1.1 | 0.2 | 23 | 12 | 6.3 | 58.26667 | 174 | 0 | 16 | 17 | 20 | 23 | 13 | 584.2815 | 464.3101 | 426.8258 | 429.4919 | 2.105472 | 24.73015 | -286.8123 | 622.8174 | 212.0968 | 0.3846326 | 634.0243 | 22.5 | 36.83138 | 1.007553 | 37.83893 | 14.0849 | 8.083178 | 19.15896 | 194.1706 | 190 | 202 | 296.9688 | 292 | 305 | 298.297 | 284 | 307 | 299.1529 | 291 | 321 | 3.248425 | 2.3 | 4.5 | 1.655471 | 1.3 | 2.2 | 0.8426855 | 0.6 | 1.2 | 0.1520215 | 0 | 0.3 | 907.5366 | 900.8682 | 913.7648 | 10.50638 | 9.48642 | 12.1193 | 58.11498 | 59.27306 | 34.1904 | 587.109375 | 1.448727 | 0.8879193 | 0.7630484 | 0.7871802 | 111.8252 | 260.9793 | 262.6174 | 413.4248 | 2.9 | 3.1 | 4 | 4.2 | 3.9 | 3.9 | 407 | 399 | 401
2018-12-14 | 52.39 | 9 | 1.34 | 0.88 | 2.92 | 627 | 579.41 | 1 | 48772.11 | 9.5 | 905.7441 | 908.4745 | 1752.261 | 305.4284 | 2208.333 | 829 | 614.2804 | 615.8307 | 19000.8 | 250 | 14.8668 | 58.38643 | 921.8077 | 905.626 | 905.8071 | 908.0359 | 924.8161 | 899.2017 | 897.3069 | 905.1945 | 918.4957 | 871.1353 | 11.177 | 10 | 30.57194 | 572.937 | 558.8 | 25.95 | 15.85 | 8.707713 | 56 | 3 | 1.609217 | 1 | 0.1 | 1.506152 | 64 | 210 | 3618 | 15 | 52 | 5.416667 | 0 | 2 | 2 | 2 | 53 | 52.33333 | 0 | 21 | 42 | 43 | 2.3 | 0.6 | 0.25 | 510.5782 |  | 313.9859 | 311.4627 | 0 | 11.16 | 11.01 | 7.82 | 1.97 | 8.177739 | 93 | 143 | 120 | 3.8 | 6.2 | 9.2 | 8.6 | 9 | 7.6 | 6.4 | 6.4 | 2.6 | 6.2 | 52 | 52 | 78 | 78 | 52 | 52 | 52 | 52 | 52 | 52 | 800 | 0 | 24 | 24 | 0 | 702.43 | 702.43 | 2 | 18 | 49.98 | 30.74563 | 162.0137 | 45.17087 | 26.88069 | -2.46172 | 231.6035 | 89.45656 | 10.54344 | 1.304559 | 2.733333 | 1.983333 | 0.85 | 0.1333333 | 0 | 40 | 59106.37 | 3766.185 | 7.845822 | 8.271555 | 420.95 | 425.2145 | 99.52151 | 6.848 | 0 | 0.9240989 | 17.568 | 11330 | 8 | 36.33333 | 61 | 128 | 20 | 195 | 130 | 3.5 | 2.8 | 1 | 0.2 | 24 | 10 | 5.7 | 58.06667 | 173 | 0 | 19 | 18 | 21 | 26 | 20 | 587.8154 | 464.5771 | 424.6849 | 429.9443 | 2.278071 | 38.29071 | -294.3864 | 623.1169 | 234.2581 | 0.4168907 | 634.3216 | 22.5 | 38.72058 | 1.018877 | 39.73946 | 9.649557 | 1.079735 | 20.4948 | 195.2622 | 190 | 200 | 296.25 | 289 | 304 | 298.3599 | 287 | 308 | 299.0944 | 279 | 313 | 2.534667 | 1.6 | 4.1 | 2.034569 | 1.3 | 3.4 | 0.7910358 | 0.5 | 1.1 | 0.1167391 | 0 | 0.2 | 905.7576 | 898.6521 | 914.5969 | 10.70117 | 9.285602 | 12.13193 | 58.31808 | 59.5973 | 35.74673 | 619.84375 | 1.393408 | 0.8891746 | 0.7317233 | 0.7672335 | 91.48329 | 175.8334 | 260.9522 | 402.4053 | 2.9 | 3 | 4 | 4.2 | 3.9 | 3.9 | 415 | 415 | 423
2018-12-15 | 50.69 | 9.23 | 1.23 | 0.98 | 2.8 | 626 | 571.078 | 1 | 48379.68 | 9.090909 | 906.8878 | 912.3848 | 1755.855 | 306.0302 | 1875 | 805 | 603.2139 | 603.1403 | 19000.8 | 250 | 17.24844 | 69.35086 | 926.5356 | 910.7535 | 906.4235 | 914.6367 | 928.1568 | 900.8898 | 902.8975 | 908.7853 | 921.874 | 866.2489 | 11.177 | 10 | 30.37435 | 572.057 | 470.3 | 25.95 | 15.54 | 8.703194 | 51 | 3.5 | 1.192888 | 1.2 | 0.1 | 3.246146 | 62 | 199 | 3618 | 16 | 56 | 5.166667 | 0 | 2 | 2 | 2 | 54 | 52.33333 | 0 | 21 | 42 | 43 | 2.3 | 0.5 | 0.25 | 514.4095 |  | 314.7114 | 311.6699 | 0 | 11.21 | 10.96 | 8.08 | 2.56 | 8.18391 | 48 | 144 | 130 | 5.6 | 8 | 8.2 | 11 | 7 | 5 | 5.8 | 7.4 | 5.6 | 6.8 | 56 | 56 | 84 | 81 | 56 | 56 | 56 | 56 | 56 | 56 | 800 | 0 | 24 | 24 | 0 | 330.27 | 330.27 | 0 | 9 | 41.808 | 30.94846 | 162.0483 | 44.50787 | 26.20571 | -2.494278 | 230.2676 | 89.70266 | 10.29734 | 1.268485 | 2.416667 | 2.316667 | 0.8333333 | 0.1666667 | 0 | 42 | 59227.57 | 3755.719 | 7.856614 | 8.223842 | 420.041 | 395.7242 | 99.55541 | 7.917 | 0 | 0.9122652 | 31.761 | 22110 | 10 | 36 | 61 | 130 | 20 | 201 | 125 | 3 | 2.5 | 1 | 0.2 | 26 | 10 | 3.9 | 58.9 | 173 | 0 | 19 | 18 | 21 | 27 | 17 | 582.9477 | 465.086 | 425.1996 | 429.6741 | 1.734321 | 33.94548 | -284.8266 | 623.3095 | 255.4194 | 0.4491487 | 634.5124 | 22.5 | 36.36448 | 1.033594 | 37.39807 | 9.039275 | 1.533669 | 17.55078125 | 195.5077 | 191 | 204 | 296.0306 | 287 | 311 | 298.4228 | 291 | 314 | 299.194 | 260 | 310 | 2.474115 | 1.6 | 3.5 | 2.262372 | 1.8 | 2.7 | 0.8239734 | 0.6 | 1.2 | 0.1559873 | 0 | 0.2 | 909.9917 | 900.5467 | 919.0432 | 11.08364 | 7.35924 | 14.86786 | 58.61768 | 59.96044 | 33.76242 | 485.859375 | 1.384761 | 0.9429214 | 0.7304815 | 0.7763659 | 91.71678 | 35.26488 | 245.215 | 407.5973 | 2.9 | 3.1 | 4 | 4.2 | 3.8 | 3.9 | 408 | 407 | 416
2018-12-16 | 50.22 | 9.08 | 1.23 | 1.09 | 2.74 | 623 | 561.2132 | 1 | 48387.82 | 9.466667 | 903.6988 | 911.85 | 1791.099 | 305.1055 | 2166.667 | 806 | 596.6324 | 594.7571 | 19000.8 | 250 | 17.12094 | 68.21989 | 917.7113 | 913.9785 | 916.4129 | 908.9793 | 929.0969 | 904.1796 | 898.7129 | 905.7288 | 919.8451 | 864.2717 | 11.177 | 10 | 30.35254 | 569.417 | 454.3 | 25.95 | 15.32 | 8.112194 | 53 | 3 | 1.294949 | 1.2 | 0.2 | 2.331586 | 57 | 196 | 3618 | 17 | 60 | 6.666667 | 0 | 2 | 2 | 2 | 53.66667 | 52 | 0 | 20 | 41 | 43 | 2.4 | 0.3 | 0.25 | 505.5849 |  | 313.3955 | 310.8648 | 0 | 11.21 | 10.96 | 8.33 | 2.62 | 8.187332 | 65 | 150 | 125 | 4.2 | 8.8 | 10.1 | 10.2 | 5.9 | 4.8 | 4.7 | 6 | 2.5 | 6.5 | 48 | 48 | 72 | 72 | 48 | 48 | 48 | 48 | 48 | 48 | 800 | 0.1666667 | 23.83333 | 24 | 0 | 0 | 0 | 0 | 0 | 49.2132 | 31.5132 | 162.0006 | 43.80365 | 24.77728 | -2.740574 | 227.8409 | 90.32803 | 9.671969 | 1.213548 | 2.816667 | 1.766667 | 0.8 | 0.15 | 0 | 90 | 58862.08 | 3737.821 | 7.780622 | 8.137176 | 421.0909 | 373.9226 | 99.57527 | 12.699 | 0 | 0.9008238 | 19.062 | 0 | 10 | 32.33333 | 61.33333 | 126 | 20 | 198 | 130 | 3.9 | 2.2 | 1 | 0.2 | 28 | 11.58333 | 4.8 | 58.63333 | 173 | 0 | 19 | 19 | 20 | 27 | 20 | 575.0417 | 465.0559 | 424.863 | 430.9356 | 2.118285 | 35.57154 | -306.2168 | 623.2901 | 273.5806 | 0.4814068 | 634.4914 | 22.5 | 33.04652 | 1.037595 | 34.08411 | 11.71696 | 2.895451 | 19.95009 | 195.1108 | 184 | 205 | 296.6303 | 288 | 311 | 298.3745 | 294 | 317 | 299.5748 | 292 | 341 | 2.699357 | 1.9 | 4.4 | 1.773372 | 1.3 | 2.5 | 0.7986644 | 0.6 | 1.1 | 0.1451169 | 0 | 0.2 | 907.7959 | 898.8877 | 917.8759 | 11.96614 | 10.74631 | 14.73936 | 58.59607 | 59.96044 | 34.81293 | 463.28125 | 1.432109 | 0.8455046 | 0.7138758 | 0.773184 | 100.4834 | 106.3333 | 243.521 | 409.4688 | 2.9 | 2.9 | 4.1 | 4.2 | 3.9 | 3.9 | 405 | 414 | 420
2018-12-17 | 50.27 | 9.49 | 1.29 | 1.01 | 2.6 | 622 | 567.0988 | 1 | 48147.46 | 9.341667 | 901.5352 | 913.1311 | 1811.178 | 307.4838 | 2083.333 | 803 | 597.5644 | 599.0922 | 18925.4 | 250 | 17.85726 | 74.25199 | 920.0678 | 913.5566 | 919.0623 | 910.2381 | 929.4261 | 904.3998 | 900.1104 | 908.1878 | 920.5103 | 863.6687 | 11.177 | 10 | 30.25 | 568.537 | 535.1 | 25.95 | 15 | 7.794602 | 39 | 3 | 1.237936 | 1.2 | 0.2 | 3.485888 | 53 | 194 | 3618 | 18 | 64 | 5 | 0 | 2 | 2 | 2 | 53.33333 | 52 | 0 | 20 | 41 | 44 | 2.3 | 1.5 | 0.75 | 513.3924 |  | 316.4238 | 312.5957 | 0 | 10.97 | 10.8 | 7.77 | 2.9 | 8.198112 | 77 | 150 | 135 | 3.6 | 6.8 | 10 | 9.2 | 9.6 | 7 | 7.4 | 6 | 7 | 2.4 | 50 | 50 | 75 | 75 | 50 | 50 | 50 | 50 | 50 | 50 | 800 | 10.25 | 13.75 | 24 | 0 | 677.74 | 677.74 | 0 | 22 | 60.3588 | 33.05747 | 161.5709 | 43.30136 | 25.15575 | -2.633116 | 227.3949 | 90.09536 | 9.904635 | 1.252075 | 3.116667 | 1.433333 | 0.8166667 | 0.1666667 | 0 | 33 | 58658.32 | 3719.73 | 7.808902 | 8.121246 | 420.2702 | 374.946 | 99.57585 | 5.806 | 0 | 0.9117344 | 35.496 | 22240 | 12 | 35.33333 | 61.33333 | 137 | 17 | 200 | 120 | 4 | 1.6 | 0.9 | 0.2 | 31 | 11.5 | 2.6 | 58.4 | 175 | 0 | 16 | 19 | 16 | 29 | 20 | 571.6583 | 465.4168 | 425.8678 | 429.8513 | 1.601629 | 39.07177 | -303.9768 | 623.2141 | 290.7419 | 0.5136649 | 634.414 | 22.5 | 25.41091 | 1.046719 | 26.45763 | 14.54049 | 6.928909 | 23.42588 | 194.2693 | 185 | 199 | 297.3832 | 293 | 314 | 298.2307 | 295 | 310 | 299.0658 | 280 | 306 | 3.208613 | 2.2 | 5 | 1.481365 | 1.2 | 2.1 | 0.8715266 | 0.7 | 1.2 | 0.1785648 | 0 | 0.3 | 909.2668 | 894.2991 | 919.6862 | 12.04047 | 11.07823 | 14.17369 | 58.68122 | 60.01231 | 35.74673 | 467.03125 | 1.478278 | 0.7841942 | 0.705021 | 0.7769396 | 117.8737 | 265.559 | 236.2867 | 412.1428 | 2.8 | 3 | 4 | 4.1 | 3.9 | 3.9 | 414 | 404 | 418
2018-12-18 | 51.27 | 9.63 | 1.44 | 1.03 | 2.8 | 622 | 560.6528 | 0.9972222 | 46823.09 | 9.45 | 908.4952 | 911.5585 | 1895.391 | 306.2615 | 1629.526 | 786 | 607.6132 | 606.9076 | 17568.2 | 250 | 18.76233 | 69.83206 | 916.0279 | 921.2322 | 913.8355 | 901.9771 | 932.3302 | 905.128 | 896.5047 | 905.4322 | 931.7892 | 871.0475 | 11.177 | 10 | 30.40999 | 568.537 | 473.6 | 25.95 | 15.89 | 7.556417 | 66 | 3 | 1.301408 | 1.2 | 0.3 | 3.19149 | 47 | 192 | 3618 | 19 | 68 | 3.5 | 0 | 2 | 2 | 2 | 52.66667 | 49.33333 | 0 | 20 | 42 | 42 | 2.3 | 0.8 | 0.25 | 516.6443 |  | 314.5521 | 312.2035 | 0 | 10.83 | 10.69 | 9.04 | 4.18 | 8.238045 | 80 | 146 | 129 | 3.6 | 6.4 | 10.4 | 9.6 | 10 | 8 | 6.8 | 6.2 | 2.8 | 5.8 | 58 | 58 | 87 | 87 | 58 | 58 | 58 | 58 | 58 | 58 | 800 | 19.6 | 4.333333 | 23.93333 | 219.1 | 356.74 | 575.84 | 4 | 10 | 38.8128 | 32.05467 | 162.3341 | 44.94777 | 26.25814 | -2.463758 | 231.0762 | 89.7028 | 10.2972 | 1.041089 | 2.566667 | 1.55 | 0.8166667 | 0.15 | 0 | 41 | 58874.92 | 3745.314 | 7.794837 | 8.252722 | 420.1061 | 405.7497 | 99.54005 | 11.764 | 0 | 0.9013711 | 34.002 | 10270 | 13 | 36.33333 | 61.33333 | 130 | 17 | 210 | 120 | 3.7 | 2.2 | 1 | 0.2 | 33 | 9.5 | 2.8 | 58.6 | 175 | 0 | 17 | 18 | 21 | 22 | 20 | 583.4197 | 464.5729 | 425.3937 | 430.1047 | 3.029203 | 34.65 | -288.9932 | 623.2429 | 307.9032 | 0.5431452 | 634.4432 | 17.5 | 31.34276 | 0.9821976 | 32.32496 | 16.75393 | 10.72891 | 23.11461 | 194.9422 | 186 | 208 | 297.0861 | 292 | 307 | 298.3699 | 289 | 312 | 299.2069 | 289 | 316 | 2.806332 | 1.6 | 4 | 1.544995 | 1 | 2.2 | 0.823081 | 0.5 | 1.1 | 0.1545313 | 0 | 0.3 | 909.1231 | 897.6454 | 951.155 | 14.39755 | 10.55276 | 19.39087 | 58.14866 | 59.90855 | 35.07232 | 762.265625 | 1.430098 | 0.7934592 | 0.7032774 | 0.7775052 | 124.7211 | 283.7187 | 227.4313 | 413.4728 | 2.7 | 2.8 | 4.1 | 4.2 | 3.8 | 3.9 | 361 | 345 | 281
2018-12-19 | 51.42 | 9.29 | 1.4 | 0.96 | 2.64 | 621 | 583.3724 | 0.9944444 | 46510.6 | 9.508333 | 905.8823 | 908.1911 | 1890.326 | 308.2532 | 1508.38 | 782 | 610.7679 | 608.566 | 17945.2 | 250 | 18.95244 | 73.859 | 919.1043 | 914.4534 | 911.1525 | 897.1975 | 926.9008 | 899.859 | 890.6072 | 906.254 | 933.2221 | 866.1113 | 11.177 | 10 | 30.46862 | 567.657 | 450.6 | 24.85551 | 15.87 | 7.199153 | 60 | 4 | 1.300051 | 1.1 | 0.1 | 16.218 | 41 | 191 | 3618 | 20 | 72 | 6.25 | 0 | 2 | 2 | 2 | 51.66667 | 52 | 0 | 20 | 41 | 43 | 2.3 | 0.4 | 0.25 | 516.9073 |  | 317.2187 | 313.5307 | 0 | 10.86 | 10.69 | 8.4 | 2.85 | 8.219367 | 60 | 15 | 140 | 3.4 | 6.2 | 10 | 9.2 | 10 | 8.2 | 7 | 7.2 | 2.2 | 5.6 | 58 | 58 | 87 | 87 | 56 | 56 | 56 | 58 | 58 | 58 | 800 | 0.6666667 | 23.2 | 23.86667 | 359.28 | 379.09 | 738.37 | 2 | 19 | 51.0024 | 32.48439 | 162.5726 | 45.45421 | 26.94607 | -2.611195 | 232.3616 | 89.52715 | 10.47285 | 0.9891548 | 3.15 | 1.566667 | 0.9 | 0.1666667 | 0 | 41 | 58496.2 | 3711.889 | 7.740374 | 8.29863 | 421.7632 | 414.7905 | 99.52604 | 14.894 | 0 | 0.9394081 | 39.978 | 10600 | 14 | 33 | 62.66667 | 134 | 17 | 200 | 126 | 3.8 | 1.8 | 1 | 0.2 | 34 | 11.83333 | 2 | 58.26667 | 175 | 0 | 15 | 15 | 21 | 30 | 14 | 580.005 | 464.4619 | 426.0632 | 431.3994 | 1.968773 | 30.68843 | -305.2986 | 623.3072 | 324.0645 | 0.5698477 | 634.5096 | 17.5 | 28.56556 | 0.9673498 | 29.53291 | 15.46263 | 8.692737 | 23.71121 | 194.6828 | 182 | 299 | 296.9132 | 290 | 302 | 298.2995 | 291 | 313 | 299.2311 | 291 | 317 | 2.980645 | 0 | 4.2 | 1.515213 | 1 | 2 | 0.855266 | 0.6 | 1.1 | 0.1687386 | 0 | 0.3 | 906.388 | 877.3329 | 921.429 | 15.67275 | 11.39639 | 27.43192 | 57.51592 | 59.64917 | 35.96721 | 655.46875 | 1.449158 | 0.7753878 | 0.700504 | 0.7781336 | 136.4841 | 288.3277 | 224.8659 | 416.0625 | 2.7 | 2.9 | 4 | 4.2 | 3.8 | 3.9 | 380 | 405 | 290
2018-12-20 | 50.67 | 9.29 | 1.47 | 0.77 | 2.88 | 634 | 572.6404 | 1 | 50325.95 | 9.5 | 927.9005 | 906.5695 | 1910.758 | 311.599 | 916.6667 | 839 | 623.703 | 617.0447 | 14552.2 | 250 | 15.72971 | 67.84779 | 917.4226 | 911.4094 | 911.5746 | 892.3486 | 926.7674 | 899.5489 | 888.2682 | 905.2165 | 925.9581 | 859.2426 | 11.177 | 10 | 30.66651 | 579.097 | 544.1 | 24.67 | 10.9 | 6.802211 | 39 | 3 | 1.237673 | 1 | 0.1 | 3.319125 | 35 | 189 | 3618 | 21 | 76 | 7.5 | 0 | 2 | 2 | 2 | 50.33333 | 47.33333 | 0 | 20 | 41 | 43 | 2.2 | 0.3 | 0.25 | 523.9101 |  | 319.9666 | 317.931 | 0 | 10.76 | 10.45 | 8.44 | 1.89 | 8.226248 | 87 | 137 | 152 | 3.2 | 6 | 10.1 | 9.8 | 9.8 | 8 | 6.4 | 6.8 | 2.4 | 5.6 | 56 | 56 | 84 | 84 | 58 | 58 | 58 | 56 | 56 | 56 | 800 | 0 | 24 | 24 | 0 | 633.75 | 633.75 | 0 | 19 | 45.8904 | 31.1749 | 160.151 | 46.5457 | 29.35687 | -1.66172 | 234.3919 | 88.18425 | 11.81575 | 1.003982 | 2.633333 | 1.6 | 0.8 | 0.1166667 | 0 | 40 | 59138.5 | 3763.397 | 7.798039 | 8.371139 | 421.4703 | 481.8422 | 99.45398 | 9.893 | 0 | 0.9032183 | 40.725 | 10640 | 15 | 30.66667 | 61.33333 | 140 | 18 | 200 | 125 | 3.5 | 1.9 | 0.9 | 0.2 | 36 | 11.91667 | 1.9 | 57.23333 | 175 | 0 | 19 | 17 | 20 | 28 | 20 | 589.8338 | 464.9036 | 425.9066 | 430.2859 | 2.461958 | 41.11154 | -295.1804 | 623.843 | 353.2258 | 0.6021057 | 635.0441 | 17.5 | 35.52921 | 0.9988333 | 36.52804 | 13.36512 | 4.29614 | 23.86683 | 195.136 | 145 | 199 | 297.0485 | 286 | 317 | 298.2682 | 246 | 308 | 299.3105 | 290 | 321 | 2.569483 | 1.7 | 3.6 | 1.591561 | 1.2 | 2.2 | 0.8090801 | 0.6 | 1.1 | 0.1430237 | 0 | 0.3 | 903.7625 | 893.4597 | 912.1367 | 15.56659 | 13.26045 | 17.97741 | 56.64972 | 58.76726 | 34.08666 | 653.984375 | 1.417747 | 0.7862076 | 0.6976977 | 0.7705578 | 134.5438 | 291.8471 | 216.8008 | 415.16 | 2.8 | 3.1 | 4.1 | 4.2 | 3.9 | 3.9 | 370 | 405 | 290
2018-12-21 | 50.89 | 9.27 | 1.36 | 0.87 | 2.2 | 634 | 564.092 | 1 | 50095.29 | 9.358333 | 932.4146 | 906.8891 | 1914.077 | 312.8956 | 1291.667 | 826 | 608.7023 | 605.9016 | 17040.4 | 250 | 16.79622 | 68.54243 | 919.2758 | 912.9179 | 908.675 | 889.3005 | 928.45 | 903.0069 | 886.3322 | 907.1544 | 928.645 | 860.6492 | 11.177 | 10 | 30.60796 | 579.097 | 555.8 | 24.67 | 10.67 | 6.603748 | 144 | 10 | 1.356742 | 1.1 | 0.2 | 2.954232 | 80 | 187 | 3618 | 22 | 79 | 5.833333 | 0 | 2 | 2 | 2 | 49.83333 | 44.33333 | 0 | 21 | 42 | 43 | 2.3 | 1.8 | 1 | 535.4645 |  | 321.1622 | 318.943 | 0 | 10.79 | 10.75 | 8.02 | 1.45 | 8.208182 | 77 | 129 | 157 | 4 | 3 | 3.6 | 10.2 | 6 | 4 | 5.6 | 4.2 | 3 | 3.8 | 58 | 58 | 90 | 42 | 58 | 58 | 58 | 58 | 58 | 58 | 800 | 0 | 24 | 24 | 0 | 596.92 | 596.92 | 0 | 18 | 56.172 | 31.11689 | 162.9177 | 44.99266 | 26.87002 | -2.580046 | 232.2003 | 89.53922 | 10.46078 | 1.000016 | 2.45 | 1.483333 | 1.65 | 0.1333333 | 0 | 43 | 59203.78 | 3752.007 | 7.758725 | 8.292869 | 420.571 | 418.1082 | 99.52353 | 5.229 | 0 | 0.889735 | 35.496 | 0 | 15 | 29.66667 | 61.33333 | 120 | 20 | 200 | 120 | 3.3 | 1.7 | 6 | 0.2 | 37 | 11.5 | 2.6 | 57.56667 | 175 | 0 | 20 | 18 | 20 | 31 | 17 | 587.1287 | 465.6456 | 426.9124 | 430.3947 | 3.115914 | 40.43366 | -285.3475 | 624.3277 | 382.3871 | 0.6343638 | 635.5276 | 17.5 | 36.5694 | 1.00439 | 37.57379 | 12.58936 | 4.620373 | 22.20676 | 195.3392 | 191 | 200 | 297.2217 | 221 | 307 | 298.5371 | 294 | 310 | 299.3587 | 261 | 310 | 2.544415 | 1.9 | 3.7 | 1.458032 | 1.1 | 1.9 | 0.7666827 | 0.6 | 1 | 0.13486 | 0 | 0.2 | 904.4211 | 891.6194 | 912.9128 | 16.23078 | 13.60784 | 18.7977 | 57.37981 | 59.23416 | 34.3201 | 575 | 1.428399 | 0.7658273 | 0.6938923 | 0.7711071 | 143.1645 | 290.9934 | 218.5071 | 420.2004 | 2.9 | 3.1 | 4 | 4.2 | 3.9 | 3.9 | 379 | 374 | 225
2018-12-22 | 51.77 | 9.57 | 1.28 | 0.86 | 2.68 | 633 | 554.3304 | 1 | 50090.27 | 9.541667 | 927.6868 | 908.2805 | 1926.449 | 314.8135 | 1750 | 844 | 613.0282 | 610.0743 | 21262.8 | 250 | 20.62455 | 69.16454 | 922.2563 | 912.21 | 910.5311 | 887.9139 | 930.2946 | 906.5679 | 884.444 | 912.026 | 931.1432 | 864.5314 | 11.177 | 10 | 30.61056 | 578.217 | 545.1 | 24.67 | 10.38 | 6.325908 | 65 | 4 | 1.247903 | 1.1 | 0.2 | 3.913512 | 74 | 185 | 3618 | 23 | 82 | 5.416667 | 0 | 2 | 2 | 2 | 50.66667 | 49 | 0 | 20 | 42 | 43 | 2.3 | 0.7 | 0.25 | 535.593 |  | 322.8282 | 321.1257 | 0 | 10.81 | 10.68 | 7.9 | 2 | 8.125655 | 80 | 120 | 150 | 6.7 | 3.7 | 10.3 |  | 11.3 | 8.4 | 7.4 | 7.7 | 2.8 | 6.6 | 56 | 56 | 83 | 0 | 56 | 56 | 56 | 56 | 56 | 56 | 800 | 0 | 24 | 24 | 0 | 360.45 | 360.45 | 0 | 11 | 46.8804 | 31.59662 | 164.7187 | 46.44664 | 28.59358 | -2.124729 | 237.6342 | 88.86151 | 11.13849 | 0.9753768 | 2.6 | 1.5 | 0.7833333 | 0.15 | 0 | 40 | 59338.26 | 3713.56 | 7.978113 | 8.486934 | 419.8411 | 449.2773 | 99.50392 | 4.771 | 0 | 0.8757194 | 40.725 | 10000 | 16 | 28.66667 | 61 | 120 | 25 | 200 | 120 | 3.4 | 1.8 | 0.9 | 0.2 | 38 | 10.5 | 1.9 | 58.4 | 175 | 0 | 18 | 16 | 18 | 32 | 23 | 595.5073 | 467.2647 | 426.2571 | 430.972 | 3.134179 | 31.25952 | -302.7691 | 624.7226 | 410.5484 | 0.6666219 | 635.9215 | 17.5 | 35.52377 | 0.9332783 | 36.45705 | 14.66717 | 6.3842 | 23.69822 | 195.1141 | 188 | 208 | 297.2535 | 286 | 317 | 298.3677 | 276 | 325 | 299.2528 | 257 | 318 | 2.72117 | 1.6 | 4 | 1.514364 | 1.2 | 2 | 0.7972706 | 0.4 | 1.1 | 0.1429471 | 0 | 0.2 | 906.0151 | 896.4668 | 913.4659 | 16.54437 | 13.2456 | 19.17265 | 57.96699 | 59.28603 | 35.39655 | 599.84375 | 1.447228 | 0.7659067 | 0.695512 | 0.7701429 | 148.0075 | 291.132 | 219.502 | 421.1595 | 3 | 3.1 | 4.1 | 4.2 | 3.9 | 3.9 | 380 | 360 | 282
2018-12-23 | 51.54 | 8.95 | 1.28 | 0.66 | 2.81 | 635 | 614.554 | 1 | 49673.17 | 9.633333 | 934.6038 | 905.5763 | 1939.577 | 318.8151 | 1416.667 | 858 | 621.6847 | 616.2291 | 22770.8 | 250 | 20.42025 | 72.69257 | 921.4315 | 904.5431 | 907.7189 | 889.8015 | 925.6204 | 904.2842 | 883.0533 | 908.1576 | 931.4251 | 862.124 | 11.177 | 10 | 30.71979 | 579.977 | 556.9 | 22.48468 | 10.07 | 6.008388 | 46 | 3 | 1.385689 | 1 | 0.1 | 3.130002 | 67 | 183 | 3618 | 24 | 85 | 6.833333 | 0 | 2 | 2 | 2 | 50.66667 | 48.66667 | 0 | 20 | 41 | 43 | 2.4 | 0.4 | 0.25 | 530.9384 |  | 327.2411 | 324.5929 | 0 | 10.87 | 10.7 | 7.45 | 2.87 | 8.131688 | 82 | 130 | 137 | 3.6 | 6.6 | 10 |  | 11 | 8.4 | 7 | 7.4 | 2.8 | 6 | 54 | 54 | 87 | 0 | 56 | 56 | 54 | 54 | 54 | 54 | 800 | 8.8 | 15.2 | 24 | 0 | 0 | 0 | 0 | 0 | 43.554 | 31.88368 | 164.2911 | 46.33743 | 27.71115 | -2.051477 | 236.2882 | 89.14052 | 10.85948 | 0.8053996 | 2.883333 | 1.4 | 0.8 | 0.15 | 0 | 45 | 60534.66 | 3803.051 | 7.793773 | 8.438863 | 420.1421 | 433.2532 | 99.50877 | 4.482 | 0 | 0.9678016 | 36.243 | 0 | 16 | 29.33333 | 61.33333 | 120 | 18 | 205 | 120 | 3.7 | 1.5 | 1 | 0.2 | 39 | 10.16667 | 2.5 | 58 | 175 | 0 | 19 | 18 | 20 | 30 | 21 | 600.268 | 466.4546 | 426.5776 | 429.6825 | 2.018056 | 39.31263 | -317.3187 | 625.1703 | 440.7097 | 0.6988799 | 636.3683 | 17.5 | 31.72763 | 0.8963412 | 32.62397 | 13.14113 | 4.840848 | 23.06274 | 194.5379 | 178 | 205 | 297.2291 | 288 | 313 | 298.3589 | 287 | 308 | 299.4698 | 277 | 327 | 3.026586 | 1.8 | 4.1 | 1.445203 | 1.1 | 1.8 | 0.8177523 | 0.6 | 1.1 | 0.1591505 | 0 | 0.2 | 904.0413 | 894.1711 | 912.119 | 15.83896 | 13.20524 | 18.05606 | 57.74363 | 59.18227 | 33.89211 | 564.453125 | 1.490844 | 0.7471199 | 0.6908003 | 0.7685385 | 156.8524 | 288.7206 | 227.6296 | 420.6824 | 2.9 | 3 | 4 | 4.1 | 3.8 | 3.9 | 402 | 391 | 363
2018-12-24 | 51.34 | 8.76 | 1.19 | 0.85 | 2.52 | 635 | 562.4532 | 1 | 49557.14 | 9.333333 | 929.713 | 907.9583 | 1940.493 | 320.4454 | 1291.667 | 867 | 625.0567 | 623.4513 | 22620 | 250 | 19.81482 | 70.08829 | 917.5211 | 910.5771 | 915.6113 | 890.0838 | 927.9454 | 906.2877 | 886.9917 | 908.6481 | 929.7918 | 863.2486 | 11.177 | 10 | 30.66003 | 579.977 | 619.7 | 18.79 | 10.99 | 5.333702 | 62 | 3.5 | 1.254478 | 1.1 | 0.1 | 3.574394 | 61 | 181 | 3618 | 26 | 88 | 3.833333 | 0 | 2 | 2 | 2 | 50.33333 | 50 | 0 | 20 | 43 | 43 | 2.3 | 0.7 | 0.25 | 520.0248 |  | 328.3504 | 327.2837 | 0 | 10.85 | 10.7 | 7.9 | 1.38 | 8.181312 | 79 | 134 | 128 | 5.2 | 3.8 | 10 |  | 8.2 | 7 | 6.2 | 7.2 | 3.4 | 7.4 | 56 | 56 | 84 | 0 | 56 | 56 | 56 | 56 | 56 | 56 | 800 | 0 | 24 | 24 | 0 | 284.1 | 284.1 | 0 | 9 | 65.3532 | 30.68061 | 164.2419 | 46.53494 | 27.62357 | -2.25123 | 236.1492 | 89.2558 | 10.7442 | 0.7903627 | 2.6 | 1.383333 | 0.7666667 | 0.1333333 | 0 | 51 | 60773.94 | 3824.153 | 7.813607 | 8.433901 | 420.8825 | 449.1715 | 99.49218 | 8.519 | 0 | 0.8857531 | 38.484 | 10760 | 17 | 28.66667 | 59 | 128 | 18 | 202 | 122 | 3.6 | 1.7 | 0.9 | 0.2 | 41 | 11.66667 | 2.2 | 58.13333 | 175 | 0 | 21 | 18 | 18 | 30 | 23 | 601.4127 | 466.0714 | 425.5299 | 429.5574 | 1.654845 | 36.75878 | -311.0362 | 625.5806 | 470.871 | 0.731138 | 636.7777 | 17.5 | 38.43245 | 0.9517702 | 39.38422 | 12.95332 | 5.074287 | 20.06681 | 195.5092 | 187 | 208 | 297.4825 | 293 | 310 | 298.4583 | 295 | 304 | 299.3103 | 262 | 307 | 2.453938 | 1.7 | 4.1 | 1.312081 | 1.1 | 1.8 | 0.6989549 | 0.6 | 1 | 0.1180185 | 0 | 0.2 | 905.4856 | 896.3229 | 912.8291 | 15.62481 | 12.27828 | 20.63803 | 57.9155 | 59.5973 | 34.06071 | 656.25 | 1.451892 | 0.7430444 | 0.6791674 | 0.7641832 | 151.683 | 298.2894 | 220.5641 | 424.6986 | 2.8 | 3 | 4 | 4.2 | 3.8 | 3.9 | 410 | 398 | 328
2018-12-25 | 51.59 | 8.94 | 1.17 | 0.73 | 2.8 | 636 | 615.3588 | 1 | 49351.78 | 9.475 | 937.4452 | 901.3737 | 1945.806 | 319.3293 | 1208.333 | 885 | 631.855 | 629.6288 | 22620 | 250 | 14.46352 | 46.62312 | 920.8843 | 891.8819 | 897.4988 | 892.2749 | 915.1277 | 898.8737 | 885.4238 | 909.0247 | 924.9191 | 854.6643 | 11.177 | 10 | 30.75098 | 580.857 | 580.5 | 18.79 | 10.92 | 4.976539 | 63 | 3 | 1.387829 | 1 | 0.1 | 2.870074 | 55 | 178 | 3618 | 27 | 92 | 5.833333 | 0 | 2 | 2 | 2 | 50 | 45.66667 | 0 | 20 | 40 | 43 | 2.2 | 0.3 | 0.25 | 518.868 |  | 326.9685 | 326.1418 | 0 | 10.7 | 10.64 | 8.65 | 1.4 | 8.236158 | 50 | 130 | 145 | 5.2 | 9.8 | 10 |  | 7.8 | 6.8 | 6 | 7 | 3.2 | 7 | 58 | 58 | 87 | 0 | 58 | 58 | 58 | 58 | 58 | 58 | 800 | 0 | 24 | 24 | 0 | 0 | 0 | 0 | 0 | 51.3588 | 30.66076 | 164.927 | 47.41056 | 29.29185 | -1.899682 | 239.7297 | 88.57373 | 11.42627 | 0.7082146 | 2.766667 | 1.5 | 0.7333333 | 0.15 | 0 | 45 | 60799.52 | 3790.344 | 7.975221 | 8.561775 | 420.6842 | 482.7838 | 99.46668 | 4.482 | 0 | 0.9675453 | 34.002 | 0 | 17 | 29.33333 | 60 | 137 | 18 | 201 | 120 | 5.2 | 1.9 | 0.9 | 0.2 | 42 | 9.666667 | 2.8 | 58.06667 | 175 | 0 | 19 | 17 | 16 | 29 | 24 | 608.0131 | 467.1488 | 425.5081 | 430.8452 | 1.979327 | 47.39762 | -299.3372 | 625.9981 | 502.0323 | 0.7633961 | 637.1944 | 17.5 | 38.61763 | 0.9136854 | 39.53131 | 16.00559 | 8.627886 | 21.35078 | 194.6941 | 186 | 199 | 296.9719 | 293 | 301 | 298.4258 | 294 | 303 | 299.4218 | 292 | 307 | 2.954676 | 1.7 | 6.5 | 1.554367 | 1.1 | 2 | 0.7634398 | 0.6 | 1 | 0.1500683 | 0 | 0.2 | 898.7201 | 884.5419 | 914.2998 | 16.24323 | 11.31203 | 20.48829 | 57.69912 | 58.93585 | 33.64569 | 790.78125 | 1.487152 | 0.764198 | 0.6866444 | 0.7715494 | 158.8999 | 301.7809 | 220.2086 | 429.0779 | 2.8 | 3 | 4 | 4.2 | 3.9 | 3.9 | 384 | 346 | 203
2018-12-26 | 50.91 | 8.73 | 1.11 | 0.77 | 2.8 | 635 | 586.6832 | 1 | 49692.93 | 9.4875 | 938.8052 | 903.3085 | 1981.939 | 313.7691 | 916.6667 | 824 | 621.9022 | 617.2701 | 22695.4 | 250 | 17.44745 | 68.95905 | 917.6205 | 896.8018 | 913.6743 | 885.824 | 919.4153 | 903.7682 | 881.6807 | 907.6829 | 929.2304 | 858.2088 | 11.177 | 10 | 30.69106 | 579.977 | 585.2 | 18.79 | 10.52 | 4.659074 | 56 | 3 | 1.333207 | 1.4 | 0.1 | 3.328441 | 48 | 177 | 3618 | 28 | 96 | 5.916667 | 0 | 2 | 2 | 2 | 48.33333 | 43.33333 | 0 | 21 | 41 | 42 | 2.2 | 0.6 | 0.25 | 521.5615 |  | 320.1877 | 321.9138 | 0 | 10.72 | 10.58 | 8.96 | 1.53 | 8.363812 | 50 | 120 | 140 | 3.6 | 9.8 | 10.2 |  | 11 | 8.2 | 6 | 7.4 | 2.8 | 6.2 | 50 | 50 | 75 | 64 | 50 | 50 | 50 | 50 | 50 | 3 | 800 | 0 | 24 | 24 | 0 | 390.27 | 390.27 | 0 | 13 | 65.4132 | 32.50993 | 165.4076 | 46.8529 | 27.59264 | -2.163833 | 237.6893 | 89.30166 | 10.69834 | 0.6085969 | 4.15 | 2.033333 | 0.8666667 | 0.2 | 0 | 50 | 60045.74 | 3772.683 | 7.754854 | 8.488903 | 421.8076 | 428.3111 | 99.51162 | 2.988 | 0 | 0.9239106 | 31.014 | 0 | 17 | 39.33333 | 61.33333 | 134 | 18 | 200 | 120 | 4.7 | 2.3 | 1 | 0.2 | 43 | 11.66667 | 3.3 | 57.2 | 175 | 0 | 20 | 16 | 18 | 29 | 18 | 595.3672 | 465.9209 | 425.5356 | 430.0625 | 3.075656 | 42.87688 | -300.5179 | 626.3449 | 532.1935 | 0.7956541 | 637.5404 | 17.5 | 28.52913 | 0.9269532 | 29.45609 | 16.69002 | 11.13095 | 22.45318 | 192.8216 | 174 | 207 | 296.1307 | 281 | 319 | 298.3938 | 282 | 317 | 298.6973 | 261 | 326 | 4.121889 | 3 | 6.8 | 2.074505 | 1.9 | 2.6 | 0.9023831 | 0.7 | 1.1 | 0.1908125 | 0 | 0.2 | 901.8577 | 879.2581 | 920.7026 | 16.83133 | 13.4798 | 20.07698 | 56.94 | 58.76726 | 33.91805 | 639.921875 | 1.501799 | 0.8105618 | 0.7103865 | 0.7784788 | 100.5674 | 298.2801 | 227.8357 | 422.5143 | 2.6 | 2.9 | 4.1 | 4.1 | 3.9 | 3.9 | 373 | 319 | 118
2018-12-27 | 52.21 | 8.3 | 1 | 0.77 | 2.66 | 635 | 577.0716 | 1 | 49164.65 | 9.416667 | 945.2877 | 900.9998 | 1965.046 | 312.9963 | 1541.667 | 876 | 617.0789 | 611.7584 | 24806.6 | 250 | 12.92884 | 42.18777 | 915.0403 | 896.6388 | 899.9929 | 892.5281 | 917.8089 | 896.8337 | 885.6366 | 903.5192 | 919.5183 | 847.9839 | 11.177 | 10 | 30.65627 | 579.977 | 425.8 | 18.79 | 10.29 | 4.535635 | 69 | 4 | 1.246372 | 1 | 0.1 | 10.28034 | 43 | 175 | 3618 | 29 | 99 | 6.75 | 0 | 2 | 2 | 2 | 50.66667 | 47.66667 | 0 | 20 | 40 | 43 | 2.3 | 0.2 | 0.25 | 507.6496 |  | 320.2343 | 319.9738 | 0 | 10.65 | 10.46 | 8.61 | 2.82 | 8.389163 | 78 | 137 | 91 | 4 | 8.4 | 8.8 | 9.4 | 3 | 3.2 | 3 | 6 | 2.6 |  | 50 | 50 | 75 | 66 | 50 | 50 | 50 | 50 | 50 | 4 | 800 | 0 | 24 | 24 | 0 | 381.56 | 381.56 | 0 | 11 | 44.5116 | 32.38144 | 164.9509 | 46.23837 | 26.88964 | -2.42054 | 235.6584 | 89.61671 | 10.38329 | 0.6330417 | 3.933333 | 2.266667 | 0.8833333 | 0.2 | 0 | 44 | 59883.41 | 3785.039 | 7.677664 | 8.41637 | 420.09 | 419.5771 | 99.51614 | 9.019 | 0 | 0.9087742 | 33.255 | 11260 | 18 | 40.33333 | 60 | 138 | 18 | 199 | 115 | 4.4 | 2.4 | 1 | 0.2 | 45 | 11 | 2.9 | 58 | 174 | 0 | 18 | 18 | 22 | 30 | 20 | 595.1046 | 465.1121 | 425.1145 | 429.5715 | 2.492446 | 39.77287 | -307.1218 | 626.666 | 562.3548 | 0.8279122 | 637.8608 | 17.5 | 28.60189 | 0.9283649 | 29.53026 | 15.23227 | 11.35143 | 20.84498 | 193.116 | 173 | 209 | 295.9038 | 282 | 307 | 298.222 | 287 | 313 | 299.1466 | 286 | 308 | 3.924138 | 3.2 | 4.9 | 2.235921 | 2 | 2.5 | 0.8989086 | 0.7 | 1 | 0.1991667 | 0.1 | 0.3 | 897.6301 | 886.3613 | 909.3928 | 15.19928 | 8.400818 | 18.84075 | 57.95832 | 59.80479 | 33.8532 | 565.78125 | 1.469917 | 0.85602 | 0.7152274 | 0.7945099 | 35.69171 | 317.9523 | 227.4471 | 432.9011 | 2.8 | 3 | 4 | 4.2 | 3.9 | 3.9 | 399 | 392 | 261
2018-12-28 | 52.74 | 8.37 | 1 | 0.71 | 2.48 | 628 | 574.844 | 1 | 49680.55 | 9.566667 | 944.3491 | 901.0811 | 1960.944 | 314.1462 | 1625 | 807 | 612.3152 | 608.2195 | 25636 | 250 | 15.44022 | 68.75219 | 923.9818 | 899.1779 | 887.9063 | 894.626 | 915.2731 | 892.2306 | 887.3759 | 908.077 | 916.8198 | 851.9156 | 11.177 | 10 | 30.40391 | 573.817 | 633.9 | 17.33412 | 10.71 | 3.984503 | 143 | 7 | 1.206304 | 1 | 0.21 | 1.820426 | 88 | 172 | 3618 | 30 | 103 | 6.5 | 0 | 2 | 2 | 2 | 50.66667 | 47.66667 | 0 | 20 | 41 | 42 | 2.3 | 0.5 | 0.25 | 507.3467 |  | 321.355 | 320.9722 | 0 | 10.85 | 10.78 | 7.85 | 0.77 | 8.416751 | 78 | 136 | 90 | 3.4 | 6 | 10 | 9.8 | 9.6 | 6.8 | 6 | 6 | 2.6 |  | 56 | 56 | 84 | 84 | 56 | 56 | 56 | 56 | 56 | 0 | 800 | 0 | 24 | 24 | 0 | 427.53 | 427.53 | 0 | 14 | 58.314 | 32.34212 | 164.6287 | 45.19584 | 25.71569 | -2.675608 | 232.8646 | 90.1058 | 9.894198 | 0.610455 | 3.816667 | 2.183333 | 0.8666667 | 0.2 | 0 | 30 | 59978.57 | 3791.709 | 7.42984 | 8.316592 | 421.2645 | 392.9817 | 99.52975 | 5.137 | 0 | 0.9153567 | 39.978 | 11860 | 19 | 38 | 61 | 127 | 18 | 200 | 115 | 4 | 2.4 | 0.9 | 0.2 | 46 | 10.5 | 3.9 | 58.36667 | 174 | 0 | 18 | 18 | 22 | 26 | 19 | 588.1447 | 465.632 | 425.6465 | 429.8442 | 2.590348 | 48.93619 | -299.6047 | 626.7137 | 585.5161 | 0.8601703 | 637.9079 | 17.5 | 26.72202 | 0.9353563 | 27.65737 | 15.06208 | 10.26201 | 19.72962 | 193.4109 | 180 | 208 | 296.0529 | 275 | 309 | 298.3336 | 290 | 308 | 299.2354 | 290 | 307 | 3.767703 | 3.1 | 4.7 | 2.115034 | 1.6 | 2.5 | 0.8535556 | 0.8 | 0.9 | 0.1985417 | 0.1 | 0.2 | 900.1012 | 804.6503 | 914.6538 | 13.50488 | 9.205024 | 47.1339 | 57.92819 | 59.35088 | 33.41225 | 556.09375 | 1.46779 | 0.8500034 | 0.7056982 | 0.7925492 | 44.64993 | 330.1807 | 226.3831 | 435.7283 | 2.8 | 3 | 4 | 4.1 | 3.9 | 3.9 | 407 | 390 | 321
2018-12-29 | 51.46 | 8.59 | 1.07 | 0.86 | 3.18 | 634 | 562.0456 | 1 | 49630.33 | 9.45 | 925.7951 | 905.406 | 1946.004 | 315.6538 | 1791.667 | 814 | 606.5533 | 602.5796 | 25560.6 | 250 | 10.73478 | 37.84205 | 918.6653 | 905.2098 | 904.2411 | 896.319 | 921.3563 | 903.0525 | 889.0078 | 905.3962 | 915.4819 | 858.0029 | 11.177 | 10 | 30.62817 | 579.097 | 492.5 | 17.1 | 10.43 | 3.627401 | 136 | 8 | 1.400637 | 1 | 0.1 | 4.377158 | 83 | 172 | 3618 | 31 | 106 | 5.5 | 0 | 2 | 2 | 2 | 53.66667 | 55 | 0 | 20 | 42 | 44 | 2.3 | 0.4 | 0.25 | 501.3378 |  | 323.4869 | 322.1863 | 0 | 10.83 | 10.55 | 8.18 | 2.53 | 8.306073 | 72 | 128 | 96 | 3.6 | 6.5 | 10.2 | 9.9 | 9.8 | 7.5 | 6.7 | 7.6 | 2.6 |  | 48 | 48 | 72 | 72 | 48 | 48 | 48 | 48 | 48 | 32 | 800 | 0 | 24 | 24 | 0 | 217.36 | 217.36 | 0 | 6 | 50.6856 | 31.84362 | 163.5677 | 44.03023 | 24.83308 | -2.882295 | 229.5487 | 90.43742 | 9.562584 | 0.5242474 | 3.483333 | 1.8 | 0.75 | 0.1333333 | 0 | 40 | 59773.85 | 3778.303 | 7.295975 | 8.198167 | 420.2177 | 373.5034 | 99.54384 | 9.006 | 0 | 0.8865073 | 41.472 | 10500 | 20 | 38 | 63 | 155 | 20 | 200 | 115 | 4.1 | 2 | 0.9 | 0.2 | 48 | 11 | 1.8 | 58.98333 | 175 | 0 | 19 | 18 | 21 | 28 | 20 | 579.5575 | 465.7443 | 425.8667 | 430.2736 | 2.367356 | 38.97144 | -308.784 | 626.9653 | 614.6774 | 0.8924283 | 638.1589 | 17.5 | 30.35674 | 0.9384375 | 31.29518 | 15.49514 | 8.952119 | 26.97946 | 194.0939 | 178 | 210 | 296.8373 | 284 | 319 | 298.3533 | 280 | 322 | 299.2268 | 237 | 323 | 3.293811 | 2.2 | 5 | 1.762723 | 1.4 | 2.2 | 0.7375081 | 0.4 | 1 | 0.1140313 | 0 | 0.2 | 906.5078 | 891.6258 | 918.2931 | 8.979002 | 5.451301 | 17.22666 | 58.6073 | 60.37545 | 35.08528 | 483.828125 | 1.440872 | 0.8057407 | 0.6910392 | 0.7786601 | 68.33633 | 322.0141 | 229.477 | 433.3849 | 2.2 | 3 | 4 | 4.1 | 3.8 | 3.9 | 411 | 408 | 340
2018-12-30 | 50.13 | 8.87 | 1.26 | 0.8 | 3.4 | 631 | 567.6232 | 1 | 49677.45 | 9.608333 | 921.9651 | 907.1272 | 1941.895 | 313.6989 | 2000 | 774 | 598.5961 | 592.6125 | 25786.8 | 250 | 10.98156 | 42.87879 | 917.2595 | 909.5558 | 907.1279 | 895.7675 | 927.2157 | 906.4881 | 888.4862 | 905.1172 | 912.7269 | 856.961 | 11.177 | 10 | 30.55827 | 576.457 | 509.4 | 17.1 | 10.75 | 3.429018 | 62 | 3.5 | 1.224195 | 1 | 0.1 | 3.748922 | 78 | 169 | 3618 | 32 | 110 | 6.75 | 0 | 2 | 2 | 2 | 54 | 52.66667 | 0 | 20 | 41 | 42 | 2.4 | 0.3 | 0.25 | 493.7557 |  | 321.0747 | 320.6856 | 0 | 10.76 | 10.47 | 8.42 | 3.96 | 8.297447 | 76 | 71 | 123 | 3.2 | 6 | 10.1 | 9.6 | 9.8 | 7.2 | 6.6 | 7.4 | 2.6 | 7.8 | 58 | 58 | 87 | 87 | 58 | 58 | 58 | 58 | 58 | 60 | 800 | 0 | 24 | 24 | 0 | 0 | 0 | 0 | 0 | 62.6232 | 31.82607 | 163.2438 | 43.52566 | 24.27557 | -2.749099 | 228.2959 | 90.5708 | 9.429198 | 0.523574 | 3.183333 | 1.816667 | 0.7333333 | 0.1666667 | 0 | 60 | 59352.26 | 3769.153 | 7.282064 | 8.153426 | 420.2413 | 357.6112 | 99.56232 | 5.976 | 0 | 0.8995613 | 35.496 | 0 | 20 | 40 | 61.33333 | 140 | 18 | 200 | 118 | 3.9 | 2.2 | 0.9 | 0.2 | 49 | 10.75 | 2.6 | 58.6 | 175 | 0 | 17 | 17 | 22 | 27 | 15 | 575.1427 | 465.2765 | 425.4608 | 430.4 | 3.152117 | 36.62662 | -308.3713 | 627.1 | 640.8387 | 0.9246864 | 638.2931 | 17.5 | 26.942 | 0.9384375 | 27.88044 | 14.52173 | 9.483866 | 21.35078 | 194.0279 | 180 | 212 | 296.4908 | 275 | 314 | 298.4305 | 288 | 312 | 299.2495 | 287 | 318 | 3.360856 | 2 | 4.6 | 1.832981 | 1.4 | 2.4 | 0.7516895 | 0.5 | 1 | 0.1506366 | 0 | 0.2 | 907.7025 | 900.1636 | 915.2408 | 8.498114 | 6.025601 | 10.3116 | 58.62676 | 59.57135 | 34.79995 | 499.6875 | 1.420273 | 0.7990489 | 0.6928113 | 0.7909807 | 74.82803 | 316.16 | 222.7679 | 440.2367 | 0.8 | 1.1 | 4 | 4.1 | 3.8 | 3.9 | 415 | 413 | 396
2018-12-31 | 50.36 | 8.67 | 1.18 | 1.01 | 3.38 | 649 | 593.6356 | 1 | 49396.98 | 9.391667 | 924.3979 | 905.4012 | 1956.705 | 315.0166 | 1916.667 | 794 | 603.2492 | 600.9779 | 25862.2 | 250 | 17.89917 | 72.22005 | 920.2493 | 905.376 | 907.3399 | 892.746 | 924.9505 | 903.2189 | 882.4928 | 906.8359 | 926.5732 | 861.7099 | 11.177 | 10 | 30.4375 | 592.297 | 490.2 | 17.1 | -8.28 | 3.071942 | 62 | 4 | 1.296954 | 1 | 0.1 | 1.603664 | 71 | 168 | 3618 | 33 | 112 | 4.166667 | 0 | 2 | 2 | 2 | 51.66667 | 53.43333 | 0 | 21 | 42 | 43 | 2.3 | 0.4 | 0.25 | 497.1874 |  | 322.7462 | 322.1159 | 0 | 10.84 | 10.48 | 9.3 | 1.11 | 8.371704 | 38 | 125 | 115 | 3.2 | 6 | 10.5 | 9.8 | 9.6 | 7.5 | 6.6 | 7.6 | 3 | 7.9 | 56 | 56 | 84 | 84 | 56 | 56 | 56 | 56 | 56 | 56 | 800 | 0 | 24 | 24 | 0 | 181.44 | 181.44 | 0 | 5 | 52.3 | 30.26929 | 162.979 | 43.55093 | 23.82042 | -2.812424 | 227.538 | 90.76726 | 9.232742 | 0.5211441 | 2.75 | 1.633333 | 0.65 | 0.1 | 0 | 33 | 59603.33 | 3803.989 | 7.138813 | 8.126356 | 420.2067 | 357.6142 | 99.55246 | 12.427 | 0 | 0.9146928 | 34.749 | 11680 | 21 | 36 | 58.33333 | 135 | 18 | 200 | 120 | 4.2 | 2 | 0.9 | 0.2 | 51 | 10.5 | 2.7 | 58.7 | 175 | 0 | 21 | 19 | 23 | 30 | 13 | 576.8051 | 464.7392 | 425.2383 | 429.8134 | 2.411989 | 33.16232 | -306.6487 | 627.8074 | 685 | 0.9569444 | 639 | 17.5 | 37.08665 | 0.9057122 | 37.99236 | 15.90476 | 10.67704 | 21.42859 | 195.2726 | 190 | 208 | 297.0589 | 289 | 301 | 298.5641 | 295 | 310 | 299.4379 | 292 | 311 | 2.597281 | 2 | 4.7 | 1.598733 | 1.3 | 2 | 0.6221435 | 0.5 | 0.9 | 0.1055162 | 0 | 0.2 | 907.3791 | 897.0792 | 918.4236 | 11.78711 | 8.029107 | 16.79822 | 58.41443 | 59.57135 | 34.98153 | 483.359375 | 1.384703 | 0.7781077 | 0.6805918 | 0.7811746 | 82.40644 | 313.4217 | 224.3601 | 441.8438 | 3 | 3.1 | 4.1 | 4.1 | 3.9 | 3.9 | 391 | 401 | 338
2019-01-01 | 50.11 | 8.77 | 1.32 | 0.81 | 3.28 | 635 | 525.6204 | 1 | 49692.76 | 9.636364 | 932.0598 | 901.8329 | 1946.353 | 317.6582 | 1625 | 807 | 604.3339 | 602.8078 | 23977.2 | 250 | 17.3275 | 68.87212 | 923.8392 | 897.5974 | 898.5738 | 893.1918 | 920.2307 | 893.8372 | 881.3838 | 906.0094 | 926.7019 | 857.5213 | 11.177 | 10 | 30.74162 | 579.977 | 396 | 18.0978 | 10.52 | 2.754554 | 63 | 4 | 1.566019 | 1 | 0.3 | 3.044291 | 65 | 166 | 3618 | 1 | 3 | 4.5 | 0 | 2 | 2 | 2 | 51.66667 | 51 | 0 | 21 | 43 | 45 | 2.3 | 0.3 | 0.25 | 493.3831 |  | 325.3052 | 324.2157 | 0 | 10.63 | 10.53 | 6.7 | 2.14 | 8.380245 | 73 | 127 | 153 | 3 | 8.8 | 9 | 9.2 | 8.8 | 6.4 | 5.8 | 6.6 | 2.4 | 7.6 | 60 | 60 | 90 | 90 | 60 | 60 | 60 | 60 | 60 | 60 | 800 | 0 | 24 | 24 | 0 | 0 | 0 | 0 | 0 | 54.6204 | 30.71248 | 162.3451 | 43.30423 | 24.25502 | -2.738427 | 227.166 | 90.52825 | 9.471752 | 0.5035314 | 2.75 | 1.633333 | 0.65 | 0.06666667 | 0 | 44 | 59546.52 | 3794.62 | 7.086491 | 8.11307 | 420.3285 | 361.7351 | 99.54356 | 6.723 | 0 | 0.8277487 | 28.026 | 0 |  | 38.66667 | 61 | 140 | 18 | 200 | 124 | 3.3 | 1.8 | 0.7 | 0.1 | 1 | 10 | 3.6 | 59.06667 | 168 | 0 | 17 | 20 | 20 | 29 | 16 | 572.6072 | 464.9205 | 425.8619 | 429.3015 | 2.292928 | 32.48674 | -311.3206 | 635 | #VALUE! | #VALUE! | 646.177 | 22.5 | 32.61599 | 0.8987152 | 33.5147 | 15.34253 | 10.79376 | 24.26888 | 194.8381 | 180 | 211 | 297.0086 | 290 | 306 | 298.4571 | 288 | 306 | 299.4048 | 285 | 326 | 2.877828 | 2.1 | 4.2 | 1.592877 | 1.2 | 1.9 | 0.6527859 | 0.5 | 0.8 | 0.06883218 | 0 | 0.2 | 903.8478 | 897.0792 | 918.4236 | 13.5935 | 8.029107 | 16.79822 | 58.37809 | 60.05121 | 34.03477 | 559.921875 | 1.408889 | 0.7823777 | 0.6845246 | 0.7695659 | 90.26149 | 316.6824 | 216.786 | 435.1856 | 3 | 3.1 | 4 | 4.2 | 3.9 | 3.9 | 402 | 414 | 380
2019-01-02 | 50.79 | 8.61 | 1.23 | 1.12 | 3.54 | 602 | 534.2868 | 0.9638889 | 46491.82 | 9.7 | 916.2003 | 905.7952 | 1819.909 | 310.7839 | 1642.651 | 771 | 575.3787 | 572.5237 | 25937.6 | 250 | 13.34979 | 46.10184 | 917.9284 | 898.9948 | 909.0206 | 901.8985 | 923.0663 | 898.5031 | 891.4125 | 905.5374 | 917.6838 | 846.973 | 11.177 | 10 | 30.33377 | 550.937 | 466 | 21.5 | 10.39 | 2.357837 | 53 | 3 | 1.481585 | 1.1 | 0.2 | 3.502969 | 59 | 164 | 3627 | 2 | 6 | 6 | 0 | 2 | 2 | 2 | 53 | 53.66667 | 0 | 21 | 42 | 44 | 2.3 | 0.3 | 0.25 | 478.5796 |  | 318.4071 | 317.3762 | 0 | 10.69 | 10.61 | 7.98 | 2.32 | 8.442083 | 72 | 120 | 135 | 3 | 5.8 | 10 | 9.8 | 9.8 | 6.6 | 6 | 7 | 3.4 | 7.2 | 52 | 52 | 65 | 65 | 52 | 52 | 52 | 52 | 52 | 52 | 800 | 0 | 23.13333 | 23.13333 | 0 | 198.1 | 198.1 | 0 | 6 | 70.1868 | 30.90449 | 160.2598 | 41.45902 | 22.7246 | -3.176322 | 221.2672 | 91.1653 | 8.834697 | 0.5734327 | 2.65 | 1.416667 | 0.6333333 | 0.1166667 | 0 | 40 | 55942.78 | 3586.415 | 7.280775 | 7.902398 | 420.389 | 363.3544 | 99.5552 | 8.964 | 0 | 0.8875196 | 19.062 | 0 |  | 36.33333 | 62.33333 | 130 | 18 | 200 | 120 | 3.4 | 1.6 | 0.8 | 0.2 | 3 | 10.75 | 4.8 | 58.23333 | 174 | 0 | 18 | 20 | 21 | 28 | 5 | 542.6581 | 462.2585 | 424.347 | 428.9904 | 1.199719 | 45.09718 | -289.098 | 629.8727 | #VALUE! | #VALUE! | 641.2552 | 22.5 | 29.2763 | 1.009717 | 30.28601 | 15.95821 | 10.87157 | 21.9733 | 195.1464 | 175 | 202 | 297.5049 | 293 | 312 | 298.7118 | 294 | 317 | 299.2522 | 248 | 308 | 2.681029 | 0.7 | 4.8 | 1.37775 | 0.3 | 2 | 0.6082882 | 0.1 | 0.9 | 0.09488195 | 0 | 0.2 | 907.3656 | 878.2599 | 918.2711 | 11.1705 | 10.41665 | 21.9728 | 58.37118 | 61.19252 | 34.34604 | 1446.484375 | 1.39415 | 0.7555098 | 0.6796254 | 0.7700484 | 90.52203 | 290.4999 | 224.7706 | 431.289 | 2.9 | 3 | 4 | 4.1 | 3.9 | 3.9 | 411 | 404 | 401
2019-01-03 | 50.43 | 8.7 | 1.22 | 0.69 | 3.42 | 621 | 563.4544 | 0.9944444 | 49862.7 | 9.525 | 925.135 | 908.0946 | 1931.798 | 313.331 | 1801.676 | 807 | 594.1241 | 588.3104 | 25560.6 | 250 | 11.45504 | 37.6816 | 922.1486 | 909.9176 | 902.9308 | 905.97 | 925.5209 | 899.3905 | 892.0165 | 906.8618 | 922.6753 | 842.6635 | 11.177 | 10 | 30.23348 | 567.657 | 483.3 | 21.5 | 10.66 | 2.040478 | 39 | 3 | 1.259716 | 1.2 | 0.1 | 3.61135 | 52 | 148 | 3627 | 3 | 10 | 6 | 0 | 2 | 2 | 2 | 52.33333 | 50.66667 | 0 | 21 | 43 | 44 | 2.4 | 0.5 | 0.25 | 476.8076 | 326.8114 | 321.0266 | 319.6603 | 0 | 10.56 | 10.5 | 7.6 | 1.4 | 8.46547 | 66 | 113 | 128 | 3 | 6 | 10.3 | 8.6 | 9.5 | 7.4 | 6.7 | 7.4 | 2.6 | 7.7 | 56 | 56 | 97 | 100 | 56 | 56 | 56 | 56 | 56 | 56 | 800 | 0 | 23.86667 | 23.86667 | 0 | 255.5 | 255.5 | 0 | 7 | 53.9544 | 30.19211 | 163.879 | 43.66755 | 24.68261 | -2.825685 | 229.4035 | 90.47228 | 9.52772 | 0.6255384 | 2.533333 | 1.366667 | 0.6066667 | 0.08333333 | 0 | 37 | 57901.08 | 3672.797 | 7.747117 | 8.192983 | 420.4756 | 378.4069 | 99.56807 | 9.756 | 0 | 0.907334 | 20.556 | 11250 | 4 | 35 | 62.66667 | 126 | 18 | 200 | 120 | 2.9 | 1.4 | 0.74 | 0.2 | 5 | 8.95 | 4.6 | 58.8 | 174 | 0 | 20 | 19 | 22 | 29 | 18 | 568.8242 | 464.9042 | 425.9182 | 430.5404 | 2.231097 | 52.21259 | -291.5614 | 628.0563 | 43.48387 | 0.05510753 | 639.3908 | 22.5 | 35.91149 | 0.9757546 | 36.88724 | 16.03993 | 9.782154 | 23.08867 | 195.5449 | 186 | 200 | 297.4714 | 293 | 303 | 298.5299 | 295 | 302 | 299.3848 | 291 | 319 | 2.422755 | 1.9 | 3.1 | 1.349039 | 1.1 | 1.6 | 0.5915475 | 0.5 | 0.8 | 0.06352894 | 0 | 0.2 | 909.2902 | 769.1388 | 933.5422 | 9.943235 | 6.29442 | 78.29754 | 58.42738 | 60.18091 | 32.15422 | 1032.03125 | 1.415713 | 0.7354854 | 0.6720636 | 0.7666884 | 108.5004 | 293.21 | 221.8757 | 435.27 | 3 | 3 | 4.1 | 4.1 | 3.9 | 3.9 | 410 | 407 | 380
2019-01-04 | 50.95 | 8.68 | 1.22 | 0.69 | 3.38 | 623 | 526.0324 | 1 | 49708.37 | 9.708333 | 921.0463 | 906.7326 | 1921.372 | 315.7817 | 1708.333 | 743 | 595.479 | 592.276 | 25560.6 | 250 | 11.56347 | 41.94416 | 917.9683 | 910.0586 | 906.784 | 900.1087 | 926.371 | 897.9602 | 889.418 | 905.1924 | 920.1655 | 839.2117 | 11.177 | 10 | 30.21859 | 569.417 | 441.4 | 20.34045 | 10.66 | 1.723131 | 53 | 3 | 1.651681 | 1.1 | 0.3 | 11.79954 | 46 | 196 | 3627 | 4 | 14 | 5.166667 | 0 | 2 | 2 | 2 | 53.66667 | 52 | 0 | 21 | 42 | 45 | 2.3 | 0.5 | 0.25 | 481.3487 | 327.2762 | 324.4323 | 321.4445 | 0 | 10.82 | 10.4 | 7.96 | 1.95 | 8.420533 | 75 | 118 | 132 | 4.8 | 8.8 | 8.2 | 11 | 6.6 | 5.8 | 5.4 | 7 | 2.8 | 10 | 58 | 58 | 87 | 63 | 58 | 58 | 58 | 58 | 58 | 58 | 800 | 3 | 21 | 24 | 270.91 | 0 | 270.91 | 0 | 8 | 75.1224 | 30.53726 | 163.3743 | 42.7344 | 24.00965 | -3.350466 | 226.7679 | 90.88973 | 9.110275 | 0.7225218 | 2.533333 | 1.333333 | 0.7166667 | 0.05 | 0 | 40 | 58006.73 | 3673.111 | 7.846469 | 8.098854 | 419.7449 | 364.7586 | 99.58962 | 5.62 | 0 | 0.8443538 | 35.496 | 20560 | 4 | 32.66667 | 60.33333 | 160 | 20 | 200 | 120 | 2.8 | 1.6 | 1.3 | 0.1 | 7 | 11.5 | 3.6 | 58.86667 | 168 | 0 | 20 | 19 | 21 | 31 | 18 | 565.3357 | 465.2634 | 425.9689 | 430.6632 | 2.227024 | 46.22417 | -299.6335 | 626.7789 | 61.64516 | 0.08736559 | 638.0736 | 22.5 | 33.61089 | 0.9272257 | 34.53812 | 15.29532 | 9.01697 | 24.35967 | 195.4237 | 156 | 204 | 297.6134 | 282 | 316 | 298.5151 | 277 | 314 | 299.4275 | 236 | 322 | 2.467135 | 1.8 | 3.3 | 1.31841 | 1.1 | 1.7 | 0.5927871 | 0.5 | 0.7 | 0.05674769 | 0 | 0.2 | 907.8878 | 888.1746 | 925.812 | 10.04202 | 6.970066 | 24.59587 | 58.56073 | 60.14201 | 33.52897 | 519.765625 | 1.422207 | 0.7384081 | 0.6710247 | 0.7680034 | 126.0368 | 297.2186 | 216.9606 | 439.828 | 3 | 3 | 4 | 4.2 | 3.9 | 3.9 | 415 | 408 | 380
2019-01-05 | 55.89 | 9.26 | 1.22 | 0.94 | 3.11 | 622 | 588.3536 | 0.9986111 | 49865.24 | 9.533333 | 929.8713 | 904.7232 | 1889.387 | 315.354 | 2002.782 | 791 | 591.9966 | 589.502 | 25937.6 | 250 | 14.58772 | 44.24335 | 922.7306 | 912.0243 | 894.9327 | 900.0777 | 923.1795 | 891.3107 | 886.7825 | 906.7475 | 927.7943 | 842.3234 | 16.5 | 10 | 30.14575 | 573.86 | 511.1 | 17.3 | 5.12 | 1.326467 | 135 | 8 | 1.2497 | 1.1 | 0.1 | 3.659484 | 40 | 195 | 3628 | 5 | 18 | 4.166667 | 0 | 2 | 2 | 2 | 53.66667 | 52 | 0 | 21 | 43 | 45 | 2.4 | 0.4 | 0.25 | 484.2705 | 327.156 | 324.8602 | 320.1606 | 0 | 10.68 | 10.49 | 7.4 | 1.77 | 8.191747 | 38 | 130 | 117 | 3.4 | 6.4 | 10.4 |  | 9.6 | 7.4 | 6.8 | 7.4 | 3.2 | 7.6 | 56 | 56 | 84 | 66 | 56 | 56 | 56 | 56 | 56 | 56 | 800 | 18.13333 | 5.833333 | 23.96667 | 0 | 109.46 | 109.46 | 0 | 3 | 67.8936 | 30.89155 | 163.9585 | 43.56865 | 24.70236 | -2.663959 | 229.5656 | 90.39995 | 9.600047 | 0.7140317 | 2.583333 | 1.216667 | 0.6 | 0.05 | 0 | 40 | 58193.19 | 3675.508 | 8.037347 | 8.198771 | 419.9263 | 372.1942 | 99.59252 | 12.699 | 0 | 0.9459061 | 22.797 | 0 | 4 | 39 | 59.33333 | 175 | 20 | 202 | 120 | 3.1 | 1.3 | 0.7 | 0.1 | 9 | 11 | 4.3 | 59.00667 | 175 | 0 | 18 | 19 | 21 | 28 | 19 | 568.3438 | 465.4181 | 425.646 | 430.7604 | 2.666523 | 66.01851 | -307.9583 | 625.9905 | 78.80645 | 0.1182348 | 638.3384 | 17.5 | 32.26737 | 0.8780768 | 33.14544 | 16.26899 | 9.57464 | 24.56717 | 195.1994 | 186 | 201 | 297.6487 | 293 | 310 | 298.644 | 293 | 311 | 299.1404 | 288 | 311 | 2.636032 | 1.8 | 3.6 | 1.25531 | 1.1 | 1.5 | 0.618206 | 0.5 | 0.7 | 0.06770139 | 0 | 0.2 | 906.7091 | 894.5258 | 916.8243 | 12.8919 | 6.478787 | 14.70818 | 59.08799 | 60.37545 | 33.08802 | 532.65625 | 1.471833 | 0.7321567 | 0.6680795 | 0.7628529 | 154.5351 | 296.2812 | 223.5042 | 436.2112 | 3 | 3.1 | 4 | 4.2 | 3.9 | 3.9 | 405 | 414 | 390
2019-01-06 | 51.37 | 8.29 | 1.14 | 1.04 | 3.7 | 622 | 542.478 | 1 | 50015.96 | 9.691667 | 913.9205 | 907.8138 | 1898.701 | 314.0679 | 2000 | 782 | 586.5367 | 582.2322 | 25711.4 | 250 | 14.14534 | 44.51519 | 924.2798 | 912.8193 | 902.8071 | 900.4875 | 926.3452 | 896.0723 | 888.9041 | 910.7948 | 928.747 | 842.0745 | 16.5 | 10 | 30.17098 | 573.86 | 547 | 17.3 | 5.43 | 1.048813 | 58 | 4 | 1.264964 | 1 | 0.1 | 1.63534 | 34 | 193 | 3628 | 6 | 22 | 6.916667 | 0 | 2 | 2 | 2 | 53.66667 | 54.33333 | 0 | 22 | 43 | 45 | 2.4 | 0.4 | 0.25 | 482.4321 | 327.4944 | 323.4146 | 318.7669 | 0 | 10.69 | 10.4 | 6.99 | 2.95 | 8.281526 | 80 | 118 | 132 | 3.5 | 6 | 10.1 | 5.6 | 9.8 | 7.8 | 6.8 | 7.8 | 3.2 | 8 | 56 | 56 | 87 | 87 | 56 | 56 | 56 | 56 | 56 | 56 | 800 | 0 | 24 | 24 | 0 | 0 | 0 | 0 | 0 | 56.478 | 31.80638 | 162.5148 | 41.69591 | 22.7549 | -2.922204 | 224.0434 | 91.14783 | 8.852168 | 0.7087956 | 2.616667 | 1.45 | 0.6333333 | 0.06666667 | 0 | 55 | 58269.1 | 3696.719 | 7.970848 | 8.001548 | 419.4536 | 338.3927 | 99.62603 | 8.217 | 0 | 0.8721511 | 14.58 | 0 | 4 | 41.33333 | 62.66667 | 130 | 20 | 205 | 113 | 3.2 | 1.6 | 0.7 | 0.1 | 11 | 11.33333 | 5.4 | 59.23333 | 168 | 0 | 16 | 19 | 20 | 31 | 16 | 559.7337 | 464.7055 | 423.7721 | 430.541 | 1.682066 | 61.94209 | -291.9862 | 625.3206 | 95.96774 | 0.1504928 | 638.3655 | 17.5 | 26.63707 | 0.8709104 | 27.50798 | 18.83183 | 11.14394 | 27.74464 | 195.1053 | 179 | 207 | 297.0938 | 284 | 320 | 298.8646 | 281 | 323 | 299.0592 | 233 | 321 | 2.659417 | 1.8 | 3.9 | 1.478918 | 1.1 | 2 | 0.6415926 | 0.5 | 0.9 | 0.0507419 | 0 | 0.2 | 909.7038 | 895.8182 | 917.7714 | 12.4028 | 8.770345 | 22.90291 | 58.97026 | 60.50515 | 35.13717 | 463.28125 | 1.432908 | 0.7569098 | 0.668079 | 0.7556697 | 151.1278 | 307.8905 | 215.7703 | 433.6169 | 3 | 3 | 4 | 4.2 | 3.8 | 3.9 | 415 | 413 | 401
2019-01-07 | 50.77 | 7.79 | 1.3 | 1.33 | 4.22 | 626 | 561.3552 | 1 | 50043.06 | 9.375 | 911.1566 | 907.2242 | 1921.107 | 315.4688 | 1958.333 | 747 | 593.9846 | 571.9506 | 25485.2 | 250 | 12.19688 | 44.82074 | 921.0715 | 900.5772 | 910.8605 | 897.4652 | 928.4389 | 899.5059 | 890.0651 | 909.8096 | 916.8379 | 834.1279 | 16.5 | 10 | 30.24166 | 577.38 | 405.1 | 17.3 | 5.26 | -0.2427806 | 50 | 3.5 | 1.342971 | 0.9 | 0.2 | 3.471914 | 80 | 191 | 3628 | 7 | 25 | 6.25 | 0 | 2 | 2 | 2 | 54.33333 | 52 | 0 | 22 | 43 | 45 | 2.5 | 0.4 | 0.25 | 477.1208 | 327.7678 | 324.3317 | 320.6007 | 0 | 10.68 | 10.52 | 7.66 | 1.77 | 8.214431 | 40 | 119 | 133 | 2.8 | 5.2 | 10.2 | 4.8 | 10 | 7.5 | 5 | 7.5 | 2.6 | 7.6 | 60 | 60 | 90 | 90 | 60 | 60 | 60 | 60 | 60 | 60 | 800 | 0 | 24 | 24 | 0 | 642.32 | 642.32 | 4 | 13 | 65.0352 | 32.21681 | 162.9003 | 42.46865 | 23.50102 | -2.954799 | 225.9152 | 90.90534 | 9.09466 | 0.8665963 | 2.766667 | 1.483333 | 0.6333333 | 0.08333333 | 0 | 40 | 58290.43 | 3700.927 | 8.160136 | 8.068399 | 420.187 | 356.3968 | 99.6165 | 6.408 | 0 | 0.8967335 | 19.062 | 10890 | 4 | 40.66667 | 63 | 147 | 21 | 201 | 114 | 3.4 | 1.6 | 0.7 | 0.1 | 13 | 10.83333 | 4.8 | 59.66667 | 175 | 0 | 16 | 20 | 21 | 28 | 18 | 565.4484 | 465.0193 | 425.2662 | 430.5585 | 2.114506 | 61.78528 | -295.7035 | 625.4182 | 117.129 | 0.1827509 | 638.9598 | 17.5 | 26.26917 | 0.8852083 | 27.15438 | 18.53556 | 9.795116 | 27.26479 | 195.0321 | 181 | 208 | 297.273 | 279 | 318 | 298.7035 | 281 | 325 | 299.4275 | 268 | 322 | 2.741608 | 2 | 3.6 | 1.503542 | 1.1 | 1.9 | 0.6452813 | 0.5 | 0.8 | 0.06446296 | 0 | 0.2 | 908.3531 | 893.6981 | 920.8115 | 10.32621 | 7.703349 | 17.91362 | 59.02805 | 60.42733 | 34.54057 | 477.421875 | 1.428694 | 0.7576961 | 0.6720051 | 0.7610527 | 155.103 | 306.8736 | 212.8214 | 439.4019 | 3 | 3 | 4 | 4.1 | 3.9 | 3.9 | 415 | 413 | 381
2019-01-08 | 50.69 | 8.24 | 1.18 | 0.88 | 3.68 | 623 | 536.7332 | 0.9986111 | 49994 | 9.616667 | 911.684 | 906.4337 | 1953.31 | 316.4904 | 1543.811 | 713 | 597.2674 | 508.1577 | 25862.2 | 250 | 13.0242 | 43.19875 | 924.7434 | 902.1667 | 902.8927 | 897.4562 | 926.1852 | 895.8255 | 889.055 | 913.145 | 918.5417 | 831.0065 | 16.5 | 10 | 30.24223 | 574.74 | 261.6 | 17.3 | 5.6 | -0.5601076 | 149 | 8.5 | 1.648964 | 1.2 | 0.5 | 16.218 | 74 | 190 | 3628 | 8 | 28 | 6 | 0 | 2 | 2 | 2 | 54.33333 | 52 | 0 | 22 | 43 | 62 | 2.4 | 0.4 | 0.25 | 479.2572 | 328.6641 | 324.9736 | 321.9964 | 0 | 10.78 | 10.74 | 8.16 | 5.45 | 8.144544 | 132 | 122 | 140 | 3.4 | 6 | 10.2 | 4.8 | 10.2 | 7.4 | 6.8 | 7.2 | 2.6 | 7 | 56 | 56 | 84 | 84 | 56 | 56 | 56 | 56 | 56 | 56 | 800 | 0 | 23.96667 | 23.96667 | 0 | 436.4 | 436.4 | 2 | 9 | 37.3332 | 31.08442 | 161.7392 | 41.64537 | 22.27593 | -3.043812 | 222.6167 | 91.36088 | 8.639117 | 0.9440175 | 2.5 | 1.55 | 0.6 | 0.08333333 | 0 | 40 | 59155.83 | 3783.7 | 8.038419 | 7.950595 | 419.8955 | 333.5391 | 99.63492 | 9.643 | 0 | 0.86153 | 19.809 | 10390 | 14 | 41 | 62.66667 | 182 | 17 | 200 | 116 | 3.1 | 1.6 | 0.7 | 0.1 | 16 | 10.25 | 4.7 | 59.1 | 175 | 0 | 14 | 19 | 21 | 27 | 13 | 564.0703 | 463.7055 | 424.5862 | 429.0503 | 1.893554 | 64.4109 | -296.6505 | 625.2235 | 135.2903 | 0.2136201 | 639.1393 | 17.5 | 30.86132 | 0.9886929 | 31.85002 | 15.65856 | 6.449031 | 26.59038 | 195.7099 | 193 | 199 | 297.1754 | 289 | 302 | 298.6037 | 278 | 303 | 299.3159 | 280 | 317 | 2.359826 | 1.6 | 3.2 | 1.472709 | 1.1 | 1.8 | 0.6034549 | 0.4 | 0.8 | 0.05397801 | 0 | 0.2 | 907.329 | 890.5986 | 922.6615 | 11.89411 | 6.434217 | 14.33381 | 58.43418 | 62.03551 | 35.12419 | 593.90625 | 1.406004 | 0.7547785 | 0.6708925 | 0.7648826 | 156.0786 | 304.5715 | 214.5924 | 443.9368 | 2.9 | 3 | 3.9 | 4.1 | 3.9 | 3.9 | 413 | 408 | 380
2019-01-09 | 51.43 | 8.1 | 1.18 | 0.82 | 3.52 | 625 | 566.432 | 1 | 49998.63 | 9.5 | 916.5729 | 905.2816 | 1963.162 | 316.4792 | 1250 | 818 | 604.4478 | 594.3842 | 25711.4 | 250 | 14.20542 | 44.28087 | 923.0801 | 901.5576 | 906.6654 | 891.4922 | 926.9747 | 896.2314 | 884.7224 | 911.5286 | 919.1287 | 828.6394 | 16.5 | 10 | 30.26253 | 576.5 | 382.8 | 20.213648 | 5.8 | -2.633575 | 70 | 4 | 1.273026 | 1.2 | 0.1 | 3.597064 | 68 | 188 | 3628 | 9 | 32 | 7.416667 | 0 | 2 | 2 | 2 | 54.66667 | 52.33333 | 0 | 21 | 42 | 44 | 2.4 | 0.3 | 0.25 | 476.8705 | 328.948 | 324.685 | 322.3691 | 0 | 10.7 | 10.46 | 7.9 | 3.25 | 8.066993 | 135 | 118 | 141 | 3.6 | 6 | 10 | 3.4 | 10.2 | 7.89 | 5.1 | 7.8 | 2.6 | 7.2 | 56 | 56 | 84 | 84 | 56 | 56 | 56 | 56 | 56 | 56 | 800 | 0 | 24 | 24 | 0 | 411.13 | 411.13 | 0 | 13 | 61.302 | 29.78613 | 162.1634 | 41.88242 | 22.5821 | -2.995162 | 223.6328 | 91.24147 | 8.758528 | 1.001586 | 2.2 | 1.5 | 0.6166667 | 0.08333333 | 0 | 40 | 59861.39 | 3825.612 | 8.152118 | 7.986884 | 421.2335 | 348.7689 | 99.62429 | 9.333 | 0 | 0.9062912 | 20.556 | 10080 | 14 | 39.33333 | 62 | 148 | 17 | 200 | 117 | 2.7 | 1.6 | 0.7 | 0.1 | 19 | 12.5 | 4.6 | 58.76667 | 175 | 0 | 20 | 19 | 22 | 28 | 17 | 570.8352 | 464.4372 | 425.1286 | 430.1923 | 2.277359 | 63.65049 | -298.5529 | 625.1985 | 155.4516 | 0.2458781 | 639.4029 | 17.5 | 36.24649 | 0.9175919 | 37.16408 | 11.70202 | 7.616282 | 17.09685 | 195.79 | 193 | 201 | 297.0742 | 283 | 307 | 298.5565 | 290 | 310 | 299.4048 | 262 | 315 | 2.225504 | 1.8 | 2.8 | 1.46624 | 1.2 | 1.9 | 0.5867975 | 0.4 | 0.7 | 0.08311227 | 0 | 0.2 | 906.6503 | 888.8982 | 921.9683 | 12.43316 | 8.309991 | 19.40012 | 58.18735 | 59.45464 | 32.06343 | 471.71875 | 1.408485 | 0.7599035 | 0.6713047 | 0.7779139 | 164.4321 | 305.7746 | 214.7998 | 454.21 | 3 | 3.1 | 3.9 | 4.1 | 3.9 | 3.9 | 412 | 411 | 376
2019-01-10 | 50.54 | 8.18 | 1.26 | 0.76 | 3.54 | 624 | 556.816 | 1 | 49999.13 | 9.641667 | 912.3289 | 902.6947 | 1971.82 | 316.7548 | 1500 | 740 | 606.412 | 574.6031 | 25711.4 | 250 | 14.73119 | 45.17599 | 923.1958 | 894.2471 | 901.2827 | 893.8817 | 923.2594 | 890.5561 | 884.8515 | 910.283 | 918.0226 | 822.2014 | 16.5 | 10 | 30.26676 | 575.62 | 387.7 | 23.31 | 5.87 | -2.738216 | 49 | 3 | 1.739253 | 1 | 0.8 | 11.51228 | 62 | 186 | 3628 | 10 | 36 | 6.666667 | 0 | 2 | 2 | 2 | 53 | 52 | 0 | 21 | 42 | 50 | 2.4 | 0.4 | 0.25 | 474.373 | 331.5127 | 325.1312 | 322.3134 | 0 | 10.71 | 10.63 | 8.48 | 1.27 | 8.139919 | 37 | 116 | 138 | 5 | 9.2 | 8.8 | 4.1 | 6 | 5.6 | 3.8 | 5.8 | 2.8 | 9 | 60 | 60 | 90 | 90 | 60 | 60 | 60 | 60 | 60 | 60 | 800 | 0 | 24 | 24 | 0 | 256.98 | 256.98 | 0 | 7 | 49.836 | 30.9139 | 162.3244 | 42.07291 | 23.19717 | -2.879222 | 224.7152 | 90.95836 | 9.041642 | 1.02832 | 2.733333 | 1.583333 | 0.65 | 0.1 | 0 | 44 | 59522.84 | 3778.906 | 8.371557 | 8.025545 | 420.3555 | 351.1099 | 99.63307 | 13.413 | 0 | 0.8923333 | 28.773 | 21630 | 14 | 39.66667 | 61.66667 | 150 | 20 | 200 | 120 | 3.4 | 1.7 | 0.7 | 0.1 | 22 | 10.5 | 3.5 | 58.7 | 175 | 0 | 20 | 19 | 21 | 29 | 17 | 568.8372 | 465.279 | 424.9972 | 430.282 | 1.789989 | 56.32807 | -305.4071 | 625.078125 | 174.6129 | 0.2781362 | 639.5131 | 17.5 | 31.38599 | 0.9505826 | 32.33658 | 14.0317 | 7.810813 | 23.55556 | 195.0588 | 191 | 200 | 297.0624 | 292 | 303 | 298.5184 | 291 | 303 | 299.2473 | 289 | 312 | 2.726184 | 2.2 | 3.8 | 1.585127 | 1.3 | 1.8 | 0.6397913 | 0.5 | 0.8 | 0.08503258 | 0 | 0.2 | 904.1303 | 898.8981 | 912.3595 | 13.00021 | 7.920607 | 15.03817 | 58.48645 | 59.85668 | 33.86616 | 475.234375 | 1.436599 | 0.7666519 | 0.6766875 | 0.7746165 | 167.4978 | 302.5903 | 219.4878 | 450.0814 | 3 | 3 | 4 | 4.1 | 3.9 | 3.9 | 416 | 413 | 408
2019-01-11 | 49.74 | 8.98 | 1.28 | 0.75 | 3.44 | 627 | 563.3656 | 0.9972222 | 49996.3 | 9.666667 | 904.757 | 900.3016 | 1967.613 | 314.977 | 1754.875 | 806 | 604.0523 | 596.8054 | 25636 | 250 | 16.11855 | 46.87148 | 923.7097 | 883.0243 | 894.9577 | 898.6915 | 921.598 | 881.7376 | 889.3718 | 909.3225 | 918.6537 | 822.6432 | 11.309 | 10 | 30.26007 | 573.069 | 537.3 | 23.31 | 5.91 | -4.150326 | 89 | 6 | 1.30863 | 1.1 | 0.1 | 3.631224 | 56 | 183 | 3628 | 11 | 39 | 8 | 0 | 2 | 2 | 2 | 54 | 52.66667 | 48.84 | 21 | 32 | 43 | 2.3 | 0.4 | 0.25 | 477.9456 | 337.7987 | 322.9057 | 320.8641 | 0 | 10.77 | 10.6 | 7.9 | 1.5 | 8.22873 | 32 | 148 | 107 | 8 | 7.2 | 10.1 | 3 | 10 | 7.8 | 5.2 | 7.8 | 3.8 | 6.8 | 58 | 58 | 87 | 87 | 58 | 58 | 58 | 58 | 58 | 58 | 800 | 0 | 23.93333 | 23.93333 | 0 | 392.21 | 392.21 | 0 | 12 | 58.1556 | 31.36227 | 161.7454 | 42.00085 | 22.98643 | -3.089968 | 223.6427 | 91.10346 | 8.896542 | 1.087061 | 3.35 | 3.366667 | 0.6666667 | 0.1166667 | 0 | 40 | 59189.95 | 3779.605 | 8.251001 | 7.987239 | 420.0018 | 353.8623 | 99.62401 | 8.649 | 0 | 0.8985097 | 31.014 | 10890 | 14 | 39.66667 | 60.33333 | 165 | 20 | 200 | 115 | 3.8 | 7.1 | 0.7 | 0.2 | 24 | 10 | 3.2 | 59.33333 | 175 | 0 | 17 | 19 | 21 | 26 | 15 | 567.1792 | 464.2554 | 424.8058 | 429.9601 | 1.845653 | 59.26658 | -296.5375 | 625.4121 | 196.7742 | 0.3076165 | 639.5653 | 17.5 | 29.06648 | 0.9551404 | 30.02162 | 15.67776 | 7.745963 | 22.54395 | 193.8176 | 181 | 211 | 294.0105 | 279 | 314 | 298.68 | 288 | 312 | 299.2602 | 262 | 319 | 3.522005 | 2.3 | 4.4 | 3.511147 | 1.4 | 7.4 | 0.6493071 | 0.5 | 0.8 | 0.1201971 | 0 | 0.2 | 902.0875 | 890.6351 | 912.9055 | 14.64111 | 9.168145 | 17.31665 | 59.06012 | 60.3106 | 34.08666 | 459.84375 | 1.482686 | 0.9402217 | 0.6802722 | 0.7774208 | 160.938 | 280.1983 | 223.7744 | 448.8025 | 3 | 3 | 4.1 | 4.1 | 3.9 | 3.9 | 415 | 405 | 406
2019-01-12 | 50.35 | 9.1 | 1.27 | 0.78 | 3.56 | 627 | 579.464 | 1 | 49998.76 | 9.633333 | 919.3776 | 899.7277 | 1962.584 | 314.0306 | 1833.333 | 797 | 609.9149 | 604.0186 | 25636 | 250 | 15.48274 | 45.20124 | 920.4186 | 888.4776 | 897.8671 | 890.765 | 922.331 | 888.2731 | 883.4878 | 906.2015 | 917.2246 | 820.428 | 11.309 | 10 | 30.16447 | 573.069 | 557.2 | 23.31 | 5.9 | -4.467761 | 92 | 4 | 1.316753 | 1.1 | 0.2 | 1.886572 | 50 | 181 | 3628 | 13 | 43 | 7.333333 | 0 | 2 | 2 | 2 | 51 | 51 | 0 | 22 | 42 | 44 | 2.3 | 0.3 | 0.25 | 484.3239 | 339.8335 | 322.6577 | 319.4244 | 0 | 10.66 | 10.48 | 7 | 2.02 | 8.180644 | 41 | 97 | 126 | 3.2 | 5.8 | 9.2 | 4.2 | 8.2 | 7.6 | 4.8 | 7 | 2.6 | 6.8 | 56 | 56 | 84 | 84 | 56 | 56 | 56 | 56 | 56 | 56 | 800 | 0 | 24 | 24 | 0 | 183.3 | 183.3 | 0 | 5 | 67.164 | 31.80217 | 162.9727 | 42.78854 | 23.61521 | -2.808741 | 226.5677 | 90.81667 | 9.183334 | 1.295119 | 3.65 | 2.583333 | 0.65 | 0.1166667 | 0 | 40 | 59579.82 | 3780.055 | 8.159018 | 8.091702 | 420.4676 | 362.0754 | 99.61033 | 9.653 | 0 | 0.924185 | 31.761 | 10400 | 14 | 41 | 63.33333 | 145 | 25 | 200 | 115 | 3.9 | 4.2 | 0.7 | 0.2 | 27 | 11.33333 | 3.1 | 58.8 | 175 | 0 | 16 | 17 | 19 | 28 | 18 | 572.2304 | 465.0044 | 425.0219 | 430.6338 | 1.946622 | 61.09406 | -300.3449 | 625.545 | 218.9355 | 0.3398746 | 639.4602 | 17.5 | 27.12031 | 0.9533263 | 28.07364 | 15.7113 | 10.7808 | 22.60881 | 193.8429 | 187 | 228 | 296.2637 | 289 | 320 | 298.6052 | 274 | 324 | 299.2617 | 249 | 328 | 3.554013 | 3 | 5.2 | 2.242554 | 1.9 | 2.8 | 0.6639803 | 0.5 | 1 | 0.08276968 | 0 | 0.2 | 901.6186 | 869.8903 | 913.4338 | 14.09484 | 10.65937 | 19.16035 | 58.72079 | 60.32358 | 33.02316 | 470.625 | 1.484771 | 0.9371898 | 0.6809547 | 0.7651511 | 148.9568 | 249.0385 | 231.7421 | 438.5584 | 2.9 | 3 | 4 | 4.1 | 3.9 | 3.9 | 410 | 414 | 390
2019-01-13 | 49.77 | 9 | 1.28 | 0.8 | 3.6 | 629 | 556.2812 | 1 | 49998.87 | 9.666667 | 921.4015 | 897.7602 | 1970.727 | 312.7466 | 1750 | 814 | 613.4282 | 609.3818 | 25786.8 | 250 | 15.11324 | 44.30251 | 913.9654 | 887.006 | 903.8731 | 885.2167 | 920.2273 | 889.1703 | 879.4361 | 903.1871 | 918.9548 | 819.0968 | 11.309 | 10 | 30.26888 | 574.829 | 580.3 | 23.31 | 5.92 | -5.555047 | 76 | 4 | 1.432062 | 1 | 0.1 | 1.897441 | 44 | 179 | 3628 | 14 | 47 | 5.666667 | 0 | 2 | 2 | 2 | 54 | 52.33333 | 0 | 22 | 41 | 44 | 2.3 | 0.4 | 0.25 | 486.5664 | 341.0634 | 321.7733 | 317.3661 | 0 | 10.76 | 10.57 | 7.85 | 1.12 | 8.166447 | 56 | 132 | 96 | 3.4 | 6 | 10 | 5 | 10.2 | 7.8 | 5.2 | 7.8 | 2.5 | 7.6 | 60 | 60 | 90 | 90 | 60 | 60 | 60 | 60 | 60 | 60 | 800 | 0 | 24 | 24 | 0 | 0 | 0 | 0 | 0 | 62.2812 | 31.21983 | 162.6933 | 42.55933 | 23.60251 | -2.788047 | 226.0671 | 90.79279 | 9.207205 | 1.377277 | 3.216667 | 2.05 | 0.6333333 | 0.06666667 | 0 | 36 | 59657.34 | 3807.338 | 8.175508 | 8.073827 | 419.8337 | 363.0036 | 99.61022 | 5.229 | 0 | 0.8843898 | 26.532 | 0 | 14 | 39.33333 | 62 | 136 | 20 | 201 | 119 | 3.6 | 2.1 | 0.7 | 0.1 | 28 | 12.33333 | 3.8 | 58.96667 | 175 | 0 | 17 | 19 | 21 | 29 | 18 | 575.7338 | 464.875 | 424.812 | 429.6451 | 2.320859 | 58.9301 | -306.1563 | 625.8117 | 243.0968 | 0.3721326 | 639.5258 | 17.5 | 30.53998 | 0.9890112 | 31.52899 | 12.6635 | 10.08044 | 17.29138 | 194.4597 | 180 | 210 | 296.0065 | 271 | 323 | 298.5836 | 280 | 318 | 299.1789 | 265 | 327 | 3.00412 | 2.2 | 3.7 | 2.032226 | 1.6 | 2.4 | 0.6227489 | 0.5 | 0.9 | 0.08251273 | 0 | 0.2 | 899.7331 | 884.1732 | 910.8631 | 13.55474 | 10.29715 | 16.97147 | 58.7018 | 59.93449 | 32.47845 | 456.40625 | 1.442923 | 0.9045827 | 0.6766291 | 0.7713993 | 126.8075 | 262.6581 | 223.3084 | 447.5664 | 3 | 3 | 4.1 | 4.1 | 3.9 | 3.9 | 411 | 404 | 351
2019-01-14 | 49.74 | 8.61 | 1.22 | 0.78 | 3.42 | 615 | 544.9988 | 0.9979167 | 45660.66 | 9.566667 | 902.7416 | 902.0753 | 1836.248 | 306.6347 | 1962.422 | 775 | 593.5076 | 580.7204 | 25937.6 | 250 | 12.92624 | 41.95459 | 916.2946 | 883.4209 | 908.4814 | 901.6942 | 921.7117 | 889.0818 | 891.4083 | 904.5097 | 912.7034 | 812.0414 | 11.309 | 10 | 29.63518 | 562.509 | 590.5 | 20.88502 | 5.54 | -2.656772 | 164 | 9 | 1.696691 | 1.2 | 0.1 | 3.135281 | 39 | 177 | 3628 | 15 | 51 | 5.5 | 0 | 2 | 2 | 2 | 54.66667 | 53 | 0 | 21 | 42 | 47 | 2.3 | 0.4 | 0.25 | 485.7438 | 335.9579 | 316.2406 | 310.2635 | 0 | 10.85 | 10.56 | 8.98 | 3.16 | 7.770916 | 51 | 132 | 107 | 5 | 9.2 | 8.8 | 4 | 7 | 5.6 | 4 | 6.8 | 2.8 | 9.6 | 58 | 58 | 87 | 87 | 58 | 58 | 58 | 58 | 58 | 58 | 800 | 0 | 23.95 | 23.95 | 0 | 504.67 | 504.67 | 0 | 15 | 63.3288 | 30.63337 | 160.9534 | 40.2836 | 21.00336 | -3.108478 | 219.1318 | 91.83374 | 8.166261 | 1.455211 | 2.633333 | 1.683333 | 0.6 | 0.1 | 0 | 29 | 59236.12 | 3825.221 | 7.881471 | 7.826137 | 420.4063 | 313.2474 | 99.64937 | 10.083 | 0 | 0.8861769 | 27.279 | 10830 | 14 | 36.66667 | 61.33333 | 130 | 18 | 202 | 116 | 2.9 | 2 | 0.7 | 0.1 | 30 | 11.5 | 3.7 | 59.16667 | 175 | 0 | 20 | 21 | 22 | 24 | 11 | 558.2987 | 463.1592 | 424.4046 | 427.9658 | 1.49273 | 53.72742 | -298.9584 | 625.1302 | 253.2581 | 0.4023073 | 638.6739 | 17.5 | 32.11918 | 0.9185963 | 33.03778 | 11.03607 | 7.188292 | 15.44974 | 195.4955 | 186 | 201 | 297.037 | 277 | 302 | 298.6167 | 295 | 321 | 299.4341 | 286 | 313 | 2.490775 | 1.9 | 3.2 | 1.555442 | 1.1 | 2 | 0.5838299 | 0.5 | 0.7 | 0.08808709 | 0 | 0.2 | 903.2731 | 888.0463 | 910.1388 | 11.04877 | 10.71139 | 15.87581 | 58.94407 | 60.15497 | 32.21907 | 436.40625 | 1.418177 | 0.8246974 | 0.6714223 | 0.7799737 | 109.0076 | 255.558 | 219.5496 | 457.765 | 3 | 3 | 4.1 | 4.2 | 3.9 | 3.9 | 415 | 415 | 386
2019-01-15 | 49.39 | 8.75 | 1.2 | 0.83 | 3.68 | 617 | 551.3992 | 1 | 47826.44 | 9.641667 | 904.9651 | 903.2671 | 1816.015 | 306.1089 | 2208.333 | 842 | 593.4805 | 599.0889 | 25711.4 | 250 | 14.51741 | 44.47041 | 923.3448 | 884.4177 | 901.1165 | 907.2744 | 922.8338 | 883.4704 | 895.3627 | 908.3167 | 916.0731 | 808.3542 | 11.309 | 10 | 29.51171875 | 564.269 | 568.9 | 18.52686 | 1.68 | 30.00444 | 157 | 8 | 1.392055 | 1.2 | 0.1 | 3.164783 | 31 | 173 | 3628 | 16 | 54 | 5.5 | 0 | 2 | 2 | 2 | 54.66667 | 54 | 0 | 20 | 42 | 44 | 2.3 | 0.5 | 0.25 | 480.9452 | 336.3773 | 315.8903 | 309.5944 | 0 | 10.94 | 10.58 | 8.2 | 3.81 | 7.679248 | 63 | 130 | 114 | 3.4 | 6 | 10 | 3.2 | 10.2 | 7.8 | 3 | 7.8 | 3 | 7.8 | 56 | 56 | 84 | 84 | 56 | 56 | 56 | 56 | 56 | 56 | 800 | 0 | 24 | 24 | 271.81 | 267.5 | 539.31 | 3 | 11 | 65.0892 | 30.85599 | 162.0086 | 40.86687 | 21.59027 | -3.415734 | 221.05 | 91.77809 | 8.221912 | 1.377134 | 2.6 | 1.65 | 0.6166667 | 0.1166667 | 0 | 44 | 59345.19 | 3807.918 | 7.264019 | 7.894643 | 420.7412 | 328.7187 | 99.59658 | 12.274 | 0 | 0.8936778 | 25.785 | 10780 | 14 | 37.66667 | 63 | 125 | 18 | 203 | 117 | 3 | 2.1 | 0.7 | 0.2 | 33 | 10.83333 | 3.9 | 58.9 | 176 | 0 | 21 | 21 | 22 | 29 | 15 | 563.1748 | 464.6813 | 425.8388 | 430.5078 | 1.718092 | 50.16589 | -289.7179 | 624.5864 | 265.4194 | 0.4345654 | 637.9806 | 17.5 | 32.67802 | 0.9463712 | 33.62439 | 12.69506 | 7.356899 | 17.45999 | 195.1574 | 185 | 200 | 296.8804 | 279 | 303 | 298.5753 | 279 | 319 | 299.6186 | 289 | 309 | 2.654029 | 2 | 3.3 | 1.626724 | 1.2 | 2.1 | 0.6289824 | 0.5 | 0.9 | 0.1178805 | 0 | 0.2 | 904.473 | 878.2995 | 916.304 | 12.38567 | 8.147786 | 19.22287 | 59.20062 | 60.32358 | 32.66003 | 430.46875 | 1.416084 | 0.8152022 | 0.6749488 | 0.7859116 | 54.81912 | 231.2468 | 219.7184 | 459.8824 | 3 | 3 | 4.1 | 4.2 | 3.9 | 3.9 | 418 | 418 | 383
2019-01-16 | 50.1 | 8.56 | 1.2 | 0.8 | 3.52 | 615 | 552.9812 | 1 | 48106.99 | 9.641667 | 908.219 | 904.7353 | 1833.027 | 307.2674 | 2250 | 780 | 592.2552 | 595.2698 | 25636 | 250 | 14.61266 | 44.20467 | 925.2405 | 887.8583 | 899.6906 | 908.9267 | 924.691 | 884.9851 | 897.0093 | 909.4808 | 919.3401 | 806.6519 | 14.901 | 10 | 29.56437 | 566.101 | 527.8 | 18.52685 | 1.23 | 33.84838 | 49 | 3 | 1.304834 | 1.3 | 0.4 | 3.410426 | 75 | 172 | 3628 | 17 | 58 | 7.166667 | 1 | 2 | 2 | 2 | 55 | 53 | 0 | 21 | 42 | 44 | 2.4 | 0.6 | 0.25 | 474.864 | 336.0151 | 317.175 | 310.7434 | 0 | 10.8 | 10.75 | 6.91 | 1.94 | 7.730875 | 75 | 208 | 66 | 5 | 9 | 8.8 | 4 | 6.8 | 5.8 | 4 | 7 | 2.8 | 9.2 | 60 | 60 | 90 | 90 | 60 | 60 | 60 | 60 | 60 | 60 | 800 | 0 | 24 | 24 | 455.18 | 0 | 455.18 | 0 | 13 | 64.8012 | 31.54231 | 162.5907 | 41.44479 | 22.57305 | -3.073305 | 223.5352 | 91.27666 | 8.723344 | 1.390073 | 2.8 | 1.616667 | 0.6333333 | 0.15 | 0 | 39 | 59493.77 | 3788.722 | 7.382047 | 7.9834 | 419.2334 | 349.506 | 99.57875 | 9.548 | 0 | 0.8991564 | 37.737 | 21500 | 14 | 37.33333 | 62.66667 | 136 | 16 | 204 | 120 | 3.1 | 1.8 | 0.7 | 0.2 | 36 | 11 | 2.3 | 59.5 | 176 | 0 | 20 | 19 | 22 | 28 | 16 | 568.5205 | 466.0046 | 425.8205 | 431.2938 | 2.52695 | 44.53029 | -295.345 | 623.9854 | 275.5806 | 0.4668235 | 637.4741 | 17.5 | 30.85187 | 1.006401 | 31.85827 | 14.55225 | 8.848362 | 20.10572 | 195.1076 | 192 | 205 | 296.8364 | 282 | 302 | 298.6001 | 295 | 304 | 299.1897 | 292 | 306 | 2.714946 | 2.2 | 3.2 | 1.600555 | 1.4 | 1.9 | 0.6448373 | 0.6 | 0.8 | 0.1241863 | 0 | 0.2 | 906.3237 | 898.6179 | 916.0474 | 12.56846 | 8.431274 | 15.5152 | 59.22707 | 60.58296 | 33.23068 | 433.90625 | 1.409596 | 0.8095681 | 0.6762399 | 0.783218 | 51.06414 | 225.84 | 219.5283 | 456.0611 | 3 | 3 | 4.1 | 4.2 | 3.9 | 3.9 | 415 | 413 | 361
2019-01-17 | 50.51 | 8.52 | 1.12 | 0.77 | 3.44 | 612 | 561.734 | 1 | 48025.3 | 9.675 | 910.2485 | 905.8506 | 1847.366 | 307.0377 | 2125 | 797 | 589.076 | 593.647 | 23751 | 250 | 14.31757 | 39.53774 | 920.9978 | 891.4417 | 917.9989 | 902.2616 | 925.7152 | 888.6894 | 892.9348 | 906.7653 | 922.8864 | 804.4371 | 14.901 | 10 | 29.43498 | 563.461 | 454.7 | 18.53 | 1.19 | 33.10576 | 65 | 4 | 1.393294 | 1 | 0.1 | 1.889988 | 69 | 170 | 3628 | 18 | 62 | 5.333333 | 1 | 2 | 2 | 2 | 54.66667 | 54.33333 | 0 | 20 | 42 | 44 | 2.3 | 0.4 | 0.25 | 460.6095 | 335.6013 | 316.3764 | 311.0591 | 0 | 10.81 | 10.51 | 9.1 | 2.37 | 7.778063 | 48 | 108 | 116 | 4.8 | 9 | 8.6 | 4.4 | 6.6 | 5.8 | 4.2 | 6.8 | 2.6 | 8.4 | 56 | 56 | 84 | 84 | 56 | 56 | 56 | 56 | 56 | 56 | 800 | 0 | 24 | 24 | 396.2 | 0 | 396.2 | 0 | 12 | 63.534 | 31.71049 | 161.4542 | 41.06171 | 22.12378 | -3.083426 | 221.5562 | 91.40609 | 8.593914 | 1.300421 | 2.75 | 1.45 | 0.6333333 | 0.1166667 | 0 | 40 | 59187.54 | 3783.922 | 7.295784 | 7.912722 | 420.0142 | 331.5224 | 99.59512 | 5.788 | 0 | 0.917866 | 42.219 | 10270 | 15 | 38 | 62.66667 | 170 | 60 | 200 | 117 | 3 | 1.6 | 0.7 | 0.2 | 38 | 11 | 2.7 | 59.13333 | 174 | 0 | 19 | 19 | 21 | 28 | 16 | 560.6071 | 464.7064 | 425.4321 | 429.5431 | 2.197856 | 44.09233 | -296.1865 | 623.2783 | 282.7419 | 0.4990815 | 636.8503 | 17.5 | 28.14842 | 1.015428 | 29.16385 | 14.50436 | 10.24905 | 20.9617 | 195.0118 | 183 | 199 | 297.1433 | 293 | 302 | 298.6242 | 294 | 303 | 299.4713 | 291 | 308 | 2.758959 | 2.3 | 3.3 | 1.485927 | 1.3 | 1.8 | 0.6360278 | 0.6 | 0.7 | 0.1156844 | 0 | 0.2 | 907.3293 | 896.8266 | 922.2304 | 12.81058 | 7.999708 | 15.98451 | 59.1312 | 60.6089 | 33.30849 | 445.78125 | 1.414887 | 0.7905059 | 0.6763594 | 0.7819171 | 65.55327 | 229.6843 | 218.1421 | 455.8647 | 3 | 3 | 4.1 | 4.1 | 3.8 | 3.9 | 420 | 406 | 383
2019-01-18 | 50.93 | 10.71 | 1.14 | 0.71 | 3.86 | 618 | 549.7468 | 1 | 47194.22 | 9.675 | 907.4037 | 907.8328 | 1850.09 | 309.1369 | 2291.667 | 783 | 595.7064 | 596.666 | 25786.8 | 250 | 14.34291 | 40.75679 | 920.6653 | 888.9668 | 923.634 | 908.7964 | 927.2752 | 888.9234 | 898.3496 | 906.0517 | 919.6777 |  | 14.901 | 10 | 29.705 | 568.741 | 616.5 | 18.53 | 1.04 | 33.02849 | 84 | 4 | 1.566269 | 1.1 | 0.3 | 16.218 | 64 | 168 | 3628 | 19 | 65 | 5.666667 | 0 | 2 | 2 | 2 | 55 | 53 | 0 | 21 | 42 | 44 | 2.3 | 0.4 | 0.25 | 459.0428 | 337.487 | 316.5264 | 315.2184 | 0 | 10.82 | 10.7 | 8.9 | 1.9 | 7.891338 | 56 | 96 | 110 | 5 | 9.2 | 9 | 4 | 9 | 6 | 4 | 7.2 | 3 | 9.8 | 60 | 60 | 90 | 90 | 60 | 60 | 60 | 60 | 60 | 60 | 800 | 0 | 24 | 24 | 0 | 309.35 | 309.35 | 0 | 9 | 67.3968 | 31.20996 | 162.756 | 42.21115 | 22.90277 | -3.116078 | 224.7538 | 91.19628 | 8.803719 | 1.197368 | 2.583333 | 1.416667 | 0.6333333 | 0.1 | 0 | 102 | 59289.07 | 3783.638 | 7.418065 | 8.026922 | 420.8915 | 347.4186 | 99.58355 | 14.94 | 0 | 0.8895579 | 27.279 | 0 | 15 | 35.33333 | 61 | 125 | 20 | 198 | 117 | 2.9 | 1.6 | 0.7 | 0.1 | 41 | 11 | 3.7 | 59.43333 | 176 | 0 | 19 | 20 | 22 | 29 | 12 | 568.1085 | 464.8257 | 425.7765 | 430.4341 | 1.29855 | 44.0419 | -294.1035 | 622.9843 | 295.9032 | 0.5313396 | 636.6303 | 17.5 | 32.01838 | 0.9979259 | 33.01631 | 17.1243 | 11.42926 | 22.90709 | 195.0359 | 95 | 207 | 297.443 | 225 | 321 | 298.6747 | 293 | 312 | 299.3146 | 195 | 309 | 2.628382 | 0.7 | 3.3 | 1.442589 | 0.1 | 1.9 | 0.6162078 | 0.6 | 0.9 | 0.1064638 | 0 | 0.2 | 908.6573 | 890.3967 | 923.3606 | 12.24283 | 9.413052 | 15.56398 | 59.10735 | 60.36248 | 33.59382 | 469.453125 | 1.421129 | 0.7753245 | 0.6722203 | 0.7822726 | 80.60247 | 237.9305 | 221.3433 | 457.8136 | 3 | 3 | 4.2 | 4.9 | 3.8 | 3.9 | 413 | 413 | 355
2019-01-19 | 50.75 | 8.52 | 1.14 | 0.84 | 3.44 | 628 | 588.9148 | 0.9972222 | 46161.06 | 9.666667 | 926.4037 | 897.3066 | 1986.676 | 316.3441 | 2089.136 | 1019 | 614.492 | 612.7541 | 25937.6 | 250 | 17.15398 | 50.43689 | 921.1458 | 893.2756 | 900.8373 | 891.892 | 920.8831 | 877.785 | 881.4808 | 891.1529 | 923.028 |  | 14.901 | 10 | 30.28802 | 577.541 | 620.4 | 18.53 | 1.93 | 32.43091 | 56 | 3 | 1.323291 | 1.1 | 0.1 | 3.638057 | 57 | 167 | 3628 | 20 | 69 | 6 | 0 | 2 | 2 | 2 | 54.33333 | 50.66667 | 0 | 23 | 43 | 44 | 2.4 | 0.4 | 0.25 | 461.528 | 342.9354 | 323.6482 | 323.0362 | 0 | 10.9 | 10.52 | 7.73 | 1.73 | 7.807924 | 58 | 120 | 124 | 3.2 | 6.1 | 10.1 | 5.2 | 10.2 | 7.8 | 5.2 | 7.6 | 2.5 | 7.6 | 56 | 56 | 84 | 84 | 56 | 56 | 56 | 56 | 56 | 56 | 800 | 0 | 23.93333 | 23.93333 | 196.3 | 0 | 196.3 | 0 | 6 | 56.6148 | 30.40422 | 163.6164 | 44.22139 | 25.44455 | -2.651753 | 230.6306 | 90.11718 | 9.882819 | 1.082995 | 2.55 | 1.483333 | 1.525 | 0.08333333 | 0 | 45 | 59622.76 | 3777.308 | 7.644723 | 8.236806 | 420.3659 | 409.2263 | 99.52579 | 8.746 | 0 | 0.9377624 | 28.773 | 10240 | 16 | 38.66667 | 63 | 125 | 20 | 201 | 117 | 3 | 1.6 | 6 | 0.2 | 44 | 6.5 | 3.5 | 58.9 | 174 | 0 | 18 | 18 | 20 | 30 | 18 | 583.1639 | 465.532 | 425.9958 | 430.5089 | 2.981689 | 63.52449 | -285.6065 | 623.3403 | 319.0645 | 0.5608199 | 637.0546 | 17.5 | 37.39984 | 1.000815 | 38.40065 | 15.1839 | 6.124798 | 26.78493 | 195.6263 | 187 | 208 | 297.2181 | 277 | 323 | 298.7627 | 295 | 310 | 299.2629 | 270 | 312 | 2.467734 | 1.8 | 3.2 | 1.454508 | 1.2 | 1.9 | 0.6180513 | 0.5 | 0.8 | 0.08354076 | 0 | 0.2 | 899.3551 | 901.4595 | 914.6838 | 15.09698 | 10.13518 | 14.95106 | 58.64354 | 60.37545 | 32.77674 | 707.265625 | 1.407083 | 0.7798048 | 0.6741956 | 0.7763814 | 89.46885 | 245.3887 | 220.171 | 455.7924 | 2.9 | 3.1 | 3.9 | 4.1 | 3.9 | 4 | 407 | 397 | 355
2019-01-20 | 51.16 | 7.49 | 0.95 | 0.8 | 3.28 | 632 | 563.9804 | 1 | 50001.64 | 9.683333 | 926.9962 | 898.4655 | 2003.365 | 318.5951 | 1916.667 | 853 | 622.5179 | 621.0986 | 25485.2 | 250 | 16.87547 | 51.28484 | 922.3323 | 894.0165 | 898.9787 | 894.9422 | 921.5308 | 877.3181 | 882.8676 | 895.7378 | 924.612 |  | 14.901 | 10 | 30.38289 | 581.061 | 622.5 | 18.53 | 1.68 | 32.39335 | 72 | 4 | 1.565723 | 1.1 | 0.1 | 2.922867 | 50 | 165 | 3628 | 21 | 73 | 5.5 | 0 | 2 | 2 | 2 | 51.66667 | 48 | 0 | 22 | 41 | 44 | 2.3 | 0.8 | 0.25 | 468.5269 | 345.3895 | 326.2463 | 325.1742 | 0 | 10.81 | 10.47 | 7.85 | 1.51 | 7.786832 | 61 | 101 | 125 | 3.4 | 6 | 10 | 3.5 | 10.2 | 11 | 5 | 7.8 | 2.5 | 7.6 | 58 | 58 | 87 | 87 | 58 | 58 | 58 | 58 | 58 | 58 | 800 | 0 | 24 | 24 | 0 | 0 | 0 | 0 | 0 | 54.9804 | 29.17663 | 164.6463 | 45.82469 | 27.27608 | -2.47106 | 235.276 | 89.45705 | 10.54295 | 1.049096 | 2.566667 | 1.516667 | 0.5833333 | 0.1166667 | 0 | 46 | 59340.89 | 3744.038 | 7.978529 | 8.402715 | 420.8035 | 450.0783 | 99.50306 | 3.735 | 0 | 0.8923741 | 25.038 | 0 | 16 | 38.66667 | 60.66667 | 125 | 18 | 200 | 116 | 3.3 | 1.7 | 0.6 | 0.2 | 45 | 11.5 | 4 | 58.43333 | 174 | 0 | 20 | 18 | 22 | 30 | 21 | 592.3783 | 465.9858 | 426.4712 | 430.4128 | 3.248706 | 65.66097 | -284.027 | 623.7744 | 346.2258 | 0.593078 | 637.5482 | 17.5 | 42.59937 | 0.9780126 | 43.57738 | 10.98797 | 5.229932 | 20.01494 | 194.9173 | 190 | 204 | 297.1512 | 276 | 319 | 298.7622 | 294 | 325 | 299.2556 | 291 | 308 | 2.767535 | 1.9 | 4.8 | 1.530587 | 1.3 | 2 | 0.6124584 | 0.5 | 0.9 | 0.1233282 | 0 | 0.2 | 900.8031 | 796.4588 | 924.9457 | 14.50537 | 11.97808 | 182.3966 | 58.52339 | 60.06419 | 32.19313 | 588.203125 | 1.445312 | 0.7907603 | 0.6769154 | 0.7868108 | 132.0975 | 246.4862 | 219.8132 | 463.8958 | 3 | 3.1 | 4.1 | 4.2 | 3.9 | 3.9 | 405 | 365 | 255
2019-01-21 | 50.8 | 8.57 | 1.08 | 0.89 | 3.38 | 637 | 579.4768 | 1 | 49956.02 | 9.666667 | 927.9903 | 900.731 | 1995.189 | 319.1957 | 2083.333 | 811 | 623.5426 | 618.1099 | 25711.4 | 250 | 15.99497 | 52.83012 | 921.0832 | 894.6067 | 904.705 | 899.994 | 923.3823 | 879.2832 | 887.9595 | 894.8343 | 922.2352 |  | 14.901 | 10 | 30.59432 | 585.461 | 637 | 18.52695 | 1.38 | 31.62289 | 74 | 4 | 1.464173 | 1.2 | 0.4 | 3.898295 | 45 | 164 | 3628 | 22 | 76 | 5.5 | 0 | 2 | 2 | 2 | 52 | 48.33333 | 0 | 23 | 42 | 45 | 2.3 | 4.8 | 1.75 | 464.4608 | 345.6439 | 326.6537 | 326.2593 | 0 | 10.86 | 10.49 | 8.53 | 10.52 | 7.923966 | 50 | 135 | 112 | 3.4 | 6 | 10.2 | 3.8 | 10.1 | 4 | 5.8 | 7.6 | 2.6 | 7.6 | 60 | 60 | 90 | 90 | 60 | 60 | 60 | 60 | 60 | 60 | 800 | 0 | 24 | 24 | 0 | 504.77 | 504.77 | 0 | 15 | 63.7068 | 30.6395 | 164.1719 | 45.8642 | 27.39101 | -2.399099 | 235.028 | 89.36641 | 10.63359 | 1.087192 | 3.416667 | 1.6 | 0.6666667 | 0.15 | 0 | 38 | 60112.4 | 3770.278 | 7.905531 | 8.393857 | 420.3401 | 444.7621 | 99.50379 | 6.541 | 0 | 0.9096967 | 30.267 | 11770 | 17 | 36.66667 | 61.66667 | 132 | 18 | 200 | 116 | 4.2 | 1.7 | 0.7 | 0.2 | 47 | 10.5 | 4.5 | 59.1 | 174 | 0 | 20 | 18 | 21 | 30 | 18 | 591.9014 | 465.8642 | 426.1976 | 429.6343 | 2.442896 | 66.07559 | -290.5553 | 624.4058 | 378.3871 | 0.625336 | 638.2333 | 17.5 | 37.3688 | 0.9763143 | 38.34511 | 18.15162 | 6.280443 | 27.9781 | 194.311 | 189 | 203 | 297.1064 | 293 | 302 | 298.6059 | 295 | 303 | 299.1091 | 288 | 308 | 3.189965 | 2.5 | 4.8 | 1.544179 | 1.2 | 2 | 0.660958 | 0.5 | 0.9 | 0.1248225 | 0 | 0.3 | 902.4003 | 882.9923 | 912.0222 | 14.16075 | 11.42455 | 17.00237 | 58.62753 | 59.90855 | 33.67163 | 709.6875 | 1.466965 | 0.7865131 | 0.6808148 | 0.7938939 | 161.8444 | 237.3695 | 224.6422 | 464.7035 | 3 | 3 | 4 | 4.1 | 3.9 | 3.9 | 404 | 380 | 283
2019-01-22 | 51.05 | 8.66 | 1.04 | 1.02 | 3.36 | 635 | 592.7464 | 1 | 49888.7 | 9.6 | 927.4357 | 902.5639 | 2001.647 | 317.9262 | 2291.667 | 892 | 618.0793 | 614.3513 | 25711.4 | 250 | 16.37909 | 54.188 | 924.2484 | 898.861 | 905.8876 | 904.3432 | 924.2514 | 875.9552 | 891.8661 | 895.0981 | 925.26 |  | 14.901 | 10 | 30.46769 | 583.701 | 598.8 | 18.37436 | 1.13 | 31.24013 | 69 | 5 | 1.364749 | 1.2 | 0.1 | 8.463334 | 38 | 162 | 3628 | 24 | 79 | 6.166667 | 0 | 2 | 2 | 2 | 52.33333 | 50.33333 | 0 | 24 | 43 | 46 | 2.3 | 2.7 | 1.75 | 466.3122 | 347.1702 | 325.5882 | 324.9294 | 0 | 10.76 | 10.22 | 8.4 | 17.6 | 8.061006 | 65 | 127 |  | 3 | 6 | 9.4 | 3.2 | 9 | 7.6 | 4.2 | 7 | 2 | 6.6 | 56 | 56 | 84 | 84 | 56 | 56 | 56 | 56 | 56 | 56 | 600 | 0 | 24 | 24 | 506.84 | 0 | 506.84 | 0 | 15 | 59.9064 | 30.90748 | 164.2291 | 45.89139 | 27.15332 | -2.369532 | 234.9043 | 89.44941 | 10.55059 | 1.182614 | 3.4 | 1.55 | 0.6333333 | 0.15 | 0 | 43 | 60061.01 | 3771.749 | 7.799342 | 8.389439 | 420.1333 | 433.4788 | 99.50891 | 11.205 | 0 | 0.9334589 | 19.062 | 0 | 17 | 37 | 63.33333 | 139 | 23 | 202 | 120 | 4.1 | 1.8 | 0.8 | 0.2 | 49 | 11.5 | 4.8 | 58.9 | 174 | 0 | 20 | 18 | 22 | 28 | 20 | 591.4869 | 465.5554 | 424.6388 | 430.2673 | 2.314848 | 67.78768 | -289.2261 | 624.8885 | 408.5484 | 0.6575941 | 638.765 | 17.5 | 34.65164 | 0.9314813 | 35.58312 | 18.73851 | 12.6354 | 25.55285 | 193.982 | 176 | 205 | 297.323 | 276 | 313 | 298.3272 | 282 | 319 | 299.5852 | 279 | 308 | 3.35607 | 2.2 | 6.8 | 1.515 | 1.3 | 1.9 | 0.6507032 | 0.5 | 0.9 | 0.1364575 | 0 | 0.2 | 904.3449 | 891.6865 | 912.7802 | 13.77831 | 11.54827 | 18.71198 | 58.82367 | 59.99934 | 33.46412 | 611.09375 | 1.473385 | 0.781898 | 0.6785606 | 0.7945187 | 163.0215 | 247.812 | 223.0199 | 466.0136 | 3 | 3 | 4.1 | 4.1 | 3.9 | 3.9 | 392 | 393 | 335
2019-01-23 | 49.73 | 8.39 | 1.02 | 0.94 | 3.02 | 636 | 563.2968 | 1 | 50021 | 9.65 | 925.4482 | 900.4073 | 2009.718 | 317.3693 | 2083.333 | 835 | 622.997 | 608.9783 | 25786.8 | 250 | 16.07833 | 53.6129 | 917.9191 | 902.8979 | 904.8847 | 900.5854 | 922.0346 | 873.82 | 887.8584 | 893.2579 | 923.6333 |  | 14.901 | 10 | 30.55298 | 584.581 | 558.9 | 17.29409 | 1.61 | 30.88294 | 46 | 3 | 1.376219 | 1.1 | 0.1 | 1.877256 | 59 | 159 | 3628 | 25 | 83 | 6.833333 | 0 | 2 | 1 | 2 | 51 | 47.66667 | 7.11 | 24 | 44 | 45 | 2.4 | 1 | 1 | 458.7372 | 345.1843 | 325.4098 | 324.0228 | 0 | 10.8 | 10.71 | 6.56 | 2.54 | 8.041346 | 71 | 126 |  | 5 | 9 | 8.8 | 4 | 7 | 6 | 4.2 | 7.2 | 3 | 9.6 | 60 | 60 | 90 | 90 | 60 | 60 | 60 | 60 | 60 | 60 | 700 | 0 | 24 | 24 | 967.27 | 267.96 | 1235.23 | 8 | 24 | 46.0668 | 31.46003 | 164.0053 | 45.54683 | 26.43929 | -2.497468 | 233.494 | 89.74628 | 10.25372 | 1.355399 | 2.766667 | 1.55 | 0.7 | 0.15 | 0 | 46 | 60206.38 | 3794.036 | 7.732881 | 8.33907 | 421.2233 | 449.3324 | 99.48599 | 7.68 | 0 | 0.8856868 | 34.002 | 22620 | 19 | 36.66667 | 61.66667 | 154 | 17 | 200 | 124 | 3.3 | 1.8 | 0.8 | 0.2 | 51 | 10 | 2.8 | 59.06667 | 174 | 0 | 17 | 16 | 20 | 28 | 17 | 592.3047 | 465.6074 | 425.6136 | 430.9206 | 1.006854 | 70.12511 | -289.4838 | 625.3727 | 439.7097 | 0.6898522 | 639.2938 | 22.5 | 31.88634 | 0.9539629 | 32.8403 | 14.99035 | 5.281801 | 26.04567 | 194.8976 | 186 | 205 | 297.2059 | 288 | 321 | 298.5948 | 291 | 317 | 299.3352 | 281 | 310 | 2.819912 | 1.7 | 4.2 | 1.572287 | 1.3 | 2 | 0.7192778 | 0.6 | 0.9 | 0.1546289 | 0 | 0.2 | 902.1055 | 891.2355 | 912.0623 | 13.13707 | 11.83702 | 17.56643 | 58.69857 | 59.80479 | 33.52897 | 603.671875 | 1.419433 | 0.7828004 | 0.683677 | 0.8003917 | 125.8862 | 248.9683 | 220.2936 | 469.7373 | 3 | 3 | 4.1 | 4.1 | 3.9 | 3.9 | 400 | 355 | 226
2019-01-24 | 50.27 | 8.38 | 0.99 | 0.97 | 4.04 | 634 | 573.7036 | 1 | 49975.11 | 9.5 | 931.0431 | 899.1086 | 2018.18 | 316.0096 | 2041.667 | 837 | 619.6108 | 612.4493 | 25711.4 | 250 | 16.02239 | 53.41682 | 914.7073 | 897.9696 | 905.7176 | 897.7576 | 922.8939 | 874.5696 | 885.6844 | 893.5691 | 923.1986 |  | 14.901 | 10 | 30.42236 | 582.821 | 575.6 | 17.64052 | 1.87 | 30.84544 | 189 | 8 | 1.368922 | 1.2 | 0.4 | 1.851791 | 80 | 159 | 3628 | 26 | 87 | 5.833333 | 0 | 2 | 2 | 2 | 52.66667 | 47.66667 | 0 | 24 | 43 | 45 | 2.3 | 0.8 | 0.25 | 463.9621 | 344.5636 | 325.9192 | 320.5734 | 0 | 10.87 | 10.64 | 7.92 | 1.4 | 8.055501 | 76 | 114 | 90 | 3.4 | 6 | 10 | 8.8 | 10.2 | 7.4 | 6.8 | 7.8 | 2.4 | 5.6 | 56 | 56 | 83 | 83 | 56 | 56 | 56 | 56 | 56 | 56 | 700 | 0 | 24 | 24 | 2124.18 | 0 | 2124.18 | 12 | 48 | 59.5236 | 30.34267 | 163.7425 | 45.03302 | 25.9799 | -2.491418 | 232.264 | 89.88716 | 10.11284 | 1.318334 | 2.4 | 1.416667 | 0.6833333 | 0.1166667 | 0 | 41 | 60233.21 | 3791.727 | 7.660489 | 8.295142 | 420.9281 | 436.2922 | 99.49558 | 6.723 | 0 | 0.9048953 | 27.279 | 0 | 19 | 36.33333 | 61.66667 | 148 | 20 | 200 | 120 | 3 | 1.6 | 0.8 | 0.2 | 53 | 11 | 3.7 | 58.23333 | 174 | 0 | 18 | 18 | 21 | 28 | 21 | 587.8743 | 465.8639 | 425.7784 | 430.5245 | 1.024818 | 63.85763 | -291.8652 | 625.7329 | 468.871 | 0.7221102 | 639.695 | 22.5 | 37.57996 | 0.9761719 | 38.55613 | 15.86172 | 5.21695 | 25.08595 | 195.8445 | 182 | 209 | 297.4568 | 290 | 312 | 298.7124 | 291 | 312 | 299.2297 | 290 | 314 | 2.277432 | 1.7 | 3.8 | 1.422639 | 1.2 | 1.9 | 0.6503935 | 0.5 | 0.9 | 0.1004456 | 0 | 0.2 | 900.984 | 891.4995 | 911.6689 | 13.64728 | 10.93009 | 16.46842 | 58.23858 | 59.64917 | 34.13853 | 592.421875 | 1.387814 | 0.7734768 | 0.6770488 | 0.7927665 | 129.1875 | 256.1349 | 223.7469 | 467.6541 | 3 | 3 | 4.1 | 4.2 | 3.8 | 3.9 | 408 | 355 | 348
2019-01-25 | 50.62 | 8.52 | 0.92 | 0.88 | 2.88 | 633 | 569.6004 | 1 | 49877.45 | 9.708333 | 928.3978 | 899.4084 | 2015.967 | 316.0871 | 2125 | 846 | 618.9669 | 619.8888 | 25711.4 | 250 | 16.92319 | 59.4518 | 912.8017 | 898.5168 | 907.5794 | 902.2506 | 922.4883 | 871.52 | 889.2912 | 890.8194 | 922.3415 |  | 14.901 | 10 | 30.59359 | 581.941 | 654.3 | 18.08 | 5.06 | 30.20827 | 140 | 10 | 1.425542 | 1.2 | 0.1 | 2.003959 | 77 | 156 | 3628 | 27 | 91 | 6 | 0 | 2 | 2 | 2 | 54 | 49.66667 | 0 | 24 | 45 | 46 | 2.3 | 0.6 | 0.25 | 462.524 | 342.7364 | 326.6154 | 319.7126 | 0 | 11.09 | 10.68 | 8.19 | 2.4 | 7.985461 | 50 | 125 | 110 | 3.6 | 6.2 | 9.6 | 3.6 | 9.2 | 8 | 4 | 7 | 2 | 6.8 | 60 | 60 | 91 | 91 | 60 | 60 | 60 | 60 | 60 | 60 | 700 | 0 | 24 | 24 | 2395.92 | 0 | 2395.92 | 15 | 52 | 57.6804 | 30.79928 | 163.6448 | 45.29109 | 26.66256 | -2.222129 | 233.3763 | 89.52746 | 10.47254 | 1.35655 | 2.416667 | 1.55 | 0.6833333 | 0.1333333 | 0 | 40 | 60285.84 | 3796.667 | 7.746802 | 8.334869 | 420.9058 | 459.5371 | 99.47537 | 6.354 | 0 | 0.8998427 | 33.255 | 12330 | 20 | 34.66667 | 61 | 135 | 20 | 200 | 112 | 3.7 | 2.1 | 0.9 | 0.2 | 54 | 11.5 | 3.1 | 58.66667 | 174 | 0 | 19 | 18 | 21 | 29 | 23 | 592.332 | 466.2264 | 426.3404 | 430.7582 | 1.44402 | 61.1809 | -294.0844 | 626.0242 | 497.0323 | 0.7543683 | 640.0239 | 22.5 | 35.84 | 0.9638755 | 36.80388 | 11.20733 | 6.046986 | 20.55965 | 195.5617 | 182 | 207 | 297.128 | 292 | 307 | 298.6841 | 290 | 312 | 299.3588 | 285 | 320 | 2.41214 | 1.8 | 4 | 1.539616 | 1.3 | 2.1 | 0.6812462 | 0.5 | 0.9 | 0.119675 | 0 | 0.3 | 901.3075 | 880.9983 | 909.3103 | 13.9622 | 11.89021 | 16.47063 | 58.75399 | 60.25873 | 34.39791 | 680.078125 | 1.399989 | 0.7884444 | 0.678434 | 0.7983154 | 138.8291 | 239.2094 | 223.1752 | 471.1601 | 3 | 3 | 4.1 | 4.2 | 3.8 | 3.9 | 413 | 402 | 340
2019-01-26 | 50.74 | 8.68 | 0.95 | 0.84 | 2.94 | 634 | 584.1556 | 1 | 49937.44 | 9.625 | 920.5055 | 904.4219 | 2042.749 | 317.5951 | 2166.667 | 838 | 625.7903 | 626.0779 | 25560.6 | 250 | 17.28594 | 58.08656 | 919.406 | 895.3698 | 913.8849 | 912.4676 | 926.5236 | 871.1779 | 898.8341 | 897.711 | 926.022 |  | 14.901 | 10 | 30.62801 | 582.821 | 671.8 | 18.08 | 5.42 | 29.73208 | 63 | 3 | 1.639753 | 1.3 | 0.2 | 2.074142 | 75 | 153 | 3628 | 29 | 95 | 6.333333 | 0 | 2 | 2 | 2 | 52.66667 | 50 | 0 | 24 | 44 | 46 | 2.4 | 0.3 | 0.25 | 463.2895 | 343.5694 | 326.9463 | 322.9613 | 0 | 11 | 10.65 | 8.08 | 2.09 | 8.055545 | 50 | 120 | 125 | 3.4 | 6 | 10 | 3.2 | 10.2 | 7.8 | 5 | 7.8 | 2.6 | 7.6 | 56 | 56 | 84 | 84 | 56 | 56 | 56 | 56 | 56 | 56 | 700 | 0 | 24 | 24 | 178.74 | 595.66 | 774.4 | 3 | 18 | 55.7556 | 30.06771 | 163.8757 | 46.30042 | 27.19219 | -2.258552 | 235.1098 | 89.39489 | 10.60511 | 1.419503 | 2.15 | 1.466667 | 0.6333333 | 0.1166667 | 0 | 42 | 60224.93 | 3784.642 | 7.858682 | 8.396778 | 420.7285 | 482.5205 | 99.45799 | 9.711 | 0 | 0.9213811 | 23.544 | 0 | 20 | 34.66667 | 60 | 135 | 20 | 200 | 111 | 2.5 | 1.6 | 0.7 | 0.2 | 56 | 12.91667 | 4.2 | 59.06667 | 176 | 0 | 19 | 18 | 22 | 28 | 22 | 596.0527 | 465.268 | 425.135 | 429.0528 | 0.4989078 | 61.87122 | -295.7756 | 626.3316 | 526.1935 | 0.7866263 | 640.366 | 22.5 | 39.7864 | 0.9677178 | 40.75412 | 14.74985 | 6.643583 | 22.12895 | 195.9511 | 179 | 210 | 297.3041 | 283 | 308 | 298.6311 | 282 | 307 | 299.0304 | 272 | 307 | 2.182504 | 1.5 | 3.2 | 1.444274 | 1.2 | 1.8 | 0.6362465 | 0.5 | 0.8 | 0.1201007 | 0 | 0.2 | 905.8834 | 872.5076 | 921.5232 | 14.48544 | 11.65944 | 18.37531 | 58.53445 | 60.3106 | 32.56923 | 805 | 1.398374 | 0.7707841 | 0.6723089 | 0.7974783 | 143.3736 | 249.6997 | 220.9892 | 472.1696 | 2.9 | 3 | 4 | 4.2 | 3.8 | 3.9 | 411 | 404 | 358
2019-01-27 | 51.9 | 8.7 | 0.92 | 0.85 | 2.86 | 633 | 587.8976 | 0.9993056 | 49984.44 | 9.65 | 924.5534 | 903.0249 | 2053.597 | 317.7265 | 1917.999 | 856 | 632.28 | 638.6282 | 25862.2 | 250 | 16.93529 | 57.23669 | 919.6157 | 898.7412 | 912.5062 | 907.6175 | 924.5502 | 871.4757 | 893.8652 | 895.8272 | 926.1846 |  | 14.901 | 10 | 30.63802 | 581.941 | 591.9 | 18.08 | 5.99 | 29.00362 | 76 | 4 | 1.45144 | 1.1 | 0.1 | 10.82815 | 71 | 153 | 3628 | 30 | 99 | 5.333333 | 0 | 2 | 2 | 2 | 52.66667 | 50.33333 | 0 | 23 | 43 | 46 | 2.3 | 2.8 | 1.5 | 450.9203 | 342.6524 | 326.3563 | 323.4524 | 0 | 10.82 | 10.62 | 7.9 | 1.64 | 8.034343 | 34 | 109 | 118 | 5 | 9.2 | 8.8 | 4 | 7 | 6.2 | 4.2 | 7.8 | 3 | 9.6 | 56 | 56 | 84 | 84 | 56 | 56 | 56 | 56 | 56 | 56 | 800 | 0 | 23.98333 | 23.98333 | 0 | 0 | 0 | 0 | 0 | 72.8976 | 29.88952 | 163.6514 | 45.9146 | 27.34461 | -2.141674 | 234.769 | 89.26479 | 10.73521 | 1.512657 | 2.116667 | 1.366667 | 0.6333333 | 0.06666667 | 0 | 47 | 60545.9 | 3800.975 | 7.866277 | 8.384606 | 420.079 | 498.5767 | 99.44055 | 9.711 | 0 | 0.9287482 | 13.833 | 0 | 20 | 33 | 59.33333 | 120 | 18 | 200 | 114 | 3 | 1.5 | 0.8 | 0.1 | 58 | 9.316667 | 5.5 | 58.36667 | 150 | 0 | 21 | 17 | 20 | 28 | 24 | 598.4291 | 466.0895 | 425.572 | 430.6036 | 0.7700822 | 61.90854 | -297.1707 | 626.5952 | 554.3548 | 0.81819 | 640.6621 | 22.5 | 41.43681 | 0.9597656 | 42.39658 | 12.10415 | 4.801942 | 20.1187 | 195.9838 | 192 | 200 | 297.2654 | 287 | 302 | 298.5872 | 295 | 302 | 299.3957 | 289 | 309 | 2.154679 | 1.5 | 4 | 1.420157 | 1.1 | 1.9 | 0.6440718 | 0.5 | 0.9 | 0.1036528 | 0 | 0.2 | 904.5687 | 896.7023 | 916.5751 | 14.40484 | 11.86185 | 16.37235 | 58.12575 | 59.79183 | 34.33306 | 726.171875 | 1.41139 | 0.7675644 | 0.6695038 | 0.7948976 | 143.5169 | 260.8205 | 218.5702 | 471.3458 | 2.9 | 3 | 4.1 | 4.1 | 3.9 | 3.9 | 400 | 401 | 263
2019-01-28 | 51.56 | 8.51 | 0.91 | 0.81 | 2.7 | 627 | 573.228 | 0.9993056 | 48773.27 | 9.566667 | 925.9115 | 903.3978 | 1987.97 | 314.7172 | 1917.999 | 852 | 628.4256 | 628.9845 | 25636 | 250 | 16.79109 | 57.16285 | 914.4186 | 894.668 | 917.9608 | 909.6747 | 924.9776 | 872.7906 | 896.5078 | 896.1842 | 923.6632 |  | 14.901 | 10 | 30.28826 | 576.661 | 507.5 | 16.9459 | 5.02 | 29.13911 | 53 | 3 | 1.54311 | 1 | 0.1 | 3.732773 | 68 | 151 | 3628 | 31 | 103 | 6.166667 | 0 | 2 | 2 | 2 | 54 | 52.33333 | 0 | 23 | 43 | 45 | 2.3 | 1.1 | 0.75 | 452.1211 | 340.7345 | 322.9883 | 320.224 | 0 | 10.91 | 10.61 | 8.46 | 1.49 | 8.084291 | 50 | 120 | 115 | 5.2 | 9.2 | 8.8 | 7.2 | 6 | 4.6 | 7.2 | 7.8 | 3 | 6 | 62 | 62 | 93 | 93 | 62 | 62 | 62 | 62 | 62 | 62 | 800 | 0 | 23.98333 | 23.98333 | 1096.55 | 0 | 1096.55 | 0 | 37 | 54.678 | 30.8789 | 164.3611 | 46.78727 | 28.02871 | -1.950143 | 237.227 | 89.00691 | 10.99309 | 1.525454 | 2.25 | 1.583333 | 0.7 | 0.15 | 0 | 31 | 59507.47 | 3712.734375 | 8.014978 | 8.472391 | 420.0891 | 504.8337 | 99.44544 | 8.075 | 0 | 0.9142392 | 17.568 | 11810 | 21 | 35 | 60.66667 | 120 | 19 | 201 | 115 | 2.7 | 1.8 | 0.8 | 0.2 | 60 | 12 | 6.2 | 58.36667 | 150 | 0 | 20 | 17 | 20 | 32 | 21 | 594.9689 | 465.7418 | 424.6431 | 429.2676 | 0.8129253 | 54.31394 | -286.9066 | 626.6253 | 576.5161 | 0.8497536 | 640.7224 | 22.5 | 38.49937 | 0.9617108 | 39.46108 | 16.30808 | 5.113193 | 26.79789 | 195.794 | 190 | 201 | 296.9321 | 285 | 302 | 298.5999 | 290 | 308 | 299.0618 | 292 | 310 | 2.265654 | 1.5 | 3.6 | 1.576556 | 1.3 | 1.9 | 0.6904502 | 0.5 | 0.9 | 0.1371852 | 0 | 0.2 | 904.7283 | 891.9312 | 917.8113 | 14.12845 | 12.38823 | 17.38552 | 58.20354 | 59.68807 | 33.80133 | 761.484375 | 1.407972 | 0.7771781 | 0.6757645 | 0.8014045 | 132.613 | 259.299 | 222.6447 | 472.8847 | 3 | 3 | 4.1 | 4.1 | 3.9 | 3.9 | 411 | 401 | 358
2019-01-29 | 50.79 | 7.73 | 0.95 | 0.86 | 2.58 | 627 | 587.26 | 1 | 46114.12 | 9.583333 | 931.4465 | 899.0263 | 2074.083 | 314.633 | 1500 | 866 | 630.0031 | 633.3074 | 25711.4 | 250 | 16.75003 | 60.16965 | 919.4434 | 895.1432 | 907.4271 | 900.9561 | 922.183 | 864.6595 | 888.1921 | 894.2057 | 921.4515 |  | 14.901 | 10 | 30.27563 | 576.661 | 525.1 | 16.92 | 5.08 | 28.78202 | 149 | 10 | 1.424338 | 1.2 | 0.1 | 16.218 | 60 | 150 | 3628 | 32 | 106 | 6 | 0 | 2 | 2 | 2 | 53 | 51.66667 | 0 | 23 | 44 | 47 | 2.3 | 0.5 | 0.25 | 453.3989 | 341.3525 | 323.2983 | 320.1123 | 0 | 10.9 | 10.77 | 7.95 | 2.42 | 8.070804 | 29 | 127 | 113 | 3.4 | 6 | 10.2 | 3.2 | 10.2 | 7.6 | 5.2 | 7.8 | 2.6 | 7.4 | 56 | 56 | 87 | 87 | 58 | 58 | 56 | 56 | 56 | 56 | 800 | 11 | 13 | 24 | 1108.56 | 0 | 1108.56 | 0 | 39 | 68.7 | 30.86288 | 164.3909 | 46.77372 | 28.12719 | -2.149875 | 237.142 | 89.04567 | 10.95433 | 1.482993 | 2.35 | 1.933333 | 0.75 | 0.15 | 0 | 45 | 58592.31 | 3682.493 | 7.996404 | 8.469356 | 420.0952 | 496.4675 | 99.4532 | -11.205 | 0 | 0.9366188 | 28.773 | 0 | 21 | 35 | 60.66667 | 137 | 18 | 200 | 110 | 2.9 | 2.3 | 0.8 | 0.2 | 61 | 12.5 | 4.5 | 57.9 | 175 | 0 | 18 | 17 | 20 | 31 | 21 | 589.5886 | 465.5434 | 425.7636 | 429.8071 | 1.229726 | 72.8242 | -277.8515 | 626.6382 | 598.6774 | 0.8820116 | 640.7631 | 17.5 | 36.78069 | 0.9298122 | 37.7105 | 10.47199 | 3.089983 | 17.97875 | 195.4 | 190 | 206 | 296.5602 | 291 | 303 | 298.4807 | 294 | 303 | 299.3695 | 292 | 307 | 2.520372 | 1.7 | 3.4 | 1.974809 | 1.5 | 2.8 | 0.7305214 | 0.5 | 0.9 | 0.1365732 | 0 | 0.2 | 900.8132 | 893.701 | 916.1753 | 15.5897 | 11.74929 | 15.93181 | 57.6534 | 59.75292 | 33.55491 | 849.609375 | 1.399286 | 0.7994999 | 0.6811472 | 0.7961992 | 62.34406 | 247.567 | 232.4953 | 465.1425 | 3 | 3 | 4.1 | 4.2 | 3.9 | 3.9 | 401 | 397 | 308
2019-01-30 | 50.29 | 8.29 | 0.98 | 0.73 | 2.94 | 634 | 562.6684 | 1 | 50059.6 | 9.666667 | 930.9048 | 900.2751 | 2112.821 | 316.3536 | 1708.333 | 850 | 628.6656 | 627.169 | 25636 | 250 | 18.03202 | 67.2038 | 920.9444 | 900.4895 | 907.7932 | 902.5476 | 924.9956 | 867.6086 | 889.2995 | 888.5223 | 917.7835 |  | 14.901 | 10 | 30.62329 | 582.821 | 680.8 | 16.92 | 5.01 | 28.38527 | 69 | 4 | 1.363629 | 1.1 | 0.1 | 3.994254 | 54 | 148 | 3628 | 33 | 109 | 5 | 0 | 2 | 2 | 2 | 52.66667 | 51.33333 | 0 | 23 | 44 | 45 | 2.4 | 0.7 | 0.25 | 449.3976 | 342.3037 | 324.8858 | 322.0994 | 0 | 11 | 10.63 | 8.2 | 1.87 | 8.082056 | 78 | 106 | 145 | 5 | 9.4 | 8.6 | 4 | 7.2 | 6.4 | 4 | 7.8 | 2.8 | 9.4 | 58 | 58 | 87 | 87 | 58 | 58 | 58 | 58 | 58 | 58 | 800 | 14.41667 | 9.583333 | 24 | 178.1 | 932.84 | 1110.94 | 5 | 26 | 54.7284 | 32.02218 | 164.8404 | 47.43523 | 28.73907 | -2.001509 | 239.0132 | 88.81335 | 11.18665 | 1.389124 | 3.683333 | 1.733333 | 0.8166667 | 0.1666667 | 0 | 42 | 59445.2 | 3734.652 | 8.015748 | 8.536187 | 422.0505 | 407.238 | 99.55277 | 18.043 | 0 | 0.8874896 | 22.05 | 11320 | 23 | 35.66667 | 60.66667 | 142 | 18 | 199 | 112 | 5.6 | 2.1 | 1 | 0.2 | 63 | 12 | 5.2 | 58.46667 | 150 | 0 | 14 | 18 | 20 | 29 | 21 | 599.7898 | 466.322 | 426.6043 | 430.7421 | 0.8519089 | 74.63108 | -289.7732 | 626.884 | 627.8387 | 0.9142697 | 641.0349 | 17.5 | 30.62839 | 0.9034059 | 31.5318 | 13.45908 | 2.221041 | 22.23269 | 192.961 | 181 | 206 | 296.7404 | 289 | 301 | 298.2978 | 277 | 304 | 299.059 | 278 | 306 | 4.018184 | 2.5 | 7.2 | 1.711125 | 1.2 | 2.2 | 0.77875 | 0.5 | 1 | 0.1627106 | 0 | 0.3 | 901.2483 | 878.3217 | 919.5919 | 15.08908 | 12.94796 | 25.19718 | 58.01718 | 59.80479 | 35.16309 | 651.640625 | 1.505856 | 0.774647 | 0.6767466 | 0.8001046 | 56.77001 | 256.9556 | 228.1433 | 466.8562 | 2.9 | 3 | 4 | 4.2 | 3.9 | 3.9 | 413 | 408 | 318
2019-01-31 | 51.99 | 8.24 | 0.96 | 0.77 | 2.64 | 648 | 584.6668 | 1 | 50010.76 | 9.583333 | 926.646 | 904.0482 | 2115.416 | 318.0766 | 1916.667 | 810 | 619.9562 | 618.7247 | 25636 | 250 | 18.26363 | 59.9986 | 925.9431 | 905.7676 | 914.8612 | 902.2783 | 929.5465 | 872.7962 | 891.2183 | 889.9744 | 921.2456 |  | 12.238 | 10 | 30.71631 | 592.478 | 1428.8 | 17.25238 | -3.69 | 27.69044 | 69 | 4 | 1.413216 | 1.3 | 0.1 | 2.211404 | 47 | 146 | 3628 | 34 | 112 | 6 | 0 | 2 | 2 | 2 | 53.66667 | 54 | 0 | 23 | 42 | 43 | 2.3 | 0.9 | 0.25 | 446.4189 | 343.6251 | 325.5883 | 324.4729 | 0 | 10.9 | 10.87 | 7.92 | 1 | 8.01224 | 65 | 110 | 130 | 3.4 | 6.2 | 10 | 3.4 | 10.2 | 7.9 | 5.1 | 7.9 | 2.8 | 7.6 | 56 | 56 | 84 | 84 | 58 | 58 | 60 | 60 | 60 | 56 | 800 | 17.25 | 6.75 | 24 | 0 | 642.65 | 642.65 | 0 | 21 | 78.0168 | 30.38781 | 164.152 | 46.38476 | 27.22201 | -2.317995 | 235.4408 | 89.42239 | 10.57761 | 1.248438 | 3.35 | 1.483333 | 0.6666667 | 0.1 | 0 | 40 | 59439.77 | 3765.063 | 7.780597 | 8.408601 | 420.2897 | 398.6339 | 99.54718 | 11.592 | 0 | 0.9022636 | 32.508 | 22050 | 25 | 37 | 60.33333 | 165 | 18 | 200 | 112 | 4.3 | 1.8 | 0.8 | 0.2 | 65 | 11 | 3.8 | 58.23333 | 148 | 0 | 18 | 18 | 21 | 29 | 15 | 591.9465 | 465.2831 | 426.1062 | 429.4701 | 1.04983 | 67.89763 | -293.7204 | 635.6448 | 921 | 0.9465278 | 649.7338 | 17.5 | 38.18241 | 0.861647 | 39.04406 | 16.13343 | 2.221041 | 23.64635 | 194.5334 | 185 | 210 | 297.2397 | 281 | 311 | 298.7314 | 281 | 313 | 299.3661 | 288 | 310 | 3.043008 | 2.2 | 5.6 | 1.443368 | 1.2 | 1.9 | 0.6468449 | 0.5 | 1.1 | 0.1469757 | 0 | 0.2 | 904.9736 | 884.288 | 916.4603 | 15.48583 | 11.79442 | 46.11631 | 58.06178 | 59.75292 | 35.25389 | 610.390625 | 1.466559 | 0.757246 | 0.6643115 | 0.794315 | 75.75763 | 272.5694 | 221.6145 | 469.0463 | 3 | 3 | 4.1 | 4.1 | 3.8 | 3.9 | 404 | 415 | 350
2019-02-01 | 52.16 | 8.32 | 0.97 | 0.76 | 2.48 | 654 | 589.052 | 1 | 50002.74 | 9.691667 | 929.0926 | 903.8226 | 2122.263 | 318.5403 | 1958.333 | 876 | 621.4562 | 609.7675 | 25560.6 | 250 | 17.812 | 60.88797 | 921.3312 | 908.4888 | 914.3079 | 902.2994 | 930.3393 | 872.9932 | 891.9428 | 888.8785 | 920.7486 |  | 2.584 | 10 | 30.60921 | 588.104 | 451.9 | 26.71 | -3.16 | 27.26801 | 67 | 3.5 | 1.426218 | 1.7 | 0.2 | 2.245875 | 42 | 145 | 3628 | 2 | 3 | 5.583333 | 0 | 2 | 2 | 2 | 53.33333 | 52.66667 | 0 | 22 | 42 | 44 | 2.3 | 0.4 | 0.25 | 452.6543 | 343.5865 | 326.5851 | 324.5316 | 0 | 11.02 | 10.77 | 7.7 | 2.02 | 8.033939 | 55 | 110 | 138 | 5 | 9 | 8.8 | 4 | 6.8 | 6 | 4.2 | 7.2 | 3 | 9.8 | 60 | 60 | 92 | 90 | 58 | 58 | 56 | 56 | 56 | 60 | 700 | 15.83333 | 8.166667 | 24 | 416.06 | 0 | 416.06 | 0 | 12 | 58.992 | 30.27918 | 163.8238 | 45.73109 | 26.41635 | -2.436239 | 233.535 | 89.73168 | 10.26832 | 1.305379 | 2.516667 | 1.45 | 0.6166667 | 0.15 | 0 | 62 | 60163.19 | 3801.467 | 7.859225 | 8.340534 | 420.269 | 404.1093 | 99.54616 | -2.241 | 0 | 0.9006911 | 34.749 | 0 |  | 34 | 62 | 130 | 20 | 205 | 115 | 2.7 | 1.6 | 0.7 | 0.2 | 2 | 10.5 | 3 | 58.73333 | 174 | 0 | 20 | 18 | 21 | 28 | 15 | 590.2255 | 465.4998 | 425.171 | 430.1174 | 0.6754269 | 70.73762 | -297.748 | 654 | 29 | 0 | 656.584 | 17.5 | 38.97283 | 0.9198552 | 39.89268 | 17.42283 | 8.355522 | 24.67092 | 195.3759 | 150 | 200 | 297.2039 | 284 | 313 | 298.6163 | 292 | 310 | 299.2351 | 227 | 316 | 2.474298 | 2.1 | 3.5 | 1.46467 | 1.2 | 1.8 | 0.6282708 | 0.6 | 0.8 | 0.1229368 | 0 | 0.2 | 904.6965 | 894.6753 | 911.3865 | 15.02504 | 13.71795 | 17.7987 | 58.51226 | 59.80479 | 32.8805 | 532.96875 | 1.43104 | 0.7552068 | 0.6626682 | 0.789016 | 67.38706 | 273.8735 | 216.7892 | 469.3329 | 3 | 3 | 4.1 | 4.1 | 3.8 | 3.9 | 404 | 405 | 315
2019-02-02 | 51.18 | 8.61 | 1.04 | 0.77 | 2.64 | 646 | 552.11 | 0.9993056 | 50042.59 | 9.6 | 916.9858 | 905.1597 | 2119.968 | 318.2577 | 2126.477 | 851 | 623.5857 | 622.5927 | 25937.6 | 250 | 18.14393 | 59.13518 | 916.3212 | 901.86 | 922.7047 | 908.0737 | 931.9283 | 875.9013 | 897.2828 | 887.2056 | 924.0206 |  | 11.63 | 10 | 30.62245 | 590.11 | 579.8 | 26.71 | -3.71 | 26.5259 | 56 | 3 | 1.441976 | 1 | 0.1 | 12.24362 | 81 | 144 | 3628 | 3 | 6 | 6.75 | 0 | 2 | 2 | 2 | 52.66667 | 52.66667 | 0 | 24 | 43 | 47 | 2.4 | 0.4 | 0.25 | 449.2656 | 342.2239 | 326.5659 | 323.926 | 0 | 10.88 | 10.59 | 8.73 | 2.83 | 8.070418 | 52 | 112 | 146 | 3.4 | 6 | 10.2 | 3.4 | 10.2 | 7.8 | 5.1 | 7.6 | 2.6 | 7.6 | 58 | 58 | 88 | 87 | 58 | 58 | 58 | 58 | 58 | 58 | 500 | 0 | 23.98333 | 23.98333 | 323.09 | 36.4 | 359.49 | 0 | 11 | 58.62 | 31.10345 | 162.5204 | 44.27911 | 25.05562 | -2.488509 | 229.3666 | 90.16111 | 9.838885 | 1.527916 | 2.633333 | 1.55 | 0.6666667 | 0.08333333 | 0 | 40 | 60583.04 | 3847.132 | 7.439538 | 8.191664 | 419.6251 | 387.7526 | 99.53669 | 9.135 | 0 | 0.8546594 | 36.243 | 10630 | 2 | 37.33333 | 61 | 156 | 20 | 205 | 114 | 3 | 1.7 | 0.7 | 0.1 | 4 | 11.25 | 3.3 | 58.96667 | 167 | 0 | 17 | 19 | 20 | 27 | 17 | 586.4435 | 465.4992 | 425.1207 | 429.4977 | 0.2359033 | 69.18988 | -292.2916 | 650.2258 | 50 | -0.0006944444 | 657.3352 | 17.5 | 35.41173 | 0.8633871 | 36.27512 | 17.70235 | 9.01697 | 27.57606 | 195.3017 | 192 | 199 | 297.0059 | 291 | 301 | 298.7473 | 292 | 303 | 299.2826 | 291 | 306 | 2.594968 | 1.8 | 3.3 | 1.523299 | 1.3 | 1.8 | 0.6617968 | 0.5 | 0.8 | 0.09372472 | 0 | 0.2 | 906.3619 | 895.9978 | 912.8794 | 16.01395 | 13.56384 | 18.1158 | 58.60554 | 60.28467 | 33.36036 | 501.484375 | 1.434486 | 0.755176 | 0.6657684 | 0.7818733 | 84.29001 | 271.0486 | 213.8184 | 467.8098 | 2.9 | 2.9 | 4 | 4.1 | 3.8 | 3.9 | 385 | 408 | 357
2019-02-03 | 51.6 | 8.48 | 1.07 | 1.02 | 2.42 | 643 | 593.1496 | 1 | 49626.63 | 9.625 | 911.5446 | 904.0518 | 2134.676 | 316.407 | 2041.667 | 848 | 618.6783 | 604.7513 | 25636 | 150 | 17.55564 | 65.55877 | 914.8246 | 898.0011 | 917.464 | 911.8876 | 931.5194 | 872.6306 | 899.8119 | 886.275 | 912.4558 |  | 9.001 | 10 | 30.37126 | 584.841 | 558 | 26.71 | -3.25 | 26.15048 | 59 | 3 | 1.356835 | 1.2 | 0.1 | 2.815107 | 80 | 142 | 3628 | 5 | 10 | 5.5 | 0 | 2 | 2 | 2 | 53.66667 | 51.66667 | 0 | 23 | 42 | 45 | 2.3 | 0.8 | 0.25 | 446.3438 | 340.9416 | 324.6513 | 322.2215 | 0 | 10.99 | 10.57 | 8.8 | 2.9 | 8.106953 | 47 | 99 | 138 | 5 | 9.4 | 9 | 4 | 6.8 | 6.2 | 4 | 7.8 | 3.2 | 9.6 | 56 | 56 | 84 | 84 | 56 | 56 | 56 | 56 | 56 | 56 | 800 | 0 | 24 | 24 | 0 | 0 | 0 | 0 | 0 | 58.1496 | 30.83834 | 162.4916 | 43.74581 | 24.0390625 | -2.604248 | 227.6722 | 90.58523 | 9.414771 | 1.928175 | 2.516667 | 1.566667 | 0.6333333 | 0.08333333 | 0 | 46 | 60112.1 | 3847.968 | 6.86056 | 8.13115 | 420.664 | 371.8606 | 99.51348 | 14.193 | 0 | 0.9224722 | 22.05 | 0 | 2 | 35.66667 | 62 | 162 | 18 | 202 | 114 | 3.1 | 1.9 | 0.7 | 0.2 | 5 | 11 | 4.4 | 58.56667 | 167 | 0 | 18 | 19 | 20 | 27 | 17 | 580.4636 | 464.5137 | 425.3555 | 429.3583 | -0.007746833 | 72.37838 | -286.7611 | 647.8166 | 68 | -0.0006944444 | 655.5567 | 17.5 | 35.86401 | 0.8520539 | 36.71606 | 20.05416 | 11.20877 | 28.43204 | 195.3852 | 179 | 208 | 297.1243 | 285 | 319 | 298.6288 | 281 | 316 | 299.1887 | 262 | 324 | 2.493471 | 1.9 | 3.6 | 1.577418 | 1.1 | 2 | 0.6317783 | 0.5 | 0.8 | 0.08894399 | 0 | 0.2 | 904.266 | 897.4496 | 929.7162 | 14.73435 | 13.08076 | 19.76934 | 58.24499 | 59.85668 | 34.1904 | 531.015625 | 1.438406 | 0.7621905 | 0.6651066 | 0.7816075 | 104.3346 | 271.0927 | 212.795 | 470.1484 | 2.9 | 3 | 4 | 4.1 | 3.9 | 3.9 | 380 | 404 | 360
2019-02-04 | 51.83 | 8.51 | 1.08 | 0.81 | 2.66 | 650 | 556.5852 | 1 | 50150.08 | 9.608333 | 922.0361 | 903.5274 | 2138.645 | 318.0316 | 1750 | 823 | 627.5416 | 626.041 | 25636 | 250 | 17.62025 | 63.49589 | 926.174 | 903.0939 | 908.6709 | 905.6917 | 927.2576 | 863.7413 | 892.8847 | 900.7051 | 925.6188 |  | 8.736 | 10 | 30.65771 | 590.736 | 644 | 26.71 | -3.65 | 25.5733 | 81 | 4 | 1.414018 | 1.2 | 0.1 | 1.861107 | 75 | 141 | 3628 | 6 | 13 | 6.083333 | 0 | 2 | 2 | 2 | 54.66667 | 51 | 0 | 23 | 42 | 44 | 2.4 | 0.8 | 0.25 | 452.2326 | 342.7145 | 326.3519 | 323.6789 | 0 | 10.63 | 10.4 | 8.42 | 4.25 | 8.114687 | 65 | 105 | 140 | 5 | 9.1 | 8.8 | 4 | 6.8 | 5.6 | 4.7 | 7 | 3 | 9.8 | 60 | 60 | 90 | 90 | 60 | 60 | 60 | 60 | 60 | 60 | 800 | 0 | 24 | 24 | 0 | 0 | 0 | 0 | 0 | 64.5852 | 31.09209 | 163.4221 | 45.23272 | 26.08474 | -2.42659 | 232.313 | 89.81626 | 10.18374 | 2.720292 | 2.5 | 1.666667 | 0.6666667 | 0.1166667 | 0 | 40 | 59531.6 | 3758.167 | 7.061843 | 8.296891 | 419.3459 | 411.1579 | 99.47913 | 8.009 | 0 | 0.8562849 | 24.291 | 10250 | 3 | 37 | 62.33333 | 142 | 20 | 200 | 112 | 2.9 | 1.8 | 0.7 | 0.2 | 9 | 10.5 | 4.1 | 58.63333 | 150 | 0 | 18 | 17 | 20 | 27 | 18 | 583.8104 | 465.4313 | 425.5715 | 429.8459 | 0.8985977 | 62.72919 | -293.2764 | 648.3626 | 93 | -0.0006944444 | 656.3517 | 17.5 | 36.41825 | 0.8990625 | 37.31731 | 20.49121 | 11.37737 | 28.78219 | 195.2122 | 154 | 204 | 296.8104 | 280 | 315 | 298.4967 | 260 | 328 | 299.6127 | 289 | 309 | 2.500307 | 1.8 | 3.1 | 1.65684 | 1.4 | 2 | 0.6563796 | 0.3 | 1 | 0.08682986 | 0 | 0.2 | 904.7607 | 878.7749 | 911.9412 | 15.69007 | 11.86225 | 17.07517 | 58.20957 | 59.49354 | 33.42521 | 528.359375 | 1.432345 | 0.7729394 | 0.6707159 | 0.7823381 | 122.6237 | 273.5293 | 215.7137 | 471.2341 | 2.9 | 3 | 4 | 4.1 | 3.8 | 3.9 | 407 | 413 | 243
2019-02-05 | 0 | 0 | 0 | 0 | 0 | 647 | 567.3784 | 1 | 50081 | 9.575 | 916.5225 | 901.2518 | 2131.065 | 317.9523 | 2083.333 | 870 | 623.6834 | 632.0047 | 25937.6 | 250 | 18.03383 | 70.29192 | 927.6542 | 890.3212 | 896.8078 | 916.1742 | 925.4603 | 851.9762 | 901.796 | 899.8242 | 918.9866 |  | 11.232 | 10 | 30.6307 | 590.592 | 678.5 | 25.67173 | -3.48 | 25.25579 | 56 | 3 | 1.352294 | 1.1 | 0.1 | 1.870734 | 67 | 139 | 3628 | 7 | 16 | 6.333333 | 2.5 | 2 | 2 | 2 | 54.33333 | 53 | 0 | 23 | 43 | 45 | 2.3 | 0.4 | 0.25 | 451.1662 | 341.2326 | 326.9343 | 323.2913 | 0 | 10.95 | 10.79 | 7.79 | 2.8 | 8.09531 | 45 | 94 | 143 | 3.4 | 6.2 | 10.2 | 3.4 | 10 | 7.6 | 5 | 7.8 | 2.6 | 7.6 | 56 | 57 | 84 | 84 | 56 | 56 | 56 | 56 | 56 | 54 | 800 | 0 | 24 | 24 | 0 | 569.7 | 569.7 | 0 | 18 | 59.6784 | 31.8992 | 163.5669 | 45.33239 | 25.45506 | -2.360143 | 231.9942 | 90.04504 | 9.954955 | 2.822823 | 2.616667 | 1.7 | 0.7 | 0.1833333 | 0 | 38 | 59688.96 | 3758.281 | 7.398431 | 8.285507 | 421.3323 | 404.9541 | 99.5131 | 9.056 | 0 | 0.8769372 | 25.785 | 10550 | 4 | 37.66667 | 63 | 147 | 18 | 201 | 112 | 3.3 | 1.9 | 0.8 | 0.5 | 11 | 10.21667 | 3.9 | 58.83333 | 175 | 0 | 17 | 19 | 19 | 24 | 18 | 580.0716 | 465.116 | 425.6997 | 429.7777 | 1.087965 | 69.27193 | -281.7792 | 648.09 | 115 | -0.0006944444 | 656.7278 | 17.5 | 32.83028 | 0.8990625 | 33.72935 | 21.32855 | 12.2982 | 30.14397 | 195.1765 | 152 | 220 | 296.8364 | 284 | 316 | 298.6488 | 277 | 315 | 299.2428 | 260 | 314 | 2.647666 | 1.8 | 4 | 1.73211 | 1.3 | 2.1 | 0.6970799 | 0.5 | 0.9 | 0.07832986 | 0 | 0.2 | 902.2561 | 885.0065 | 913.6462 | 19.07227 | 13.33118 | 20.02116 | 58.59844 | 59.76588 | 35.16309 | 556.875 | 1.431168 | 0.7780907 | 0.6761088 | 0.7806199 | 128.4594 | 273.1522 | 222.1158 | 468.6816 | 2.9 | 3 | 4 | 4.1 | 3.9 | 3.9 | 410 | 413 | 198
2019-02-06 | 51.16 | 8.75 | 1.07 | 0.85 | 3.84 | 631 | 557.7376 | 1 | 49205.87 | 9.490909 | 901.1556 | 902.4266 | 2119.664 | 313.8586 | 2041.667 | 727 | 604.6308 | 567.5481 | 25636 | 0 | 16.58825 | 66.68211 | 920.2313 | 886.0078 | 910.9914 | 916.4775 | 929.9699 | 858.314 | 901.9305 | 895.4902 | 911.5051 |  | 11.232 | 10 | 29.87988 | 576.512 | 605.9 | 25.63209 | -3.18 | 24.62082 | 46 | 3 | 1.813367 | 1.1 | 0.2 | 3.413221 | 59 | 137 | 3628 | 9 | 16 | 6.666667 | 0 | 2 | 2 | 2 | 54.33333 | 53 | 0 | 25 | 43 | 48 | 1.5 | 0.6 | 0.25 | 437.4544 | 338.5026 | 321.7719 | 319.7704 | 0 | 10.9 | 10.75 | 7.62 | 2.5 | 8.181844 | 70 | 107 | 156 | 2 | 4 | 8.8 | 9 | 7.4 | 5.6 | 3.5 | 5.8 | 3.2 | 4.6 | 58 | 57 | 87 | 87 | 58 | 58 | 58 | 58 | 62 | 60 | 500 | 0 | 24 | 24 | 287.36 | 0 | 287.36 | 0 | 9 | 64.3776 | 32.32406 | 161.7157 | 42.1108 | 22.59082 | -2.993884 | 223.4234 | 91.22879 | 8.771212 | 2.617733 | 3.35 | 1.583333 | 0.6666667 | 0.06666667 | 0 | 55 | 58758.47 | 3751.762 | 7.261457 | 7.979407 | 421.0738 | 352.6995 | 99.56696 | 8.679 | 0 | 0.8838948 | 28.026 | 10920 | 5 | 37.5 | 63.5 | 141 | 18 | 200 | 114 | 4.9 | 1.8 | 0.8 | 0.2 | 13 | 12.16667 | 3.6 | 58.95 | 150 | 0 | 14 | 19 | 19 | 27 | 16 | 561.3129 | 463.401 | 424.0281 | 427.2626 | -0.1298447 | 62.30143 | -299.9662 | 645.2413 | 121 | -0.0006944444 | 654.3116 | 17.5 | 25.89581 | 0.932953 | 26.82876 | 22.03248 | 13.36168 | 31.9078 | 193.7206 | 180 | 203 | 296.8607 | 293 | 302 | 298.6299 | 294 | 302 | 299.5501 | 292 | 311 | 3.541085 | 2.3 | 5.4 | 1.60964 | 1.3 | 1.9 | 0.6754167 | 0.5 | 0.9 | 0.08671528 | 0 | 0.2 | 902.7519 | 890.3743 | 914.1902 | 17.02537 | 12.79143 | 25.86379 | 58.23297 | 59.5973 | 36.21362 | 533.359375 | 1.496593 | 0.768769 | 0.6741906 | 0.7851549 | 155.5933 | 271.3107 | 218.8713 | 473.6481 | 2.9 | 3 | 4 | 4.1 | 3.9 | 3.9 | 413 | 404 | 370
2019-02-07 | 51.11 | 8.32 | 1.03 | 0.92 | 2.68 | 634 | 564.8316 | 1 | 50065.91 | 9.633333 | 918.9712 | 902.2694 | 2161.178 | 316.2373 | 1333.333 | 887 | 614.7697 | 616.2938 | 21715.2 | 250 | 20.33364 | 68.49377 | 928.4127 | 893.1454 | 919.4708 | 900.2184 | 929.376 | 862.1646 | 888.9732 | 896.3946 | 918.6675 |  | 14.976 | 10 | 30.21712 | 582.896 | 570.6 | 25.63 | -3.63 | 24.30335 | 98 | 6 | 1.413343 | 1.3 | 0.1 | 16.218 | 48 | 138 | 3628 | 11 | 16 | 6.166667 | 0 | 2 | 2 | 2 | 53.83333 | 53 | 0 | 24 | 43 | 46 | 2.2 | 0.4 | 0.25 | 439.6305 | 340.2454 | 324.3809 | 321.9246 | 0 | 11.03 | 10.7 | 7.91 | 1.55 | 8.142465 | 46 | 96 | 146 | 2.8 | 5.2 | 10 | 9.6 | 8.2 | 6.4 | 4.4 | 6.8 | 4.2 | 6.2 | 56 | 56 | 84 | 84 | 56 | 56 | 56 | 56 | 56 | 56 | 500 | 0 | 24 | 24 | 718.39 | 0 | 718.39 | 0 | 22 | 63.4416 | 32.29055 | 161.2679 | 42.13718 | 23.07803 | -2.760829 | 223.7223 | 90.91856 | 9.081437 | 2.620124 | 3.4 | 1.683333 | 0.7283333 | 0.1 | 0 | 70 | 59488.68 | 3790.447 | 7.269947 | 7.990081 | 419.969 | 368.7303 | 99.54786 | 16.219 | 0 | 0.8909016 | 22.797 | 10990 | 6 | 36.33333 | 60.66667 | 150 | 18 | 198 | 115 | 3.8 | 1.8 | 0.8 | 0.2 | 15 | 11.5 | 4.6 | 58.16667 | 150 | 0 | 17 | 18 | 19 | 27 | 13 | 564.2425 | 464.8355 | 425.479 | 429.8389 | 0.3067361 | 61.15893 | -297.0423 | 643.6353 | 130 | -0.0006944444 | 653.5493 | 17.5 | 26.76364 | 0.9520394 | 27.71568 | 20.20221 | 14.2436 | 28.92486 | 193.6852 | 124 | 225 | 296.8222 | 263 | 319 | 298.2195 | 267 | 314 | 298.814 | 237 | 323 | 3.543844 | 1.5 | 4.8 | 1.708479 | 1.4 | 2 | 0.7231806 | 0.5 | 1 | 0.08557176 | 0 | 0.2 | 903.149 | 884.6206 | 918.8043 | 19.32856 | 13.33868 | 21.29475 | 57.68074 | 59.44165 | 34.24228 | 526.328125 | 1.496164 | 0.7761115 | 0.6769093 | 0.7838719 | 157.649 | 266.273 | 218.5408 | 473.7809 | 2.8 | 3 | 4 | 4.1 | 3.8 | 3.9 | 413 | 403 | 350
2019-02-08 | 51.12 | 9.11 | 1.09 | 1.11 | 2.7 | 637 | 539.8772 | 1 | 49798.6 | 9.683333 | 928.1222 | 900.5327 | 2165.886 | 316.4735 | 666.6667 | 801 | 606.7041 | 606.027 | 25636 | 250 | 20.0169 | 67.59363 | 932.3031 | 894.2934 | 919.5861 | 891.8667 | 927.7014 | 860.1957 | 882.8322 | 895.4826 | 917.7578 |  | 15.69 | 10 | 30.39128 | 586.25 | 559.1 | 25.63207 | -3.93 | 23.72618 | 60 | 3 | 1.512561 | 1.1 | 0.1 | 2.287799 | 44 | 136 | 3628 | 12 | 16 | 6.5 | 0 | 2 | 2 | 2 | 54.66667 | 52 | 0 | 24 | 44 | 44 | 2.2 | 0.6 | 0.25 | 440.3374 | 341.743 | 324.7412 | 322.7671 | 0 | 10.8 | 10.6 | 7.87 | 5.96 | 8.073341 | 38 | 120 | 175 | 4 | 7.8 | 7.2 | 11.9 | 4.9 | 3.8 | 2.6 | 5.6 | 4.2 | 7.7 | 60 | 60 | 90 | 90 | 60 | 60 | 62 | 60 | 56 | 60 | 800 | 0 | 24 | 24 | 435.59 | 0 | 435.59 | 2 | 9 | 56.2872 | 30.9127 | 161.7078 | 40.7625 | 21.15859 | -3.051189 | 220.5777 | 91.79092 | 8.209079 | 2.545833 | 3.05 | 1.616667 | 0.6333333 | 0.08333333 | 0 | 30 | 59084.17 | 3795.653 | 7.201293 | 7.877776 | 420.4898 | 336.9926 | 99.58238 | 9.641 | 0 | 0.8475309 | 35.496 | 22340 | 6 | 36.33333 | 62.33333 | 150 | 18 | 198 | 115 | 3.5 | 1.8 | 0.7 | 0.2 | 18 | 11 | 2.6 | 57.46667 | 148 | 0 | 19 | 19 | 22 | 25 | 14 | 559.4769 | 463.6825 | 423.4917 | 428.2942 | 0.8736211 | 58.54216 | -296.4216 | 642.8058 | 142 | -0.0006944444 | 653.4418 | 17.5 | 31.14633 | 0.9515626 | 32.09789 | 12.65938 | 9.483866 | 16.88933 | 194.797 | 186 | 205 | 296.9274 | 293 | 304 | 298.535 | 296 | 303 | 299.5056 | 290 | 310 | 2.878263 | 2.1 | 3.8 | 1.610515 | 1.2 | 1.9 | 0.6395255 | 0.6 | 0.8 | 0.08487269 | 0 | 0.2 | 901.5168 | 893.9749 | 917.5226 | 20.03555 | 15.30241 | 24.4414 | 57.49866 | 59.71402 | 32.94535 | 487.03125 | 1.452523 | 0.7729911 | 0.6704552 | 0.7884895 | 140.6222 | 274.465 | 217.2925 | 479.3014 | 2.9 | 3 | 4 | 4.1 | 3.9 | 3.9 | 408 | 404 | 353
2019-02-09 | 51.21 | 8.93 | 1.13 | 0.92 | 2.44 | 635 | 559.626 | 1 | 50025.61 | 9.633333 | 921.9624 | 900.67 | 2169.142 | 316.8476 | 1083.333 | 822 | 614.5253 | 613.1046 | 25862.2 | 250 | 18.31634 | 72.03207 | 932.1579 | 889.6155 | 914.0382 | 905.2644 | 922.0511 | 855.6709 | 891.1225 | 895.4399 | 918.1019 |  | 15.69 | 10 | 30.28923 | 584.49 | 544.4 | 25.63208 | -3.78 | 23.66845 | 84 | 5 | 1.403199 | 1 | 0.2 | 3.218818 | 40 | 138 | 3628 | 13 | 16 | 6.833333 | 0 | 2 | 2 | 2 | 54.33333 | 52.33333 | 0 | 23 | 43 | 45 | 2.3 | 0.5 | 0.25 | 440.2877 | 341.1633 | 325.2088 | 322.9464 | 0 | 11.01 | 10.8 | 7.36 | 2.95 | 7.939599 | 38 | 115 | 125 | 4.6 | 8.2 | 7.4 | 11 | 6.2 | 5 | 5.4 | 6.4 | 4.8 | 8.6 | 58 | 58 | 87 | 87 | 58 | 58 | 56 | 58 | 62 | 58 | 800 | 0 | 24 | 24 | 0 | 537.22 | 537.22 | 0 | 17 | 38.406 | 31.34446 | 163.164 | 43.2608 | 23.52068 | -2.953554 | 226.992 | 90.93927 | 9.06073 | 2.55621 | 2.8 | 1.716667 | 0.7 | 0.1666667 | 0 | 60 | 59255.54 | 3778.673 | 7.657138 | 8.106856 | 421.0651 | 386.5188 | 99.55294 | 11.19 | 0 | 0.8813008 | 35.496 | 11190 | 9 | 36.66667 | 61.33333 | 175 | 20 | 198 | 115 | 3.3 | 1.9 | 0.8 | 0.2 | 21 | 10.5 | 2.6 | 58.33333 | 174 | 0 | 16 | 19 | 21 | 28 | 15 | 573.6196 | 465.1259 | 426.2726 | 430.7629 | 1.297151 | 59.17407 | -304.7264 | 641.9384 | 152 | -0.0006944444 | 653.1361 | 17.5 | 30.87404 | 0.9515626 | 31.8256 | 13.43132 | 8.070195 | 20.93575 | 195.0003 | 192 | 198 | 296.7565 | 292 | 301 | 298.4058 | 295 | 302 | 299.2916 | 293 | 308 | 2.777272 | 2.2 | 3.6 | 1.711395 | 1.5 | 2 | 0.699581 | 0.6 | 0.9 | 0.1396921 | 0 | 0.2 | 901.3453 | 864.4078 | 912.4769 | 18.44928 | 13.62941 | 36.35337 | 58.29536 | 59.58432 | 34.16447 | 558.984375 | 1.446566 | 0.7750088 | 0.6730124 | 0.8031742 | 135.9758 | 273.3461 | 217.4443 | 490.7259 | 2.9 | 3 | 4 | 4.1 | 3.9 | 3.9 | 411 | 401 | 355
2019-02-10 | 52.32 | 8.61 | 0.98 | 0.97 | 2.74 | 637 | 547.68 | 1 | 49995.89 | 9.516667 | 916.1037 | 897.1215 | 2174.529 | 317.2402 | 333.3333 | 810 | 611.9047 | 612.2255 | 25711.4 | 250 | 22.06381 | 81.50906 | 924.5895 | 890.1962 | 929.1583 | 884.7282 | 919.3492 | 859.3319 | 878.588 | 891.0305 | 922.7548 |  | 15.69 | 10 | 30.34342 | 586.25 | 614.5 | 25.63207 | -3.75 | 23.27167 | 138 | 6.5 | 1.856412 | 1.1 | 0.5 | 2.050541 | 88 | 138 | 3628 | 14 | 16 | 6.666667 | 0 | 2 | 2 | 2 | 53.66667 | 48.66667 | 0 | 24 | 43 | 46 | 2.2 | 0.4 | 0.25 | 442.8469 | 342.0108 | 325.0888 | 323.7985 | 0 | 11 | 10.88 | 7.45 | 1.29 | 7.957721 | 81 | 115 | 148 | 2.8 | 5.2 | 10 | 10.5 | 8.4 | 5.8 | 4.7 | 6.8 | 4.2 | 6.4 | 56 | 56 | 84 | 84 | 56 | 56 | 56 | 56 | 56 | 56 | 800 | 0 | 24 | 24 | 0 | 0 | 0 | 0 | 0 | 61.68 | 30.77675 | 161.6226 | 40.94056 | 21.48795 | -2.955347 | 221.0958 | 91.61784 | 8.382161 | 2.687687 | 2.6 | 1.616667 | 0.65 | 0.1333333 | 0 | 40 | 58903.55 | 3775.698 | 7.519446 | 7.896278 | 420.1597 | 338.7531 | 99.60011 | 12.699 | 0 | 0.8597802 | 22.797 | 0 | 9 | 34.33333 | 61.66667 | 151 | 18 | 200 | 112 | 2.9 | 1.7 | 0.7 | 0.2 | 23 | 9.5 | 4.3 | 57.66667 | 174 | 0 | 18 | 19 | 19 | 28 | 14 | 557.0014 | 464.5715 | 423.7389 | 429.3752 | 0.690021 | 67.59871 | -293.8138 | 641.4445 | 164 | -0.0006944444 | 653.0915 | 17.5 | 30.90756 | 0.948795 | 31.85635 | 16.76502 | 9.211501 | 24.96921 | 195.288 | 192 | 198 | 297.0377 | 292 | 301 | 298.5179 | 294 | 302 | 299.3362 | 291 | 308 | 2.581443 | 2 | 3.3 | 1.616581 | 1.4 | 1.8 | 0.6558322 | 0.5 | 0.8 | 0.1125833 | 0 | 0.2 | 898.9406 | 893.3805 | 918.1071 | 21.94961 | 14.41933 | 22.37129 | 56.93804 | 58.79319 | 33.77539 | 537.65625 | 1.441303 | 0.7687279 | 0.6698913 | 0.7976894 | 137.7829 | 274.075 | 215.3388 | 488.3788 | 2.9 | 3 | 4.1 | 4.2 | 3.9 | 3.9 | 413 | 343 | 393
2019-02-11 | 51.96 | 8.81 | 1.07 | 1.01 | 2.74 | 637 | 557.6868 | 1 | 50023.04 | 9.541667 | 928.574 | 896.4262 | 2163.155 | 316.5361 | 625 | 852 | 628.6353 | 628.3574 | 23600.2 | 250 | 20.67275 | 74.89163 | 934.3658 | 888.9742 | 910.3738 | 896.1075 | 912.3367 | 851.1996 | 881.3779 | 896.6739 | 924.9891 |  | 15.801 | 10 | 30.37028 | 586.361 | 556.8 | 25.63207 | -3.46 | 22.99393 | 83 | 4 | 1.65504 | 1 | 0.1 | 3.698924 | 86 | 137 | 3628 | 15 | 16 | 7 | 0 | 2 | 2 | 2 | 52.66667 | 46.66667 | 0 | 24 | 44 | 45 | 2.1 | 0.3 | 0.25 | 451.1886 | 343.083 | 324.245 | 323.5025 | 0 | 11.14 | 10.57 | 8.33 | 1.28 | 7.997029 | 81 | 92 | 57 | 2.8 | 5.2 | 10 | 9.8 | 8.4 | 6 | 4.4 | 7 | 4.2 | 6.2 | 60 | 60 | 90 | 90 | 58 | 58 | 60 | 60 | 60 | 60 | 800 | 0 | 24 | 24 | 589.56 | 0 | 589.56 | 0 | 19 | 67.1268 | 30.87569 | 163.1641 | 44.08935 | 24.60293 | -2.712117 | 229.1442 | 90.44671 | 9.553288 | 3.024467 | 3.116667 | 1.766667 | 0.7166667 | 0.1166667 | 0 | 58 | 58947.82 | 3744.582 | 7.966168 | 8.183723 | 420.4424 | 419.3691 | 99.53618 | 10.653 | 0 | 0.8754895 | 23.544 | 11400 | 10 | 36 | 62.33333 | 160 | 18 | 200 | 114 | 3.8 | 2 | 0.8 | 0.2 | 25 | 11.5 | 4.2 | 57.35 | 174 | 0 | 19 | 18 | 20 | 26 | 16 | 575.8997 | 465.0974 | 425.5024 | 430.4633 | 0.9537605 | 62.47634 | -291.801 | 641.0405 | 176 | -0.0006944444 | 653.065 | 17.5 | 33.74857 | 0.9388926 | 34.68746 | 19.84869 | 13.1412 | 26.03271 | 194.3096 | 191 | 199 | 296.6545 | 291 | 308 | 298.5164 | 293 | 307 | 299.317 | 291 | 307 | 3.219505 | 2 | 4.4 | 1.752941 | 1.5 | 2.1 | 0.6970752 | 0.6 | 0.9 | 0.1158275 | 0 | 0.2 | 897.849 | 883.4503 | 916.3666 | 20.1395 | 17.505 | 26.10632 | 57.09339 | 58.92289 | 32.94535 | 596.71875 | 1.499556 | 0.7715853 | 0.6768002 | 0.79227 | 177.992 | 265.9529 | 221.0313 | 481.4673 | 3 | 3 | 4.1 | 4.1 | 3.9 | 3.9 | 404 | 354 | 255
2019-02-12 | 52.32 | 8.61 | 0.98 | 0.97 | 2.58 | 575 | 508.83 | 0.9263889 | 48145 | 9.336364 | 911.8155 | 882.701 | 1929.818 | 310.5134 | 989.5052 | 804 | 577.6135 | 574.6205 | 25560.6 | 225 | 20.7669 | 70.70211 | 913.11 | 863.3889 | 889.6009 | 893.6094 | 900.7444 | 831.1643 | 884.8032 | 885.1868 | 899.9665 |  | 17.141 | 12 | 29.75302 | 535.141 | 466.1 | 25.6323 | -3.66 | 22.7162 | 39 | 3 | 1.712673 | 1.1 | 0.3 | 3.680291 | 83 | 137 | 3639 | 16 | 16 | 6 | 0 | 2 | 2 | 2 | 54.33333 | 44 | 0 | 22 | 44 | 47 | 2.2 | 0.6 | 0.25 | 441.1963 | 335.3162 | 318.6054 | 316.6676 | 0 | 10.97 | 10.67 | 6.8 | 1.1 | 7.953282 | 79 | 95 | 98 | 2.8 | 5.2 | 10 | 10 | 8.4 | 5.8 | 4.6 | 6.8 | 4.2 | 6.4 | 54 | 54 | 81 | 75 | 52 | 52 | 52 | 54 | 54 | 54 | 1000 | 0 | 22.23333 | 22.23333 | 718.89 | 0 | 718.89 | 3 | 16 | 44.94 | 29.86176 | 160.2056 | 41.63475 | 23.45393 | -2.758917 | 222.5353 | 90.70035 | 9.299652 | 1.760103 | 2.533333 | 1.983333 | 0.6666667 | 0.15 | 0 | 48 | 53765.02 | 3468.19 | 7.402094 | 7.947691 | 421.7631 | 443.0412 | 99.46757 | 8.341 | 0 | 0.8849217 | 36.243 | 21040 | 12 | 37.66667 | 61 | 171 | 18 | 200 | 110 | 2.9 | 2.2 | 0.9 | 0.3 | 27 | 11.83333 | 2.5 | 57.76667 | 174 | 0 | 19 | 19 | 20 | 10 | 0 | 519.3231 | 461.0357 | 422.6072 | 429.4372 | -0.8622295 | 59.74372 | -262.299 | 639.4596 | 126 | -0.07430556 | 651.9874 | 17.5 | 30.20066 | 1.164565 | 31.36522 | 11.76185 | 5.683846 | 20.9617 | 195.5669 | 185 | 201 | 296.5026 | 286 | 320 | 298.7028 | 294 | 327 | 299.4201 | 292 | 323 | 2.420792 | 0.7 | 3.2 | 1.868385 | 0.5 | 2.4 | 0.695632 | 0 | 1.1 | 0.1096377 | 0 | 0.4 | 883.9233 | 787.9586 | 908.2303 | 24.61525 | 16.52603 | 31.57751 | 57.27966 | 61.17956 | 32.69893 | 3188.125 | 1.372555 | 0.8991186 | 0.6965976 | 0.7775111 | 136.6626 | 201.6731 | 236.9498 | 461.4967 | 2.9 | 3 | 4.1 | 4.1 | 3.9 | 3.9 | 413 | 349 | 415
2019-02-13 | 50.79 | 8.76 | 1.01 | 0.96 | 2.78 | 630 | 542.3336 | 0.9972222 | 49967.35 | 9.441667 | 905.2185 | 893.5743 | 2279.903 | 314.3473 | 1169.916 | 812 | 609.1921 | 604.812 | 25636 | 250 | 16.7782 | 48.21001 | 926.4665 | 886.5126 | 909.9404 | 906.1116 | 916.0712 | 835.44 | 888.2552 | 879.7967 | 919.9761 |  | 17.141 | 12 | 30.23181 | 583.541 | 521.6 | 25.63 | -3.9 | 22.43848 | 85 | 5 | 2.010042 | 1.1 | 0.1 | 2.709521 | 81 | 131 | 3693 | 17 | 16 | 6.5 | 0 | 2 | 2 | 2 | 54.33333 | 45.66667 | 0 | 22 | 44 | 45 | 2.3 | 0.6 | 0.25 | 455.9997 | 337.7253 | 322.7297 | 320.7724 | 0 | 11 | 10.95 | 7.25 | 2.65 | 7.9211 | 87 | 94 | 63 | 3.6 | 6.7 | 6.2 | 9.6 | 3.6 | 3.6 | 3 | 4.3 | 3.8 | 7 | 56 | 56 | 84 | 84 | 56 | 56 | 56 | 56 | 56 | 56 | 1000 | 0 | 23.93333 | 23.93333 | 0 | 545.62 | 545.62 | 0 | 16 | 67.7136 | 31.46302 | 162.256 | 41.43404 | 22.13672 | -2.884373 | 222.9424 | 91.36443 | 8.63557 | 0.9349566 | 3.3 | 1.666667 | 0.7166667 | 0.1166667 | 0 | 48 | 59582.99 | 3813.433 | 7.721 | 7.962229 | 420.6866 | 365.1201 | 99.58165 | 13.446 | 0 | 0.860847 | 22.797 | 0 | 12 | 36.33333 | 63.66667 | 168 | 17 | 198 | 104 | 4.9 | 2 | 0.9 | 0.2 | 30 | 12 | 4.3 | 58.3 | 174 | 0 | 16 | 20 | 21 | 27 | 13 | 564.2113 | 464.5286 | 425.0032 | 430.7857 | 0.0560761 | 61.57992 | -306.79 | 638.8651 | 131 | -0.07708333 | 651.7526 | 17.5 | 28.36064 | 0.9464824 | 29.30712 | 14.62714 | 6.941871 | 22.18082 | 194.2972 | 189 | 198 | 296.8696 | 292 | 303 | 298.5427 | 296 | 302 | 299.227 | 288 | 312 | 3.225675 | 2.2 | 4.9 | 1.634024 | 1.3 | 2.2 | 0.7021551 | 0.6 | 1 | 0.1174296 | 0 | 0.3 | 894.7877 | 720.8337 | 908.6656 | 21.89581 | 16.06425 | 107.4196 | 57.78967 | 59.24712 | 34.8648 | 510.703125 | 1.46371 | 0.8047273 | 0.691282 | 0.8026858 | 169.6211 | 172.9485 | 243.7086 | 485.5584 | 2.9 | 3 | 4.1 | 4.1 | 3.9 | 3.9 | 414 | 367 | 321
2019-02-14 | 51.82 | 8.51 | 0.98 | 0.12 | 2.92 | 631 | 572.1876 | 1 | 49903.2 | 9.583333 | 913.2909 | 894.3609 | 2295.024 | 314.4342 | 1000 | 775 | 605.5436 | 603.0789 | 26013 | 250 | 19.04982 | 58.21684 | 930.3901 | 889.7759 | 907.1649 | 903.4323 | 917.6951 | 837.5706 | 886.112 | 882.7461 | 922.3085 |  | 17.81 | 12 | 30.29036 | 585.09 | 569.5 | 25.39257 | -3.51 | 22.16078 | 130 | 8 | 1.733813 | 1.2 | 0.1 | 16.218 | 79 | 130 | 3693 | 18 | 16 | 6.583333 | 0 | 2 | 2 | 2 | 53 | 51.33333 | 6.32 | 23 | 42 | 46 | 2.3 | 0.8 | 0.25 | 451.6641 | 338.579 | 322.0453 | 321.2065 | 0 | 11 | 10.85 | 7.65 | 1.33 | 7.925161 | 38 | 109 | 133 | 4.7 | 8.3 | 7.3 | 11 | 5.4 | 5 | 4 | 5.6 | 4.4 | 8.8 | 60 | 60 | 90 | 90 | 60 | 60 | 60 | 60 | 60 | 60 | 1000 | 0 | 24 | 24 | 178.34 | 527.63 | 705.97 | 2 | 17 | 50.2176 | 31.11497 | 162.306 | 41.01909 | 21.43419 | -2.904444 | 221.8548 | 91.64781 | 8.352194 | 0.9626557 | 2.6 | 1.583333 | 0.65 | 0.08333333 | 0 | 35 | 59737.1 | 3838.536 | 7.765482 | 7.923387 | 420.189 | 349.1624 | 99.60253 | 7.697 | 0 | 0.9067949 | 36.99 | 21890 | 14 | 36.33333 | 61 | 160 | 20 | 200 | 110 | 3 | 1.8 | 0.8 | 0.2 | 32 | 10 | 2.4 | 58.1 | 174 | 0 | 17 | 19 | 21 | 28 | 15 | 562.4787 | 464.2147 | 423.712 | 429.6742 | 0.7571435 | 74.22396 | -294.9102 | 638.3002 | 137 | -0.07708333 | 651.5412 | 17.5 | 29.56776 | 0.9400781 | 30.50783 | 20.9627 | 14.34736 | 27.83544 | 195.1093 | 149 | 205 | 297.3818 | 290 | 317 | 298.7469 | 275 | 320 | 299.2287 | 264 | 332 | 2.606581 | 1.6 | 3.4 | 1.591498 | 1.4 | 2.2 | 0.6629051 | 0.5 | 1 | 0.1104676 | 0 | 0.2 | 895.842 | 885.8892 | 915.3466 | 23.37856 | 15.70077 | 27.08987 | 57.49873 | 58.88398 | 34.16447 | 496.328125 | 1.422829 | 0.7702276 | 0.6855932 | 0.8020698 | 132.1395 | 184.3264 | 232.3043 | 485.1478 | 2.9 | 3 | 3.9 | 4.1 | 3.9 | 4.1 | 413 | 397 | 323
2019-02-15 | 52.2 | 8.49 | 0.98 | 0.99 | 3.18 | 631 | 534.7972 | 1 | 49303.86 | 9.508333 | 916.2727 | 898.1944 | 2227.489 | 315.3796 | 750 | 764 | 597.2056 | 594.0379 | 25485.2 | 250 | 24.02295 | 67.34534 | 921.3069 | 911.2587 | 922.7046 | 872.9225 | 923.4605 | 890.1467 | 869.5315 | 874.2238 | 925.9423 |  | 17.508 | 12 | 30.23193 | 584.788 | 558 | 24.97 | -3.93 | 22.16078 | 173 | 7 | 1.700589 | 1 | 0.1 | 2.789332 | 77 | 130 | 3693 | 18 | 16 | 6.25 | 0 | 2 | 2 | 2 | 54 | 49.66667 | 0 | 23 | 44 | 45 | 2.3 | 0.5 | 0.25 | 457.4559 | 339.6088 | 323.6812 | 321.4391 | 0 | 11.12 | 10.88 | 8.77 | 3.68 | 7.885309 | 44 | 120 | 94 | 2.5 | 5.2 | 10 | 9.6 | 7.6 | 6.4 | 5 | 6.2 | 4.6 | 6.4 | 58 | 58 | 87 | 87 | 58 | 58 | 58 | 58 | 58 | 58 | 1000 | 0 | 24 | 24 | 494.27 | 0 | 494.27 | 0 | 14 | 47.5272 | 31.40115 | 161.9583 | 40.12079 | 20.39969 | -3.276069 | 219.2027 | 92.18822 | 7.811777 | 1.120568 | 2.583333 | 2.016667 | 0.6666667 | 0.1 | 0 | 50 | 59345.33 | 3820.542 | 7.930149 | 7.828668 | 420.5228 | 331.5573 | 99.63145 | 11.717 | 0 | 0.8475391 | 36.243 | 10970 | 15 | 35.66667 | 60.66667 | 145 | 18 | 204 | 112 | 2.9 | 2.4 | 0.8 | 0.2 | 35 | 10.56667 | 3 | 57.6 | 174 | 0 | 15 | 20 | 20 | 25 | 9 | 553.89 | 464.4433 | 425.0482 | 430.274 | 0.2499549 | 77.71689 | -286.5334 | 637.811 | 143 | -0.07708333 | 651.338 | 17.5 | 28.34534 | 0.9400781 | 29.28542 | 23.61257 | 15.38489 | 33.07504 | 195.3441 | 192 | 199 | 296.128 | 227 | 311 | 298.7213 | 294 | 302 | 299.4348 | 291 | 308 | 2.55703 | 1.9 | 3.2 | 2.064405 | 1.5 | 2.7 | 0.6670069 | 0.5 | 0.8 | 0.09168056 | 0 | 0.2 | 899.8055 | 885.4628 | 906.2112 | 23.1411 | 19.51799 | 30.10452 | 57.46721 | 59.42869 | 33.93101 | 499.140625 | 1.420329 | 0.7860596 | 0.6810301 | 0.7833091 | 136.682 | 76.16418 | 235.8472 | 470.2819 | 3 | 3.1 | 3.9 | 4.1 | 3.9 | 4.1 | 414 | 380 | 361
2019-02-16 | 52.33 | 7.79 | 0.95 | 1.12 | 2.26 | 625 | 567.9504 | 0.9944444 | 48114.14 | 9.433333 | 921.8361 | 903.9888 | 2205.661 | 311.3226 | 1592.179 | 778 | 586.4119 | 583.8158 | 25636 | 250 | 24.06926 | 77.70955 | 923.1935 | 919.919 | 914.9706 | 882.779 | 930.4128 | 911.2916 | 875.8123 | 873.5313 | 934.679 |  | 17.521 | 12 | 30.0964 | 579.521 | 579.6 | 24.97 | -3.95 | 21.84341 | 49 | 3 | 1.864265 | 1.2 | 0.1 | 3.121306 | 77 | 130 | 3693 | 19 | 16 | 7.166667 | 0 | 2 | 2 | 2 | 53.33333 | 48.33333 | 0 | 24 | 45 | 48 | 2.4 | 0.4 | 0.25 | 438.2571 | 339.2484 | 319.5074 | 317.113 | 0 | 11.02 | 10.9 | 8.5 | 3.9 | 7.920959 | 18 | 95 | 121 | 2.8 | 5.2 | 9.8 | 10 | 8.4 | 5.8 | 4.6 | 6.8 | 4.2 | 6.4 | 56 | 56 | 84 | 84 | 56 | 56 | 56 | 56 | 56 | 56 | 1000 | 0 | 23.86667 | 23.86667 | 0 | 416.75 | 416.75 | 0 | 12 | 60.2004 | 32.37013 | 163.3633 | 41.67222 | 22.19831 | -3.29407 | 223.9397 | 91.55833 | 8.441665 | 1.050332 | 2.633333 | 2.266667 | 0.6833333 | 0.1166667 | 0 | 50 | 58474.28 | 3745.938 | 8.09547 | 7.997847 | 419.4535 | 367.1859 | 99.60129 | 8.217 | 0 | 0.90872064 | 28.026 | 0 | 15 | 38 | 63 | 165 | 20 | 205 | 110 | 3.4 | 2.4 | 0.8 | 0.2 | 37 | 10 | 3.6 | 58.3 | 174 | 0 | 14 | 19 | 22 | 29 | 13 | 558.8806 | 464.2577 | 425.1859 | 430.368 | 0.5766767 | 58.65899 | -295.7116 | 637.2287 | 143 | -0.08263889 | 651.0114 | 17.5 | 25.2452 | 0.9477696 | 26.19297 | 25.08837 | 16.79856 | 33.65867 | 195.1044 | 189 | 199 | 295.8048 | 291 | 301 | 298.6841 | 295 | 303 | 299.3997 | 291 | 307 | 2.699857 | 2.1 | 3.6 | 2.230832 | 1.9 | 2.5 | 0.6785451 | 0.5 | 0.9 | 0.07854514 | 0 | 0.2 | 906.4588 | 812.9656 | 938.2284 | 21.2836 | 9.64445 | 146.2454 | 57.88942 | 59.54541 | 34.96856 | 526.640625 | 1.41786 | 0.8060208 | 0.6789269 | 0.7686136 | 151.5155 | 22.00755 | 229.1523 | 459.9472 | 3 | 3 | 3.9 | 4 | 3.8 | 4.1 | 405 | 401 | 323
2019-02-17 | 0 | 0 | 0 | 0 | 0 | 634 | 570.1288 | 1 | 51005.14 | 9.408333 | 930.5393 | 904.3869 | 2383.266 | 315.9509 | 1208.333 | 811 | 600.1533 | 599.8139 | 25786.8 | 250 | 26.8278 | 80.88039 | 931.9389 | 924.2599 | 910.6249 | 873.5355 | 933.3937 | 914.0878 | 867.802 | 879.4527 | 939.9547 |  | 17.548 | 12 | 30.34701 | 587.468 | 644.9 | 24.97 | -3.74 | 21.48638 | 81 | 5 | 1.721075 | 1 | 0.2 | 3.312293 | 76 | 130 | 3693 | 20 | 16 | 5.833333 | 0 | 2 | 2 | 2 | 51.33333 | 47.33333 | 0 | 23 | 42 | 48 | 2.3 | 0.7 | 0.25 | 445.9066 | 343.3458 | 324.1418 | 322.1328 | 0 | 10.93 | 10.9 | 8.26 | 1.83 | 7.990205 | 53 | 84 | 148 | 3.5 | 6.8 | 6.2 | 9.4 | 3.6 | 3.4 | 3.2 | 4.2 | 3.6 | 7 | 60 | 60 | 90 | 90 | 60 | 60 | 60 | 60 | 60 | 60 | 1000 | 0 | 24 | 24 | 0 | 0 | 0 | 0 | 0 | 47.1288 | 31.41075 | 163.7736 | 42.65559 | 22.60946 | -3.023894 | 226.0147 | 91.33439 | 8.665615 | 1.050156 | 2.583333 | 2.1 | 0.65 | 0.05 | 0 | 50 | 59822.51 | 3837.268 | 8.718026 | 8.071954 | 421.6926 | 379.2676 | 99.62164 | 11.205 | 0 | 0.8992568 | 16.821 | 0 | 15 | 35.66667 | 62 | 141 | 18 | 201 | 110 | 2.8 | 2.5 | 0.7 | 0.1 | 39 | 9.5 | 5.1 | 57.66667 | 176 | 0 | 15 | 19 | 22 | 28 | 15 | 570.3162 | 464.8888 | 425.3925 | 431.3123 | 0.7396684 | 70.4754 | -302.7258 | 637.0379 | 152 | -0.08263889 | 651.0431 | 22.5 | 29.47692 | 0.9531617 | 30.43008 | 22.6483 | 15.82586 | 30.01427 | 195.3714 | 191 | 198 | 296.2056 | 291 | 301 | 298.616 | 295 | 302 | 299.4844 | 292 | 308 | 2.540426 | 2 | 3.2 | 2.053436 | 1.6 | 2.6 | 0.6385012 | 0.5 | 0.8 | 0.06450347 | 0 | 0.2 | 907.6511 | 879.8862 | 926.7689 | 23.47488 | 10.26988 | 45.35173 | 57.58285 | 59.01366 | 33.42521 | 505.546875 | 1.415734 | 0.8056569 | 0.6773402 | 0.7681371 | 167.066 | 84.75365 | 218.7429 | 461.3838 | 3 | 3.1 | 4.1 | 4.1 | 3.9 | 3.9 | 388 | 361 | 268
2019-02-18 | 51.94 | 6.74 | 1.02 | 1.09 | 2.88 | 631 | 513.614 | 1 | 50685.22 | 9.431667 | 922.541 | 900.1565 | 2380.006 | 315.5577 | 1291.667 | 781 | 595.053 | 592.8268 | 25560.6 | 250 | 25.04739 | 71.21891 | 926.0653 | 918.627 | 905.7986 | 873.5295 | 927.2718 | 910.3951 | 867.6461 | 871.919 | 938.5026 |  | 17.548 | 12 | 30.20931 | 584.828 | 550.6 | 23.77517 | -3.91 | 21.16904 | 88 | 5 | 1.602476 | 1.3 | 0.2 | 2.643064 | 76 | 130 | 3639 | 21 | 16 | 5.75 | 0 | 2 | 2 | 2 | 53.66667 | 51.66667 | 0 | 25 | 45 | 46 | 2.3 | 0.3 | 0.25 | 445.9336 | 343.0813 | 323.7148 | 321.8242 | 0 | 11.09 | 10.8 | 8.59 | 1.12 | 8.02528 | 95 | 98 | 160 | 4.8 | 8.2 | 7.2 | 11 | 5.2 | 5 | 4 | 5.8 | 5 | 9 | 58 | 58 | 87 | 87 | 58 | 58 | 58 | 58 | 58 | 58 | 1000 | 11 | 13 | 24 | 591.76 | 0 | 591.76 | 0 | 18 | 49.854 | 30.98606 | 162.7662 | 41.38153 | 21.36577 | -3.005973 | 222.5075 | 91.74868 | 8.251317 | 1.108418 | 3.033333 | 1.65 | 0.5833333 | 0.06666667 | 0 | 50 | 59775.69 | 3859.374 | 7.850631 | 7.946696 | 420.1272 | 347.7533 | 99.609 | 4.93 | 0 | 0.8139683 | 24.291 | 12400 | 16 | 33.66667 | 61.33333 | 158 | 18 | 202 | 110 | 4.2 | 1.9 | 0.7 | 0.1 | 40 | 10 | 5.3 | 57.93333 | 174 | 0 | 16 | 19 | 19 | 28 | 12 | 563.6254 | 463.364 | 424.249 | 428.5085 | 1.465266 | 75.42288 | -303.7476 | 636.7009 | 158 | -0.08263889 | 650.9038 | 17.5 | 26.56947 | 0.8244018 | 27.39387 | 21.311 | 14.55485 | 30.48117 | 194.7575 | 177 | 211 | 296.828 | 285 | 302 | 298.7096 | 286 | 303 | 299.1008 | 289 | 306 | 2.933182 | 2 | 4.8 | 1.577976 | 1.2 | 2 | 0.605577 | 0.4 | 0.8 | 0.07839949 | 0 | 0.2 | 902.9077 | 890.6523 | 917.078125 | 23.23866 | 17.86587 | 30.49047 | 57.90574 | 59.14336 | 33.45115 | 456.640625 | 1.486513 | 0.7500726 | 0.6754021 | 0.7744872 | 206.7992 | 166.1743 | 218.8356 | 464.1219 | 3 | 3.1 | 4 | 4.1 | 3.9 | 3.9 | 408 | 376 | 271
2019-02-19 | 51.72 | 8.38 | 1.02 | 1.11 | 3.06 | 629 | 561.7368 | 1 | 50277.74 | 9.4 | 922.3918 | 901.2481 | 2351.378 | 318.2474 | 1333.333 | 767 | 599.5171 | 597.8203 | 25937.6 | 250 | 22.34059 | 70.65266 | 929.8514 | 911.7328 | 906.193 | 883.2037 | 922.4423 | 908.5408 | 872.7546 | 875.266 | 937.1117 |  | 18.336 | 12 | 30.14681 | 583.856 | 485.1 | 22.44 | -3.82 | 20.95116 | 49 | 3 | 1.544215 | 1 | 0.1 | 3.481851 | 76 | 130 | 3639 | 22 | 16 | 7.25 | 0 | 2 | 2 | 2 | 52 | 49.66667 | 0 | 25 | 45 | 46 | 2.3 | 0.5 | 0.25 | 460.6422 | 346.9084 | 326.1956 | 325.1 | 0 | 10.88 | 10.68 | 7.2 | 4.24 | 8.109253 | 82 | 90 | 182 | 2.8 | 5.2 | 10 | 10 | 8.4 | 5.8 | 4.6 | 6.8 | 4.2 | 6.4 | 58 | 58 | 87 | 87 | 58 | 58 | 58 | 56 | 58 | 58 | 1100 | 0 | 24 | 24 | 559.76 | 87.7 | 647.46 | 2 | 16 | 61.2768 | 30.39766 | 163.545 | 42.24678 | 22.24199 | -3.011715 | 225.0221 | 91.45405 | 8.54595 | 1.232192 | 3.1 | 1.583333 | 0.6 | 0.03333333 | 0 | 40 | 59574.18 | 3845.044 | 7.697312 | 8.036503 | 420.7165 | 379.2411 | 99.56395 | 15.5615 | 0 | 0.8930633 | 20.9295 | 12200 | 17 | 38 | 62 | 151 | 18 | 200 | 111 | 3.3 | 1.8 | 0.6 | 0.1 | 42 | 11 | 4.6 | 58 | 174 | 0 | 18 | 19 | 22 | 28 | 11 | 571.5347 | 464.4892 | 425.8244 | 430.627 | 1.23281 | 70.12544 | -301.6387 | 636.2938 | 162 | -0.08263889 | 650.7152 | 17.5 | 0 | 0 | 0 | 20.43056 | 13.4784 | 27.10916 | #VALUE! | 115 | 204 | #VALUE! | 284 | 305 | #VALUE! | 295 | 303 | #VALUE! | 292 | 307 | #VALUE! | 1.3 | 5.1 | #VALUE! | 1.2 | 2 | #VALUE! | 0.5 | 0.7 | #VALUE! | 0 | 0.2 | 904.5544 | 890.9408 | 920.8213 | 19.5809 | 13.24051 | 29.49145 | 57.8139 | 58.94883 | 32.01156 | 493.203125 | #VALUE! | #VALUE! | #VALUE! | #VALUE! | #VALUE! | #VALUE! | #VALUE! | #VALUE! | 3 | 3.1 | 4.1 | 4.1 | 3.9 | 3.9 | 386 | 356 | 235
2019-02-20 | 51.8 | 8.55 | 0.38 | 0.94 | 2.76 | 628 | 549.7304 | 1 | 50532.58 | 9.495833 | 934.3416 | 902.8588 | 2381.668 | 318.9 | 1083.333 | 831 | 612.9103 | 608.1091 | 25560.6 | 250 | 17.26796 | 65.08949 | 937.0486 | 892.6514 | 901.1697 | 907.6776 | 908.9561 | 910.008 | 888.2683 | 877.0907 | 919.7381 |  | 17.783 | 12 | 30.14355 | 582.423 | 582.9 | 22.44 | -3.03 | 20.91145 | 67 | 4 | 1.591495 | 1.3 | 0.3 | 6.395402 | 76 | 131 | 3639 | 22 | 16 | 6.833333 | 0 | 2 | 2 | 2 | 53 | 48 | 0 | 25 | 45 | 46 | 2.4 | 0.5 | 0.25 | 457.4454 | 345.3816 | 326.131 | 326.3444 | 0 | 10.95 | 10.89 | 8 | 2.25 | 8.178231 | 73 | 88 | 152 | 4.6 | 8.2 | 9.4 | 11 | 5.2 | 5 | 3.8 | 5.7 | 5 | 8.8 | 56 | 56 | 84 | 84 | 56 | 56 | 56 | 58 | 56 | 56 | 900 | 0 | 24 | 24 | 267.4 | 545.83 | 813.23 | 3 | 19 | 36.5004 | 30.16115 | 164.109 | 43.51573 | 24.01505 | -2.812222 | 228.8276 | 90.73414 | 9.265855 | 1.289955 | 3.016667 | 1.6 | 0.6333333 | 0.03333333 | 0 | 45 | 59794.58 | 3830.858 | 7.925698 | 8.172413 | 419.4458 | 406.7727 | 99.54751 | -0.3735 | 0 | 0.8753669 | 21.303 | 0 | 17 | 37.66667 | 62.66667 | 160 | 20 | 200 | 110 | 3.6 | 1.8 | 0.7 | 0.1 | 43 | 10.33333 | 5.1 | 57.66667 | 174 | 0 | 15 | 17 | 20 | 27 | 16 | 575.2169 | 464.6127 | 423.8854 | 429.308 | 0.9174315 | 66.90258 | -304.5153 | 635.8774 | 165 | -0.08263889 | 650.4676 | 17.5 | 35.98539 | 0.8314407 | 36.81684 | 20.3126 | 13.62106 | 27.05727 | 194.4475 | 120 | 209 | 297.1115 | 293 | 303 | 298.4793 | 268 | 306 | 299.4094 | 243 | 309 | 3.023473 | 1.4 | 5.7 | 1.568345 | 1.3 | 1.9 | 0.6229087 | 0.1 | 0.8 | 0.02373611 | 0 | 0.2 | 903.7441 | 892.8282 | 920.5414 | 13.82255 | 10.55518 | 18.38515 | 57.37303 | 58.98774 | 32.80269 | 608.671875 | 1.447036 | 0.766647 | 0.6721538 | 0.7562687 | 78.71598 | 261.8959 | 230.6539 | 451.3233 | 3.1 | 3.2 | 4.1 | 4.1 | 3.9 | 3.9 | 393 | 341 | 258
2019-02-21 | 51.47 | 8.73 | 1.02 | 1.07 | 2.88 | 628 | 565.7656 | 1 | 50968.57 | 9.525 | 936.7024 | 900.9432 | 2410.735 | 318.5852 | 416.6667 | 886 | 607.7867 | 600.549 | 25862.2 | 250 | 18.52247 | 60.99922 | 937.7997 | 893.4429 | 898.2114 | 901.3054 | 908.428 | 910.3348 | 880.7656 | 877.2576 | 919.6715 |  | 17.783 | 12 | 30.15234375 | 582.423 | 519.6 | 22.44 | -3.06 | 20.19678 | 92 | 6 | 1.403919 | 1.2 | 0.1 | 1.875703 | 76 | 130 | 3639 | 24 | 16 | 5.666667 | 0 | 2 | 2 | 2 | 51 | 44 | 0 | 26 | 46 | 46 | 2.3 | 3.8 | 1.5 | 458.0857 | 346.9253 | 325.6931 | 327.2215 | 0 | 10.81 | 10.78 | 7.9 | 2.77 | 8.227347 | 133 | 92 | 156 | 3.6 | 6.3 | 5.2 | 8.7 | 3.7 | 3.9 | 3 | 4.5 | 4.1 | 7.4 | 60 | 60 | 90 | 90 | 60 | 60 | 60 | 60 | 60 | 60 | 900 | 2 | 22 | 24 | 588.77 | 0 | 588.77 | 0 | 18 | 58.9956 | 29.36611 | 163.2915 | 41.74224 | 21.39926 | -3.286287 | 223.1467 | 91.88293 | 8.117069 | 1.295537 | 3.25 | 1.716667 | 0.65 | 0.06666667 | 0 | 40 | 59454.22 | 3853.582 | 7.746569 | 7.969524 | 421.0897 | 357.0237 | 99.59246 | 15.365 | 0 | 0.9009006 | 17.568 | 11630 | 18 | 33.66667 | 59.66667 | 155 | 20 | 200 | 110 | 3.6 | 2.3 | 0.8 | 0.2 | 44 | 11 | 5 | 56.76667 | 174 | 0 | 19 | 19 | 22 | 21 | 10 | 565.4444 | 463.8156 | 424.9503 | 430.0784 | 1.243481 | 85.6729 | -283.9045 | 635.5008 | 168 | -0.08263889 | 650.2436 | 17.5 | 37.0351875 | 0.842472 | 37.87766 | 20.15368 | 13.82857 | 26.22724 | 193.775 | 135 | 215 | 296.9585 | 285 | 303 | 298.6563 | 292 | 310 | 299.3602 | 291 | 307 | 3.461475 | 2.3 | 6.2 | 1.730263 | 1.2 | 3 | 0.6322897 | 0.5 | 0.8 | 0.0540401 | 0 | 0.2 | 902.0567 | 888.019 | 910.4857 | 15.2506 | 12.3199 | 19.57252 | 56.52282 | 60.73859 | 31.70029 | 521.40625 | 1.465649 | 0.7731968 | 0.6702326 | 0.7598227 | 111.3986 | 256.4286 | 238.6601 | 450.5348 | 3 | 3.1 | 4.1 | 4.1 | 3.8 | 3.9 | 311 | 235 | 155
2019-02-22 | 51.92 | 8.23 | 1.02 | 1.12 | 2.94 | 630 | 541.4236 | 1 | 51364.81 | 9.516667 | 935.8035 | 901.5079 | 2411.177 | 321.8726 | 208.3333 | 795 | 608.6865 | 601.5224 | 25711.4 | 250 | 18.52262 | 66.39862 | 938.6761 | 897.572 | 896.4805 | 901.3508 | 911.6672 | 912.4406 | 876.3824 | 877.494 | 908.3751 |  | 17.074 | 12 | 30.20329 | 583.474 | 483.6 | 22.44 | -3.18 | 19.87917 | 146 | 7 | 1.465427 | 1 | 0.1 | 2.392143 | 75 | 129 | 3639 | 25 | 16 | 5.166667 | 0 | 2 | 2 | 2 | 51.33333 | 44 | 0 | 24 | 44 | 45 | 2.3 | 1.5 | 0.5 | 467.4976 | 351.2632 | 328.7591 | 330.4378 | 0 | 11.02 | 10.59 | 8.97 | 5.43 | 8.226285 | 56 | 97 | 194 | 4.2 | 8.4 | 7.2 | 8.6 | 5 | 5 | 4 | 5.8 | 5.4 | 8.6 | 58 | 58 | 87 | 87 | 58 | 58 | 58 | 58 | 58 | 58 | 1200 | 12 | 12 | 24 | 267.78 | 368.43 | 636.21 | 3 | 13 | 45.2136 | 29.61926 | 163.6722 | 41.73564 | 21.73508 | -3.230486 | 223.9125 | 91.73579 | 8.26421 | 1.306226 | 2.733333 | 1.466667 | 0.6 | 0.06666667 | 0 | 30 | 59666.4 | 3862.688 | 7.791143 | 7.996875 | 420.5112 | 358.1218 | 99.59385 | 4.267 | 0 | 0.8594025 | 24.291 | 10990 | 19 | 37 | 60.33333 | 140 | 20 | 200 | 115 | 3 | 1.6 | 0.6 | 0.1 | 45 | 9.666667 | 4.1 | 56.73333 | 174 | 0 | 18 | 16 | 18 | 23 | 8 | 567.1237 | 464.4675 | 425.9196 | 430.3986 | 1.978145 | 87.52548 | -298.2529 | 635.2498 | 173 | -0.08263889 | 650.099 | 17.5 | 35.98969 | 0.9456475 | 36.93533 | 18.87951 | 14.08796 | 24.5153 | 195.2499 | 192 | 198 | 297.5336 | 293 | 301 | 298.6822 | 295 | 302 | 298.919 | 291 | 308 | 2.634051 | 2.2 | 3.1 | 1.453689 | 1.1 | 1.7 | 0.5932164 | 0.5 | 0.7 | 0.07603472 | 0 | 0.2 | 901.6822 | 888.5811 | 910.1304 | 14.47166 | 11.91059 | 20.37346 | 56.66474 | 58.52084 | 31.20747 | 482.5 | 1.436171 | 0.7422088 | 0.6592561 | 0.766934 | 64.63569 | 270.1122 | 228.2405 | 455.7057 | 2.9 | 3 | 4.1 | 4.1 | 3.8 | 3.9 | 405 | 265 | 153
2019-02-23 | 51.58 | 8.73 | 1 | 1 | 2.98 | 630 | 568.0956 | 1 | 50549.93 | 9.475 | 942.0764 | 898.9562 | 2347.339 | 325.6876 | 583.3333 | 776 | 606.7351 | 607.1605 | 25862.2 | 250 | 18.7176 | 65.65453 | 935.6449 | 886.1463 | 898.8931 | 901.2824 | 907.1028 | 909.4445 | 879.3633 | 873.7723 | 916.6725 |  | 16.917 | 12 | 30.14697 | 583.317 | 534 | 23.71029 | -3.94 | 19.34896 | 75 | 4 | 1.545316 | 0.9 | 0.1 | 2.194324 | 75 | 129 | 3639 | 26 | 16 | 5.666667 | 0 | 2 | 2 | 2 | 51.66667 | 42 | 0 | 24 | 43 | 46 | 2.2 | 2.2 | 2 | 484.272 | 354.298 | 332.6759 | 334.0754 | 0 | 10.9 | 10.8 | 8.7 | 2.3 | 8.124352 | 65 | 84 | 148 | 4.4 | 7.8 | 6.8 | 9.6 | 6.8 | 6 | 4.4 | 5.4 | 4.8 | 8.2 | 56 | 56 | 84 | 84 | 56 | 56 | 56 | 56 | 56 | 56 | 1400 | 0 | 24 | 24 | 0 | 396.83 | 396.83 | 0 | 12 | 47.2656 | 30.76376 | 163.7354 | 42.02393 | 22.21825 | -2.992583 | 224.985 | 91.45469 | 8.545311 | 1.283392 | 2.583333 | 1.566667 | 0.6666667 | 0.1333333 | 0 | 35 | 60095.25 | 3866.312 | 7.937857 | 8.035177 | 421.1191 | 377.6424 | 99.58066 | 8.589 | 0 | 0.901739 | 26.532 | 10830 | 20 | 37.66667 | 63.66667 | 175 | 20 | 202 | 115 | 3 | 1.9 | 0.8 | 0.2 | 47 | 10.25 | 4.1 | 57.6 | 174 | 0 | 16 | 19 | 21 | 27 | 12 | 569.184 | 465.0775 | 425.6094 | 429.9862 | 0.7188043 | 73.30447 | -307.1373 | 635.0208 | 178 | -0.08263889 | 649.9602 | 17.5 | 32.18623 | 0.910249 | 33.09648 | 19.26801 | 13.71186 | 24.6839 | 195.2397 | 193 | 198 | 297.0465 | 293 | 301 | 298.6447 | 295 | 302 | 299.3756 | 291 | 308 | 2.621282 | 2.2 | 3.1 | 1.6207 | 1.3 | 2 | 0.6804213 | 0.6 | 0.8 | 0.09195602 | 0 | 0.2 | 900.0372 | 882.8594 | 922.4643 | 15.42241 | 13.00493 | 18.72584 | 57.57577 | 59.90855 | 32.43955 | 516.640625 | 1.399559 | 0.763993 | 0.6663423 | 0.7719415 | 43.017 | 281.6752 | 222.8058 | 461.3243 | 2.9 | 3 | 4 | 4.1 | 3.8 | 3.9 | 400 | 293 | 183
2019-02-24 | 0 | 0 | 0 | 0 | 0 | 628 | 549.866 | 0.9972222 | 50747.17 | 9.475 | 947.1814 | 889.5045 | 2340.37 | 327.8831 | 334.2618 | 796 | 614.5786 | 612.3413 | 25786.8 | 250 | 20.61021 | 74.61021 | 931.1319 | 872.2376 | 884.2939 | 897.0454 | 895.6675 | 900.0753 | 869.3561 | 866.2286 | 910.567 |  | 16.917 | 12 | 30.16348 | 581.557 | 512.9 | 24.72 | -3.41 | 15.63235 | 53 | 3 | 1.707256 | 1.2 | 0.1 | 4.243312 | 75 | 129 | 3639 | 26 | 16 | 7.666667 | 0 | 2 | 2 | 2 | 50.33333 | 42 | 0 | 24 | 43 | 46 | 2.3 | 1 | 1 | 498.4378 | 354.3435 | 335.208 | 336.7174 | 0 | 10.99 | 10.87 | 8.41 | 2.08 | 7.998202 | 70 | 90 | 180 | 2.8 | 5.2 | 10 | 9.6 | 8 | 5.6 | 4.6 | 7 | 4.4 | 7.4 | 60 | 60 | 90 | 90 | 60 | 60 | 60 | 60 | 60 | 60 | 1400 | 0 | 23.93333 | 23.93333 | 0 | 0 | 0 | 0 | 0 | 34.866 | 30.65946 | 164.0995 | 42.72166 | 23.28594 | -2.762381 | 227.3447 | 90.97249 | 9.027508 | 1.375281 | 2.65 | 2 | 0.75 | 0.1166667 | 0 | 46 | 60396.97 | 3878.263 | 8.006354 | 8.119454 | 420.6112 | 398.7754 | 99.56148 | 4.482 | 0 | 0.8755828 | 22.05 | 0 | 20 | 36.33333 | 61.66667 | 124 | 20 | 200 | 110 | 3.2 | 2.2 | 0.9 | 0.2 | 48 | 9.166667 | 4.4 | 57.6 | 174 | 0 | 15 | 19 | 20 | 25 | 13 | 578.7884 | 465.6398 | 425.0419 | 430.4137 | 1.633131 | 72.38985 | -304.5436 | 634.8009 | 181 | -0.08541667 | 649.8248 | 17.5 | 32.581375 | 0.8371005 | 33.41848 | 12.21688 | 6.825152 | 18.08251 | 195.0007 | 117 | 199 | 296.0862 | 289 | 301 | 298.6211 | 295 | 308 | 299.3393 | 233 | 306 | 2.752692 | 1.5 | 3.7 | 2.042493 | 1.6 | 2.6 | 0.7373854 | 0.6 | 1 | 0.1249711 | 0 | 0.2 | 890.4634 | 873.8536 | 907.8463 | 17.02886 | 14.52179 | 26.67932 | 57.43496 | 59.64917 | 33.23068 | 571.875 | 1.383618 | 0.811177 | 0.6702746 | 0.7762755 | 50.17248 | 293.3067 | 219.1697 | 465.1581 | 2.9 | 3 | 4 | 4.1 | 3.9 | 3.9 | 386 | 238 | 160
2019-02-25 | 51.24 | 9.12 | 1.07 | 0.93 | 2.4 | 627 | 558.9452 | 1 | 50029.39 | 9.808333 | 959.1078 | 899.5002 | 2282.614 | 329.6183 | 416.6667 | 833 | 612.1385 | 607.8948 | 25636 | 250 | 18.0392 | 63.06564 | 936.3904 | 886.4857 | 901.0065 | 901.8073 | 904.7471 | 908.9846 | 878.915 | 877.665 | 914.5506 |  | 17.954 | 12 | 30.17383 | 581.714 | 595.1 | 24.72 | -3.81 | 19.24398 | 50 | 3 | 1.3759 | 0.9 | 0.1 | 2.918519 | 74 | 130 | 3639 | 27 | 16 | 5.75 | 0 | 2 | 2 | 2 | 53.33333 | 43.33333 | 0 | 23 | 44 | 45 | 2.3 | 0.8 | 0.25 | 513.1037 | 354.3314 | 336.1857 | 338.8506 | 0 | 10.84 | 10.57 | 8.14 | 6.09 | 7.998931 | 81 | 79 | 159 | 6.8 | 7.4 | 8.6 | 11 | 6.6 | 7.2 | 6.4 | 5.8 | 4.6 | 5 | 58 | 58 | 87 | 87 | 58 | 58 | 58 | 58 | 58 | 58 | 1400 | 0 | 24 | 24 | 747.87 | 0 | 747.87 | 0 | 24 | 61.0752 | 31.4647 | 163.2281 | 41.57281 | 22.27686 | -2.938135 | 224.1397 | 91.37202 | 8.627982 | 1.3481 | 3.066667 | 2.033333 | 0.7333333 | 0.1333333 | 0 | 48 | 60780.35 | 3899.408 | 7.931059 | 8.004988 | 419.3051 | 375.0893 | 99.58309 | 14.572 | 0 | 0.8914596 | 17.568 | 10090 | 21 | 38.66667 | 61.33333 | 160 | 20 | 204 | 111 | 4 | 2.5 | 0.9 | 0.2 | 51 | 10.33333 | 5 | 57.96667 | 174 | 0 | 12 | 18 | 21 | 31 | 18 | 565.5103 | 465.5341 | 424.3302 | 430.4372 | 0.3481493 | 64.88346 | -314.7665 | 634.4878 | 183 | -0.08541667 | 649.6293 | 17.5 | 29.31911 | 0.8744556 | 30.19357 | 16.72282 | 7.875664 | 24.25591 | 194.8767 | 151 | 201 | 296.5235 | 291 | 302 | 298.7098 | 280 | 311 | 299.3304 | 292 | 307 | 2.817978 | 1.7 | 4.2 | 1.922228 | 1.5 | 2.6 | 0.7194758 | 0.5 | 1.1 | 0.09835399 | 0 | 0.2 | 900.6999 | 889.6419 | 909.0767 | 14.60119 | 12.06966 | 19.73161 | 57.79243 | 59.80479 | 34.359 | 473.671875 | 1.392161 | 0.803325 | 0.66874 | 0.7777637 | 56.31264 | 297.8544 | 217.227 | 468.6504 | 2.9 | 3 | 4 | 4.1 | 3.9 | 3.9 | 401 | 311 | 191
2019-02-26 | 53.73 | 8.11 | 1.19 | 1.75 | 1.9 | 626 | 497.55 | 1 | 50065.36 | 9.583333 | 931.8027 | 901.3596 | 2286.597 | 323.7518 | 1625 | 776 | 599.535 | 598.8492 | 25409.8 | 250 | 17.66739 | 56.77043 | 926.6885 | 887.1894 | 912.8737 | 900.1204 | 906.5121 | 917.7399 | 885.2976 | 874.4551 | 904.85 |  | 17.442 | 12 | 30.05876 | 580.322 | 624.6 | 24.72 | -3.17 | 18.96611 | 58 | 4 | 1.490081 | 1 | 0.6 | 16.218 | 74 | 130 | 3639 | 28 | 16 | 8 | 0 | 2 | 2 | 2 | 54 | 43.33333 | 0 | 23 | 44 | 45 | 2.3 | 0.6 | 0.25 | 503.7058 | 348.1031 | 330.5605 | 332.1202 | 0 | 10.75 | 10.7 | 8.1 | 3.8 | 7.998864 | 200 | 106 | 156 | 4.2 | 7.8 | 6.8 | 9.8 | 4.8 | 5.2 | 3.4 | 5.4 | 4.8 | 8.2 | 56 | 56 | 84 | 84 | 56 | 56 | 56 | 56 | 56 | 56 | 1400 | 0 | 24 | 24 | 0 | 589.25 | 589.25 | 0 | 19 | 0.3 | 32.03665 | 163.212 | 41.91776 | 22.09891 | -2.919083 | 224.3096 | 91.4494 | 8.550602 | 1.327999 | 3.366667 | 1.85 | 0.6833333 | 0.1 | 0 | 41 | 59954.51 | 3849.271 | 8.073737 | 8.011058 | 418.6541 | 385.6671 | 99.57993 | 6.815 | 0 | 0.7948083 | 21.303 | 10550 | 22 | 34.33333 | 63 | 152 | 25 | 201 | 110 | 4 | 2 | 0.7 | 0.2 | 53 | 11.5 | 4.5 | 58.66667 | 174 | 0 | 12 | 19 | 20 | 31 | 14 | 570.8686 | 465.0284 | 426.049 | 429.5486 | 0.5190579 | 65.89203 | -314.3353 | 634.1603 | 184 | -0.08541667 | 649.3905 | 17.5 | 27.31493 | 0.8762836 | 28.19121 | 21.20004 | 12.84291 | 29.80678 | 193.6692 | 154 | 211 | 296.508 | 292 | 301 | 298.4684 | 295 | 303 | 299.4148 | 207 | 310 | 3.573483 | 2.2 | 5.4 | 1.831139 | 1.5 | 2.2 | 0.685875 | 0.5 | 0.8 | 0.07035995 | 0 | 0.2 | 901.2008 | 889.1941 | 912.7944 | 15.38855 | 11.51611 | 21.0733 | 58.80782 | 60.09012 | 33.46412 | 485.078125 | 1.465129 | 0.7914552 | 0.666145 | 0.7722335 | 101.9879 | 294.6779 | 222.5227 | 465.5695 | 3 | 3 | 4.1 | 4.1 | 3.9 | 3.9 | 412 | 299 | 225
2019-02-27 | 51.31 | 8.38 | 1.02 | 1.05 | 2.86 | 625 | 557.4068 | 1 | 50096.13 | 9.616667 | 929.9894 | 898.2795 | 2295.286 | 319.649 | 1000 | 831 | 594.4002 | 592.6985 | 25786.8 | 250 | 17.92037 | 63.548 | 925.7627 | 886.4503 | 908.4753 | 893.3451 | 906.7803 | 915.4252 | 879.586 | 870.4113 | 907.6215 |  | 17.082 | 12 | 29.97201 | 579.082 | 571.1 | 24.72 | -3.93 | 18.64855 | 56 | 3 | 1.546197 | 1.1 | 0.1 | 3.275648 | 73 | 127 | 3639 | 29 | 19 | 7.083333 | 0 | 2 | 2 | 2 | 53.66667 | 43.66667 | 0 | 24 | 45 | 47 | 2.5 | 0.5 | 0.25 | 494.9434 | 343.7882 | 326.9408 | 327.5227 | 0 | 10.97 | 10.75 | 7.37 | 4.34 | 8.013215 | 178 | 89 | 147 | 2.8 | 5 | 9.6 | 9.8 | 7.2 | 6.6 | 5 | 5.2 | 3.8 | 5.2 | 56 | 56 | 84 | 84 | 56 | 56 | 56 | 56 | 56 | 56 | 1400 | 0 | 24 | 24 | 1078.15 | 0 | 1078.15 | 3 | 28 | 54.2568 | 31.88063 | 162.9719 | 41.20989 | 21.54959 | -3.151263 | 222.5802 | 91.73407 | 8.265935 | 1.380886 | 3.316667 | 1.783333 | 0.7166667 | 0.06666667 | 0 | 44 | 59278.7 | 3811.727 | 7.963931 | 7.949291 | 420.4276 | 366.0475 | 99.59505 | 18.285 | 0 | 0.89185088 | 3.018 | 0 | 22 | 33 | 59.33333 | 160 | 18 | 200 | 108 | 3.9 | 2 | 0.8 | 0.1 | 56 | 9.5 | 7 | 58.53333 | 174 | 0 | 15 | 19 | 22 | 27 | 14 | 560.3306 | 464.9086 | 425.5908 | 430.4732 | 1.069823 | 76.74278 | -295.0557 | 633.82 | 184 | -0.08541667 | 649.119 | 17.5 | 27.25793 | 0.8163314 | 28.07426 | 21.41942 | 13.62106 | 31.11667 | 193.673 | 120 | 217 | 296.7213 | 283 | 310 | 298.6996 | 281 | 323 | 299.4692 | 226 | 320 | 3.43311 | 1.4 | 5.1 | 1.792925 | 1.3 | 2.2 | 0.6704593 | 0.5 | 1 | 0.06202451 | 0 | 0.2 | 898.9806 | 788.6083 | 920.8584 | 16.35439 | 12.10628 | 168.9696 | 58.17847 | 59.64917 | 33.89211 | 485 | 1.454314 | 0.7894385 | 0.664088 | 0.7677712 | 103.2512 | 295.7661 | 222.2915 | 462.5097 | 2.9 | 3 | 4.1 | 4.1 | 3.9 | 3.9 | 404 | 291 | 323
2019-02-28 | 50.88 | 8.74 | 0.97 | 1.03 | 2.7 | 645 | 553.5412 | 1 | 50025.12 | 9.658333 | 929.5081 | 900.043 | 2334.826 | 317.4857 | 1458.333 | 791 | 597.1605 | 595.4168 | 25711.4 | 250 | 17.9918 | 63.2869 | 919.1367 | 888.7588 | 914.8189 | 900.8879 | 906.2909 | 919.3207 | 885.3049 | 865.8248 | 908.3823 |  | 18.386 | 5 | 30.01611 | 590.986 | 433.9 | 23.06588 | -17.58 | 18.331 | 94 | 6 | 1.487184 | 1.1 | 0.1 | 3.402351 | 73 | 126 | 3639 | 30 | 23 | 6.333333 | 0 | 2 | 2 | 2 | 53 | 46.33333 | 0 | 24 | 45 | 47 | 2.3 | 0.5 | 0.25 | 490.5522 | 341.447 | 324.6797 | 325.0067 | 0 | 10.92 | 10.74 | 7.6 | 1.68 | 8.103634 | 195 | 100 | 147 | 4.8 | 8.2 | 7.6 | 11 | 5.4 | 4.6 | 3.8 | 5.6 | 4.8 | 8.8 | 56 | 56 | 84 | 84 | 56 | 56 | 56 | 56 | 56 | 56 | 1400 | 0 | 24 | 24 | 728.77 | 72.86 | 801.63 | 0 | 25 | 35.9112 | 32.33217 | 164.2912 | 42.83629 | 23.06977 | -2.870231 | 227.327 | 91.11432 | 8.885675 | 1.368266 | 3.65 | 1.8 | 0.7166667 | 0.08333333 | 0 | 40 | 59433.09 | 3788.42 | 8.324274 | 8.118821 | 419.9003 | 391.4286 | 99.58825 | 5.82 | 0 | 0.8582034 | 17.568 | 20370 | 24 | 31.33333 | 59.33333 | 150 | 20 | 200 | 110 | 4.5 | 2 | 0.8 | 0.2 | 58 | 11.5 | 5.6 | 58.5 | 174 | 0 | 15 | 19 | 19 | 27 | 15 | 567.8937 | 465.005 | 426.1382 | 429.4932 | 1.410096 | 82.17091 | -287.159 | 634.2205 | 204 | -0.08541667 | 649.6301 | 17.5 | 26.2455 | 0.8702344 | 27.11574 | 21.86805 | 13.36168 | 31.71327 | 192.9373 | 76 | 219 | 296.5966 | 266 | 312 | 298.468 | 253 | 308 | 299.4383 | 291 | 321 | 3.940151 | 0.8 | 6.2 | 1.749178 | 1 | 2 | 0.6885107 | 0.6 | 0.9 | 0.06386921 | 0 | 0.2 | 900.0515 | 885.006 | 913.4635 | 15.43723 | 11.56184 | 19.69718 | 58.5266 | 60.21982 | 33.96992 | 507.34375 | 1.496107 | 0.780169 | 0.6638391 | 0.7646821 | 121.0803 | 295.2582 | 222.5215 | 460.4223 | 2.9 | 3 | 4.1 | 4.1 | 3.8 | 3.9 | 408 | 355 | 308
2019-03-01 | 50.56 | 8.85 | 1.03 | 0.93 | 2.04 | 365 | 320.4808 | 0.5958333 | 46512.2 | 9.6625 | 840.8886 | 904.9503 | 1668.196 | 273.0239 | 1258.741 | 795 | 420.6413 | 605.9822 | 12667.2 | 250 | 16.40271 | 51.02387 | 805.5925 |  | 805.0116 | [5 empty] | 820.8704 |  | 18.386 | 5 | 29.73769 | 344.586 | 528.4 | 20.95 | -3.75 | 18.01346 | 67 | 4 | 1.761051 | 1.2 | 0.1 | 4.376537 | 73 | 209 | 3713 | 1 | 2 | 4 | 9.75 | 2 | 2 | 2 | 54 | 45.5 | 0 | 25 | 46 | 49 | 2.4 | 0.3 | 0.25 | 412.8197 | 300.7978 | 283.0353 | 282.7573 | 0 | 10.8 | 10.73 | 9.56 | 4.93 | 7.953117 | 195 | 100 | 147 | 2.8 | 5.2 | 10 | 9.6 | 7.2 | 6.6 | 4.6 | 6.6 | 4.6 | 6.2 | 34 | 34 | 51 | 51 | 34 | 34 | 34 | 34 | 34 | 34 | 1200 | 10.41667 | 3.883333 | 14.3 | 499.26 | 0 | 499.26 | 0 | 14 | 63.2208 | 30.6368 | 134.8986 | 30.01465 | 16.89772 | -4.916993 | 176.894 | 93.22717 | 6.772825 | 1.016183 | 3.85 | 5 | 1.725 | 0.4 | 0 | 25 | 58298.46 | 2890.547 | 6.076272 | 6.317643 | 393.5876 | 545.3245 | 99.18367 | -8.979 | 0 | 0.8780296 | 37.737 | 11190 | 1 | 31.5 | 60.5 | 165 | 20 | 198 | 110 | 4.6 | 9.5 | 4.5 | 0.8 | 1 | 12 | 3.3 | 58.5 | 174 | 0 | 15 | 19 | 21 | 0 | 0 | 314.5568 | 447.4806 | 411.1413 | 413.684 | -2.733026 | 62.16126 | -140.6286 | 612.5874 | -260 | -0.4041667 | 643.445 | 5 | 17.57445 | 0.9102372 | 18.48469 | 20.30075 | 11.26066 | 30.84433 | 121.6023 | -20 | 272 | 245.5177 | -20 | 402 | 185.7819 | -20 | 381 | 194.9576 | -51 | 335 | 2.395581 | 0.1 | 7.4 | 3.585064 | 0 | 29 | 1.435582 | 0 | 7.9 | 0.2135278 | 0 | 2.3 | 775.9022 | 454.0777 | 919.8561 | 34.98796 | 11.1017 | 181.1211 | 51.53373 | 59.93449 | 37.86071 | 4013.59375 | 1.166437 | 0.7180779 | 0.8020169 | 0.6051578 | -10.06068 | 68.96983 | 271.0651 | 225.2091 | 3 | 3.4 | 4.1 | 4.4 | 3.8 | 4 | 418 | 320 | 366
2019-03-02 | 51.57 | 8.76 | 0.99 | 1.07 | 2.62 | 622 | 558.0564 | 0.9965278 | 50393.15 | 9.675 | 924.6984 | 899.2566 | 2261.569 | 318.8193 | 1254.355 | 824 | 588.1454 | 587.7298 | 25786.8 | 250 | 18.8899 | 66.64662 | 922.0507 | 891.867 | 917.8262 | 893.3511 | 904.5747 | 916.3152 | 882.5213 | 865.5468 | 914.6718 |  | 17.637 | 12 | 29.99949 | 576.997 | 481.7 | 20.95 | -3.56 | 17.52302 | 57 | 3 | 1.421372 | 1.1 | 0.1 | 4.250765 | 73 | 156 | 3713 | 2 | 6 | 6.666667 | 0 | 2 | 2 | 2 | 53.66667 | 45 | 0 | 26 | 47 | 50 | 2.5 | 0.6 | 0.25 | 509.5409 | 344.547 | 326.0171 | 326.1166 | 0 | 10.83 | 10.62 | 6.44 | 2.02 | 8.010603 | 52 | 105 | 166 | 2.4 | 4.2 | 9 | 8 | 6.8 | 5.8 | 4 | 5.4 | 3.9 | 5.2 | 52 | 52 | 78 | 78 | 52 | 52 | 52 | 52 | 52 | 52 | 1200 | 23.91667 | 0 | 23.91667 | 0 | 271.6 | 271.6 | 0 | 8 | 47.4564 | 31.88513 | 162.8938 | 39.91179 | 20.49736 | -3.482859 | 219.8201 | 92.25981 | 7.740194 | 1.268358 | 3.083333 | 3.516667 | 2.283333 | 0.1666667 | 0 | 45 | 59698.45 | 3836.576 | 7.142992 | 7.850717 | 420.2921 | 348.956 | 99.56359 | 14.018 | 0 | 0.8971968 | 34.749 | 11030 | 3 | 33.66667 | 58.66667 | 150 | 20 | 205 | 105 | 4.2 | 4.9 | 2.8 | 0.3 | 4 | 12.16667 | 2.7 | 58.36667 | 175 | 0 | 16 | 20 | 19 | 27 | 9 | 557.8342 | 463.1891 | 425.3035 | 428.9364 | 1.636354 | 78.61026 | -290.8157 | 619.8343 | -263 | -0.4076389 | 642.4567 | 10 | 26.99312 | 0.8972914 | 27.89042 | 22.93692 | 11.68865 | 32.21907 | 194.673 | 158 | 198 | 294.2079 | 239 | 306 | 273.9418 | -20 | 323 | 299.1167 | 288 | 310 | 2.826595 | 2 | 4.4 | 3.142397 | 1.9 | 5 | 2.086787 | 0 | 6.9 | 0.1426111 | 0 | 0.4 | 900.3282 | 878.4539 | 913.7418 | 16.46925 | 10.98172 | 46.93346 | 58.19129 | 59.64917 | 34.78699 | 457.890625 | 1.375846 | 0.966039 | 1.130024 | 0.7272527 | 70.96495 | 72.95392 | 581.165 | 381.3721 | 2.9 | 3 | 4.1 | 4.4 | 3.8 | 3.9 | 401 | 310 | 206
2019-03-03 | 51.19 | 8.7 | 1.02 | 1.11 | 2.72 | 627 | 544.7216 | 1 | 50296 | 9.583333 | 939.0248 | 901.5727 | 2320.346 | 321.6567 | 1041.667 | 781 | 608.3308 | 606.8159 | 25485.2 | 250 | 18.73082 | 71.36163 | 930.3014 | 889.731 | 912.4774 | 904.8518 | 903.2237 | 913.4345 | 888.5082 | 870.0533 | 918.3411 |  | 17.276 | 12 | 30.08268 | 581.036 | 647.3 | 20.95 | -3.48 | 17.69594 | 46 | 3 | 2.021108 | 1 | 0.1 | 4.026861 | 72 | 154 | 3713 | 2 | 10 | 6.333333 | 0 | 2 | 2 | 2 | 51.66667 | 43.66667 | 0 | 25 | 46 | 50 | 2.3 | 0.4 | 0.25 | 522.1784 | 346.6918 | 328.7968 | 329.5135 | 0 | 11.02 | 10.7 | 7.7 | 1.35 | 7.922565 | 94 | 56 | 180 | 3.8 | 4.2 | 9.2 | 10 | 6.6 | 6.2 | 5.4 | 6.6 | 3.6 | 5.2 | 56 | 56 | 84 | 84 | 56 | 56 | 56 | 56 | 56 | 56 | 1200 | 6.5 | 17.5 | 24 | 0 | 0 | 0 | 0 | 0 | 47.7216 | 32.50421 | 163.8921 | 41.43129 | 22.40022 | -2.8213 | 224.9023 | 91.29448 | 8.705525 | 1.051849 | 2.683333 | 1.733333 | 1.866667 | 0.08333333 | 0 | 59 | 60677.65 | 3883.333 | 7.934135 | 8.032224 | 420.808 | 379.1023 | 99.57881 | 2.988 | 0 | 0.8687745 | 31.761 | 0 | 3 | 30.66667 | 62.33333 | 163 | 20 | 200 | 106 | 3 | 2 | 2 | 0.1 | 5 | 9.5 | 3.1 | 58 | 174 | 0 | 16 | 19 | 20 | 27 | 14 | 572.0836 | 465.8419 | 426.283 | 430.8297 | 0.4806172 | 74.90813 | -300.676 | 622.5984 | -261 | -0.4076389 | 643.1585 | 10 | 25.16406 | 0.836482 | 26.00054 | 24.36439 | 13.34872 | 35.40952 | 195.0831 | 192 | 198 | 296.8243 | 292 | 301 | 296.5778 | 292 | 301 | 299.1442 | 290 | 309 | 2.722206 | 2.1 | 3.4 | 1.701707 | 1.3 | 2.1 | 1.840514 | 1.5 | 2.1 | 0.07177546 | 0 | 0.2 | 902.2599 | 892.569 | 912.0244 | 15.89548 | 13.29003 | 21.13614 | 57.96374 | 59.27306 | 34.29415 | 477.34375 | 1.408715 | 0.8333121 | 1.059087 | 0.727079 | 62.64775 | 183.6055 | 559.5158 | 400.6393 | 3 | 3 | 4.2 | 4.2 | 3.9 | 3.9 | 399 | 240 | 163
2019-03-04 | 50.94 | 8.78 | 0.98 | 1.2 | 2.68 | 629 | 563.1484 | 1 | 51334.92 | 9.633333 | 953.7482 | 897.3034 | 2333.969 | 325.5336 | 208.3333 | 834 | 608.923 | 603.1761 | 25636 | 250 | 20.68825 | 80.67298 | 939.6843 | 892.8839 | 887.2391 | 907.6678 | 899.4388 | 900.5121 | 880.9935 | 870.0075 | 920.6395 |  | 17.426 | 12 | 30.19368 | 582.946 | 468 | 20.95 | -3.59 | 17.33874 | 70 | 4 | 1.438103 | 1.2 | 0.1 | 16.218 | 72 | 153 | 3713 | 3 | 13 | 6.666667 | 0 | 2 | 2 | 2 | 51.66667 | 43 | 0 | 25 | 46 | 49 | 2.3 | 1.3 | 0.75 | 529.4082 | 351.0083 | 332.0949 | 334.385 | 0 | 10.82 | 10.59 | 8.33 | 2.49 | 7.948318 | 39 | 102 | 176 | 4.6 | 8.4 | 7.4 | 11 | 5.4 | 5.2 | 4.2 | 5.6 | 5.2 | 9 | 61 | 61 | 92 | 92 | 61 | 61 | 61 | 61 | 61 | 61 | 1200 | 0 | 24 | 24 | 0 | 585.53 | 585.53 | 1 | 17 | 56.6184 | 32.67522 | 163.5355 | 40.90666 | 21.36518 | -3.258393 | 222.5489 | 91.86391 | 8.136094 | 0.9628951 | 2.85 | 1.466667 | 1.65 | 0.1166667 | 0 | 45 | 60510.66 | 3889.457 | 7.895347 | 7.948177 | 420.4656 | 357.8551 | 99.60022 | 10.92 | 0 | 0.8953075 | 31.761 | 10920 | 4 | 34.33333 | 62 | 147 | 19 | 203 | 107 | 3.5 | 1.7 | 1.9 | 0.2 | 7 | 10.5 | 3.1 | 57.5 | 174 | 0 | 12 | 18 | 19 | 30 | 14 | 562.89 | 464.7487 | 425.1506 | 431.163 | 1.361922 | 75.57926 | -298.7265 | 624.3804 | -257 | -0.4076389 | 644.068 | 15 | 22.03662 | 0.7998257 | 22.83644 | 19.87787 | 11.58489 | 32.29689 | 194.8041 | 180 | 198 | 297.2444 | 290 | 305 | 296.8279 | 236 | 301 | 299.8339 | 258 | 310 | 2.890748 | 2.2 | 3.9 | 1.459789 | 1.2 | 2 | 1.619729 | 0.9 | 2 | 0.1050831 | 0 | 0.2 | 898.835 | 886.6816 | 907.9652 | 15.74927 | 12.30444 | 17.99656 | 57.57083 | 58.9618 | 35.30576 | 458.671875 | 1.390918 | 0.7852782 | 0.9963245 | 0.7392068 | 56.68754 | 189.8247 | 488.5553 | 413.3897 | 3 | 3 | 4.1 | 4.3 | 3.9 | 3.9 | 400 | 280 | 158
2019-03-05 | 51.03 | 9 | 0.98 | 1.17 | 2.66 | 597 | 521.2292 | 1 | 49150.72 | 9.691667 | 938.8384 | 896.2707 | 2176.052 | 320.1374 | 625 | 676 | 583.8598 | 521.3409 | 25862.2 | 250 | 20.8183 | 73.75277 | 927.3533 | 893.4825 | 900.4266 | 898.9567 | 899.2381 | 907.0467 | 878.2346 | 865.4267 | 913.3681 |  | 17.017 | 12 | 28.72705 | 554.377 | 295.8 | 24.80132 | -3.39 | 16.76895 | 65 | 3 | 1.817134 | 1.2 | 0.6 | 3.925312 | 72 | 151 | 3713 | 4 | 17 | 6 | 0 | 2 | 2 | 2 | 53 | 43 | 2.38 | 25 | 48 | 60 | 2.3 | 0.6 | 0.25 | 514.1738 | 344.8105 | 326.1579 | 328.7845 | 0 | 10.98 | 10.69 | 7.4 | 2.6 | 7.840059 | 45 | 139 | 154 | 4.4 | 8 | 6.8 | 10.2 | 4.8 | 5.2 | 3.8 | 5.4 | 4.8 | 8 | 57 | 57 | 85 | 85 | 57 | 57 | 57 | 57 | 57 | 57 | 1400 | 0 | 24 | 24 | 0 | 417.99 | 417.99 | 0 | 12 | 23.2392 | 31.66738 | 161.8572 | 38.36297 | 19.35522 | -3.368468 | 216.2069 | 92.60581 | 7.394189 | 1.049819 | 2.633333 | 1.383333 | 1.15 | 0.1166667 | 0 | 30 | 58230.06 | 3776.498 | 7.632539 | 7.721676 | 420.7603 | 310.4676 | 99.63963 | 9.711 | 0 | 0.8730807 | 22.05 | 0 | 4 | 31 | 57.33333 | 150 | 19 | 201 | 104 | 3.2 | 1.6 | 1.5 | 0.2 | 9 | 11.25 | 4.4 | 57.6 | 174 | 0 | 16 | 18 | 22 | 29 | 0 | 543.5678 | 463.476 | 424.0554 | 430.6066 | 0.8863339 | 68.83829 | -280.744 | 618.4183 | -285 | -0.4076389 | 637.5243 | 17.5 | 23.30966 | 0.846755 | 24.15641 | 13.88144 | 6.6306 | 26.38288 | 195.157 | 187 | 200 | 297.3403 | 284 | 305 | 297.9346 | 293 | 302 | 299.2984 | 288 | 309 | 2.679129 | 1.6 | 4 | 1.374542 | 0.9 | 1.7 | 1.037361 | 0.6 | 1.6 | 0.09281019 | 0 | 0.2 | 897.2992 | 885.4023 | 914.1329 | 17.29028 | 11.08033 | 20.7715 | 57.15507 | 59.35088 | 36.16174 | 483.828125 | 1.384766 | 0.7675656 | 0.8202706 | 0.7429372 | 72.83294 | 204.33 | 356.6394 | 416.8271 | 2.9 | 3 | 4.1 | 4.4 | 3.9 | 3.9 | 396 | 371 | 311
2019-03-06 | 50.88 | 9.02 | 0.96 | 1.14 | 2.84 | 601 | 527.9132 | 1 | 48540.61 | 9.366667 | 922.6557 | 899.7833 | 2142.336 | 315.1071 | 166.6667 | 792 | 578.2147 | 577.771 | 24580.4 | 250 | 18.77533 | 70.62578 | 932.3866 | 894.6475 | 904.0849 | 901.6926 | 900.1391 | 910.9819 | 881.2886 | 873.0455 | 917.2645 |  | 17.017 | 12 | 28.79134 | 557.897 | 579.3 | 28.38131 | -3.75 | 16.41182 | 60 | 3.5 | 1.417837 | 1.2 | 0.5 | 3.03218 | 71 | 149 | 3713 | 5 | 21 | 7.333333 | 0 | 2 | 2 | 2 | 53.33333 | 43.33333 | 1.08 | 24 | 45 | 49 | 2.5 | 0.3 | 0.25 | 499.34 | 340.048 | 320.2812 | 324.1126 | 0 | 10.7 | 10.59 | 7.48 | 2.5 | 7.810936 | 38 | 116 | 198 | 3.2 | 5 | 9.6 | 9.2 | 6.6 | 5 | 4.2 | 5.6 | 5 | 6.2 | 60 | 60 | 90 | 90 | 60 | 60 | 60 | 60 | 60 | 60 | 1400 | 0 | 24 | 24 | 0 | 537.32 | 537.32 | 0 | 17 | 56.5932 | 31.69758 | 160.7387 | 36.50357 | 17.49968 | -3.720671 | 211.0213 | 93.47032 | 6.529677 | 0.8826737 | 2.75 | 1.35 | 0.8333333 | 0.1166667 | 0 | 55 | 58653.37 | 3835.26 | 7.506735 | 7.536474 | 420.6717 | 290.9444 | 99.65591 | 8.529 | 0 | 0.8783913 | 24.291 | 10770 | 5 | 28 | 59.66667 | 150 | 19 | 202 | 105 | 3.9 | 1.6 | 1.1 | 0.2 | 11 | 11.33333 | 4.1 | 57.23333 | 174 | 0 | 15 | 20 | 19 | 28 | 0 | 535.8706 | 463.2397 | 425.5607 | 431.4269 | 0.6432244 | 75.41736 | -277.1984 | 615.3036 | -309 | -0.4076389 | 634.0361 | 12.5 | 21.90706 | 0.903703 | 22.81076 | 13.62211 | 7.48658 | 22.81632 | 194.8529 | 190 | 209 | 297.5094 | 286 | 319 | 298.2369 | 295 | 306 | 299.1033 | 230 | 318 | 2.900519 | 2 | 4 | 1.354144 | 1 | 1.7 | 0.8604294 | 0.6 | 1.1 | 0.1433646 | 0 | 0.2 | 900.4442 | 867.3712 | 916.8766 | 16.43923 | 10.26933 | 36.84944 | 56.98651 | 59.07851 | 34.77403 | 448.125 | 1.416341 | 0.7523586 | 0.7424032 | 0.7619776 | 92.90959 | 213.237 | 286.3321 | 430.974 | 3 | 3 | 4.1 | 4.3 | 3.9 | 3.9 | 397 | 365 | 170
2019-03-07 | 51.26 | 8.66 | 0.99 | 1.33 | 2.68 | 628 | 546.1848 | 1 | 50019.15 | 9.675 | 903.02 | 901.2203 | 2266.11 | 320.3517 | 416.6667 | 811 | 605.847 | 606.3574 | 25711.4 | 250 | 20.02237 | 77.693 | 941.468 | 897.5121 | 897.5135 | 900.2605 | 902.3889 | 912.7351 | 877.9615 | 879.9225 | 924.39 |  | 17 | 12 | 30.13232 | 581.64 | 666.6 | 28.38197 | -3.79 | 16.13404 | 63 | 3 | 1.58354 | 1.1 | 0.1 | 3.775939 | 71 | 148 | 3713 | 6 | 25 | 6.333333 | 0 | 2 | 2 | 2 | 51.66667 | 40.33333 | 0 | 24 | 45 | 50 | 2.3 | 0.5 | 0.25 | 510.4577 | 347.6447 | 326.6175 | 331.5113 | 0 | 10.84 | 10.7 | 7.68 | 1.35 | 7.783747 | 51 | 97 | 167 | 2.8 | 5.4 | 10.2 | 9.8 | 8.4 | 5.4 |  | 6.6 | 4.2 | 6 | 48 | 48 | 72 | 72 | 48 | 48 | 48 | 48 | 48 | 48 | 1400 | 0 | 24 | 24 | 235.28 | 452.2 | 687.48 | 2 | 17 | 47.7048 | 31.92332 | 163.6777 | 40.28219 | 21.187 | -3.16515 | 221.9818 | 91.88138 | 8.118617 | 0.8949734 | 2.833333 | 1.383333 | 0.85 | 0.08333333 | 0 | 130 | 59929.55 | 3864.558 | 8.020436 | 7.92792 | 420.6399 | 348.2132 | 99.61787 | 11.205 | 0 | 0.869721 | 13.086 | 0 | 5 | 31 | 60 | 145 | 20 | 202 | 110 | 3.8 | 1.6 | 1.1 | 0.2 | 13 | 11 | 5.6 | 57.03333 | 175 | 0 | 15 | 18 | 19 | 29 | 14 | 563.6239 | 464.9888 | 425.1325 | 430.6804 | 1.531876 | 84.66756 | -281.4606 | 617.2295 | -306 | -0.4076389 | 635.6992 | 17.5 | 25.82701 | 0.8477148 | 26.67473 | 21.25914 | 9.885911 | 31.0259 | 195.1013 | 129 | 217 | 297.5616 | 290 | 311 | 298.3128 | 271 | 311 | 299.6233 | 274 | 319 | 2.67949 | 1.5 | 4.5 | 1.401022 | 1.2 | 1.8 | 0.7909097 | 0.5 | 1.2 | 0.05475926 | 0 | 0.2 | 902.9382 | 897.3911 | 912.675 | 15.89922 | 12.8322 | 19.75142 | 56.9433 | 58.1188 | 35.07232 | 482.578125 | 1.402561 | 0.763054 | 0.7241886 | 0.7453529 | 90.41912 | 222.3564 | 268.7053 | 418.3883 | 3 | 3 | 4.1 | 4.3 | 3.8 | 3.9 | 369 | 256 | 171
2019-03-08 | 51.85 | 8.53 | 0.96 | 1.41 | 2.5 | 628 | 554.1052 | 1 | 50275.8 | 9.675 | 899.3441 | 901.1721 | 2292.912 | 323.6688 | 458.3333 | 811 | 615.2926 | 615.8132 | 25786.8 | 250 | 20.76444 | 73.67323 | 944.4465 | 895.6586 | 889.5097 | 908.8255 | 901.7043 | 909.1455 | 881.9195 | 878.1676 | 926.9455 |  | 17 | 12 | 30.13395 | 581.64 | 604.04 | 28.38197 | -3.76 | 16.13404 | 110 | 6 | 1.961588 | 1.1 | 0.2 | 3.239625 | 71 | 145 | 3713 | 6 | 29 | 6.75 | 0 | 2 | 2 | 2 | 51 | 40.66667 | 0 | 24 | 46 | 47 | 2.3 | 0.4 | 0.25 | 515.332 | 353.0641 | 329.1082 | 335.7452 | 0 | 10.8 | 10.64 | 7.85 | 1.72 | 7.765337 | 54 | 114 | 160 | 5.2 | 2.6 | 10.2 | 9.6 | 7.8 | 6.6 | 4.8 | 6.6 | 4.8 | 6.4 | 61 | 61 | 92 | 92 | 61 | 61 | 56 | 61 | 61 | 61 | 1400 | 0 | 24 | 24 | 140.56 | 446.4 | 586.96 | 1 | 17 | 51.1452 | 31.65376 | 165.7335 | 43.0019 | 23.67234 | -2.616418 | 229.7913 | 90.83694 | 9.163065 | 0.9405769 | 3.283333 | 1.616667 | 0.7666667 | 0.05 | 0 | 40 | 59768.76 | 3806.197 | 7.580405 | 8.206832 | 419.474 | 396.1343 | 99.53657 | 7.43 | 0 | 0.8823331 | 28.026 | 22370 | 7 | 32.66667 | 62 | 150 | 20 | 202 | 110 | 4.2 | 1.8 | 0.9 | 0.1 | 15 | 11 | 3.6 | 57.26667 | 175 | 0 | 17 | 19 | 18 | 27 | 17 | 576.7163 | 465.4414 | 425.5718 | 429.228 | 1.491657 | 87.61391 | -277.3538 | 618.6481 | -303 | -0.4076389 | 636.9243 | 17.5 | 29.56876 | 0.8396857 | 30.40845 | 23.29476 | 15.22926 | 32.08937 | 193.8166 | 177 | 209 | 296.8331 | 287 | 311 | 298.4776 | 290 | 310 | 299.1888 | 233 | 325 | 3.481304 | 2.1 | 5.2 | 1.66492 | 1.4 | 2 | 0.779025 | 0.6 | 1 | 0.07589807 | 0 | 0.2 | 902.713 | 885.8652 | 911.5745 | 16.50506 | 14.66229 | 19.10365 | 57.06274 | 58.6246 | 34.68324 | 556.875 | 1.4441 | 0.8165064 | 0.7230586 | 0.7457194 | 118.4737 | 227.6732 | 257.5758 | 420.2948 | 3 | 3 | 4.1 | 4.3 | 3.8 | 3.9 | 302 | 240 | 125
2019-03-09 | 51.33 | 8.72 | 0.99 | 1.25 | 2.7 | 627 | 561.3904 | 1 | 50314.49 | 9.65 | 898.7564 | 900.0308 | 2324.308 | 326.0462 | 541.6667 | 815 | 611.1174 | 613.7561 | 25786.8 | 250 | 19.70725 | 68.07281 | 936.1633 | 901.3885 | 892.4603 | 907.154 | 900.7938 | 910.2765 | 881.2096 | 870.8005 | 925.6565 |  | 18.092 | 12 | 30.13786 | 581.852 | 442.76 | 28.39667 | -3.58 | 15.81658 | 110 | 5 | 1.41785 | 1.2 | 0.3 | 3.363844 | 71 | 144 | 3713 | 7 | 33 | 7.333333 | 0 | 2 | 2 | 2 | 51.66667 | 39.33333 | 0 | 22 | 45 | 48 | 2.4 | 0.6 | 0.25 | 524.9378 | 354.1966 | 331.6408 | 337.9504 | 0 | 10.68 | 10.61 | 7.05 | 2.36 | 7.870522 | 60 | 120 | 150 | 2.8 | 5.2 | 10.2 | 9.8 | 7.6 | 6.8 | 4.8 | 6.4 | 4.6 | 6.4 | 59 | 59 | 88 | 88 | 59 | 59 | 58 | 59 | 59 | 59 | 1000 | 0 | 24 | 24 | 183.64 | 362.77 | 546.41 | 2 | 12 | 45.9804 | 30.85714 | 164.8352 | 42.19437 | 22.91991 | -3.138488 | 226.811 | 91.27846 | 8.721543 | 0.8536043 | 3.233333 | 1.55 | 0.6833333 | 0.03333333 | 0 | 55 | 60029.66 | 3846.426 | 7.232551 | 8.100393 | 420.0951 | 382.7012 | 99.528 | 5.976 | 0 | 0.8953595 | 22.05 | 0 | 7 | 33.66667 | 62.66667 | 160 | 20 | 202 | 102 | 3.7 | 1.7 | 0.8 | 0.1 | 17 | 11 | 4.4 | 57.2 | 175 | 0 | 17 | 19 | 20 | 26 | 15 | 572.4243 | 465.0256 | 425.234 | 430.7321 | 1.04606 | 82.07277 | -283.884 | 619.6201 | -301 | -0.4076389 | 637.8748 | 17.5 | 32.91732 | 0.8660177 | 33.78334 | 23.21747 | 14.4511 | 30.63682 | 194.4853 | 180 | 212 | 297.0867 | 286 | 311 | 298.5686 | 287 | 312 | 298.6285 | 235 | 320 | 3.1569 | 2.3 | 3.9 | 1.511378 | 1.1 | 1.8 | 0.7035238 | 0.5 | 0.9 | 0.03138112 | 0 | 0.2 | 901.6731 | 893.3011 | 909.0972 | 15.31955 | 13.34848 | 18.36131 | 57.01786 | 58.55975 | 33.15287 | 527.65625 | 1.439545 | 0.8131724 | 0.7215536 | 0.7390292 | 123.133 | 234.5517 | 248.098 | 414.8071 | 2.9 | 3 | 4.2 | 4.3 | 3.8 | 3.9 | 392 | 251 | 120
2019-03-10 | 51.41 | 8.81 | 0.97 | 1.24 | 2.8 | 633 | 556.7608 | 1 | 50057.79 | 9.566667 | 899.7346 | 899.5191 | 2329.776 | 328.3211 | 625 | 827 | 609.1086 | 613.9824 | 25711.4 | 250 | 20.79413 | 75.05254 | 938.0476 | 902.4753 | 891.2861 | 903.7546 | 899.252 | 910.2123 | 881.912 | 869.2131 | 928.1645 |  | 12.525 | 12 | 30.12321 | 581.565 | 482.4 | 28.39667 | -3.73 | 15.53881 | 54 | 3 | 1.644386 | 1.1 | 0.1 | 3.62874 | 70 | 142 | 3713 | 8 | 37 | 6.333333 | 0 | 2 | 2 | 2 | 51.33333 | 41 | 0 | 26 | 47 | 49 | 2.3 | 0.5 | 0.25 | 531.6804 | 354.5257 | 333.8537 | 340.3834 | 0 | 11.03 | 10.64 | 8.07 | 1.87 | 8.047377 | 43 | 80 | 123 | 5.8 | 8 | 7.2 | 10.5 | 5.2 | 5.2 | 4 | 6.6 | 5 | 8.8 | 58 | 58 | 87 | 87 | 58 | 58 | 58 | 58 | 58 | 58 | 1000 | 0 | 24 | 24 | 0 | 0 | 0 | 0 | 0 | 54.7608 | 31.90585 | 164.7048 | 42.08648 | 23.04567 | -2.777311 | 227.0597 | 91.07356 | 8.926444 | 0.7693839 | 3.483333 | 1.533333 | 0.75 | 0.06666667 | 0 | 67 | 60546.15 | 3863.934 | 7.567559 | 8.109275 | 420.1541 | 389.5196 | 99.54344 | 8.964 | 0 | 0.8795589 | 13.086 | 0 | 7 | 32.66667 | 62 | 150 | 20 | 205 | 110 | 4 | 1.9 | 0.8 | 0.2 | 19 | 10 | 5.6 | 57.53333 | 150 | 0 | 16 | 18 | 18 | 28 | 13 | 574.6408 | 465.7405 | 425.2457 | 431.0964 | 0.5850756 | 86.18186 | -285.3664 | 621.015 | -293 | -0.4076389 | 638.6724 | 17.5 | 28.18487 | 0.8476586 | 29.03253 | 23.07619 | 14.73642 | 31.41496 | 193.6485 | 178 | 210 | 296.8001 | 282 | 315 | 298.2979 | 283 | 313 | 299.1731 | 249 | 322 | 3.598184 | 2.6 | 4.8 | 1.573768 | 1.2 | 2 | 0.7710413 | 0.5 | 1 | 0.05579673 | 0 | 0.2 | 901.4826 | 883.5414 | 909.1993 | 16.39065 | 14.08964 | 21.02776 | 57.47424 | 58.98774 | 33.81429 | 525.46875 | 1.460138 | 0.800842 | 0.7285119 | 0.7413388 | 128.246 | 223.0346 | 254.6877 | 414.1177 | 3 | 3 | 4.1 | 4.2 | 3.9 | 3.9 | 350 | 209 | 123
2019-03-11 | 51.53 | 9.11 | 1 | 1.07 | 3 | 633 | 570.04 | 1 | 50486.91 | 9.683333 | 907.6765 | 899.8057 | 2363.497 | 329.4188 | 541.6667 | 787 | 609.0425 | 615.0605 | 25711.4 | 250 | 22.06415 | 77.72819 | 943.4153 | 900.4256 | 886.6371 | 900.8342 | 898.3465 | 912.6853 | 881.318 | 874.7838 | 928.8294 |  | 12.525 | 12 | 30.1805 | 581.565 | 624.9 | 28.39667 | -3.33 | 15.26106 | 69 | 4 | 1.503322 | 1.1 | 0.1 | 16.218 | 69 | 140 | 3713 | 9 | 37 | 6 | 0 | 2 | 2 | 2 | 50.33333 | 40.66667 | 143.44 | 26 | 47 | 48 | 2.3 | 0.8 | 0.25 | 550.5742 | 355.7128 | 335.4291 | 341.1844 | 0 | 10.74 | 10.57 | 7.98 | 4.75 | 7.986001 | 48 | 83 | 127 | 4 | 7.2 | 6.8 | 10.6 | 3.8 | 4 | 3.2 | 5.4 | 4.2 | 7.4 | 58 | 58 | 87 | 87 | 58 | 58 | 58 | 58 | 58 | 58 | 1300 | 0 | 24 | 24 | 0 | 711.83 | 711.83 | 1 | 21 | 54.21 | 32.654 | 164.7924 | 42.34238 | 23.09066 | -2.694858 | 227.5305 | 91.03602 | 8.963983 | 0.6601838 | 4.65 | 1.75 | 0.8 | 0.05 | 0 | 49 | 60654.11 | 3876.46 | 7.895446 | 8.126091 | 419.046 | 399.4867 | 99.55368 | 3.778 | 0 | 0.9005371 | 32.508 | 23200 | 9 | 35 | 61.66667 | 157 | 20 | 204 | 105 | 5.5 | 2.1 | 0.9 | 0.1 | 20 | 10.5 | 4 | 57.93333 | 150 | 0 | 14 | 17 | 19 | 26 | 15 | 579.249 | 465.0901 | 424.8147 | 429.8983 | 1.431096 | 82.71719 | -291.8409 | 622.1465 | -285 | -0.4076389 | 639.3193 | 17.5 | 24.283 | 0.7874084 | 25.07041 | 20.11142 | 12.58353 | 30.32554 | 191.8057 | 177 | 204 | 296.4944 | 287 | 307 | 298.2893 | 286 | 307 | 299.3282 | 246 | 312 | 4.778303 | 2.6 | 6.5 | 1.746673 | 1.4 | 2.1 | 0.8005389 | 0.6 | 1 | 0.06461476 | 0 | 0.2 | 901.4633 | 880.6567 | 914.4432 | 17.93259 | 15.10828 | 22.12451 | 57.96103 | 59.67511 | 35.21498 | 588.59375 | 1.523016 | 0.811668 | 0.7275351 | 0.7388449 | 155.4864 | 214.5658 | 260.705 | 410.9651 | 3 | 3 | 4.2 | 4.2 | 3.9 | 3.9 | 395 | 220 | 145
2019-03-12 | 49.9 | 9.2 | 1.11 | 0.94 | 2.8 | 635 | 591.66 | 1 | 50328.73 | 9.358333 | 909.9904 | 894.9228 | 2369.903 | 329.0005 | 916.6667 | 842 | 611.8162 | 618.3365 | 25636 | 250 | 20.88733 | 72.93773 | 935.7911 | 892.393 | 875.4603 | 902.5457 | 890.9292 | 907.0357 | 882.6938 | 872.5339 | 922.5199 |  | 12.304 | 12 | 30.14567 | 583.104 | 369.8 | 27.54024 | -3.52 | 22.88742 | 59 | 3 | 2.141978 | 1.1 | 0.1 | 3.448002 | 68 | 139 | 3713 | 10 | 39 | 8.333333 | 0 | 2 | 2 | 2 | 52 | 40 | 0 | 25 | 45 | 49 | 2.3 | 0.8 | 0.25 | 555.2087 | 352.2589 | 334.28 | 341.1635 | 0 | 10.81 | 10.5 | 7.67 | 4.6 | 8.003988 | 85 | 100 | 120 | 2.8 | 5 | 10.4 | 9.6 | 7.6 | 6.6 | 4.6 | 6.4 | 4.8 | 6.4 | 58 | 58 | 87 | 87 | 58 | 58 | 58 | 58 | 58 | 58 | 800 | 0 | 24 | 24 | 0 | 433 | 433 | 0 | 13 | 54.66 | 33.04656 | 165.8978 | 44.49937 | 25.25613 | -2.620008 | 233.0333 | 90.28631 | 9.713685 | 0.650237 | 4.716667 | 1.916667 | 0.85 | 0.1 | 0 | 43 | 60660.27 | 3854.893 | 8.237149 | 8.322618 | 420.8499 | 437.4267 | 99.53427 | 10.643 | 0 | 0.931748 | 33.255 | 11390 | 10 | 37 | 62.33333 | 157 | 19 | 204 | 105 | 5.5 | 2.2 | 1 | 0.2 | 22 | 10 | 2.9 | 58.86667 | 175 | 0 | 13 | 17 | 19 | 30 | 19 | 586.8174 | 465.6042 | 424.4808 | 431.2092 | 1.040696 | 76.84593 | -295.836 | 623.2553 | -275 | -0.4076389 | 640.0081 | 17.5 | 23.86166 | 0.7709446 | 24.63261 | 20.61975 | 14.32141 | 28.18562 | 191.8073 | 178 | 205 | 296.6156 | 284 | 316 | 298.2811 | 282 | 310 | 299.0365 | 265 | 322 | 4.756011 | 3.3 | 6.4 | 1.830348 | 1.5 | 2.3 | 0.8459213 | 0.6 | 1.2 | 0.1003831 | 0 | 0.2 | 897.7977 | 880.96875 | 917.5267 | 17.37933 | 13.92649 | 20.82061 | 58.15476 | 59.92153 | 35.99313 | 602.5 | 1.506936 | 0.8295011 | 0.7299924 | 0.7415685 | 148.0416 | 221.7507 | 255.4483 | 411.6879 | 2.9 | 3 | 4.1 | 4.2 | 3.9 | 3.9 | 389 | 214 | 128
2019-03-13 | 50.25 | 9.01 | 1.12 | 1.02 | 2.98 | 632 | 562.2536 | 1 | 50727.81 | 9.583333 | 917.5247 | 894.2848 | 2427.87 | 322.5881 | 500 | 878 | 607.4672 | 623.4076 | 25862.2 | 250 | 20.25708 | 70.5268 | 931.8858 | 899.616 | 886.2157 | 892.7038 | 891.8122 | 914.4245 | 872.6989 | 864.9211 | 926.3408 |  | 12.304 | 12 | 30.10189 | 580.464 | 436.2 | 24.645 | -3.09 | 22.21294 | 87 | 5 | 1.656714 | 1.1 | 0.3 | 3.982453 | 68 | 136 | 3713 | 12 | 43 | 8.333333 | 0 | 2 | 2 | 2 | 51.66667 | 38.66667 | 2.5 | 25 | 44 | 47 | 2.4 | 0.5 | 0.25 | 547.9807 | 345.2916 | 328.1182 | 334.7043 | 0 | 10.6 | 10.42 | 7.16 | 2.8 | 8.002489 | 189 | 88 | 112 | 6 | 8.2 | 7.2 | 10.5 | 5.4 | 5.2 | 4 | 6.8 | 5 | 8.8 | 58 | 58 | 87 | 87 | 58 | 58 | 58 | 58 | 58 | 58 | 400 | 0 | 24 | 24 | 0 | 590.99 | 590.99 | 0 | 19 | 43.2636 | 31.30331 | 166.0862 | 43.90126 | 24.07183 | -2.560505 | 231.4988 | 90.7078 | 9.292195 | 0.6016402 | 3.916667 | 1.716667 | 0.7333333 | 0.15 | 0 | 49 | 60503.81 | 3868.171 | 8.493065 | 8.267814 | 419.4196 | 409.1782 | 99.57934 | 6.905 | 0 | 0.8896418 | 36.99 | 10640 | 11 | 36.33333 | 61.66667 | 169 | 19 | 204 | 104 | 4.5 | 1.8 | 0.8 | 0.2 | 24 | 9.5 | 2.4 | 57.83333 | 175 | 0 | 18 | 19 | 22 | 28 | 15 | 584.3651 | 464.0441 | 424.8296 | 428.7201 | 1.264162 | 80.94746 | -286.6217 | 623.9497 | -268 | -0.4076389 | 640.3493 | 17.5 | 31.22678 | 0.7850676 | 32.01185 | 21.74667 | 15.50163 | 28.9508 | 193.1453 | 179 | 207 | 296.8134 | 286 | 318 | 298.4487 | 290 | 317 | 299.1981 | 260 | 332 | 3.900564 | 3.1 | 4.9 | 1.71103 | 1.4 | 2 | 0.7459039 | 0.6 | 0.9 | 0.1456725 | 0 | 0.2 | 895.731 | 882.4684 | 912.9095 | 19.15235 | 11.64751 | 28.37114 | 57.77172 | 59.5065 | 33.29553 | 550.625 | 1.469943 | 0.8238567 | 0.7221148 | 0.7592956 | 144.9623 | 230.8344 | 249.4719 | 426.6846 | 3 | 3 | 4.2 | 4.2 | 3.9 | 3.9 | 385 | 218 | 110
2019-03-14 | 50.9 | 9.04 | 1.06 | 0.95 | 2.8 | 633 | 574.1808 | 1 | 50663.85 | 9.691667 | 902.8255 | 875.8608 | 2366.397 | 326.6812 | 0 | 910 | 601.702 | 649.7653 | 25636 | 250 | 19.48734 | 69.66309 | 911.4471 | 893.4672 | 885.4102 | 856.7412 | 876.4825 | 898.9179 | 837.0254 | 847.3948 | 909.298 |  | 12.252 | 12 | 30.17204 | 581.292 | 524.9 | 24.64788 | -3.3 | 13.59521 | 75 | 4 | 1.532651 | 1.2 | 0.4 | 3.516943 | 66 | 135 | 3713 | 15 | 47 | 7.333333 | 0 | 2 | 2 | 2 | 51 | 38.66667 | 0 | 26 | 48 | 48 | 2.3 | 0.5 | 0.25 | 560.0156 | 345.0538 | 331.7984 | 339.0095 | 0 | 11.08 | 10.51 | 7.68 | 1.45 | 8.152955 | 183 | 84 | 117 | 2.6 | 5.6 | 10.6 | 9.8 | 7.6 | 6.8 | 4.6 | 6 | 4.6 | 6.2 | 56 | 56 | 84 | 84 | 56 | 56 | 56 | 56 | 56 | 56 | 400 | 0 | 24 | 24 | 0 | 694.81 | 694.81 | 2 | 18 | 54.3708 | 33.56375 | 166.5081 | 44.96476 | 25.79695 | -3.11147 | 234.1584 | 90.31191 | 9.688093 | 0.7692185 | 4.283333 | 1.9 | 0.8666667 | 0.1833333 | 0 | 40 | 59926.99 | 3795.567 | 7.852321 | 8.362798 | 420.7545 | 443.041 | 99.50191 | 7.47 | 0 | 0.9070787 | 29.52 | 0 | 11 | 37 | 60.66667 | 175 | 20 | 200 | 100 | 4.9 | 2.2 | 0.9 | 0.2 | 26 | 10.41667 | 3.4 | 59.5 | 175 | 0 | 12 | 18 | 20 | 27 | 15 | 584.5238 | 465.399 | 426.4258 | 430.627 | 0.6920922 | 68.4796 | -289.9799 | 624.6155 | -260 | -0.4076389 | 640.7099 | 17.5 | 20.32691 | 0.7924219 | 21.11933 | 22.28801 | 14.95692 | 30.48117 | 192.2881 | 180 | 202 | 296.1834 | 278 | 312 | 298.4532 | 288 | 311 | 299.0224 | 258 | 326 | 4.441686 | 3.3 | 5.1 | 2.014074 | 1.5 | 2.4 | 0.8803426 | 0.6 | 1.1 | 0.1697083 | 0 | 0.2 | 877.0758 | 844.8613 | 903.9609375 | 23.58903 | 16.55256 | 36.81748 | 59.53172 | 60.84234 | 34.96856 | 607.421875 | 1.469748 | 0.8816432 | 0.7343835 | 0.7590374 | 117.9051 | 225.5735 | 246.221 | 424.592 | 3 | 3 | 4.1 | 4.2 | 3.8 | 3.9 | 283 | 182 | 103
2019-03-15 | 50.34 | 9.49 | 1.02 | 0.97 | 2.68 | 634 | 564.3484 | 1 | 50941.01 | 9.608333 | 901.3802 | 863.2509 | 2286.306 | 328.0635 | 0 | 848 | 584.6768 | 634.0489 | 25636 | 250 | 11.46728 | 42.58655 | 895.9084 | 884.8899 | 888.015 | 830.6099 | 861.8742 | 892.8585 | 815.2002 | 836.6512 | 900.7217 |  | 11.843 | 12 | 30.17594 | 581.763 | 477.9 | 24.65076 | -3.21 | 12.80109 | 70 | 4 | 1.541832 | 1.1 | 0.1 | 3.476262 | 65 | 133 | 3713 | 17 | 51 | 6.666667 | 0 | 2 | 2 | 2 | 52.33333 | 41 | 0 | 27 | 46 | 48 | 2.3 | 0.6 | 0.25 | 568.5604 | 346.0196 | 334.6124 | 339.585 | 0 | 10.65 | 10.34 | 7.68 | 2.59 | 8.018799 | 85 | 117 | 186 | 4.2 | 7.8 | 7 | 11.2 | 4.8 | 5 | 3.8 | 5.4 | 5 | 8.4 | 60 | 60 | 90 | 90 | 60 | 60 | 60 | 60 | 60 | 60 | 400 | 0 | 24 | 24 | 0 | 573.96 | 573.96 | 0 | 18 | 46.3884 | 32.46527 | 165.5811 | 43.52377 | 24.3701 | -2.665032 | 230.8099 | 90.59613 | 9.403871 | 0.7785871 | 3.8 | 1.95 | 0.75 | 0.1666667 | 0 | 50 | 59319.85 | 3803.224 | 7.666668 | 8.243212 | 418.8779 | 415.0259 | 99.52062 | 6.501 | 0 | 0.8901394 | 34.749 | 11730 | 12 | 36.66667 | 59.66667 | 160 | 19 | 204 | 98 | 4.6 | 2.1 | 0.9 | 0.2 | 28 | 9.833333 | 2.7 | 60 | 175 | 0 | 12 | 19 | 21 | 24 | 12 | 577.9298 | 463.9323 | 425.7775 | 428.5121 | 2.298961 | 69.82037 | -299.3126 | 625.2586 | -251 | -0.4076389 | 641.0617 | 17.5 | 25.39972 | 0.8233773 | 26.2231 | 12.99867 | 5.89136 | 21.31187 | 193.5339 | 178 | 201 | 296.4324 | 277 | 314 | 298.3375 | 283 | 314 | 299.334 | 279 | 325 | 3.634397 | 2.4 | 4.9 | 1.907245 | 1.5 | 2.4 | 0.7566505 | 0.6 | 1.1 | 0.1614016 | 0 | 0.2 | 866.0531 | 841.5737 | 883.6946 | 28.43043 | 19.6892 | 38.62056 | 60.07848 | 61.19252 | 35.37061 | 549.53125 | 1.421367 | 0.8861215 | 0.7199992 | 0.7591702 | 92.31522 | 232.6892 | 243.9219 | 428.1046 | 3 | 3 | 4.1 | 4.3 | 3.8 | 3.9 | 286 | 228 | 133
2019-03-16 | 50.26 | 9.48 | 1.1 | 1.02 | 2.96 | 628 | 579.302 | 1 | 50543.76 | 9.591667 | 894.0428 | 855.4401 | 2194.995 | 329.9546 | 0 | 848 | 578.5655 | 634.2034 | 25862.2 | 250 | 10.13137 | 37.14445 | 871.895 | 875.3595 | 881.9471 | 804.171 | 844.7499 | 877.7743 |  | 815.9107 | 888.5889 |  | 11.843 | 12 | 29.87207 | 576.483 | 595.7 | 24.645 | -3.68 | 12.24526 | 88 | 5 | 1.458307 | 1.2 | 0.3 | 3.360117 | 64 | 130 | 3713 | 19 | 55 | 7.583333 | 0 | 2 | 2 | 2 | 50.33333 | 38.33333 | 11.11 | 26 | 46 | 50 | 2.4 | 0.4 | 0.25 | 571.4361 | 345.1771 | 336.3726 | 341.6066 | 0 | 10.75 | 10.5 | 7.3 | 2.33 | 7.869162 | 150 | 115 | 160 | 3.6 | 6 | 10 | 4 | 10 | 7.2 | 5.2 | 7.8 | 3.6 | 6.6 | 58 | 58 | 87 | 87 | 58 | 58 | 58 | 58 | 58 | 58 | 500 | 0 | 24 | 24 | 0 | 480.44 | 480.44 | 1 | 13 | 44.862 | 31.25021 | 164.2755 | 42.84408 | 23.64452 | -2.96424 | 227.7999 | 90.92174 | 9.078265 | 0.6846434 | 3.25 | 1.7 | 0.7166667 | 0.1666667 | 0 | 36 | 60088.95 | 3867.072 | 7.825707 | 8.13571 | 421.5604 | 397.3116 | 99.55163 | 3.907 | 0 | 0.9224554 | 41.472 | 10630 | 13 | 36.66667 | 60 | 150 | 19 | 203 | 97 | 3.7 | 1.8 | 0.8 | 0.2 | 29 | 11.33333 | 1.8 | 60.1 | 175 | 0 | 17 | 19 | 21 | 19 | 0 | 572.2372 | 464.3821 | 426.375 | 429.5943 | 2.01071 | 59.82123 | -310.6103 | 625.4345 | -248 | -0.4076389 | 640.9836 | 17.5 | 29.09946 | 0.807948 | 29.90741 | 12.21286 | 5.956211 | 19.17195 | 194.5154 | 181 | 208 | 296.804 | 287 | 311 | 298.42 | 291 | 310 | 299.2847 | 250 | 317 | 3.07488 | 2.2 | 4 | 1.682936 | 1.2 | 2 | 0.7023498 | 0.5 | 0.9 | 0.1525776 | 0 | 0.2 | 847.9637 | 795.7294 | 872.7092 | 31.66106 | 19.27124 | 54.64742 | 59.97889 | 61.04985 | 34.59246 | 598.984375 | 1.395886 | 0.8461452 | 0.7144082 | 0.7677238 | 79.41934 | 243.7228 | 237.7573 | 436.2521 | 2.9 | 3 | 4.2 | 4.3 | 3.9 | 3.9 | 365 | 193 | 136
2019-03-17 | 51.26 | 9.53 | 1.09 | 0.98 | 2.8 | 405 | 372.052 | 0.6409722 | 46306.63 | 9.25 | 875.9418 | 852.316 | 2070.581 | 327.5376 | 0 | 789 | 391.8122 | 618.8915 | 17191.2 | 240 | 20.25389 | 54.76649 | [10 empty] | 0 | 12 | 30.06331 | 368.4 | 455.4 | 24.37914 | 56.84 | 11.96735 | 97 | 4 | 1.704915 | 1.1 | 0.1 | 3.323162 | 60 | 129 | 3713 | 20 | 57 | 4.166667 | 7 | 2 | 2 | 2 | 50 | 39 | 0 | 25 | 46 | 47 | 2.3 | 0.4 | 0.25 | 459.3228 | 286.7773 | 286.3989 | 289.1236 | 0 | 10.87 | 10.87 | 7.71 | 1.1 | 7.825185 | 191 | 128 | 178 | 4.2 | 7.8 | 7 | 11.2 | 4.8 | 5 | 3.8 | 5.4 | 5 | 8.4 | [10 empty] | 500 | 0 | 15.38333 | 15.38333 | 0 | 0 | 0 | 0 | 0 | 59.052 | 32.28268 | 123.8775 | 36.71949 | 23.22324 | -1.776722 | 182.0435 | 88.21901 | 11.78099 | 0.5332659 | 3.3 | 1.75 | 0.725 | 0.2 | 0 | 46 | 58027.28 | 3714.314 | 7.883522 | 6.501553 | 421.0028 | 395.342 | 99.55756 | 8.217 | 0 | 0.9186469 | 33.255 | 0 | 13 | 36.5 | 59 | 153 | 20 | 203 | 97 | 4.1 | 2 | 0.8 | 0.2 | 30 | 10.5 | 2.9 | 60.25 | 175 | 0 | 14 | 18 | 20 | 27 | 14 | 371.1251 | 445.7503 | 414.4274 | 419.1492 | -3.410367 | #DIV/0! | -215.0405 | 625.6879 | -468 | -0.7666667 | 640.623 | 17.5 | 14.71095 | 0.5705436 | 15.2815 | 13.51922 | 8.913213 | 21.80471 | 113.7595 | -20 | 214 | 188.5103 | -20 | 320 | 177.8382 | -20 | 306 | 169.9465 | -92 | 311 | 2.231383 | 0.2 | 4.3 | 1.08553 | 0 | 2.1 | 0.4825208 | 0 | 1.9 | 0.1109213 | 0 | 0.2 | 566.4874 | 63.94355 | 893.8693 | 31.2314 | 18.77433 | 75.80643 | 54.60767 | 63.20277 | 34.17743 | 575 | 0.8808195 | 0.631799 | 0.5441998 | 0.5427469 | 13.77984 | 155.2805 | 139.5828 | 265.8024 | 2.9 | 3 | 4.2 | 4.3 | 3.8 | 3.9
2019-03-18 | 0 | 0 | 0 | 0 | 0 | 0 | 0.0004 | 0 | [6 empty] | 0 | 770 | 0.767674 | 586.0049 | 0 |  | 0 | 0 | [10 empty] | 0 | 0 |  | 0 | 545.5 |  | 0 | 11.64976 | 137 | 7 | 2.178033 |  |  | 3.081246 | 57 | 210 | 3713 | 21 | 57 | 0 | 24 | 2 | 2 | 2 |  |  | 0 | [6 empty] | 116.0743 | 89.61307 | 84.44332 | 84.09297 | 0 | 0 | 0 |  |  | 7.7215 | [23 empty] | 800 | 0 | 0 | 0 | 0 | 0 | 0 | 0 | 0 | 66.0004 |  | 3.168241 |  |  | 2.188539 | 5.35678 | 59.1445 | 40.8555 | 0.6710261 |  |  |  |  | 0 |  |  |  |  | 0.1913136 | 364.896 |  |  | 2.241 | 0 |  | 31.014 | 0 | 13 | [10 empty] | 31 | 6 | 3.2 |  | 175 | 0 |  |  |  | 0 | 0 | 2.822556 | 354.744 |  |  | -1.068654 | #DIV/0! | -103.3711 | 625.6879 | -1093 | -1.766667 | 640.623 | 15 | 0.9097851 | 0.06076032 | 0.9705454 | 11.82793 | 8.394428 | 21.9733 | -20 | -20 | -20 | -20 | -20 | -20 | -10.62267 | -20 | 312 | -69.95877 | -129 | -37 | 0.2 | 0.2 | 0.2 | 0 | 0 | 0 | 0.02112384 | 0 | 4.2 | 0 | 0 | 0 | 50.73612 | 45.82 | 64.94655 | 17.45689 | 12.38435 | 25.92952 | 30.43263 | 39.37812 | 21.24702 | 54.609375 | 0.002908264 | 0.1672201 | 0.2080611 | 0.1109655 | -121.4303 | -16.59095 | -32.90318 | -39.93517 | 0 | 0 | 0 | 0 | 0 | 0
2019-03-19 | 0 | 0 | 0 | 0 | 0 | 0 | 0.0002 | 0 | [6 empty] | 0 | 682 | 0 | 515.4545 | 0 |  | 0 | 0 | [10 empty] | 0 | 0 |  | 0 | 339.6 |  | 0 | 11.33218 | 52 | 3 | 2.233343 |  |  | 2.971934 | 53 | 210 | 3713 | 22 | 57 | 0 | 24 | 2 | 2 | 2 |  |  | 0 | [6 empty] | 57.40552 | 46.77955 | 45.81975 | 45.55704 | 0 | 0 | 0 |  |  | 7.696612 | [23 empty] | 1000 | 0 | 0 | 0 | 0 | 585.01 | 585.01 | 0 | 19 | 33.9902 |  | 139.7561 |  | 16.01756 | -12.82333 | 142.9503 | 97.7655 | 2.234502 | [5 empty] | 0 |  |  |  |  | 5.105368 |  |  |  | -0.355 | 0 |  | 42.219 | 10850 | 14 | [10 empty] | 31 | 6.166667 | 1.7 |  | 174 | 0 |  |  |  | 0 | 0 | 1.37015 |  |  |  | -0.8476868 | 109.3587 | 13.75138 | 625.6879 | -1718 | -2.766667 | 640.623 | 10 | 0.7830218 | 0.08276365 | 0.8657854 | 13.41367 | 8.952119 | 23.64635 | -20 | -20 | -20 | -20 | -20 | -20 | -3.419861 | -20 | 302 | -75.67788 | -95 | -60 | 0.2 | 0.2 | 0.2 | 0 | 0 | 0 | 0.01982986 | 0 | 1.8 | 0 | 0 | 0 | 40.56338 | 29.74464 | 54.95483 | 10.49901 | 6.966504 | 20.06052 | 24.13718 | 25.33237 | 25.18971 | 87.5 | 2.513889e-05 | 0.1105217 | 0.1362631 | 0.07513924 | -148.9142 | -60.26225 | -11.88719 | -37.74463 | 0 | 0 | 0 | 0 | 0 | 0
2019-03-20 | 0 | 0 | 0 | 0 | 0 | 0 | 0.0002 | 0 | [6 empty] | 0 | 751 | 0 | 538.0965 | 0 |  | 0 | 0 | [10 empty] | 0 | 0 |  | 0 | 217.8 |  | 0 | 10.97492 | 64 | 4 | 0.9888558 |  |  | 3.615386 | 47 | 210 | 3713 | 23 | 57 | 0 | 24 | 2 | 2 | 2 |  |  | 0 | [6 empty] | 54.63087 | 52.30449 | 33.7739 | 35.5661 | 0 | 0 | 0 |  |  | 7.684426 | [23 empty] | 900 | 0 | 0 | 0 | 0 | 564.6 | 564.6 | 0 | 16 | 43.4002 | 20.87224 | 200 |  | 27.4926 |  | 227.4926 | 87.91495 | 12.08505 | [5 empty] | 0 |  |  |  |  | 8.124736 |  |  |  | 0 | 0 |  | 42.219 | 0 | 14 | [10 empty] | 31 | 7 | 1.7 |  | 174 | 0 |  |  |  | 0 | 0 | 1.491469 |  |  |  | 1.546243 | 50.6436 | 16.11516 | 625.6879 | -2343 | -3.766667 | 640.623 | 10 | 0.8924315 | 0.02846046 | 0.920892 | 15.64066 | 10.43062 | 24.77468 | -20 | -20 | -20 | -20 | -20 | -20 | -20 | -20 | -20 | -92.27017 | -113 | -73 | 0.2 | 0.2 | 0.2 | 0 | 0 | 0 | 0 | 0 | 0 | 0 | 0 | 0 | 33.77913 | 25.5731 | 41.81871 | 5.215341 | 3.456462 | 7.478247 | 19.14779 | 22.05112 | 34.51463 | 76.015625 | 0 | 0.02398006 | 0 | 0.06800577 | -232.9354 | -73.71792 | -58.47184 | -29.19884 | 0 | 0 | 0 | 0 | 0 | 0
2019-03-21 | 0 | 0 | 0 | 0 | 0 | 0 | 0.0004 | 0 | [6 empty] | 0 | 738 | 30.12545 | 552.9676 | 0 |  | 0 | 0 | [10 empty] | 0 | 0 |  | 0 | 281.3 |  | 0 | 10.40922 | 67 | 5 | 1.459806 |  |  | 16.218 | 43 | 211 | 3732 | 24 | 57 | 0 | 24 | 2 | 2 | 2 |  |  | 0 | [6 empty] | 142.9292 | 125.6885 | 48.82329 | 97.03057 | 0 | 0 | 0 |  |  | 7.689223 | [23 empty] | 900 | 0 | 0 | 0 | 0 | 803.09 | 803.09 | 3 | 20 | 36.9104 |  | 45.03246 |  | 8.29639 | -10.41897 | 42.90988 | 104.9466 | -4.946588 | 0.9995955 |  |  |  |  | 0 |  |  |  |  | 1.532496 |  |  |  | 4.482 | 0 |  | 37.737 | 0 | 14 | [10 empty] | 32 | 8.75 | 2.3 |  | 175 | 0 |  |  |  | 0 | 0 | 3.753087 |  |  |  | 1.492816 | 84.9001 | -1.499001 | 625.6879 | -2968 | -4.766667 | 640.623 | 10 | 0.9942521 | 0.004921875 | 0.999174 | 14.86038 | 10.70296 | 20.88388 | -20 | -20 | -20 | -20 | -20 | -20 | 154.1466 | -20 | 304 | -104.2769 | -130 | -86 | 0.2 | 0.2 | 0.2 | 0 | 0 | 0 | 1.531279 | 0 | 8.400001 | 0 | 0 | 0 | 96.07035 | 25.5731 | 190.833 | 24.42751 | 1.79004 | 88.97539 | 22.05111 | 48.17131 | 21.49344 | 151.328125 | -0.04028653 | 0.118196 | 0.7901296 | 0.0792159 | -400.0109 | -36.1103 | 76.39242 | -35.25543 | 0 | 0 | 0 | 0 | 0 | 0
2019-03-22 | 0 | 0 | 0 | 0 | 0 | 250 | 231.2416 | 0.4083333 | 45705.07 | 9.725 | 876.5728 | 893.1216 | 1781.72 | 272.5065 | 0 | 800 | 401.0554 | 587.102 | 8821.8 |  | 13.40792 | 45.66856 | [10 empty] | 0 | 0 | 29.40761 | 220 | 216.4 | 24.718 | 4.22 | 10.09168 | 51 | 3.5 | 1.40839 | 0.5 | 0.2 | 4.156981 | 40 | 173 | 3732 | 25 | 58 | 1.25 | 13.75 | 2 | 2 | 2 | 48 | 39 | 2.65 | 24 | 51 | 51 | 2.5 | 0.6 | 0.25 | 420.8815 | 303.1795 | 252.6614 | 260.2179 | 0 | 10.35 | 10.35 | 9.06 | 2.19 | 7.786148 | [13 empty] | 62 | 62 | 96 | 96 | 64 | 64 | 64 | 62 | 62 | 62 | 1200 | 9.8 | 0 | 9.8 | 347.52 | 35.55 | 383.07 | 0 | 11 | 32.1716 | 26.18592 | 64.38035 |  |  |  | 64.38035 | 100 | 0 | 1.201407 | 2.75 | 7.9 | 41.55 | 0.65 | 0 | 25 | 54767.71 | 3592.111 | 7.529366 | 2.299298 | 404.871 | 824.4168 | 99.02752 | 0 | 0 | 0.9249664 | 37.737 | 0 | 14 | 35 | 58 | 110 | 17 | 185 | 80 | 4.2 | 8.5 | 78.7 | 0.8 | 32 | 7.916667 | 2.3 | 56.6 | 175 | 0 | 26 | 23 | 23 | 0 | 0 | 257.0934 | 416.7642 | 417.314 | 417.9133 | -1.790334 | 43.2136 | -171.081 | 625.358 | -3343 | -5.358333 | 639.9267 | 10 | 19.31811 | 0.4485329 | 19.76664 | 17.25754 | 10.53438 | 28.41905 | 94.66613 | -20 | 201 | 111.0398 | -20 | 314 | 294.3744 | 280 | 304 | 53.97899 | -193 | 308 | 2.14815 | 0.2 | 7.4 | 3.352485 | 0 | 18 | 3.332017 | 1.9 | 8 | 0.3308866 | 0 | 2.2 | 616.3461 | 182.7475 | 901.0477 | 15.23598 | 9.516693 | 34.61268 | 53.39162 | 57.83347 | 31.64842 | 4012.96875 | 0.7142392 | 0.5981547 | 1.42852 | 0.5260757 | -12.80431 | -3.0385 | 328.2209 | 100.904 | 3 | 3 | 4.5 | 4.5 | 3.9 | 3.9 | 380 | 278 | 698
2019-03-23 | 50.1 | 9.23 | 1.25 | 0.98 | 3.12 | 652 | 569.8572 | 0.9972222 | 50712.24 | 9.4 | 863.6595 | 881.7715 | 1851.156 | 320.4817 | 0 | 836 | 659.0799 | 641.6918 | 26013 | 250 | 13.24489 | 51.511 | 901.501 | 891.5233 | 888.2151 | 870.0315 | 898.3822 | 889.1082 | 852.7487 | 862.6618 | 905.1498 | 886.9616 | 0 | 0 | 29.8907 | 573.76 | 251.3 | 21.08457 | -3.82 | 10.33983 | 37 | 3 | 1.059322 | 0.8 | 0.3 | 16.218 | 84 | 205 | 3732 | 26 | 61 | 6.166667 | 0 | 2 | 2 | 2 | 48 | 42.33333 | 108.5 | 24 | 39 | 42 | 2.4 | 1.1 | 0.75 | 537.4584 | 350.0952 | 328.0644 | 330.3218 | 0 | 10.68 | 10.5 | 7.85 | 2.72 | 7.863245 | 35 | 130 | 183 | 2.8 | 5.2 | 10.5 | 9.8 | 7.6 | 6.6 | 4.6 | 6.2 | 4.5 | 6.4 | 58 | 58 | 87 | 87 | 58 | 58 | 58 | 58 | 58 | 58 | 1200 | 23.93333 | 0 | 23.93333 | 72.85 | 176.97 | 249.82 | 1 | 6 | 36.0372 | 30.09505 | 165.594 | 43.45968 | 23.55647 | -3.335011 | 229.2751 | 91.18026 | 8.819737 | 1.105237 | 3.166667 | 3.333333 | 3.583333 | 1.083333 | 0 | 30 | 59754.76 | 3816.165 | 8.062407 | 8.188397 | 420.0231 | 472.7471 | 99.48419 | 14.251 | 0 | 0.8740141 | 35.496 | 12010 | 15 | 37.33333 | 60.66667 | 190 | 20 | 200 | 192 | 3.5 | 4.8 | 4.2 | 1.4 | 35 | 9.5 | 2.6 | 56.8 | 175 | 0 | 19 | 18 | 20 | 31 | 17 | 584.2356 | 464.6257 | 426.2947 | 430.1278 | -0.6629905 | 18.27623 | -302.3375 | 626.9669 | -3316 | -5.361111 | 640.712 | 10 | 42.11757 | 0.8782478 | 42.99581 | 19.68769 | 10.93642 | 29.23613 | 194.3809 | 189 | 199 | 291.7216 | 282 | 301 | 294.0886 | 278 | 303 | 298.5976 | 268 | 311 | 3.164671 | 2.3 | 4.7 | 4.599783 | 3.6 | 6.7 | 3.369292 | 2.2 | 4.5 | 0.4385903 | 0.3 | 0.8 | 883.6534 | 847.1949 | 903.1157 | 14.96995 | 9.286779 | 21.82779 | 56.6287 | 57.88534 | 31.9078 | 613.515625 | 1.348109 | 1.125582 | 1.44382 | 0.9900415 | 1.70578 | -22.10071 | 509.2031 | 339.9566 | 2.9 | 3 | 4.3 | 4.5 | 3.9 | 3.9 | 383 | 334 | 640
2019-03-24 | 50.39 | 9.19 | 1.22 | 0.97 | 3.14 | 662 | 566.8864 | 1 | 49504.09 | 9.35 | 865.3214 | 889.2243 | 1865.639 | 322.907 | 0 | 911 | 672.8671 | 662.5329 | 24580.4 | 250 | 17.65542 | 59.43706 | 903.8638 | 903.9135 | 902.8561 | 869.3465 | 906.4147 | 899.8407 | 861.1768 | 866.3823 | 916.7542 | 893.0936 | 0 | 0 | 30.26595 | 582.56 | 361 | 21.3503 | -3.53 | 10.062 | 41 | 3 | 1.355279 | 0.8 | 0.2 | 5.158184 | 79 | 203 | 4065 | 26 | 64 | 6.666667 | 0 | 2 | 2 | 2 | 48.66667 | 44 | 108.5 | 25 | 43 | 49 | 2.3 | 0.8 | 0.25 | 522.3288 | 350.5963 | 330.3333 | 333.2827 | 0 | 10.88 | 10.85 | 8.43 | 1.16 | 7.919045 | 48 | 120 | 181 | 2.9 | 5.3 | 10.2 | 9.6 | 7.7 | 6.6 | 5 | 6.4 | 4.6 | 6.5 | 56 | 56 | 84 | 84 | 56 | 56 | 56 | 56 | 56 | 56 | 1400 | 2.166667 | 21.83333 | 24 | 0 | 0 | 0 | 0 | 0 | 10.8864 | 30.88117 | 165.3775 | 45.46573 | 26.12082 | -2.290257 | 234.6737 | 89.84524 | 10.15476 | 0.8946089 | 2.716667 | 3.516667 | 2.133333 | 0.2833333 | 0 | 43 | 60212.46 | 3821.178 | 8.431604 | 8.381205 | 420.8087 | 503.6989 | 99.47777 | 14.193 | 0 | 0.8563239 | 21.303 | 0 | 15 | 37.66667 | 59.66667 | 186 | 19 | 201 | 111 | 2.9 | 4 | 2.5 | 0.3 | 38 | 9 | 4.5 | 57.2 | 174 | 0 | 20 | 18 | 18 | 30 | 19 | 588.4105 | 464.8943 | 425.6356 | 429.7283 | -1.679441 | 39.59064 | -303.0693 | 628.8465 | -3279 | -5.361111 | 641.8541 | 10 | 37.52604 | 0.8775362 | 38.40358 | 21.08712 | 11.90912 | 29.63817 | 195.0835 | 181 | 208 | 294.1912 | 274 | 320 | 296.2479 | 271 | 321 | 298.8687 | 250 | 310 | 2.715118 | 2.1 | 3.2 | 3.375904 | 2.7 | 4 | 2.107149 | 1.4 | 2.5 | 0.2805556 | 0.2 | 0.4 | 893.1685 | 873.5796 | 905.1859 | 15.97013 | 11.35455 | 21.04764 | 56.74859 | 57.82049 | 32.53032 | 668.75 | 1.341861 | 1.109933 | 1.411947 | 0.8347887 | -7.114444 | -38.01402 | 531.9146 | 417.8917 | 2.8 | 2.9 | 4.3 | 4.4 | 3.8 | 3.9 | 390 | 309 | 640
2019-03-25 | 49.63 | 9.04 | 1.18 | 0.81 | 3.04 | 640 | 573.5028 | 1 | 50083.13 | 9.783333 | 902.0256 | 891.9818 | 1867.172 | 317.8531 | 0 | 873 | 679.8026 | 671.4219 | 25711.4 | 250 | 17.11564 | 63.93203 | 906.7976 | 906.4117 | 904.3624 | 875.797 | 907.4836 | 900.9219 | 865.4686 | 868.6117 | 918.4284 | 894.7227 | 9.05 | 12 | 30.36686 | 584.25 | 562.4 | 22.89 | -3.55 | 9.268234 | 45 | 3 | 1.217199 | 0.6 | 0.2 | 16.218 | 75 | 202 | 4065 | 28 | 67 | 5.833333 | 0 | 2 | 2 | 2 | 48.33333 | 43.66667 | 0 | 25 | 42 | 47 | 2.3 | 5.9 | 1.75 | 511.0541 | 345.5762 | 325.5757 | 327.9242 | 0 | 10.91 | 10.61 | 7.28 | 4.71 | 7.899025 | 45 | 140 | 170 | 4.2 | 8.2 | 7.4 | 11 | 4.4 | 5.1 | 3.9 | 5.8 | 5.1 | 9 | 58 | 58 | 87 | 87 | 58 | 58 | 58 | 58 | 58 | 58 | 1400 | 0 | 24 | 24 | 374.01 | 374.84 | 748.85 | 2 | 20 | 21.6528 | 30.9854 | 166.0022 | 45.87769 | 26.79776 | -2.054043 | 236.6236 | 89.543 | 10.457 | 0.878741 | 2.716667 | 2.783333 | 2.183333 | 0.2166667 | 0 | 63 | 59886.01 | 3793.499 | 8.154811 | 8.450842 | 420.1215 | 483.8036 | 99.47892 | 14.193 | 0 | 0.896098125 | 7.11 | 0 | 15 | 36.66667 | 60.66667 | 150 | 19 | 200 | 112 | 3 | 3 | 3.1 | 0.3 | 41 | 11 | 6.4 | 57.1 | 174 | 0 | 20 | 18 | 18 | 29 | 21 | 591.4784 | 465.3525 | 424.5054 | 430.161 | -1.313599 | 60.52659 | -292.5654 | 629.4144 | -3264 | -5.361111 | 642.2205 | 10 | 37.2313 | 0.8777344 | 38.10903 | 19.86005 | 10.70296 | 30.72759 | 195.126 | 182 | 206 | 295.2299 | 270 | 324 | 293.037 | 68 | 315 | 299.0673 | 245 | 322 | 2.650629 | 2 | 3.3 | 2.641255 | 1.8 | 3.6 | 1.923953 | 0 | 3.1 | 0.2100544 | 0 | 0.3 | 894.1845 | 862.9426 | 908.3304 | 15.22123 | 10.20668 | 18.37983 | 56.78612 | 58.06691 | 33.46412 | 760.234375 | 1.352339 | 1.057357 | 1.360426 | 0.7702958 | 0.08291667 | -37.21477 | 602.7322 | 404.0045 | 2.9 | 2.9 | 4.3 | 4.5 | 3.9 | 3.9 | 390 | 291 | 630
2019-03-26 | 50.05 | 8.84 | 1.11 | 0.98 | 2.96 | 653 | 564.8048 | 1 | 50547.97 | 9.366667 | 929.3324 | 874.6698 | 1818.213 | 319.439 | 125 | 907 | 668.3171 | 660.4356 | 25711.4 | 250 | 13.21823 | 48.74385 | 888.7464 | 892.4197 | 884.8332 | 854.5205 | 893.1553 | 885.7862 | 845.1765 | 852.7203 | 905.0361 | 879.3836 | 9.05 | 12 | 30.84896 | 595.69 | 581.3 | 22.89 | -3.02 | 8.871383 | 90 | 5 | 1.063033 | 0.7 | 0.1 | 3.853576 | 70 | 199 | 4065 | 29 | 70 | 6 | 0 | 2 | 2 | 2 | 50.33333 | 42 | 1.44 | 25 | 40 | 48 | 2 | 3.4 | 2.25 | 512.7382 | 347.786 | 327.4082 | 329.5152 | 0 | 10.71 | 10.52 | 7.97 | 2.6 | 7.752528 | 46 | 132 | 176 | 2.8 | 5.2 | 10.3 | 9.7 | 7.2 | 6.2 | 4.4 | 6 | 4.4 | 6.2 | 60 | 60 | 90 | 90 | 60 | 60 | 60 | 60 | 60 | 60 | 1400 | 0 | 24 | 24 | 273.15 | 145.52 | 418.67 | 0 | 12 | 14.1348 | 30.67443 | 165.8488 | 45.45661 | 25.99171 | -2.452028 | 234.8451 | 89.97651 | 10.02349 | 0.8756878 | 2.55 | 2.083333 | 2.066667 | 0.2 | 0 | 65 | 59632.74 | 3826.347 | 8.164866 | 8.387326 | 421.0838 | 457.4516 | 99.50801 | 8.664 | 0 | 0.8649384 | 20.556 | 22110 | 17 | 39.66667 | 62.66667 | 152 | 18 | 199 | 111 | 2.9 | 2.5 | 2.4 | 0.2 | 43 | 10.33333 | 4.6 | 57.13333 | 174 | 0 | 20 | 18 | 20 | 27 | 16 | 588.9017 | 465.0067 | 426.6694 | 430.4955 | -0.5074032 | 56.85487 | -296.8467 | 630.5572 | -3236 | -5.361111 | 643.1813 | 10 | 37.09511 | 0.8476133 | 37.94273 | 16.43231 | 12.47977 | 22.5699 | 195.3854 | 189 | 205 | 296.0636 | 287 | 314 | 295.5561 | 87 | 315 | 298.9585 | 258 | 321 | 2.532006 | 2 | 3.2 | 2.05966 | 1.6 | 2.7 | 2.003457 | 0 | 3 | 0.1929167 | 0 | 0.3 | 878.6203 | 849.1497 | 893.6473 | 16.72236 | 11.75939 | 20.95995 | 56.97095 | 60.73859 | 33.69757 | 594.375 | 1.349046 | 1.105581 | 1.304079 | 0.7636574 | 7.695579 | 57.45913 | 642.2747 | 407.0282 | 2.8 | 2.9 | 4.3 | 4.5 | 3.8 | 3.9 | 399 | 291 | 591
2019-03-27 | 50.68 | 9.17 | 1.18 | 1 | 2.86 | 647 | 571.082 | 1 | 50127.42 | 9.391667 | 912.5512 | 898.4946 | 1866.378 | 315.9776 | 0 | 911 | 664.3414 | 663.4974 | 25862.2 | 250 | 16.3123 | 55.60048 | 916.8726 | 908.3325 | 907.5715 | 886.7484 | 911.5956 | 906.47 | 872.3998 | 877.9662 | 921.7668 | 899.666 | 12.448 | 12 | 30.72819 | 593.808 | 508.6 | 22.89 | -3.23 | 8.266078 | 65 | 4 | 1.16796 | 0.7 | 0.2 | 4.510383 | 66 | 197 | 4065 | 30 | 74 | 6.666667 | 0 | 2 | 2 | 2 | 49 | 41.66667 | 0 | 25 | 42 | 43 | 2.1 | 0.9 | 1.25 | 500.5928 | 343.3544 | 324.3511 | 325.275 | 0 | 10.64 | 10.5 | 8.1 | 6.9 | 7.661971 | 47 | 138 | 172 | 4.5 | 8.4 | 7.4 | 9.4 | 5.2 | 5.2 | 4 | 5.7 | 5 | 9 | 56 | 56 | 84 | 84 | 56 | 56 | 56 | 56 | 56 | 56 | 800 | 0 | 24 | 24 | 243.81 | 235.31 | 479.12 | 1 | 14 | 22.962 | 30.68539 | 165.5256 | 45.44931 | 25.84346 | -2.399879 | 234.4185 | 89.99926 | 10.00074 | 0.8420829 | 2.516667 | 1.866667 | 1.616667 | 0.1833333 | 0 | 42 | 59912.39 | 3833.415 | 8.301742 | 8.372089 | 421.3718 | 443.4924 | 99.532 | 12.317 | 0 | 0.8826615 | 19.809 | 11570 | 18 | 37 | 60.66667 | 145 | 19 | 200 | 202 | 3 | 2 | 2.1 | 0.2 | 47 | 7.666667 | 4.7 | 57.06667 | 174 | 0 | 20 | 18 | 20 | 28 | 20 | 587.669 | 464.8012 | 425.3951 | 430.1796 | -0.5418152 | 57.38494 | -299.3628 | 631.3171 | -3214 | -5.361111 | 643.933 | 10 | 36.72171 | 0.8218129 | 37.54353 | 16.67577 | 9.419015 | 26.33099 | 195.422 | 184 | 204 | 296.6945 | 281 | 310 | 291.3416 | 15 | 319 | 299.2217 | 252 | 336 | 2.474884 | 1.8 | 3.2 | 1.823987 | 1.5 | 2.4 | 1.875693 | 0 | 4.1 | 0.1901609 | 0 | 0.2 | 901.4078 | 885.6248 | 910.0177 | 13.50295 | 9.907446 | 17.90654 | 56.93875 | 58.24848 | 33.23068 | 640.15625 | 1.348206 | 1.149975 | 1.236263 | 0.7651092 | 18.96501 | 137.5329 | 622.021 | 412.007 | 2.9 | 2.9 | 4.5 | 4.5 | 3.9 | 3.9 | 397 | 247 | 611
2019-03-28 | 49.85 | 9.2 | 1.13 | 1.05 | 2.9 | 647 | 561.6216 | 1 | 50008.19 | 9.575 | 907.7249 | 900.4621 | 1874.465 | 313.9707 | 0 | 875 | 652.6046 | 643.8076 | 25560.6 | 250 | 18.76858 | 58.01176 | 915.0728 | 909.377 | 921.117 | 880.1748 | 914.523 | 914.2218 | 872.6973 | 876.5132 | 922.9008 | 900.5675 | 15.213 | 7 | 30.69824 | 591.573 | 570.6 | 22.89 | -3 | 7.948626 | 66 | 4 | 1.073049 | 0.9 | 0.3 | 1.78285 | 62 | 196 | 4065 | 31 | 78 | 6.25 | 0 | 2 | 2 | 2 | 49.66667 | 41.33333 | 0 | 25 | 40 | 47 | 2.2 | 0.8 | 0.25 | 494.3243 | 341.8227 | 322.1207 | 321.5186 | 0 | 10.88 | 10.71 | 7.04 | 1.52 | 7.770193 | 50 | 126 | 190 | 2.8 | 5.6 | 9.4 | 9.2 | 7 | 6.4 | 5.2 | 6.2 | 4.4 | 6.4 | 60 | 60 | 90 | 90 | 60 | 60 | 60 | 60 | 60 | 60 | 800 | 0 | 24 | 24 | 0 | 949.59 | 949.59 | 4 | 22 | 38.0316 | 30.86081 | 164.366 | 43.12731 | 23.37112 | -2.545916 | 228.3185 | 90.87888 | 9.121118 | 0.8148983 | 2.3 | 1.766667 | 1.816667 | 0.1166667 | 0 | 40 | 59628.83 | 3832.911 | 8.279967 | 8.154232 | 420.4312 | 393.9186 | 99.58309 | 14.09 | 0 | 0.8680396 | 27.279 | 21560 | 20 | 37 | 60.33333 | 160 | 20 | 200 | 200 | 2.6 | 1.9 | 2.2 | 0.2 | 50 | 10 | 3.7 | 57 | 174 | 0 | 20 | 17 | 19 | 28 | 15 | 572.3962 | 464.7586 | 424.8022 | 430.346 | -0.6187464 | 60.95465 | -288.5013 | 632.0098 | -3192 | -5.361111 | 644.7405 | 10 | 34.51066 | 0.8170313 | 35.32769 | 20.02151 | 11.24769 | 30.14397 | 195.6527 | 188 | 207 | 296.9291 | 284 | 315 | 296.7512 | 288 | 311 | 298.9355 | 234 | 318 | 2.34472 | 1.8 | 2.8 | 1.73997 | 1.5 | 2.1 | 1.704929 | 1.2 | 2.3 | 0.134537 | 0 | 0.2 | 902.9444 | 895.9658 | 912.2511 | 16.37733 | 9.806189 | 19.49763 | 56.78533 | 57.8983 | 33.10098 | 530.625 | 1.344563 | 1.148322 | 1.212824 | 0.7622251 | 24.85088 | 142.2966 | 613.1835 | 413.4939 | 2.9 | 2.9 | 4.3 | 4.4 | 3.9 | 3.9 | 399 | 292 | 533
2019-03-29 | 51.36 | 8.62 | 1.14 | 0.95 | 2.9 | 645 | 556.754 | 1 | 50709.01 | 9.433333 | 919.7624 | 900.1135 | 1858.331 | 315.9094 | 250 | 811 | 633.305 | 623.6012 | 25786.8 | 250 | 19.38362 | 61.41454 | 918.0264 | 910.0984 | 915.8203 | 878.9259 | 915.1575 | 914.3212 | 871.5327 | 877.0254 | 925.4279 | 901.9256 | 15.213 | 7 | 30.52376 | 589.813 | 587.7 | 22.89 | -3.75 | 7.512151 | 66 | 3 | 1.126871 | 0.8 | 0.1 | 4.321259 | 58 | 194 | 4065 | 32 | 81 | 6 | 0 | 2 | 2 | 2 | 50.33333 | 40.66667 | 0 | 25 | 42 | 44 | 2.3 | 0.4 | 0.25 | 505.242 | 344.0976 | 324.0957 | 322.5509 | 0 | 10.75 | 10.5 | 7.95 | 1.44 | 7.855815 | 105 | 125 | 160 | 4.4 | 8.4 | 7.6 | 11 | 5 | 5.2 | 4 | 5.6 | 5 | 9 | 58 | 58 | 87 | 87 | 58 | 58 | 58 | 58 | 58 | 58 | 1100 | 0 | 24 | 24 | 0 | 396.82 | 396.82 | 0 | 12 | 23.934 | 31.60233 | 165.1296 | 43.36193 | 23.41856 | -2.793654 | 229.1164 | 90.99807 | 9.001933 | 0.8091261 | 2.483333 | 1.716667 | 1.616667 | 0.1166667 | 0 | 37 | 58788.08 | 3772.263 | 8.564388 | 8.182729 | 420.5167 | 393.8289 | 99.59899 | 10.815 | 0 | 0.8631845 | 38.484 | 22020 | 22 | 36.66667 | 63 | 157 | 19 | 202 | 180 | 2.7 | 1.8 | 1.7 | 0.2 | 52 | 11.66667 | 2.2 | 57.6 | 174 | 0 | 19 | 17 | 19 | 26 | 10 | 567.6021 | 465.0491 | 425.9807 | 431.1038 | 0.2585046 | 70.80821 | -269.5919 | 632.5593 | -3172 | -5.361111 | 645.395 | 10 | 31.54612 | 0.8170313 | 32.36315 | 22.48797 | 12.77806 | 32.30985 | 195.2847 | 186 | 208 | 296.9713 | 287 | 308 | 296.936 | 291 | 304 | 299.2078 | 236 | 312 | 2.593859 | 2 | 3.1 | 1.706769 | 1.5 | 2.2 | 1.5919 | 1.1 | 1.9 | 0.1401192 | 0 | 0.2 | 902.8893 | 886.3148 | 914.244 | 16.36061 | 12.60069 | 19.31545 | 57.13723 | 58.61162 | 33.81429 | 588.671875 | 1.366978 | 1.088668 | 1.139126 | 0.759942 | 39.28272 | 142.4658 | 595.2694 | 415.4518 | 2.9 | 3 | 4.3 | 4.4 | 3.8 | 3.9 | 403 | 272 | 543
2019-03-30 | 50.54 | 9.17 | 1.27 | 1.05 | 2.96 | 650 | 557.3392 | 1 | 50142.71 | 9.333333 | 918.0374 | 900.4415 | 1855.176 | 314.6184 | 916.6667 | 772 | 636.7399 | 626.9388 | 25485.2 | 250 | 17.31165 | 51.562 | 910.8354 | 907.378 | 919.0716 | 885.5629 | 913.6323 | 915.3593 | 875.5617 | 876.1307 | 924.0545 | 899.6818 | 16.498 | 7 | 30.77311 | 595.498 | 764.5 | 24.67532 | -3.88 | 6.90712 | 66 | 3 | 1.12722 | 0.6 | 0.1 | 4.931795 | 53 | 192 | 4065 | 33 | 85 | 7.333333 | 0 | 2 | 2 | 2 | 50 | 41 | 0 | 26 | 42 | 43 | 2.3 | 0.4 | 0.25 | 492.9245 | 342.9133 | 322.0437 | 321.8411 | 0 | 10.85 | 10.55 | 8.22 | 3.42 | 7.88858 | 112 | 129 | 163 | 2.8 | 5 | 10.4 | 9.8 | 7.4 | 6.6 | 4.4 | 6 | 4.4 | 6.2 | 56 | 56 | 84 | 84 | 56 | 56 | 56 | 56 | 56 | 56 | 1400 | 0 | 24 | 24 | 0 | 289.99 | 289.99 | 0 | 8 | 39.3492 | 32.06831 | 165.7729 | 44.90116 | 25.06306 | -2.443699 | 233.2934 | 90.30433 | 9.695672 | 0.8422725 | 2.733333 | 1.633333 | 1.35 | 0.08333333 | 0 | 35 | 58947.88 | 3767.703125 | 8.890636 | 8.331907 | 420.2992 | 429.2658 | 99.58129 | 4.482 | 0 | 0.8574449 | 34.002 | 0 | 22 | 39.33333 | 61.66667 | 150 | 20 | 200 | 160 | 3.2 | 1.7 | 1.5 | 0.1 | 53 | 11.16667 | 2.8 | 57.76667 | 175 | 0 | 18 | 18 | 20 | 30 | 18 | 575.6849 | 464.4606 | 424.7741 | 429.7704 | -0.5847946 | 66.28139 | -290.7931 | 633.2672 | -3147 | -5.361111 | 646.2515 | 10 | 29.69869 | 0.8170313 | 30.51572 | 22.64375 | 14.13984 | 31.67436 | 195.1332 | 182 | 208 | 296.8794 | 285 | 312 | 297.4189 | 291 | 307 | 298.6322 | 224 | 320 | 2.688859 | 2.1 | 3.5 | 1.612833 | 1.4 | 1.8 | 1.334414 | 1.1 | 1.6 | 0.1157072 | 0 | 0.2 | 902.728 | 895.1294 | 911.5197 | 14.84692 | 10.44939 | 18.334 | 57.745 | 60.23278 | 33.54193 | 680.703125 | 1.370413 | 1.07296 | 1.047575 | 0.7486793 | 48.55438 | 149.9514 | 533.7823 | 410.4748 | 2.8 | 2.96 | 4.3 | 4.4 | 3.8 | 3.9 | 399 | 258 | 550
2019-03-31 | 50.64 | 9.05 | 1.25 | 1.02 | 2.98 | 659 | 578.8948 | 1 | 50736.31 | 9.508333 | 920.2547 | 899.8134 | 1821.291 | 314.583 | 708.3333 | 880 | 640.3392 | 634.9213 | 25937.6 | 250 | 13.99555 | 47.65665 | 918.8969 | 908.2821 | 890.4427 | 903.2898 | 911.6872 | 903.202 | 883.6937 | 879.0128 | 923.3508 | 899.7098 | 17.642 | 7 | 30.88607 | 604.562 | 753.4 | 26.67 | -12.86 | 6.837645 | 71 | 4 | 1.33874 | 1 | 0.3 | 4.224059 | 49 | 190 | 4065 | 34 | 89 | 6 | 0 | 2 | 2 | 2 | 50.33333 | 42.66667 | 0 | 26 | 42 | 48 | 2.3 | 0.9 | 0.25 | 496.7714 | 342.6341 | 322.4929 | 321.6831 | 0 | 10.86 | 10.59 | 7.99 | 1.1 | 7.878115 | 110 | 132 | 166 | 3 | 5.2 | 10.2 | 9.7 | 7.5 | 6.7 | 5 | 6.2 | 4.5 | 6.4 | 60 | 60 | 90 | 90 | 60 | 60 | 60 | 60 | 60 | 60 | 800 | 0 | 24 | 24 | 0 | 0 | 0 | 0 | 0 | 53.8608 | 31.60557 | 165.6366 | 45.04758 | 25.65648 | -2.246393 | 234.0943 | 89.99972 | 10.00028 | 0.8391019 | 2.683333 | 1.666667 | 1.25 | 0.1166667 | 0 | 44 | 58927.94 | 3786.435 | 8.344672 | 8.360511 | 420.1975 | 442.6992 | 99.53558 | 16.434 | 0 | 0.8784443 | 17.568 | 0 | 22 | 37 | 61.66667 | 153 | 18 | 200 | 144 | 3.3 | 1.8 | 1.5 | 0.2 | 56 | 8.333333 | 5 | 58.1 | 175 | 0 | 18 | 18 | 20 | 26 | 15 | 580.7184 | 464.5662 | 425.5809 | 429.1966 | 0.4529615 | 65.10113 | -294.2097 | 634.2709 | -3113 | -5.361111 | 647.4368 | 10 | 31.65107 | 0.8170313 | 32.4681 | 15.38994 | 9.795116 | 24.99516 | 195.2478 | 186 | 202 | 296.8989 | 287 | 302 | 297.6044 | 292 | 303 | 299.2621 | 287 | 314 | 2.608534 | 2.1 | 3.4 | 1.613808 | 1.3 | 2 | 1.175552 | 0.9 | 1.5 | 0.1263345 | 0 | 0.2 | 902.1892 | 893.3668 | 910.6652 | 11.64688 | 9.730243 | 16.11581 | 58.02189 | 58.93585 | 33.93101 | 650.9375 | 1.366353 | 0.9254472 | 0.9800836 | 0.747821 | 59.71384 | 172.6098 | 478.0791 | 411.6834 | 2.8 | 2.9 | 4.3 | 4.4 | 3.8 | 3.9 | 396 | 282 | 580
2019-04-01 | 50.53 | 8.96 | 1.16 | 1.07 | 3.08 | 634 | 557.9788 | 0.9861111 | 48482.3 | 9.325 | 905.7762 | 901.4174 | 1789.163 | 308.4619 | 971.831 | 822 | 628.9609 | 621.6529 | 25711.4 | 250 | 12.30706 | 43.41288 | 915.8946 | 906.6511 | 900.4205 | 903.4846 | 911.5715 | 907.7702 | 884.0687 | 881.4778 | 919.0917 | 897.5646 | 15.878 | 7 | 30.46197 | 580.798 | 592.7 | 26.67 | -3.22 | 6.480577 | 56 | 3 | 1.218171 | 0.7 | 0.3 | 4.663482 | 45 | 189 | 4065 | 1 | 3 | 6.75 | 0 | 2 | 2 | 2 | 50.33333 | 43 | 0 | 26 | 42 | 44 | 2.1 | 0.5 | 0.25 | 485.4933 | 336.814 | 316.5316 | 314.5466 | 0 | 10.79 | 10.41 | 8.47 | 2.71 | 7.794434 | 114 | 120 | 158 | 4.4 | 8.2 | 7.6 | 11 | 4.4 | 5 | 3.8 | 5.8 | 5.2 | 9 | 56 | 56 | 84 | 84 | 56 | 56 | 56 | 56 | 56 | 56 | 1000 | 0 | 23.66667 | 23.66667 | 0 | 647.09 | 647.09 | 1 | 18 | 34.8888 | 30.61664 | 164.4879 | 44.49684 | 24.92157 | -2.752842 | 231.1535 | 90.40952 | 9.59048 | 1.246714 | 2.35 | 1.483333 | 1 | 0.15 | 0 | 42 | 57741.32 | 3726.317 | 8.544038 | 8.255483 | 421.4531 | 439.8608 | 99.55087 | 3.735 | 0 | 0.8800927 | 13.833 | 0 |  | 38.66667 | 62 | 186 | 19 | 202 | 142 | 2.9 | 1.8 | 1.2 | 0.2 | 1 | 10.5 | 5.5 | 57.46667 | 175 | 0 | 18 | 18 | 20 | 30 | 0 | 569.1848 | 464.0225 | 426.107 | 430.1308 | -0.3204652 | 42.90256 | -287.0275 | 642.9296 | 9 | -0.01388889 | 659.0312 | 22.5 | 37.25788 | 0.8130055 | 38.07089 | 17.79286 | 7.862701 | 31.36309 | 195.7566 | 193 | 199 | 297.1342 | 293 | 302 | 297.9107 | 295 | 301 | 299.5422 | 260 | 308 | 2.323997 | 1.3 | 3.1 | 1.439984 | 0.6 | 1.8 | 1.007159 | 0.5 | 1.4 | 0.1353056 | 0 | 0.2 | 902.8204 | 821.972 | 914.6898 | 10.08199 | 8.750476 | 26.89326 | 57.8117 | 59.54541 | 33.56787 | 659.296875 | 1.354825 | 0.870029 | 0.9088553 | 0.7562251 | 67.66681 | 184.7002 | 421.0093 | 418.1377 | 2.9 | 3 | 4.4 | 4.5 | 3.8 | 3.9 | 401 | 255 | 535
2019-04-02 | 50 | 9.1 | 1.15 | 1.12 | 3.18 | 646 | 583.1144 | 0.9972222 | 47998.07 | 9.4 | 910.6475 | 899.5125 | 1794.459 | 308.9737 | 668.5237 | 882 | 655.6451 | 646.2611 | 25636 | 250 | 13.5574 | 49.41242 | 915.4518 | 906.822 | 897.0473 | 900.5599 | 911.5822 | 903.7881 | 880.3294 | 880.5194 | 920.9861 | 896.6659 | 15.878 | 7 | 30.67263 | 591.358 | 557 | 26.67 | -3.75 | 5.835922 | 53 | 3 | 1.087444 | 0.8 | 0.1 | 1.778191 | 40 | 187 | 4065 | 2 | 7 | 6.833333 | 0 | 2 | 2 | 2 | 50 | 40 | 0 | 25 | 42 | 48 | 2.4 | 0.7 | 0.25 | 487.6189 | 337.9092 | 317.2633 | 315.3507 | 0 | 10.6 | 10.54 | 8.1 | 3.12 | 7.768361 | 105 | 150 | 208 | 3 | 5.4 | 10.2 | 9.8 | 7.6 | 6.6 | 4.8 | 6.4 | 4.6 | 6.5 | 56 | 56 | 84 | 84 | 56 | 56 | 56 | 56 | 56 | 56 | 700 | 0 | 23.93333 | 23.93333 | 0 | 454.36 | 454.36 | 0 | 13 | 55.7544 | 30.93349 | 166.2048 | 45.36003 | 26.44634 | -2.358073 | 235.6531 | 89.77808 | 10.22192 | 3.100733 | 3.15 | 1.8 | 1.1 | 0.4166667 | 0 | 34 | 59055.67 | 3764.637 | 8.962926 | 8.416181 | 420.2538 | 478.9943 | 99.5371 | 12.849 | 0 | 0.9026539 | 23.544 | 22560 | 2 | 38.33333 | 61.33333 | 158 | 19 | 199 | 85 | 3.7 | 2 | 1.3 | 0.9 | 4 | 10.83333 | 4.6 | 57.7 | 175 | 0 | 18 | 19 | 18 | 29 | 20 | 587.3577 | 465.6244 | 425.2244 | 430.8934 | -0.6209361 | 50.30099 | -299.7987 | 645.3782 | 30 | -0.01666667 | 661.3896 | 22.5 | 36.54066 | 0.8055469 | 37.34621 | 18.01958 | 8.485223 | 29.23613 | 194.5016 | 189 | 198 | 296.7863 | 292 | 304 | 297.8233 | 295 | 301 | 299.5015 | 279 | 325 | 3.143027 | 2 | 4.1 | 1.769703 | 1.4 | 2.2 | 1.094325 | 0.8 | 1.5 | 0.1459641 | 0 | 0.2 | 901.3584 | 879.3884 | 912.8849 | 11.28199 | 9.142548 | 20.66678 | 57.19161 | 59.5973 | 33.43819 | 692.265625 | 1.425259 | 0.9080151 | 0.9141902 | 0.7564265 | 101.6199 | 173.9555 | 405.9991 | 416.2277 | 2.9 | 3 | 4.3 | 4.5 | 3.8 | 3.9 | 404 | 216 | 523
2019-04-03 | 50.77 | 8.88 | 1.11 | 0.92 | 3.04 | 653 | 570.9172 | 1 | 49314.31 | 9.616667 | 932.2718 | 899.9628 | 1831.631 | 309.3793 | 458.3333 | 933 | 653.4383 | 625.0694 | 25862.2 | 250 | 14.53738 | 45.37209 | 919.2557 | 904.7905 | 907.6564 | 893.4498 | 910.1965 | 908.267 | 877.2694 | 878.8167 | 920.6617 | 898.5345 | 15.282 | 7 | 30.95736 | 596.922 | 521.3 | 26.67 | -3.76 | 5.76649 | 60 | 3 | 1.234913 | 0.8 | 0.4 | 4.042699 | 84 | 184 | 4065 | 3 | 11 | 6 | 0 | 2 | 2 | 2 | 51 | 39 | 0 | 26 | 41 | 45 | 2.2 | 0.8 | 0.25 | 489.6576 | 339.7337 | 316.604 | 317.2251 | 0 | 10.79 | 10.58 | 8.67 | 1.4 | 7.884332 | 110 | 128 | 172 | 2.8 | 5.4 | 10.4 | 9.4 | 7.5 | 6.8 | 4.9 | 6.3 | 4.6 | 6.6 | 60 | 60 | 90 | 90 | 60 | 60 | 60 | 60 | 60 | 60 | 700 | 0 | 24 | 24 | 0 | 500.74 | 500.74 | 0 | 16 | 49.1772 | 30.41551 | 165.9728 | 44.71081 | 24.50849 | -2.385306 | 232.8068 | 90.49719 | 9.502809 | 1.890039 | 2.95 | 1.683333 | 0.9833333 | 0.15 | 0 | 45 | 60488.19 | 3891.661 | 7.839853 | 8.314527 | 419.8592 | 429.9584 | 99.51575 | 9.318 | 0 | 0.8742989 | 35.496 | 21270 | 4 | 35 | 61.66667 | 145 | 20 | 203 | 90 | 3.5 | 1.9 | 1.2 | 0.2 | 6 | 10.16667 | 2.8 | 56.86667 | 175 | 0 | 18 | 17 | 21 | 29 | 18 | 588.6554 | 464.911 | 423.7383 | 430.4852 | -0.9219722 | 66.30767 | -291.0691 | 647.933 | 58 | -0.01666667 | 663.6999 | 22.5 | 38.48287 | 0.8476157 | 39.33049 | 21.52071 | 14.43813 | 27.9392 | 194.629 | 185 | 208 | 297.258 | 291 | 310 | 297.995 | 291 | 303 | 299.1556 | 253 | 326 | 3.028497 | 2.3 | 4 | 1.642627 | 1.3 | 2 | 0.9776505 | 0.7 | 1.3 | 0.1412014 | 0 | 0.2 | 901.9106 | 893.7805 | 906.9496 | 12.14285 | 9.372668 | 15.38815 | 56.48932 | 57.87238 | 32.77674 | 562.421875 | 1.418681 | 0.8827195 | 0.8811908 | 0.764375 | 101.1146 | 184.1338 | 374.4517 | 423.6759 | 2.9 | 3 | 4.3 | 4.4 | 3.9 | 3.9 | 402 | 216 | 531
2019-04-04 | 49.39 | 8.99 | 1.13 | 0.98 | 3.1 | 641 | 559.6032 | 0.9875 | 50134.89 | 9.45 | 926.6695 | 894.9837 | 1784.664 | 311.5882 | 632.9114 | 859 | 637.534 | 631.1884 | 25711.4 | 250 | 16.44703 | 59.49173 | 915.073 | 905.9016 | 893.5221 | 887.5685 | 909.0106 | 901.8318 | 870.8241 | 876.1376 | 922.3598 | 896.6018 | 16.161 | 7 | 30.79702 | 587.241 | 494.1 | 27.22933 | -3.28 | 3.565801 | 49 | 3 | 1.103426 | 0.7 | 0.3 | 13.46034 | 82 | 183 | 4065 | 5 | 14 | 6.416667 | 0 | 2 | 2 | 2 | 50.66667 | 40.33333 | 0 | 26 | 41 | 45 | 2.3 | 0.5 | 0.25 | 499.0656 | 340.7233 | 318.9714 | 318.6896 | 0 | 10.7 | 10.6 | 8.18 | 2.7 | 8.016005 | 114 | 150 | 224 | 3 | 5.8 | 10.6 | 10 | 7.8 | 6.8 | 4.8 | 6.4 | 4.4 | 6.6 | 58 | 58 | 87 | 87 | 58 | 58 | 58 | 58 | 58 | 58 | 400 | 0 | 23.7 | 23.7 | 0 | 468.13 | 468.13 | 1 | 12 | 71.4732 | 31.24428 | 165.9682 | 44.80732 | 25.34092 | -2.721751 | 233.3947 | 90.30862 | 9.691382 | 0.923889 | 3.216667 | 1.7 | 0.9833333 | 0.15 | 0 | 40 | 58560.31 | 3727.439 | 7.429535 | 8.335525 | 421.1964 | 455.1902 | 99.45523 | 11.997 | 0 | 0.8730159 | 34.749 | 11250 | 5 | 38.33333 | 62.33333 | 140 | 19 | 200 | 85 | 3.5 | 1.9 | 1.1 | 0.2 | 9 | 10.5 | 2.7 | 57.3 | 174 | 0 | 18 | 18 | 20 | 18 | 19 | 576.5854 | 464.8051 | 425.889 | 430.8703 | -0.2632041 | 69.91447 | -275.192 | 648.2267 | 74 | -0.02916667 | 664.1425 | 22.5 | 33.94436 | 0.8519669 | 34.79632 | 22.66814 | 15.46272 | 30.22179 | 194.6206 | 185 | 900 | 297.1878 | 290 | 900 | 298.1491 | 290 | 900 | 299.4712 | 280 | 900 | 3.237113 | 1.8 | 90.7 | 1.709303 | 0.9 | 90.7 | 1.029667 | 0.5 | 90.7 | 0.1692778 | 0 | 90.7 | 898.0687 | 857.1128 | 919.9233 | 13.75934 | 9.800959 | 20.4847 | 57.04627 | 59.57135 | 32.85456 | 1068.75 | 1.422071 | 0.9011944 | 0.8767553 | 0.7681016 | 103.456 | 175.6567 | 368.3227 | 423.0822 | 2.9 | 3 | 4.3 | 4.4 | 3.8 | 3.9 | 404 | 250 | 516
2019-04-05 | 50.09 | 9.18 | 1.18 | 1.06 | 2.87 | 647 | 567.4548 | 1 | 50109.84 | 9.466667 | 917.9765 | 897.2145 | 1774.486 | 314.8905 | 1333.333 | 893 | 630.2833 | 625.6278 | 24354.2 | 250 | 15.39743 | 56.65218 | 909.6673 | 910.7685 | 899.1877 | 891.5044 | 909.3208 | 905.6994 | 874.0598 | 877.508 | 925.0491 | 897.2306 | 14.692 | 7 | 30.62012 | 591.052 | 469.1 | 26.97978 | -3.38 | 2.638761 | 43 | 3 | 1.181988 | 0.8 | 0.3 | 3.931213 | 78 | 179 | 4065 | 7 | 18 | 6.333333 | 0 | 2 | 2 | 2 | 50.66667 | 39.33333 | 0 | 27 | 45 | 46 | 2.4 | 0.3 | 0.25 | 501.0989 | 342.741 | 321.9874 | 322.2118 | 0 | 10.9 | 10.65 | 8.2 | 3.6 | 8.066474 | 108 | 146 | 226 | 5.8 | 6 | 10 | 10 | 8.4 | 7.4 | 6.2 | 6.6 | 4.6 | 4.2 | 56 | 56 | 84 | 84 | 56 | 56 | 56 | 56 | 56 | 56 | 400 | 0 | 24 | 24 | 0 | 1074.26 | 1074.26 | 6 | 23 | 56.1948 | 31.47128 | 165.829 | 44.27136 | 24.57991 | -2.460857 | 232.2194 | 90.47493 | 9.525069 | 1.067024 | 2.85 | 1.65 | 0.95 | 0.1333333 | 0 | 60 | 60639.9 | 3871.136 | 6.890379 | 8.29355 | 420.0542 | 427.4077 | 99.44346 | 6.755 | 0 | 0.8770553 | 38.484 | 10490 | 6 | 39.33333 | 63 | 140 | 20 | 205 | 85 | 3.2 | 1.9 | 1 | 0.2 | 11 | 11.66667 | 2.2 | 57.9 | 175 | 0 | 16 | 18 | 19 | 24 | 13 | 580.8314 | 464.213 | 426.1203 | 429.4991 | 0.4624084 | 64.93626 | -281.1706 | 647.9799 | 96 | -0.02916667 | 663.6495 | 22.5 | 33.89954 | 0.8334375 | 34.73298 | 22.19316 | 16.52619 | 26.64226 | 195.0181 | 184 | 204 | 297.0867 | 286 | 313 | 298.1983 | 272 | 310 | 298.8893 | 262 | 317 | 2.735051 | 2.1 | 3.5 | 1.675451 | 1.4 | 2 | 0.9169896 | 0.4 | 1.1 | 0.09687269 | 0 | 0.2 | 899.9094 | 884.3539 | 914.2939 | 12.39785 | 9.530182 | 16.13459 | 57.8734 | 59.61026 | 33.2177 | 647.265625 | 1.379101 | 0.8803635 | 0.8481658 | 0.7586876 | 78.46863 | 181.3281 | 347.4812 | 419.0086 | 2.9 | 3 | 4.3 | 4.4 | 3.8 | 3.9 | 401 | 250 | 485
2019-04-06 | 49.7 | 8.37 | 1.14 | 1.18 | 3.32 | 649 | 571.856 | 0.9583333 | 49699.19 | 9.558333 | 931.8499 | 898.823 | 1797.176 | 313.118 | 1695.652 | 851 | 623.1654 | 620.289 | 24580.4 | 250 | 14.74018 | 52.09754 | 910.7143 | 910.2175 | 902.7253 | 892.6258 | 909.9007 | 908.8101 | 875.6353 | 879.9548 | 924.9453 | 898.6094 | 15.926 | 7 | 32.25088 | 594.046 | 461.5 | 27.92758 | -3.78 | 2.437427 | 63 | 3 | 1.127731 | 0.9 | 0.8 | 1.355537 | 73 | 179 | 4065 | 9 | 22 | 5.666667 | 0 | 2 | 2 | 2 | 50.33333 | 39.66667 | 0 | 25 | 44 | 46 | 2.3 | 0.7 | 0.25 | 500.4929 | 342.9919 | 320.2202 | 320.8832 | 0 | 10.82 | 10.75 | 7.51 | 1.5 | 8.135039 | 115 | 135 | 185 | 2.8 | 5.4 | 9.6 | 9.4 | 7 | 6.6 | 5 | 6.4 | 4.2 | 6.2 | 58 | 58 | 87 | 87 | 58 | 58 | 58 | 58 | 58 | 58 | 500 | 0 | 23 | 23 | 0 | 379.34 | 379.34 | 0 | 11 | 48.516 | 30.52545 | 166.2401 | 44.54982 | 24.81681 | -2.592954 | 233.0138 | 90.46243 | 9.537571 | 1.127102 | 2.55 | 1.566667 | 0.85 | 0.1 | 0 | 45 | 60264.72 | 3847.112 | 7.216647 | 8.32192 | 420.4851 | 433.1733 | 99.46439 | 9.593 | 0 | 0.8811341 | 39.231 | 10340 | 7 | 37 | 61.66667 | 152 | 19 | 202 | 80 | 2.9 | 1.8 | 0.9 | 0.2 | 13 | 12 | 2.1 | 58.36667 | 175 | 0 | 20 | 18 | 18 | 28 | 19 | 583.0998 | 464.6741 | 424.5385 | 430.3785 | -0.1586759 | 57.26551 | -294.023 | 652.7056 | 120 | -0.07083333 | 668.5285 | 22.5 | 37.6437 | 0.8334375 | 38.47714 | 21.56405 | 14.25656 | 28.63953 | 195.3644 | 181 | 205 | 297.0924 | 286 | 305 | 298.2648 | 289 | 306 | 299.1158 | 261 | 316 | 2.669304 | 2 | 3.2 | 1.586904 | 1.2 | 2 | 0.8286042 | 0.6 | 1.1 | 0.1152303 | 0 | 0.2 | 901.4799 | 881.9988 | 910.8605 | 12.24044 | 9.616236 | 16.57928 | 57.90112 | 59.45464 | 32.95831 | 625.078125 | 1.385335 | 0.8808245 | 0.8217926 | 0.7644854 | 88.46503 | 195.7703 | 324.7366 | 425.1814 | 2.9 | 3 | 4.3 | 4.4 | 3.8 | 3.9 | 408 | 250 | 503
2019-04-07 | 51.15 | 7.89 | 1.1 | 1.09 | 3.34 | 624 | 551.344 | 1 | 50499.63 | 9.541667 | 917.3127 | 898.3123 | 1810.991 | 316.0702 | 875 | 844 | 632.2452 | 630.5637 | 25862.2 | 250 | 14.55807 | 49.49603 | 919.6424 | 904.2824 | 897.644 | 894.777 | 907.6761 | 905.9533 | 876.3322 | 880.1907 | 923.0401 | 896.9538 | 15.632 | 7 | 29.64128 | 571.752 | 608.2 | 27.92756 | -3.12 | 1.621117 | 57 | 4 | 1.193535 | 0.7 | 0.1 | 3.890842 | 69 | 177 | 4065 | 11 | 25 | 5.333333 | 0 | 2 | 2 | 2 | 50 | 40 | 0 | 27 | 44 | 45 | 2.3 | 0.2 | 0.25 | 502.6625 | 346.1383 | 323.2989 | 324.0692 | 0 | 10.86 | 10.66 | 8.54 | 2.68 | 8.227914 | 110 | 152 | 102 | 3.2 | 5 | 9.2 | 8 | 6.8 | 6.2 | 4.6 | 6.4 | 4.2 | 6.4 | 56 | 56 | 84 | 84 | 56 | 56 | 56 | 56 | 56 | 56 | 400 | 0 | 24 | 24 | 0 | 0 | 0 | 0 | 0 | 58.344 | 30.76547 | 167.2234 | 45.33001 | 25.77031 | -2.480008 | 235.8437 | 90.12469 | 9.875311 | 1.173913 | 2.833333 | 1.583333 | 0.85 | 0.15 | 0 | 44 | 60238.71 | 3817.428 | 8.222117 | 8.422989 | 420.7084 | 454.2513 | 99.51533 | 3.735 | 0 | 0.8835641 | 35.496 | 0 | 7 | 39.33333 | 61.66667 | 145 | 19 | 205 | 80 | 3 | 1.8 | 1 | 0.2 | 14 | 9 | 2.7 | 57.33333 | 175 | 0 | 17 | 18 | 20 | 28 | 16 | 586.1841 | 465.6072 | 426.4487 | 430.6428 | -0.2808149 | 64.42937 | -293.421 | 648.5628 | 119 | -0.07083333 | 664.3582 | 22.5 | 35.73611 | 0.8334375 | 36.56954 | 21.54426 | 14.69752 | 28.61361 | 194.6584 | 191 | 199 | 296.7905 | 291 | 304 | 298.0978 | 295 | 302 | 299.2699 | 292 | 306 | 3.025691 | 2.6 | 3.8 | 1.609159 | 1.4 | 2.2 | 0.8999283 | 0.7 | 1.2 | 0.1423403 | 0 | 0.2 | 900.5418 | 885.4476 | 910.9623 | 11.59892 | 9.993939 | 14.74557 | 57.15186 | 58.50786 | 32.68597 | 675.859375 | 1.408161 | 0.8906817 | 0.8268858 | 0.7711776 | 93.96787 | 202.2084 | 314.4101 | 430.7132 | 2.9 | 3 | 4 | 4.4 | 3.9 | 3.9 | 411 | 280 | 480
2019-04-08 | 50.49 | 7.97 | 1.12 | 1.14 | 3 | 650 | 575.5408 | 1 | 50152.96 | 9.316667 | 903.9697 | 899.4243 | 1853.139 | 317.3422 | 250 | 824 | 639.6839 | 635.1499 | 25636 | 250 | 14.42118 | 52.09048 | 926.4368 | 898.5189 | 899.1035 | 896.2285 | 906.9472 | 906.2813 | 878.312 | 883.5659 | 920.2921 | 895.4699 | 15.632 | 7 | 30.72493 | 594.632 | 495.2 | 27.928 | -3.93 | 2.539824 | 69 | 4 | 1.078135 | 0.8 | 0.1 | 2.116998 | 65 | 210 | 4065 | 13 | 29 | 6.166667 | 0 | 2 | 2 | 2 | 50.33333 | 44.33333 | 0 | 26 | 43 | 45 | 2.3 | 0.6 | 0.25 | 504.6256 | 346.7088 | 325.7463 | 324.1088 | 0 | 10.73 | 10.67 | 7.82 | 2.3 | 8.158071 | 108 | 144 | 216 | 4.4 | 8.6 | 7.7 | 11 | 5.4 | 5.2 | 4 | 5.8 | 5.8 | 8.8 | 56 | 56 | 84 | 84 | 56 | 56 | 56 | 56 | 56 | 56 | 500 | 0 | 24 | 24 | 0 | 699.39 | 699.39 | 1 | 20 | 73.1508 | 30.75159 | 166.6091 | 44.24299 | 24.74885 | -2.603271 | 232.9976 | 90.49537 | 9.504635 | 1.117247 | 3.1 | 1.716667 | 0.9666667 | 0.15 | 0 | 44 | 60620.9 | 3863.151 | 8.514504 | 8.321344 | 420.0424 | 445.1988 | 99.5436 | 8.217 | 0 | 0.8854474 | 27.279 | 0 | 7 | 40 | 60.66667 | 145 | 20 | 202 | 76 | 3.9 | 1.9 | 1.1 | 0.2 | 16 | 10.5 | 3.7 | 56.96667 | 175 | 0 | 18 | 18 | 21 | 29 | 20 | 588.2636 | 465.5666 | 425.5544 | 431.0215 | -0.2567891 | 72.30263 | -289.5425 | 648.7441 | 144 | -0.07083333 | 664.5189 | 22.5 | 36.00799 | 0.8175917 | 36.82559 | 16.70924 | 9.859967 | 26.30507 | 194.6064 | 188 | 201 | 296.8383 | 286 | 307 | 298.1681 | 293 | 305 | 299.5971 | 287 | 311 | 2.992956 | 2.5 | 4.4 | 1.664088 | 1.4 | 1.9 | 0.899853 | 0.7 | 1.1 | 0.1334873 | 0 | 0.2 | 901.1764 | 887.447 | 915.2306 | 11.62277 | 9.459467 | 16.87526 | 56.71431 | 58.28738 | 32.73784 | 720.625 | 1.403912 | 0.9282945 | 0.8316858 | 0.7705612 | 86.09544 | 207.6323 | 310.1747 | 428.3651 | 3 | 3 | 4.2 | 4.4 | 3.8 | 3.9 | 405 | 353 | 475
2019-04-09 | 50.29 | 8.14 | 1.07 | 1.12 | 3.08 | 650 | 580.1628 | 1 | 49939.59375 | 9.425 | 898.7342 | 902.1961 | 1879.498 | 313.6277 | 291.6667 | 882 | 643.2167 | 644.9761 | 25786.8 | 250 | 14.31294 | 49.90462 | 927.4463 | 892.2138 | 911.0224 | 898.8189 | 907.6689 | 911.3637 | 883.0191 | 886.0157 | 918.2903 | 899.4541 | 16.354 | 7 | 30.83691 | 595.354 | 535.4 | 27.928 | -3.02 | 2.539824 | 70 | 4 | 1.395673 | 0.6 | 0.1 | 3.87842 | 60 | 207 | 4065 | 13 | 33 | 6.166667 | 0.3333333 | 2 | 2 | 2 | 49.66667 | 43.66667 | 0 | 25 | 42 | 45 | 2.3 | 0.6 | 0.25 | 498.0779 | 341.8598 | 322.4332 | 320.1298 | 0 | 10.9 | 10.74 | 8.6 | 3.7 | 8.052417 | 115 | 140 | 180 | 3.2 | 5 | 10 | 10.2 | 8.6 | 6.6 | 5.8 | 6.4 | 4.2 | 6 | 60 | 60 | 90 | 90 | 60 | 60 | 60 | 60 | 60 | 60 | 800 | 0 | 24 | 24 | 0 | 507.4 | 507.4 | 0 | 15 | 58.7628 | 30.25634 | 167.5063 | 45.60001 | 26.07179 | -2.387822 | 236.7903 | 89.99791 | 10.00209 | 1.145947 | 2.916667 | 1.633333 | 0.8666667 | 0.1333333 | 0 | 43 | 60683.28 | 3836.708 | 8.091995 | 8.456795 | 421.1007 | 466.1946 | 99.49346 | 7.972 | 0 | 0.8925582 | 30.267 | 10960 | 8 | 38.66667 | 61.33333 | 162 | 19 | 202 | 75 | 3.1 | 1.8 | 0.9 | 0.2 | 18 | 9 | 3.3 | 56.66667 | 174 | 0 | 19 | 17 | 19 | 29 | 18 | 591.7811 | 465.8338 | 425.5453 | 431.0486 | -0.03861618 | 70.21907 | -284.6554 | 648.8847 | 169 | -0.07083333 | 664.7244 | 22.5 | 38.78643 | 0.8319082 | 39.61834 | 19.33583 | 10.26201 | 28.26343 | 194.2793 | 183 | 198 | 296.7175 | 281 | 308 | 298.0739 | 293 | 309 | 299.2447 | 279 | 314 | 3.125482 | 2.4 | 4.4 | 1.720002 | 1.3 | 2.3 | 0.9220868 | 0.7 | 1.4 | 0.1613414 | 0 | 0.3 | 903.3553 | 889.0399 | 919.3645 | 12.14767 | 8.788226 | 16.19808 | 56.0993 | 58.81913 | 32.90644 | 669.84375 | 1.416694 | 0.9601065 | 0.8420685 | 0.7845772 | 95.5385 | 213.1388 | 308.8361 | 436.4168 | 2.9 | 3 | 4.4 | 4.4 | 3.8 | 3.9 | 408 | 304 | 435
2019-04-10 | 50.39 | 8.44 | 1.06 | 0.96 | 2.82 | 649 | 577.8884 | 1 | 49643.51 | 9.583333 | 927.5555 | 899.0328 | 1819.453 | 314.3193 | 916.6667 | 815 | 634.7737 | 608.8132 | 25636 | 250 | 13.02934 | 41.59511 | 919.5536 | 902.3421 | 886.414 | 905.8757 | 909.4187 | 902.8395 | 885.218 | 880.6005 | 916.2061 | 894.8997 | 15.69 | 7 | 30.8046875 | 593.81 | 415.3 | 24.29436 | -3.23 | 1.345264 | 72 | 4 | 1.142948 | 0.8 | 0.3 | 3.375644 | 56 | 204 | 4065 | 16 | 37 | 5.833333 | 0 | 2 | 2 | 2 | 48.66667 | 42 | 23.17 | 25 | 42 | 50 | 2.3 | 0.8 | 0.25 | 504.6846 | 345.1092 | 322.5918 | 321.0226 | 0 | 10.8 | 10.64 | 7.2 | 1.28 | 8.130253 | 131 | 120 | 161 | [10 empty] | 58 | 58 | 87 | 87 | 58 | 58 | 58 | 58 | 58 | 58 | 500 | 0 | 24 | 24 | 0 | 501.53 | 501.53 | 0 | 16 | 61.3584 | 31.16535 | 167.2385 | 45.38144 | 26.14968 | -2.200336 | 236.5693 | 89.87639 | 10.12361 | 1.169689 | 2.966667 | 1.783333 | 0.9333333 | 0.1 | 0 | 45 | 60217.68 | 3815.929 | 9.05588 | 8.448905 | 419.6845 | 461.661 | 99.55915 | 9.859 | 0 | 0.890429 | 32.508 | 12100 | 9 | 39.33333 | 61.66667 | 150 | 20 | 200 | 76 | 3.5 | 2.2 | 1.2 | 0.2 | 20 | 12.66667 | 3 | 57.1 | 175 | 0 | 20 | 16 | 20 | 29 | 19 | 587.9228 | 465.886 | 424.6057 | 430.784 | 0.2875998 | 74.1344 | -280.6559 | 648.8963 | 193 | -0.07083333 | 664.7209 | 22.5 | 35.7563 | 0.8679375 | 36.62424 | 23.46999 | 13.42653 | 31.0259 | 194.6604 | 181 | 205 | 296.7617 | 285 | 309 | 298.165 | 287 | 310 | 299.6371 | 273 | 313 | 2.979808 | 2 | 4.3 | 1.701715 | 1.4 | 2.2 | 0.9098044 | 0.6 | 1.4 | 0.1256482 | 0 | 0.2 | 900.5049 | 882.9095 | 911.4076 | 11.23931 | 9.286145 | 14.0105 | 56.96226 | 58.55975 | 33.76242 | 708.671875 | 1.391028 | 1.156227 | 0.8579522 | 0.7752875 | 80.29131 | 222.7088 | 314.3505 | 425.8887 | 2.9 | 3 | 4.3 | 4.4 | 3.8 | 3.9 | 398 | 272 | 478
2019-04-11 | 51.46 | 8.44 | 1.06 | 0.92 | 3.18 | 650 | 614.374 | 1 | 50398.3 | 9.458333 | 927.7044 | 900.695 | 1823.21 | 314.2575 | 1375 | 987 | 617.0834 | 722.5559 | 25711.4 | 250 | 12.67946 | 38.63869 | 919.3073 | 904.3653 | 886.8178 | 907.5349 | 912.1035 | 905.7756 | 887.0672 | 882.5882 | 915.3248 | 893.6216 | 15.69 | 7 | 30.80046 | 594.69 | 620 | 21.53742 | -3.4 | 6.53756 | 122 | 11 | 1.27671 | 0.7 | 0.1 | 3.010131 | 52 | 199 | 4065 | 18 | 41 | 6.583333 | 11 | 2 | 2 | 2 | 53 | 45.33333 | 0 | 26 | 38 | 46 | 1.7 | 0.4 | 0.25 | 506.3847 | 345.1243 | 322.3192 | 321.6351 | 0 | 10.57 | 10.55 | 7.9 | 3.52 | 8.162538 | 100 | 110 | 205 | 4.6 | 8.4 | 7.4 | 11 | 5 | 5 | 3.8 | 5.8 | 5.2 | 8.8 | 58 | 58 | 87 | 87 | 58 | 58 | 58 | 58 | 58 | 58 | 500 | 0 | 24 | 24 | 0 | 678.8 | 678.8 | 1 | 19 | 62.574 | 30.48622 | 167.6781 | 46.23471 | 26.70819 | -2.301588 | 238.3194 | 89.75887 | 10.24113 | 1.206278 | 2.666667 | 1.666667 | 0.85 | 0.1166667 | 0 | 45 | 59833.62 | 3793.176 | 8.512441 | 8.511408 | 420.8941 | 480.0247 | 99.50774 | 5.998 | 0 | 0.9451908 | 36.99 | 10480 | 10 | 39 | 61.66667 | 145 | 19 | 200 | 70 | 2.9 | 1.8 | 0.9 | 0.2 | 21 | 12.75 | 3.2 | 57.5 | 175 | 0 | 20 | 19 | 21 | 27 | 21 | 590.1559 | 465.4261 | 425.1894 | 430.3343 | 0.8758115 | 67.914 | -290.7919 | 648.9973 | 218 | -0.07083333 | 664.8096 | 22.5 | 38.26621 | 0.8343806 | 39.10059 | 22.55619 | 15.5924 | 29.288 | 195.15 | 179 | 209 | 296.8148 | 284 | 303 | 298.2496 | 290 | 309 | 299.8595 | 291 | 313 | 2.665688 | 2.1 | 3.2 | 1.626206 | 1.3 | 1.9 | 0.8368762 | 0.6 | 1 | 0.1077049 | 0 | 0.2 | 901.4566 | 892.9662 | 914.6188 | 11.15864 | 9.584686 | 13.16147 | 57.43617 | 58.94883 | 32.68597 | 655.234375 | 1.37186 | 1.153874 | 0.8446295 | 0.786839 | 64.43784 | 233.1017 | 310.1056 | 432.7589 | 2.9 | 3 | 4.2 | 4.4 | 3.8 | 3.9 | 404 | 360 | 443
2019-04-12 | 52.77 | 8.44 | 1.02 | 0.92 | 3.04 | 652 | 546.7124 | 1 | 50718.64 | 9.508333 | 938.7462 | 898.7769 | 1833.1 | 315.2692 | 1166.667 | 849 | 623.9215 | 618.8495 | 25711.4 | 250 | 13.27597 | 42.41005 | 920.343 | 900.6955 | 885.4564 | 904.7232 | 910.4536 | 904.0555 | 884.1532 | 880.3346 | 912.9167 | 889.3371 | 15.273 | 7 | 30.88835 | 596.033 | 646.1 | 21.52926 | -3.44 | 9.007427 | 134 | 9 | 1.277298 | 0.7 | 0.1 | 16.218 | 47 | 196 | 4068 | 19 | 45 | 6.5 | 0 | 2 | 2 | 2 | 49.66667 | 42.66667 | 0 | 27 | 43 | 45 | 2.3 | 0.2 | 0.25 | 503.9441 | 346.7838 | 322.8428 | 323.3154 | 0 | 10.7 | 10.58 | 6.88 | 2.4 | 8.198768 | 116 | 132 | 198 | 4.4 | 8.2 | 7.2 | 11 | 5.4 | 5.2 | 4 | 5.8 | 5 | 8 | 58 | 58 | 87 | 87 | 58 | 58 | 58 | 58 | 58 | 58 | 400 | 0 | 24 | 24 | 0 | 452.04 | 452.04 | 0 | 14 | 65.6724 | 30.00357 | 168.1761 | 47.26558 | 27.21187 | -2.16828 | 240.4852 | 89.58623 | 10.41377 | 1.286272 | 2.666667 | 1.75 | 0.8333333 | 0.1 | 0 | 55 | 59798.78 | 3794.847 | 9.251175 | 8.588758 | 421.4446 | 485.9247 | 99.5473 | 8.969 | 0 | 0.838516 | 39.231 | 11210 | 11 | 38.66667 | 62.66667 | 145 | 20 | 200 | 180 | 2.9 | 2 | 0.9 | 0.2 | 23 | 13.33333 | 2.1 | 57.43333 | 175 | 0 | 22 | 18 | 21 | 27 | 20 | 590.4482 | 464.317 | 424.6708 | 429.6767 | 1.165537 | 74.19597 | -280.6095 | 649.249 | 245 | -0.07083333 | 665.0161 | 22.5 | 39.87605 | 0.8438331 | 40.71988 | 20.83457 | 13.63404 | 27.55011 | 195.1359 | 180 | 208 | 296.8542 | 288 | 316 | 298.2617 | 292 | 309 | 298.8316 | 255 | 323 | 2.691307 | 2.1 | 3.4 | 1.746657 | 1.5 | 2.5 | 0.8117164 | 0.7 | 1 | 0.09529051 | 0 | 0.2 | 899.1299 | 891.3713 | 907.608 | 11.6997 | 9.916369 | 13.86019 | 57.1204 | 58.31333 | 31.75218 | 714.453125 | 1.377502 | 1.161342 | 0.8341607 | 0.7771089 | 69.53552 | 238.7351 | 307.9727 | 428.3117 | 2.9 | 3 | 4.4 | 4.4 | 3.8 | 3.9 | 404 | 265 | 276
2019-04-13 | 50.88 | 8.48 | 1.02 | 1.01 | 3.02 | 649 | 572.4004 | 1 | 50382.89 | 9.508333 | 933.7727 | 899.8339 | 1835.235 | 313.8649 | 1166.667 | 841 | 626.7497 | 622.8009 | 25711.4 | 250 | 12.58641 | 41.36985 | 921.5018 | 897.0231 | 892.1487 | 903.4627 | 910.4653 | 906.1016 | 883.5081 | 884.4596 | 913.1178 | 888.7336 | 15.094 | 7 | 30.75195 | 593.214 | 506.7 | 21.52924 | -3.22 | 6.053339 | 92 | 4 | 1.286537 | 1.1 | 0.1 | 5.55941 | 45 | 194 | 4068 | 21 | 49 | 6 | 0 | 2 | 2 | 2 | 50 | 41.66667 | 0 | 26 | 43 | 44 | 2.2 | 0.5 | 0.25 | 500.3563 | 344.5515 | 321.4302 | 322.1199 | 0 | 10.91 | 10.58 | 8.4 | 2.25 | 8.241426 | 120 | 132 | 194 | 2.8 | 5.4 | 10 | 9.4 | 7 | 6.6 | 4.8 | 6.2 | 4.4 | 6.6 | 58 | 58 | 87 | 87 | 58 | 58 | 58 | 58 | 58 | 58 | 500 | 0 | 24 | 24 | 0 | 464.53 | 464.53 | 0 | 14 | 59.8704 | 29.92613 | 168.7563 | 47.45659 | 27.73267 | -2.374897 | 241.5706 | 89.50296 | 10.49704 | 1.394916 | 2.75 | 1.633333 | 0.8333333 | 0.1166667 | 0 | 47 | 59790.73 | 3776.622 | 8.970648 | 8.627522 | 420.9929 | 498.1417 | 99.51906 | 7.47 | 0 | 0.8819729 | 31.761 | 0 | 11 | 37.66667 | 60.33333 | 145 | 22 | 207 | 182 | 3.2 | 1.8 | 1 | 0.2 | 25 | 11 | 3.1 | 57.2 | 174 | 0 | 19 | 17 | 18 | 30 | 19 | 594.1385 | 465.3872 | 426.4921 | 430.4771 | 1.198542 | 68.49514 | -285.5709 | 649.2298 | 269 | -0.07083333 | 664.9448 | 22.5 | 40.24398 | 0.8553435 | 41.09933 | 20.10983 | 11.18284 | 28.56172 | 194.8378 | 178 | 209 | 296.8448 | 283 | 310 | 298.1386 | 287 | 309 | 299.3434 | 254 | 311 | 2.831521 | 1.9 | 4.1 | 1.642831 | 1.2 | 2 | 0.8650486 | 0.6 | 1.2 | 0.122316 | 0 | 0.2 | 900.1119 | 888.3098 | 908.7432 | 11.15258 | 9.594172 | 14.22377 | 56.96336 | 58.04097 | 32.90644 | 732.109375 | 1.388025 | 1.157328 | 0.8436633 | 0.785602 | 70.32541 | 237.4626 | 306.8237 | 434.5237 | 3 | 3 | 4.4 | 4.4 | 3.9 | 3.9 | 396 | 256 | 375
2019-04-14 | 51.51 | 8.33 | 1.18 | 1 | 3.2 | 652 | 589.9856 | 1 | 50186.73 | 9.433333 | 905.1207 | 899.7095 | 1879.335 | 316.1946 | 583.3333 | 865 | 636.5659 | 634.1362 | 25786.8 | 250 | 13.50362 | 47.6968 | 926.2066 | 887.2432 | 899.6009 | 901.6482 | 906.9016 | 906.5872 | 883.2186 | 886.27 | 907.5612 | 883.4663 | 15.094 | 7 | 30.85612 | 595.854 | 675.8 | 21.52926 | -3.41 | 5.457859 | 70 | 4 | 1.176586 | 0.8 | 0.1 | 2.600519 | 43 | 191 | 4068 | 23 | 53 | 5.833333 | 0 | 2 | 2 | 2 | 49.66667 | 43 | 0 | 26 | 43 | 45 | 2.3 | 0.4 | 0.25 | 505.4093 | 346.3668 | 323.6457 | 324.6355 | 0 | 10.83 | 10.67 | 9.28 | 2.12 | 8.26089 | 104 | 144 | 218 | 2.8 | 5.2 | 9.2 | 7.6 | 7 | 6.2 | 4.4 | 5.6 | 6.4 | 4.2 | 58 | 58 | 87 | 87 | 58 | 58 | 58 | 58 | 58 | 58 | 500 | 0 | 24 | 24 | 0 | 0 | 0 | 0 | 0 | 68.9856 | 31.55561 | 167.7886 | 46.03468 | 26.70822 | -2.2637 | 238.2678 | 89.74074 | 10.25926 | 1.404285 | 3.133333 | 1.733333 | 1.033333 | 0.1666667 | 0 | 50 | 60329.73 | 3812.708 | 8.307254 | 8.509566 | 419.4075 | 480.6938 | 99.4931 | 6.723 | 0 | 0.9048859 | 25.038 | 0 | 11 | 38.66667 | 60.33333 | 133 | 20 | 202 | 173 | 4 | 2 | 1.2 | 0.2 | 27 | 9.5 | 4 | 57.43333 | 174 | 0 | 17 | 17 | 19 | 30 | 22 | 595.0128 | 466.0015 | 424.5824 | 430.7697 | 1.118728 | 72.77946 | -280.2028 | 649.4287 | 296 | -0.07083333 | 665.0991 | 22.5 | 34.0827 | 0.8465626 | 34.92926 | 16.85587 | 9.717304 | 25.42315 | 194.311 | 185 | 206 | 296.6965 | 284 | 308 | 297.9284 | 290 | 307 | 299.1231 | 280 | 321 | 3.222519 | 2.2 | 5.9 | 1.818642 | 1.5 | 2.3 | 0.9920637 | 0.7 | 1.3 | 0.1637569 | 0 | 0.2 | 898.8169 | 888.153 | 907.7991 | 11.8701 | 9.765058 | 16.99549 | 56.90759 | 58.19661 | 34.42385 | 755.703125 | 1.393526 | 1.172271 | 0.8655668 | 0.8102671 | 53.28433 | 230.6738 | 307.3845 | 447.6916 | 2.9 | 3 | 4.4 | 4.4 | 3.9 | 3.9 | 385 | 338 | 441
2019-04-15 | 51.28 | 7.96 | 1.2 | 1.23 | 3.6 | 648 | 572.2404 | 1 | 50368.04 | 9.416667 | 878.2214 | 902.3414 | 1925.912 | 316.2357 | 625 | 838 | 644.0905 | 639.0978 | 25862.2 | 250 | 14.67332 | 51.75283 | 930.2891 | 887.2131 | 895.2689 | 909.9649 | 909.2686 | 908.8824 | 891.0546875 | 886.7898 | 907.1656 | 880.7977 | 19.016 | 5 | 30.76465 | 594.256 | 649.2 | 21.53333 | -3.19 | -0.6864331 | 117 | 7 | 1.268154 | 0.8 | 0.1 | 4.412871 | 82 | 190 | 4068 | 24 | 57 | 6.25 | 0 | 2 | 2 | 2 | 50.66667 | 48.33333 | 0 | 25 | 43 | 44 | 2.3 | 0.6 | 0.25 | 503.4539 | 344.4686 | 323.6325 | 324.4736 | 0 | 10.83 | 10.65 | 9.21 | 3.8 | 8.292174 | 140 | 132 | 188 | 3.2 | 6.6 | 10.4 | 9.8 | 8.6 | 7.6 | 5.8 | 7.4 | 6.6 | 5.4 | 56 | 56 | 84 | 84 | 56 | 56 | 56 | 56 | 56 | 56 | 500 | 0 | 24 | 24 | 0 | 670.09 | 670.09 | 0 | 22 | 65.1504 | 31.84514 | 167.0889 | 46.18173 | 26.62148 | -2.18797 | 237.7042 | 89.72104 | 10.27896 | 1.289901 | 4.033333 | 1.95 | 1.016667 | 0.15 | 0 | 57 | 60101.43 | 3799.331 | 9.066921 | 8.489435 | 420.4906 | 479.2571 | 99.54298 | 5.264 | 0 | 0.883087 | 31.014 | 11240 | 12 | 39 | 60.66667 | 142 | 20 | 200 | 173 | 5.6 | 2.3 | 1.4 | 0.2 | 29 | 9.5 | 4.1 | 57.7 | 174 | 0 | 17 | 17 | 19 | 26 | 18 | 587.3966 | 465.4593 | 425.2694 | 430.0186 | 0.6561959 | 68.94724 | -287.8199 | 649.333 | 244 | -0.07083333 | 665.2275 | 22.5 | 32.92705 | 0.8465626 | 33.77361 | 19.23981 | 10.91048 | 29.00267 | 193.7972 | 179 | 211 | 296.7816 | 282 | 313 | 298.1463 | 288 | 311 | 299.4639 | 260 | 322 | 3.514736 | 2.6 | 5.6 | 1.760998 | 1.4 | 2.5 | 0.9446378 | 0.7 | 1.5 | 0.1331782 | 0 | 0.3 | 900.5485 | 888.5986 | 917.354 | 12.86334 | 10.88206 | 15.67776 | 57.23882 | 58.72834 | 35.15013 | 646.328125 | 1.418579 | 1.160585 | 0.8369394 | 0.797251 | 76.52698 | 230.5092 | 298.0043 | 438.9141 | 2.9 | 3 | 4.3 | 4.4 | 3.9 | 3.9 | 415 | 404 | 478
2019-04-16 | 51.71 | 8.81 | 1.21 | 1.04 | 3.06 | 650 | 579.1056 | 1 | 50233.85 | 9.475 | 913.4381 | 900.6601 | 1930.206 | 314.9907 | 916.6667 | 885 | 642.7575 | 639.9373 | 25560.6 | 250 | 14.05394 | 50.05679 | 926.1039 | 887.9048 | 895.712 | 906.8281 | 908.4683 | 907.1516 | 888.6675 | 884.4445 | 907.4652 | 880.0787 | 18.439 | 5 | 30.82715 | 595.439 | 632.5 | 21.53742 | -3.69 | -1.003988 | 58 | 3.5 | 1.112659 | 1 | 0.3 | 1.714219 | 76 | 187 | 4068 | 25 | 61 | 4.083333 | 0 | 2 | 2 | 2 | 52 | 51.33333 | 50.99 | 26 | 43 | 44 | 2.4 | 0.3 | 0.25 | 500.3178 | 343.7194 | 322.0222 | 323.409 | 0 | 10.65 | 10.57 | 8.7 | 4.1 | 8.309212 | 115 | 126 | 209 | 4.2 | 8.1 | 7.1 | 9 | 5.2 | 5 | 4 | 5.6 | 5 | 9 | 60 | 60 | 90 | 85 | 60 | 60 | 60 | 60 | 60 | 60 | 800 | 0 | 24 | 24 | 0 | 450.07 | 450.07 | 1 | 12 | 61.0356 | 31.53288 | 166.8091 | 45.79149 | 25.92903 | -2.241559 | 236.2881 | 89.97517 | 10.02483 | 1.363197 | 3.216667 | 1.883333 | 0.985 | 0.3333333 | 0 | 41 | 60308.73 | 3830.506 | 9.675586 | 8.43886 | 420.6847 | 468.38 | 99.58588 | 14.193 | 0 | 0.8909317 | 16.821 | 0 | 12 | 36 | 60.66667 | 140 | 21 | 201 | 141 | 3.8 | 2.4 | 1.17 | 0.8 | 32 | 8.5 | 5.1 | 57.8 | 174 | 0 | 19 | 18 | 20 | 26 | 18 | 588.5172 | 464.7943 | 426.1889 | 429.0887 | -0.2048135 | 66.09154 | -293.2402 | 649.3748 | 264 | -0.07083333 | 665.4291 | 22.5 | 34.25583 | 0.8465626 | 35.10239 | 24.3982 | 13.15416 | 32.5044 | 194.0974 | 182 | 206 | 296.6748 | 280 | 315 | 298.3909 | 291 | 316 | 299.4042 | 255 | 322 | 3.245065 | 2.4 | 4.5 | 1.871251 | 1.3 | 2.7 | 0.8765498 | 0.6 | 1.2 | 0.1416748 | 0 | 0.2 | 899.4891 | 889.7906 | 908.306 | 12.24895 | 10.64791 | 15.90947 | 57.32953 | 58.61162 | 34.34604 | 712.265625 | 1.408299 | 1.146463 | 0.7999894 | 0.789062 | 73.13765 | 227.9443 | 291.9403 | 430.1838 | 2.9 | 3 | 4.3 | 4.4 | 3.9 | 3.9 | 407 | 305 | 426
2019-04-17 | 50.76 | 8.88 | 1.15 | 1.06 | 2.96 | 648 | 572.4928 | 1 | 50005.53 | 9.575 | 918.6599 | 899.8591 | 1923.123 | 309.5467 | 1125 | 852 | 647.1635 | 644.0152 | 25711.4 | 250 | 14.46479 | 51.65775 | 923.6038 | 886.9391 | 890.7058 | 908.9165 | 907.8867 | 906.412 | 891.2577 | 883.1515 | 907.544 | 875.1934 | 18.815 | 5 | 30.80827 | 594.055 | 647.8 | 22.77679 | -3.21 | 39.29728 | 88 | 4 | 1.352304 | 0.8 | 0.5 | 4.228096 | 72 | 186 | 4068 | 27 | 65 | 5.916667 | 0 | 2 | 2 | 2 | 51 | 48 | 0 | 26 | 43 | 47 | 2.3 | 0.5 | 0.25 | 489.4537 | 340.5928 | 315.9667 | 318.5325 | 0 | 10.87 | 10.73 | 7.15 | 1.3 | 8.394962 | 138 | 129 | 176 | 7.8 | 8.8 | 5 | 11 | 5.4 | 5 | 4.2 | 4.8 | 5 | 8.83 | 58 | 58 | 87 | 92 | 58 | 58 | 58 | 58 | 58 | 58 | 700 | 0 | 24 | 24 | 0 | 1146.83 | 1146.83 | 6 | 25 | 65.6628 | 30.89374 | 167.1612 | 46.19427 | 26.77068 | -2.357285 | 237.7688 | 89.7323 | 10.2677 | 1.368675 | 2.733333 | 1.4 | 0.7833333 | 0.06666667 | 0 | 39 | 60601.76 | 3845.993 | 9.012367 | 8.491744 | 420.9716 | 490.5696 | 99.52891 | 10.606 | 0 | 0.8834765 | 40.725 | 34510 | 15 | 36.33333 | 61.66667 | 149 | 25 | 200 | 138 | 3.3 | 1.5 | 0.9 | 0.1 | 34 | 10.5 | 1.9 | 57.46667 | 174 | 0 | 20 | 18 | 21 | 27 | 21 | 591.6782 | 465.0876 | 424.4535 | 430.2478 | -0.03066727 | 70.07601 | -293.9542 | 649.2936 | 282 | -0.07083333 | 665.511 | 22.5 | 37.83832 | 0.8465626 | 38.68488 | 24.57496 | 16.77262 | 31.89484 | 195.0929 | 184 | 208 | 297.3527 | 291 | 305 | 298.446 | 289 | 306 | 299.3287 | 259 | 317 | 2.744211 | 1.8 | 3.8 | 1.410374 | 1.2 | 1.7 | 0.759507 | 0.6 | 1 | 0.09625463 | 0 | 0.3 | 898.1272 | 888.5473 | 910.2581 | 12.84947 | 10.65421 | 18.18895 | 57.11703 | 58.50786 | 33.80133 | 745.234375 | 1.379305 | 0.9487023 | 0.7378793 | 0.7749391 | 57.92711 | 207.2942 | 269.1153 | 424.3859 | 2.9 | 3 | 4.3 | 4.4 | 3.9 | 3.9 | 398 | 284 | 331
2019-04-18 | 51.15 | 9.16 | 1.34 | 0.98 | 2.98 | 651 | 582.1864 | 1 | 50612.36 | 9.566667 | 896.4127 | 900.9947 | 1962.393 | 311.8403 | 500 | 850 | 653.7941 | 650.6241 | 25786.8 | 250 | 15.35616 | 57.88296 | 925.8287 | 889.9561 | 897.1549 | 906.7882 | 908.8682 | 908.0698 | 888.9984 | 882.2931 | 906.6343 | 871.8232 | 18.62 | 5 | 30.93815 | 596.5 | 642.4 | 24.99929 | -3.14 | 40.53803 | 67 | 4 | 1.116162 | 0.8 | 0.1 | 1.592484 | 68 | 183 | 4068 | 28 | 69 | 6.333333 | 0 | 2 | 2 | 2 | 51.66667 | 44.33333 | 0 | 28 | 45 | 47 | 2.3 | 0.3 | 0.25 | 498.0912 | 341.4388 | 320.2185 | 318.4523 | 0 | 10.83 | 10.46 | 9.16 | 3.31 | 8.437531 | 120 | 130 | 180 | 4.6 | 8 | 7 | 10 | 4.6 | 4.2 | 3.6 | 5 | 5 | 8.6 | 58 | 58 | 87 | 87 | 58 | 58 | 58 | 58 | 58 | 58 | 600 | 0 | 24 | 24 | 0 | 158.71 | 158.71 | 0 | 5 | 72.4764 | 30.31489 | 166.5955 | 45.05873 | 25.3468 | -2.385442 | 234.6155 | 90.2132 | 9.786804 | 1.390365 | 2.283333 | 1.533333 | 0.7333333 | 0.08333333 | 0 | 48 | 61030.53 | 3898.239 | 8.701841 | 8.379126 | 420.3797 | 466.1323 | 99.53392 | 5.229 | 0 | 0.8942955 | 35.496 | 0 | 15 | 36.66667 | 61.66667 | 150 | 20 | 202 | 200 | 2.5 | 1.9 | 0.8 | 0.2 | 35 | 10 | 2.6 | 56.83333 | 174 | 0 | 20 | 18 | 19 | 27 | 18 | 591.7145 | 465.4432 | 425.4918 | 430.3372 | 0.7896736 | 74.73635 | -274.3353 | 649.3888 | 303 | -0.07083333 | 665.7401 | 22.5 | 40.9779 | 0.8465626 | 41.82446 | 22.20832 | 11.7535 | 32.97129 | 195.6342 | 191 | 205 | 297.0239 | 292 | 301 | 298.3939 | 294 | 304 | 299.5214 | 291 | 315 | 2.366348 | 1.9 | 3.9 | 1.49533 | 1.3 | 2.2 | 0.7534965 | 0.6 | 1.2 | 0.06612963 | 0 | 0.2 | 898.786 | 892.9143 | 906.3848 | 13.17053 | 11.54339 | 15.71456 | 56.63088 | 58.44303 | 34.1904 | 687.5 | 1.354648 | 0.8729909 | 0.7199552 | 0.773484 | 46.28064 | 208.5223 | 251.6467 | 423.6676 | 3 | 3 | 4.3 | 4.4 | 3.8 | 3.9 | 410 | 287 | 446
2019-04-19 | 51.53 | 8.97 | 1.28 | 0.99 | 2.98 | 643 | 581.3272 | 1 | 50528.48 | 9.558333 | 886.3728 | 901.1627 | 1956.387 | 313.3438 | 166.6667 | 907 | 652.5194 | 647.0021 | 25711.4 | 250 | 17.6724 | 72.23915 | 927.7974 | 890.182 | 897.0588 | 906.7911 | 910.3005 | 907.6303 | 889.1887 | 880.3527 | 905.6574 | 864.3918 | 18.62 | 5 | 30.53678 | 589.46 | 566.5 | 25.00143 | -3.79 | 40.1858 | 101 | 5 | 1.353166 | 0.8 | 0.1 | 4.556965 | 62 | 181 | 4070 | 30 | 73 | 6.666667 | 0 | 2 | 2 | 2 | 51.33333 | 43 | 0 | 27 | 43 | 45 | 2.4 | 0.3 | 0.25 | 497.7598 | 341.4981 | 322.4435 | 318.9332 | 0 | 10.77 | 10.62 | 8.51 | 1.8 | 8.372395 | 188 | 135 | 196 | 7.2 | 8.6 | 5.4 | 11 | 6.5 | 5 | 3.8 | 5.4 | 3 | 8.4 | 58 | 58 | 87 | 87 | 58 | 58 | 58 | 58 | 58 | 58 | 600 | 0 | 24 | 24 | 0 | 0 | 0 | 0 | 0 | 73.3272 | 30.2955 | 166.5214 | 45.18904 | 25.10988 | -2.503722 | 234.3166 | 90.3523 | 9.6477 | 1.39358 | 2.516667 | 1.616667 | 0.7666667 | 0.1166667 | 0 | 50 | 60686.48 | 3864.737 | 10.08531 | 8.36845 | 421.1649 | 449.3634 | 99.62159 | 8.946 | 0 | 0.9040858 | 22.05 | 0 | 15 | 37.66667 | 62.33333 | 140 | 25 | 202 | 100 | 3.5 | 2 | 1 | 0.2 | 38 | 12.25 | 4.4 | 56.8 | 174 | 0 | 16 | 18 | 18 | 28 | 19 | 585.8213 | 465.2452 | 425.1561 | 430.9455 | 0.9893962 | 79.01176 | -268.9477 | 649.0513 | 316 | -0.07083333 | 665.5225 | 22.5 | 38.63397 | 0.8465626 | 39.48053 | 17.27508 | 10.98829 | 24.10027 | 195.3029 | 179 | 205 | 296.8581 | 288 | 302 | 298.4373 | 285 | 302 | 299.3309 | 289 | 306 | 2.576675 | 2 | 3.7 | 1.63484 | 1.4 | 2 | 0.7799526 | 0.6 | 1 | 0.1122928 | 0 | 0.2 | 898.1042 | 888.1814 | 908.5443 | 14.07872 | 12.28803 | 16.20188 | 56.29196 | 57.50924 | 32.86754 | 654.296875 | 1.374782 | 0.881277 | 0.7169622 | 0.7846827 | 58.21861 | 224.883 | 238.9394 | 434.0225 | 2.9 | 3 | 4.3 | 4.4 | 3.8 | 3.9 | 413 | 358 | 423
2019-04-20 | 51.26 | 8.46 | 1.36 | 1.01 | 2.86 | 642 | 580.408 | 1 | 49901.71 | 9.375 | 859.2565 | 901.7417 | 1938.164 | 312.3417 | 583.3333 | 792 | 648.3922 | 631.2306 | 25786.8 | 250 | 17.40105 | 64.82405 | 924.0251 | 891.0223 | 891.3777 | 912.7489 | 911.7279 | 907.3843 | 894.3958 | 881.2519 | 906.5805 | 862.347 | 18.804 | 5 | 30.44271 | 588.764 | 462.4 | 25.00215 | -3.68 | 39.30781 | 67 | 5 | 1.114957 | 1.7 | 0.1 | 1.452428 | 56 | 179 | 4070 | 32 | 77 | 5.666667 | 0 | 2 | 2 | 2 | 52.66667 | 49 | 0 | 27 | 44 | 46 | 2.3 | 0.3 | 0.25 | 495.8077 | 340.4459 | 321.457 | 317.5998 | 0 | 10.82 | 10.72 | 7.33 | 1.42 | 8.399994 | 190 | 132 | 190 | 7.6 | 8.6 | 5.4 | 11 | 5.2 | 5 | 3.6 | 5.6 | 4.8 | 8.6 | 58 | 58 | 87 | 87 | 58 | 58 | 58 | 58 | 58 | 58 | 600 | 0 | 24 | 24 | 0 | 0 | 0 | 0 | 0 | 57.408 | 31.49533 | 165.6621 | 44.15559 | 24.02166 | -2.56105 | 231.2783 | 90.72088 | 9.279124 | 1.363294 | 2.966667 | 1.5 | 0.7666667 | 0.1 | 0 | 40 | 60429.64 | 3862.252 | 10.4331 | 8.259941 | 420.5656 | 432.9156 | 99.64977 | 5.394 | 0 | 0.9040623 | 28.026 | 11370 | 15 | 34.33333 | 61 | 145 | 19 | 200 | 201 | 3.2 | 1.6 | 0.9 | 0.1 | 40 | 10.35 | 4.4 | 57.33333 | 176 | 0 | 18 | 19 | 19 | 30 | 19 | 581.8177 | 464.9326 | 425.493 | 429.7121 | -0.06082553 | 72.91684 | -282.9883 | 648.6975 | 328 | -0.07083333 | 665.2857 | 22.5 | 33.337 | 0.8443702 | 34.18137 | 20.35191 | 12.37602 | 29.57332 | 194.1904 | 187 | 201 | 297.1781 | 289 | 305 | 298.4274 | 283 | 308 | 299.282 | 281 | 313 | 3.278853 | 2.3 | 5 | 1.539549 | 1.3 | 2.2 | 0.7719086 | 0.6 | 1.1 | 0.09537153 | 0 | 0.2 | 897.9999 | 888.9638 | 911.3807 | 14.47731 | 12.43989 | 17.1928 | 57.0885 | 58.4041 | 35.09826 | 759.21875 | 1.441146 | 0.8306783 | 0.7014694 | 0.7758273 | 86.94267 | 237.5571 | 239.2692 | 426.6544 | 2.9 | 3 | 4.3 | 4.4 | 3.8 | 3.9 | 411 | 372 | 443
2019-04-21 | 51.71 | 8.84 | 1.32 | 1.11 | 2.88 | 613 | 523.0132 | 1 | 47207.11 | 9.525 | 855.5904 | 899.0257 | 1918.907 | 307.8323 | 500 | 801 | 626.4947 | 613.572 | 25711.4 | 250 | 16.06765 | 66.84563 | 918.7788 | 887.0771 | 903.9524 | 900.6238 | 909.0846 | 908.8467 | 886.1135 | 877.729 | 903.16 | 857.0916 | 17.469 | 5 | 29.11979 | 561.909 | 580.2 | 25.0015 | -3.16 | 39.51824 | 70 | 4 | 1.460618 | 0.9 | 0.1 | 3.663521 | 50 | 177 | 4070 | 32 | 81 | 6.166667 | 0 | 2 | 2 | 2 | 52.66667 | 50.66667 | 0 | 23 | 44 | 45 | 2.4 | 0.6 | 0.25 | 485.3546 | 335.1994 | 316.4788 | 313.2439 | 0 | 10.69 | 10.37 | 8.54 | 8.36 | 8.471455 | 185 | 125 | 190 | 3 | 5 | 9.6 | 8.2 | 7.4 | 6 | 4.2 | 6 | 5.8 | 6 | 58 | 58 | 87 | 87 | 58 | 58 | 58 | 58 | 58 | 58 | 600 | 0 | 24 | 24 | 0 | 0 | 0 | 0 | 0 | 66.0132 | 32.04644 | 166.2121 | 43.58124 | 24.12049 | -3.017402 | 230.8964 | 90.86037 | 9.139634 | 1.242076 | 3.266667 | 1.616667 | 0.7666667 | 0.1166667 | 0 | 42 | 56575.45 | 3603.158 | 9.183918 | 8.2463 | 419.872 | 405.5044 | 99.61906 | 13.446 | 0 | 0.8532026 | 14.58 | 0 | 15 | 33.66667 | 61.66667 | 165 | 20 | 200 | 85 | 4 | 1.9 | 1 | 0.2 | 43 | 10.83333 | 5.4 | 57.13333 | 175 | 0 | 16 | 19 | 19 | 28 | 15 | 549.4872 | 464.6031 | 425.8986 | 430.8531 | -1.064088 | 56.24622 | -274.0576 | 646.9918 | 311 | -0.07083333 | 663.6222 | 22.5 | 29.88339 | 0.8432813 | 30.72667 | 23.85385 | 15.04769 | 32.29689 | 194.226 | 185 | 204 | 296.912 | 287 | 303 | 298.5034 | 288 | 307 | 299.176 | 265 | 308 | 3.247883 | 2.1 | 5.2 | 1.586128 | 1.2 | 2.3 | 0.74525 | 0.4 | 1.1 | 0.09529977 | 0 | 0.2 | 895.2027 | 863.5363 | 910.7605 | 15.80966 | 12.42228 | 25.92654 | 56.6872 | 59.67511 | 35.43546 | 710.15625 | 1.435734 | 0.8550883 | 0.6970529 | 0.7693139 | 95.11792 | 246.4308 | 232.67 | 421.5657 | 2.9 | 3 | 4 | 4.4 | 3.8 | 3.9 | 417 | 408 | 516
2019-04-22 | 51.14 | 8.87 | 1.19 | 1 | 2.84 | 623 | 558.5164 | 0.9972222 | 49548.14 | 9.591667 | 845.0506 | 900.778 | 1947.731 | 308.5154 | 0 | 904 | 644.745 | 643.3443 | 25711.4 | 250 | 17.33369 | 69.77846 | 924.2362 | 895.0131 | 910.6295 | 894.6163 | 911.6618 | 910.1551 | 880.4118 | 879.5001 | 909.2488 | 857.6254 | 17.469 | 5 | 29.68503 | 570.709 | 593.9 | 25.32788 | -3.07 | 38.80401 | 88 | 4 | 1.130269 | 0.7 | 0.1 | 1.498389 | 44 | 176 | 4071 | 34 | 85 | 6 | 0 | 2 | 2 | 2 | 50 | 46.33333 | 93.9 | 26 | 45 | 47 | 2.3 | 0.5 | 0.25 | 489.8051 | 338.3217 | 317.3712 | 314.134 | 0 | 10.9 | 10.81 | 7.78 | 2.98 | 8.178795 | 139 | 127 | 180 | 7.4 | 8.2 | 5.4 | 11 | 5 | 4.8 | 4 | 5.4 | 4.8 | 7.2 | 56 | 56 | 84 | 84 | 56 | 56 | 56 | 56 | 56 | 56 | 700 | 0 | 23.93333 | 23.93333 | 0 | 610.03 | 610.03 | 0 | 19 | 74.4864 | 31.96369 | 166.1876 | 43.51621 | 23.98479 | -2.808212 | 230.8804 | 90.8279 | 9.172098 | 1.124874 | 3.133333 | 1.65 | 0.7666667 | 0.1 | 0 | 45 | 58792.88 | 3743.771 | 8.08139 | 8.245729 | 420.5656 | 423.4393 | 99.53925 | 11.09005 | 0 | 0.896495 | 3.489954368 | 0 | 15 | 36.33333 | 62.66667 | 157 | 20 | 200 | 86 | 3.8 | 2.4 | 0.9 | 0.2 | 46 | 10.66667 | 6.8 | 56.1 | 176 | 0 | 18 | 18 | 18 | 30 | 18 | 571.1453 | 465.1943 | 426.5197 | 430.6598 | -1.100853 | 68.06522 | -279.4068 | 645.9796 | 304 | -0.07361111 | 662.6503 | 22.5 | 30.98011 | 0.833638 | 31.81375 | 24.49323 | 14.41219 | 33.74944 | 194.5982 | 187 | 198 | 296.749 | 291 | 301 | 298.4194 | 294 | 302 | 299.404 | 292 | 306 | 3.003087 | 2.1 | 4.5 | 1.768742 | 1.4 | 2.7 | 0.7949977 | 0.6 | 1 | 0.1085486 | 0 | 0.3 | 897.2242 | 846.2952 | 910.938 | 16.2732 | 13.54486 | 28.71556 | 55.98299 | 57.31469 | 34.03477 | 617.1875 | 1.405806 | 0.8926583 | 0.6964423 | 0.7749493 | 85.01956 | 221.8803 | 226.8037 | 425.4509 | 2.8 | 3 | 4.3 | 4.4 | 3.8 | 3.9 | 410 | 346 | 343
2019-04-23 | 50.76 | 8.89 | 1.29 | 1.06 | 2.94 | 640 | 574.9388 | 1 | 49835.13 | 9.533333 | 866.4287 | 901.0383 | 1937.972 | 313.3673 | 250 | 887 | 658.2742 | 658.7918 | 25711.4 | 250 | 13.49731 | 49.29907 | 922.8308 | 898.719 | 900.309 | 901.4168 | 913.4846 | 907.7878 | 884.398 | 879.3605 | 911.3112 | 854.8246 | 18.739 | 5 | 30.41895 | 586.939 | 581.2 | 26.96 | -3.28 | 38.08984 | 83 | 4 | 1.146169 | 0.8 | 0.1 | 14.48235 | 85 | 173 | 4071 | 36 | 90 | 7.166667 | 0 | 2 | 2 | 2 | 50 | 45.33333 | 0 | 30 | 46 | 47 | 2.4 | 0.4 | 0.25 | 496.8828 | 341.8848 | 321.617 | 319.9854 | 0 | 10.99 | 10.86 | 6.7 | 3.4 | 8.192788 | 180 | 132 | 160 | 4 | 8.6 | 7.6 | 11 | 5 | 5.2 | 4.2 | 5.6 | 5 | 9.4 | 60 | 60 | 90 | 90 | 60 | 60 | 60 | 60 | 60 | 60 | 400 | 0 | 24 | 24 | 0 | 379.19 | 379.19 | 0 | 11 | 69.7488 | 31.9345 | 167.2417 | 45.6643 | 25.80596 | -2.458633 | 236.2534 | 90.11768 | 9.882324 | 1.099205 | 2.733333 | 1.666667 | 0.7666667 | 0.1 | 0 | 42 | 60532.34 | 3846.274 | 9.255558 | 8.43762 | 421.0116 | 467.4206 | 99.56479 | 3.096954368 | 0 | 0.898341875 | 21.303 | 20910 | 18 | 38.33333 | 63.66667 | 155 | 20 | 203 | 90 | 2.9 | 1.8 | 0.8 | 0.2 | 47 | 11 | 5 | 56.93333 | 175 | 0 | 18 | 18 | 17 | 29 | 24 | 589.2577 | 465.3315 | 425.3633 | 430.0637 | -0.07314076 | 70.8278 | -279.8114 | 645.7188 | 314 | -0.07361111 | 662.4797 | 22.5 | 33.56283 | 0.7830195 | 34.34585 | 23.35876 | 14.86612 | 31.98561 | 195.2026 | 192 | 199 | 296.8115 | 293 | 302 | 298.5275 | 291 | 302 | 299.3368 | 254 | 325 | 2.62147 | 1.8 | 3.1 | 1.660942 | 1.3 | 1.9 | 0.772169 | 0.6 | 0.9 | 0.08933912 | 0 | 0.2 | 897.7839 | 888.4099 | 906.8007 | 15.07369 | 13.69126 | 17.48915 | 56.49947 | 57.5222 | 33.86616 | 621.640625 | 1.379166 | 0.867457 | 0.6892022 | 0.7670104 | 76.3601 | 237.807 | 220.9644 | 424.3381 | 3 | 3 | 4.3 | 4.4 | 3.9 | 3.9 | 411 | 344 | 320
2019-04-24 | 50.14 | 9.28 | 1.18 | 1.02 | 3.1 | 647 | 585.3304 | 1 | 50037.81 | 9.441667 | 886.2754 | 901.0376 | 1943.906 | 312.904 | 541.6667 | 893 | 651.4521 | 652.0491 | 25786.8 | 250 | 12.57724 | 43.64067 | 920.0689 | 895.9139 | 902.2512 | 903.5031 | 913.0943 | 909.2402 | 886.1599 | 878.0689 | 909.5065 | 899.6882 | 18.739 | 5 | 30.70085 | 593.099 | 539.4 | 26.95986 | -3.49 | 37.41541 | 77 | 4 | 1.108368 | 0.8 | 0.1 | 3.929039 | 78 | 170 | 4071 | 38 | 93 | 6 | 0 | 2 | 2 | 2 | 50.66667 | 44.66667 | 0 | 27 | 43 | 47 | 2.3 | 0.6 | 0.25 | 496.1885 | 342.2476 | 321.0982 | 319.6978 | 0 | 10.96 | 10.62 | 7.98 | 1.18 | 8.241625 | 183 | 123 | 180 | 3 | 5.6 | 9.6 | 9 | 7.4 | 5.8 | 4 | 6 | 4 | 5.8 | 56 | 56 | 84 | 84 | 56 | 56 | 56 | 56 | 56 | 56 | 400 | 0 | 24 | 24 | 0 | 739.79 | 739.79 | 1 | 21 | 65.5404 | 29.7389 | 167.5204 | 45.96491 | 25.91388 | -2.456136 | 236.9431 | 90.09984 | 9.90016 | 1.055763 | 2.116667 | 1.516667 | 0.6833333 | 0.08333333 | 0 | 40 | 60445.82 | 3860.817 | 8.754961 | 8.462253 | 420.3903 | 468.4542 | 99.53487 | 6.685 | 0 | 0.9046838 | 25.038 | 10420 | 19 | 36.66667 | 62.33333 | 140 | 30 | 205 | 88 | 2.3 | 1.6 | 0.7 | 0.1 | 49 | 12.08333 | 4.8 | 56.3 | 174 | 0 | 22 | 18 | 22 | 27 | 20 | 590.1404 | 464.2151 | 425.414 | 429.5755 | 0.2952552 | 66.16371 | -279.9376 | 645.7723 | 331 | -0.07361111 | 662.6159 | 22.5 | 43.25727 | 0.8431687 | 44.10044 | 23.60404 | 16.61699 | 30.31258 | 196.1208 | 194 | 200 | 297.0301 | 293 | 301 | 298.6991 | 295 | 303 | 299.3071 | 292 | 308 | 2.074984 | 1.6 | 2.6 | 1.56222 | 1.4 | 2 | 0.6474965 | 0.6 | 0.8 | 0.0843125 | 0 | 0.2 | 901.8497 | 893.5707 | 911.1525 | 10.24001 | 8.2974 | 16.0433 | 56.21711 | 57.41844 | 32.3747 | 659.140625 | 1.349722 | 0.866953 | 0.6844211 | 0.7709287 | 92.6184 | 254.0826 | 214.1974 | 431.4679 | 2.9 | 3 | 4.4 | 4.4 | 3.8 | 3.9 | 384 | 347 | 225
2019-04-25 | 50.28 | 9.45 | 1.19 | 1 | 3 | 639 | 572.0884 | 1 | 50028.81 | 9.441667 | 861.8211 | 898.3345 | 1968.8 | 314.2548 | 41.66667 | 924 | 659.3733 | 658.1328 | 24505 | 250 | 13.27798 | 52.92276 | 922.8713 | 891.5082 | 901.941 | 896.4738 | 908.4052 | 906.8007 | 881.5924 | 877.0833 | 906.3323 | 902.3758 | 18.594 | 5 | 30.34115 | 585.914 | 473.4 | 26.95995 | -3.16 | 37.06747 | 69 | 6 | 1.515914 | 0.8 | 0.1 | 4.528084 | 72 | 170 | 4071 | 40 | 96 | 6.916667 | 0 | 2 | 2 | 2 | 50.33333 | 47 | 0 | 28 | 45 | 46 | 2.2 | 0.5 | 0.25 | 497.2885 | 343.0472 | 323.0613 | 320.2489 | 0 | 10.8 | 10.56 | 8.85 | 17.1 | 8.156224 | 186 | 120 | 190 | 5 | 4.8 | 7.6 | 10.4 | 8 | 7.4 | 5 | 6.4 | 4.8 | 6.8 | 56 | 56 | 87 | 87 | 56 | 56 | 56 | 56 | 56 | 56 | 400 | 0 | 24 | 24 | 0 | 644.67 | 644.67 | 2 | 16 | 70.4184 | 30.06632 | 167.4055 | 45.81324 | 26.62251 | -2.254018 | 237.5872 | 89.74335 | 10.25665 | 1.048748 | 2.3 | 1.916667 | 0.7 | 0.08333333 | 0 | 35 | 59955.64 | 3791.151 | 9.42799 | 8.485258 | 420.7951 | 480.3283 | 99.56226 | 9.715 | 0 | 0.895287 | 36.243 | 20920 | 21 | 37 | 63.66667 | 150 | 20 | 202 | 82 | 2.9 | 2.1 | 0.8 | 0.1 | 51 | 12.33333 | 2.8 | 56.4 | 174 | 0 | 22 | 18 | 19 | 28 | 20 | 587.9682 | 465.7685 | 425.2902 | 430.0807 | -0.175775 | 70.86909 | -279.1071 | 645.5006 | 340 | -0.07361111 | 662.4144 | 22.5 | 40.21563 | 0.8501982 | 41.06582 | 21.41218 | 14.7494 | 29.02861 | 195.7031 | 190 | 202 | 296.268 | 292 | 301 | 298.4054 | 295 | 303 | 299.4453 | 291 | 319 | 2.340409 | 1.7 | 3.2 | 1.940348 | 1.6 | 2.2 | 0.7239109 | 0.6 | 0.8 | 0.09295833 | 0 | 0.2 | 899.0307 | 884.5522 | 909.8359375 | 10.71312 | 8.192029 | 14.78569 | 56.05839 | 57.41844 | 31.80405 | 712.109375 | 1.371364 | 0.9221053 | 0.6907149 | 0.7699428 | 98.87866 | 256.6974 | 213.444 | 427.1911 | 3 | 3 | 4.4 | 4.4 | 3.8 | 3.9 | 404 | 346 | 410
2019-04-26 | 50.56 | 9.43 | 1.22 | 0.96 | 2.76 | 642 | 559.1964 | 1 | 49733.38 | 9.4 | 865.5305 | 894.7659 | 1970.36 | 314.0201 | 0 | 906 | 650.4127 | 647.2677 | 25560.6 | 250 | 14.21749 | 49.94199 | 919.6347 | 889.0182 | 900.3587 | 889.3226 | 906.3933 | 904.1022 | 875.616 | 873.6818 | 904.5881 | 900.7097 | 18.448 | 5 | 30.46029 | 588.408 | 555.6 | 26.95098 | -3.12 | 36.27415 | 56 | 4 | 1.128874 | 0.9 | 0.1 | 3.627187 | 65 | 168 | 4071 | 42 | 100 | 6.833333 | 0 | 2 | 2 | 2 | 49.33333 | 45.66667 | 2.79 | 26 | 44 | 48 | 2.3 | 0.5 | 0.25 | 485.1895 | 343.1963 | 323.1437 | 319.7723 | 0 | 10.89 | 10.6 | 7 | 3.6 | 8.134284 | 155 | 130 | 180 | 4.6 | 5 | 7.6 | 10.4 | 6.8 | 6.6 | 4.6 | 6.3 | 4.2 | 6.4 | 58 | 58 | 87 | 87 | 58 | 58 | 58 | 58 | 58 | 58 | 300 | 0 | 24 | 24 | 0 | 695.42 | 695.42 | 2 | 19 | 54.7764 | 30.90475 | 166.9349 | 44.2592 | 24.6394 | -2.582603 | 233.2509 | 90.54375 | 9.456252 | 1.03525 | 2.566667 | 1.816667 | 0.75 | 0.08333333 | 0 | 45 | 60149.59 | 3828.521 | 7.583353 | 8.330389 | 420.3918 | 439.8932 | 99.48557 | 13.464 | 0 | 0.8710224 | 27.279 | 0 | 21 | 38 | 62 | 130 | 20 | 200 | 200 | 3 | 1.9 | 0.8 | 0.2 | 53 | 11.25 | 3.7 | 56.33333 | 175 | 0 | 20 | 18 | 20 | 29 | 18 | 581.7611 | 465.3201 | 425.2343 | 430.3294 | -0.1076034 | 66.43897 | -288.4342 | 645.3656 | 352 | -0.07361111 | 662.3386 | 22.5 | 35.19392 | 0.8416406 | 36.03557 | 19.03512 | 13.01152 | 25.44909 | 194.8739 | 92 | 324 | 296.5114 | 213 | 321 | 296.8102 | 82 | 316 | 299.1223 | 204 | 390 | 2.480867 | 0.9 | 11.4 | 1.803532 | 0.6 | 2.6 | 0.7171181 | 0 | 1.6 | 0.08938658 | 0 | 0.5 | 895.9773 | 872.1454 | 907.9496 | 11.91355 | 9.028357 | 17.99944 | 56.31553 | 57.50924 | 33.16583 | 639.21875 | 1.375964 | 0.9177126 | 0.6881557 | 0.7684242 | 103.4357 | 251.3001 | 209.96 | 427.7226 | 2.9 | 3 | 4.3 | 4.4 | 3.8 | 3.9 | 405 | 322 | 283
2019-04-27 | 50.3 | 9.29 | 1.1 | 0.92 | 3.26 | 640 | 567.7876 | 0.9979167 | 49822.77 | 9.425 | 876.0931 | 887.4931 | 1954.8 | 316.8975 | 0 | 913 | 646.9438 | 648.2131 | 26088.4 | 250 | 15.60259 | 53.38941 | 911.0971 | 889.1424 | 897.5892 | 872.0551 | 901.0682 | 901.3908 | 861.4889 | 866.1135 | 903.2802 | 897.5155 | 18.771 | 5 | 30.44193 | 586.971 | 609.1 | 23.68184375 | -3.4 | 72.34156 | 79 | 4 | 1.135999 | 0.8 | 0.1 | 3.444275 | 64 | 166 | 4071 | 45 | 103 | 6 | 0 | 2 | 2 | 2 | 47.33333 | 42.33333 | 0 | 26 | 44 | 47 | 2.2 | 0.5 | 0.25 | 492.9599 | 345.9155 | 326.0246 | 322.5509 | 0 | 11.05 | 10.92 | 7.95 | 1.8 | 8.104526 | 183 | 124 | 180 | 5 | 4.2 | 7.8 | 10.2 | 7.4 | 6.4 | 4.8 | 5.8 | 4.2 | 6.4 | 58 | 58 | 87 | 87 | 58 | 58 | 58 | 58 | 58 | 58 | 400 | 0 | 23.95 | 23.95 | 0 | 448.98 | 448.98 | 0 | 13 | 78.8076 | 30.91138 | 167.4927 | 44.82698 | 25.48615 | -2.606698 | 235.1991 | 90.2723 | 9.727697 | 1.079816 | 2.85 | 1.716667 | 0.75 | 0.08333333 | 0 | 44 | 59667.7 | 3789.92 | 8.14496 | 8.399968 | 420.0015 | 453.8463 | 99.51053 | 1.893 | 0 | 0.887168125 | 35.496 | 10110 | 22 | 36.66667 | 62 | 181 | 19 | 202 | 213 | 3.5 | 1.9 | 0.8 | 0.1 | 54 | 10 | 2.6 | 56.5 | 175 | 0 | 20 | 11 | 20 | 30 | 15 | 582.3109 | 465.5108 | 425.7041 | 429.8524 | 0.01963413 | 64.68536 | -282.9206 | 645.2163 | 362 | -0.07569444 | 662.2573 | 22.5 | 36.16207 | 0.7764404 | 36.93851 | 22.88331 | 13.93233 | 31.76514 | 194.707 | 191 | 198 | 296.6601 | 292 | 301 | 298.5057 | 295 | 303 | 299.2707 | 293 | 306 | 2.94295 | 2 | 3.7 | 1.765936 | 1.4 | 2 | 0.7449884 | 0.6 | 0.9 | 0.09749884 | 0 | 0.2 | 890.3428 | 861.4899 | 905.4253 | 14.81603 | 8.879028 | 23.75635 | 56.13332 | 57.05531 | 32.94535 | 588.75 | 1.421994 | 0.9046826 | 0.6958072 | 0.7723974 | 117.1347 | 255.4848 | 214.8745 | 431.4985 | 3 | 3.1 | 4.3 | 4.4 | 3.8 | 3.9 | 364 | 273 | 143
2019-04-28 | 50.4 | 9.49 | 1.14 | 0.96 | 3.62 | 641 | 598.1736 | 1 | 49718.02 | 9.575 | 884.2497 | 891.6138 | 1967.72 | 318.0728 | 0 | 878 | 640.1846 | 634.8513 | 25334.4 | 250 | 17.65552 | 55.62909 | 915.8332 | 894.249 | 903.6075 | 875.0968 | 904.1748 | 906.5589 | 864.6525 | 868.738 | 907.8793 | 901.3806 | 18.506 | 5 | 30.46777 | 587.586 | 582.5 | 23.6715 | -3.29 | 68.41748 | 43 | 3 | 1.223847 | 0.7 | 0.1 | 5.361281 | 61 | 164 | 4072 | 47 | 106 | 6.666667 | 0 | 2 | 2 | 2 | 48.66667 | 41.66667 | 0 | 29 | 47 | 47 | 2.3 | 0.3 | 0.25 | 497.7663 | 346.3658 | 327.3378 | 323.7382 | 0 | 10.96 | 10.74 | 8.48 | 3.6 | 8.217565 | 178 | 128 | 182 | 5.2 | 4.8 | 8 | 10.6 | 8.2 | 7.4 | 5 | 6.2 | 5 | 6.8 | 58 | 58 | 87 | 87 | 58 | 58 | 58 | 58 | 58 | 58 | 400 | 0 | 24 | 24 | 0 | 0 | 0 | 0 | 0 | 79.1736 | 30.76597 | 167.7837 | 44.88 | 25.13002 | -2.558522 | 235.2352 | 90.40471 | 9.595293 | 1.101759 | 2.916667 | 1.883333 | 0.7666667 | 0.1 | 0 | 43 | 58997.56 | 3740.279 | 9.122051 | 8.401256 | 419.9888 | 365.0115 | 99.65442 | 5.229 | 0 | 0.9331881 | 30.267 | 0 | 22 | 37 | 61.33333 | 157 | 19 | 200 | 132 | 3.2 | 2.2 | 0.8 | 0.2 | 55 | 9.166667 | 3.3 | 55.9 | 175 | 0 | 20 | 17 | 20 | 30 | 19 | 577.6642 | 465.7252 | 424.8922 | 430.2147 | -0.04829088 | 67.5264 | -281.7037 | 645.0653 | 373 | -0.07569444 | 662.1588 | 22.5 | 36.84045 | 0.7080568 | 37.54851 | 24.7799 | 17.68046 | 32.67299 | 194.7746 | 191 | 225 | 296.3673 | 187 | 306 | 298.407 | 223 | 337 | 299.2984 | 202 | 307 | 2.923525 | 1.9 | 3.5 | 1.893267 | 0.6 | 2.3 | 0.7271759 | 0.2 | 1.6 | 0.09124769 | 0 | 0.2 | 894.529 | 885.0858 | 903.3536 | 15.07345 | 9.247126 | 21.42284 | 56.03987 | 57.32767 | 32.27094 | 566.484375 | 1.415694 | 0.9390315 | 0.6961852 | 0.7722304 | 115.1877 | 255.5629 | 216.5971 | 430.5317 | 3 | 3.2 | 4.3 | 4.4 | 3.9 | 3.9 | 372 | 244 | 211
2019-04-29 | 50.48 | 10.09 | 1.17 | 0.91 | 3.18 | 643 | 561.4732 | 1 | 49647.46 | 9.366667 | 881.9194 | 889.4614 | 1976.987 | 321.357 | 0 | 869 | 647.5303 | 631.6092 | 25937.6 | 250 | 15.68381 | 57.16175 | 912.9914 | 891.5146 | 900.776 | 874.5923 | 902.4464 | 904.2719 | 863.8424 | 865.2563 | 905.8734 | 898.6142 | 18.506 | 5 | 30.45996 | 589.346 | 530.8 | 21.41292 | -3.94 | 64.97407 | 60 | 4 | 1.642794 | 0.7 | 0.1 | 4.538642 | 57 | 162 | 4072 | 49 | 110 | 6.666667 | 0 | 2 | 2 | 2 | 47.66667 | 42 | 0 | 28 | 45 | 49 | 2.2 | 0.5 | 0.25 | 501.7946 | 346.9066 | 330.9693 | 326.6657 | 0 | 11.13 | 10.78 | 8.72 | 4.8 | 8.2277 | 85 | 125 | 200 | 6.3 | 7.8 | 4.9 | 11 | 3.6 | 3.8 | 3.4 | 4.5 | 4 | 6.6 | 54 | 54 | 81 | 81 | 54 | 54 | 54 | 54 | 54 | 54 | 400 | 0 | 24 | 24 | 0 | 663.91 | 663.91 | 2 | 17 | 62.5632 | 31.14611 | 167.6209 | 45.25734 | 25.71208 | -2.428933 | 236.1614 | 90.141 | 9.858996 | 1.052536 | 3.066667 | 2.433333 | 0.8 | 0.1333333 | 0 | 40 | 59578.83 | 3770.074 | 6.903133 | 8.434335 | 420.1638 | 251.3835 | 99.67343 | 11.205 | 0 | 0.8732087 | 19.062 | 0 | 22 | 39 | 61.66667 | 176 | 19 | 204 | 86 | 3.3 | 2.9 | 0.9 | 0.2 | 58 | 9.666667 | 4.8 | 56.3 | 175 | 0 | 18 | 19 | 20 | 28 | 24 | 581.382 | 465.691 | 423.8101 | 430.1209 | -0.4496492 | 61.85965 | -286.7145 | 644.9939 | 386 | -0.07569444 | 662.1362 | 22.5 | 34.49348 | 0.7311394 | 35.22462 | 25.14861 | 18.83473 | 30.64978 | 194.2563 | 95 | 242 | 288.1659 | -20 | 328 | 297.8818 | 206 | 359 | 299.0527 | 263 | 312 | 2.942117 | 1.6 | 7.4 | 2.463792 | 0 | 9.8 | 0.7926482 | 0.2 | 1.1 | 0.108934 | 0 | 0.2 | 891.6225 | 879.3803 | 903.691 | 14.68591 | 9.758728 | 19.02838 | 56.25141 | 57.12016 | 33.06207 | 377.03125 | 1.393597 | 1.152341 | 0.7039992 | 0.7689167 | 109.5038 | 137.9118 | 216.9902 | 427.3811 | 3 | 3.1 | 4.3 | 4.4 | 3.9 | 3.9 | 357 | 266 | 191
2019-04-30 | 50.48 | 9.77 | 1.22 | 0.94 | 3.76 | 635 | 556.066 | 1 | 49463.91 | 9.575 | 880.3558 | 888.853 | 1987.735 | 316.0891 | 41.66667 | 860 | 648.9711 | 651.3224 | 25334.4 | 250 | 17.75275 | 62.00371 | 902.5284 | 891.3341 | 915.4995 | 866.296 | 903.7889 | 911.9599 | 862.6684 | 856.7492 | 904.1099 | 895.8171 | 18.109 | 5 | 30.71198 | 581.909 | 490.7 | 19.87803 | 8.4 | 64.65641 | 88 | 4 | 1.180864 | 0.9 | 0.2 | 3.828422 | 51 | 160 | 4072 | 50 | 114 | 6.916667 | 0 | 2 | 2 | 2 | 47.66667 | 43 | 37 | 29 | 46 | 53 | 2.2 | 0.2 | 0.25 | 474.4701 | 342.3192 | 325.5975 | 321.4311 | 0 | 11.1 | 10.9 | 8.11 | 2.97 | 8.218036 | 78 | 89 | 138 | 7.4 | 8.4 | 5.4 | 11 | 5 | 5 | 4 | 5.4 | 4.8 | 8.4 | 58 | 58 | 87 | 87 | 58 | 58 | 58 | 58 | 58 | 58 | 400 | 0 | 24 | 24 | 0 | 491.02 | 491.02 | 0 | 14 | 65.046 | 31.95471 | 167.7317 | 45.29758 | 25.36581 | -2.533103 | 235.862 | 90.31946 | 9.680537 | 1.065516 | 2.733333 | 2.35 | 0.8 | 0.1166667 | 0 | 44 | 59607.08 | 3772.536 | 7.481403 | 8.423643 | 421.3715 | 338.8139 | 99.59774 | -3.383 | 0 | 0.8756945 | 33.255 | 10810 | 23 | 37.66667 | 61.33333 | 157 | 20 | 202 | 86 | 3.6 | 2.5 | 0.9 | 0.2 | 60 | 9.333333 | 2.9 | 56.4 | 175 | 0 | 18 | 19 | 20 | 31 | 22 | 579.9816 | 466.0032 | 426.089 | 431.2203 | -0.3730815 | 68.88437 | -287.6823 | 640.9171 | 279 | -0.07569444 | 658.0918 | 22.5 | 30.47059 | 0.7251377 | 31.19573 | 25.09225 | 17.01904 | 32.81565 | 194.8451 | 192 | 202 | 295.7981 | 272 | 322 | 298.52 | 294 | 303 | 299.2618 | 292 | 307 | 2.910725 | 2.2 | 3.7 | 2.297869 | 2 | 2.7 | 0.8033333 | 0.7 | 0.9 | 0.1180243 | 0 | 0.2 | 891.3229 | 876.408 | 906.8679 | 18.08586 | 10.63473 | 23.00421 | 56.37644 | 57.32767 | 33.76242 | 502.34375 | 1.386993 | 1.17449 | 0.7029944 | 0.7700958 | 95.33111 | 109.9386 | 213.2328 | 428.2209 | 3 | 3.2 | 4.3 | 4.4 | 3.9 | 3.9 | 374 | 280 | 255
2019-05-01 | 50.64 | 9.98 | 1.23 | 0.95 | 4.52 | 649 | 583.0432 | 1 | 49501.5 | 9.416667 | 875.9161 | 885.2453 | 1980.672 | 317.5807 | 0 | 869 | 649.1566 | 650.7193 | 26013 | 250 | 16.85907 | 64.27483 | 888.6508 | 892.3922 | 916.325 | 862.6543 | 903.9086 | 911.9564 | 862.0201 | 844.0553 | 904.4118 | 895.754 | 18.048 | 5 | 30.73659 | 594.168 | 582.6 | 19.24337 | -3.83 | 58.75301 | 105 | 8 | 1.591532 | 0.7 | 0.1 | 4.143316 | 46 | 158 | 4072 | 3 | 3 | 6.083333 | 0 | 2 | 2 | 2 | 50.33333 | 43.33333 | 0 | 26 | 44 | 47 | 2.2 | 0.5 | 0.25 | 456.1483 | 346.3465 | 325.7222 | 324.1467 | 0 | 11.06 | 10.87 | 7.48 | 2.24 | 8.18373 | 77 | 88 | 137 | 4.6 | 5 | 8.2 | 10.4 | 7.4 | 6.6 | 4.6 | 6.4 | 4.6 | 6.4 | 56 | 56 | 84 | 84 | 56 | 56 | 56 | 56 | 56 | 56 | 500 | 0 | 24 | 24 | 0 | 0 | 0 | 0 | 0 | 72.0432 | 32.00894 | 167.1008 | 44.78231 | 24.94216 | -2.649282 | 234.176 | 90.48029 | 9.519713 | 1.168798 | 3.2 | 2.1 | 0.7833333 | 0.08333333 | 3 | 41 | 59329.88 | 3778.263 | 7.16632 | 8.363428 | 419.5455 | 362.9047 | 99.54779 | 8.964 | 0 | 0.8983716 | 24.291 | 0 |  | 35.66667 | 62 | 152 | 20 | 200 | 85 | 3.6 | 2.2 | 0.8 | 0.1 | 2 | 11.5 | 4.1 | 56.26667 | 174 | 0 | 16 | 18 | 19 | 30 | 16 | 577.7998 | 465.3698 | 426.555 | 430.3634 | -0.542864 | 65.81926 | -289.9049 | 649 | 19 | 0 | 667.048 | 22.5 | 30.73474 | 0.7755656 | 31.51031 | 24.50228 | 15.86477 | 33.64569 | 181.1022 | -20 | 301 | 295.4869 | 170 | 350 | 298.0338 | 240 | 345 | 298.6193 | 236 | 351 | 3.363207 | 0.2 | 11.6 | 2.150789 | 0.6 | 4.6 | 0.7600162 | 0.2 | 2.2 | 0.08046412 | 0 | 0.8 | 887.8474 | 856.8812 | 905.9946 | 20.64528 | 9.882367 | 30.20209 | 56.51805 | 57.57407 | 33.58084 | 529.921875 | 1.357213 | 1.168934 | 0.69768 | 0.7607201 | 128.2839 | 120.45 | 213.5699 | 422.0203 | 3.1 | 3.4 | 4.3 | 4.3 | 3.9 | 3.9 | 396 | 286 | 228
2019-05-02 | 50.27 | 9.71 | 1.21 | 1.07 | 3.14 | 635 | 560.8264 | 0.9916667 | 49721.52 | 9.35 | 886.347 | 890.575 | 1953.671 | 318.9334 | 42.01681 | 827 | 635.011 | 633.5373 | 25409.8 | 250 | 19.89204 | 66.6189 | 894.1265 | 898.7668 | 923.6555 | 860.7242 | 911.4718 | 919.202 | 866.9094 | 849.7439 | 911.3106 | 897.7787 | 18.033 | 5 | 30.58432 | 581.833 | 610.3 | 19.24345 | 1.86 | 56.7277 | 83 | 4 | 1.222622 | 0.9 | 0.1 | 1.931291 | 37 | 157 | 4072 | 4 | 6 | 5.833333 | 0 | 2 | 2 | 2 | 48.66667 | 42 | 0 | 29 | 46 | 47 | 2.3 | 0.5 | 0.25 | 459.5468 | 345.3093 | 327.9355 | 325.1782 | 0 | 11 | 10.7 | 7.5 | 2.1 | 8.137289 | 84 | 96 | 128 | 7 | 8.4 | 5.2 | 11.4 | 5.2 | 4.8 | 3.6 | 5.3 | 4.6 | 8.2 | 60 | 60 | 90 | 90 | 60 | 60 | 60 | 60 | 60 | 60 | 400 | 0 | 23.8 | 23.8 | 0 | 828.29 | 828.29 | 2 | 21 | 84.5364 | 32.40408 | 165.994 | 43.81573 | 24.48922 | -2.629279 | 231.6697 | 90.56418 | 9.435824 | 1.200429 | 3.316667 | 2.333333 | 0.7833333 | 0.08333333 | 0 | 50 | 59293.9 | 3776.42 | 8.135176 | 8.273916 | 420.0799 | 359.7061 | 99.61158 | -3.735 | 0 | 0.8831912 | 28.026 | 0 |  | 34 | 61.33333 | 140 | 20 | 204 | 84 | 4 | 2.7 | 0.9 | 0.2 | 3 | 9.333333 | 5 | 57.1 | 175 | 0 | 18 | 18 | 19 | 30 | 19 | 571.0816 | 464.9279 | 423.7855 | 430.0312 | -0.1430817 | 58.133 | -296.2909 | 644.6862 | 24 | -0.008333333 | 662.8022 | 22.5 | 27.46377 | 0.8562295 | 28.32 | 24.10262 | 16.0593 | 34.47572 | 193.5432 | 77 | 216 | 295.5777 | 195 | 300 | 298.3979 | 217 | 303 | 299.3106 | 291 | 309 | 3.469314 | 0.8 | 5.1 | 2.322052 | 1 | 2.8 | 0.7950394 | 0.2 | 0.9 | 0.09195949 | 0 | 0.2 | 894.6886 | 826.6232 | 935.8652 | 20.9591 | 17.18788 | 43.83155 | 56.80608 | 58.028 | 33.77539 | 507.34375 | 1.435018 | 1.183848 | 0.7020422 | 0.7601865 | 138.1346 | 126.8065 | 216.1757 | 421.3211 | 3.1 | 3.2 | 4.3 | 4.4 | 3.9 | 3.9 | 320 | 276 | 160
2019-05-03 | 50.41 | 9.37 | 1.25 | 1.1 | 3.26 | 641 | 570.6848 | 1 | 49592.76 | 9.616667 | 901.7565 | 899.3548 | 2014.087 | 316.7658 | 375 | 915 | 639.0296 | 637.7653 | 25786.8 | 250 | 21.90523 | 70.11909 | 910.5764 | 900.4185 | 928.296 | 870.7027 | 918.1498 | 925.837 | 878.0315 | 862.8267 | 920.6714 | 907.2761 | 18.015 | 5 | 30.67546 | 587.095 | 596.4 | 19.24342 | 1.4 | 53.61554 | 64 | 3.5 | 1.53596 | 1.1 | 0.1 | 4.514109 | 80 | 155 | 4072 | 5 | 10 | 7.166667 | 0 | 2 | 2 | 2 | 47.33333 | 39 | 0 | 28 | 46 | 47 | 2.4 | 0.4 | 0.25 | 478.9797 | 344.4768 | 324.1815 | 324.2408 | 0 | 10.96 | 10.7 | 7.06 | 4.2 | 8.159102 | 85 | 102 | 120 | 7.2 | 8.2 | 5.6 | 11 | 5.2 | 5 | 4.2 | 5.8 | 5 | 8.4 | 58 | 58 | 87 | 87 | 58 | 58 | 58 | 58 | 58 | 58 | 400 | 0 | 24 | 24 | 0 | 397.06 | 397.06 | 0 | 12 | 64.6248 | 31.67012 | 168.1447 | 45.35066 | 25.4302 | -2.550796 | 236.3748 | 90.32071 | 9.679291 | 1.136886 | 3.533333 | 1.916667 | 0.7333333 | 0.06666667 | 0 | 50 | 60046.38 | 3812.607 | 9.035787 | 8.441957 | 419.795 | 374.9574 | 99.64107 | 10.86 | 0 | 0.8903039 | 28.026 | 10860 | 2 | 31.66667 | 62.66667 | 155 | 25 | 205 | 85 | 4.6 | 2.1 | 0.9 | 0.1 | 6 | 8.333333 | 3.6 | 57.13333 | 175 | 0 | 18 | 18 | 20 | 29 | 14 | 585.9357 | 465.4692 | 425.667 | 430.248 | 0.7787898 | 76.44353 | -284.15 | 643.454 | 35 | -0.008333333 | 661.5363 | 22.5 | 33.6078 | 0.8271268 | 34.43493 | 24.70027 | 17.35623 | 33.2177 | 193.6836 | 90 | 235 | 296.272 | 247 | 340 | 298.4447 | 284 | 310 | 299.3846 | 282 | 307 | 3.491955 | 1.1 | 5.9 | 1.850227 | 0.8 | 2.5 | 0.7111354 | 0.5 | 0.9 | 0.06978241 | 0 | 0.2 | 902.1852 | 893.4621 | 910.957 | 19.73472 | 13.55163 | 22.81556 | 56.8192 | 58.09285 | 33.46412 | 587.734375 | 1.465077 | 1.149359 | 0.6887562 | 0.7566802 | 148.1541 | 146.56 | 215.3963 | 422.8248 | 3 | 3.2 | 4.3 | 4.4 | 3.9 | 3.9 | 284 | 226 | 105
2019-05-04 | 50.22 | 9.52 | 1.25 | 1.01 | 3.16 | 643 | 573.074 | 1 | 49830.66 | 9.508333 | 896.7231 | 899.0502 | 2047.701 | 320.7064 | 250 | 879 | 642.5556 | 646.8612 | 25711.4 | 250 | 19.35548 | 67.25071 | 901.9781 | 897.2993 | 931.8516 | 876.4548 | 917.5817 | 923.8828 | 883.3271 | 860.0262 | 919.3636 | 905.3535 | 18.015 | 5 | 30.73372 | 588.855 | 478.4 | 19.24341 | 1.46 | 51.49064 | 75 | 4 | 1.339464 | 0.8 | 0.3 | 4.16257 | 77 | 153 | 4072 | 7 | 13 | 6.25 | 0 | 2 | 2 | 2 | 47.66667 | 42 | 0 | 26 | 44 | 49 | 2.2 | 0.5 | 0.25 | 485.5618 | 345.5298 | 327.9245 | 328.4001 | 0 | 11.02 | 10.76 | 8.22 | 1.57 | 8.074838 | 84 | 96 | 128 | 4.8 | 4.8 | 7.8 | 10.8 | 7.2 | 6.8 | 5.4 | 6.3 | 4.8 | 6.6 | 54 | 54 | 81 | 81 | 54 | 54 | 54 | 54 | 54 | 54 | 400 | 0 | 24 | 24 | 0 | 557.29 | 557.29 | 0 | 17 | 59.784 | 31.73963 | 168.0274 | 46.0087 | 26.37472 | -2.457882 | 237.953 | 89.94892 | 10.05108 | 1.125876 | 3.483333 | 1.65 | 0.7833333 | 0.08333333 | 0 | 39 | 60037.54 | 3811.332 | 8.426253 | 8.49832 | 420.9071 | 391.208 | 99.59417 | 4.482 | 0 | 0.8912504 | 23.544 | 0 | 2 | 29.66667 | 61.66667 | 168 | 20 | 200 | 85 | 3.9 | 1.8 | 0.8 | 0.1 | 7 | 8.5 | 4.2 | 57.06667 | 174 | 0 | 18 | 18 | 19 | 26 | 18 | 588.5666 | 465.5948 | 425.8352 | 430.0214 | 0.0308413 | 62.88817 | -289.9963 | 643.3403 | 48 | -0.008333333 | 661.4057 | 22.5 | 33.14148 | 0.8186912 | 33.96017 | 22.84792 | 14.91799 | 30.02726 | 194.0034 | 191 | 197 | 296.8317 | 293 | 301 | 298.5867 | 295 | 303 | 299.3582 | 293 | 306 | 3.38235 | 2.9 | 4.3 | 1.600638 | 1.3 | 1.9 | 0.7177975 | 0.6 | 0.8 | 0.05562732 | 0 | 0.2 | 901.7451 | 894.6674 | 909.0649 | 18.83889 | 14.97033 | 22.31356 | 56.87698 | 58.27442 | 33.29553 | 531.015625 | 1.470078 | 1.057804 | 0.6891043 | 0.75508 | 140.144 | 183.7684 | 213.6036 | 422.7683 | 3.1 | 3.2 | 4.3 | 4.4 | 3.9 | 3.9 | 365 | 257 | 165
2019-05-05 | 49.8 | 9.57 | 1.31 | 1.02 | 3.32 | 642 | 578.032 | 1 | 49895.18 | 9.441667 | 881.5401 | 899.6313 | 2102.735 | 317.8803 | 250 | 899 | 645.629 | 649.285 | 25711.4 | 250 | 18.39834 | 62.39629 | 909.2742 | 897.6485 | 925.2244 | 881.5477 | 915.009 | 920.8388 | 883.0539 | 864.4537 | 919.4544 | 905.7253 | 18.419 | 5 | 30.69987 | 588.379 | 597 | 19.24 | 1.81 | 50.53811 | 88 | 5 | 1.50902 | 1 | 0.3 | 3.820348 | 72 | 152 | 4072 | 10 | 16 | 6.166667 | 0 | 2 | 2 | 2 | 49.66667 | 44 | 0 | 29 | 47 | 48 | 2.3 | 0.4 | 0.25 | 477.9978 | 342.8987 | 324.0685 | 326.0365 | 0 | 11.2 | 10.58 | 8.77 | 1.8 | 8.088751 | 87 | 113 | 127 | 7 | 8.4 | 5.2 | 10.4 | 5.2 | 4.8 | 3.6 | 5.3 | 4.6 | 8.2 | 60 | 60 | 90 | 90 | 60 | 60 | 60 | 60 | 60 | 60 | 400 | 3.166667 | 20.83333 | 24 | 0 | 0 | 0 | 0 | 0 | 67.032 | 32.09226 | 167.763 | 45.73109 | 26.41078 | -2.312055 | 237.5928 | 89.85713 | 10.14287 | 1.168672 | 3.483333 | 1.75 | 0.8 | 0.08333333 | 0 | 37 | 60073.6 | 3804.712 | 8.493682 | 8.485457 | 420.6105 | 389.5482 | 99.59957 | 7.47 | 0 | 0.9003614 | 16.074 | 0 | 2 | 38.33333 | 60.33333 | 144 | 21 | 200 | 80 | 4 | 1.9 | 0.8 | 0.1 | 9 | 8.666667 | 5.2 | 57.3 | 174 | 0 | 18 | 18 | 19 | 29 | 20 | 587.1839 | 466.0073 | 425.8368 | 429.7216 | 0.5531508 | 74.13974 | -283.5693 | 643.0718 | 60 | -0.008333333 | 661.208 | 22.5 | 31.2912 | 0.8654482 | 32.15665 | 21.58947 | 14.93097 | 31.23339 | 194.0684 | 191 | 198 | 296.5823 | 292 | 301 | 298.2058 | 295 | 302 | 299.5105 | 292 | 306 | 3.323569 | 2.3 | 4.2 | 1.797567 | 1.4 | 2.1 | 0.811787 | 0.7 | 0.9 | 0.0966633 | 0 | 0.2 | 901.9495 | 887.9823 | 913.4337 | 17.06193 | 11.05815 | 22.75495 | 57.17868 | 59.54541 | 34.13853 | 590.9375 | 1.447996 | 1.009363 | 0.6911359 | 0.7581346 | 131.3469 | 191.8578 | 226.3278 | 422.6782 | 3.1 | 3.1 | 4.3 | 4.4 | 3.9 | 3.9 | 386 | 285 | 161
2019-05-06 | 49.95 | 9 | 1.28 | 1.08 | 3.3 | 616 | 559.6256 | 1 | 49480.1 | 9.45 | 818.7031 | 888.4438 | 2036.726 | 313.4286 | 291.6667 | 828 | 624.0859 | 609.1245 | 25862.2 | 250 | 18.37539 | 62.38967 | 888.6175 | 894.4831 | 921.4289 | 860.6389 | 908.6175 | 916.3338 | 868.1781 | 849.2527 | 912.9722 | 896.3241 | 19.836 | 5 | 29.55794 | 566.916 | 569.4 | 20.90744 | 1.52 | 47.67285 | 78 | 4 | 1.246436 | 0.8 | 0.1 | 2.139357 | 65 | 150 | 4072 | 11 | 19 | 7.333333 | 0 | 2 | 2 | 2 | 49.66667 | 42.66667 | 0 | 29 | 45 | 46 | 2.3 | 0.5 | 0.25 | 467.5571 | 340.2539 | 319.8214 | 321.5721 | 0 | 10.95 | 10.87 | 7.4 | 1.39 | 8.123648 | 90 | 168 | 118 | 4.4 | 4.6 | 7.8 | 10.4 | 7.2 | 6.6 | 5.2 | 6.4 | 4.6 | 6.4 | 58 | 58 | 87 | 87 | 58 | 58 | 58 | 58 | 58 | 58 | 500 | 0 | 24 | 24 | 625.73 | 0 | 625.73 | 0 | 20 | 65.8956 | 29.77813 | 165.2282 | 42.44315 | 22.58683 | -3.047169 | 227.211 | 91.40021 | 8.599786 | 1.2084 | 2.183333 | 1.566667 | 0.6833333 | 0.06666667 | 0 | 50 | 59012.16 | 3810.791 | 8.380119 | 8.11468 | 421.9255 | 334.9103 | 99.65041 | 5.976 | 0 | 0.9084831 | 10.098 | 0 | 2 | 38 | 62 | 172 | 20 | 200 | 78 | 2.4 | 1.7 | 0.8 | 0.1 | 11 | 8.25 | 6 | 56.13333 | 174 | 0 | 18 | 19 | 20 | 27 | 15 | 564.1023 | 463.6977 | 425.5529 | 429.7921 | 0.5529464 | 69.31764 | -285.37 | 638.5535 | 46 | -0.008333333 | 656.9735 | 22.5 | 38.46275 | 0.7536157 | 39.21637 | 22.92044 | 15.7221 | 29.52145 | 195.7462 | 150 | 218 | 296.6794 | 219 | 312 | 298.5552 | 288 | 320 | 299.1214 | 291 | 307 | 2.239776 | 1 | 2.9 | 1.611171 | 0.4 | 2.3 | 0.6811743 | 0.4 | 0.9 | 0.0643763 | 0 | 0.2 | 892.0363 | 863.1017 | 912.2969 | 20.61181 | 15.45696 | 29.53932 | 56.1107 | 57.58705 | 31.5317 | 579.140625 | 1.363095 | 1.161617 | 0.6960667 | 0.7707768 | 89.94657 | 204.9449 | 203.7415 | 434.7616 | 3 | 3.2 | 4.4 | 4.4 | 3.9 | 3.9 | 367 | 256 | 163
2019-05-07 | 52.75 | 8.67 | 1.12 | 1.32 | 2.88 | 642 | 570.2064 | 1 | 50264.1 | 9.258333 | 831.5458 | 901.3608 | 2062.191 | 313.6124 | 500 | 803 | 636.3556 | 532.8713 | 25485.2 | 250 | 20.45379 | 67.87582 | 905.8209 | 905.5822 | 926.3869 | 878.6581 | 914.3795 | 927.1067 | 885.2187 | 867.7331 | 925.3363 | 907.4101 | 18.55 | 5 | 30.63932 | 588.51 | 311.8 | 22.51 | 1.71 | 46.16968 | 72 | 4 | 1.329088 | 1 | 0.2 | 4.191141 | 59 | 148 | 4072 | 13 | 23 | 8.166667 | 0 | 2 | 2 | 2 | 46.33333 | 42 | 0 | 28 | 47 | 59 | 2.5 | 0.52 | 0.25 | 474.9501 | 341.9504 | 320.5097 | 321.615 | 0 | 10.87 | 10.8 | 7.51 | 2.94 | 8.232278 | 88 | 135 | 220 | 4.8 | 5 | 7.6 | 10.4 | 8 | 6.6 | 4.4 | 6.4 | 4.4 | 6.9 | 56 | 56 | 84 | 84 | 56 | 56 | 56 | 56 | 56 | 56 | 500 | 0 | 24 | 24 | 451.19 | 178 | 629.19 | 2 | 15 | 22.0164 | 30.78064 | 168.8004 | 46.04926 | 26.94585 | -2.215726 | 239.5798 | 89.67771 | 10.32229 | 1.060277 | 3.25 | 1.933333 | 0.7833333 | 0.1166667 | 0 | 44 | 60272.02 | 3805.192 | 9.146844 | 8.556421 | 420.1073 | 403.9927 | 99.61869 | 6.543 | 0 | 0.888172 | 25.785 | 22230 | 4 | 38 | 60 | 146 | 20 | 201 | 76 | 5.6 | 2.4 | 0.9 | 0.2 | 13 | 8.416667 | 3.9 | 56.26667 | 175 | 0 | 19 | 16 | 18 | 28 | 19 | 592.1943 | 466.1826 | 424.7862 | 429.8515 | 1.398036 | 76.00688 | -293.922 | 639.0465 | 58 | -0.008333333 | 657.485 | 22.5 | 36.69083 | 0.7532925 | 37.44412 | 23.85995 | 16.74667 | 31.22043 | 194.2687 | 188 | 199 | 296.4484 | 291 | 304 | 298.4226 | 295 | 303 | 299.5282 | 290 | 306 | 3.226484 | 2.2 | 6.5 | 1.946986 | 1.6 | 2.5 | 0.8051806 | 0.6 | 1 | 0.1162894 | 0 | 0.3 | 904.459 | 889.7493 | 919.4413 | 17.35765 | 11.94687 | 23.11811 | 56.0618 | 57.49626 | 34.8648 | 740.625 | 1.411897 | 1.175187 | 0.7436388 | 0.7929048 | 43.94779 | 200.1315 | 203.1487 | 440.0197 | 3.1 | 3.1 | 4.3 | 4.4 | 3.9 | 3.9 | 341 | 254 | 196
2019-05-08 | 50.63 | 8.9 | 1.19 | 1.254 | 2.96 | 637 | 580.2468 | 1 | 50325.1 | 9.4 | 832.8161 | 907.9931 | 2113.287 | 315.0961 | 166.6667 | 848 | 632.5802 | 636.3708 | 25711.4 | 250 | 22.42394 | 76.12375 | 911.5319 | 909.676 | 942.6932 | 883.2478 | 920.9998 | 935.2967 | 890.2718 | 870.2276 | 927.6784 | 909.4747 | 18.55 | 5 | 30.67806 | 584.11 | 612.2 | 26.57779 | 6.51 | 44.49672 | 78 | 4 | 1.460846 | 0.8 | 0.1 | 4.235238 | 53 | 147 | 4072 | 14 | 26 | 6.333333 | 0 | 2 | 2 | 2 | 46.66667 | 40.33333 | 0 | 25 | 43 | 47 | 2.3 | 0.4 | 0.25 | 475.4749 | 343.71 | 322.6183 | 322.9869 | 0 | 10.93 | 10.73 | 7.6 | 2.05 | 8.234621 | 82 | 115 | 204 | 7.4 |  | 5.5 | 11 | 5 | 5.1 | 4.2 | 5.6 | 5 | 8.8 | 60 | 60 | 90 | 90 | 60 | 60 | 60 | 60 | 60 | 60 | 800 | 0 | 24 | 24 | 0 | 624.64 | 624.64 | 0 | 20 | 73.6068 | 29.82213 | 168.5018 | 45.65414 | 25.93909 | -2.539411 | 237.5556 | 90.14981 | 9.850187 | 1.007977 | 3.666667 | 2.05 | 0.9 | 0.15 | 0 | 55 | 60162.65 | 3825.118 | 9.149196 | 8.48413 | 419.698 | 386.903 | 99.63494 | 5.881 | 0 | 0.9109055 | 31.014 | 11110 | 5 | 37.66667 | 58.66667 | 150 | 20 | 200 | 70 | 5.6 | 2.4 | 1 | 0.2 | 14 | 10.83333 | 3.2 | 55.7 | 174 | 0 | 20 | 18 | 21 | 27 | 17 | 587.47 | 465.1473 | 425.2945 | 429.9726 | 1.159847 | 72.4901 | -286.1614 | 638.7904 | 65 | -0.008333333 | 657.2429 | 22.5 | 41.18264 | 0.7666939 | 41.94933 | 23.86959 | 16.52619 | 30.94807 | 194.0336 | 188 | 198 | 296.3646 | 291 | 301 | 298.1064 | 295 | 302 | 299.4507 | 292 | 307 | 3.385917 | 2.7 | 5.7 | 2.011322 | 1.7 | 2.5 | 0.8938345 | 0.7 | 1.1 | 0.136213 | 0 | 0.3 | 909.8312 | 894.6115 | 919.5464 | 18.4236 | 12.55424 | 22.33348 | 55.44905 | 57.57407 | 33.50302 | 634.609375 | 1.426606 | 1.176289 | 1.036084 | 0.8385215 | 57.33243 | 195.4145 | 295.7082 | 458.8095 | 3 | 3.4 | 4.4 | 4.4 | 3.8 | 3.9 | 295 | 255 | 150
2019-05-09 | 50.25 | 8.75 | 1.13 | 1.24 | 3.06 | 627 | 566.4724 | 1 | 49995.58 | 9.475 | 822.6778 | 901.0543 | 2086.557 | 314.349 | 416.6667 | 856 | 632.3616 | 624.2579 | 26088.4 | 250 | 16.42776 | 62.51447 | 919.0195 | 893.7071 | 914.1318 | 890.1102 | 907.1576 | 922.6714 | 890.9939 | 870.6433 | 904.6815 | 899.3224 | 18.702 | 5 | 30.24967 | 575.462 | 543.9 | 30.07533 | 6.5 | 42.78243 | 93 | 4 | 1.302369 | 0.7 | 0.1 | 16.218 | 47 | 145 | 4072 | 16 | 29 | 6.25 | 0 | 2 | 2 | 2 | 47 | 44 | 0 | 27 | 45 | 46 | 2.2 | 0.5 | 0.25 | 473.2915 | 339.667 | 321.5392 | 321.6819 | 0 | 11.04 | 10.7 | 8.1 | 2.71 | 8.221844 | 82 | 140 | 240 | 7.4 | 6.4 | 5.5 | 11 | 5 | 5.7 | 4.2 | 5.6 | 5 | 8.8 | 54 | 48 | 84 | 84 | 54 | 54 | 54 | 54 | 56 | 54 | 500 | 0 | 24 | 24 | 0 | 487.22 | 487.22 | 2 | 11 | 74.2524 | 30.46991 | 168.0511 | 45.69303 | 26.2057 | -2.473763 | 237.476 | 90.0066 | 9.993402 | 1.005632 | 3.2 | 1.933333 | 0.8666667 | 0.15 | 0 | 61 | 60203.28 | 3817.926 | 9.440686 | 8.481287 | 420.3438 | 404.0333 | 99.63241 | 5.229 | 0 | 0.9034648 | 25.785 | 0 | 5 | 37.66667 | 60 | 150 | 25 | 203 | 65 | 3.5 | 2.1 | 1 | 0.2 | 15 | 11.83333 | 3.9 | 56.53333 | 174 | 0 | 19 | 18 | 20 | 27 | 19 | 590.2462 | 464.7018 | 424.3349 | 429.2715 | 0.412213 | 74.17394 | -273.3575 | 637.4791 | 62 | -0.008333333 | 655.9594 | 22.5 | 39.2858 | 0.7428406 | 40.02864 | 24.49724 | 17.29138 | 31.5317 | 194.1902 | 181 | 206 | 296.4252 | 290 | 305 | 298.1438 | 293 | 309 | 299.4462 | 285 | 310 | 3.281833 | 2.6 | 4.8 | 1.926366 | 1.6 | 2.3 | 0.9249514 | 0.7 | 1.2 | 0.1376655 | 0 | 0.3 | 901.2395 | 882.5841 | 922.0866 | 13.29052 | 9.249896 | 23.20228 | 56.69423 | 58.35223 | 33.29553 | 573.515625 | 1.409667 | 1.172163 | 1.088927 | 0.9544 | 38.62093 | 199.9923 | 327.9036 | 500.9382 | 3 | 3.1 | 4.4 | 4.4 | 3.9 | 3.9 | 317 | 273 | 171
2019-05-10 | 50.16 | 9.19 | 1.13 | 1.05 | 2.84 | 633 | 588.4828 | 1 | 50506.2 | 9.625 | 910.8899 | 898.6373 | 2126.574 | 316.2512 | 1166.667 | 633 | 638.8631 | 631.1932 | 25409.8 | 250 | 15.38038 | 57.03449 | 928.1369 | 888.3347 | 897.373 | 895.7082 | 896.9352 | 915.5856 | 891.074 | 875.9509 | 895.8725 | 890.2523 | 18.702 | 5 | 30.58171 | 580.742 | 577.4 | 30.07523 | 6.62 | 41.68399 | 85 | 4 | 1.489802 | 0.7 | 0.1 | 3.984627 | 41 | 143 | 4072 | 17 | 33 | 6.5 | 0 | 2 | 2 | 2 | 47.66667 | 42.33333 | 0 | 29 | 45 | 47 | 2.2 | 0.4 | 0.25 | 475.3797 | 338.2254 | 324.8788 | 322.3072 | 0 | 11.2 | 10.8 | 7.59 | 3.12 | 8.218054 | 80 | 135 | 210 | 7.2 | 8.5 | 5.4 | 11.4 | 5 | 4.8 | 4 | 5.4 | 4.8 | 8.4 | 56 | 56 | 84 | 84 | 56 | 56 | 56 | 56 | 56 | 56 | 800 | 0 | 24 | 24 | 0 | 609.87 | 609.87 | 1 | 17 | 76.6128 | 31.52228 | 168.4427 | 46.3103 | 26.94991 | -2.17979 | 239.5231 | 89.65857 | 10.34143 | 1.107401 | 3.4 | 2.066667 | 1 | 0.1666667 | 0 | 60 | 60720.94 | 3818.559 | 8.652888 | 8.554398 | 420.3775 | 415.9881 | 99.58139 | 1.519 | 0 | 0.9296727 | 35.496 | 11230 | 6 | 38.33333 | 60 | 178 | 21 | 200 | 63 | 4.1 | 2.4 | 1.2 | 0.2 | 16 | 10.16667 | 4.2 | 57.16667 | 174 | 0 | 16 | 18 | 18 | 29 | 20 | 592.2297 | 466.2354 | 425.4496 | 430.0994 | 0.2755432 | 66.59111 | -296.5162 | 637.0309 | 65 | -0.008333333 | 655.5333 | 22.5 | 33.06312 | 0.7804674 | 33.84358 | 23.46028 | 15.76101 | 31.98561 | 193.7919 | 181 | 206 | 296.2054 | 287 | 315 | 298.0293 | 293 | 309 | 299.3718 | 282 | 309 | 3.518721 | 2.8 | 4.6 | 2.101806 | 1.7 | 2.5 | 1.020339 | 0.8 | 1.2 | 0.1666528 | 0 | 0.2 | 897.5797 | 881.9409 | 911.7621 | 12.60555 | 7.455872 | 18.59809 | 57.15928 | 58.61162 | 33.7235 | 637.265625 | 1.406054 | 1.180388 | 1.102277 | 1.046775 | 27.93933 | 198.2337 | 328.0074 | 491.6384 | 3 | 3.1 | 4.3 | 4.4 | 3.9 | 3.9 | 383 | 312 | 255
2019-05-11 | 49.76 | 8.93 | 1.12 | 1.17 | 2.78 | 634 | 583.4084 | 1 | 50356.93 | 9.416667 | 954.3625 | 898.2829 | 2132.917 | 316.2496 | 500 | 808 | 636.0198 | 636.5186 | 23524.8 | 250 | 15.0461 | 63.47871 | 928.4388 | 889.1674 | 895.7494 | 894.8129 | 893.5068 | 915.1702 | 894.0151 | 875.4028 | 902.1328 | 890.4878 | 18.963 | 5 | 30.58676 | 581.883 | 632.3 | 30.065 | 6.99 | 39.76837 | 79 | 4 | 1.181691 | 0.8 | 0.1 | 3.494895 | 45 | 141 | 4072 | 19 | 36 | 6.166667 | 0 | 2 | 2 | 2 | 48.66667 | 44 | 0 | 28 | 44 | 50 | 2.2 | 0.5 | 0.25 | 468.4818 | 338.42 | 325.4011 | 322.0712 | 0 | 11.3 | 10.9 | 7.75 | 2.85 | 8.135661 | 88 | 95 | 190 | 7.4 | 8.6 | 5.4 | 11 | 5.4 | 4.8 | 4.2 | 5.4 | 4.8 | 8.4 | 56 | 56 | 87 | 87 | 58 | 58 | 58 | 58 | 58 | 56 | 400 | 0 | 24 | 24 | 380.46 | 0 | 380.46 | 0 | 11 | 62.9484 | 31.45785 | 166.8259 | 44.96492 | 25.14134 | -2.525163 | 234.407 | 90.35175 | 9.648249 | 1.36 | 3.25 | 1.883333 | 0.95 | 0.08333333 | 0 | 49 | 60621.09 | 3850.744 | 8.5648 | 8.37168 | 419.891 | 395.1971 | 99.59762 | 8.964 | 0 | 0.9202025 | 26.532 | 0 | 6 | 38 | 60 | 164 | 20 | 202 | 200 | 3.9 | 2.1 | 1.1 | 0.1 | 18 | 9.383333 | 3.8 | 56.96667 | 174 | 0 | 19 | 18 | 18 | 30 | 13 | 585.8051 | 464.7307 | 425.3561 | 429.2077 | 0.5237162 | 70.56468 | -287.6539 | 636.7551 | 69 | -0.008333333 | 655.2994 | 22.5 | 34.99164 | 0.8073592 | 35.799 | 24.62137 | 16.29276 | 33.4771 | 194.2895 | 179 | 207 | 296.028 | 284 | 306 | 298.3795 | 290 | 318 | 299.3357 | 271 | 317 | 3.229747 | 2.4 | 4.1 | 1.931933 | 1.5 | 2.3 | 0.9560556 | 0.8 | 1.1 | 0.1041597 | 0 | 0.2 | 897.6952 | 883.7257 | 904.058 | 12.56345 | 8.850568 | 18.60413 | 56.85032 | 58.24848 | 33.45115 | 548.515625 | 1.39285 | 1.167671 | 1.103116 | 1.055668 | 25.42284 | 203.2711 | 325.2924 | 454.2379 | 3.1 | 3.1 | 4.3 | 4.3 | 3.9 | 3.9 | 362 | 284 | 201
2019-05-12 | 49.55 | 8.98 | 1.12 | 1.05 | 2.64 | 637 | 571.8612 | 1 | 50307.67 | 9.416667 | 972.8896 | 898.6741 | 2166.635 | 316.2591 | 500 | 743 | 640.2395 | 599.6248 | 25259 | 250 | 15.30446 | 59.14016 | 924.1075 | 892.5758 | 901.2739 | 889.0984 | 895.8302 | 919.5927 | 891.5542 | 875.3598 | 904.0259 | 888.2468 | 19.011 | 5 | 30.72502 | 584.571 | 490.3 | 30.05484 | 6.95 | 28.92951 | 105 | 5 | 1.158439 | 0.8 | 0.1 | 1.495594 | 38 | 139 | 4072 | 20 | 39 | 6.5 | 0 | 2 | 2 | 2 | 48.33333 | 45.33333 | 0 | 30 | 47 | 48 | 2.3 | 0.5 | 0.25 | 479.4892 | 341.1377 | 324.9347 | 322.5082 | 0 | 11.1 | 10.96 | 8.44 | 2.49 | 8.218603 | 86 | 107 | 182 | 4.6 | 5 | 7.8 | 10.4 | 7.4 | 6.4 | 5.2 | 6.4 | 4.4 | 6.6 | 58 | 58 | 87 | 87 | 58 | 58 | 58 | 58 | 58 | 58 | 500 | 0 | 24 | 24 | 0 | 0 | 0 | 0 | 0 | 67.8612 | 30.27101 | 167.9553 | 45.61132 | 25.69599 | -2.47223 | 236.7904 | 90.19227 | 9.807729 | 1.319564 | 3.233333 | 1.95 | 0.9166667 | 0.1 | 0 | 46 | 60690.42 | 3834 | 8.471526 | 8.456801 | 420.9301 | 399.5485 | 99.58805 | 5.976 | 0 | 0.8977413 | 20.556 | 0 | 6 | 38.66667 | 60.33333 | 159 | 22 | 200 | 65 | 3.7 | 2.2 | 1 | 0.1 | 19 | 8.5 | 4.6 | 56.6 | 175 | 0 | 22 | 18 | 19 | 28 | 19 | 578.8915 | 465.1818 | 424.9452 | 429.0021 | 0.06188206 | 68.4704 | -295.2035 | 636.7755 | 76 | -0.008333333 | 655.3588 | 22.5 | 39.5595 | 0.7945516 | 40.35405 | 24.74066 | 17.2006 | 30.97401 | 194.375 | 189 | 200 | 296.3939 | 291 | 302 | 298.1606 | 295 | 301 | 299.2972 | 290 | 306 | 3.135884 | 2.4 | 3.7 | 1.956762 | 1.5 | 2.4 | 0.9169317 | 0.8 | 1.1 | 0.09409722 | 0 | 0.2 | 897.1476 | 822.6379 | 905.0447 | 13.86938 | 9.818835 | 45.48603 | 56.28356 | 57.44439 | 32.66003 | 845.15625 | 1.394936 | 1.16705 | 1.098464 | 1.071238 | 39.31705 | 202.2602 | 324.9144 | 406.7943 | 3 | 3.1 | 4.3 | 4.4 | 3.9 | 3.9 | 319 | 341 | 178
2019-05-13 | 51.34 | 9.28 | 1.12 | 1.07 | 3.04 | 629 | 561.1572 | 1 | 50523.87 | 9.241667 | 956.7782 | 900.7904 | 2186.765 | 313.089 | 541.6667 | 792 | 630.6893 | 618.1632 | 25786.8 | 250 | 17.23666 | 61.9861 | 928.2412 | 898.9503 | 884.4484 | 904.643 | 900.2592 | 911.4481 | 902.3464 | 875.9868 | 914.9155 | 887.9977 | 19.011 | 5 | 30.28185 | 577.531 | 587.3 | 30.07529 | 6.59 | 32.24628 | 79 | 4 | 1.249191 | 1 | 0.4 | 4.820308 | 78 | 138 | 4075 | 21 | 42 | 6.833333 | 0 | 2 | 2 | 2 | 48.66667 | 45.33333 | 29.61 | 29 | 47 | 49 | 2.3 | 0.3 | 0.25 | 465.9466 | 339.505 | 321.776 | 319.2609 | 0 | 11.23 | 11.1 | 8.4 | 3.1 | 8.197378 | 90 | 96 | 120 | 4.6 | 5 | 7.6 | 10.4 | 7.2 | 6.6 | 5 | 6.4 | 9.4 | 6.6 | 58 | 58 | 87 | 87 | 58 | 58 | 58 | 58 | 58 | 58 | 800 | 0 | 24 | 24 | 0 | 648.29 | 648.29 | 0 | 20 | 70.8672 | 30.27754 | 166.4773 | 44.53104 | 24.35435 | -2.477358 | 232.8854 | 90.60611 | 9.393888 | 1.338183 | 3.966667 | 1.933333 | 0.9166667 | 0.1 | 0 | 46 | 60916.8 | 3864.265 | 8.272746 | 8.317334 | 420.882 | 372.9823 | 99.60487 | 6.998 | 0 | 0.8921418 | 25.038 | 11480 | 6 | 38 | 60.66667 | 156 | 21 | 202 | 64 | 5.3 | 2.2 | 1 | 0.2 | 21 | 9 | 5.4 | 56.8 | 175 | 0 | 21 | 18 | 19 | 27 | 16 | 578.1065 | 464.1683 | 424.5165 | 429.4638 | 0.9843358 | 74.46865 | -294.2343 | 636.177 | 75 | -0.008333333 | 654.7932 | 22.5 | 37.96348 | 0.8323198 | 38.7958 | 24.46732 | 15.86477 | 31.16856 | 193.2592 | 179 | 203 | 296.5161 | 285 | 304 | 298.1109 | 290 | 307 | 299.3848 | 261 | 307 | 3.839027 | 2.4 | 6.6 | 1.884092 | 1.6 | 2.2 | 0.9083299 | 0.7 | 1.1 | 0.06215045 | 0 | 0.2 | 902.2664 | 852.8088 | 916.0397 | 13.98005 | 9.942286 | 23.67428 | 56.5193 | 58.46896 | 31.94671 | 931.015625 | 1.459223 | 1.155589 | 1.092213 | 1.071252 | 77.0444 | 197.0476 | 318.7392 | 363.1786 | 3 | 3.1 | 4.3 | 4.4 | 3.9 | 3.9 | 301 | 265 | 60
2019-05-14 | 50 | 9.08 | 1.19 | 0.96 | 2.84 | 636 | 587.3872 | 1 | 50525.43 | 9.408333 | 952.4705 | 899.518 | 2191.377 | 317.9383 | 666.6667 | 833 | 642.9381 | 633.6477 | 25862.2 | 250 | 17.6767 | 62.62656 | 928.8418 | 897.3891 | 874.4854 | 915.3899 | 895.8945 | 900.8016 | 908.2196 | 875.1223 | 911.8919 | 878.3446 | 19.06 | 5 | 30.67929 | 583.74 | 553.4 | 30.065 | 6.97 | 31.12187 | 67 | 4 | 1.209839 | 0.7 | 0.1 | 1.827879 | 69 | 136 | 4075 | 23 | 46 | 7.083333 | 0 | 2 | 2 | 2 | 48 | 45.33333 | 0 | 28 | 46 | 55 | 2.3 | 0.3 | 0.25 | 472.4253 | 342.9495 | 326.5388 | 324.2044 | 0 | 11.16 | 11.1 | 8.42 | 3.78 | 8.150183 | 85 | 105 | 132 | 4.6 | 5 | 7.6 | 10.4 | 7.2 | 6.6 | 5.2 | 6.4 | 4.4 | 6.4 | 56 | 56 | 84 | 84 | 56 | 56 | 56 | 56 | 56 | 56 | 600 | 0 | 24 | 24 | 355.98 | 267.24 | 623.22 | 3 | 14 | 71.1672 | 32.5351 | 168.3339 | 46.14715 | 26.89061 | -2.508938 | 238.8628 | 89.7926 | 10.2074 | 1.415437 | 3.966667 | 2.283333 | 1.116667 | 0.1166667 | 0 | 59 | 60994.92 | 3825.81 | 8.634017 | 8.530813 | 419.7366 | 428.3932 | 99.56781 | 3.45 | 0 | 0.9235648 | 32.508 | 10920 | 7 | 38.66667 | 60.33333 | 178 | 21 | 201 | 67 | 4.5 | 2.6 | 1.2 | 0.2 | 22 | 9.5 | 3 | 57.33333 | 175 | 0 | 15 | 17 | 17 | 31 | 22 | 597.3172 | 466.4227 | 425.8288 | 430.8027 | 0.3137782 | 64.39458 | -308.0067 | 636.1644 | 81 | -0.008333333 | 654.8123 | 22.5 | 29.68983 | 0.7626271 | 30.45246 | 24.08651 | 17.31732 | 32.60814 | 192.4743 | 180 | 209 | 295.4884 | 278 | 310 | 297.8393 | 278 | 317 | 299.1672 | 249 | 325 | 4.288374 | 3.6 | 5.4 | 2.283755 | 1.9 | 2.8 | 1.152711 | 1 | 1.4 | 0.1216701 | 0 | 0.2 | 898.3432 | 886.3293 | 910.0277 | 16.41407 | 9.439966 | 25.46869 | 57.32359 | 59.22118 | 34.1904 | 753.671875 | 1.459273 | 1.174626 | 1.094641 | 1.066777 | 66.54234 | 181.7177 | 314.74 | 330.3216 | 3 | 3.1 | 4.2 | 4.4 | 3.8 | 3.9 | 298 | 256 | 135
2019-05-15 | 49.92 | 9.14 | 1.16 | 0.97 | 3.26 | 637 | 589.9284 | 1 | 49904.65 | 9.558333 | 951.7306 | 899.2976 | 2159.523 | 318.8154 | 541.6667 | 949 | 644.1912 | 647.6509 | 25560.6 | 250 | 23.17393 | 77.34119 | 931.9512 | 893.8437 | 865.3759 | 926.7582 | 892.331 | 891.5526 | 915.7006 | 876.8678 | 909.5527 | 865.8677 | 19.06 | 5 | 30.73928 | 584.62 | 541.1 | 30.07516 | 6.17 | 30.72481 | 94 | 4.5 | 1.428768 | 0.6 | 0.1 | 4.375295 | 61 | 134 | 4075 | 24 | 50 | 6 | 0 | 2 | 2 | 2 | 46.66667 | 44.66667 | 0 | 26 | 45 | 48 | 2 | 0.5 | 0.25 | 489.6216 | 344.2179 | 326.4707 | 326.3724 | 0 | 11.06 | 10.86 | 7.32 | 2.02 | 8.18409 | 72 | 128 | 148 | 4.7 | 4.9 | 7.8 | 10.4 | 7.3 | 6.6 | 5.2 | 6.3 | 4.4 | 6.4 | 60 | 60 | 90 | 90 | 60 | 60 | 60 | 60 | 60 | 60 | 600 | 0 | 24 | 24 | 595.31 | 0 | 595.31 | 0 | 18 | 83.6184 | 32.98896 | 168.6211 | 46.2583 | 27.26188 | -2.124636 | 240.0166 | 89.52687 | 10.47313 | 1.264955 | 4.133333 | 2.133333 | 1.116667 | 0.1166667 | 0 | 50 | 61342.48 | 3845.567 | 8.463632 | 8.572022 | 419.5297 | 442.7161 | 99.54302 | 11.205 | 0 | 0.9261042 | 21.303 | 0 | 7 | 38 | 59.33333 | 169 | 20 | 201 | 60 | 4.5 | 2.3 | 1.2 | 0.2 | 24 | 12.75 | 4.5 | 57.4 | 175 | 0 | 15 | 17 | 17 | 30 | 23 | 598.8744 | 467.2114 | 424.8835 | 431.0533 | 0.0468311 | 61.9358 | -306.2577 | 636.2201 | 88 | -0.008333333 | 654.8955 | 22.5 | 28.04102 | 0.8151756 | 28.8562 | 21.58098 | 15.67021 | 28.06888 | 192.8913 | 177 | 208 | 296.1797 | 286 | 314 | 297.9119 | 282 | 312 | 299.403 | 243 | 325 | 4.06584 | 3.1 | 5 | 2.134288 | 1.8 | 2.4 | 1.079929 | 0.9 | 1.3 | 0.08521644 | 0 | 0.2 | 897.1698 | 890.01 | 908.2319 | 19.65028 | 14.00672 | 27.10281 | 57.56448 | 59.03961 | 35.4225 | 618.203125 | 1.43448 | 1.168757 | 1.082318 | 1.064767 | 51.01314 | 181.2916 | 303.5964 | 328.9529 | 3 | 3 | 4.3 | 4.4 | 3.9 | 3.9 | 393 | 328 | 160
2019-05-16 | 52.6 | 8.43 | 0.89 | 1.07 | 2.58 | 637 | 579.6824 | 1 | 49821.26 | 9.483333 | 946.214 | 899.4877 | 2159.795 | 322.6606 | 583.3333 | 866 | 643.2277 | 642.4521 | 25786.8 | 250 | 24.60682 | 72.36438 | 928.1312 | 894.5994 | 867.7113 | 933.1063 | 889.6347 | 892.2452 | 919.0026 | 871.4706 | 915.7132 | 863.8907 | 19.02 | 5 | 30.70904 | 584.58 | 586.2 | 30.07516 | 6.1 | 29.47437 | 75 | 4 | 1.378159 | 0.8 | 0.4 | 4.155117 | 56 | 133 | 4075 | 26 | 53 | 7.333333 | 0 | 2 | 2 | 2 | 49.66667 | 43.33333 | 0 | 28 | 46 | 47 | 2.3 | 0.3 | 0.25 | 483.3854 | 346.0225 | 330.2262 | 330.5613 | 0 | 10.66 | 10.49 | 6.42 | 3.1 | 8.129272 | 77 | 140 | 150 | 4.4 | 5 | 7.8 | 10.4 | 7.4 | 6.4 | 4.6 | 6.2 | 4.2 | 6.4 | 58 | 58 | 87 | 87 | 58 | 58 | 58 | 58 | 58 | 58 | 400 | 0 | 24 | 24 | 483.62 | 445.82 | 929.44 | 5 | 20 | 75.2424 | 33.17102 | 168.5685 | 47.10448 | 27.83366 | -1.949414 | 241.5573 | 89.28443 | 10.71557 | 1.144685 | 4.033333 | 2.15 | 1.116667 | 0.1 | 0 | 50 | 61141.36 | 3822.795 | 8.58925 | 8.627045 | 420.2718 | 453.9398 | 99.53928 | 3.567 | 0 | 0.9100195 | 28.026 | 10290 | 8 | 37.66667 | 61.33333 | 185 | 20 | 203 | 60 | 4.6 | 2.3 | 1.2 | 0.1 | 25 | 11 | 3.6 | 57.9 | 174 | 0 | 15 | 17 | 18 | 30 | 24 | 599.8094 | 466.7378 | 425.3461 | 430.0681 | -0.4292283 | 55.40708 | -317.8665 | 636.2689 | 95 | -0.008333333 | 654.9658 | 22.5 | 26.94895 | 0.8210593 | 27.77 | 22.65914 | 15.33302 | 32.97129 | 193.0308 | 176 | 206 | 295.8947 | 277 | 312 | 297.9924 | 286 | 315 | 299.3346 | 273 | 313 | 3.976634 | 3 | 4.7 | 2.165276 | 1.9 | 2.4 | 1.10562 | 0.9 | 1.3 | 0.09689356 | 0 | 0.2 | 897.4902 | 889.8529 | 908.0756 | 21.37209 | 15.85114 | 25.29631 | 57.68724 | 59.03961 | 35.07232 | 661.953125 | 1.425392 | 1.166244 | 1.086854 | 1.065848 | 48.5247 | 174.4817 | 307.7634 | 320.1675 | 3 | 3 | 4.3 | 4.4 | 3.8 | 3.9 | 368 | 270 | 223
2019-05-17 | 50.88 | 8.79 | 1.03 | 1.15 | 2.58 | 606 | 568.8536 | 1 | 49078.18 | 9.558333 | 946.6031 | 897.4525 | 2174.544 | 318.2592 | 541.6667 | 864 | 617.7755 | 612.747 | 25636 | 250 | 17.88593 | 63.64722 | 924.6329 | 889.8139 | 881.0604 | 918.8344 | 886.7473 | 898.6546 | 908.3309 | 871.5454 | 912.6027 | 853.8664 | 18.89 | 5 | 29.30286 | 557.17 | 562.8 | 25.80535 | 6.16 | 35.58755 | 88 | 4 | 1.868099 | 0.8 | 0.2 | 4.429019 | 77 | 131 | 4075 | 28 | 57 | 6 | 0 | 2 | 2 | 2 | 49.33333 | 43 | 0 | 28 | 45 | 46 | 2.4 | 0.7 | 0.25 | 465.9294 | 343.1358 | 324.3271 | 327.1172 | 0 | 10.84 | 10.6 | 8.2 | 3.48 | 8.129139 | 85 | 128 | 137 | 6.6 | 8 | 5.4 | 11 | 2.8 | 3.2 | 2.8 | 4.8 | 4.1 | 7.2 | 52 | 52 | 81 | 81 | 52 | 52 | 52 | 52 | 52 | 52 | 500 | 0 | 24 | 24 | 505.79 | 0 | 505.79 | 0 | 15 | 81.0636 | 30.69078 | 165.9555 | 43.16808 | 23.38173 | -3.122337 | 229.383 | 91.16787 | 8.832125 | 1.182731 | 3 | 1.766667 | 0.9 | 0.05 | 0 | 60 | 59483.04 | 3800.368 | 8.379542 | 8.192248 | 421.4645 | 362.8911 | 99.62116 | 3.927 | 0 | 0.9387023 | 34.749 | 10650 | 9 | 37.66667 | 61.33333 | 185 | 25 | 200 | 60 | 3.4 | 2 | 1 | 0.1 | 26 | 9.583333 | 2.7 | 58 | 175 | 0 | 18 | 16 | 16 | 25 | 4 | 568.5845 | 464.6185 | 425.2874 | 431.091 | -0.5128929 | 61.51531 | -301.7647 | 634.4875 | 71 | -0.008333333 | 653.1958 | 22.5 | 35.65892 | 0.8876016 | 36.54652 | 25.58273 | 18.23815 | 31.9986 | 194.7691 | 178 | 204 | 296.8753 | 279 | 302 | 298.1319 | 289 | 305 | 299.4373 | 253 | 317 | 2.899755 | 2.1 | 4 | 1.715438 | 1.2 | 2.5 | 0.8465128 | 0.6 | 1.1 | 0.03374769 | 0 | 0.2 | 894.4077 | 867.5486 | 912.0369 | 18.85065 | 13.10919 | 26.90713 | 56.62595 | 59.02665 | 34.03477 | 604.0625 | 1.388652 | 1.136067 | 1.074734 | 1.063222 | 56.89381 | 173.246 | 312.7776 | 326.8254 | 3 | 3 | 4.3 | 4.4 | 3.8 | 3.9 | 387 | 267 | 226
2019-05-18 | 50.33 | 8.78 | 1.1 | 1.13 | 3.16 | 593 | 540.1372 | 0.9472222 | 48097.71 | 9.366667 | 943.9408 | 896.0506 | 2094.125 | 313.9629 | 1143.695 | 743 | 604.4897 | 604.5399 | 18850 | 250 | 22.43879 | 74.757 | 917.067 | 888.0728 | 872.523 | 924.3373 | 883.66 | 897.726 | 916.9786 | 868.0397 | 910.1922 | 836.2449 | 18.89 | 5 | 30.20337 | 545.73 | 486.2 | 26.55653 | 6.37 | 28.04049 | 70 | 4 | 1.163024 | 0.8 | 0.1 | 16.218 | 72 | 125 | 4081 | 29 | 60 | 6 | 0 | 2 | 2 | 2 | 48 | 43 | 22.44 | 27 | 46 | 46 | 2.3 | 0.5 | 0.25 | 462.5387 | 341.2957 | 320.4463 | 322.2446 | 0 | 10.78 | 10.68 | 7.2 | 2.12 | 8.069696 | 82 | 116 | 132 | 7 | 8.2 | 5.4 | 11 | 4.8 | 4.6 | 3.8 | 5.2 | 4.3 | 8.2 | 56 | 56 | 84 | 84 | 56 | 56 | 56 | 56 | 56 | 56 | 800 | 0 | 22.73333 | 22.73333 | 0 | 376.21 | 376.21 | 0 | 12 | 73.9272 | 29.9855 | 166.7791 | 45.91349 | 27.50769 | -2.063656 | 238.1366 | 89.31536 | 10.68464 | 1.165958 | 3.316667 | 3.5 | 1.733333 | 0.25 | 0 | 48 | 57134.79 | 3646.612 | 9.074433 | 8.504878 | 420.0454 | 525.4831 | 99.49935 | 10.413 | 0 | 0.9108553 | 35.496 | 11160 | 10 | 35.33333 | 61.66667 | 180 | 20 | 200 | 80 | 4.1 | 5.1 | 2.3 | 0.4 | 28 | 9.166667 | 2.6 | 56.9 | 175 | 0 | 18 | 17 | 21 | 29 | 12 | 561.8409 | 464.17 | 426.6221 | 432.0384 | -0.6831111 | 62.11833 | -274.5996 | 634.0415 | 34 | -0.06111111 | 652.815 | 22.5 | 37.69191 | 0.6866234 | 38.37853 | 25.35238 | 17.69342 | 32.67299 | 185.9367 | -20 | 204 | 281.3286 | 0 | 306 | 284.9123 | -20 | 309 | 287.8258 | -21 | 316 | 3.383667 | 0 | 6.2 | 3.984949 | 0 | 5.5 | 1.758078 | 0 | 2.7 | 0.2914051 | 0 | 0.6 | 891.7127 | 751.3374 | 939.0931 | 25.02676 | 12.78159 | 72.68163 | 56.34002 | 58.79319 | 34.00883 | 4013.4375 | 1.337036 | 1.214757 | 1.137534 | 1.022574 | 70.98435 | 133.8543 | 355.363 | 247.8658 | 3 | 3 | 4.3 | 4.4 | 3.8 | 3.9 | 287 | 242 | 100
2019-05-19 | 50.12 | 8.77 | 1.08 | 1.15 | 3 | 633 | 579.362 | 1 | 50457.34 | 9.508333 | 944.0681 | 900.3669 | 2291.199 | 318.7217 | 916.6667 | 855 | 632.2063 | 631.9539 | 22243 | 250 | 23.80873 | 76.58001 | 923.3043 | 892.1273 | 884.5244 | 935.1786 | 879.1949 | 904.497 | 921.1795 | 862.9292 | 915.2282 | 864.0156 | 18.454 | 5 | 30.51333 | 580.494 | 600.5 | 26.57333 | 6.23 | 26.7364 | 41 | 3 | 1.406104 | 0.8 | 0.6 | 4.099529 | 68 | 124 | 4081 | 30 | 64 | 6.666667 | 0 | 2 | 2 | 2 | 46.66667 | 43.33333 | 0 | 29 | 46 | 48 | 2.4 | 0.5 | 0.25 | 480.7446 | 344.1998 | 325.5691 | 326.9123 | 0 | 10.92 | 10.84 | 8.64 | 2.24 | 8.240243 | 79 | 115 | 125 | 5 | 4.6 | 7.6 | 10.4 | 7.2 | 6.6 | 5 | 6.9 | 9.4 | 6.4 | 58 | 58 | 87 | 87 | 58 | 58 | 58 | 58 | 58 | 58 | 1000 | 0 | 24 | 24 | 0 | 0 | 0 | 0 | 0 | 82.362 | 31.62463 | 165.1192 | 46.6869 | 28.71783 | -1.698571 | 238.8253 | 88.6866 | 11.3134 | 1.2221 | 3.516667 | 3.316667 | 1.583333 | 0.2 | 0 | 41 | 60909.18 | 3824.105 | 8.715636 | 8.529476 | 419.1423 | 518.7719 | 99.48219 | 3.735 | 0 | 0.9152638 | 31.761 | 0 | 10 | 39.66667 | 60.66667 | 176 | 21 | 202 | 76 | 4.4 | 3.6 | 1.7 | 0.2 | 29 | 9 | 3.1 | 57.56667 | 175 | 0 | 15 | 18 | 18 | 30 | 22 | 592.4483 | 465.8559 | 425.0194 | 431.2726 | 0.1876277 | 64.85428 | -286.2676 | 633.9865 | 37 | -0.06111111 | 652.7431 | 22.5 | 32.28939 | 0.6804544 | 32.96984 | 25.53614 | 18.14736 | 33.19177 | 193.7023 | 186 | 202 | 293.931 | 279 | 312 | 297.4183 | 289 | 312 | 299.429 | 290 | 311 | 3.540164 | 2.7 | 4.5 | 3.306206 | 2.7 | 3.7 | 1.58321 | 1.4 | 1.9 | 0.1948715 | 0 | 0.3 | 898.4406 | 888.6833 | 908.2228 | 21.47744 | 18.04625 | 26.99153 | 57.27856 | 58.81913 | 33.63272 | 878.828125 | 1.410178 | 1.212646 | 1.1172 | 1.050787 | 57.22993 | 95.51869 | 321.6619 | 282.9149 | 3 | 3 | 4.3 | 4.4 | 3.8 | 3.9 | 300 | 268 | 146
2019-05-20 | 49.82 | 9.04 | 0.98 | 1.08 | 2.62 | 636 | 592.2692 | 1 | 50065.9 | 9.441667 | 953.5309 | 899.7471 | 2308.507 | 321.4379 | 1041.667 | 829 | 634.9595 | 638.9562 | 24128 | 250 | 23.22677 | 73.76991 | 931.8957 | 893.7609 | 879.6368 | 925.2121 | 876.6483 | 900.671 | 925.6145 | 864.5373 | 918.7121 | 884.671 | 18.182 | 5 | 30.64494 | 582.862 | 531.6 | 29.065 | 6.86 | 26.39456 | 93 | 5 | 1.146685 | 1.4 | 0.2 | 2.553937 | 65 | 112 | 4081 | 32 | 68 | 6.5 | 0 | 2 | 2 | 2 | 45.33333 | 39 | 0 | 28 | 46 | 49 | 2.3 | 0.5 | 0.25 | 500.7928 | 346.9206 | 328.4662 | 329.4097 | 0 | 10.83 | 10.23 | 9.32 | 2.33 | 8.210424 | 85 | 110 | 130 | 4.8 | 5 | 7.6 | 10.2 | 7 | 6.4 | 4.6 | 6.4 | 4.2 | 6.2 | 56 | 56 | 84 | 84 | 56 | 56 | 56 | 56 | 56 | 56 | 800 | 0 | 24 | 24 | 681.36 | 0 | 681.36 | 0 | 21 | 76.9092 | 32.28397 | 167.4606 | 46.83012 | 28.28995 | -1.713394 | 240.8673 | 88.96631 | 11.03369 | 1.214748 | 3.466667 | 2.75 | 1.316667 | 0.15 | 0 | 35 | 61816.47 | 3879.667 | 9.192235 | 8.602402 | 420.2301 | 432.3317 | 99.59426 | 4.482 | 0 | 0.9312409 | 27.279 | 0 | 10 | 41.33333 | 60.33333 | 173 | 22 | 203 | 78 | 4.1 | 3 | 1.5 | 0.2 | 30 | 10 | 3.7 | 57.86667 | 175 | 0 | 15 | 17 | 17 | 30 | 24 | 601.4168 | 466.4964 | 425.1075 | 431.0429 | 0.1207694 | 62.12649 | -285.9483 | 634.0875 | 43 | -0.06111111 | 652.8153 | 22.5 | 31.74514 | 0.6813965 | 32.42654 | 25.9027 | 19.4832 | 33.41225 | 194.1193 | 182 | 204 | 295.2081 | 285 | 309 | 297.7366 | 281 | 316 | 299.2207 | 248 | 322 | 3.306435 | 2.4 | 4.2 | 2.660203 | 2.1 | 3.1 | 1.297046 | 0.9 | 1.6 | 0.1374664 | 0 | 0.3 | 900.2835 | 889.5018 | 908.1962 | 20.87287 | 14.85313 | 26.03562 | 57.80072 | 60.32358 | 34.09962 | 786.484375 | 1.395043 | 1.189797 | 1.086589 | 1.051003 | 37.41584 | 97.56678 | 301.4082 | 300.5859 | 3 | 3 | 4.2 | 4.3 | 3.8 | 3.9 | 299 | 276 | 140
2019-05-21 | 50.51 | 9.02 | 0.98 | 1.09 | 2.18 | 637 | 583.6956 | 1 | 49849 | 9.433333 | 975.1798 | 899.2076 | 2313.281 | 321.0196 | 1125 | 840 | 630.3212 | 637.4619 | 25937.6 | 250 | 24.83996 | 69.02294 | 931.817 | 896.7536 | 874.2182 | 927.2513 | 873.4484 | 895.9707 | 927.4035 | 866.7982 | 922.8776 | 880.8469 | 18.182 | 5 | 30.66123 | 583.742 | 481.2 | 21.91857 | 6.27 | 25.65071 | 64 | 4 | 1.512115 | 0.6 | 0.6 | 4.578393 | 60 | 121 | 4081 | 34 | 72 | 7.166667 | 0 | 2 | 2 | 2 | 46.33333 | 40.66667 | 0 | 29 | 46 | 49 | 2.4 | 0.5 | 0.25 | 495.2261 | 349.3235 | 327.9331 | 329.4092 | 0 | 10.51 | 10.2 | 6.52 | 2.24 | 8.234944 | 82 | 150 | 175 | 4.8 | 4.8 | 7.8 | 10.6 | 7.6 | 6.2 | 5.6 | 6.4 | 4.6 | 6.2 | 60 | 60 | 90 | 90 | 60 | 60 | 60 | 60 | 60 | 60 | 700 | 0 | 24 | 24 | 178.14 | 702.37 | 880.51 | 5 | 18 | 94.1856 | 31.32096 | 169.2446 | 47.25853 | 27.63782 | -1.947719 | 242.1933 | 89.39273 | 10.60727 | 1.207483 | 3.483333 | 2.416667 | 1.133333 | 0.1333333 | 0 | 42 | 61554.83 | 3837.846 | 9.434278 | 8.649759 | 420.0425 | 414.2962 | 99.62277 | 2.241 | 0 | 0.9163196 | 25.038 | 0 | 10 | 40.33333 | 60.33333 | 188 | 22 | 206 | 78 | 4.2 | 2.7 | 1.2 | 0.2 | 31 | 10.2 | 4.1 | 57.6 | 175 | 0 | 19 | 18 | 19 | 30 | 24 | 599.8872 | 466.5273 | 424.1197 | 429.7877 | 0.05176318 | 67.25169 | -283.6443 | 634.2266 | 50 | -0.06111111 | 652.9283 | 22.5 | 35.81024 | 0.6789342 | 36.48918 | 26.57799 | 18.96443 | 34.61839 | 193.8451 | 184 | 202 | 295.6066 | 288 | 304 | 297.9574 | 293 | 311 | 299.3923 | 281 | 310 | 3.469127 | 2.4 | 4.8 | 2.375074 | 2 | 2.8 | 1.112411 | 0.9 | 1.4 | 0.1013356 | 0 | 0.2 | 899.6392 | 885.2943 | 910.5643 | 22.31118 | 17.67114 | 28.18473 | 57.40282 | 58.84508 | 33.65867 | 588.515625 | 1.416771 | 1.186311 | 1.074315 | 1.054839 | 63.10926 | 110.4732 | 299.5141 | 311.1993 | 2.9 | 3 | 4.2 | 4.3 | 3.9 | 3.9 | 326 | 264 | 110
2019-05-22 | 50.43 | 8.83 | 1.22 | 1.18 | 2.58 | 636 | 597.3084 | 1 | 49899.2 | 9.491667 | 965.0775 | 899.6743 | 2335.329 | 322.3891 | 916.6667 | 843 | 632.4238 | 631.3949 | 25560.6 | 250 | 26.30248 | 69.21563 | 935.571 | 898.6708 | 873.8477 | 926.662 | 868.8245 | 895.7078 | 929.1629 | 868.9476 | 924.7733 | 875.6204 | 19.489 | 5 | 30.7085 | 584.169 | 513.1 | 21.59 | 6.56 | 25.29351 | 71 | 5 | 1.361609 | 0.8 | 0.1 | 16.218 | 57 | 118 | 4081 | 35 | 76 | 6.416667 | 0 | 2 | 2 | 2 | 47 | 41.33333 | 0 | 26 | 46 | 47 | 2.3 | 0.6 | 0.25 | 494.0382 | 350.1883 | 329.5899 | 330.7602 | 0 | 10.78 | 10.56 | 7.42 | 2.56 | 8.242154 | 97 | 120 | 185 | 5.8 | 6.6 | 6.4 | 10.8 | 5.8 | 5.6 | 4.2 | 6 | 4.4 | 7.2 | 58 | 58 | 87 | 86 | 58 | 58 | 58 | 58 | 56 | 58 | 700 | 0 | 24 | 24 | 731.76 | 0 | 731.76 | 0 | 23 | 72.5484 | 32.0571 | 168.9443 | 46.88272 | 27.34589 | -2.127769 | 241.0452 | 89.53801 | 10.46199 | 1.214074 | 3.866667 | 2.45 | 1.133333 | 0.1166667 | 0 | 60 | 61376.99 | 3837.005 | 8.860455 | 8.608756 | 420.5281 | 409.8197 | 99.5987 | 6.458 | 0 | 0.9391642 | 29.52 | 10940 | 11 | 39.66667 | 60.33333 | 150 | 25 | 202 | 190 | 4.5 | 2.8 | 1.3 | 0.2 | 32 | 10.5 | 3.4 | 57.5 | 175 | 0 | 17 | 17 | 18 | 28 | 22 | 598.6364 | 466.8736 | 426.0042 | 430.9248 | 0.5028376 | 69.88853 | -275.5707 | 634.3074 | 56 | -0.06111111 | 653.045 | 22.5 | 32.46461 | 0.6348348 | 33.09945 | 25.83928 | 17.96579 | 34.34604 | 192.9214 | 179 | 204 | 295.231 | 283 | 305 | 297.7785 | 282 | 316 | 299.2295 | 236 | 323 | 4.020214 | 2.7 | 5.2 | 2.493307 | 1.8 | 2.9 | 1.182624 | 0.7 | 1.4 | 0.1318252 | 0 | 0.2 | 899.8329 | 895.0933 | 905.2623 | 23.44187 | 19.97756 | 26.72987 | 57.76229 | 58.92289 | 34.47572 | 567.8125 | 1.449793 | 1.192224 | 1.07785 | 1.061164 | 77.24971 | 111.7775 | 296.7393 | 310.3192 | 2.9 | 3 | 3.9 | 4.2 | 3.8 | 4.4 | 306 | 240 | 172
2019-05-23 | 50.76 | 9.19 | 1.23 | 1.15 | 2.64 | 637 | 582.2132 | 1 | 49633.86 | 9.558333 | 949.2626 | 899.8614 | 2352.694 | 322.6903 | 958.3333 | 801 | 629.2244 | 630.5101 | 25786.8 | 250 | 25.78519 | 71.05254 | 934.8202 | 897.0014 | 877.1907 | 925.9712 | 866.8331 | 898.5417 | 926.5836 | 871.9492 | 921.6373 | 869.5864 | 18.242 | 5 | 30.73629 | 583.802 | 528.7 | 21.59 | 6.92 | 24.70509 | 78 | 8 | 1.137642 | 0.8 | 0.1 | 2.284383 | 53 | 117 | 4081 | 36 | 79 | 6.5 | 0 | 2 | 2 | 2 | 50 | 42.66667 | 0 | 30 | 48 | 49 | 2.3 | 4.2 | 2 | 480.7065 | 350.9038 | 328.8665 | 332.072 | 0 | 10.58 | 10.34 | 8.4 | 3.22 | 8.204172 | 86 | 106 | 169 | 7.2 | 8.3 | 5.2 | 11 | 4.7 | 4.6 | 3.6 | 5.4 | 4.2 | 8.3 | 58 | 58 | 87 | 88 | 58 | 58 | 58 | 58 | 60 | 58 | 800 | 0 | 24 | 24 | 445.18 | 178.36 | 623.54 | 2 | 16 | 58.1232 | 33.36361 | 168.5497 | 46.71554 | 27.03339 | -2.309298 | 239.9893 | 89.69784 | 10.30216 | 1.274226 | 3.916667 | 2.633333 | 1.233333 | 0.1666667 | 0 | 38 | 61094.61 | 3828.436 | 9.107277 | 8.571048 | 420.7605 | 404.7886 | 99.61602 | 5.229 | 0 | 0.9139925 | 24.291 | 0 | 11 | 42.33333 | 60.33333 | 156 | 22 | 200 | 186 | 4.5 | 2.8 | 1.3 | 0.2 | 33 | 12.58333 | 4.1 | 58.06667 | 175 | 0 | 13 | 18 | 18 | 28 | 22 | 594.1455 | 466.0559 | 425.3667 | 429.7486 | 0.01708869 | 63.34789 | -294.4629 | 634.4248 | 63 | -0.06111111 | 653.1408 | 22.5 | 23.90374 | 0.6350264 | 24.53877 | 22.91816 | 16.39649 | 31.05182 | 193.0401 | 187 | 198 | 295.1469 | 290 | 301 | 297.6711 | 290 | 307 | 299.4329 | 277 | 308 | 3.978857 | 3.3 | 4.8 | 2.714296 | 2.3 | 3.1 | 1.26471 | 1.1 | 1.4 | 0.1562928 | 0 | 0.2 | 899.0064 | 889.8851 | 908.257 | 22.8891 | 20.32838 | 28.56086 | 58.20702 | 59.16931 | 35.4225 | 535.625 | 1.429493 | 1.197213 | 1.082026 | 1.063177 | 54.49817 | 110.7883 | 294.5728 | 307.4276 | 2.9 | 3 | 4 | 4.2 | 3.8 | 3.9 | 383 | 257 | 200
2019-05-24 | 50.24 | 8.78 | 1.21 | 1.21 | 2.42 | 638 | 579.432 | 1 | 50270.61 | 9.466667 | 930.8645 | 898.1077 | 2403.613 | 321.9859 | 1041.667 | 850 | 620.7924 | 636.4539 | 25786.8 | 250 | 27.54488 | 71.22028 | 931.1556 | 895.4317 | 874.8168 | 931.6258 | 863.0723 | 899.0608 | 924.2829 | 865.4157 | 920.516 | 862.0969 | 18.242 | 5 | 30.74715 | 584.682 | 519 | 26.89611 | 6.83 | 24.15754 | 46 | 3 | 1.26037 | 1 | 0.1 | 2.145568 | 49 | 114 | 4081 | 37 | 83 | 6.166667 | 0 | 2 | 2 | 2 | 46.66667 | 43.66667 | 0 | 29 | 47 | 54 | 2.3 | 3.8 | 2.5 | 479.5949 | 350.8528 | 329.0412 | 330.6399 | 0 | 10.7 | 10.49 | 7.09 | 3.66 | 8.085395 | 88 | 137 | 174 | 4.8 | 5 | 7.8 | 10 | 7.2 | 6.6 | 5.4 | 6.5 | 4.8 | 6.4 | 58 | 58 | 87 | 87 | 58 | 58 | 58 | 58 | 58 | 58 | 1100 | 0 | 24 | 24 | 0 | 677.03 | 677.03 | 0 | 22 | 69.402 | 33.11478 | 168.2001 | 46.205 | 25.85689 | -2.388586 | 237.8734 | 90.13412 | 9.86588 | 1.323731 | 3.966667 | 2.783333 | 1.316667 | 0.1833333 | 0 | 40 | 61644.39 | 3874.568 | 9.356286 | 8.495477 | 420.6896 | 400.5332 | 99.63177 | 2.286 | 0 | 0.9082006 | 33.255 | 11250 | 12 | 40.66667 | 58.66667 | 145 | 21 | 200 | 172 | 4.2 | 3.1 | 1.4 | 0.2 | 34 | 11.75 | 2.9 | 58.36667 | 175 | 0 | 15 | 19 | 18 | 27 | 20 | 593.5186 | 465.8525 | 425.368 | 430.1997 | 1.080449 | 74.20503 | -284.7076 | 634.5741 | 71 | -0.06111111 | 653.2703 | 22.5 | 24.8085 | 0.6720467 | 25.48055 | 21.74034 | 16.38353 | 29.3269 | 193.2182 | 183 | 204 | 294.9841 | 289 | 302 | 297.3894 | 282 | 309 | 299.4087 | 257 | 311 | 3.872909 | 3.2 | 4.5 | 2.811235 | 2.5 | 3.3 | 1.322868 | 1.1 | 1.5 | 0.18875 | 0 | 0.2 | 896.9551 | 887.8065 | 908.6934 | 25.15772 | 20.41832 | 31.82274 | 58.13635 | 59.28603 | 35.09826 | 592.1875 | 1.425378 | 1.197251 | 1.084625 | 1.065818 | 53.36014 | 107.9728 | 299.3999 | 304.5493 | 2.9 | 3 | 4 | 4.2 | 3.8 | 3.8 | 322 | 286 | 141
2019-05-25 | 50.46 | 8.2 | 1.19 | 1.2 | 2.68 | 638 | 594.3556 | 1 | 50645.5 | 9.425 | 905.9266 | 900.7482 | 2456.298 | 322.4055 | 791.6667 | 902 | 622.2416 | 631.5782 | 25636 | 250 | 29.56045 | 80.34684 | 936.8465 | 897.5214 | 877.8749 | 937.4184 | 861.9277 | 901.6683 | 927.7584 | 864.9697 | 925.2535 | 857.2589 | 18.343 | 5 | 30.74158 | 584.783 | 555.1 | 28.57 | 6.92 | 23.28452 | 57 | 3 | 1.199111 | 0.6 | 0.1 | 2.103955 | 45 | 114 | 4081 | 38 | 86 | 6.333333 | 0 | 2 | 2 | 2 | 47.33333 | 43 | 0 | 27 | 47 | 65 | 2.2 | 8.9 | 6 | 483.2424 | 350.2436 | 328.7698 | 331.6949 | 0 | 10.8 | 10.56 | 7.63 | 1.8 | 7.962046 | 85 | 125 | 159 | 7.2 | 8.4 | 5.4 | 11 | 4.8 | 4.8 | 4 | 5.4 | 4.8 | 8.2 | 58 | 58 | 87 | 87 | 58 | 58 | 58 | 58 | 58 | 58 | 1000 | 0 | 24 | 24 | 0 | 427.83 | 427.83 | 0 | 13 | 57.5256 | 32.98799 | 168.2654 | 46.20205 | 26.50018 | -2.149732 | 238.8179 | 89.80376 | 10.19624 | 1.323428 | 3.45 | 2.633333 | 1.35 | 0.1833333 | 0 | 40 | 62025.62 | 3888.731 | 9.632791 | 8.529209 | 421.545 | 406.7669 | 99.63852 | 4.482 | 0 | 0.9315918 | 28.773 | 0 | 12 | 39.66667 | 56 | 137 | 22 | 201 | 169 | 3.8 | 2.9 | 1.4 | 0.2 | 35 | 9.883333 | 3.5 | 57.9 | 175 | 0 | 16 | 19 | 19 | 28 | 22 | 596.8526 | 466.9842 | 426.3396 | 431.358 | 0.8995571 | 71.70113 | -289.8023 | 634.7115 | 79 | -0.06111111 | 653.3935 | 22.5 | 25.32097 | 0.6921373 | 26.01311 | 21.21093 | 15.87773 | 29.30098 | 193.6067 | 188 | 203 | 295.2781 | 289 | 301 | 297.5368 | 294 | 302 | 299.2803 | 292 | 307 | 3.625132 | 3 | 4.4 | 2.660936 | 2.4 | 3 | 1.307325 | 1.1 | 1.5 | 0.1877049 | 0 | 0.2 | 898.6221 | 892.3425 | 907.6567 | 27.19763 | 24.49066 | 30.56708 | 57.86752 | 58.88398 | 35.38359 | 587.65625 | 1.414878 | 1.189711 | 1.080212 | 1.068345 | 46.46579 | 115.2368 | 298.97 | 308.3387 | 3 | 3 | 3.9 | 4 | 3.8 | 3.9 | 301 | 253 | 143
2019-05-26 | 50.24 | 8.1 | 1.17 | 1.18 | 2.72 | 638 | 590.6232 | 1 | 50806.97 | 9.416667 | 891.7235 | 899.6983 | 2468.385 | 323.4605 | 916.6667 | 811 | 620.4534 | 665.2291 | 25711.4 | 250 | 24.90456 | 74.25128 | 934.8408 | 909.0283 | 877.6427 | 926.9986 | 868.7176 | 899.716 | 919.5406 | 861.1017 | 931.9925 | 857.7143 | 18.176 | 5 | 30.73006 | 584.616 | 577.2 | 28.57 | 6.9 | 23.0159 | 79 | 5 | 1.72396 | 0.7 | 0.1 | 4.701369 | 41 | 113 | 4081 | 38 | 89 | 6.25 | 0 | 2 | 2 | 2 | 50 | 44.33333 | 0 | 28 | 49 | 56 | 2.2 | 1.3 | 4 | 484.0268 | 351.0974 | 330.0074 | 332.5903 | 0 | 10.88 | 9.89 | 8.22 | 2.66 | 7.990768 | 87 | 106 | 139 | 7.6 | 10.2 | 7.2 | 6.6 | 5 | 6.4 | 4.4 | 6.4 | 4.6 | 5 | 58 | 58 | 87 | 87 | 58 | 58 | 58 | 58 | 58 | 58 | 1000 | 0 | 24 | 24 | 0 | 0 | 0 | 0 | 0 | 59.6232 | 33.15026 | 167.9761 | 45.92691 | 26.02571 | -2.306055 | 237.6226 | 90.01793 | 9.982069 | 1.246742 | 3.266667 | 6.466667 | 1.45 | 0.5 | 0 | 49 | 61685.22 | 3884.222 | 9.133347 | 8.486523 | 419.6118 | 392.4485 | 99.62896 | 10.458 | 0 | 0.9257417 | 18.315 | 0 | 12 | 40.66667 | 59.66667 | 165 | 25 | 198 | 160 | 4.1 | 11 | 1.8 | 1.1 | 37 | 7.833333 | 4.9 | 58.26667 | 175 | 0 | 14 | 19 | 18 | 28 | 19 | 595.1466 | 465.8574 | 425.1682 | 429.7532 | 0.8893551 | 73.16619 | -296.8465 | 634.8383 | 87 | -0.06111111 | 653.5008 | 22.5 | 23.14464 | 0.7038281 | 23.84847 | 21.58851 | 15.48865 | 29.23613 | 193.3124 | 186 | 209 | 288.8214 | 196 | 308 | 297.3049 | 288 | 319 | 299.0677 | 233 | 316 | 3.860094 | 3.2 | 4.8 | 6.538765 | 2.4 | 11.5 | 1.527291 | 1.1 | 1.9 | 0.19975 | 0 | 0.3 | 898.5368 | 886.4241 | 908.7229 | 25.99483 | 22.89739 | 29.41166 | 58.21229 | 59.19523 | 35.31874 | 577.890625 | 1.422197 | 1.459458 | 1.105781 | 1.076122 | 45.49735 | 347.5171 | 308.4359 | 299.6862 | 2.9 | 3 | 3.6 | 3.9 | 3.9 | 3.9 | 396 | 292 | 260
2019-05-27 | 49.8 | 8.81 | 1.28 | 1.27 | 2.96 | 634 | 572.7248 | 1 | 50360.37 | 9.491667 | 868.24 | 899.7433 | 2460.495 | 321.6908 | 1791.667 | 836 | 622.3453 | 623.2139 | 25786.8 | 250 | 23.72629 | 69.8459 | 927.4459 | 911.6283 | 880.704 | 921.1683 | 870.9594 | 906.5336 | 918.2232 | 861.2835 | 931.8517 | 851.648 | 18.169 | 5 | 30.56238 | 581.089 | 521.6 | 28.57 | 6.71 | 22.40523 | 39 | 3 | 1.439218 | 1 | 0.1 | 4.248902 | 37 | 111 | 4081 | 40 | 92 | 6.666667 | 0 | 2 | 2 | 2 | 50.33333 | 44 | 74 | 28 | 46 | 48 | 2.2 | 0.4 | 0.25 | 475.0204 | 349.732 | 327.9668 | 330.9716 | 0 | 10.43 | 10.3 | 7.86 | 4.3 | 7.731537 | 86 | 117 | 141 | 4.2 | 7.8 | 7 | 10 | 4 | 4.6 | 3.2 | 5 | 5.6 | 8 | 56 | 56 | 84 | 84 | 56 | 56 | 56 | 56 | 56 | 56 | 1000 | 0 | 24 | 24 | 1160.87 | 0 | 1160.87 | 4 | 29 | 53.8548 | 33.88926 | 167.7931 | 46.04958 | 26.47401 | -2.224843 | 238.0919 | 89.8152 | 10.1848 | 1.314155 | 4.216667 | 5.016667 | 1.616667 | 0.2166667 | 0 | 48 | 61048.73 | 3863.331 | 8.053834 | 8.503281 | 419.6259 | 417.7123 | 99.54372 | 8.185 | 0 | 0.9033514 | 22.05 | 11920 | 13 | 40.66667 | 59.66667 | 165 | 21 | 202 | 152 | 4.5 | 8 | 1.8 | 0.3 | 39 | 7.5 | 4.4 | 58.86667 | 175 | 0 | 14 | 21 | 17 | 29 | 18 | 592.3084 | 466.1273 | 425.7813 | 430.2484 | 1.624585 | 64.48297 | -302.8478 | 634.8072 | 91 | -0.06111111 | 653.4514 | 22.5 | 21.42207 | 0.7038281 | 22.1259 | 22.42363 | 16.16306 | 32.29689 | 192.7878 | 189 | 197 | 291.718 | 280 | 302 | 297.0889 | 291 | 304 | 298.969 | 290 | 312 | 4.16062 | 3.4 | 4.9 | 4.825697 | 3.2 | 7.9 | 1.577326 | 1.2 | 1.9 | 0.2107442 | 0 | 0.3 | 898.2933 | 891.3099 | 908.616 | 25.75109 | 23.358 | 27.50331 | 59.02236 | 60.24577 | 35.74673 | 690.9375 | 1.444455 | 1.320984 | 1.106498 | 1.065373 | 66.24484 | 221.8485 | 314.7569 | 300.6627 | 2.9 | 3 | 3.7 | 3.8 | 3.8 | 3.9 | 401 | 326 | 283
2019-05-28 | 50.73 | 7.95 | 1.2 | 1.11 | 2.8 | 615 | 562.2496 | 0.9930556 | 46107.2 | 9.55 | 879.0793 | 897.6373 | 2353.047 | 314.898 | 1552.448 | 724 | 605.0018 | 609.9217 | 20885.8 | 250 | 20.16113 | 68.19165 | 923.968 | 897.0691 | 898.8795 | 927.7772 | 834.1407 | 913.9442 | 918.7581 | 866.5613 | 925.266 | 823.9651 | 17.963 | 5 | 29.90491 | 564.163 | 501.4 | 28.57 | 6.75 | 22.1532 | 72 | 4 | 1.147923 | 0.7 | 0.2 | 2.321338 | 84 | 109 | 4081 | 41 | 96 | 7.666667 | 0 | 2 | 2 | 2 | 52.33333 | 47.33333 | 0 | 27 | 46 | 50 | 2.4 | 0.4 | 0.25 | 460.6984 | 343.0316 | 321.1552 | 323.5382 | 0 | 10.98 | 10.9 | 6.87 | 2.7 | 7.723633 | 90 | 127 | 156 | 7.2 | 8.4 | 5.6 | 11 | 4.6 | 4.8 | 3.6 | 5.6 | 4.8 | 8.2 | 58 | 58 | 87 | 87 | 58 | 58 | 58 | 58 | 58 | 58 | 900 | 0 | 23.83333 | 23.83333 | 0 | 360.81 | 360.81 | 0 | 11 | 71.4396 | 34.26261 | 164.3104 | 43.2085 | 23.43055 | -2.374692 | 228.5747 | 90.78819 | 9.211807 | 1.4018 | 4.5 | 3.366667 | 1.316667 | 0.1666667 | 0 | 43 | 60284.85 | 3866.955 | 8.200112 | 8.163383 | 420.5317 | 369.0161 | 99.60512 | 7.47 | 0 | 0.914227 | 14.58 | 0 | 13 | 39.66667 | 60.33333 | 167 | 21 | 200 | 144 | 4.8 | 3.6 | 1.4 | 0.2 | 41 | 10 | 5.4 | 58.66667 | 175 | 0 | 14 | 21 | 17 | 30 | 16 | 565.9027 | 464.1924 | 424.3326 | 429.2738 | -0.1530925 | 54.27309 | -306.3629 | 634.2559 | 76 | -0.06805556 | 652.8803 | 22.5 | 14.7826 | 0.6912699 | 15.47387 | 22.81856 | 16.42244 | 29.74193 | 192.2366 | 188 | 196 | 294.1162 | 286 | 301 | 297.7407 | 292 | 303 | 299.1711 | 293 | 306 | 4.530287 | 3.7 | 5.3 | 3.295526 | 2.8 | 3.8 | 1.323102 | 1.1 | 1.5 | 0.1516898 | 0 | 0.2 | 892.827 | 833.7286 | 914.6349 | 33.14455 | 15.09137 | 112.0626 | 58.73902 | 60.4792 | 36.00611 | 775.9375 | 1.474298 | 1.247055 | 1.078857 | 1.067991 | 88.93178 | 153.9976 | 292.5768 | 319.0653 | 3 | 3 | 3.7 | 3.7 | 3.9 | 3.9 | 406 | 359 | 373
2019-05-29 | 51.53 | 7.79 | 1.19 | 1.34 | 2.32 | 615 | 541.8696 | 1 | 49254.26 | 9.608333 | 879.2185 | 897.9367 | 2462.464 | 316.133 | 1708.333 | 818 | 599.624 | 634.2302 | 25032.8 | 250 | 14.24506 | 55.44389 | 927.8135 | 902.5172 | 910.9355 | 906.787 | 816.1503 | 920.5515 | 909.2017 | 889.5371 | 934.2302 | 817.6515 | 17.963 | 5 | 29.71208 | 564.163 | 584.7 | 20.75195 | 6.61 | 20.9984 | 88 | 4 | 1.457526 | 0.6 | 0.1 | 11.43962 | 77 | 109 | 4081 | 43 | 100 | 6.75 | 0 | 2 | 2 | 2 | 52.33333 | 45 | 0 | 28 | 46 | 62 | 2.3 | 23.7 | 6 | 458.2675 | 342.8637 | 321.8393 | 325.3948 | 0 | 10.58 | 10.44 | 8.66 | 2.07 | 7.812985 | 91 | 129 | 170 | 4.8 | 4.8 | 7.6 | 10.6 | 7.8 | 7.2 | 5.6 | 6.6 | 5.2 | 6.8 | 58 | 58 | 87 | 87 | 58 | 58 | 58 | 58 | 58 | 58 | 900 | 0 | 24 | 24 | 0 | 733.39 | 733.39 | 1 | 21 | 70.4796 | 35.42288 | 165.2994 | 42.62668 | 22.6869 | -2.734726 | 227.8783 | 91.24437 | 8.755628 | 1.416559 | 4.483333 | 3.066667 | 1.233333 | 0.1666667 | 0 | 35 | 60277.84 | 3855.115 | 8.436529 | 8.138511 | 419.3599 | 356.4226 | 99.63079 | 11.727 | 0 | 0.8810888 | 13.833 | 10980 | 14 | 38.66667 | 61.66667 | 190 | 23 | 200 | 167 | 4.9 | 3.2 | 1.3 | 0.2 | 44 | 11.5 | 5.5 | 58.86667 | 175 | 0 | 11 | 21 | 17 | 27 | 18 | 561.8622 | 465.0828 | 424.8746 | 429.3141 | 1.155133 | 70.19499 | -294.5357 | 633.5903 | 61 | -0.06805556 | 652.1919 | 22.5 | 8.16767 | 0.6939401 | 8.86161 | 25.58635 | 18.30298 | 32.73784 | 192.0786 | 185 | 195 | 294.5148 | 271 | 304 | 297.6942 | 283 | 302 | 299.2874 | 291 | 313 | 4.590706 | 3.9 | 5.3 | 3.051589 | 2.5 | 3.7 | 1.215213 | 0.9 | 1.4 | 0.132478 | 0 | 0.2 | 894.3103 | 799.2352 | 930.3763 | 30.53825 | 9.957367 | 160.5522 | 59.20908 | 60.67373 | 36.52488 | 704.21875 | 1.469732 | 1.235165 | 1.049577 | 1.066286 | 86.87904 | 154.985 | 276.919 | 330.0055 | 2.8 | 3 | 3.5 | 3.8 | 3.8 | 3.9 | 412 | 397 | 446
2019-05-30 | 51.24 | 7.9 | 1.2 | 1.17 | 2.72 | 637 | 581.4792 | 1 | 49570.83 | 9.533333 | 910.3217 | 895.5523 | 2454.197 | 315.974 | 1916.667 | 762 | 606.8485 | 643.1833 | 25711.4 | 250 | 14.45323 | 48.8059 | 927.0192 | 895.5736 | 890.1784 | 910.4234 | 802.6943 | 907.7868 | 905.7155 | 890.1116 | 926.5422 | 814.3241 | 13.471 | 5 | 30.49198 | 579.031 | 449 | 15.64336 | 6.57 | 20.68102 | 79 | 4 | 1.482894 | 0.7 | 0.2 | 3.114785 | 71 | 166 | 4081 | 44 | 103 | 7.25 | 0 | 2 | 2 | 2 | 51.66667 | 47.33333 | 0 | 29 | 48 | 63 | 2.3 | 2.7 | 4 | 466.0548 | 345.0916 | 322.4286 | 325.49 | 0 | 11 | 10.83 | 8.56 | 3.49 | 7.744908 | 91 | 129 | 147 | 4 | 8 | 7.2 | 10 | 4 | 3.8 | 4.2 | 5 | 6 | 6.8 | 58 | 58 | 87 | 87 | 58 | 58 | 58 | 58 | 58 | 58 | 800 | 0 | 24 | 24 | 693.75 | 0 | 693.75 | 0 | 22 | 64.7292 | 35.2509 | 167.1216 | 44.91703 | 24.93485 | -2.3151 | 234.6583 | 90.36056 | 9.639439 | 1.426618 | 4.333333 | 2.883333 | 1.066667 | 0.08333333 | 0 | 70 | 61155.28 | 3902.601 | 8.320911 | 8.380655 | 420.4455 | 400.4265 | 99.57858 | 9.181 | 0 | 0.9128402 | 26.532 | 21880 | 16 | 38 | 60 | 185 | 25 | 205 | 170 | 5 | 3.2 | 1.2 | 0.1 | 46 | 12 | 3.8 | 59.6 | 175 | 0 | 10 | 17 | 15 | 29 | 20 | 585.8671 | 465.8824 | 425.0374 | 430.1041 | 1.193627 | 69.00322 | -302.9775 | 633.7042 | 68 | -0.06805556 | 652.1344 | 22.5 | 11.99713 | 0.718708 | 12.71584 | 22.85032 | 16.88933 | 29.9235 | 192.3237 | 184 | 196 | 294.7708 | 289 | 301 | 297.9313 | 292 | 302 | 299.5593 | 291 | 318 | 4.398571 | 3.5 | 5.5 | 2.894623 | 2.5 | 3.3 | 1.078245 | 0.9 | 1.3 | 0.1044525 | 0 | 0.2 | 886.7151 | 878.0979 | 909.0092 | 32.0671 | 10.00655 | 36.40142 | 59.28665 | 60.4792 | 37.30304 | 642.8125 | 1.458375 | 1.225054 | 1.053168 | 1.071015 | 88.64039 | 152.8327 | 278.9821 | 352.0574 | 3 | 3 | 3.6 | 3.8 | 3.8 | 3.9 | 401 | 311 | 353
2019-05-31 | 52.76 | 7.76 | 1.18 | 1.23 | 2.6 | 635 | 574.5212 | 1 | 49153.99 | 9.6 | 930.3281 | 895.9174 | 2451.156 | 316.5763 | 1750 | 812 | 622.8602 | 624.8062 | 25786.8 | 250 | 11.15088 | 36.87819 | 914.1563 | 891.0473 | 904.0961 | 905.0314 | 819.8092 | 908.798 | 904.7418 | 883.489 | 918.2898 | 840.3518 | 0 | 5 | 30.39001 | 563.8 | 330.8 | 15.64665 | 19.34 | 20.57753 | 46 | 3 | 1.403971 | 0.8 | 0.6 | 13.43892 | 66 | 104 | 4081 | 45 | 107 | 7.416667 | 0 | 2 | 2 | 2 | 50.33333 | 44 | 0 | 29 | 47 | 48 | 2.4 | 0.7 | 0.25 | 466.9235 | 345.256 | 323.1985 | 325.7451 | 0 | 11.03 | 10.8 | 7.99 | 3.35 | 7.676734 | 86 | 115 | 146 | 4.2 | 4.8 | 7.8 | 10.2 | 6.5 | 6.2 | 4.6 | 6.4 | 4.6 | 6.4 | 56 | 56 | 84 | 84 | 56 | 56 | 56 | 56 | 56 | 56 | 800 | 0 | 24 | 24 | 0 | 665.79 | 665.79 | 1 | 19 | 62.7312 | 34.39066 | 167.9665 | 45.85054 | 26.31679 | -2.078631 | 238.0552 | 89.81826 | 10.18174 | 1.592995 | 3.716667 | 2.45 | 1.166667 | 0.15 | 0 | 55 | 61506.01 | 3896.982 | 8.454419 | 8.501973 | 419.6378 | 421.7027 | 99.56418 | 6.723 | 0 | 0.9047578 | 19.809 | 0 | 16 | 39.66667 | 60 | 210 | 22 | 201 | 160 | 4.6 | 2.7 | 1.2 | 0.2 | 47 | 10.83333 | 4.7 | 58.66667 | 174 | 0 | 13 | 21 | 17 | 29 | 19 | 594.386 | 466.7728 | 425.3487 | 430.8552 | 0.3755124 | 61.44751 | -316.5066 | 629.7697 | -50 | -0.06805556 | 647.604 | 22.5 | 17.28345 | 0.7130532 | 17.9965 | 21.88109 | 16.21492 | 28.09482 | 192.5872 | 186 | 201 | 295.5925 | 289 | 307 | 297.8779 | 290 | 309 | 299.4339 | 290 | 319 | 4.22619 | 3.3 | 5 | 2.402492 | 2.1 | 2.8 | 1.165592 | 1 | 1.3 | 0.1366535 | 0 | 0.2 | 889.3884 | 874.4601 | 904.1621 | 24.8403 | 18.00528 | 34.94071 | 58.69061 | 59.85668 | 35.7986 | 944.453125 | 1.44693 | 1.180361 | 1.079404 | 1.079191 | 90.82295 | 115.3165 | 292.1521 | 339.2277 | 2.9 | 3 | 3.5 | 3.8 | 3.8 | 3.9 | 414 | 368 | 320
2019-06-01 | 51.72 | 7.97 | 1.13 | 1.13 | 2.56 | 641 | 563.0384 | 1 | 49644.43 | 9.466667 | 929.7389 | 893.6199 | 2488.952 | 314.7112 | 1833.333 | 755 | 628.9751 | 630.0241 | 25636 | 250 | 10.74793 | 34.01331 | 917.6875 | 894.2846 | 897.7336 | 903.6258 | 836.0815 | 904.6813 | 907.2974 | 887.5672 | 919.6483 | 856.0428 | 0 | 5 | 30.30994 | 569.08 | 542.7 | 14.87388 | 12.57 | 19.96695 | 92 | 5 | 1.76735 | 1 | 0.1 | 16.218 | 60 | 103 | 4081 | 1 | 4 | 7 | 0 | 2 | 2 | 2 | 50 | 47.33333 | 0 | 25 | 46 | 47 | 2.3 | 0.8 | 0.25 | 466.1543 | 342.9953 | 322.7707 | 322.6479 | 0 | 10.69 | 10.51 | 7.22 | 3.07 | 7.52755 | 80 | 110 | 140 | 7.4 | 8.6 | 5.4 | 11.6 | 4.8 | 4.8 | 3.8 | 5.4 | 4.8 | 8.2 | 58 | 58 | 87 | 87 | 58 | 58 | 58 | 58 | 58 | 58 | 800 | 0 | 24 | 24 | 0 | 508.86 | 508.86 | 0 | 15 | 46.1784 | 34.13062 | 168.7073 | 47.15295 | 27.95952 | -1.945091 | 241.8747 | 89.24467 | 10.75533 | 1.606691 | 4 | 2.283333 | 1.1 | 0.1 | 0 | 46 | 60764.13 | 3849.963 | 8.506092 | 8.638382 | 420.2858 | 456.9984 | 99.53097 | 5.229 | 0 | 0.878375 | 14.58 | 0 |  | 38.33333 | 59.33333 | 132 | 22 | 200 | 155 | 4.2 | 2.4 | 1.1 | 0.1 | 1 | 9.666667 | 5.4 | 58.3 | 176 | 0 | 13 | 21 | 18 | 30 | 22 | 598.7369 | 466.671 | 425.577 | 430.168 | 1.627117 | 75.86847 | -293.4351 | 641 | 11 | 0 | 641 | 22.5 | 20.98494 | 0.7101512 | 21.69509 | 21.63209 | 16.31868 | 27.32964 | 193.0636 | 186 | 201 | 295.6465 | 289 | 309 | 297.6981 | 291 | 304 | 299.3395 | 291 | 309 | 3.977148 | 3.4 | 4.5 | 2.289707 | 2.1 | 2.5 | 1.108745 | 1 | 1.2 | 0.104375 | 0 | 0.2 | 892.478 | 885.9099 | 907.2616 | 20.11667 | 17.41864 | 28.18078 | 58.84554 | 60.12902 | 35.88939 | 1284.296875 | 1.440181 | 1.159636 | 1.07824 | 1.072432 | 87.51259 | 114.9369 | 297.503 | 326.6292 | 2.9 | 3 | 3.5 | 3.7 | 3.9 | 3.9 | 402 | 303 | 353
2019-06-02 | 51.62 | 8.11 | 1.14 | 1.16 | 2.3 | 646 | 594.6424 | 1 | 49526.06 | 9.633333 | 922.2263 | 892.2353 | 2509.202 | 313.5246 | 1958.333 | 739 | 627.6003 | 617.6507 | 25786.8 | 250 | 10.16466 | 32.06071 | 915.6931 | 894.4236 | 897.9587 | 903.8043 | 826.0825 | 904.4168 | 907.7171 | 887.7864 | 917.994 | 851.8014 | 0 | 5 | 30.59469 | 573.48 | 404.9 | 14.6 | 12.54 | 19.8635 | 66 | 3 | 1.423698 | 0.7 | 0.2 | 3.276891 | 54 | 101 | 4081 | 2 | 7 | 6.666667 | 0 | 2 | 2 | 2 | 52.66667 | 49 | 0 | 28 | 47 | 48 | 2.3 | 0.5 | 0.25 | 460.3521 | 343.4262 | 322.4107 | 320.5562 | 0 | 10.76 | 10.5 | 8.08 | 4.13 | 7.374036 | 84 | 119 | 142 | 4.6 | 8 | 7.2 | 10.2 | 4 | 4.6 | 3 | 5 | 5.2 | 8 | 58 | 58 | 87 | 87 | 58 | 58 | 58 | 58 | 58 | 58 | 800 | 0 | 24 | 24 | 0 | 0 | 0 | 0 | 0 | 68.6424 | 34.73239 | 167.7073 | 46.46572 | 26.88045 | -2.05076 | 239.0027 | 89.61113 | 10.38887 | 1.589927 | 4.366667 | 2.233333 | 1.133333 | 0.1166667 | 0 | 78 | 60956.58 | 3863.045 | 8.336304 | 8.535811 | 419.9037 | 434.196 | 99.54398 | 10.83552 | 0 | 0.9204991 | 3.744475893 | 0 |  | 38 | 53 | 154 | 20 | 197 | 202 | 4.9 | 2.3 | 1.2 | 0.2 | 3 | 9.5 | 6.7 | 59 | 176 | 0 | 13 | 21 | 17 | 27 | 21 | 592.4002 | 465.901 | 424.625 | 429.2316 | 1.780553 | 73.22359 | -296.4994 | 643.5 | 27 | 0 | 643.5 | 22.5 | 16.39629 | 0.7542308 | 17.15052 | 21.52804 | 15.95554 | 28.54876 | 191.9279 | 181 | 205 | 295.833 | 286 | 305 | 297.8684 | 285 | 309 | 299.1807 | 273 | 311 | 4.671742 | 4 | 6.6 | 2.263522 | 1.9 | 2.5 | 1.153664 | 1 | 1.3 | 0.1169525 | 0 | 0.2 | 890.6847 | 885.7809 | 896.143 | 21.53096 | 19.6501 | 23.26686 | 59.30974 | 60.16793 | 36.97881 | 592.109375 | 1.495469 | 1.176006 | 1.078825 | 1.077591 | 104.1289 | 124.9808 | 297.0647 | 324.121 | 2.9 | 3 | 3.5 | 3.7 | 3.8 | 3.9 | 405 | 390 | 390
2019-06-03 | 52.53 | 8.32 | 1.33 | 1.07 | 3.3 | 647 | 584.4788 | 1 | 49226.13 | 9.566667 | 921.6028 | 891.816 | 2491.848 | 313.0035 | 2000 | 763 | 627.1916 | 626.1732 | 25636 | 250 | 10.5765 | 33.41652 | 918.2425 | 896.048 | 902.9258 | 897.583 | 818.1952 | 907.3337 | 903.7692 | 890.4305 | 921.5397 | 852.2961 | 0 | 5 | 30.62313 | 574.36 | 612.8 | 14.6 | 12.64 | 19.25295 | 69 | 4 | 1.506758 | 0.7 | 0.1 | 15.47641 | 50 | 99 | 4081 | 3 | 10 | 7.083333 | 0 | 2 | 2 | 2 | 52.66667 | 47.66667 | 0 | 28 | 46 | 47 | 2.3 | 0.3 | 0.25 | 462.8615 | 341.9127 | 322.0525 | 319.8579 | 0 | 10.89 | 10.53 | 8.43 | 2.65 | 7.238491 | 86 | 115 | 150 | 7.8 | 8.6 | 5.4 | 11 | 5.2 | 5 | 4 | 5.4 | 5.6 | 8.4 | 58 | 58 | 87 | 87 | 58 | 58 | 58 | 58 | 58 | 58 | 1000 | 0 | 24 | 24 | 0 | 587.5 | 587.5 | 1 | 17 | 52.9788 | 34.91312 | 167.7277 | 46.66459 | 27.20304 | -2.082276 | 239.513 | 89.51174 | 10.48826 | 1.568482 | 4.75 | 2.25 | 1.1 | 0.08333333 | 0 | 73 | 61047.03 | 3872.604 | 8.383374 | 8.554037 | 420.7031 | 440.8601 | 99.53995 | -0.08552411 | 0 | 0.9033675 | 36.99 | 33160 | 3 | 36.33333 | 59.66667 | 160 | 22 | 200 | 152 | 5.1 | 2.3 | 1.1 | 0.1 | 4 | 10.41667 | 3.4 | 59.5 | 175 | 0 | 11 | 21 | 17 | 28 | 21 | 594.7142 | 466.453 | 425.67 | 431.2814 | 1.606217 | 70.77796 | -308.9287 | 644.6667 | 44 | 0 | 644.6667 | 22.5 | 14.01337 | 0.7871147 | 14.80048 | 20.84071 | 17.22655 | 28.02997 | 191.8057 | 181 | 202 | 295.906 | 280 | 308 | 297.9208 | 287 | 310 | 299.4076 | 262 | 308 | 4.70671 | 3.7 | 5.8 | 2.241113 | 2 | 2.7 | 1.083302 | 0.9 | 1.2 | 0.09166435 | 0 | 0.2 | 898.648 | 888.8781 | 924.0001 | 14.60733 | 7.051537 | 24.31283 | 59.37892 | 60.79047 | 37.03068 | 702.65625 | 1.49961 | 1.196481 | 1.069849 | 1.074362 | 106.3771 | 130.1125 | 296.5581 | 333.8386 | 2.9 | 3 | 3.5 | 3.5 | 3.9 | 3.9 | 413 | 292 | 416
2019-06-04 | 51.16 | 8.5 | 1.3 | 0.87 | 3 | 645 | 591.5636 | 1 | 48839.14 | 9.566667 | 914.8651 | 898.3742 | 2475.776 | 309.442 | 1958.333 | 786 | 627.5416 | 629.8794 | 25937.6 | 250 | 16.05234 | 57.05577 | 922.7726 | 896.3174 | 910.77 | 877.3311 | 800.7382 | 912.6169 | 900.7486 | 892.5432 | 924.115 | 855.3276 | 0 | 5 | 30.5153 | 572.6 | 592.4 | 16.99634 | 12.3 | 18.88721 | 177 | 10 | 1.422657 | 0.9 | 0.1 | 2.672256 | 46 | 96 | 4081 | 5 | 14 | 8.5 | 0 | 2 | 2 | 2 | 53 | 45 | 0 | 29 | 47 | 51 | 2.3 | 1.7 | 0.75 | 451.941 | 342.4852 | 318.5356 | 317.3346 | 0 | 10.76 | 10.49 | 6.53 | 1.9 | 7.335091 | 85 | 105 | 160 | 4.7 | 4.8 | 7.8 | 10.1 | 7.5 | 6.5 | 4.8 | 6.4 | 4.4 | 6.4 | 56 | 56 | 87 | 87 | 58 | 58 | 58 | 58 | 58 | 56 | 600 | 0 | 24 | 24 | 0 | 794.77 | 794.77 | 3 | 18 | 80.7936 | 35.3148 | 167.7982 | 46.8801 | 26.87353 | -1.862294 | 239.6895 | 89.56515 | 10.43485 | 1.639238 | 4.933333 | 2.516667 | 1.05 | 0.1 | 0 | 86 | 61120.4 | 3890.914 | 8.355921 | 8.560341 | 420.5867 | 440.0701 | 99.53905 | 11.952 | 0 | 0.9171529 | 25.038 | 0 | 3 | 35.33333 | 59 | 151 | 22 | 204 | 156 | 5.6 | 2.9 | 1.1 | 0.1 | 6 | 11.66667 | 4 | 59.33333 | 175 | 0 | 12 | 21 | 16 | 30 | 20 | 594.6991 | 464.9155 | 424.8698 | 429.1107 | 1.086116 | 73.86975 | -304.392 | 644.75 | 59 | 0 | 644.75 | 22.5 | 10.78698 | 0.7449002 | 11.53188 | 22.2368 | 15.16441 | 29.76787 | 191.6652 | 189 | 198 | 295.6609 | 290 | 308 | 297.8959 | 292 | 302 | 299.4006 | 282 | 307 | 4.862372 | 4.1 | 5.7 | 2.375883 | 1.9 | 3.8 | 1.073575 | 0.8 | 1.2 | 0.09687153 | 0 | 0.2 | 904.1967 | 885.7588 | 912.172 | 13.88248 | 10.25365 | 20.62405 | 59.28543 | 60.46624 | 37.25116 | 696.875 | 1.505213 | 1.222248 | 1.080074 | 1.077534 | 111.5072 | 130.1667 | 312.4584 | 344.1993 | 2.9 | 3 | 3.3 | 3.4 | 3.9 | 3.9 | 408 | 323 | 435
2019-06-05 | 50.41 | 8.58 | 1.32 | 0.96 | 3.18 | 644 | 576.6256 | 1 | 48750.75 | 9.566667 | 921.8958 | 901.6721 | 2491.255 | 307.3902 | 2000 | 810 | 629.1752 | 629.9204 | 25560.6 | 250 | 16.33447 | 53.25819 | 925.7069 | 895.1881 | 907.745 | 878.0443 |  | 910.4929 | 902.6841 | 891.8432 | 926.1483 | 854.7378 | 0 | 5 | 30.49764 | 571.72 | 540 | 17.11671 | 12.92 | 18.5696 | 202 | 10 | 2.298575 | 1 | 0.2 | 3.934629 | 42 | 95 | 4081 | 6 | 17 | 7.5 | 0 | 2 | 2 | 2 | 51.33333 | 47.33333 | 0 | 26 | 45 | 48 | 2.3 | 0.6 | 0.25 | 451.3442 | 340.797 | 316.0857 | 316.5748 | 0 | 10.66 | 10.51 | 9.03 | 4.81 | 7.729792 | 78 | 115 | 185 | 5 | 7 | 7.4 | 10.4 | 6 | 4 | 3 | 4.6 | 5.6 | 3.6 | 56 | 56 | 84 | 84 | 56 | 56 | 56 | 56 | 56 | 56 | 600 | 0 | 24 | 24 | 0 | 435.08 | 435.08 | 0 | 13 | 55.5456 | 34.80382 | 168.2263 | 47.15365 | 27.29743 | -2.198384 | 240.479 | 89.56289 | 10.43711 | 1.608513 | 4.333333 | 2.1 | 1.083333 | 0.1 | 0 | 50 | 61015.45 | 3886.543 | 8.417933 | 8.588534 | 420.6997 | 453.1386 | 99.52935 | 12.014 | 0 | 0.8953814 | 23.544 | 10520 | 4 | 36.66667 | 59 | 162 | 22 | 200 | 158 | 4.6 | 2.2 | 1.1 | 0.2 | 9 | 11 | 4.2 | 59.13333 | 175 | 0 | 12 | 21 | 18 | 29 | 21 | 595.2801 | 465.8481 | 426.0202 | 430.3493 | 1.298277 | 69.96503 | -305.4106 | 644.6 | 73 | 0 | 644.6 | 22.5 | 14.13795 | 0.7254232 | 14.86338 | 20.72194 | 15.46272 | 26.59038 | 192.4658 | 190 | 196 | 295.9545 | 292 | 300 | 297.9932 | 293 | 314 | 299.2444 | 263 | 309 | 4.314308 | 3.6 | 5.2 | 2.152449 | 1.9 | 2.5 | 1.08488 | 0.9 | 1.3 | 0.1276644 | 0 | 0.2 | 904.0732 | 897.3436 | 911.5049 | 13.67199 | 10.71688 | 18.74641 | 59.1816 | 60.14201 | 36.99177 | 613.28125 | 1.483311 | 1.207031 | 1.099422 | 1.091486 | 105.0795 | 127.2912 | 310.1445 | 360.2088 | 3 | 3 | 3.4 | 3.4 | 3.8 | 3.9 | 409 | 363 | 408
2019-06-06 | 50.67 | 8.36 | 1.3 | 0.88 | 3.22 | 641 | 578.9724 | 1 | 48547.65 | 9.575 | 896.8962 | 903.1117 | 2484.722 | 308.3586 | 1750 | 724 | 632.4185 | 622.4913 | 25636 | 250 | 14.74014 | 53.58735 | 925.9579 | 898.6407 | 897.7283 | 890.7582 |  | 908.333 | 906.3391 | 894.0247 | 927.7334 | 853.7677 | 0 | 5 | 30.3221 | 569.08 | 552.1 | 17.13167 | 12.05 | 27.44005 | 162 | 10 | 1.478883 | 0.7 | 0.1 | 2.837777 | 72 | 95 | 4081 | 7 | 20 | 7.583333 | 0 | 2 | 2 | 2 | 53 | 49.33333 | 0 | 29 | 44 | 49 | 2.3 | 0.9 | 0.25 | 459.494 | 339.958 | 315.8147 | 319.8548 | 0 | 10.67 | 10.5 | 8.47 | 2.86 | 7.815039 | 86 | 112 | 168 | 7.8 | 8.4 | 5 | 11 | 5.2 | 4.8 | 4 | 5.2 | 4.8 | 8.4 | 60 | 60 | 90 | 90 | 60 | 60 | 60 | 60 | 60 | 60 | 700 | 0 | 24 | 24 | 0 | 844.01 | 844.01 | 2 | 22 | 81.9624 | 35.28528 | 168.1668 | 46.80423 | 27.04883 | -2.159102 | 239.8608 | 89.62326 | 10.37674 | 1.516316 | 4.683333 | 2.266667 | 1.116667 | 0.1 | 0 | 40 | 61048.53 | 3881.498 | 8.440393 | 8.566456 | 420.7964 | 442.7245 | 99.54157 | 6.915 | 0 | 0.9032331 | 27.279 | 10650 | 5 | 34.66667 | 59 | 180 | 25 | 200 | 145 | 5.8 | 2.4 | 1.3 | 0.2 | 11 | 11 | 3.7 | 58.93333 | 175 | 0 | 11 | 21 | 16 | 26 | 20 | 587.6301 | 466.2771 | 426.3765 | 430.5813 | 0.664213 | 71.58711 | -303.2708 | 644 | 84 | 0 | 644 | 22.5 | 11.22316 | 0.7413673 | 11.96453 | 22.82569 | 15.90367 | 28.18562 | 191.7943 | 183 | 201 | 295.8213 | 289 | 302 | 297.8764 | 290 | 306 | 299.3864 | 284 | 310 | 4.669391 | 3.8 | 5.9 | 2.191617 | 1.9 | 2.6 | 1.090745 | 0.9 | 1.4 | 0.1036088 | 0 | 0.2 | 905.558 | 896.0986 | 915.4819 | 12.41185 | 8.917854 | 18.29604 | 58.81669 | 59.96044 | 37.16038 | 708.828125 | 1.504771 | 1.206289 | 1.084547 | 1.079165 | 110.8206 | 131.4232 | 308.4384 | 357.6138 | 2.9 | 3 | 3.3 | 3.4 | 3.8 | 3.9 | 405 | 378 | 391
2019-06-07 | 51.16 | 8.62 | 1.32 | 0.93 | 3.12 | 631 | 569.2828 | 0.9972222 | 48669.59 | 9.558333 | 899.1379 | 901.4727 | 2456.523 | 311.0216 | 1545.961 | 812 | 629.5308 | 630.3621 | 25937.6 | 250 | 14.96388 | 54.13954 | 922.3708 | 896.725 | 878.1712 | 911.5475 |  | 898.6418 | 911.5482 | 891.3044 | 919.3254 | 879.2716 | 0 | 12 | 30.27018 | 567.28 | 477.5 | 17.12158 | 12.24 | 27.08276 | 39 | 3 | 1.422807 | 1 | 0.1 | 2.41916 | 75 | 190 | 4081 | 8 | 24 | 4.666667 | 0 | 2 | 2 | 2 | 51.33333 | 47.33333 | 0 | 30 | 47 | 50 | 2.4 | 0.9 | 0.75 | 462.2242 | 341.8742 | 319.2923 | 322.0552 | 0 | 10.6 | 10.3 | 7.33 | 2.8 | 7.876536 | 72 | 98 | 162 | 4.6 | 4.8 | 7.6 | 10.4 | 8.2 | 6.4 | 5.2 | 6.4 | 4.4 | 6.4 | 54 | 54 | 81 | 81 | 54 | 54 | 54 | 54 | 54 | 54 | 800 | 0 | 23.93333 | 23.93333 | 0 | 701.98 | 701.98 | 2 | 18 | 62.3028 | 35.03957 | 166.9901 | 45.83836 | 25.91318 | -2.053517 | 236.6882 | 89.91937 | 10.08063 | 1.563175 | 4.333333 | 2.316667 | 1.016667 | 0.06666667 | 0 | 45 | 61253.59 | 3910.879 | 8.316822 | 8.453148 | 421.4086 | 421.8704 | 99.55575 | 20.169 | 0 | 0.9021914 | 7.11 | 0 | 5 | 31 | 59.66667 | 175 | 25 | 200 | 149 | 4.9 | 2.9 | 1.1 | 0.1 | 15 | 12 | 6.4 | 58.33333 | 176 | 0 | 10 | 20 | 16 | 27 | 18 | 578.5016 | 465.8801 | 426.1062 | 430.6875 | 0.5240159 | 67.98191 | -302.8105 | 642.3978 | 85 | -0.002777778 | 642.3978 | 22.5 | 13.27828 | 0.707288 | 13.98557 | 24.69313 | 18.87364 | 31.47981 | 192.4708 | 179 | 204 | 295.6382 | 290 | 302 | 298.1137 | 291 | 309 | 299.1959 | 258 | 310 | 4.322986 | 3.2 | 5.2 | 2.430609 | 1.7 | 3.4 | 0.9996296 | 0.8 | 1.2 | 0.04479051 | 0 | 0.2 | 903.017 | 838.558 | 915.5723 | 13.75883 | 8.008591 | 36.0738 | 58.13255 | 59.58432 | 36.56378 | 612.1875 | 1.497252 | 1.218545 | 1.089303 | 1.068689 | 111.3893 | 94.22721 | 313.6912 | 349.6688 | 2.9 | 3 | 3.3 | 3.4 | 3.8 | 3.9 | 404 | 341 | 385
2019-06-08 | 50.09 | 8.67 | 1.35 | 0.93 | 3.06 | 589 | 509.3768 | 0.9972222 | 44650.56 | 9.309091 | 894.5346 | 903.3928 | 2221.62 | 302.7274 | 1671.309 | 756 | 595.7786 | 598.5129 | 25711.4 | 260 | 13.7393 | 54.68667 | 924.2985 | 893.1864 | 891.6503 | 903.4223 |  | 908.4096 | 908.1345 | 894.6482 | 919.3395 | 890.2722 | 0 | 12 | 28.26088 | 530.32 | 441.1 | 17.15677 | 12.47 | 26.48733 | 45 | 3 | 2.172837 | 0.7 | 0.1 | 4.097976 | 56 | 190 | 4081 | 10 | 27 | 5.666667 | 0 | 2 | 2 | 2 | 51.33333 | 43.33333 | 0 | 28 | 47 | 50 | 2.3 | 1 | 0.75 | 450.2294 | 336.9464 | 311.0405 | 313.5596 | 0 | 11.18 | 10.94 | 9.5 | 5.76 | 7.898594 | 84 | 119 | 166 | 7.4 | 8.4 | 5.4 | 11.4 | 4.8 | 4.8 | 3.8 | 5.4 | 4.8 | 8.4 | 56 | 56 | 84 | 84 | 56 | 56 | 56 | 56 | 50 | 62 | 600 | 0 | 23.93333 | 23.93333 | 0 | 611.25 | 611.25 | 0 | 18 | 61.1268 | 33.48287 | 166.7831 | 43.49256 | 23.42375 | -2.791352 | 230.908 | 91.06467 | 8.935331 | 1.593721 | 4.55 | 2.583333 | 0.9166667 | 0.05 | 0 | 45 | 56120.69 | 3605.316 | 8.118018 | 8.246716 | 419.6009 | 357.1587 | 99.61341 | 25.69005 | 0 | 0.8648163 | 3.489954368 | 22070 | 7 | 30.66667 | 60.33333 | 175 | 23 | 200 | 140 | 6.3 | 2.9 | 1.1 | 0.1 | 20 | 12 | 7.1 | 57.8 | 175 | 0 | 11 | 20 | 16 | 26 | 13 | 511.1756 | 464.206 | 425.2396 | 429.2602 | 0.09409905 | 47.92254 | -285.5119 | 635.9416 | 44 | -0.005555556 | 635.9416 | 22.5 | 19.60195 | 0.7062677 | 20.30822 | 24.9027 | 18.03064 | 31.11667 | 192.8346 | 176 | 208 | 295.343 | 276 | 311 | 298.1774 | 284 | 319 | 299.2386 | 255 | 314 | 4.158237 | 3 | 6.4 | 2.562969 | 2 | 3.1 | 0.8966192 | 0.6 | 1.2 | 0.03458681 | 0 | 0.2 | 904.9288 | 875.3206 | 924.9045 | 12.25609 | 6.605415 | 24.86185 | 57.69166 | 59.64917 | 36.62863 | 585.078125 | 1.51092 | 1.216137 | 1.09107 | 1.067688 | 134.4673 | -25.79014 | 313.3582 | 342.1586 | 2.9 | 3 | 3.3 | 3.4 | 3.9 | 3.9 | 404 | 236 | 381
2019-06-09 | 50.67 | 8.67 | 1.29 | 0.88 | 2.76 | 637 | 468.604 | 0.9986111 | 49625.32 | 9.566667 | 935.2503 | 892.3551 | 2390.097 | 317.1351 | 1251.739 | 787 | 624.3736 | 631.3161 | 23524.8 | 250 | 20.73842 | 78.48749 | 937.0916 | 906.9292 | 839.015 | 897.6497 |  | 873.7573 | 897.1992 | 894.8433 | 930.3643 | 890.5569 | 0 | 12 | 30.53916 | 572.56 | 621.5 | 17.38851 | 12.9 | 26.05071 | 79 | 5 | 1.73737 | 0.7 | 0.1 | 2.525057 | 49 | 189 | 4081 | 11 | 30 | 6.75 | 0 | 2 | 3 | 3 | 42.66667 | 41.33333 | 0 | 31 | 49 | 50 | 2.3 | 0.6 | 0.25 | 493.1844 | 348.3142 | 327.4062 | 326.8003 | 0 | 11.34 | 11.16 | 8.45 | 2.87 | 8.030468 | 92 | 117 | 162 | 7.4 | 8.6 | 5.4 | 11 | 5.2 | 5 | 4.2 | 5.4 | 5 | 8.4 | 60 | 60 | 90 | 90 | 60 | 60 | 60 | 60 | 66 | 54 | 600 | 0 | 23.96667 | 23.96667 | 0 | 0 | 0 | 0 | 0 | 74.604 | 32.8523 | 166.7647 | 44.76751 | 24.53067 | -2.446976 | 233.6159 | 90.54701 | 9.452995 | 1.656614 | 3.866667 | 2.566667 | 0.9166667 | 0.03333333 | 0 | 53 | 61272.49 | 3918.719 | 8.193506 | 8.343424 | 420.3399 | 398.5617 | 99.57309 | 14.50695 | 0 | 0.7356421 | 6.363 | 21180 | 9 | 31.66667 | 58.66667 | 170 | 22 | 204 | 142 | 4.7 | 2.6 | 1 | 0.1 | 28 | 18 | 8 | 57.53333 | 175 | 0 | 16 | 22 | 17 | 25 | 17 | 474.1151 | 465.6261 | 426.0215 | 430.0409 | 1.541217 | 75.5219 | -289.8225 | 636.1575 | 51 | -0.006944444 | 636.1575 | 22.5 | 23.6085 | 0.6558319 | 24.26433 | 24.51991 | 18.03064 | 29.74193 | 192.8255 | 184 | 208 | 295.2624 | 286 | 305 | 298.1485 | 290 | 312 | 299.6082 | 281 | 322 | 4.17222 | 3.2 | 5.1 | 2.515194 | 2.2 | 3 | 0.9418056 | 0.8 | 1.1 | 0.02808565 | 0 | 0.2 | 895.5335 | 878.1461 | 918.4514 | 22.49512 | 9.675652 | 30.76704 | 57.53035 | 58.94883 | 35.94126 | 611.25 | 1.511256 | 1.213007 | 1.089414 | 1.077081 | 139.0993 | -23.12766 | 302.0125 | 357.0206 | 2.9 | 3 | 3.3 | 3.4 | 3.9 | 3.9 | 230 | 231 | 40
2019-06-10 | 48.24 | 9.53 | 1.37 | 1.05 | 3.48 | 317 | 270.332 | 0.5180556 | 44758.38 | 9.216667 | 878.2716 | 873.4548 | 1984.943 | 261.7766 | 1286.863 | 638 | 414.7071 | 598.4901 | 23223.2 | 250 | 16.66352 | 54.50197 | [8 empty] | 820.209 |  | 0 | 12 | 30.52106 | 290.96 | 574.4 | 17.37394 | 12.04 | 49.65105 | 332 | 10 | 1.686198 | 0.8 | 0.1 | 2.960133 | 72 | 186 | 4170 | 13 | 32 | 2 | 10.5 | 3 | 3 | 3 | 48.5 | 43.5 | 63.04 | 31 | 54 | 54 | 2.4 | 0.7 | 0.25 | 403.3363 | 295.1127 | 269.7798 | 271.6145 | 0 | 11.16 | 11.16 | 6.96 | 1.75 | 7.874313 | 74 | 96 | 159 | [10 empty] | 26 | 26 | 39 | 39 | 26 | 26 | 26 | 26 | 26 | 26 | 600 | 9.733333 | 2.7 | 12.43333 | 0 | 576.22 | 576.22 | 0 | 18 | 47.112 | 30.73447 | 134.3087 | 30.5231 | 20.35382 | -4.436864 | 180.7488 | 91.19388 | 8.806119 | 1.240349 | 4.55 | 4 | 5.15 | 1 | 0 | 28 | 58352.78 | 3788.068 | 7.972083 | 6.455315 | 388.357 | 500.4822 | 99.44686 | 18.4 | 0 | 0.8527823 | 13.833 | 22070 | 12 | 34 | 58 | 160 | 20 | 198 | 142 | 4.8 | 4.2 | 5.4 | 1.1 | 35 | 18 | 6.5 | 58 | 175 | 0 | 21 | 22 | 22 | 32 | 13 | 291.8952 | 447.7395 | 411.2088 | 414.2016 | -4.88937 | 70.22938 | -129.5364 | 634.8364 | -262 | -0.4888889 | 634.8364 | 17.5 | 12.37519 | 0.7273381 | 13.10253 | 21.59372 | 16.21492 | 28.88595 | 172.7302 | -20 | 223 | 215.6171 | -20 | 326 | 233.2862 | -20 | 309 | 298.7397 | 227 | 337 | 2.810324 | 0.1 | 6.4 | 1.942801 | 0 | 18.9 | 2.40524 | 0 | 6.3 | 0.3602049 | 0 | 1.4 | 754.613 | 393.3865 | 925.3153 | 48.66555 | 8.639221 | 288.9761 | 52.67346 | 59.85668 | 33.77539 | 4013.75 | 1.759627 | 1.008448 | 1.052335 | 1.076998 | 90.65584 | -9.445775 | 231.525 | 272.8135 | 3 | 3 | 4.4 | 4.4 | 3.9 | 3.9 | 400 | 338 | 270
2019-06-11 | 48.78 | 9.77 | 1.37 | 1.06 | 3.42 | 636 | 567.0324 | 0.9958333 | 49325.64 | 9.475 | 859.206 | 898.736 | 2187.325 | 325.5653 | 1673.64 | 794 | 599.1248 | 606.7385 | 26013 | 250 | 22.6125 | 82.08511 | 937.707 | 902.2094 | 855.7647 | 904.063 |  | 888.5449 | 902.4558 | 900.4073 | 926.2411 | 871.6752 | 0 | 12 | 30.54394 | 571.68 | 639 | 22.58321 | 12.82 | 25.13784 | 64 | 4 | 2.024326 | 1.1 | 0.3 | 3.78184 | 61 | 124 | 4170 | 14 | 34 | 7.333333 | 0 | 2 | 2 | 2 | 48 | 48.33333 | 0 | 30 | 49 | 51 | 2.4 | 0.7 | 0.25 | 521.5893 | 363.0773 | 336.8405 | 334.6409 | 0 | 11.02 | 10.8 | 8.57 | 3.68 | 7.796783 | 72 | 94 | 160 | 7.8 | 8.4 | 5.8 | 11 | 5.4 | 5 | 4 | 5.4 | 5.2 | 8.4 | 52 | 52 | 78 | 82 | 50 | 50 | 50 | 50 | 50 | 50 | 500 | 10.4 | 13.5 | 23.9 | 0 | 521.78 | 521.78 | 0 | 15 | 71.2524 | 33.97601 | 167.8103 | 44.46406 | 25.64746 | -2.500845 | 235.4209 | 90.16799 | 9.832011 | 1.596898 | 4.2 | 2.816667 | 2.916667 | 0.3333333 | 0 | 66 | 60324.4 | 3814.174 | 8.516382 | 8.40789 | 419.3075 | 388.4343 | 99.60193 | 21.89305 | 0 | 0.8915604 | 3.489954368 | 11550 | 13 | 33 | 58.33333 | 197 | 22 | 208 | 170 | 4.5 | 3.2 | 3.3 | 0.6 | 38 | 15.5 | 7.5 | 58.9 | 175 | 0 | 14 | 17 | 18 | 33 | 14 | 584.4278 | 466.0698 | 426.2036 | 430.5095 | 1.789297 | 76.77053 | -291.0485 | 635.1989 | -256 | -0.4930556 | 635.1989 | 17.5 | 18.11864 | 0.6414844 | 18.76012 | 21.16826 | 15.74803 | 27.73168 | 192.9723 | 189 | 197 | 295.1327 | 287 | 306 | 294.5283 | 273 | 315 | 298.6242 | 215 | 333 | 3.968447 | 3.3 | 5 | 2.691963 | 2.1 | 3.3 | 3.125659 | 2.6 | 4 | 0.3228808 | 0.1 | 0.6 | 901.142 | 845.3411 | 933.812 | 18.39418 | 9.668411 | 53.4314 | 58.81627 | 62.24303 | 35.57812 | 826.25 | 1.463315 | 1.225553 | 1.293828 | 1.071726 | 113.5329 | -6.554352 | 356.0562 | 322.3601 | 2.9 | 3 | 4.2 | 4.4 | 3.9 | 3.9 | 406 | 364 | 246
2019-06-12 | 49.73 | 9.05 | 1.4 | 1.1 | 2.86 | 623 | 577.0528 | 1 | 46150.25 | 9.608333 | 862.3835 | 904.5839 | 2168.905 | 321.7835 | 2083.333 | 756 | 592.1807 | 598.0746 | 25636 | 250 | 13.7082 | 63.98656 | 911.9235 | 902.9721 | 907.4183 | 903.0672 |  | 918.725 | 900.8523 | 887.1291 | 912.6705 | 854.9977 | 0 | 12 | 29.83276 | 560.24 | 547.2 | 23.54 | 12.19 | 24.25391 | 68 | 5 | 1.831269 | 1 | 0.1 | 2.541516 | 57 | 120 | 4170 | 16 | 39 | 7.833333 | 0 | 2 | 2 | 2 | 52 | 45.66667 | 0 | 28 | 46 | 52 | 2.3 | 0.8 | 0.25 | 468.2061 | 361.7268 | 329.8716 | 333.4583 | 0 | 10.73 | 10.67 | 7.37 | 1.81 | 8.159602 | 90 | 110 | 154 | 7.6 | 8.4 | 5.4 | 11 | 4.8 | 5 | 4 | 5.4 | 4.8 | 8.4 | 54 | 54 | 81 | 81 | 54 | 54 | 54 | 54 | 54 | 54 | 500 | 0 | 24 | 24 | 0 | 614.84 | 614.84 | 0 | 19 | 65.2128 | 34.48044 | 167.7996 | 44.54572 | 24.85471 | -2.839687 | 234.3603 | 90.60633 | 9.393666 | 1.159746 | 3.916667 | 1.983333 | 2.666667 | 0.2 | 0 | 55 | 60060.74 | 3809.705 | 8.385376 | 8.370011 | 419.2627 | 361.5445 | 99.62287 | 12.30121184 | 0 | 0.9262485 | 1.868742528 | 10680 | 14 | 34.33333 | 58 | 167 | 25 | 206 | 210 | 4.3 | 2.3 | 3.1 | 0.3 | 41 | 14 | 7.8 | 59.13333 | 174 | 0 | 14 | 17 | 18 | 31 | 18 | 581.8489 | 465.1371 | 424.5684 | 429.8617 | 1.662053 | 78.32404 | -294.5754 | 634.1388 | -263 | -0.4930556 | 634.1388 | 17.5 | 15.0399 | 0.6621501 | 15.70205 | 20.98198 | 15.67021 | 29.81974 | 193.2802 | 183 | 204 | 296.3377 | 290 | 314 | 295.3074 | 274 | 320 | 299.0631 | 239 | 314 | 3.839321 | 3.1 | 4.8 | 1.903894 | 1.5 | 2.4 | 2.592086 | 2.2 | 3.1 | 0.187213 | 0 | 0.3 | 899.3698 | 890.4872 | 914.3025 | 14.87001 | 10.72302 | 20.81154 | 59.41554 | 60.58296 | 36.48597 | 560.46875 | 1.462531 | 1.210152 | 1.36848 | 1.06531 | 93.89675 | 103.6001 | 430.0133 | 332.9708 | 2.9 | 3 | 4.2 | 4.4 | 3.8 | 3.9 | 405 | 308 | 290
2019-06-13 | 50.24 | 9.12 | 1.42 | 1.03 | 2.9 | 620 | 567.07 | 1 | 46606.35 | 9.558333 | 931.2152 | 906.3307 | 2194.819 | 316.6446 | 2083.333 | 786 | 589.8917 | 594.2995 | 25485.2 | 250 | 18.28779 | 70.59016 | 925.33 | 908.516 | 891.4874 | 904.412 |  | 915.4641 | 902.1764 | 896.929 | 925.9713 | 859.0843 | 0 | 12 | 29.67464 | 557.6 | 563.3 | 20.30258 | 12.12 | 23.53963 | 88 | 4 | 1.62317 | 1.1 | 0.1 | 2.602693 | 46 | 120 | 4170 | 18 | 42 | 9.333333 | 0 | 2 | 2 | 2 | 49.66667 | 47.66667 | 0 | 30 | 49 | 50 | 2.3 | 1.1 | 0.75 | 449.4303 | 360.0404 | 324.5625 | 326.8099 | 0 | 10.64 | 10.48 | 7.6 | 1.77 | 7.994896 | 85 | 96 | 134 | 7.4 | 8.4 | 5.4 | 11.4 | 5 | 4.8 | 4 | 5.4 | 4.8 | 8.4 | 54 | 54 | 84 | 84 | 56 | 56 | 54 | 54 | 54 | 54 | 600 | 0 | 24 | 24 | 0 | 659.17 | 659.17 | 2 | 16 | 69.9 | 34.1794 | 167.7671 | 44.55998 | 24.87779 | -2.792405 | 234.4125 | 90.57841 | 9.421591 | 0.9258128 | 3.816667 | 1.7 | 2.166667 | 0.1333333 | 0 | 39 | 60473.02 | 3846.282 | 8.129932 | 8.371874 | 420.8775 | 359.1155 | 99.61194 | 13.96374 | 0 | 0.914629 | 10.845 | 22940 | 17 | 35 | 57.66667 | 170 | 22 | 238 | 240 | 4.2 | 1.8 | 2.3 | 0.2 | 43 | 12.66667 | 8 | 59.53333 | 174 | 0 | 14 | 17 | 14 | 29 | 19 | 584.7161 | 465.8953 | 426.0192 | 431.4156 | 2.330046 | 84.13765 | -287.6765 | 633.0083 | -273 | -0.4930556 | 633.0083 | 17.5 | 16.53471 | 0.6759375 | 17.21065 | 19.88773 | 15.13849 | 25.51394 | 193.1084 | 179 | 205 | 296.7427 | 284 | 316 | 296.4979 | 270 | 324 | 299.3553 | 243 | 323 | 3.936503 | 3.3 | 4.6 | 1.71846 | 1.4 | 2.1 | 2.141373 | 1.8 | 2.4 | 0.1564225 | 0 | 0.2 | 902.3054 | 885.7194 | 913.6874 | 15.90082 | 11.67111 | 34.74923 | 59.19699 | 60.16793 | 35.65593 | 540.3125 | 1.482069 | 1.209598 | 1.413106 | 1.056382 | 99.90665 | 150.0669 | 500.8914 | 343.2569 | 2.9 | 3 | 4.3 | 4.4 | 3.9 | 3.9 | 401 | 358 | 305
2019-06-14 | 49.47 | 9.27 | 1.43 | 1.11 | 3.1 | 611 | 566.8096 | 1 | 46154.18 | 9.683333 | 953.2946 | 900.957 | 2178.996 | 312.1201 | 2166.667 | 738 | 588.6472 | 592.1103 | 25862.2 | 250 | 14.79878 | 54.7838 | 909.8332 | 913.0249 | 890.7707 | 899.164 |  | 914.9995 | 895.2943 | 883.6128 | 927.4991 | 857.463 | 6.37 | 12 | 29.6276 | 556.05 | 567.3 | 15.17077 | 12.84 | 23.22219 | 204 | 9 | 1.985679 | 1.1 | 0.1 | 3.705756 | 37 | 119 | 4170 | 19 | 44 | 9 | 0 | 2 | 2 | 2 | 51.66667 | 44 | 0 | 29 | 48 | 50 | 2.4 | 0.5 | 0.25 | 436.9837 | 353.1007 | 319.355 | 322.9595 | 0 | 10.64 | 10.39 | 7.02 | 2.38 | 7.954544 | 85 | 118 | 166 | 6.8 | 8.2 | 5.2 | 11 | 4.6 | 4.2 | 3.7 | 5.2 | 4.4 | 8 | 52 | 52 | 78 | 80 | 52 | 52 | 52 | 52 | 52 | 52 | 700 | 0 | 24 | 24 | 161.63 | 357.99 | 519.62 | 0 | 16 | 69.1896 | 34.11365 | 166.4938 | 42.78579 | 22.87377 | -2.861396 | 229.2919 | 91.2721 | 8.727901 | 0.8777016 | 4.4 | 1.716667 | 2.05 | 0.1333333 | 0 | 40 | 61384.34 | 3922.859375 | 8.011353 | 8.188997 | 419.7559 | 318.4461 | 99.65011 | 8.814 | 0 | 0.9276753 | 24.291 | 22260 | 18 | 35 | 60 | 181 | 25 | 205 | 230 | 4.7 | 1.9 | 2.2 | 0.2 | 45 | 11 | 4.7 | 59.33333 | 176 | 0 | 14 | 12 | 18 | 28 | 16 | 574.0013 | 464.9884 | 424.7035 | 430.4877 | 1.725327 | 119.07 | -259.6034 | 631.3789 | -292 | -0.4930556 | 631.8505 | 17.5 | 15.57056 | 0.6759375 | 16.2465 | 21.27844 | 14.7494 | 27.3426 | 192.6114 | 181 | 208 | 296.8031 | 285 | 314 | 296.3809 | 280 | 320 | 298.8954 | 253 | 321 | 4.279132 | 3.4 | 5.3 | 1.663087 | 1.3 | 2 | 1.998188 | 1.6 | 2.4 | 0.09355324 | 0 | 0.2 | 898.1804 | 884.6149 | 907.9452 | 16.18916 | 10.11032 | 30.68731 | 58.98326 | 59.8437 | 35.68188 | 481.328125 | 1.518037 | 1.200606 | 1.440756 | 1.042185 | 120.537 | 168.6587 | 536.332 | 344.8191 | 2.9 | 3 | 4.3 | 4.4 | 3.8 | 3.9 | 411 | 258 | 385
2019-06-15 | 50.03 | 8.46 | 1.48 | 1.19 | 2.92 | 620 | 553.5088 | 1 | 46093.95 | 9.633333 | 946.6759 | 905.6215 | 2190.77 | 309.0702 | 2166.667 | 748 | 588.498 | 594.6751 | 25786.8 | 250 | 12.68312 | 51.87226 | 908.5624 | 905.5289 | 907.3569 | 905.4247 |  | 922.332 | 905.864 | 884.2815 | 924.9843 | 855.4368 | 6.37 | 12 | 30.01847 | 563.97 | 604.9 | 15.17085 | 12.67 | 22.508 | 63 | 6 | 1.944287 | 1 | 0.1 | 4.15667 | 52 | 118 | 4170 | 21 | 50 | 10 | 0 | 2 | 2 | 2 | 53 | 44.66667 | 0 | 26 | 45 | 51 | 2.3 | 0.5 | 0.25 | 420.9843 | 342.5805 | 318.0744 | 318.5274 | 0 | 10.93 | 10.45 | 8.21 | 1.86 | 7.980248 | 94 | 120 | 171 | 9.6 | 8.4 | 5.4 | 11 | 4.8 | 5 | 9 | 3.4 | 4.8 | 8.4 | 48 | 48 | 72 | 75 | 48 | 48 | 48 | 48 | 48 | 48 | 400 | 0 | 24 | 24 | 161.73 | 480.39 | 642.12 | 2 | 16 | 69.3888 | 34.43601 | 166.8917 | 43.50231 | 23.47456 | -2.876264 | 230.9923 | 91.08269 | 8.917307 | 0.9040131 | 4.2 | 1.65 | 1.7 | 0.05 | 0 | 45 | 60779.91 | 3880.22 | 8.197718 | 8.249726 | 420.6173 | 329.5457 | 99.64726 | 1.961 | 0 | 0.8927561 | 44.46 | 22130 | 20 | 30.66667 | 60.33333 | 158 | 23 | 204 | 235 | 4.7 | 1.9 | 1.8 | 0.1 | 46 | 9.833333 | 4.1 | 59.1 | 175 | 0 | 13 | 17 | 18 | 30 | 14 | 577.2504 | 465.266 | 426.1386 | 430.3784 | 2.067274 | 104.0891 | -275.2231 | 630.5945 | -302 | -0.4930556 | 631.4727 | 17.5 | 14.36275 | 0.6788441 | 15.0416 | 23.03046 | 17.04496 | 29.8327 | 192.5816 | 181 | 207 | 296.766 | 282 | 310 | 297.0364 | 279 | 314 | 299.2281 | 266 | 324 | 4.346682 | 3.7 | 5.1 | 1.687711 | 1.4 | 2 | 1.643964 | 1.4 | 2 | 0.04010185 | 0 | 0.2 | 907.4433 | 899.1496 | 919.2013 | 10.27365 | 6.671127 | 25.31985 | 58.84647 | 60.05121 | 35.90236 | 619.53125 | 1.528712 | 1.189025 | 1.393192 | 0.8892115 | 127.5976 | 172.089 | 513.6549 | 300.1658 | 3 | 3 | 4.2 | 4.5 | 3.8 | 3.9 | 412 | 399 | 368
2019-06-16 | 51.14 | 8.41 | 1.48 | 1.14 | 2.7 | 613 | 570.462 | 1 | 45265.21 | 9.783333 | 934.25 | 913.3886 | 2175.451 | 306.6137 | 2208.333 | 764 | 580.6916 | 588.1808 | 25560.6 | 250 | 12.8659 | 40.3812 | 919.7634 | 898.2394 | 921.7461 | 913.145 |  | 930.9284 | 915.7017 | 894.1964 | 920.3925 | 848.2176 | 6.37 | 12 | 29.75578 | 557.81 | 585.9 | 15.18254 | 12.9 | 21.75421 | 106 | 5 | 1.788923 | 1 | 0.1 | 10.59741 | 46 | 116 | 4170 | 23 | 53 | 10.16667 | 0 | 2 | 2 | 2 | 53 | 51 | 0 | 26 | 45 | 53 | 2.3 | 0.4 | 0.25 | 411.7031 | 345.9335 | 315.2016 | 315.7256 | 0 | 10.75 | 10.72 | 7.9 | 1.87 | 8.133677 | 85 | 114 | 151 | 7.2 | 8.5 | 5.4 | 4.4 | 4.8 | 4.8 | 3.8 | 5.4 | 4.8 | 8.4 | 56 | 56 | 83 | 84 | 56 | 56 | 56 | 56 | 56 | 56 | 400 | 0 | 24 | 24 | 0 | 0 | 0 | 0 | 0 | 66.462 | 34.9765 | 166.1035 | 42.29407 | 22.19833 | -2.907341 | 227.6885 | 91.52746 | 8.472535 | 0.8202148 | 4.25 | 1.683333 | 1.65 | 0.05 | 1 | 45 | 60664.45 | 3895.673 | 7.921265 | 8.131734 | 420.1061 | 304.7137 | 99.66087 | 14.94 | 0 | 0.9306069 | 29.52 | 0 | 20 | 30.66667 | 61.66667 | 180 | 22 | 204 | 220 | 4.6 | 1.8 | 1.8 | 0.1 | 49 | 11 | 3.4 | 59.3 | 175 | 0 | 11 | 17 | 19 | 28 | 14 | 568.871 | 464.554 | 425.1767 | 429.8241 | 1.797938 | 116.6714 | -265.2708 | 629.4599 | -319 | -0.4930556 | 630.6923 | 17.5 | 10.27262 | 0.6874219 | 10.96004 | 23.81511 | 17.23951 | 30.85729 | 192.9061 | 181 | 203 | 296.8374 | 287 | 311 | 296.898 | 287 | 314 | 299.0228 | 226 | 329 | 4.081926 | 3.1 | 4.9 | 1.657048 | 1.4 | 2.1 | 1.645331 | 1.5 | 1.9 | 0.03037037 | 0 | 0.2 | 914.1689 | 905.7214 | 931.4764 | 11.40484 | 8.190086 | 17.06198 | 59.24352 | 60.57 | 35.83751 | 463.359375 | 1.516192 | 1.180747 | 1.377688 | 0.8102561 | 118.0572 | 179.9724 | 534.507 | 308.099 | 2.9 | 3 | 4.2 | 4.3 | 3.9 | 3.9 | 415 | 412 | 368
2019-06-17 | 50.67 | 7.85 | 1.42 | 1.11 | 2.81 | 622 | 565.0248 | 1 | 44674.77 | 9.616667 | 941.9993 | 909.7168 | 2197.427 | 306.7561 | 2500 | 768 | 567.4251 | 574.0809 | 25786.8 | 250 | 16.45112 | 53.36458 | 916.1618 | 905.9601 | 921.8924 | 894.3243 |  | 933.2744 | 910.1449 | 886.2594 | 933.1862 | 851.4698 | 6.37 | 12 | 30.08691 | 565.73 | 590.5 | 11.78916 | 12.28 | 21.11949 | 104 | 7 | 2.044598 | 1.1 | 0.1 | 13.95473 | 37 | 114 | 4170 | 25 | 56 | 9.416667 | 0 | 2 | 2 | 2 | 53 | 49.66667 | 0 | 31 | 51 | 52 | 2.4 | 0.6 | 0.25 | 390.8428 | 351.4918 | 316.3287 | 315.3313 | 0 | 10.63 | 10.47 | 7.72 | 3.1 | 8.219091 | 87 | 109 | 166 | 4.8 | 5.2 | 7.6 | 10.4 | 8.2 | 6.8 | 4.4 | 6.4 | 4.4 | 6.4 | 42 | 42 | 63 | 63 | 42 | 42 | 42 | 42 | 42 | 42 | 500 | 0 | 24 | 24 | 0 | 588.18 | 588.18 | 0 | 19 | 72.8448 | 35.36901 | 166.866 | 42.94875 | 23.0749 | -2.863205 | 230.0264 | 91.21331 | 8.786686 | 0.7995053 | 3.783333 | 1.7 | 1.783333 | 0.03333333 | 0 | 92 | 60721.11 | 3902.745 | 8.052161 | 8.21523 | 420.6762 | 326.5293 | 99.64329 | 5.881 | 0 | 0.9084 | 34.749 | 11110 | 21 | 29.33333 | 62.66667 | 176 | 22 | 204 | 225 | 4.5 | 1.8 | 2.1 | 0.1 | 51 | 11 | 2.7 | 59.76667 | 175 | 0 | 10 | 18 | 17 | 30 | 17 | 575.5793 | 465.6601 | 425.4673 | 431.4326 | 2.329223 | 102.2632 | -294.1542 | 629.008 | -327 | -0.4930556 | 630.5516 | 17.5 | 7.76266 | 0.6971771 | 8.459837 | 22.52307 | 17.69342 | 29.65113 | 193.5117 | 184 | 206 | 296.6716 | 282 | 309 | 296.4519 | 283 | 310 | 299.5788 | 261 | 314 | 3.701538 | 2.8 | 4.6 | 1.717351 | 1.3 | 2.6 | 1.85551 | 1.4 | 2.4 | 0.04285301 | 0 | 0.2 | 912.2652 | 889.6793 | 927.3226 | 14.05381 | 10.63044 | 20.37447 | 59.72917 | 61.46486 | 37.22523 | 539.21875 | 1.485383 | 1.188891 | 1.357812 | 0.7875184 | 99.57926 | 188.2484 | 576.9954 | 324.2149 | 2.9 | 3 | 4.2 | 4.5 | 3.9 | 3.9 | 412 | 404 | 325
2019-06-18 | 50.69 | 8.03 | 1.4 | 1.11 | 2.9 | 621 | 568.5644 | 0.9979167 | 42878.08 | 9.433333 | 950.438 | 915.0145 | 2078.273 | 306.1718 | 2672.234 | 696 | 561.2801 | 572.4701 | 25485.2 | 250 | 16.03558 | 46.85848 | 921.0584 | 895.7084 | 933.8869 | 905.2396 |  | 936.8483 | 917.1142 | 895.2453 | 928.5441 | 835.3999 | 6.37 | 12 | 30.03569 | 564.85 | 629.6 | 7.963333 | 12.13 | 21.11949 | 72 | 4 | 1.774255 | 1.1 | 0.2 | 3.648304 | 80 | 113 | 4170 | 25 | 60 | 9.083333 | 0 | 2 | 2 | 2 | 52 | 49 | 0 | 31 | 52 | 52 | 2.5 | 0.4 | 0.25 | 387.9786 | 344.71 | 317.1106 | 312.9999 | 0 | 10.74 | 10.5 | 8.8 | 4.5 | 8.242762 | 48 | 115 | 171 | 7.2 | 8.4 | 5.6 | 11 | 5 | 5 | 8.2 | 5.4 | 4.6 | 4.4 | 46 | 46 | 69 | 57 | 46 | 46 | 46 | 46 | 46 | 46 | 600 | 0 | 23.95 | 23.95 | 0 | 472.61 | 472.61 | 0 | 13 | 68.9544 | 35.4908 | 167.8535 | 43.4836 | 23.70154 | -2.923462 | 232.1152 | 91.04838 | 8.951621 | 0.7853771 | 3.716667 | 1.683333 | 2.166667 | 0.03333333 | 0 | 52 | 61103.36 | 3909.022 | 8.131653 | 8.289829 | 419.7619 | 338.4605 | 99.63436 | 11.233 | 0 | 0.9155626 | 35.496 | 11980 | 22 | 29.66667 | 61.33333 | 171 | 23 | 207 | 231 | 3.9 | 1.8 | 2.4 | 0.1 | 53 | 10.28333 | 2.6 | 59.53333 | 175 | 0 | 11 | 18 | 19 | 30 | 17 | 582.6551 | 466.315 | 425.701 | 431.6731 | 2.182024 | 74.0876 | -289.9762 | 628.6254 | -336 | -0.4951389 | 630.4449 | 17.5 | 8.442439 | 0.6452411 | 9.08768 | 23.45811 | 17.08389 | 31.66138 | 193.5739 | 187 | 201 | 296.7157 | 289 | 309 | 290.9043 | 44 | 315 | 299.2703 | 259 | 325 | 3.635683 | 3 | 4.3 | 1.664367 | 1.4 | 1.9 | 2.075506 | 0 | 3.3 | 0.02935185 | 0 | 0.1 | 916.6719 | 902.2922 | 927.5637 | 13.99354 | 9.24321 | 18.54102 | 59.40482 | 60.54405 | 36.58973 | 475.625 | 1.484748 | 1.187829 | 1.254699 | 0.7653124 | 102.9012 | 193.9038 | 614.2954 | 339.9564 | 2.9 | 2.9 | 4.2 | 4.3 | 3.9 | 3.9 | 379 | 352 | 235
2019-06-19 | 50.76 | 9.32 | 1.28 | 1.1 | 3 | 619 | 580.5628 | 1 | 44288.97 | 9.475 | 953.8078 | 912.8087 | 2054.7 | 304.3763 | 2958.333 | 728 | 554.9947 | 565.1257 | 25636 | 250 | 16.35875 | 48.35409 | 920.7389 | 894.5037 | 926.6775 | 898.5087 |  | 937.6615 | 912.4959 | 899.075 | 931.6254 | 824.5284 | 6.37 | 12 | 29.91895 | 563.09 | 415.1 | 7.963328 | 12.65 | 20.71885 | 94 | 4 | 1.727793 | 1.2 | 0.1 | 2.167928 | 71 | 109 | 4170 | 27 | 64 | 6.25 | 0 | 2 | 2 | 2 | 48.66667 | 42 | 0 | 30 | 51 | 52 | 2.5 | 0.8 | 0.25 | 377.9765 | 338.6927 | 317.1351 | 309.5487 | 0 | 10.86 | 10.49 | 7.7 | 3.48 | 8.201058 | 47 | 114 | 170 | 8.6 | 10.6 | 7.6 | 10 | 5.4 | 5.4 | 4.4 | 6.2 | 5.6 | 3.2 | 44 | 46 | 66 | 45 | 44 | 44 | 44 | 44 | 44 | 44 | 700 | 0 | 24 | 24 | 0 | 700.29 | 700.29 | 2 | 18 | 68.2728 | 35.11684 | 168.9891 | 44.56991 | 24.25297 | -2.691273 | 235.1207 | 90.82952 | 9.170476 | 0.7563919 | 3.583333 | 1.7 | 1.983333 | 0.01666667 | 0 | 45 | 61294.31 | 3909.762 | 8.090625 | 8.39717 | 420.3387 | 363.5844 | 99.60493 | 8.964 | 0 | 0.9379044 | 26.532 | 0 | 22 | 30.33333 | 57.66667 | 170 | 23 | 210 | 240 | 3.8 | 1.9 | 2.1 | 0.1 | 55 | 9.666667 | 3.8 | 59.6 | 175 | 0 | 11 | 18 | 19 | 29 | 18 | 587.2083 | 466.205 | 426.827 | 430.0426 | 3.292726 | #DIV/0! | -290.8296 | 628.1052 | -347 | -0.4951389 | 630.1706 | 17.5 | 9.973081 | 0.6722508 | 10.64533 | 24.54916 | 16.78558 | 32.34875 | 192.9212 | 181 | 201 | 296.4919 | 283 | 307 | 296.4216 | 282 | 313 | 299.1435 | 255 | 326 | 4.064022 | 3 | 7.6 | 1.68187 | 1.5 | 1.9 | 1.957544 | 1.6 | 2.4 | 0.0325787 | 0 | 0.2 | 915.2811 | 901.6633 | 926.2006 | 14.33724 | 10.73606 | 17.86395 | 59.34903 | 60.58296 | 36.52488 | 621.953125 | 1.516622 | 1.19664 | 1.252503 | 0.7745792 | 125.5123 | 191.8856 | 623.1983 | 345.1565 | 2.8 | 3 | 4.2 | 4.3 | 3.8 | 3.9 | 347 | 253 | 150
2019-06-20 | 51.14 | 9.34 | 1.3 | 1.05 | 2.88 | 622 | 575.2716 | 1 | 43977.26 | 9.633333 | 926.3097 | 907.7815 | 2065.247 | 301.4118 | 3833.333 | 684 | 533.4902 | 543.1578 | 26088.4 | 250 | 15.42357 | 57.58085 | 916.8326 | 901.2716 | 913.6909 | 892.1149 |  | 927.375 | 909.5537 | 893.6319 | 937.1006 |  | 6.37 | 12 | 30.10596 | 565.73 | 605.9 | 7.96328 | 12.57 | 20.32221 | 185 | 9 | 1.789275 | 1.2 | 0.1 | 2.929078 | 62 | 108 | 4170 | 28 | 67 | 9.166667 | 0 | 2 | 2 | 2 | 47.66667 | 40 | 0 | 31 | 53 | 55 | 2.3 | 2 | 1 | 338.0666 | 322.8591 | 314.2817 | 306.9995 | 0 | 10.61 | 10.35 | 7.9 | 10.16 | 8.234552 | 90 | 120 | 160 | [10 empty] | 0 | 0 | 0 | 0 | 0 | 0 | 0 | 0 | 0 | 0 | 700 | 0 | 24 | 24 | 0 | 705.35 | 705.35 | 2 | 17 | 75.9216 | 35.76367 | 169.6857 | 45.07642 | 24.63709 | -2.948096 | 236.4511 | 90.82728 | 9.172717 | 0.7687312 | 5 | 1.933333 | 1.816667 | 0.01666667 | 0 | 43 | 61056.23 | 3875.351 | 8.27605 | 8.444684 | 419.6375 | 390.6271 | 99.58635 | 3.735 | 0 | 0.924874 | 22.797 | 0 | 22 | 29.66667 | 59 | 170 | 24 | 205 | 200 | 5.6 | 2.3 | 2 | 0.1 | 56 | 10.5 | 4.4 | 60.33333 | 175 | 0 | 10 | 18 | 18 | 31 | 18 | 587.462 | 465.7268 | 426.9942 | 430.1237 | 3.819606 |  | -310.6968 | 627.7922 | -355 | -0.4951389 | 630.0783 | 17.5 | 5.124817 | 0.6515157 | 5.776332 | 20.88582 | 16.13711 | 29.80678 | 191.6734 | 179 | 203 | 296.1711 | 277 | 311 | 296.889 | 278 | 312 | 299.0198 | 245 | 335 | 4.836068 | 4 | 6.3 | 1.958816 | 1.5 | 2.6 | 1.762337 | 1.4 | 2.2 | 0.04804051 | 0 | 0.2 | 911.1429 | 886.5892 | 928.8211 | 13.89865 | 10.14364 | 18.82568 | 60.30173 | 61.89285 | 37.8737 | 656.5625 | 1.545773 | 1.205982 | 1.223113 | 0.7752975 | 145.4971 | 178.6652 | 622.6416 | 337.339 | 2.9 | 3 | 4.1 | 4.3 | 3.8 | 3.9 | 381 | 266 | 125
2019-06-21 | 50.37 | 9.15 | 1.28 | 1.1 | 3.1 | 602 | 550.058 | 1 | 42592.84 | 9.475 | 918.166 | 917.4818 | 2061.364 | 294.2371 | 3500 | 623 | 510.5484 | 517.4681 | 25711.4 | 250 | 18.78945 | 69.75716 | 923.6906 | 906.235 | 935.1789 | 898.0985 |  | 935.7201 | 915.1104 | 908.3389 | 950.1747 |  | 6.335 | 12 | 29.14242 | 548.095 | 601.1 | 18.78767 | 12.81 | 20.17495 | 70 | 4 | 2.096717 | 1.2 | 0.3 | 3.841154 | 55 | 107 | 4170 | 29 | 72 | 8.166667 | 0 | 2 | 2 | 2 | 47.66667 | 39.66667 | 20.55 | 30 | 51 | 54 | 2.5 | 0.8 | 0.25 | 289.1778 | 320.1122 | 305.3497 | 301.3399 | 0 | 10.76 | 10.5 | 7.71 | 3.75 | 8.258583 | 132 | 116 | 158 | [10 empty] | 2 | 2 | 3 | 3 | 2 | 2 | 2 | 2 | 2 | 2 | 700 | 0 | 24 | 24 | 0 | 658.99 | 658.99 | 1 | 19 | 70.068 | 35.08531 | 166.7346 | 41.10119 | 20.53613 | -3.294546 | 225.0774 | 92.33971 | 7.660292 | 0.8639012 | 5.666667 | 1.883333 | 1.516667 | 0.05 | 0 | 46 | 60806.34 | 3919.632 | 7.741614 | 8.038478 | 420.0834 | 295.9898 | 99.66191 | 3.51 | 0 | 0.9137176 | 30.267 | 10980 | 23 | 27 | 58 | 170 | 22 | 208 | 190 | 7.7 | 2.1 | 1.8 | 0.1 | 58 | 10.5 | 3.3 | 59.23333 | 175 | 0 | 10 | 19 | 19 | 28 | 11 | 562.2995 | 464.143 | 424.1126 | 428.9243 | 4.630552 |  | -294.5091 | 626.5344 | -383 | -0.4951389 | 629.0179 | 17.5 | 4.360345 | 0.6496875 | 5.010033 | 21.64818 | 16.73371 | 28.445 | 190.0187 | 175 | 204 | 296.362 | 281 | 308 | 297.1311 | 282 | 312 | 299.2108 | 248 | 332 | 5.76743 | 3.7 | 11.7 | 1.852846 | 1.4 | 2.5 | 1.475955 | 1.1 | 1.9 | 0.03029861 | 0 | 0.2 | 921.6964 | 885.1127 | 941.2926 | 15.57588 | 10.63371 | 26.07612 | 59.3243 | 60.9461 | 37.52352 | 591.875 | 1.587619 | 1.191691 | 1.189119 | 0.7831228 | 148.1686 | 185.1449 | 604.9684 | 344.5034 | 2.9 | 3 | 4.3 | 4.3 | 3.8 | 3.9 | 324 | 280 | 181
2019-06-22 | 53.69 | 9.02 | 1.34 | 1.08 | 2.86 | 582 | 528.616 | 1 | 39478.41 | 9.358333 | 897.3251 | 909.6082 | 1991.419 | 285.7877 | 3875 | 558 | 481.7854 | 487.3117 | 25786.8 | 250 | 19.1821 | 74.35742 | 892.1236 | 900.8337 | 931.6987 | 906.7161 |  | 924.3403 | 921.0331 | 890.5118 | 942.6095 |  | 4.673 | 4 | 27.72428 | 520.833 |  | 18.79667 | 12.44 | 19.85755 | 108 | 7 | 1.70593 | 1.2 | 0.8 | 3.107642 | 45 | 105 | 4170 | 30 | 75 | 6.5 | 0 | 2 | 2 | 2 | 47.66667 | 39 | 0 | 30 | 54 | 55 | 2.4 | 0.5 | 0.25 | 240.2596 | 316.6937 | 295.3241 | 294.433 | 0 | 10.7 | 10.52 | 8.4 | 3.62 | 8.232054 | 92 | 122 | 161 | [20 empty] | 800 | 0 | 24 | 24 | 0 | 709.78 | 709.78 | 3 | 15 | 76.836 | 35.32201 | 164.8042 | 38.08969 | 17.82886 | -3.577645 | 217.1451 | 93.43701 | 6.56299 | 1.116641 | 4.8 | 2.066667 | 1.9 | 0.3666667 | 0 | 57 | 59744.69 | 3897.755 | 7.620142 | 7.755182 | 419.7622 | 259.8888 | 99.69781 | 5.804 | 0 | 0.9082749 | 36.243 | 11780 | 24 | 23.33333 | 59.66667 | 168 | 22 | 206 | 176 | 5.1 | 2.5 | 2.3 | 2 | 59 | 10.25 | 2.5 | 59.4 | 175 | 0 | 9 | 19 | 19 | 28 | 10 | 541.6519 | 463.0767 | 424.0321 | 428.8499 | 4.470695 |  | -306.1437 | 624.4635 | -431 | -0.4951389 | 627.0488 | 22.5 | 0.3975397 | 0.6497558 | 1.047296 | 22.0958 | 15.38489 | 29.26207 | 191.9975 | 182 | 200 | 295.9776 | 281 | 308 | 285.6301 | -4 | 322 | 299.0254 | 228 | 336 | 4.593693 | 3.3 | 5.9 | 2.097362 | 1.4 | 2.6 | 1.796752 | 0 | 4 | 0.08477315 | 0 | 0.2 | 913.1383 | 882.1075 | 928.7883 | 16.78094 | 9.741386 | 34.1134 | 59.63274 | 60.86829 | 37.18633 | 469.53125 | 1.544115 | 1.181738 | 1.165552 | 0.7865783 | 118.4427 | 156.5475 | 590.3292 | 334.1532 | 2.9 | 3 | 4 | 4.2 | 3.8 | 3.9 | 393 | 282 | 235
2019-06-23 | 51.36 | 8.57 | 1.29 | 1.11 | 3.24 | 558 | 517.6348 | 1 | 39549.63 | 9.333333 | 864.8853 | 901.5191 | 1924.439 | 271.6123 | 4541.667 | 559 | 447.6991 | 450.9907 | 25259 | 250 | 17.67671 | 62.13144 | 896.8007 | 895.5686 | 913.8901 | 889.4092 |  | 906.349 | 914.6383 | 893.978 | 944.3021 |  | 4.673 | 4 | 26.63403 | 499.713 |  | 18.79667 | 12.88 | 19.50049 | 106 | 7 | 1.73437 | 1 | 0.1 | 3.290244 | 35 | 104 | 4170 | 31 | 78 | 4 | 0 | 2 | 2 | 2 | 49.66667 | 42 | 0 | 29 | 54 | 56 | 2.5 | 0.4 | 0.25 | 214.8055 | 302.8315 | 280.6671 | 281.7839 | 0 | 10.96 | 10.68 | 8.7 | 3.84 | 8.060393 | 97 | 132 | 156 | [20 empty] | 800 | 0 | 24 | 24 | 0 | 0 | 0 | 0 | 0 | 72.6348 | 35.36505 | 163.8348 | 35.91805 | 15.73151 | -4.273429 | 211.2109 | 94.57505 | 5.424947 | 1.197381 | 4.016667 | 1.783333 | 1.583333 | 0.05 | 0 | 32 | 57403.65 | 3780.058 | 7.076136 | 7.543246 | 420.2641 | 228.2255 | 99.71161 | 4.482 | 0 | 0.9276609 | 31.761 | 0 | 24 | 21.66667 | 59.33333 | 160 | 22 | 205 | 171 | 4.6 | 2 | 1.9 | 0.1 | 60 | 9.8 | 3.1 | 60.13333 | 175 | 0 | 10 | 21 | 21 | 28 | 5 | 533.94 | 462.5504 | 424.9841 | 429.5331 | 7.095869 |  | -301.9012 | 621.5102 | -503 | -0.4951389 | 624.1883 | 22.5 | 0.6122138 | 0.119027 | 0.7312408 | 22.43632 | 16.88933 | 29.49551 | 193.0847 | 189 | 200 | 296.789 | 292 | 302 | 297.0324 | 293 | 302 | 299.0346 | 254 | 315 | 3.93716 | 3.3 | 4.7 | 1.742137 | 1.3 | 2.2 | 1.548289 | 1.2 | 2 | 0.06020949 | 0 | 0.2 | 906.3061 | 895.9982 | 915.3628 | 13.40293 | 10.29485 | 19.1982 | 60.02454 | 61.20548 | 37.04366 | 341.09375 | 1.50985 | 1.16604 | 1.164576 | 0.7839117 | 100.3426 | 179.0891 | 606.9883 | 354.559 | 3 | 3 | 4 | 4.2 | 3.9 | 3.9 | 308 | 249 | 131
2019-06-24 | 0 | 0 | 0 | 0 | 0 | 183 | 186.1516 | 0.3576389 | 38053.78 | 9 | 908.6309 | 911.5727 | 1813.088 | 263.7746 | 0 | 595 | 248.1564 | 538.6084 | 0 | 250 | 19.08118 | 56.11019 | [10 empty] | 0 | 4 | 28.06977 | 165.04 | 545 | 21.41612 | 69.17 | 15.93559 | 112 | 10 | 2.195691 | 0.9 | 0.1 | 3.910717 | 66 | 211 | 4255 | 32 | 78 | 0 | 14.25 | 2 | 2 | 2 | 48 | 42 | 0 | 28 | 52 | 52 | 2.4 | 0.5 | 0.25 | 202.7914 | 230.6051 | 204.1132 | 201.6443 | 0 | 10.64 | 10.64 | 9.6 | 4.2 | 7.80017 | [13 empty] | 0 | 0 | 0 | 0 | 0 | 0 | 0 | 0 | 0 | 0 | 800 | 7.133333 | 1.45 | 8.583333 | 0 | 770.67 | 770.67 | 0 | 24 | 56.4816 | 30.60192 | 114.6642 | 21.34187 | 15.06835 | -6.110543 | 144.9639 | 93.82067 | 6.179335 | 0.6888699 | 4.5 | 1.8 | 2.1 | 0.25 | 0 | 28 | 48822.6 | 3186.468 | 7.509888 | 5.177283 | 392.5891 | 397.9021 | 99.52957 | 0 | 0 | 1.017222 | 31.761 | 0 | 24 | 30 | 52 | 96 | 20 | 198 | 162 | 4.9 | 1.9 | 2.4 | 0.3 | 60 | 9.833333 | 3.1 | 58 | 175 | 0 | 20 | 23 | 26 | 21 | 2 | 162.6904 | 429.294 | 394.8828 | 395.9295 | 1.786429 | #DIV/0! | -70.69324 | 619.7922 | -950 | -1.1375 | 622.4285 | 15 | 6.199605 | 0.250757 | 6.450362 | 22.31132 | 15.25521 | 29.288 | 96.16652 | -20 | 206 | 148.2276 | -19 | 314 | 133.0254 | -20 | 327 | 159.8602 | -44 | 330 | 2.02606 | 0.2 | 6.9 | 0.6947523 | 0 | 9 | 0.7305185 | 0 | 5.9 | 0.05458333 | 0 | 0.6 | 656.3058 | 310.7359 | 952.6453 | 33.82981 | 10.34946 | 301.6812 | 47.58587 | 59.90855 | 37.66618 | 4012.96875 | 0.7631551 | 0.6843274 | 0.8139693 | 0.5998359 | 13.60688 | 83.48525 | 255.0304 | 172.4201 | 3.4 | 3.4 | 4.5 | 4.5 | 3.9 | 3.9 | 284 | 248 | 206
2019-06-25 | 50.62 | 8.83 | 1.27 | 1 | 3 | 529 | 447.6376 | 0.9756944 | 38686.78 | 9.158333 | 877.2827 | 900.8621 | 1899.974 | 280.4301 | 3715.302 | 614 | 441.1304 | 447.5001 | 35588.8 | 250 | 21.41075 | 76.35033 | 894.9516 | 900.2282 | 924.5135 | 879.8318 |  | 921.0367 | 902.8487 | 882.6244 | 935.2444 |  | 4.673 | 4 | 25.865 | 474.193 | 542.4 | 18.13293 | 12.56 | 15.79701 | 101 | 4 | 1.536909 | 0.8 | 0.3 | 3.426574 | 57 | 148 | 4255 | 33 | 82 | 6.333333 | 0 | 3 | 2 | 2 | 52.33333 | 46 | 0 | 28 | 52 | 60 | 2.5 | 0.7 | 0.25 | 245.2151 | 311.9291 | 290.8547 | 288.4732 | 0 | 10.68 | 10.4 | 8.22 | 3.5 | 7.793831 | 110 | 105 | 160 | [20 empty] | 800 | 1.633333 | 21.78333 | 23.41667 | 0 | 329.7 | 329.7 | 0 | 9 | 77.9376 | 33.04288 | 153.9794 | 31.23294 | 12.59335 | -4.089638 | 193.716 | 95.61022 | 4.389783 | 1.089861 | 4.733333 | 1.533333 | 2.45 | 0.1166667 | 0 | 40 | 55908.83 | 3775.699 | 6.668531 | 6.918429 | 421.6968 | 178.5135 | 99.75902 | -5.976 | 0 | 0.8461958 | 37.737 | 0 | 24 | 28.33333 | 58 | 156 | 22 | 202 | 172 | 5.3 | 1.7 | 2.9 | 0.2 | 61 | 8 | 2.3 | 56.9 | 175 | 0 | 13 | 21 | 22 | 0 | 0 | 475.3784 | 452.9713 | 413.3294 | 419.9424 | 3.71522 | 113.9043 | -224.0313 | 616.6155 | -1051 | -1.161806 | 619.3399 | 15 | 4.606597 | 0.9164598 | 5.523057 | 20.23578 | 15.89069 | 26.60336 | 192.5227 | 6 | 207 | 296.9398 | 125 | 307 | 155.6637 | -20 | 329 | 299.2975 | 282 | 310 | 4.26391 | 1 | 5.7 | 1.549935 | 0 | 2.7 | 1.351798 | 0 | 7.8 | 0.09619867 | 0 | 0.2 | 903.0407 | 740.7115 | 936.2904 | 17.71454 | 10.02833 | 50.0072 | 57.09796 | 59.24712 | 35.07232 | 488.359375 | 1.485146 | 1.153131 | 1.027356 | 0.8786097 | 109.0002 | 167.6184 | 357.305 | 380.1655 | 2.4 | 3 | 4.4 | 4.5 | 2.5 | 3.9 | 411 | 401 | 470
2019-06-26 | 50.65 | 8.6 | 1.22 | 0.99 | 3 | 534 | 485.9236 | 0.9993056 | 38033.06 | 8.508333 | 887.0958 | 908.0436 | 1876.847 | 275.612 | 2168.172 | 515 | 446.1254 | 453.1805 | 25409.8 | 250 | 18.91537 | 59.90394 | 893.2966 | 906.6318 | 933.1235 | 900.3868 |  | 927.4363 | 902.534 | 892.8963 | 938.702 |  | 4.673 | 5 | 25.32482 | 479.593 | 574.2 | 18.12333 | 12.01 | 15.47948 | 116 | 6 | 1.394789 | 0.9 | 0.1 | 2.050231 | 48 | 147 | 4255 | 34 | 85 | 4.666667 | 0 | 2 | 2 | 2 | 50 | 45 | 0 | 27 | 60 | 65 | 2.4 | 0.7 | 0.25 | 232.565 | 302.4961 | 287.2494 | 283.4268 | 0 | 10.78 | 10.48 | 8.76 | 2.4 | 7.793838 | 106 | 103 | 156 | [20 empty] | 800 | 1.5 | 22.48333 | 23.98333 | 0 | 930.79 | 930.79 | 4 | 22 | 62.1336 | 32.52582 | 155.2069 | 27.87411 | 9.627924 | -3.729668 | 188.9792 | 96.87889 | 3.121114 | 1.221757 | 3.6 | 1.433333 | 1.283333 | 0.08333333 | 0 | 40 | 58197.14 | 3955.97 | 6.652759 | 6.749258 | 420.3145 | 255.9736 | 99.6535 | 11.69 | 0 | 0.9099693 | 37.737 | 11690 | 26 | 30 | 59 | 150 | 22 | 225 | 287 | 4.4 | 1.6 | 2.2 | 0.2 | 63 | 9.5 | 2.3 | 56.53333 | 175 | 0 | 13 | 23 | 23 | 0 | 0 | 499.9744 | 447.2144 | 404.1306 | 407.79 | 5.011853 | 93.69103 | -250.8075 | 613.3065 | -1147 | -1.1625 | 616.1094 | 10 | 6.73114 | 0.9333508 | 7.66449 | 19.42559 | 14.63269 | 26.95354 | 193.1928 | 188 | 197 | 297.3202 | 292 | 301 | 266.628 | -20 | 312 | 299.0628 | 289 | 306 | 3.889092 | 2.4 | 4.9 | 1.42482 | 1.1 | 1.8 | 1.842857 | 0 | 5.8 | 0.05887415 | 0 | 0.2 | 912.6597 | 869.9128 | 943.0738 | 16.88916 | 7.23912 | 28.85918 | 57.0362 | 59.85668 | 34.83886 | 2717.109375 | 1.486949 | 1.141046 | 1.423224 | 0.8323768 | 99.79286 | 179.6811 | 619.3506 | 383.923 | 3 | 3 | 4.2 | 4.3 | 3.8 | 3.9 | 334 | 305 | 246
2019-06-27 | 0 | 0 | 0 | 0 | 0 | 526 | 482.61 | 1 | 39185.04 | 9.015833 | 878.4308 | 919.1965 | 1850.915 | 270.2712 | 2916.667 | 547 | 441.4257 | 446.6359 | 25862.2 | 250 | 13.73497 | 53.35212 | 925.5496 | 897.1833 | 924.5701 | 934.7893 |  | 922.5837 | 922.7279 | 906.9714 | 923.1653 |  | 4.673 | 5 | 25.11865 | 472.553 | 584.9 | 18.13298 | 12.82 | 14.983 | 79 | 4 | 1.66375 | 1.1 | 0.2 | 4.198904 | 67 | 146 | 4255 | 35 | 88 | 6.666667 | 0 | 2 | 2 | 2 | 50.66667 | 48.33333 | 6.98 | 27 | 59 | 60 | 2.5 | 0.5 | 0.25 | 215.7512 | 297.6202 | 282.6311 | 277.5959 | 0 | 10.7 | 10.56 | 7.07 | 1.85 | 7.931336 | 98 | 111 | 164 | [20 empty] | 800 | 0 | 24 | 24 | 0 | 221.79 | 221.79 | 0 | 6 | 83.82 | 31.96121 | 156.4124 | 29.66316 | 10.94313 | -4.128871 | 192.8898 | 96.46728 | 3.532723 | 1.324935 | 3.3 | 1.35 | 1.55 | 0.06666667 | 0 | 34 | 59059.55 | 3976.05 | 6.621595 | 6.888921 | 424.9651 | 183.8049 | 99.74992 | 9.711 | 0 | 0.9175095 | 28.026 | 0 | 26 | 30 | 59.66667 | 150 | 23 | 202 | 327 | 3.5 | 1.4 | 1.9 | 0.1 | 65 | 10.5 | 3.6 | 57.5 | 175 | 0 | 18 | 22 | 23 | 16 | 0 | 491.8668 | 455.5264 | 414.049 | 419.1631 | 5.643694 | 74.13768 | -276.7418 | 609.9274 | -1251 | -1.1625 | 612.8027 | 10 | 9.625761 | 0.9339152 | 10.55968 | 18.88019 | 14.19171 | 23.89278 | 194.4728 | 188 | 200 | 297.4944 | 290 | 304 | 297.251 | 284 | 317 | 299.5003 | 242 | 326 | 3.125226 | 2.6 | 3.7 | 1.33198 | 1.1 | 1.6 | 1.446572 | 0.9 | 2 | 0.04736286 | 0 | 0.2 | 919.225 | 902.4124 | 930.0441 | 12.47415 | 8.23616 | 24.48193 | 57.24651 | 58.76726 | 33.30849 | 301.328125 | 1.451009 | 1.133204 | 1.392866 | 0.8390686 | 107.0998 | 191.5647 | 633.328 | 398.0217 | 2.9 | 3 | 4.2 | 4.3 | 3.8 | 3.9 | 402 | 382 | 310
2019-06-28 | 51.79 | 7.5 | 1.44 | 0.99 | 2.98 | 510 | 471.5904 | 0.9944444 | 33845.33 | 9.383333 | 871.2667 | 915.8362 | 1779.634 | 264.8737 | 2849.162 | 613 | 417.0896 | 423.185 | 25636 | 250 | 14.80804 | 55.17648 | 909.733 | 903.8326 | 928.2741 | 929.9459 |  | 923.6142 | 919.1133 | 896.3401 | 935.671 |  | 4.673 | 5 | 24.61933 | 458.473 | 558.6 | 21.79645 | 12.79 | 28.34076 | 65 | 4 | 1.284439 | 1 | 0.5 | 2.790885 | 58 | 144 | 4255 | 36 | 92 | 3.3 | 0 | 2 | 2 | 2 | 50.66667 | 48.66667 | 0 | 26 | 57 | 62 | 2.4 | 0.6 | 0.25 | 201.9198 | 293.9061 | 277.7324 | 271.9973 | 0 | 10.51 | 10.45 | 7.15 | 3.7 | 7.785399 | 82 | 127 | 133 | [20 empty] | 1100 | 0 | 23.86667 | 23.86667 | 103.26 | 557.12 | 660.38 | 3 | 15 | 77.2104 | 31.52182 | 153.3696 | 26.14941 | 10.23564 | -2.860374 | 186.8942 | 96.05378 | 3.946222 | 1.579029 | 2.8 | 1.216667 | 0.95 | 0.03333333 | 0 | 39 | 58755.73 | 3984.592 | 6.534461 | 6.674794 | 420.6178 | 187.5692 | 99.74102 | -8.217 | 0 | 0.9246871 | 36.243 | 0 | 26 | 29.33333 | 57 | 151 | 22 | 201 | 310 | 3.1 | 1.4 | 1.1 | 0.1 | 67 | 10 | 3.6 | 57.3 | 175 | 0 | 17 | 22 | 23 | 0 | 0 | 472.5743 | 450.6584 | 406.2277 | 410.4011 | 6.731469 | 52.84045 | -295.1304 | 606.3295 | -1371 | -1.168056 | 609.2724 | 7.5 | 8.289436 | 0.9066121 | 9.196048 | 17.74455 | 13.67295 | 22.946 | 195.1669 | 188 | 207 | 297.6978 | 288 | 305 | 298.1042 | 287 | 309 | 299.3878 | 241 | 311 | 2.694477 | 1.9 | 3.1 | 1.20287 | 0.9 | 1.4 | 0.9201621 | 0.6 | 1.1 | 0.03083102 | 0 | 0.1 | 917.7173 | 858.2054 | 945.3775 | 13.219 | 7.609657 | 38.84023 | 56.8403 | 58.57271 | 33.46412 | 523.75 | 1.436229 | 1.079692 | 1.1481 | 0.837139 | 116.8853 | 199.2817 | 570.8002 | 409.504 | 2.9 | 3 | 4.2 | 4.3 | 3.8 | 3.9 | 348 | 291 | 221
2019-06-29 | 53.1 | 7.03 | 1.24 | 0.85 | 3.16 | 500 | 407.4716 | 0.8743056 |  | 9.4 | 838.4255 | 886.1817 | 1653.127 | 247.7357 | 4003.177 | 526 | 370.9993 | 439.3583 | 24052.6 | 250 | 16.23272 | 59.11742 | 893.3829 | 856.9709 | 895.3439 |  |  | 888.798 | 897.191 | 883.1836 | 892.8345 |  | 4.673 | 5 | 24.98403 | 449.673 | 568.2 | 25.7272 | -34.88 | 14.348 | 66 | 3 | 1.386626 | 0.8 | 0.1 | 2.335933 | 48 | 144 | 4255 | 37 | 95 | 2.833333 | 3 | 2 | 2 | 2 | 46.33333 | 38.33333 | 0 | 26 | 60 | 63 | 2.5 | 0.4 | 0.25 | 200.3781 | 287.9833 | 257.063 | 255.2937 | 0 | 11.03 | 10.56 | 8.23 | 4.85 | 7.545065 | 75 | 130 | 160 | [20 empty] | 1100 | 0 | 20.98333 | 20.98333 | 73.37 | 258.42 | 331.79 | 0 | 9 | 90.6816 | 30.40684 | 144.4206 | 29.73198 | 10.34851 | -3.43256 | 181.0685 | 96.18048 | 3.819523 | 1.79831 | 2.85 | 1.316667 | 1.033333 | 0.06666667 | 0 | 50 | 53673.15 | 3587.328 | 6.825348 | 6.466732 | 415.9281 | 166.3475 | 99.78118 | -8.217 | 0 | 0.8149432 | 44.46 | 10590 | 28 | 27.33333 | 54.33333 | 200 | 25 | 200 | 352 | 3.2 | 1.5 | 1.3 | 0.1 | 67 | 8 | 1.4 | 57.4 | 175 | 0 | 17 | 23 | 21 | 0 | 0 | 440.8363 | 449.5358 | 411.101 | 414.1012 | 3.839151 | 28.70447 | -289.4475 | 605.2425 | -1501 | -1.29375 | 608.2612 | 2.5 | 8.669014 | 0.86113 | 9.530144 | 18.37658 | 12.60946 | 25.53986 | 195.4339 | 188 | 205 | 274.081 | 20 | 310 | 297.9071 | 291 | 310 | 269.8643 | -39 | 313 | 2.532178 | 0.8 | 3.4 | 1.13405 | 0 | 1.5 | 0.9826204 | 0.5 | 1.6 | 0.06208102 | 0 | 0.2 | 849.1914 | 235.7521 | 1034.646 | 34.22454 | 8.10218 | 170.6307 | 55.3654 | 58.78022 | 33.50302 | 276.25 | 1.411395 | 0.9583274 | 1.175096 | 0.7920062 | 112.4699 | 188.8947 | 563.2119 | 376.6226 | 2.9 | 3 | 4.2 | 4.2 | 3.8 | 3.8 | 172 | 134 | 131
2019-06-30 | 0 | 0 | 0 | 0 | 0 | 0 | 0 | 0 | [6 empty] | 0 | 750 | 30.27013 | 610.9057 | 0 |  | 0 | 0 | [10 empty] | 0 | 0 |  | 0 | 465.9 |  | 0 | 14.0702 | 195 | 9 | 2.385197 |  |  | 4.250455 | 40 | 141 | 4255 | 38 | 95 | 0 | 24 | 2 | 2 | 2 |  |  | 0 | [6 empty] | 137.6496 | 144.6591 | 84.52038 | 130.3897 | 0 | 0 | 0 |  |  | 7.361042 | [23 empty] | 1100 | 0 | 0 | 0 | 0 | 0 | 0 | 0 | 0 | 63.5296 | 21.94493 | 2.525573 |  | 8.966823 | 3.182376 | 14.67477 | 17.2103 | 82.7897 | 1.677607 |  |  |  |  | 0 |  |  |  |  | 0.524099 | 365.3751 |  |  | 4.482 | 0 |  | 39.978 | 0 | 28 | [10 empty] | 68 | 5.666667 | 2 |  | 175 | 0 |  |  |  | 0 | 0 | -0.06395002 | 362.2171 | 355.6275 | 354.9323 | 1.817087 | 5.824862 | -90.67708 | 608.8157 | -2032 | -2.29375 | 611.8344 | 0 | 1.530707 | 0.8596875 | 2.390395 | 19.51824 | 13.40059 | 27.05727 | 47.29858 | -20 | 201 | -17.21473 | -20 | 20 | 298.515 | 294 | 302 | -70.01027 | -87 | -39 | 0.3684445 | 0.2 | 0.8 | 0 | 0 | 0 | 0.6830359 | 0.5 | 1.1 | 0 | 0 | 0 | 119.7561 | 66.32199 | 260.8839 | 30.25779 | 12.21386 | 100.7515 | 24.86635 | 43.00953 | 26.14942 | 74.921875 | 0.4163545 | 0.1595383 | 1.52595 | 0.1063831 | -39.97474 | -34.37131 | 475.0006 | -25.9486 | 0 | 0 | 0 | 0 | 0 | 0
2019-07-01 | 0 | 0 | 0 | 0 | 0 | 0 | 0.07 | 0 | [6 empty] | 0 | 716 | 0 | 581.3134 | 0 | 250 | 0 | 0 | [10 empty] | 0 | 0 |  | 0 | 440.8 |  | 0 | 11.4273 | 62 | 3 | 1.880924 |  |  | 6.704396 | 46 | 143 | 4255 | 1 |  | 0 | 24 | 2 | 2 | 2 |  |  | 60.28 | [6 empty] | 85.94026 | 68.11534 | 29.66704 | 62.69124 | 0 | 0 | 0 |  |  | 7.326287 | [23 empty] | 1100 | 0 | 0 | 0 | 0 | 110.59 | 110.59 | 0 | 3 | 56.48 | 23.32116 | 6.521943 |  | 14.72697 | 10.5549 | 31.80381 | 20.5068 | 79.4932 | 1.662854 |  |  |  |  | 0 |  |  |  |  | 1.13585 | 367.8533 |  |  | 0 | 0 |  | 39.978 | 0 | [12 empty] | 4.666667 | 2 |  | 175 | 0 |  |  |  | 0 | 0 | -0.03840161 | 352.5189 |  |  | #DIV/0! | 5.525755 | -94.30567 |  | -243.871 | -0.3870968 |  | #DIV/0! | -0.2598786 | 0.03703496 | -0.2228437 | 20.58223 | 15.29411 | 27.39449 | -20 | -20 | -20 | -20 | -20 | -20 | 295.7668 | 288 | 302 | -92.2447 | -108 | -69 | 0.2 | 0.2 | 0.2 | 0 | 0 | 0 | 2.367325 | 1.1 | 3.6 | 0 | 0 | 0 | 65.95703 | 53.45055 | 75.43399 | 13.39068 | 6.399619 | 20.55554 | 21.24672 | 24.90438 | 29.27503 | 66.71875 | 0.004858958 | 0.1193374 | 1.549094 | 0.08518618 | -124.284 | -74.52022 | 365.3909 | -29.58546 | 0 | 0 | 0 | 0 | 0 | 0
2019-07-02 | 0 | 0 | 0 | 0 | 0 | 0 | 0.0002 | 0 | [6 empty] | 0 | 489 | 0 | 323.7113 | 0 | 250 | 0 | 0 | [10 empty] | 0 | 0 |  | 0 | 258.1 |  | 0 | 33.62508 | 92 | 4 | 2.775134 |  |  | 5.357865 | 84 | 142 | 4255 | 1 |  | 0 | 18 | 2 | 2 | 2 |  |  | 54.19 | [6 empty] | 61.88671 | 43.8152 | 24.44122 | 38.69898 | 0 | 0 | 0 |  |  | 7.430496 | [23 empty] | 1100 | 0 | 0 | 0 | 73.48 | 37.04 | 110.52 | 0 | 3 | -56.5198 | 22.21429 | 2.026002 |  | 13.35235 | 8.015943 | 23.39429 | 8.660241 | 91.33976 | 1.419539 |  |  |  |  | 0 |  |  |  |  | 0.8355104 |  |  |  | 0 | 0 |  | 39.978 | 0 | [12 empty] | 3 | 2 |  | 175 | 0 |  |  |  | 0 | 0 | 30.97532 |  |  |  |  | #DIV/0! | -71.48945 |  | -487.7419 | -0.7741935 |  | #DIV/0! | -0.5312339 | -0.1019191 | -0.633153 | 20.01531 | 15.57944 | 26.33099 | -20 | -20 | -20 | -20 | -20 | -20 | 240.2087 | -20 | 303 | -113.9489 | -159 | -89 | 0.2 | 0.2 | 0.2 | 0 | 0 | 0 | 2.727837 | 0 | 3.7 | 0 | 0 | 0 | 53.76927 | 43.3966 | 64.57035 | 9.151408 | 4.846235 | 12.96281 | 19.48039 | 22.97194 | 27.69278 | 63.046875 | 2.5e-05 | 0.1183626 | 1.341842 | 0.07304896 | -118.1297 | -91.16028 | 214.6888 | -28.66022 | 0 | 0 | 0 | 0 | 0 | 0
2019-07-03 | 0 | 0 | 0 | 0 | 0 | 0 | -0.0002 | 0 | [6 empty] | 0 | 376 | 0 | 297.5552 | 0 | 250 | 0 |  | #DIV/0! | #DIV/0! | #DIV/0! | #DIV/0! |  |  |  |  | #DIV/0! |  | 0 | 0 |  | 0 | 140.6 |  | 0 | 32.45072 | 83 | 4 | 3.018662 |  |  | 4.569076 | 77 | 139 | 4255 | 2 |  | 0 | 12.41667 | 2 | 2 | 2 |  |  | 0 | [6 empty] | #VALUE! | 35.63284 | 23.62442 | 33.84428 | 0 | 0 | 0 |  |  | 7.59171 | [23 empty] | 1100 | 0 | 0 | 0 | 73.01 | 0 | 73.01 | 0 | 2 | 179.9898 | 24.24368 | 17.71136 |  |  | 0.8426388 | 18.554 | 95.45845 | 4.541549 | [5 empty] | 0 |  |  |  |  | 0.6626427 |  |  |  | 15.687 | 0 |  | 24.291 | 0 | [12 empty] | 12.5 | 4.1 |  | 175 | 0 |  |  |  | 0 | 0 | 28.71653 |  |  |  | 1.033546 |  | 13.14715 |  | -731.6129 | -1.16129 |  | #DIV/0! | -0.5697996 | -0.04414797 | -0.6139475 | 20.18111 | 15.91663 | 25.92895 | -20 | -20 | -20 | -20 | -20 | -20 | -11.68759 | -20 | 7 | -152.882 | -177 | -130 | 0.2 | 0.2 | 0.2 | 0 | 0 | 0 | 0 | 0 | 0 | 0 | 0 | 0 | 146.5358 | 41.50169 | 167.9807 | #VALUE! | 4.859216? | 6.88258? | 20.1008 | 22.5699 | 35.53922 | 98.4375 | 2.5e-05 | 0.008061319 | 0.02835715 | 0.01179556 | -254.0896 | -113.2949 | -112.8135 | -28.047 | 0 | 0 | 0 | 0 | 0 | 0
2019-07-04 | 0 | 0 | 0 | 0 | 0 | 0 | -0.0004 | 0 | [6 empty] | 0 | 312 | 0.00122655 | 233.7117 | 0 |  | 0 |  | #DIV/0! | #DIV/0! | #DIV/0! | #DIV/0! |  |  |  |  | #DIV/0! |  | 0 | 0 |  | 0 | 106.8 |  | 0 | 32.50382 | 124 | 5 | 1.121582 |  |  | 4.699195 | 74 | 139 | 4255 | 2 |  | 0 | 10.66667 | 2 | 2 | 2 |  |  | 0 | [6 empty] | #VALUE! | 24.90125 | 23.99897 | 26.73036 | 0 | 0 | 0 |  |  | 7.558095 | [23 empty] | 1100 | 0 | 0 | 0 | 106.95 | 0 | 106.95 | 0 | 3 | 2.0496 | 26.96403 | 21.37939 |  |  | 3.380717 | 24.76011 | 86.34611 | 13.65389 | [5 empty] | 0 |  |  |  |  | 0.8842895 |  |  |  | 9.711 | 0 |  | 14.58 | 0 | [11 empty] | 7 | 4.5 | 5.4 |  | 175 | 0 |  |  |  | 0 | 0 | -0.07427829 |  |  |  | 1.656582 |  | 13.5657 |  | -975.4839 | -1.548387 |  | #DIV/0! | -0.6086536 | -0.04101563 | -0.6496692 | 21.01279 | 16.79856 | 27.07025 | -20 | -20 | -20 | -20 | -20 | -20 | -14.95844 | -20 | 19 | -140.1876 | -173 | -117 | 0.2 | 0.2 | 0.2 | 0 | 0 | 0 | 0 | 0 | 0 | 0 | 0 | 0 | 157.4554 | 155.0174 | 159.0391 | #VALUE! | 0? | 0? | 21.5459 | 25.64362 | 38.39246 | 105.46875 | 0 | 0 | 0 | 0 | -351.0405 | -187.4772 | -45.79118 | 188.2635 | 0 | 0 | 0 | 0 | 0 | 0
2019-07-05 | 0 | 0 | 0 | 0 | 0 | 0 | -0.0004 | 0.3333333 | [6 empty] | 0 | 512 | 0 | 411.5239 | 0 |  | 0 |  | #DIV/0! | #DIV/0! | #DIV/0! | #DIV/0! |  |  |  |  | #DIV/0! |  | 0 | 0 |  | 0 | 110.3 |  | 0 | 29.80232 | 52 | 3 | 0.8806467 |  |  | 4.645471 | 71 | 138 | 4255 | 4 |  | 0 | 24 | 2 | 2 | 2 |  |  | 21.33 | [6 empty] | #VALUE! | 21.23215 | 23.75898 | 23.66431 | 0 | 0 | 0 |  |  | 7.455629 | [23 empty] | 300 | 0 | 0 | 0 | 36.54 | 0 | 36.54 | 0 | 1 | 19.4596 | 28.70193 | 2.574869 |  |  | 5.33571 | 7.910579 | 32.54969 | 67.45031 | [5 empty] | 0 |  |  |  |  | 0.2825207 |  |  |  | 3.735 | 0 |  | 10.845 | 0 | [11 empty] | 8 | 5 | 5.9 |  | 175 | 0 |  |  |  | 0 | 0 | -0.2250639 |  |  |  | #DIV/0! | 7.042234 | 13.71273 | 0 | -1219.355 | -1.602151 | 0 | #DIV/0! | -0.6248344 | -0.04101563 | -0.6658501 | 20.73956 | 14.7494 | 27.88731 | -20 | -20 | -20 | -20 | -20 | -20 | -20 | -20 | -20 | -191.4124 | -209 | -141 | 0.2 | 0.2 | 0.2 | 0 | 0 | 0 | 0 | 0 | 0 | 0 | 0 | 0 | 154.234 | 153.0156 | 155.0174 | #VALUE! | 0? | 0? | 20.90282 | 24.39858 | 37.66618 | 54.140625 | 0 | 0 | 0 | 0 | -279.3115 | -243.5572 | -267.5026 | 1040 | 0 | 0 | 0 | 0 | 0 | 0
2019-07-06 | 0 | 0 | 0 | 0 | 0 | 0 | -0.0004 | 0 | [6 empty] | 0 | 666 | 0 | 524.8221 | 0 |  | 0 |  | #DIV/0! | #DIV/0! | #DIV/0! | #DIV/0! |  |  |  |  | #DIV/0! |  | 0 | 0 |  | 0 | 260.4 |  | 0 | 28.83529 | 38 | 3 | 0.8215022 |  |  | 1.335973 | 70 | 138 | 4255 | 7 |  | 0 | 24 | 2 | 2 | 2 |  |  | 0 | [6 empty] | #VALUE! | 21.13962 | 23.35375 | 22.4272 | 0 | 0 | 0 |  |  | 7.87575 | [23 empty] | 300 | 0 | 0 | 0 | 36.76 | 0 | 36.76 | 0 | 1 | 77.2396 | 29.46579 | 0.2081613 |  |  | 0.704146 | 0.9123073 | 22.81702 | 77.18298 | [5 empty] | 0 |  |  |  |  | 0.03258241 |  |  |  | 3.735 | 0 |  | 7.11 | 0 | [11 empty] | 9 | 4 | 6.4 |  | 175 | 0 |  |  |  | 0 | 0 | -0.1232037 |  |  |  |  | 6.855788 | 13.82013 | 0 | -1463.226 | -1.989247 | 0 | #DIV/0! | -0.6417025 | -0.04101563 | -0.6827181 | 20.86506 | 14.10094 | 26.59038 | 827.4315 | -20 | 1020 | 875.062 | -20 | 1020 | 888.0139 | -20 | 1020 | 893.189 | -215 | 1026 | 0.03661574 | 0 | 0.2 | 0 | 0 | 0 | 0 | 0 | 0 | 0 | 0 | 0 | 153.0809 | 152.02 | 154.0314 | #VALUE! | 0? | 0? | 21.34696 | 25.04704 | 39.43001 | 64.453125 | [8 empty] | 0 | 0 | 0 | 0 | 0 | 0
2019-07-07 | 0 | 0 | 0 | 0 | 0 | 0 | 0 | 0 | [6 empty] | 0 | 669 | 0 | 546.8093 | 0 |  | 0 |  | #DIV/0! | #DIV/0! | #DIV/0! | #DIV/0! |  |  |  |  | #DIV/0! |  | 0 | 0 |  | 0 | 198.3 |  | 0 | 28.39883 | 104 | 5 | 0.7348209 |  |  | 2.050852 | 64 | 138 | 4255 | 8 |  | 0 | 23.75 | 2 | 2 | 2 |  |  | 0 | [6 empty] | #VALUE! | 20.6366 | 23.09564 | 22.3699 | 0 | 0 | 0 |  |  | 7.551499 | [23 empty] | 400 | 0 | 0 | 0 | 0 | 0 | 0 | 0 | 0 | 48 | 29.42568 | 0.1945697 |  |  | -0.08237603 | 0.1121937 | 173.423 | -73.42304 | [5 empty] | 0 |  |  |  |  | 0.004006918 |  |  |  | 0 | 0 |  | 7.11 | 0 | [11 empty] | 9 | 3.616667 | 6.4 |  | 175 | 0 |  |  |  | 0 | 0 | 0.1125418 |  |  |  |  | 6.805229 | 13.91442 | 0 | -1707.097 | -2.376344 | 0 | #DIV/0! | -0.6571963 | -0.05101936 | -0.7082156 | 20.63168 | 13.7378 | 27.87435 | 1020 | 1020 | 1020 | 1020 | 1020 | 1020 | 1020 | 1020 | 1020 | 1026 | 1026 | 1026 | 0 | 0 | 0 | 0 | 0 | 0 | 0 | 0 | 0 | 0 | 0 | 0 | 152.1376 | 151.0155 | 153.0208 | #VALUE! | 0? | 0? | 21.46905 | 25.21563 | 38.72966 | 63.28125 | [8 empty] | 0 | 0 | 0 | 0 | 0 | 0
2019-07-08 | 0 | 0 | 0 | 0 | 0 | 0 | -4.547474e-13 | 0 | [6 empty] | 0 | 348 | 208.528 | 324.2856 | 0 |  | 0 |  | #DIV/0! | #DIV/0! | #DIV/0! | #DIV/0! |  |  |  |  | #DIV/0! |  | 0 | 0 |  | 0 |  |  | 0 | 26.46722 | 35 | 3 | 0.7731784 |  |  | 1.486277 | 58 | 138 | 4255 | 9 |  | 0 | 23.75 | 2 | 2 | 2 |  |  | 0 | [6 empty] | #VALUE! | 21.71355 | 23.51016 | 22.50776 | 0 | 0 | 0 |  |  | 7.37367 | [23 empty] | 500 | 0 | 0 | 0 | 0 | 85.85 | 85.85 | 0 | 3 | 13.15 | 30.68359 | 0.166387 |  |  | 0.7271344 | 0.8935214 | 18.62149 | 81.37851 | [5 empty] | 0 |  |  |  |  | 0.03191148 |  |  |  | 5.509 | 0 |  | 1.601 | 0 | [11 empty] | 10 | 5 | 8 |  | 175 | 0 |  |  |  | 0 | 0 | 0.01957927 |  |  |  | 0.9519069 | 6.798048 | 14.0735 | 0 | -1950.968 | -2.763441 | 0 | #DIV/0! | -0.6550086 | -0.0525 | -0.7075086 | 21.9751 | 16.24087 | 30.53306 | 1020 | 1020 | 1020 | 1020 | 1020 | 1020 | 1020 | 1020 | 1020 | 1026 | 1026 | 1026 | 0 | 0 | 0 | 0 | 0 | 0 | 0 | 0 | 0 | 0 | 0 | 0 | 152.1312 | 151.004 | 154.0265 | #VALUE! | 0? | 0? | 22.31639 | 26.00676 | 39.63752 | 53.984375 | [8 empty] | 0 | 0 | 0 | 0 | 0 | 0
2019-07-09 | 0 | 0 | 0 | 0 | 0 | 0 | 4.547474e-13 | 0 | [6 empty] | 0 | 423 | 208.528 | 324.2856 | 0 |  | 0 |  | #DIV/0! | #DIV/0! | #DIV/0! | #DIV/0! |  |  |  |  | #DIV/0! |  | 0 | 0 |  | 0 | 103.7 |  | 0 | #VALUE! | 83 | 4 | 0.7731784 |  |  | 1.486277 | 90 |  | 4255 | 10 |  | 0 | 23 | 2 | 2 | 2 |  |  | 20.42 | [6 empty] | #VALUE! | 21.71355 | 23.51016 | 22.50776 | 0 | 0 | 0 |  |  | 7.37367 | [23 empty] | 500 | 0 | 0 | 0 | 36.99 | 34.45 | 71.44 | 0 | 2 | 6.56 | 30.68359 | 0.166387 |  |  | 0.7271344 | 0.8935214 | 18.62149 | 81.37851 | [5 empty] | 0 |  |  |  |  | 0.03191148 |  |  |  | 0 | 0 |  | 1.601 | 0 | [11 empty] | 10 | 3.583333 | 8 |  | 175 | 0 |  |  |  | 0 | 0 | 0.01957927 |  |  |  | 0.9519069 | 6.798048 | 14.0735 | 0 | -2194.839 | -3.150538 | 0 | #DIV/0! | -0.6550086 | -0.0525 | -0.7075086 | 21.9751 | 16.24087 | 30.53306 | 1020 | 1020 | 1020 | 1020 | 1020 | 1020 | 1020 | 1020 | 1020 | 1026 | 1026 | 1026 | 0 | 0 | 0 | 0 | 0 | 0 | 0 | 0 | 0 | 0 | 0 | 0 | 152.1312 | 151.004 | 154.0265 | #VALUE! | 0? | 0? | 22.31639 | 26.00676 | 39.63752 | 53.984375 | [8 empty] | 0 | 0 | 0 | 0 | 0 | 0
2019-07-10 | 0 | 0 | 0 | 0 | 0 | 0 | 3.599999e-06 | 0 | [6 empty] | 0 | 0 | 208.528 | 324.2856 | 0 |  | 0 |  | #DIV/0! | #DIV/0! | #DIV/0! | #DIV/0! |  |  |  |  | #DIV/0! |  | 0 | 0 |  | 0 | 0 |  | 0 | 26.14983 | 43 | 3 | 0.7731784 |  |  | 1.486277 | 83 | 138 | 4255 | 10 |  | 0 | 0 | 2 | 2 | 2 |  |  | 0 | [6 empty] | #VALUE! | 21.71355 | 23.51016 | 22.50776 | 0 | 0 | 0 |  |  | 7.37367 | [23 empty] | 500 | 0 | 0 | 0 | 0 | 0 | 0 | 0 | 0 | 3.6e-06 | 30.68359 | 0.166387 |  |  | 0.7271344 | 0.8935214 | 18.62149 | 81.37851 | [5 empty] | 0 |  |  |  |  | 0.03191148 |  |  |  | 0 | 0 |  | 1.601 | 0 | [11 empty] | 10 | 0 | 8 |  | 175 | 0 |  |  |  | 0 | 0 | 0.01957927 |  |  |  | 0.9519069 | 6.798048 | 14.0735 | 0 | -2438.71 | -3.537634 | 0 | #DIV/0! | -0.6550086 | -0.0525 | -0.7075086 | 21.9751 | 16.24087 | 30.53306 | 1020 | 1020 | 1020 | 1020 | 1020 | 1020 | 1020 | 1020 | 1020 | 1026 | 1026 | 1026 | 0 | 0 | 0 | 0 | 0 | 0 | 0 | 0 | 0 | 0 | 0 | 0 | 152.1312 | 151.004 | 154.0265 | #VALUE! | 0? | 0? | 22.31639 | 26.00676 | 39.63752 | 53.984375 | [8 empty] | 0 | 0 | 0 | 0 | 0 | 0
2019-07-11 | 0 | 0 | 0 | 0 | 0 | 0 | 3.6e-06 | 0 | [6 empty] | 0 | 0 | 208.528 | 324.2856 | 0 |  | 0 |  | #DIV/0! | #DIV/0! | #DIV/0! | #DIV/0! |  |  |  |  | #DIV/0! |  | 0 | 0 |  | 0 |  |  | 0 | 26.14983 | 46 | 3 | 0.7731784 |  |  | 1.486277 | 82 | 138 | 4255 | 10 |  | 0 | 0 | 2 | 2 | 2 |  |  | 0 | [6 empty] | #VALUE! | 21.71355 | 23.51016 | 22.50776 | 0 | 0 | 0 |  |  | 7.37367 | [23 empty] | 500 | 0 | 0 | 0 | 0 | 0 | 0 | 0 | 0 | 3.6e-06 | 30.68359 | 0.166387 |  |  | 0.7271344 | 0.8935214 | 18.62149 | 81.37851 | [5 empty] | 0 |  |  |  |  | 0.03191148 |  |  |  | -1.699 | 0 |  | 14.58 | 11280 | 2 | [10 empty] | 10 | 0 | 5.4 |  | 175 | 0 |  |  |  | 0 | 0 | 0.01957927 |  |  |  | 0.9519069 | 6.798048 | 14.0735 | 0 | -2682.581 | -3.924731 | 0 | #DIV/0! | -0.6550086 | -0.0525 | -0.7075086 | 21.9751 | 16.24087 | 30.53306 | 1020 | 1020 | 1020 | 1020 | 1020 | 1020 | 1020 | 1020 | 1020 | 1026 | 1026 | 1026 | 0 | 0 | 0 | 0 | 0 | 0 | 0 | 0 | 0 | 0 | 0 | 0 | 152.1312 | 151.004 | 154.0265 | #VALUE! | 0? | 0? | 22.31639 | 26.00676 | 39.63752 | 53.984375 | [8 empty] | 0 | 0 | 0 | 0 | 0 | 0
2019-07-12 | 0 | 0 | 0 | 0 | 0 | 0 | -0.0004 | 0 | [6 empty] | 0 | 153 | 208.528 | 324.2856 | 0 |  | 0 |  | #DIV/0! | #DIV/0! | #DIV/0! | #DIV/0! |  |  |  |  | #DIV/0! |  | 0 | 0 |  | 0 | 0 |  | 0 | 24.34074 | 42 | 3 | 0.7731784 |  |  | 1.486277 | 82 | 138 | 4255 | 11 |  | 0 | 5 | 2 | 2 | 2 |  |  | 0 | [6 empty] | #VALUE! | 21.71355 | 23.51016 | 22.50776 | 0 | 0 | 0 |  |  | 7.37367 | [23 empty] | 500 | 0 | 0 | 0 | 0 | 0 | 0 | 0 | 0 | 14.9996 | 30.68359 | 0.166387 |  |  | 0.7271344 | 0.8935214 | 18.62149 | 81.37851 | [5 empty] | 0 |  |  |  |  | 0.03191148 |  |  |  | 0 | 0 |  | 14.58 | 0 | 2 | [10 empty] | 10 | 0 | 5.4 |  | 175 | 0 |  |  |  | 0 | 0 | 0.01957927 |  |  |  | 0.9519069 | 6.798048 | 14.0735 | 0 | -2926.452 | -4.311828 | 0 | #DIV/0! | -0.6550086 | -0.0525 | -0.7075086 | 21.9751 | 16.24087 | 30.53306 | 1020 | 1020 | 1020 | 1020 | 1020 | 1020 | 1020 | 1020 | 1020 | 1026 | 1026 | 1026 | 0 | 0 | 0 | 0 | 0 | 0 | 0 | 0 | 0 | 0 | 0 | 0 | 152.1312 | 151.004 | 154.0265 | #VALUE! | 0? | 0? | 22.31639 | 26.00676 | 39.63752 | 53.984375 | [8 empty] | 0 | 0 | 0 | 0 | 0 | 0
2019-07-13 | 0 | 0 | 0 | 0 | 0 | 0 | 4.547474e-13 | 0 | [6 empty] | 0 | 684 | 0 | 564.9077 | 0 |  | 0 |  | #DIV/0! |  |  |  |  | #DIV/0! |  |  |  |  | 0 | 0 |  | 0 | 228.8 |  | 0 | 40.99848 | 36 | 2 | #VALUE! |  |  | 16.218 | 82 | 135 | 4255 | 14 |  | 0 | 24 | 2 | 2 | 2 |  |  | 0 | [6 empty] | 24.82569 | 22.51061 | 24.28118 | 23.4671 | 0 | 0 | 0 |  |  | 7.753707 | [23 empty] | 500 | 0 | 0 | 0 | 37.36 | 34.53 | 71.89 | 0 | 2 | 34.11 | 27.49385 | -14.32964 |  |  | 3.481604 | -10.84804 | 132.0943 | -32.09431 | [5 empty] | 0 |  |  |  |  | -0.38743 |  |  |  | 10.533 | 0 |  | 15.327 | 11280 | 2 | [10 empty] | 10 | 2.333333 | 5.4 |  | 175 | 0 |  |  |  | 0 | 0 | -0.3765753 |  |  |  | 0.9953363 | 6.643816 | 14.3152 | 0 | -3170.323 | -4.698925 | 0 | #DIV/0! | -0.6970475 | -0.08283966 | -0.7798872 | 22.09328 | 16.35759 | 28.08186 | #VALUE! | 0? | 0? | #VALUE! | 0? | 0? | #VALUE! | 0? | 0? | #VALUE! | 0? | 0? | #VALUE! | 0? | 0? | #VALUE! | 0? | 0? | #VALUE! | 0? | 0? | #VALUE! | 0? | 0? | 25.08269 | 23.36065 | 26.37071 | #VALUE! | 0? | 0? | 22.946 | 26.91461 | 35.90236 | 65.9375 | [8 empty] | 0 | 0 | 0 | 0 | 0 | 0
2019-07-14 | 0 | 0 | 0 | 0 | 0 | 0 | 0 | 0 | [6 empty] | 0 | 432 | 0 | 386.6535 | 0 |  | 0 |  | #DIV/0! | [8 empty] | #DIV/0! | 0 | 0 |  | 0 | 86.4 |  | 0 | 24.23772 | 57 | 4 | 0.004963189 |  |  | 0.00496875 | 79 | 135 | 4255 | 14 |  | 0 | 24 | 2 | 2 | 2 |  |  | 0 | [6 empty] | 23.21574 | 22.461 | 24.00277 | 23.50353 | 0 | 0 | 0 |  |  | 7.741407 | [23 empty] | 500 | 0 | 0 | 0 | 0 | 0 | 0 | 0 | 0 | 18 | 29.07852 | -10.73576 |  |  | -0.3158783 | -11.05164 | 97.1418 | 2.858204 | [5 empty] | 0 |  |  |  |  | -0.3947013 |  |  |  | 12.08105 | 0 |  | 3.245953 | 0 | 2 | [10 empty] | 12 | 2.5 | 6.9 |  | 175 | 0 |  |  |  | 0 | 0 | -0.3963747 |  |  |  | 1.298949 | 6.646869 | 14.55809 | 0 | -3414.194 | -5.086022 | 0 | #DIV/0! | -0.6742789 | -0.07710938 | -0.7513883 | 22.55779 | 16.0593 | 29.91054 | #VALUE! | 0? | 0? | #VALUE! | 0? | 0? | #VALUE! | 0? | 0? | #VALUE! | 0? | 0? | #VALUE! | 0? | 0? | #VALUE! | 0? | 0? | #VALUE! | 0? | 0? | #VALUE! | 0? | 0? | 61.48488 | 22.10409 | 156.7955 | #VALUE! | 0? | 0? | 23.76127 | 27.86138 | 36.36925 | 61.875 | [8 empty] | 0 | 0 | 0 | 0 | 0 | 0
2019-07-15 | 0 | 0 | 0 | 0 | 0 | 0 | -0.0002 | 0 | [6 empty] | 0 | 589 | 115.6517 | 450.8931 | 0 | 250 | 0 | 0 | [10 empty] | 0 | 0 |  | 0 | 166.9 |  | 0 | 22.35695 | 62 | 3 | 0.004934964 |  |  | 0.007453125 | 77 | 135 | 4255 | 16 |  | 0 | 24 | 2 | 2 | 2 |  |  | 0 | [6 empty] | 23.99505 | 22.54366 | 24.31844 | 23.87707 | 0 | 0 | 0 |  |  | 7.768224 | [23 empty] | 800 | 0 | 0 | 0 | 37.2 | 51.82 | 89.02 | 0 | 3 | 69.9798 | 26.51318 | -12.34841 |  |  | -1.610289 | -13.9587 | 88.4639 | 11.5361 | [5 empty] | 0 |  |  |  |  | -0.498525 |  |  |  | 0 | 0 |  | 3.245953 | 0 | 2 | [10 empty] | 12 | 4 | 6.9 |  | 175 | 0 |  |  |  | 0 | 0 | -0.3566595 |  |  |  | 1.14816 | 6.577775 | 14.77317 | 0 | -3658.065 | -5.473118 | 0 | #DIV/0! | -0.6632505 | -0.05020693 | -0.7134575 | 21.38092 | 14.7494 | 28.60062 | #VALUE! | 0? | 0? | #VALUE! | 0? | 0? | #VALUE! | 0? | 0? | #VALUE! | 0? | 0? | #VALUE! | 0? | 0? | #VALUE! | 0? | 0? | #VALUE! | 0? | 0? | #VALUE! | 0? | 0? | 24.60102 | 19.66859 | 141.9108 | #VALUE! | 0.5542463 | 183.8876 | 23.52075 | 29.57332 | 38.10713 | 54.140625 | [8 empty] | 0 | 0 | 0 | 0 | 0 | 0
2019-07-16 | 0 | 0 | 0 | 0 | 0 | 0 | 0 | 0 | [6 empty] | 0 | 339 | 11.86685 | 332.2563 | 0 |  | 0 | 0 | [10 empty] | 0 | 0 |  | 0 | 128 |  | 0 | 22.1062 | 33 | 2 | 0.006196578 |  |  | 0.007763672 | 79 | 211 | 4255 | 16 |  | 0 | 23 | 2 |  | 2 |  |  | 0 | [6 empty] | 26.06493 | 26.64487 | 23.80464 | 23.69381 | 0 | 0 | 0 |  |  | 7.836791 | [23 empty] | 800 | 0 | 0 | 0 | 0 | 36.88 | 36.88 | 0 | 1 | 27.12 | 29.62177 | -9.465814 |  |  | -2.095479 | -11.56129 | 81.87505 | 18.12495 | [5 empty] | 0 |  |  |  |  | -0.4129033 |  |  |  | 1.644953 | 0 |  | 1.601 | 0 | 2 | [10 empty] | 14 | 9.583333 | 8 |  | 175 | 0 |  |  |  | 0 | 0 | -0.2948084 |  |  |  | 0.8882535 | 6.562649 | 14.99419 | 0 | -3901.935 | -5.860215 | 0 | #DIV/0! | -0.6466208 | -0.03639305 | -0.6830138 | 21.37377 | 15.85178 | 29.13237 | #VALUE! | 0? | 0? | #VALUE! | 0? | 0? | #VALUE! | 0? | 0? | #VALUE! | 0? | 0? | #VALUE! | 0? | 0? | #VALUE! | 0? | 0? | #VALUE! | 0? | 0? | #VALUE! | 0? | 0? | 22.64141 | 19.66859 | 26.78172 | 1.836775 | 1.050666 | 3.564046 | 22.73518 | 25.83817 | 37.56242 | 51.5625 | [8 empty] | 0 | 0 | 0 | 0 | 0 | 0
2019-07-17 | 0 | 0 | 0 | 0 | 0 | 0 | 0.0004 | 0 | [6 empty] | 0 | 642 | 38.29211 | 476.9075 | 0 |  | 0 | 0 | [10 empty] | 0 | 0 |  | 0 | 246 |  | 0 | 21.82842 | 43 | 3.5 | 0.6482023 |  |  | 11.11602 | 74 | 209 | 4274 | 17 |  | 0 | 24 | 2 | 2 | 2 |  |  | 0 | [6 empty] | 55.57668 | 58.05798 | 41.29072 | 27.38818 | 0 | 0 | 0 |  |  | 7.711187 | [23 empty] | 800 | 0 | 0 | 0 | 0 | 34.24 | 34.24 | 0 | 1 | 28.7604 | 27.01398 | -3.792172 |  |  | -4.288637 | -8.08081 | 46.92812 | 53.07188 | 1.236042 |  |  |  |  | 0 |  |  |  |  | -0.2886004 |  |  |  | 0 | 0 |  | 1.601 | 0 | 2 | [10 empty] | 14 | 5.5 | 8 |  | 175 | 0 |  |  |  | 0 | 0 | -0.308033 |  |  |  | 0.9445872 | 7.207267 | 10.56669 | 0 | -4145.806 | -6.247312 | 0 | #DIV/0! | -0.6274864 | -0.04239371 | -0.6698801 | 20.36039 | 15.28115 | 27.21292 | #VALUE! | 0? | 0? | #VALUE! | 0? | 0? | #VALUE! | 0? | 0? | #VALUE! | 0? | 0? | #VALUE! | 0? | 0? | #VALUE! | 0? | 0? | #VALUE! | 0? | 0? | #VALUE! | 0? | 0? | 48.66897 | 19.73828 | 257.9724 | #VALUE! | 0.5489811 | 110.3797 | 22.80509 | 26.56445 | 35.38359 | 85.625 | [8 empty] | 0 | 0 | 0 | 0 | 0 | 0
2019-07-18 | 0 | 0 | 0 | 0 | 0 | 0 | 0 | 0 | [6 empty] | 0 | 527 | 5.844592 | 414.0354 | 0 |  | 0 | 0 | [10 empty] | 0 | 0 |  | 0 | 78.8 |  | 0 | 21.11416 | 66 | 3 | 0.744065 |  |  | 3.48682 | 73 | 177 | 4403 | 19 |  | 0 | 24 | 3 | 3 | 2 |  |  | 11.29 | [6 empty] | 222.3724 | 193.1045 | 125.1947 | 52.88506 | 0 | 0 | 0 |  |  | 7.764736 | [23 empty] | 300 | 0 | 0 | 0 | 0 | 34.45 | 34.45 | 0 | 1 | -24.45 | 23.08786 | -0.921715 |  |  |  | -0.921715 | 100 | 0 | 1.388458 |  |  |  |  | 0 |  |  |  |  | -0.03291839 |  |  |  | 14.675 | 0 |  | 20.556 | 33630 | 6 | [10 empty] | 17 | 9.666667 | 6.9 |  | 175 | 0 |  |  |  | 0 | 0 | 63.0109 |  |  |  | 0.790521 | #DIV/0! | -100.0089 |  | -4389.677 | -6.967742 |  | #DIV/0! | -0.6048237 | -0.07612187 | -0.6809456 | 20.32055 | 15.85178 | 26.74602 | #VALUE! | 0? | 0? | #VALUE! | 0? | 0? | #VALUE! | 0? | 0? | #VALUE! | 0? | 0? | #VALUE! | 0? | 0? | #VALUE! | 0? | 0? | #VALUE! | 0? | 0? | #VALUE! | 0? | 0? | 110.2674 | 64.77357 | 216.0211 | 29.89663 | 19.18771 | 40.15449 | 35.48343 | 76.69086 | 28.97675 | 85.390625 | [8 empty] | 0 | 0 | 0 | 0 | 0 | 0
2019-07-19 | 0 | 0 | 0 | 0 | 0 | 182 | 162.8556 | 0.2659722 | 41879.84 | 9.433333 | 857.9354 | 881.4686 | 2217.001 | 239.518 | 156.658 | 628 | 173.248 | 588.5848 |  |  | 7.836272 | 23.90488 | [10 empty] | 0 | 0 | 32.40775 | 160.16 | 204.4 | 26.71 | 12.69 | 21.20466 | 49 | 3 | 0.5684703 | 0.4 | 0.1 | 1.285664 | 84 | 139 | 4653 | 19 | 96 | 0 | 17.61667 | 2 | 2 | 2 | 47 | 47 | 0 | 27 | 52 | 52 | 2.4 | 1.7 | 0.75 | 361.2974 | 266.4531 | 199.0316 | 168.034 | 0 | 10.2 | 10.2 | 8.98 | 3.3 | 7.886584 | [23 empty] | 400 | 6.383333 | 0 | 6.383333 | 0 | 0 | 0 | 0 | 0 | 74.8556 | 25.32699 | 50.05839 |  |  |  | 50.05839 | 100 | 0 | 1.491842 |  |  |  |  | 0 | 30 | 46285.33 | 3513.491 | 8.175879 | 1.7878 | 402.0881 | 741.3662 | 99.20355 | -2.196 | 0 | 0.894811 | 34.002 | 11250 | 7 | 41 | 55 | [8 empty] | 18 | 4.166667 | 4.6 | 54.7 |  | 0 | 22 | 18 | 23 | 25 | 0 | 265.9591 | 401.3158 | 393.8078 | 391.7077 | -4.189848 | 23.89874 | -164.091 | 684.282 | -4451.548 | -7.088866 | 684.282 | 0 | 12.86518 | 0.7775996 | 13.64278 | 20.45051 | 15.38489 | 26.33099 | #VALUE! | 0? | 0? | #VALUE! | 0? | 0? | #VALUE! | 0? | 0? | #VALUE! | 0? | 0? | #VALUE! | 0? | 0? | #VALUE! | 0? | 0? | #VALUE! | 0? | 0? | #VALUE! | 0? | 0? | 541.3236 | 204.9182 | 911.6915 | 22.81382 | 3.807861 | 50.72067 | 46.91963 | 55.29148 | 29.40473 | 4013.59375 | [8 empty] | 3 | 3 | 4.5 | 4.5 | 3.5 | 3.5
2019-07-20 | 51.4 | 7.74 | 1.34 | 0.99 | 3 | 616 | 554.832 | 0.9993056 | 47071.98 | 9.566667 | 862.5709 | 903.7641 | 2201.764 | 271.6606 | 0 | 858 | 647.9307 | 634.5426 |  | 250 | 13.66671 | 53.22795 | 907.8717 | 919.5455 | 903.4836 | 883.5431 | 913.2599 | 913.6646 | 882.462 | 906.2823 | 911.7428 | 907.7658 | 0 | 0 | 28.97512 | 542.08 | 268 | 26.71 | 12.43 | 19.12433 | 58 | 3.5 | 0.9693031 | 0.4 | 0.1 | 6.341678 | 82 | 112 | 4653 | 21 | 99 | 4.333333 | 0 | 3 | 3 | 3 | 47.66667 | 50 | 0 | 27 | 49 | 49 | 2.3 | 1.6 | 0.75 | 484.2166 | 320.1203 | 277.0047 | 281.2078 | 0 | 10.72 | 10.5 | 7.8 | 1.92 | 7.844814 | 65 | 140 | 155 | 6 | 6 | 11 |  |  | 11 | 7.6 |  | 6 | 9.2 | 25 | 74 | 86 | 9 | 31 | 38 | 40 | 40 | 25 | 42 | 500 | 23.98333 | 0 | 23.98333 | 109.69 | 0 | 109.69 | 0 | 3 | 81.142 | 30.06065 | 165.8516 | 40.95135 | 22.83644 | -5.31462 | 224.3248 | 92.18908 | 7.810916 | 1.458204 | 10.85 | 4.866667 | 1.733333 | 20.08333 | 0 | 40 | 49611.19 | 3709.543 | 8.178565 | 8.011598 | 420.715 | 494.936 | 99.46868 | 21.663 | 0 | 0.9007013 | 12.339 | 0 | 7 | 40.33333 | 58.33333 | 190 | 18 | 200 | 302 | 18.5 | 16 | 10.4 | 60.5 | 21 | 10.5 | 5.7 | 54.86667 | 174 | 0 | 21 | 16 | 23 | 27 | 12 | 558.2536 | 462.9839 | 424.2869 | 429.957 | -2.458395 | 9.359057 | -296.3079 | 630.6915 | -4079.419 | -6.476658 | 630.6915 | 10 | 38.73724 | 0.81375 | 39.55099 | 19.91628 | 14.91799 | 26.26614 | #VALUE! | 0? | 0? | #VALUE! | 0? | 0? | #VALUE! | 0? | 0? | #VALUE! | 0? | 0? | #VALUE! | 0? | 0? | #VALUE! | 0? | 0? | #VALUE! | 0? | 0? | #VALUE! | 0? | 0? | 904.6915 | 888.3088 | 924.5195 | 10.1716 | 5.167315 | 19.4024 | 54.64864 | 55.69352 | 32.94535 | 1111.328125 | [8 empty] | 2.9 | 3.1 | 4.4 | 4.6 | 3.6 | 3.6 | 387 | 386 | 656
2019-07-21 | 51.83 | 7.78 | 1.4 | 0.97 | 3 | 626 | 565.3068 | 0.9854167 | 46121.23 | 9.325 | 861.2515 | 907.2365 | 2179.767 | 270.2369 | 253.6998 | 819 | 657.6591 | 639.9451 | 0 | 250 | 16.36153 | 70.65318 | 908.1336 | 921.8709 | 917.2882 | 883.1852 | 915.6025 | 918.7531 | 884.8628 | 908.1954 | 913.1287 | 910.7764 | 0 | 0 | 29.76623 | 550.88 | 371.9 | 26.71 | 12.36 | 18.84646 | 56 | 3 | 0.7296992 | 0.7 | 0.2 | 1.454912 | 79 | 110 | 4653 | 22 | 102 | 5.833333 | 0 | 2 | 2 | 2 | 40 | 49 | 0 | 27 | 45 | 47 | 2.2 | 0.8 | 0.25 | 474.9637 | 318.8189 | 275.7839 | 280.1501 | 0 | 10.68 | 10.48 | 8.05 | 10.49 | 7.864137 | 85 | 150 | 95 |  | 6.4 | 11 | 8.4 | 11 | 6.4 | 4.6 |  |  | 9 | 0 | 6 | 72 | 59 | 42 | 42 | 44 | 44 | 22 | 44 | 700 | 15.65 | 8 | 23.65 | 0 | 0 | 0 | 0 | 0 | 60.3068 | 30.89721 | 165.0861 | 42.03629 | 24.34032 | -3.6564 | 227.8063 | 90.92039 | 9.079609 | 1.456964 | 1.45 | 4.533333 | 2.933333 | 14.33333 | 4 | 40 | 51403 | 3811.111 | 8.080237 | 8.13594 | 420.7456 | 465.7312 | 99.49312 | 10.01246 | 0 | 0.903046 | 2.326541 | 0 | 7 | 41 | 58 | 128 | 20 | 207 | 308 | 8.5 | 15 | 12.8 | 60 | 24 | 10.33333 | 7.4 | 54.83333 | 175 | 0 | 20 | 17 | 24 | 2 | 14 | 564.1611 | 464.6121 | 425.7962 | 431.0916 | -3.439759 | 18.82871 | -309.2248 | 632.6936 | -3697.29 | -5.878338 | 632.6936 | 10 | 31.89017 | 0.81375 | 32.70392 | 21.23854 | 14.96988 | 29.0805 | #VALUE! | 0? | 0? | #VALUE! | 0? | 0? | #VALUE! | 0? | 0? | #VALUE! | 0? | 0? | #VALUE! | 0? | 0? | #VALUE! | 0? | 0? | #VALUE! | 0? | 0? | #VALUE! | 0? | 0? | 908.6335 | 871.7224 | 925.1326 | 10.39916 | 4.981311 | 20.36898 | 55.00048 | 57.78158 | 33.08802 | 1094.6875 | [8 empty] | 3 | 3.4 | 4.4 | 4.8 | 3.6 | 3.7 | 390 | 391 | 628
2019-07-22 | 51.7 | 8.28 | 1.39 | 0.99 | 2.62 | 622 | 545.4708 | 1 | 47035.6 | 9.4 | 849.2295 | 909.3489 | 1956.704 | 270.694 | 625 | 801 | 654.9597 | 616.2238 | 0 | 250 | 12.71702 | 43.53202 | 913.5549 | 925.6806 | 906.5947 | 892.1891 | 918.8043 | 916.4664 | 887.8637 | 913.6371 | 919.0795 | 915.0375 | 0 | 0 | 29.20073 | 547.36 | 391.9 | 26.71 | 12.94 | 18.44588 | 48 | 3 | 0.7311701 | 0.4 | 0.1 | 0.9713906 | 78 | 111 | 4653 | 23 | 107 | 5.583333 | 0 | 2 | 2 | 2 | 48 | 49.33333 | 0 | 28 | 46 | 55 | 2.4 | 0.7 | 0.25 | 457.8363 | 317.8697 | 276.2206 | 280.9639 | 0 | 10.7 | 10.54 | 7.9 | 3.4 | 8.048131 | 94 | 119 | 98 |  | 8.2 | 11 | 11 | 9 | 5.2 | 4.8 |  |  | 10.2 | 0 | 58 | 87 | 87 | 58 | 58 | 58 | 58 |  | 58 | 700 | 24 | 0 | 24 | 182.56 | 0 | 182.56 | 0 | 5 | 57.9108 | 32.47578 | 165.8406 | 42.39031 | 24.31283 | -3.621634 | 228.9221 | 90.96147 | 9.038533 | 1.442265 | 5.983333 | 6.783333 | 2.8 | 39.85 | 0 | 45 | 52159.5 | 3815.528 | 8.053321 | 8.175789 | 419.654 | 453.7855 | 99.50425 | 19.50854 | 0 | 0.8769627 | 16.074 | 33256 | 10 | 42 | 54.33333 | 221 | 19 | 211 | 290 | 7.7 | 7.8 | 3.5 | 60.8 | 28 | 11.5 | 5.6 | 56.13333 | 175 | 0 | 17 | 18 | 19 | 27 | 16 | 567.742 | 464.8112 | 424.3776 | 431.8391 | -2.9639 | 6.410184 | -323.5162 | 629.404 | -3319.161 | -5.265435 | 629.404 | 10 | 25.9783 | 0.8263539 | 26.80465 | 21.59636 | 15.65725 | 28.69142 | #VALUE! | -20 | 326 | #VALUE! | 283 | 298 | #VALUE! | -20 | 346 | #VALUE! | -18 | 0 | #VALUE! | 0.2 | 26.5 | #VALUE! | 3.4 | 8.400001 | #VALUE! | 0 | 11.8 | #VALUE! | 0 | 62.8 | 910.7359 | 881.309 | 919.0922 | 10.38022 | 6.676282 | 16.78325 | 55.86336 | 58.52084 | 35.22794 | 611.953125 | [8 empty] | 3 | 3 | 4.3 | 4.9 | 3.5 | 3.6 | 385 | 394 | 626
2019-07-23 | 50.79 | 8.21 | 1.35 | 0.97 | 2.44 | 621 | 566.0788 | 1 | 46647.74 | 9.5 | 850.2722 | 910.5176 | 1903.597 | 271.3441 | 833.3333 | 792 | 647.4768 | 640.0484 | 0 | 250 | 13.71889 | 48.54491 | 921.5274 | 926.9377 | 882.5995 | 909.606 | 921.3606 | 906.4376 | 895.7719 | 919.9003 | 922.0848 | 919.2089 | 0 | 0 | 29.1766 | 546.48 | 507.8 | 25.01986 | 12.72 | 17.55014 | 94 | 7 | 0.7309799 | 0.6 | 0.1 | 0.9425097 | 77 | 106 | 4653 | 24 | 112 | 5.666667 | 0 | 2 | 2 | 2 | 48 | 50 | 75.22 | 29 | 46 | 48 | 2.4 | 2.1 | 1.25 | 458.8064 | 313.6975 | 275.2972 | 282.7074 | 0 | 10.74 | 10.6 | 9.27 | 6 | 8.031921 | 167 | 135 | 115 |  | 8 | 11 | 11 | 7.8 | 5.2 | 8 |  |  | 6.2 | 0 | 56 | 84 | 84 | 56 | 56 | 56 | 56 |  | 56 | 700 | 24 | 0 | 24 | 182.16 | 0 | 182.16 | 0 | 5 | 85.9188 | 31.59542 | 165.6627 | 42.14686 | 23.53908 | -3.642458 | 227.7062 | 91.26215 | 8.737847 | 1.488642 | 4.983333 | 3.583333 | 2.55 | 1.333333 | 0 | 40 | 52249.72 | 3856.516 | 7.998499 | 8.132365 | 420.7843 | 441.7395 | 99.51366 | 12.454 | 0 | 0.9115601 | 14.58 | 10960 | 11 | 41.33333 | 58.33333 | 135 | 17 | 210 | 295 | 5.6 | 4.2 | 3.4 | 6.8 | 31 | 12.16667 | 5.4 | 56.26667 | 175 | 0 | 17 | 18 | 19 | 25 | 13 | 567.7382 | 464.3388 | 424.316 | 431.91 | -0.9940988 | 4.588705 | -303.4569 | 627.4269 | -2942.032 | -4.652531 | 627.4269 | 10 | 33.19759 | 0.8481543 | 34.04575 | 20.10221 | 15.07364 | 26.64226 | 193.8876 | 187 | 1000 | 295.5237 | 192 | 1000 | 268.8329 | -20 | 1000 | 254.9144 | -17 | 1000 | 5.12718 | 4.2 | 100.7 | 3.570076 | 2.3 | 100.7 | 3.245282 | 0 | 100.7 | 0.7773102 | 0 | 100.7 | 912.6394 | 905.9143 | 919.2433 | 11.54184 | 7.399432 | 15.22377 | 56.50039 | 57.5222 | 33.39927 | 643.828125 | 1.502147 | 1.094252 | 1.519439 | 0.8671768 | -33.70571 | -12.49672 | 730.3526 | 170.4576 | 3 | 3 | 4.4 | 4.4 | 3.6 | 3.7 | 383 | 397 | 645
2019-07-24 | 51.42 | 8.22 | 1.35 | 1.01 | 2.62 | 621 | 549.9878 | 1 | 46305.98 | 9.55 | 853.359 | 908.1353 | 2013.239 | 275.3917 | 791.6667 | 735 | 651.4644 | 621.0114 | 0 | 250 | 12.24903 | 42.91016 | 916.9991 | 923.1945 | 883.3088 | 909.1101 | 918.3594 | 904.8896 | 893.8961 | 915.3247 | 913.962 | 914.0979 | 0 | 0 | 29.17735 | 546.48 | 496.1 | 19.85 | 12.38 | 17.11345 | 75 | 5 | 0.8415228 | 0.8 | 0.1 | 5.595744 | 75 | 106 | 4653 | 25 | 112 | 4.5 | 0 | 2 | 2 | 2 | 47.66667 | 50 | 0 | 29 | 46 | 48 | 2.3 | 1.6 | 0.5 | 460.9602 | 312.6926 | 279.3388 | 286.7584 | 0 | 10.75 | 10.36 | 10.24 | 3.26 | 8.037883 | 75 | 125 | 136 |  | 6 | 10.6 | 10 | 11 | 6.6 | 4.6 | 7 |  | 8.4 | 49 | 56 | 84 | 84 | 54 | 52 | 54 | 56 | 24 | 56 | 700 | 1.666667 | 22.33333 | 24 | 185.365 | 0 | 185.365 | 0 | 5 | 66.6228 | 31.46469 | 166.1523 | 42.09996 | 23.75292 | -3.573913 | 228.4313 | 91.16627 | 8.833733 | 1.609691 | 4.583333 | 2.4 | 2.783333 | 0.2666667 | 0 | 36 | 52132.82 | 3849.864 | 8.029334 | 8.15826 | 420.1872 | 442.2108 | 99.51527 | 17.201 | 0 | 0.8856486 | 19.809 | 22430 | 13 | 40.66667 | 58.33333 | 113 | 20 | 208 | 297 | 5.4 | 2.9 | 3.2 | 0.3 | 34 | 11 | 4.7 | 57 | 175 | 0 | 19 | 18 | 21 | 24 | 14 | 568.187 | 464.7188 | 424.6939 | 430.5047 | -0.8780453 | 21.30532 | -288.5492 | 626.2029 | -2564.903 | -4.039628 | 626.2029 | 10 | 33.87855 | 0.8310027 | 34.70956 | 19.28206 | 15.63131 | 25.43611 | 192.4795 | 188 | 198 | 295.8694 | 291 | 299 | 287.2667 | 275 | 296 | 299.142 | 293 | 303 | 4.362401 | 3.6 | 5.4 | 2.344942 | 1.9 | 3 | 2.644509 | 2.2 | 3.4 | 0.2871181 | 0.2 | 0.3 | 909.0112 | 890.5696 | 918.2755 | 10.2017 | 4.957336 | 16.27325 | 56.67568 | 58.59866 | 34.16447 | 607.265625 | 1.468961 | 0.9990689 | 1.501399 | 0.7928769 | -26.3661 | -10.6232 | 774.5381 | 216.5187 | 3 | 3 | 4.4 | 4.5 | 3.6 | 3.7 | 384 | 396 | 658
2019-07-25 | 51.01 | 8.65 | 1.33 | 0 | 2.9 | 620 | 556.1138 | 0.9895833 | 45573.8 | 9.366667 | 854.4864 | 910.8466 | 2059.559 | 278.3654 | 757.8947 | 918 | 655.0602 | 652.7036 | 19151.6 | 250 | 10.94894 | 46.0251 | 919.2994 | 923.1887 | 899.1294 | 906.7372 | 918.6941 | 913.5711 | 889.3212 | 916.8316 | 913.6664 | 916.4453 | 0 | 0 | 29.39827 | 545.6 | 492.7 | 19.85 | 12.85 | 16.36955 | 40 | 4 | 0.7935288 | 0.6 | 0.1 | 2.045262 | 84 | 210 | 4653 | 27 | 112 | 6.166667 | 0 | 2 | 2 | 2 | 48 | 49.66667 | 84.73 | 28 | 45 | 46 | 2.3 | 4.9 | 2 | 456.2147 | 311.9867 | 285.2016 | 287.219 | 0 | 10.64 | 10.5 | 7.5 | 3.86 | 8.01702 | 78 | 161 | 128 | 7.3 | 8.3 | 12 | 12 | 6 | 4.2 | 3 | 6.6 | 4.8 | 9.4 | 56 | 56 | 87 | 87 | 58 | 60 | 58 | 58 | 56 | 56 | 700 | 0 | 23.75 | 23.75 | 328.675 | 51.76 | 380.435 | 0 | 11 | 76.6788 | 31.39815 | 165.4171 | 41.73967 | 23.67342 | -3.522978 | 227.3072 | 91.13515 | 8.864847 | 2.061392 | 4 | 2.416667 | 2.5 | 0.2666667 | 0 | 30 | 52666.14 | 3884.004 | 8.029016 | 8.118115 | 420.9283 | 446.5743 | 99.51046 | 9.089 | 0 | 0.8969577 | 22.05 | 11330 | 14 | 38.33333 | 59 | 135 | 20 | 210 | 300 | 4.2 | 2.7 | 2.7 | 0.3 | 37 | 10.5 | 4.4 | 57 | 175 | 0 | 20 | 18 | 16 | 25 | 13 | 568.3621 | 464.3946 | 424.0963 | 430.4183 | -1.010344 | 4.066327 | -271.11 | 626.2542 | -2188.774 | -3.437142 | 626.2542 | 10 | 35.50529 | 0.8354426 | 36.34073 | 19.69157 | 14.98284 | 25.8641 | 193.1824 | 181 | 211 | 295.9174 | 291 | 309 | 287.6051 | 279 | 293 | 299.2638 | 295 | 313 | 3.868669 | 2.7 | 5.1 | 2.268411 | 1.6 | 2.9 | 2.410469 | 2 | 2.8 | 0.2310266 | 0 | 0.3 | 911.9062 | 882.144 | 933.0283 | 8.414542 | 4.219611 | 13.91236 | 56.45056 | 58.28738 | 33.12692 | 1203.4375 | 1.413338 | 1.018746 | 1.463072 | 0.8493585 | -27.46286 | 0.7127876 | 759.4068 | 207.4984 | 3 | 3 | 4.4 | 4.5 | 3.6 | 3.6 | 385 | 399 | 715
2019-07-26 | 49.85 | 8.7 | 1.34 | 1.05 | 2.64 | 625 | 558.7498 | 1 | 45872.43 | 9.566667 | 845.0792 | 910.5173 | 2086.455 | 276.6283 | 875 | 794 | 651.9246 | 664.0789 | 20207.2 | 250 | 10.55711 | 38.91904 | 916.5731 | 923.8178 | 888.4029 | 914.7259 | 919.1 | 910.7425 | 895.4154 | 915.3606 | 912.8126 | 914.0684 | 0 | 0 | 29.38597 | 550 | 532.2 | 19.85 | 12.79 | 16.01229 | 45 | 3 | 0.753125 | 0.5 | 0.1 | 0.9695273 | 82 | 205 | 4653 | 28 | 112 | 6 | 0 | 2 | 2 | 2 | 47.66667 | 50 | 0 | 29 | 45 | 53 | 2.3 | 2.4 | 2.5 | 453.7178 | 312.6446 | 283.174 | 286.3006 | 0 | 10.62 | 10.46 | 8.07 | 10.1 | 8.087565 | 82 | 158 | 122 | 7.1 | 8.2 | 11 | 11 | 11 | 6.5 | 5.1 | 9.7 | 5.1 | 9.2 | 56 | 56 | 84 | 84 | 56 | 56 | 56 | 56 | 56 | 56 | 700 | 0 | 24 | 24 | 147.555 | 34.45 | 182.005 | 0 | 5 | 70.7448 | 31.39321 | 164.8044 | 40.97695 | 22.65855 | -3.594814 | 224.8451 | 91.52139 | 8.478608 | 1.894218 | 3.283333 | 1.95 | 2.266667 | 0.2 | 0 | 30 | 53496.34 | 3963.21 | 7.797083 | 8.030182 | 421.8686 | 423.3428 | 99.52025 | 13.786 | 0 | 0.89399968 | 31.014 | 22750 | 16 | 41 | 60.33333 | 130 | 17 | 210 | 306 | 3.4 | 2.2 | 2.4 | 0.2 | 41 | 10.58333 | 3.2 | 56.93333 | 175 | 0 | 20 | 18 | 20 | 27 | 14 | 571.5157 | 464.7649 | 423.7008 | 431.5102 | -1.04435 | -6.599802 | -299.9896 | 626.081 | -1807.645 | -2.824238 | 626.081 | 10 | 34.85155 | 0.8756368 | 35.72719 | 19.64116 | 14.73642 | 25.29344 | 193.9739 | 20 | 209 | 296.5447 | 287 | 305 | 286.6946 | 14 | 305 | 299.0859 | 293 | 315 | 3.286102 | 0.2 | 4.6 | 1.949442 | 1.6 | 2.5 | 2.1925 | 0 | 4.4 | 0.2002928 | 0.2 | 0.3 | 910.9726 | 901.4783 | 920.8071 | 8.153036 | 4.921283 | 11.14234 | 56.7046 | 58.24848 | 32.81565 | 551.953125 | 1.375659 | 0.9726952 | 1.409768 | 0.7625593 | -28.67554 | -3.830208 | 750.6258 | 238.6502 | 3 | 3.1 | 4.3 | 4.4 | 3.6 | 3.7 | 378 | 394 | 875
2019-07-27 | 51.38 | 8.38 | 1.29 | 1.24 | 2.68 | 625 | 543.3044 | 1 | 45589.55 | 9.616667 | 844.1083 | 905.2968 | 2109.952 | 276.4254 | 1041.667 | 835 | 656.2913 | 652.0058 | 19151.6 | 250 | 10.75633 | 44.35664 | 913.9354 | 914.6526 | 891.5395 | 903.0404 | 913.1762 | 908.5962 | 884.6553 | 912.7785 | 907.7956 | 912.0448 | 0 | 0 | 29.38314 | 550 |  | 19.85 | 12.38 | 15.69474 | 65 | 3.5 | 0.7598308 | 0.6 | 0.1 | 0.9965449 | 81 | 203 | 4653 | 29 | 112 | 5.833333 | 0 | 2 | 2 | 2 | 47.66667 | 50 | 0 | 28 | 44 | 46 | 2.3 | 0.5 | 0.25 | 452.9421 | 312.2735 | 283.0085 | 286.2983 | 0 | 10.7 | 10.48 | 8.73 | 1.48 | 8.099633 | 89 | 121 | 132 | 5 | 5.2 | 11 | 10.5 | 11.5 | 6.4 | 4.6 | 8.4 | 4.4 | 7.2 | 60 | 60 | 90 | 90 | 60 | 60 | 60 | 60 | 60 | 60 | 900 | 0 | 24 | 24 | 334.55 | 230.06 | 564.61 | 2 | 13 | 70.6944 | 31.99554 | 165.015 | 41.21722 | 23.04163 | -3.732185 | 225.5416 | 91.43864 | 8.561365 | 1.811577 | 3.433333 | 2.016667 | 1.816667 | 0.2 | 4 | 30 | 53588.88 | 3977.417 | 7.87721 | 8.055059 | 421.6306 | 430.3333 | 99.51794 | 12.117 | 0 | 0.86928704 | 30.267 | 11370 | 17 | 38.16667 | 60.5 | 123 | 17 | 208 | 309 | 3.7 | 2.2 | 1.9 | 0.2 | 44 | 10.36667 | 3.3 | 57.06667 | 175 | 0 | 19 | 16 | 20 | 27 | 14 | 574.418 | 465.4437 | 425.2311 | 432.1481 | -0.8555999 | 2.534527 | -282.2431 | 625.9498 | -1426.516 | -2.211335 | 625.9498 | 10 | 33.22796 | 0.8970178 | 34.12498 | 19.69061 | 16.17602 | 24.3856 | 193.8835 | 189 | 202 | 296.305 | 287 | 302 | 288.7684 | 282 | 303 | 299.1093 | 281 | 315 | 3.425058 | 3 | 3.9 | 2.033675 | 1.8 | 2.4 | 1.816947 | 1.6 | 2 | 0.2097454 | 0.1 | 0.3 | 905.9104 | 896.1368 | 914.6648 | 8.281099 | 5.829328 | 11.42309 | 57.22478 | 59.66213 | 33.56787 | 562.8125 | 1.380138 | 0.9825031 | 1.308635 | 0.7725563 | -24.93161 | 1.314468 | 715.3451 | 266.7633 | 3 | 3.1 | 4.4 | 4.4 | 3.6 | 3.6 | 378 | 397 | 713
2019-07-28 | 52.02 | 8.83 | 1.33 | 1.03 | 2.6 | 617 | 579.3676 | 1 | 45771.84 | 9.481667 | 850.3659 | 905.0515 | 2076.093 | 275.8426 | 666.6667 | 770 | 652.0948 | 646.7324 | 18397.6 | 250 | 11.9466 | 43.28638 | 914.3534 | 918.1849 | 882.4507 | 907.6557 | 914.2826 | 906.6028 | 885.6059 | 911.2761 | 908.7986 | 911.0508 | 0 | 0 | 28.97432 | 542.96 | 540.7 | 14.94818 | 12.45 | 15.66483 | 45 | 3 | 0.7751894 | 0.7 | 0.1 | 0.9977871 | 80 | 200 | 4653 | 30 | 112 | 5.333333 | 0 | 2 | 2 | 2 | 47 | 50 | 0 | 27 | 44 | 47 | 2.3 | 0.6 | 0.25 | 455.3735 | 311.224 | 282.791 | 285.8666 | 0 | 10.61 | 10.36 | 8.64 | 2.61 | 8.064241 | 85 | 123 | 130 | 7.2 | 8.2 | 12 | 12 | 6.2 | 4.5 | 3.2 | 6.8 | 4.8 | 9.4 | 56 | 56 | 84 | 84 | 56 | 56 | 56 | 56 | 56 | 56 | 700 | 0 | 24 | 24 | 0 | 0 | 0 | 0 | 0 | 71.3676 | 30.89391 | 166.9596 | 42.94398 | 24.68654 | -3.371438 | 231.2187 | 90.78141 | 9.218588 | 1.807966 | 3.166667 | 1.883333 | 1.566667 | 0.2 | 0 | 35 | 51038.98 | 3770.871 | 8.065345 | 8.257811 | 419.6303 | 455.2095 | 99.50354 | 10.458 | 0 | 0.9390075 | 19.809 | 0 | 17 | 40 | 61.66667 | 134 | 17 | 208 | 307 | 3.5 | 2.2 | 1.8 | 0.2 | 46 | 11 | 4.7 | 57.06667 | 175 | 0 | 22 | 18 | 21 | 26 | 14 | 567.8868 | 464.5739 | 425.8946 | 429.6236 | 0.6470932 | 24.20515 | -259.1331 | 624.9812 | -1053.387 | -1.598432 | 624.9812 | 10 | 37.86378 | 0.9135707 | 38.77735 | 20.24081 | 13.51732 | 27.61496 | 194.4232 | 177 | 211 | 296.6617 | 276 | 319 | 289.3037 | 278 | 311 | 299.3388 | 281 | 321 | 3.091377 | 2.6 | 3.7 | 1.844365 | 1.2 | 2.4 | 1.503545 | 1.2 | 1.9 | 0.2007049 | 0.1 | 0.3 | 906.3043 | 896.0818 | 916.4076 | 9.468239 | 4.973407 | 13.74169 | 56.36059 | 57.97614 | 32.23204 | 640.625 | 1.37641 | 0.9092697 | 1.245322 | 0.7597149 | -17.85267 | 6.819618 | 693.4339 | 287.6246 | 3 | 3.1 | 4.3 | 4.5 | 3.6 | 3.7 | 379 | 397 | 688
2019-07-29 | 51.94 | 8.11 | 1.37 | 0.88 | 2.94 | 615 | 550.2676 | 1 | 45981.66 | 9.425 | 845.7383 | 905.0188 | 2082.979 | 279.3333 | 208.3333 | 773 | 656.8149 | 626.3711 | 19981 | 250 | 11.27424 | 50.01756 | 911.7951 | 917.9577 | 897.0606 | 901.0001 | 913.0422 | 910.0655 | 880.5674 | 908.6621 | 907.7377 | 908.9523 | 0 | 0 | 28.85632 | 541.2 | 506 | 11.87 | 12.28 | 15.09938 | 39 | 3 | 0.8721221 | 0.6 | 0.1 | 10.95144 | 78 | 198 | 4653 | 31 | 112 | 6.166667 | 0 | 2 | 2 | 2 | 47.66667 | 50 | 12.74 | 28 | 45 | 45 | 2.2 | 0.7 | 0.25 | 455.3052 | 312.5041 | 284.6476 | 290.9403 | 0 | 10.63 | 10.4 | 7.65 | 2.53 | 8.038595 | 82 | 160 | 145 | 4.8 | 5 | 11 | 8.4 | 9.8 | 6.6 | 5.4 | 9 | 4.4 | 7.2 | 56 | 56 | 84 | 84 | 56 | 56 | 56 | 56 | 56 | 56 | 700 | 0 | 24 | 24 | 218.36 | 286.42 | 504.78 | 0 | 15 | 68.4876 | 31.48154 | 166.9033 | 43.47262 | 25.15199 | -3.601671 | 231.9262 | 90.70811 | 9.291886 | 1.876774 | 3.433333 | 1.616667 | 1.433333 | 0.2 | 0 | 26 | 50431.33 | 3710.744 | 8.084949 | 8.28308 | 420.2356 | 473.0438 | 99.4855 | 10.593 | 0 | 0.8947441 | 20.556 | 11340 | 18 | 42 | 61 | 112 | 19 | 200 | 285 | 3.8 | 2 | 1.6 | 0.2 | 49 | 11 | 5.4 | 56.2 | 175 | 0 | 20 | 18 | 21 | 26 | 15 | 563.7796 | 464.8904 | 425.8044 | 431.1015 | -0.1548883 | 5.476643 | -283.6662 | 624.0065 | -682.2581 | -0.9855287 | 624.0065 | 10 | 34.01456 | 0.880455 | 34.89502 | 20.24863 | 15.0866 | 27.0054 | 194.2393 | 182 | 203 | 296.8463 | 280 | 300 | 289.135 | 278 | 301 | 299.4569 | 289 | 319 | 3.219281 | 2.7 | 4 | 1.535387 | 0.9 | 2.1 | 1.456939 | 1 | 1.9 | 0.2012905 | 0.2 | 0.3 | 905.6468 | 900.3287 | 913.5961 | 8.642826 | 5.373926 | 13.03135 | 55.84609 | 57.17202 | 33.20473 | 666.328125 | 1.387425 | 0.7507499 | 1.196454 | 0.7537894 | -10.24086 | 4.910995 | 674.4851 | 309.7674 | 3 | 3.1 | 4.4 | 4.5 | 3.6 | 3.6 | 378 | 394 | 745
2019-07-30 | 51.68 | 7.58 | 1.25 | 0.85 | 2.76 | 620 | 557.1856 | 1 | 45819.4 | 9.508333 | 846.6116 | 906.6998 | 2099.938 | 282.7732 | 375 | 865 | 660.8677 | 654.0654 | 19679.4 | 250 | 10.98029 | 48.84217 | 914.2323 | 919.1773 | 899.9222 | 902.3924 | 914.2941 | 911.4511 | 881.586 | 910.5429 | 908.6083 | 910.9069 | 0 | 0 | 29.11528 | 545.6 |  | 11.87 | 12.33 | 14.50406 | 69 | 4 | 0.7955712 | 0.6 | 0.2 | 2.5381 | 77 | 196 | 4653 | 33 | 112 | 6.25 | 0 | 2 | 2 | 2 | 46.33333 | 32.66667 | 0 | 27 | 47 | 52 | 2.3 | 0.4 | 0.25 | 455.654 | 312.9205 | 288.6271 | 293.3295 | 2 | 10.65 | 10.5 | 7.85 | 2.51 | 8.013877 | 82 | 160 | 135 | 7 | 8.2 | 11 | 11 | 6 | 4.4 | 3.2 | 6.7 | 4.6 | 9.2 | 58 | 58 | 87 | 87 | 58 | 58 | 58 | 58 | 58 | 58 | 700 | 0 | 24 | 24 | 73.74 | 487.11 | 560.85 | 2 | 13 | 61.3356 | 31.29609 | 166.5025 | 43.68819 | 25.41702 | -3.435624 | 232.1721 | 90.53228 | 9.467718 | 1.971771 | 2.916667 | 1.383333 | 1.116667 | 0.2 | 0 | 40 | 50455.33 | 3736.779 | 8.121411 | 8.29186 | 420.3812 | 472.6068 | 99.4886 | 18.68726 | 0 | 0.8986865 | 1.868742528 | 0 | 18 | 41.33333 | 60.33333 | 115 | 16 | 200 | 290 | 3.3 | 1.5 | 1.4 | 0.2 | 52 | 11.66667 | 7.8 | 56.66667 | 175 | 0 | 20 | 18 | 21 | 25 | 14 | 566.2619 | 464.0952 | 425.8749 | 429.6131 | -0.1249761 | 2.917434 | -283.8096 | 623.6501 | -306.129 | -0.3726254 | 623.6501 | 10 | 35.37335 | 0.8875091 | 36.26086 | 20.31138 | 14.50298 | 27.25182 | 194.855 | 186 | 205 | 297.4289 | 294 | 302 | 289.8855 | 283 | 299 | 299.3245 | 288 | 318 | 2.853071 | 2.3 | 3.5 | 1.333726 | 0.7 | 1.7 | 1.067072 | 0.7 | 1.5 | 0.1972523 | 0.1 | 0.3 | 907.3347 | 900.0089 | 917.6282 | 8.309804 | 5.001129 | 13.11312 | 55.99741 | 57.24984 | 33.16583 | 646.171875 | 1.366503 | 0.6513838 | 1.055382 | 0.7445914 | -12.3806 | 7.35272 | 588.9173 | 328.6955 | 3 | 3 | 4.4 | 4.5 | 3.6 | 3.7 | 378 | 394 | 696
2019-07-31 | 52 | 8.22 | 1.37 | 0.95 | 2.76 | 608 | 537.8737928 | 1 | 45734.33 | 9.583333 | 852.2035 | 906.7259 | 2084.153 | 284.5341 | 0 | 782 | 665.9715 | 635.2722 | 20508.8 | 250 | 10.39923 | 37.75877 | 913.7178 | 918.2465 | 897.2083 | 906.6783 | 914.4588 | 910.399 | 882.7993 | 910.2993 | 910.4168 | 912.1962 | 0 | 0 | 28.02603 | 535.04 | 525.2 | 11.87 | 0.16 | 14.22626 | 46 | 3 | 0.8102196 | 0.5 | 0.1 | 1.1071 | 75 | 194 | 4653 | 34 | 112 | 5.75 | 0 | 2 | 2 | 2 | 47 | 49.66667 | 0 | 28 | 45 | 48 | 2.2 | 0.3 | 0.25 | 454.0706 | 313.1149 | 291.723 | 293.5929 | 0 | 10.94 | 10.74 | 7.97 | 2.08 | 7.771449 | 85 | 156 | 140 | 4.8 | 5 | 10.4 | 10 | 11 | 6.6 | 4.8 | 7.6 | 4.6 | 7.2 | 56 | 56 | 84 | 84 | 56 | 56 | 56 | 56 | 56 | 56 | 700 | 0 | 24 | 24 | 73.02 | 413.995 | 487.015 | 0 | 15 | 75.54 | 31.33727 | 166.3958 | 43.56173 | 25.63939 | -3.794283 | 231.8026 | 90.57599 | 9.424015 | 2.146566 | 2.883333 | 1.5 | 1 | 0.1666667 | 0 | 50 | 50539.71 | 3728.765 | 8.130555 | 8.278665 | 420.2662 | 485.5236 | 99.47529 | 20.44427 | 0 | 0.8846608 | 3.744475893 | 22320 | 20 | 40 | 59 | 120 | 20 | 201 | 290 | 3.3 | 1.8 | 1.1 | 0.2 | 55 | 10.66667 | 6.7 | 56.03333 | 174 | 0 | 20 | 18 | 20 | 27 | 16 | 564.2295 | 464.8085 | 424.6074 | 431.6038 | -0.5062282 | 3.381989 | -280.8807 | 622.3715 | 58 | 0.2402778 | 622.3715 | 10 | 35.76079 | 0.8586748 | 36.61946 | 20.75932 | 14.54189 | 27.80949 | 194.7317 | 180 | 203 | 297.2342 | 291 | 302 | 290.0023 | 279 | 299 | 299.2874 | 294 | 309 | 2.923051 | 2.4 | 3.5 | 1.447819 | 0.9 | 1.9 | 1.014577 | 0.8 | 1.3 | 0.1910822 | 0 | 0.2 | 907.8644 | 898.8129 | 920.192 | 7.648875 | 4.907825 | 13.58286 | 55.87445 | 57.58705 | 33.26958 | 723.828125 | 1.371814 | 0.6638595 | 0.9972005 | 0.7419922 | -1.68809 | 16.04096 | 546.3328 | 339.15 | 3 | 3 | 4.4 | 4.5 | 3.6 | 3.6 | 376 | 392 | 711
2019-08-01 | 51.06 | 8.23 | 1.13 | 1.07 | 2.76 | 672 | 577.1182 | 0.9909722 | 50008.28 | 9.441667 | 862.5234375 | 890.5246 | 2089.988 | 291.4486 | 0 | 797 | 687.9816 | 640.7011 | 19227 | 250 | 12.35703 | 53.41645 | 896.9097 | 912.1091 | 884.1427 | 876.9062 | 905.019 | 897.0917 | 855.785 | 896.2336 | 898.3312 | 900.343 | 0 | 0 | 31.81725 | 591.36 | 410.2 | 11.87 | 12.88 | 13.90878 | 42 | 3 | 1.063324 | 0.5 | 0.4 | 6.031441 | 73 | 191 | 4653 | 1 | 4 | 6.5 | 0 | 2 | 2 | 2 | 46.66667 | 48 | 0 | 27 | 45 | 49 | 2.4 | 0.3 | 0.25 | 469.0152 | 320.6074 | 298.5425 | 300.9147 | 0 | 10.8 | 10.64 | 8.3 | 2.3 | 7.816285 | 86 | 157 | 141 | 7.2 | 8.2 | 11 | 11 | 6.2 | 4.4 | 3.4 | 6.9 | 4.8 | 9.2 | 58 | 58 | 87 | 87 | 58 | 58 | 58 | 58 | 58 | 58 | 700 | 0 | 23.78333 | 23.78333 | 36.61 | 528.435 | 565.045 | 0 | 16 | 72.0732 | 31.96785 | 164.6823 | 43.19018 | 26.10403 | -2.84665 | 231.1299 | 89.93753 | 10.06247 | 2.39864 | 3.833333 | 1.5 | 0.95 | 0.2 | 0 | 36 | 53675.06 | 3946.726 | 8.220545 | 8.254639 | 419.5798 | 511.7516 | 99.45382 | 5.308475893 | 0 | 0.8588068 | 20.556 | 22120 | 2 | 42.33333 | 58.33333 | 145 | 17 | 210 | 306 | 4.2 | 1.9 | 1.1 | 0.2 | 3 | 10.66667 | 4.6 | 55.96667 | 175 | 0 | 17 | 17 | 19 | 20 | 10 | 588.2865 | 465.6378 | 425.5574 | 430.5901 | 0.3173785 | 44.51841 | -294.3002 | 678.1219 | 42 | -0.009027778 | 678.1219 | 22.5 | 29.29532 | 0.8948179 | 30.19013 | 21.40276 | 14.94394 | 29.09346 | 192.8116 | 184 | 201 | 296.7437 | 166 | 303 | 290.0657 | 282 | 302 | 299.3777 | 292 | 310 | 4.082874 | 2.9 | 4.7 | 1.542403 | 1.1 | 3.9 | 0.9425683 | 0.7 | 1.2 | 0.1916644 | 0 | 0.2 | 891.4769 | 843.821 | 910.958 | 12.78138 | 4.622449 | 22.27947 | 55.6532 | 56.83483 | 34.47572 | 714.296875 | 1.471705 | 0.7794484 | 0.9270242 | 0.738008 | 34.90822 | 86.75385 | 490.0737 | 351.3832 | 3 | 3 | 4.4 | 4.6 | 3.6 | 3.7 | 378 | 380 | 726
2019-08-02 | 51.12 | 8.19 | 1.17 | 1.17 | 2.96 | 641 | 586.7396 | 1 | 49990.18 | 9.558333 | 875.6243 | 878.5777 | 2088.794 | 294.9302 | 0 | 804 | 704.6948 | 651.2689 | 20207.2 | 250 | 10.52917 | 44.09807 | 885.9267 | 903.2885 | 874.1794 | 857.3607 | 895.4797 | 886.0065 | 840.7481 | 885.6316 | 895.3961 | 893.2428 | 7.788 | 5 | 30.70947 | 576.868 | 519.8 | 11.87 | 12.79 | 13.31355 | 43 | 3 | 0.7876437 | 0.5 | 0.2 | 16.218 | 71 | 190 | 4653 | 3 | 7 | 6.416667 | 0 | 2 | 2 | 2 | 47.66667 | 48 | 0 | 28 | 46 | 49 | 2.3 | 0.7 | 0.25 | 476.059 | 321.526 | 301.8463 | 304.4642 | 0 | 10.8 | 10.45 | 7.6 | 1.3 | 7.95944 | 97 | 168 | 148 | 3.4 | 3.7 | 12 | 8.4 | 8.4 | 5.2 | 3.7 | 6.4 | 3.2 | 5.4 | 60 | 60 | 90 | 90 | 60 | 60 | 60 | 60 | 60 | 60 | 700 | 0 | 24 | 24 | 73.58 | 606.83 | 680.41 | 0 | 21 | 76.3296 | 32.67591 | 165.7502 | 44.19668 | 26.65639 | -2.953167 | 233.6501 | 89.85525 | 10.14475 | 2.70843 | 4.233333 | 1.666667 | 0.9 | 0.2 | 0 | 44 | 53543.52 | 3919.096 | 8.256641 | 8.344646 | 419.4501 | 533.7705 | 99.43314 | 12.347 | 0 | 0.9153504 | 19.809 | 11600 | 3 | 41.33333 | 58.66667 | 121 | 17 | 208 | 309 | 4.4 | 1.9 | 1 | 0.2 | 7 | 12.16667 | 4.7 | 56.1 | 175 | 0 | 17 | 16 | 19 | 30 | 16 | 595.0177 | 465.7736 | 424.5872 | 430.1854 | 0.1822584 | 74.47586 | -266.9284 | 659.4768 | 53 | -0.009027778 | 663.3885 | 22.5 | 28.05857 | 0.8250818 | 28.88365 | 22.01491 | 16.31868 | 28.60062 | 192.7737 | 178 | 207 | 297.0531 | 193 | 319 | 290.1077 | 193 | 304 | 299.1602 | 193 | 313 | 4.119667 | 3.3 | 4.9 | 1.60539 | 1.2 | 4.2 | 0.8704628 | 0.6 | 4.2 | 0.1999502 | 0.1 | 4.2 | 881.1723 | 864.7082 | 893.7551 | 15.4392 | 11.28101 | 22.96695 | 55.901 | 56.91264 | 35.48733 | 857.109375 | 1.469628 | 0.7913686 | 0.8759536 | 0.7369292 | 38.92205 | 98.35314 | 440.3987 | 363.0031 | 3 | 3 | 4.3 | 4.4 | 3.5 | 3.7 | 373 | 383 | 686
2019-08-03 | 50.87 | 8.7 | 1.2 | 0.29 | 2.78 | 640 | 563.456 | 0.9840278 | 49227.54 | 9.258333 | 877.215 | 880.9102 | 2059.825 | 293.5477 | 0 | 789 | 694.8727 | 647.3591 | 19604 | 250 | 10.64359 | 44.60809 | 891.1564 | 901.3943 | 872.473 | 866.2948 | 894.9685 | 885.2004 | 846.4392 | 889.355 | 893.3961 | 893.261 | 7.788 | 0 | 30.8281 | 570.988 | 570.8 | 18.88278125 | 12.87 | 13.07547 | 45 | 3 | 0.8074289 | 0.7 | 0.1 | 10.43996 | 69 | 188 | 4653 | 4 | 11 | 5.5 | 0 | 2 | 2 | 2 | 48 | 47.66667 | 0 | 30 | 44 | 50 | 2.3 | 0.6 | 0.25 | 475.3897 | 320.567 | 300.1677 | 302.8204 | 0 | 10.72 | 10.64 | 7.7 | 0.9 | 7.990102 | 98 | 150 | 162 | 7.2 | 8 | 11 | 11 | 6.2 | 4.4 | 3.8 | 6.9 | 5 | 9 | 50 | 50 | 75 | 75 | 50 | 50 | 50 | 50 | 50 | 50 | 700 | 9.5 | 14.11667 | 23.61667 | 36.76 | 310.15 | 346.91 | 0 | 10 | 69.546 | 32.84665 | 165.904 | 44.96487 | 27.51633 | -2.543508 | 235.8417 | 89.41119 | 10.58881 | 3.473197 | 3.7 | 1.216667 | 0.75 | 0.1833333 | 0 | 40 | 52416.08 | 3843.597 | 8.329163 | 8.422916 | 419.9162 | 545.8429 | 99.42607 | 10.001 | 0 | 0.8804 | 32.508 | 22700 | 3 | 36.33333 | 54.66667 | 146 | 16 | 205 | 302 | 4.3 | 1.7 | 0.9 | 0.2 | 9 | 9.833333 | 3 | 56.53333 | 175 | 0 | 16 | 17 | 19 | 29 | 21 | 585.7316 | 464.7645 | 425.1779 | 428.7771 | 0.4965514 | 78.11117 | -276.6243 | 656.4706 | 63 | -0.025 | 661.7062 | 17.5 | 24.50099 | 0.8272289 | 25.32822 | 21.85312 | 16.07226 | 29.63817 | 193.8198 | 184 | 203 | 297.8716 | 292 | 303 | 290.4148 | 285 | 294 | 299.3658 | 290 | 311 | 3.484019 | 1.7 | 4.7 | 1.065104 | 0.7 | 1.8 | 0.7053901 | 0.4 | 1 | 0.1685046 | 0 | 0.2 | 883.4994 | 850.1686 | 897.627 | 13.46938 | 9.710986 | 25.36829 | 55.75559 | 57.00344 | 35.12419 | 1905.9375 | 1.442118 | 0.7272319 | 0.7960947 | 0.717686 | 28.87209 | 162.0498 | 385.09 | 354.9665 | 2.9 | 3 | 4.3 | 4.4 | 3.6 | 3.6 | 385 | 365 | 628
2019-08-04 | 46.18 | 8.68 | 1.14 | 1.14 | 2.66 | 627 | 590.04 | 0.9770833 | 48933.47 | 9.416667 | 881.4772 | 877.2621 | 2058.761 | 295.3998 | 0 | 761 | 686.7813 | 661.0719 | 15984.8 | 250 | 13.40299 | 47.30541 | 884.2489 | 896.0216 | 883.6171 | 850.8124 | 891.5367 | 890.0559 | 838.8391 | 882.9646 | 888.6563 | 890.9465 | 7.151 | 5 | 30.68057 | 563.911 | 626.4 | 23.65 | 12.73 | 12.98588 | 36 | 2 | 0.8162677 | 0.7 | 0.2 | 1.306781 | 68 | 179 | 4662 | 5 | 14 | 5.333333 | 0 | 2 | 2 | 2 | 49.33333 | 48.33333 | 0 | 30 | 47 | 49 | 2.2 | 0.7 | 0.25 | 480.9876 | 322.2855 | 301.4076 | 304.4866 | 0 | 10.85 | 10.68 | 8.67 | 2.91 | 8.097804 | 102 | 139 | 148 | 7.2 | 8 | 11 | 11 | 6 | 4.2 | 3.2 | 6.8 | 4.69 | 9 | 52 | 52 | 75 | 78 | 52 | 52 | 52 | 52 | 52 | 52 | 500 | 9.283333 | 14.16667 | 23.45 | 0 | 0 | 0 | 0 | 0 | 89.04 | 32.72698 | 162.842 | 43.67082 | 26.49287 | -2.616892 | 230.3888 | 89.63666 | 10.36334 | 1.102436 | 2.966667 | 0.8333333 | 0.5666667 | 0.1833333 | 0 | 82 | 50499.37 | 3876.796 | 8.316809 | 8.228173 | 421.2809 | 579.1651 | 99.38997 | 8.217 | 0 | 0.9410526 | 24.291 | 0 | 3 | 42.66667 | 55.66667 | 147 | 16 | 207 | 303 | 3.5 | 1 | 0.6 | 0.2 | 11 | 11 | 4.1 | 55.6 | 175 | 0 | 16 | 17 | 20 | 26 | 14 | 575.0984 | 463.0168 | 425.5373 | 429.7329 | 0.4584086 | 52.21949 | -290.7279 | 652.8202 | 60 | -0.04791667 | 658.5709 | 17.5 | 24.46993 | 0.8268751 | 25.2968 | 22.33333 | 17.51186 | 28.86001 | 194.6421 | 178 | 206 | 298.1646 | 291 | 310 | 290.6378 | 282 | 303 | 294.7228 | -36 | 321 | 2.940294 | 1 | 3.5 | 0.8961817 | 0.1 | 1.3 | 0.6028438 | 0.3 | 0.8 | 0.1610891 | 0 | 1.4 | 880.1961 | 740.806 | 895.8838 | 14.88827 | 4.399951 | 32.1413 | 55.69541 | 56.99045 | 35.38359 | 4013.125 | 1.375948 | 0.7219589 | 0.7685254 | 0.6999435 | 8.027789 | 187.8821 | 349.8246 | 319.2233 | 3 | 3 | 4.3 | 4.4 | 3.6 | 3.6 | 394 | 381 | 595
2019-08-05 | 51.02 | 8.8 | 1.13 | 1.11 | 2.68 | 644 | 587.546 | 1 | 50000.07 | 9.558333 | 893.1337 | 887.259 | 2086.32 | 298.1025 | 0 | 895 | 698.582 | 653.4447 | 21187.4 | 250 | 10.95131 | 45.94406 | 894.6605 | 905.4176 | 894.3401 | 860.5389 | 900.8413 | 901.1072 | 848.2123 | 892.9538 | 897.7331 | 899.8208 | 7.433 | 5 | 30.81344 | 579.153 | 558 | 23.65 | 12.4 | 12.39074 | 36 | 2 | 0.8272217 | 0.5 | 0.1 | 1.070145 | 65 | 177 | 4662 | 7 | 19 | 6.116667 | 0 | 2 | 2 | 2 | 48.66667 | 48 | 0 | 31 | 47 | 49 | 2.3 | 0.8 | 0.25 | 484.1854 | 324.567 | 304.5138 | 307.5673 | 0 | 10.88 | 10.4 | 7.72 | 1.47 | 8.140693 | 97 | 127 | 158 | 4.8 | 5.8 | 10.2 | 11 | 11 | 6.6 | 4.6 | 7 | 4.6 | 6.8 | 58 | 58 | 87 | 87 | 58 | 58 | 58 | 58 | 58 | 58 | 500 | 0 | 24 | 24 | 73.78 | 970.32 | 1044.1 | 2 | 28 | 73.446 | 33.32702 | 167.0554 | 45.35515 | 28.00696 | -3.201186 | 237.2164 | 89.54297 | 10.45703 | 0.8161133 | 3.233333 | 1.133333 | 0.6333333 | 0.2 | 0 | 45 | 51863.07 | 3940.83 | 8.276954 | 8.472013 | 421.1708 | 544.477 | 99.42338 | 12.699 | 0 | 0.9123385 | 11.592 | 0 | 3 | 40.66667 | 56 | 140 | 17 | 208 | 305 | 3.5 | 1.3 | 0.7 | 0.2 | 14 | 10 | 5.8 | 56.23333 | 175 | 0 | 15 | 18 | 18 | 25 | 17 | 597.6934 | 465.397 | 427.2474 | 430.5203 | 0.8837587 | 54.07341 | -291.2671 | 651.0391 | 74 | -0.04791667 | 657.1295 | 17.5 | 24.19463 | 0.8061726 | 25.00081 | 22.29282 | 18.26408 | 30.22179 | 194.0513 | 183 | 203 | 297.6915 | 280 | 309 | 290.5623 | 274 | 309 | 299.3117 | 284 | 320 | 3.323985 | 2.8 | 3.8 | 1.152935 | 0.8 | 1.7 | 0.6511412 | 0.5 | 0.9 | 0.1989988 | 0.1 | 0.3 | 889.5369 | 881.5585 | 894.8973 | 14.30707 | 12.04008 | 16.14245 | 56.0592 | 56.8867 | 35.22794 | 744.375 | 1.412785 | 0.7716771 | 0.7246385 | 0.7099891 | 52.21654 | 220.253 | 304.6684 | 364.9321 | 2.9 | 3 | 4.3 | 4.3 | 3.6 | 3.7 | 366 | 384 | 603
2019-08-06 | 51.07 | 8.9 | 1.28 | 0.93 | 2.62 | 581 | 532.898 | 0.9138889 | 45901.87 | 9.533333 | 886.5783 | 882.6856 | 1923.986 | 295.5599 | 0 | 663 | 647.2931 | 566.6162 | 17869.8 | 250 | 11.29863 | 46.0088 | 892.791 | 899.3208 | 884.6941 | 859.8514 | 896.9386 | 894.7237 | 842.5643 | 890.6011 | 888.3963 | 895.0656 | 7.433 | 5 | 30.56681 | 523.713 | 375.5 | 23.65 | 12.7 | 17.4001 | 96 | 6 | 0.9608499 | 0.7 | 0.2 | 5.994175 | 82 | 176 | 4668 | 8 | 22 | 6.166667 | 0 | 2 | 2 | 2 | 49.33333 | 45.33333 | 0 | 30 | 43 | 60 | 2.3 | 0.7 | 0.25 | 477.331 | 320.9097 | 302.1591 | 304.4806 | 0 | 11.09 | 10.84 | 8 | 5.1 | 8.045294 | 75 | 125 | 98 | 7 | 8 | 11 | 11 | 6 | 4.4 | 3.8 | 6.8 | 4.8 | 9.2 | 54 | 54 | 81 | 81 | 54 | 54 | 54 | 54 | 54 | 54 | 800 | 7.016667 | 14.91667 | 21.93333 | 0 | 613.4 | 613.4 | 3 | 13 | 72.498 | 32.4867 | 164.9334 | 42.90668 | 26.92416 | -2.456718 | 232.3075 | 89.46765 | 10.53235 | 0.7134462 | 4.166667 | 2.283333 | 1.216667 | 0.2166667 | 5 | 44 | 47964.04 | 3675.942 | 8.666687 | 8.296696 | 419.3107 | 596.9877 | 99.40018 | 7.635 | 0 | 0.9172083 | 15.327 | 11370 | 6 | 44.66667 | 53.66667 | 145 | 17 | 219 | 311 | 5.7 | 4 | 2.4 | 0.3 | 16 | 9.833333 | 5.3 | 56.3 | 175 | 0 | 14 | 18 | 18 | 31 | 15 | 541.4321 | 463.2523 | 423.9016 | 430.2882 | 1.008416 | 65.88456 | -247.4909 | 648.6563 | 25 | -0.1340278 | 655.065 | 17.5 | 23.14181 | 0.8092465 | 23.95105 | 19.98033 | 14.99582 | 30.04022 | 218.4824 | -20 | 1020 | 279.503 | -20 | 600 | 266.853 | -20 | 600 | 298.8562 | 259 | 700 | 5.000464 | 0.2 | 63.8 | 4.410962 | 0 | 61.1 | 2.193255 | 0 | 60.7 | 0.5187905 | 0 | 70.7 | 884.456 | 816.8422 | 899.2938 | 14.56413 | 5.776019 | 47.38908 | 55.3872 | 57.88534 | 48.5993 | 4013.125 | 1.201266 | 1.017818 | 0.8829325 | 0.8146658 | 116.5894 | 182.1959 | 358.266 | 331.8089 | 2.7 | 3 | 4.2 | 4.3 | 3.1 | 3.7 | 399 | 358 | 515
2019-08-07 | 51.34 | 9.31 | 1.34 | 1.04 | 2.48 | 640 | 581.4884 | 0.9979167 | 49996.56 | 9.475 | 899.902 | 882.5465 | 2098.808 | 301.7081 | 0 | 812 | 696.7754 | 629.4929 | 18925.4 | 250 | 7.928581 | 39.60616 | 893.6876 | 899.9969 | 882.9784 | 859.237 | 895.7454 | 894.0006 | 844.2331 | 890.4932 | 893.5775 | 894.9147 | 7.433 | 5 | 30.65414 | 575.633 | 426.6 | 23.0957 | 12.16 | 16.91438 | 64 | 5 | 1.204252 | 0.7 | 0.1 | 5.994175 | 81 | 170 | 4669 | 9 | 26 | 5.333333 | 0 | 2 | 2 | 2 | 49.33333 | 45.33333 | 23.37 | 29 | 47 | 51 | 2.3 | 0.7 | 0.25 | 494.2903 | 326.0806 | 308.7272 | 310.4743 | 0 | 11.1 | 10.96 | 7.66 | 2.95 | 8.12053 | 97 | 110 | 156 | [10 empty] | 56 | 56 | 84 | 84 | 56 | 56 | 56 | 56 | 56 | 56 | 800 | 15.45 | 8.5 | 23.95 | 74.62 | 647.53 | 722.15 | 0 | 22 | 57.3384 | 33.01858 | 166.2886 | 43.78056 | 26.47935 | -2.90155 | 233.647 | 89.90879 | 10.09121 | 0.7604565 | 5.883333 | 2.65 | 2.183333 | 0.2 | 0 | 100 | 51601.01 | 3935.699 | 8.190296 | 8.344536 | 419.9251 | 513.0068 | 99.45017 | 6.341 | 0 | 0.908575625 | 20.556 | 11570 | 7 | 40 | 57 | 145 | 16 | 212 | 311 | 7.5 | 3.6 | 2.4 | 0.2 | 17 | 9.666667 | 4.6 | 56.03333 | 175 | 0 | 13 | 17 | 20 | 26 | 15 | 588.9231 | 464.9709 | 426.5028 | 429.1743 | 0.2883061 | 59.81506 | -282.5438 | 647.5921 | 35 | -0.1361111 | 654.1519 | 17.5 | 22.91589 | 0.8043002 | 23.72019 | 21.32701 | 16.07226 | 28.40609 | 189.7641 | 181 | 209 | 295.6615 | 219 | 305 | 288.2428 | 247 | 309 | 299.23 | 277 | 317 | 5.957324 | 3.9 | 7.6 | 2.289985 | 1.3 | 3.5 | 2.055815 | 1.4 | 2.5 | 0.1897616 | 0 | 0.3 | 884.6602 | 816.8422 | 899.5323 | 13.74551 | 5.776019 | 47.38908 | 56.23714 | 57.26282 | 34.76105 | 675.703125 | 1.463058 | 0.8541231 | 1.087755 | 0.7457184 | 370.8214 | 195.3101 | 603.9314 | 262.6872 | 3 | 3.1 | 4.3 | 4.3 | 3.6 | 3.7 | 404 | 332 | 396
2019-08-08 | 50.95 | 9.95 | 1.43 | 1.063 | 2.56 | 645 | 572.0812 | 1 | 50000.03 | 9.516667 | 902.0928 | 886.0725 | 2097.811 | 302.5453 | 0 | 790 | 696.9761 | 668.5095 | 21262.8 | 250 | 7.454385 | 32.35639 | 895.2572 | 901.3449 | 888.7456 | 864.5536 | 898.1741 | 898.5051 | 850.5286 | 891.4706 | 894.7249 | 896.5684 | 7.433 | 5 | 30.87085 | 580.033 | 509.6 | 18.92 | 12.96 | 17.11357 | 117 | 6 | 1.483766 | 0.7 | 0.1 | 5.813748 | 79 | 167 | 4669 | 10 | 30 | 6.333333 | 0 | 2 | 2 | 2 | 49.33333 | 44.66667 | 60.74 | 25 | 47 | 47 | 2.3 | 0.6 | 0.25 | 494.896 | 326.8052 | 309.6978 | 311.1639 | 0 | 11 | 10.79 | 8.8 | 2.69 | 8.271894 | 98 | 240 | 160 | 4.8 | 5 | 10.4 | 10 | 10.6 | 6.6 | 4.8 | 7 | 4.6 | 7.2 | 58 | 58 | 87 | 87 | 58 | 58 | 58 | 58 | 58 | 58 | 800 | 0 | 24 | 24 | 238.68 | 450.18 | 688.86 | 1 | 18 | 50.2212 | 33.02349 | 166.5728 | 44.05683 | 26.62293 | -2.714236 | 234.5383 | 89.80606 | 10.19394 | 0.7732325 | 3.95 | 2.05 | 1.383333 | 0.1833333 | -10 | 45 | 52263.7 | 3968.855 | 8.165882 | 8.376368 | 421.0077 | 515.9057 | 99.44517 | 8.327 | 0 | 0.8869476 | 34.749 | 22520 | 9 | 41.33333 | 60.33333 | 155 | 16 | 208 | 305 | 4.8 | 2.2 | 1.8 | 0.2 | 19 | 10.33333 | 3.2 | 56.73333 | 175 | 0 | 14 | 17 | 19 | 28 | 19 | 592.7398 | 465.662 | 425.2332 | 429.6963 | 0.09324766 | 64.36671 | -285.9359 | 647.2625 | 50 | -0.1361111 | 653.9333 | 17.5 | 0 | 0 | 0 | 20.6941 | 16.17602 | 27.07025 | #VALUE! | 183 | 201 | #VALUE! | 283 | 308 | #VALUE! | 278 | 308 | #VALUE! | 286 | 315 | #VALUE! | 3.8 | 4.9 | #VALUE! | 1.6 | 2.3 | #VALUE! | 0.9 | 2.1 | #VALUE! | 0 | 0.2 | 888.5347 | 866.3142 | 895.9017 | 12.83872 | 10.95723 | 22.02438 | 56.41315 | 57.34063 | 34.29415 | 692.03125 | #VALUE! | #VALUE! | #VALUE! | #VALUE! | #VALUE! | #VALUE! | #VALUE! | #VALUE! | 3 | 3.1 | 4.2 | 4.3 | 3.6 | 3.7 | 400 | 372 | 525
2019-08-09 | 50.89 | 9.26 | 1.5 | 1.24 | 2.76 | 638 | 574.746 | 1 | 49626.17 | 9.758333 | 902.3141 | 896.2895 | 2065.698 | 301.1019 | 0 | 747 | 682.6693 | 657.9263 | 20056.4 | 250 | 14.74164 | 54.2632 | 906.3134 | 911.2855 | 893.6366 | 879.609 | 909.0302 | 905.5198 | 864.1615 | 900.7598 | 905.0608 | 906.144 | 7.433 | 5 | 30.61877 | 573.873 | 542 | 18.91381 | 12.71 | 16.79621 | 46 | 5 | 0.8013267 | 0.6 | 0.1 | 1.066728 | 78 | 166 | 4669 | 11 | 34 | 6.5 | 0 | 2 | 2 | 2 | 49.66667 | 43.33333 | 0 | 29 | 48 | 48 | 2.2 | 0.4 | 0.25 | 488.8368 | 326.6969 | 308.7959 | 308.8 | 0 | 10.88 | 10.47 | 7.67 | 2.61 | 8.302938 | 96 | 236 | 162 | 4.6 | 4.8 | 11 | 10.8 | 10.4 | 6.5 | 4.6 | 8.2 | 4.6 | 7 | 60 | 60 | 90 | 90 | 60 | 60 | 60 | 60 | 60 | 60 | 800 | 0 | 24 | 24 | 199.56 | 443.66 | 643.22 | 0 | 20 | 35.526 | 33.05769 | 166.0543 | 43.19684 | 25.2092 | -3.191516 | 231.2688 | 90.47961 | 9.520388 | 0.7828029 | 4.266667 | 2.35 | 1.116667 | 0.1666667 | 0 | 58 | 52338.33 | 3987.693 | 8.149244 | 8.2596 | 420.2918 | 493.3696 | 99.46819 | 5.651 | 0 | 0.9008558 | 39.978 | 10880 | 10 | 41.33333 | 57.33333 | 180 | 16 | 210 | 320 | 4.4 | 4.1 | 1.2 | 0.2 | 21 | 10.5 | 2 | 56.23333 | 175 | 0 | 14 | 17 | 19 | 27 | 14 | 587.1295 | 465.0531 | 424.4523 | 430.2279 | 0.6083303 | 50.15699 | -293.4527 | 646.2175 | 58 | -0.1361111 | 652.9743 | 17.5 | 23.11922 | 0.8056643 | 23.92488 | 22.22013 | 17.1617 | 29.71599 | 192.7683 | 180 | 204 | 296.3322 | 282 | 313 | 289.747 | 282 | 301 | 299.1936 | 283 | 321 | 4.184578 | 3.2 | 5.2 | 1.966039 | 1.2 | 2.5 | 1.09998 | 0.9 | 1.4 | 0.1740382 | 0 | 0.2 | 898.1441 | 883.1876 | 920.0272 | 13.16339 | 7.454358 | 16.85122 | 56.15283 | 57.17202 | 34.09962 | 707.578125 | 1.376257 | 0.843919 | 0.8464399 | 0.7310047 | 215.1955 | 238.1232 | 397.2509 | 297.425 | 3 | 3 | 4.2 | 4.2 | 3.6 | 3.6 | 408 | 283 | 565
2019-08-10 | 51.06 | 10.29 | 1.51 | 1.287 | 2.52 | 645 | 564.7056 | 1 | 49997.5 | 9.491667 | 912.2336 | 896.7659 | 2083.196 | 302.0187 | 0 | 844 | 697.1428 | 649.3238 | 21112 | 250 | 16.00469 | 55.38391 | 910.5802 | 913.9106 | 891.257 | 875.21 | 911.2691 | 906.9518 | 860.0241 | 904.9248 | 908.2286 | 909.5427 | 7.433 | 5 | 30.83215 | 580.033 | 526.6 | 18.92 | 12.3 | 16.4392 | 39 | 2.5 | 0.8140836 | 0.6 | 0.1 | 1.115174 | 76 | 164 | 4669 | 12 | 37 | 6.333333 | 0 | 2 | 2 | 2 | 47.66667 | 42.33333 | 0 | 28 | 46 | 54 | 2.1 | 0.6 | 0.25 | 490.2872 | 328.3643 | 310.3861 | 309.105 | 0 | 10.7 | 10.58 | 8.47 | 2.23 | 8.239191 |  |  |  | 7.2 | 8 | 12 | 12 | 6 | 4.4 | 3.2 | 6.8 | 5 | 8.8 | 56 | 56 | 84 | 84 | 56 | 56 | 56 | 56 | 56 | 56 | 800 | 0 | 24 | 24 | 88.46 | 542.4 | 630.86 | 2 | 15 | 25.8456 | 33.50758 | 167.0754 | 44.76181 | 27.30356 | -2.632708 | 236.508 | 89.5687 | 10.4313 | 0.8759517 | 4.316667 | 2.116667 | 1.15 | 0.1833333 | 0 | 41 | 52592.11 | 3978.981 | 8.231275 | 8.446716 | 419.8141 | 532.6328 | 99.43236 | 11.952 | 0 | 0.8755126 | 28.026 | 0 | 10 | 41.33333 | 58 | 174 | 17 | 209 | 316 | 4.7 | 2.3 | 1.3 | 0.2 | 23 | 8.783333 | 3.6 | 56.76667 | 175 | 0 | 13 | 17 | 18 | 27 | 18 | 597.4395 | 465.6108 | 424.9582 | 429.4382 | -0.5602856 | 59.76187 | -292.1941 | 646.0941 | 73 | -0.1361111 | 652.9195 | 17.5 | 21.56285 | 0.8119462 | 22.3748 | 22.59064 | 17.71937 | 28.63953 | 192.1416 | 180 | 202 | 296.1193 | 283 | 308 | 289.6357 | 278 | 303 | 299.2712 | 286 | 315 | 4.523774 | 3.6 | 5.4 | 2.081681 | 1.8 | 2.5 | 1.117237 | 0.9 | 1.3 | 0.1907025 | 0.1 | 0.2 | 898.8916 | 888.2552 | 906.8274 | 14.70443 | 12.26285 | 18.03637 | 56.17471 | 57.22391 | 35.43546 | 751.015625 | 1.391835 | 0.8514655 | 0.814995 | 0.7303332 | 237.9496 | 264.3714 | 367.673 | 314.5391 | 3 | 3 | 4.2 | 4.4 | 3.5 | 3.6 | 397 | 336 | 555
2019-08-11 | 51.31 | 9.42 | 1.54 | 1.15 | 2.64 | 645 | 591.5584 | 1 | 50000.44 | 9.566667 | 904.664 | 892.1758 | 2085.601 | 301.42 | 0 | 804 | 693.2334 | 678.1627 | 21338.2 | 250 | 14.56799 | 51.70979 | 902.9612 | 906.694 | 897.1892 | 866.939 | 904.8304 | 906.7598 | 854.3325 | 897.7006 | 901.5126 | 904.1749 | 7.823 | 5 | 30.87073 | 580.423 | 512.5 | 17.84822 | 12.2 | 16.16154 | 33 | 2 | 0.8089655 | 0.7 | 0.2 | 16.218 | 75 | 163 | 4669 | 13 | 40 | 5.833333 | 0 | 2 | 2 | 2 | 47.8 | 43.66667 | 0 | 29 | 47 | 49 | 2.2 | 0.4 | 0.25 | 491.2649 | 327.6192 | 309.5888 | 308.6315 | 0 | 10.8 | 10.47 | 7.7 | 2.25 | 8.252564 | 90 | 230 | 110 | 4.5 | 4.8 | 9.8 | 10.8 | 11 | 6.2 | 4.3 | 8 | 4.6 | 6.9 | 58 | 58 | 87 | 87 | 58 | 58 | 58 | 58 | 58 | 58 | 900 | 0 | 24 | 24 | 0 | 0 | 0 | 0 | 0 | 35.5584 | 33.34686 | 166.2041 | 43.38558 | 25.59656 | -3.239549 | 231.9466 | 90.36114 | 9.638859 | 0.9791981 | 4.233333 | 2 | 1.033333 | 0.2 | 0 | 41 | 52426.07 | 3994.922 | 8.139673 | 8.283808 | 420.2124 | 502.4631 | 99.45766 | 8.217 | 0 | 0.9171448 | 19.809 | 0 | 10 | 40 | 59 | 165 | 18 | 206 | 318 | 4.6 | 2.1 | 1.1 | 0.2 | 25 | 10 | 4.7 | 56.56667 | 175 | 0 | 13 | 17 | 18 | 28 | 15 | 590.2319 | 465.8773 | 425.2201 | 431.5271 | -1.266312 | 64.27949 | -286.2735 | 645.9934 | 88 | -0.1361111 | 652.9106 | 17.5 | 21.55373 | 0.8180173 | 22.37175 | 22.52461 | 16.68182 | 30.35149 | 192.6551 | 185 | 202 | 296.3308 | 290 | 308 | 289.994 | 281 | 301 | 299.3271 | 291 | 310 | 4.16815 | 3.3 | 5.3 | 1.972855 | 1.7 | 2.3 | 1.021395 | 0.8 | 1.3 | 0.1755107 | 0.1 | 0.2 | 894.6337 | 883.5229 | 905.9811 | 13.72408 | 11.02695 | 16.59713 | 56.27121 | 57.31469 | 36.27845 | 691.09375 | 1.380223 | 0.8374641 | 0.7803759 | 0.7256879 | 236.5378 | 280.6288 | 337.7024 | 325.6675 | 3 | 3.1 | 4.2 | 4.3 | 3.6 | 3.6 | 394 | 355 | 315
2019-08-12 | 51.47 | 9.41 | 1.55 | 1.15 | 2.66 | 643 | 567.4392 | 1 | 50024.28 | 9.641667 | 915.7031 | 887.7479 | 2076.43 | 301.6687 | 0 | 854 | 695.6113 | 669.8792 | 20885.8 | 250 | 11.58944 | 46.13365 | 898.8552 | 902.7405 | 891.35 | 861.9154 | 901.4138 | 902.4981 | 850.1237 | 893.0864 | 898.0578 | 901.471 | 8.909 | 5 | 30.87215 | 579.749 | 576.2 | 11.48594 | 12.58 | 14.9069 | 36 | 2 | 0.8233878 | 0.6 | 0.1 | 4.635844 | 73 | 161 | 4669 | 15 | 42 | 5.916667 | 0 | 2 | 2 | 2 | 48.66667 | 43.33333 | 0 | 30 | 47 | 49 | 2.3 | 0.6 | 0.75 | 493.4111 | 329.5866 | 309.56 | 309.3245 | 0 | 10.81 | 10.72 | 8.54 | 2.3 | 8.232596 | 95 | 240 | 160 | 4.8 | 6 | 10.6 | 10 | 11 | 6.6 | 4.6 | 7 | 4.6 | 7.2 | 60 | 60 | 90 | 90 | 60 | 60 | 60 | 60 | 60 | 60 | 900 | 0 | 24 | 24 | 0 | 720.48 | 720.48 | 0 | 22 | 71.9592 | 33.24017 | 165.8222 | 43.70377 | 25.97727 | -2.923767 | 232.5795 | 90.0879 | 9.912097 | 1.084822 | 4.133333 | 1.966667 | 1.016667 | 0.1883333 | 0 | 50 | 52327.18 | 4001.061 | 8.08042 | 8.30641 | 421.3256 | 498.6644 | 99.45727 | 12.699 | 0 | 0.8824871 | 7.11 | 0 | 10 | 41 | 57.66667 | 165 | 16 | 205 | 320 | 4.8 | 2.1 | 1.1 | 0.23 | 28 | 10.88333 | 6.4 | 56.23333 | 175 | 0 | 13 | 17 | 18 | 26 | 14 | 588.7952 | 465.7328 | 425.6456 | 431.1965 | -1.386324 | 59.37639 | -291.9048 | 645.741 | 101 | -0.1361111 | 652.8262 | 17.5 | 21.80641 | 0.8202807 | 22.62669 | 22.62331 | 16.22791 | 31.70029 | 192.4575 | 177 | 204 | 296.3517 | 281 | 305 | 289.9373 | 275 | 301 | 299.2672 | 293 | 305 | 4.332654 | 3.4 | 5.3 | 1.972561 | 1.6 | 2.2 | 0.9835914 | 0.8 | 1.2 | 0.1824965 | 0.1 | 0.2 | 889.7386 | 877.1582 | 898.6142 | 14.84052 | 9.579071 | 18.65593 | 56.04751 | 57.41844 | 35.73375 | 624.296875 | 1.39962 | 0.8381848 | 0.7564635 | 0.7232544 | 240.3359 | 287.7058 | 316.9302 | 332.9162 | 3 | 3.1 | 4.2 | 4.5 | 3.6 | 3.7 | 310 | 265 | 226
2019-08-13 | 50.09 | 9.96 | 1.7 | 1.12 | 2.76 | 644 | 579.7772 | 1 | 50035.73 | 9.441667 | 906.4549 | 875.1857 | 2102.048 | 305.2319 | 0 | 724 | 707.7313 | 616.4552 | 20885.8 | 250 | 8.778726 | 37.58247 | 894.3725 | 899.3612 | 856.3788 | 849.7476 | 894.4266 | 881.7706 | 837.8625 | 887.5661 | 893.2286 | 895.5765 | 9.521 | 5 | 30.88965 | 581.241 | 552 | 11.4863 | 12.83 | 20.61018 | 36 | 2 | 0.8173444 | 0.4 | 0.1 | 1.076977 | 71 | 160 | 4669 | 16 | 47 | 6.5 | 0 | 2 | 2 | 2 | 43.66667 | 39.33333 | 0 | 29 | 48 | 50 | 2.2 | 0.8 | 0.25 | 501.4466 | 333.1385 | 313.2137 | 312.9962 | 0 | 10.71 | 10.63 | 7.89 | 2.17 | 8.256117 | 102 | 240 | 175 | 7 | 7 | 11 | 11 | 6 | 4.2 | 3.2 | 6 | 4.8 | 9 | 58 | 58 | 87 | 87 | 58 | 58 | 58 | 58 | 58 | 58 | 900 | 0 | 24 | 24 | 0 | 702.57 | 702.57 | 2 | 17 | 46.2072 | 33.07041 | 165.5484 | 43.82335 | 25.93501 | -2.725265 | 232.5815 | 90.02081 | 9.979188 | 1.101845 | 4.816667 | 2.116667 | 1 | 0.1833333 | 0 | 35 | 52705.17 | 4018.624 | 8.116553 | 8.306483 | 420.7198 | 499.3475 | 99.45928 | 6.831 | 0 | 0.9002752 | 12.339 | 12060 | 11 | 38.66667 | 58 | 171 | 17 | 208 | 328 | 5.5 | 2.3 | 1.1 | 0.2 | 30 | 9.083333 | 5.7 | 56.2 | 175 | 0 | 14 | 17 | 18 | 26 | 17 | 589.2662 | 465.3188 | 425.3235 | 430.186 | -1.762905 | 57.0891 | -291.5958 | 645.6057 | 115 | -0.1361111 | 652.8802 | 17.5 | 22.43417 | 0.826422 | 23.26059 | 23.12641 | 16.16306 | 31.8689 | 191.5714 | 185 | 200 | 296.0721 | 293 | 300 | 290.0897 | 286 | 295 | 299.2425 | 289 | 315 | 4.818419 | 3.8 | 5.7 | 2.105244 | 1.8 | 2.3 | 0.977559 | 0.8 | 1.1 | 0.1867465 | 0.1 | 0.3 | 878.5262 | 871.3125 | 892.5533 | 18.82156 | 15.38989 | 21.39475 | 55.69003 | 56.66622 | 34.65729 | 731.25 | 1.423655 | 0.8518593 | 0.7459083 | 0.7314684 | 255.7671 | 287.6436 | 298.7068 | 343.2282 | 3 | 3.1 | 4.2 | 4.3 | 3.6 | 3.6 | 296 | 257 | 156
2019-08-14 | 49.96 | 10.33 | 1.85 | 1.14 | 3.18 | 645 | 568.0668 | 1 | 49998.24 | 9.466667 | 861.4782 | 878.7004 | 2132.347 | 304.6465 | 0 | 768 | 696.6334 | 609.0016 | 21941.4 | 250 | 11.24591 | 43.16428 | 896.0634 | 898.7289 | 866.2663 | 853.1203 | 895.3855 | 888.8838 | 841.6313 | 889.5234 | 892.9199 | 896.5655 | 9.521 | 5 | 30.91943 | 582.121 | 497.4 | 11.48667 | 12.3 | 20.70745 | 36 | 2 | 0.8151595 | 0.6 | 0.1 | 1.111447 | 69 | 160 | 4669 | 17 | 50 | 7 | 0 | 2 | 2 | 2 | 44.33333 | 40 | 0 | 30 | 48 | 52 | 2.3 | 0.8 | 0.25 | 503.5782 | 332.149 | 312.751 | 312.5435 | 0 | 10.72 | 10.48 | 8.89 | 2.84 | 8.277074 | 95 | 238 | 150 | 4.5 | 4.8 | 11 | 10.8 | 10.2 | 6.4 | 4.6 | 8 | 4.6 | 6.8 | 58 | 58 | 87 | 87 | 58 | 58 | 58 | 58 | 58 | 58 | 900 | 0 | 24 | 24 | 0 | 983.82 | 983.82 | 5 | 22 | 46.2468 | 32.79097 | 165.1805 | 42.69283 | 24.77782 | -3.19777 | 229.4534 | 90.59502 | 9.404982 | 1.024744 | 4.4 | 2.016667 | 0.9333333 | 0.1666667 | 0 | 49 | 52468.18 | 4020.064 | 8.072681 | 8.194763 | 420.9476 | 475.982 | 99.48141 | -3.273 | 0 | 0.8807237 | 26.532 | 10920 | 12 | 39 | 56.33333 | 198 | 16 | 209 | 324 | 4.7 | 2.2 | 1 | 0.2 | 32 | 9.916667 | 4.8 | 55.96667 | 175 | 0 | 15 | 12 | 18 | 26 | 16 | 580.0572 | 465.489 | 424.6968 | 431.3566 | -0.5582266 | 59.02372 | -297.077 | 645.562 | 130 | -0.1361111 | 652.9985 | 17.5 | 22.82502 | 0.755363 | 23.58039 | 22.43879 | 15.35896 | 31.05182 | 192.4713 | 188 | 199 | 296.173 | 292 | 303 | 290.1156 | 274 | 301 | 299.3385 | 290 | 314 | 4.337573 | 3.4 | 5.2 | 2.045048 | 1.5 | 2.4 | 0.9385243 | 0.7 | 1.2 | 0.1755336 | 0 | 0.2 | 882.5863 | 873.569 | 898.7408 | 16.87349 | 13.78832 | 19.80661 | 55.95342 | 57.09421 | 33.93101 | 675.625 | 1.409263 | 0.8489718 | 0.7544544 | 0.7281876 | 230.9333 | 278.5803 | 304.0222 | 340.2519 | 3 | 3 | 4.2 | 4.4 | 3.6 | 3.7 | 314 | 240 | 188
2019-08-15 | 50.04 | 8.25 | 1.74 | 1.11 | 2.82 | 639 | 576.1896 | 1 | 50057.08 | 9.325 | 847.6232 | 884.4466 | 2136.845 | 303.6237 | 0 | 788 | 689.1222 | 637.4435 | 21262.8 | 250 | 11.62629 | 44.51848 | 897.0382 | 901.1153 | 882.2513 | 858.4084 | 898.8234 | 898.3755 | 847.6074 | 891.9532 | 895.8007 | 899.5889 | 9.521 | 5 | 30.58854 | 576.841 | 409.2 | 11.48667 | 12.15 | 20.19152 | 54 | 3 | 0.8356989 | 0.5 | 0.1 | 1.134738 | 78 | 156 | 4669 | 18 | 54 | 6.333333 | 0 | 2 | 2 | 2 | 46.66667 | 43 | 0 | 26 | 47 | 49 | 2.3 | 0.4 | 0.25 | 498.896 | 330.9742 | 311.7283 | 311.1736 | 0 | 10.66 | 10.4 | 6.92 | 1.41 | 8.27905 | 95 | 228 | 148 | 7.2 | 9 | 12 | 13 | 6 | 4.2 | 3.2 | 7 | 5 | 9 | 58 | 58 | 87 | 87 | 58 | 58 | 58 | 58 | 58 | 58 | 900 | 0 | 24 | 24 | 0 | 527.79 | 527.79 | 0 | 15 | 48.3996 | 32.8325 | 165.6539 | 42.94137 | 24.6492 | -2.908486 | 230.336 | 90.5613 | 9.438695 | 1.00485 | 4.116667 | 2.066667 | 0.8666667 | 0.1833333 | 0 | 47 | 52419.1 | 4009.229 | 8.076416 | 8.226286 | 420.0441 | 464.0442 | 99.49469 | 8.481 | 0 | 0.9017052 | 39.231 | 21180 | 15 | 39.33333 | 58 | 170 | 17 | 210 | 330 | 4.3 | 2.2 | 1 | 0.2 | 35 | 9.833333 | 2.9 | 56.36667 | 175 | 0 | 15 | 18 | 19 | 23 | 12 | 587.6917 | 464.5393 | 424.3648 | 428.0134 | -0.2768603 | 63.61277 | -286.8302 | 645.1205 | 139 | -0.1361111 | 652.6973 | 17.5 | 23.12606 | 0.7718189 | 23.89788 | 23.27624 | 17.38217 | 32.47845 | 193.1049 | 183 | 199 | 296.2811 | 290 | 309 | 290.2489 | 280 | 303 | 299.2072 | 294 | 313 | 3.995639 | 3 | 4.7 | 1.970976 | 1.6 | 2.4 | 0.8673658 | 0.7 | 1.2 | 0.1745417 | 0.1 | 0.2 | 886.8895 | 874.0234 | 898.6876 | 14.66802 | 11.32722 | 17.38778 | 56.0431 | 56.96453 | 34.83886 | 713.359375 | 1.380612 | 0.8343136 | 0.7167681 | 0.718096 | 146.2676 | 299.1364 | 283.1664 | 348.5809 | 3 | 3 | 4.2 | 4.4 | 3.6 | 3.7 | 377 | 288 | 270
2019-08-16 | 50.36 | 9.38 | 1.77 | 1.12 | 2.62 | 635 | 561.0568 | 1 | 50046.37 | 9.325 | 898.5254 | 890.2035 | 2136.921 | 303.4931 | 0 | 858 | 682.8774 | 626.5134 | 20885.8 | 250 | 12.48909 | 46.28655 | 900.39 | 904.4519 | 891.7341 | 865.2463 | 904.6093 | 904.3974 | 854.0091 | 896.7896 | 900.0453 | 904.9167 | 9.433 | 5 | 30.39819 | 573.233 | 501.8 | 5.716472 | 12.09 | 19.87404 | 59 | 4 | 0.8603599 | 0.96 | 0.1 | 1.162687 | 76 | 154 | 4669 | 19 | 57 | 6.5 | 0 | 2 | 2 | 2 | 48.33333 | 43.66667 | 0 | 29 | 47 | 54 | 2.3 | 0.7 | 0.25 | 492.44 | 330.3777 | 311.1029 | 311.2202 | 0 | 10.74 | 10.47 | 7.11 | 1.8 | 8.293108 | 98 | 240 | 154 | 4.6 | 4.8 | 4.8 | 10.8 | 11 | 6.4 | 4.6 | 8.6 | 4.6 | 7 | 58 | 58 | 87 | 87 | 58 | 58 | 58 | 58 | 58 | 58 | 900 | 0 | 24 | 24 | 0 | 623.03 | 623.03 | 0 | 19 | 41.0268 | 33.18172 | 165.1875 | 42.29053 | 24.16306 | -3.325576 | 228.3155 | 90.87339 | 9.126615 | 1.17515 | 4.033333 | 2 | 1 | 0.1666667 | 0 | 40 | 52041.37 | 3997.763 | 7.988001 | 8.154127 | 421.4893 | 446.8559 | 99.50729 | 8.964 | 0 | 0.883554 | 30.267 | 0 | 15 | 36.33333 | 55.33333 | 150 | 16 | 210 | 330 | 4.4 | 2.1 | 2 | 0.2 | 37 | 10.5 | 3.3 | 56.36667 | 175 | 0 | 14 | 18 | 19 | 27 | 16 | 577.1046 | 465.447 | 424.7476 | 431.1376 | -0.0708495 | 60.98961 | -290.0993 | 644.4826 | 144 | -0.1361111 | 652.1763 | 17.5 | 20.70499 | 0.7760156 | 21.48101 | 23.45994 | 16.6559 | 31.9986 | 193.1142 | 184 | 205 | 296.4002 | 291 | 308 | 290.4138 | 276 | 307 | 299.2145 | 283 | 312 | 3.952913 | 3.3 | 5 | 1.972432 | 1.6 | 2.3 | 0.8079074 | 0.6 | 1 | 0.1775775 | 0.1 | 0.2 | 892.7844 | 881.5142 | 901.0002 | 14.11387 | 11.66757 | 17.07514 | 56.17828 | 57.06827 | 35.85047 | 619.296875 | 1.382122 | 0.8339998 | 0.6970172 | 0.7118972 | 135.8331 | 306.2508 | 270.4091 | 352.9725 | 3 | 3 | 4.2 | 4.4 | 3.6 | 3.7 | 393 | 338 | 458
2019-08-17 | 51.05 | 8.84 | 1.85 | 1.11 | 2.86 | 631 | 555.8724 | 1 | 50028.83 | 9.641667 | 892.5146 | 891.9898 | 2118.761 | 303.7863 | 83.33333 | 757 | 676.2115 | 613.4 | 20207.2 | 250 | 13.99518 | 46.53609 | 909.0292 | 905.835 | 881.1491 | 874.5917 | 905.9358 | 899.3094 | 856.942 | 903.1265 | 899.365 | 903.7149 | 8.798 | 5 | 30.29736 | 569.078 | 465 | 2.322758 | 12.23 | 19.5169 | 36 | 2 | 0.8763777 | 0.5 | 0.2 | 1.134428 | 75 | 152 | 4669 | 20 | 60 | 6 | 0 | 2 | 2 | 2 | 50.66667 | 46 | 0 | 29 | 48 | 58 | 2.5 | 1.8 | 1 | 484.7954 | 329.6743 | 311.127 | 311.5058 | 0 | 10.72 | 10.4 | 8.62 | 2.68 | 8.316246 | 96 | 240 | 160 | 4.4 | 4.6 | 14.2 | 11 | 10 | 6.4 | 4.6 | 8 | 4.8 | 7 | 58 | 58 | 87 | 87 | 58 | 58 | 58 | 58 | 58 | 58 | 900 | 0 | 24 | 24 | 0 | 402.35 | 402.35 | 0 | 11 | 35.5224 | 33.15391 | 164.7433 | 42.05383 | 23.58882 | -3.188036 | 227.198 | 91.0207 | 8.979298 | 1.181168 | 3.616667 | 1.95 | 0.7666667 | 0.1666667 | 0 | 44 | 51606.36 | 3968.917 | 7.923011 | 8.114213 | 419.7244 | 433.9594 | 99.51706 | 11.077 | 0 | 0.8809388 | 29.52 | 10330 | 15 | 38 | 59 | 171 | 17 | 205 | 330 | 4.1 | 2.2 | 0.8 | 0.2 | 39 | 8.5 | 3.4 | 56.5 | 175 | 0 | 15 | 18 | 19 | 23 | 13 | 571.3423 | 463.9542 | 424.2885 | 429.0157 | 0.87174 | 57.46914 | -291.2764 | 643.6831 | 145 | -0.1361111 | 651.4423 | 17.5 | 20.83394 | 0.7928075 | 21.62674 | 23.73631 | 16.53916 | 33.12692 | 193.48 | 182 | 201 | 296.3462 | 287 | 307 | 290.5815 | 277 | 302 | 299.3354 | 288 | 312 | 3.691832 | 2.9 | 4.4 | 1.993471 | 1.6 | 2.4 | 0.7607127 | 0.6 | 0.9 | 0.1775475 | 0 | 0.2 | 893.9161 | 881.8526 | 903.2312 | 14.33001 | 11.45383 | 18.74656 | 56.38633 | 57.67783 | 35.26685 | 553.515625 | 1.372803 | 0.8397391 | 0.6815625 | 0.7078511 | 148.0667 | 313.4919 | 258.9785 | 360.5592 | 3 | 3 | 4.2 | 4.4 | 3.6 | 3.6 | 415 | 371 | 458
2019-08-18 | 50.13 | 9.43 | 1.86 | 1.07 | 2.76 | 635 | 558.576 | 1 | 50023.96 | 9.5 | 914.3045 | 886.9013 | 2085.815 | 306.695 | 125 | 833 | 669.7493 | 633.6459 | 19754.8 | 250 | 12.45183 | 47.14682 | 902.8777 | 902.0892 | 880.191 | 862.2574 | 902.036 | 898.5051 | 849.315 | 897.9393 | 897.1364 | 902.7449 | 8.798 | 5 | 30.43083 | 572.598 | 546.9 | 0 | 12.16 | 19.19945 | 36 | 2 | 0.8755294 | 0.6 | 0.1 | 1.179767 | 74 | 151 | 4669 | 21 | 63 | 6.333333 | 0 | 2 | 2 | 2 | 48 | 42.66667 | 0 | 29 | 47 | 50 | 2.4 | 1.2 | 1 | 503.7193 | 334.3514 | 313.7491 | 314.6221 | 0 | 10.83 | 10.68 | 7.6 | 13.4 | 8.306606 | 103 | 233 | 147 | 4.2 | 4.7 | 11 | 11 | 10.2 | 6 | 4.4 | 4.4 | 4.8 | 6.8 | 58 | 58 | 87 | 87 | 58 | 58 | 58 | 58 | 58 | 58 | 900 | 0 | 24 | 24 | 0 | 0 | 0 | 0 | 0 | 39.576 | 33.10973 | 164.3124 | 41.70367 | 23.01765 | -3.470345 | 225.5634 | 91.33401 | 8.665994 | 1.082926 | 4.4 | 2.183333 | 0.8 | 0.1333333 | 0 | 80 | 51313.33 | 3984.315 | 7.863904 | 8.055835 | 420.6755 | 419.9582 | 99.52866 | 3.735 | 0 | 0.8796472 | 25.785 | 0 | 15 | 38.66667 | 59 | 155 | 16 | 210 | 330 | 4.8 | 2.4 | 0.8 | 0.2 | 40 | 9.666667 | 3.9 | 56.66667 | 175 | 0 | 13 | 19 | 18 | 26 | 11 | 567.0865 | 463.6096 | 425.4723 | 429.457 | 0.547257 | 57.76905 | -282.4087 | 643.197 | 150 | -0.1361111 | 651.0144 | 17.5 | 19.97686 | 0.7875001 | 20.76436 | 22.97131 | 17.17466 | 31.60951 | 192.1494 | 180 | 207 | 295.9352 | 283 | 306 | 290.4205 | 283 | 301 | 299.2151 | 281 | 318 | 4.490954 | 3.4 | 5.4 | 2.179499 | 1.8 | 2.5 | 0.7787419 | 0.5 | 0.9 | 0.157713 | 0.1 | 0.2 | 889.57 | 874.2885 | 901.9421 | 16.07641 | 12.67937 | 19.78151 | 56.5178 | 57.70377 | 34.81293 | 558.4375 | 1.415924 | 0.8549167 | 0.6903663 | 0.7062765 | 198.7566 | 306.7473 | 251.2221 | 356.6483 | 3 | 3.1 | 4.3 | 4.4 | 3.6 | 3.7 | 283 | 254 | 140
2019-08-19 | 49.66 | 9.56 | 1.93 | 1.02 | 2.8 | 633 | 553.94 | 1 | 50134.92 | 9.733333 | 909.1802 | 897.0982 | 2159.783 | 307.9588 | 41.66667 | 786 | 667.9779 | 630.8786 | 21112 | 250 | 16.39157 | 56.94206 | 914.3033 | 909.1016 | 891.9105 | 873.8477 | 909.7221 | 909.2335 | 860.0931 | 908.5742 | 903.9588 | 910.4889 | 8.798 | 5 | 30.42912 | 570.838 | 556.1 | 0 | 12.42 | 19.13855 | 67 | 6 | 0.9064593 | 0.5 | 0.1 | 16.218 | 72 | 150 | 4669 | 22 | 66 | 6.166667 | 0 | 2 | 2 | 2 | 48 | 44 | 0 | 29 | 47 | 53 | 2.4 | 2.6 | 1.5 | 510.7089 | 334.8869 | 314.5561 | 316.1233 | 0 | 10.85 | 10.41 | 8.9 | 2.98 | 8.279326 | 95 | 230 | 148 | 4.6 | 4.8 | 9.8 | 10.8 | 11 | 6.4 | 4.6 | 8.6 | 4.6 | 7 | 58 | 58 | 87 | 87 | 58 | 58 | 58 | 58 | 58 | 58 | 900 | 0 | 24 | 24 | 0 | 1109.17 | 1109.17 | 5 | 25 | 34.77 | 33.31996 | 164.723 | 41.99844 | 23.84614 | -3.475431 | 227.0921 | 91.02976 | 8.97024 | 1.099619 | 4.533333 | 2.2 | 0.7833333 | 0.15 | 1 | 47 | 51266.12 | 3972.474 | 7.929102 | 8.110434 | 420.6002 | 432.3112 | 99.51931 | 3.735 | 0 | 0.8751027 | 22.05 | 0 | 15 | 37 | 57.33333 | 184 | 16 | 208 | 326 | 4.7 | 2.3 | 0.8 | 0.2 | 41 | 9.166667 | 4.4 | 56.66667 | 175 | 0 | 13 | 14 | 18 | 26 | 13 | 570.2321 | 464.1586 | 425.649 | 430.0051 | -0.6591704 | 54.31808 | -291.3545 | 642.6565 | 153 | -0.1361111 | 650.5258 | 17.5 | 19.01584 | 0.7875001 | 19.80334 | 20.86087 | 16.189 | 26.74602 | 192.1467 | 183 | 202 | 296.045 | 292 | 303 | 290.4265 | 283 | 298 | 299.2201 | 289 | 306 | 4.550995 | 3.6 | 5.6 | 2.174145 | 1.9 | 2.6 | 0.7607581 | 0.6 | 0.9 | 0.1579618 | 0.1 | 0.2 | 899.3687 | 889.5802 | 909.7957 | 14.18708 | 11.21196 | 18.7146 | 56.77362 | 58.27442 | 35.50031 | 597.03125 | 1.423935 | 0.8509508 | 0.6804792 | 0.7045095 | 206.0247 | 314.5147 | 250.6508 | 360.6127 | 3 | 3.2 | 4.3 | 4.4 | 3.6 | 3.6 | 379 | 358 | 280
2019-08-20 | 50.36 | 9.47 | 1.69 | 0.94 | 2.94 | 633 | 562.6576 | 1 | 50022.03 | 9.608333 | 894.9314 | 899.6905 | 2160.686 | 304.1972 | 83.33333 | 844 | 667.7386 | 678.4574 | 21036.6 | 250 | 16.71588 | 57.01646 | 914.8427 | 909.368 | 900.07 | 877.6209 | 910.7948 | 912.126 | 863.2763 | 909.4251 | 904.5098 | 910.9287 | 8.798 | 5 | 30.41195 | 570.838 | 569.6 | 0 | 12.96 | 27.03744 | 36 | 2 | 0.891998 | 0.6 | 0.1 | 1.155234 | 70 | 148 | 4669 | 23 | 69 | 6.166667 | 0 | 2 | 2 | 2 | 49.33333 | 42.33333 | 0 | 30 | 47 | 48 | 2.3 | 3.2 | 2.5 | 495.1007 | 329.6449 | 274.3062 | 313.3655 | 0 | 10.85 | 9.5 | 8.35 | 6.91 | 8.258241 | 105 | 254 | 150 | 7.2 | 8 | 12 | 12 | 6 | 4.4 | 3.2 | 6.8 | 5 | 8.8 | 58 | 58 | 87 | 87 | 58 | 58 | 58 | 58 | 58 | 58 | 900 | 0 | 24 | 24 | 0 | 395.74 | 395.74 | 0 | 12 | 34.9176 | 32.33013 | 165.1181 | 42.26541 | 24.06895 | -3.288756 | 228.1637 | 90.89242 | 9.107581 | 1.124643 | 3.516667 | 2.033333 | 0.7 | 0.1666667 | 0 | 55 | 51272.31 | 3972.913 | 7.94419 | 8.148704 | 420.24 | 445.3832 | 99.50584 | 4.657 | 0 | 0.8888746 | 28.773 | 11380 | 16 | 35.33333 | 55.66667 | 164 | 16 | 206 | 327 | 4 | 2.1 | 0.7 | 0.2 | 42 | 9.5 | 3.5 | 56.8 | 175 | 0 | 13 | 19 | 20 | 26 | 13 | 574.5575 | 464.2336 | 425.1879 | 430.1192 | 0.2720426 | 56.71688 | -295.5427 | 642.1703 | 156 | -0.1361111 | 650.0864 | 17.5 | 24.34764 | 0.7662822 | 25.11392 | 20.51656 | 15.34598 | 26.69413 | 193.8811 | 181 | 201 | 296.2061 | 280 | 310 | 290.4193 | 278 | 307 | 299.2583 | 285 | 318 | 3.368508 | 2.6 | 4.4 | 2.018014 | 1.7 | 2.5 | 0.6973831 | 0.6 | 0.9 | 0.1743276 | 0 | 0.2 | 901.5302 | 894.3877 | 914.1066 | 12.9766 | 10.06475 | 19.21806 | 56.4265 | 57.40548 | 33.96992 | 559.21875 | 1.370803 | 0.8501477 | 0.6672656 | 0.7018185 | 163.0392 | 321.8614 | 245.3498 | 368.2587 | 3 | 3.1 | 4.2 | 4.4 | 3.6 | 3.6 | 387 | 278 | 170
2019-08-21 | 50.14 | 9.28 | 1 | 1.08 | 2.92 | 634 | 560.6712 | 1 | 50019.64 | 9.575 | 886.2639 | 895.8243 | 2149.542 | 298.8513 | 41.66667 | 850 | 673.8107 | 672.4134 | 21639.8 | 250 | 14.91015 | 51.9926 | 910.172 | 904.6545 | 898.5334 | 873.0281 | 906.815 | 908.6182 | 859.7519 | 905.0213 | 900.7058 | 906.9442 | 8.67 | 5 | 30.42171 | 571.59 | 579 | 0 | 12.54 | 16.07098 | 59 | 3 | 0.9105287 | 0.6 | 0.1 | 4.330266 | 66 | 147 | 4669 | 24 | 72 | 6.5 | 0 | 2 | 2 | 2 | 50.66667 | 41 | 0 | 24 | 47 | 48 | 2.3 | 2.3 | 1.25 | 491.766 | 329.3898 | 261.0651 | 313.2569 | 0 | 10.64 | 10.55 | 8.08 | 3.9 | 8.253691 | 105 | 255 | 140 | 6.4 | 7 | 11 | 11 | 5 | 3.6 | 3 | 5.8 | 4.6 | 6 | 58 | 58 | 87 | 87 | 58 | 58 | 58 | 58 | 58 | 58 | 700 | 0 | 24 | 24 | 0 | 434.04 | 434.04 | 0 | 13 | 45.6312 | 32.50403 | 164.5104 | 41.80827 | 23.87349 | -3.351468 | 226.8407 | 90.95311 | 9.046886 | 1.247187 | 3.216667 | 2.083333 | 0.6833333 | 0.1666667 | 0 | 45 | 51230.56 | 3954.414 | 7.936035 | 8.101455 | 420.8015 | 441.3336 | 99.50976 | 9.711 | 0 | 0.8843394 | 19.062 | 0 | 16 | 35.66667 | 57.33333 | 190 | 16 | 204 | 318 | 3.4 | 2.2 | 0.8 | 0.2 | 44 | 10.83333 | 4.8 | 56.2 | 175 | 0 | 16 | 19 | 20 | 27 | 14 | 567.332 | 465.2311 | 424.8539 | 432.2169 | -0.6450586 | 59.24379 | -284.4711 | 641.7787 | 160 | -0.1361111 | 649.731 | 17.5 | 23.67664 | 0.7565571 | 24.4332 | 20.99793 | 15.02175 | 27.99106 | 194.0452 | 182 | 206 | 296.0509 | 278 | 308 | 290.5173 | 282 | 296 | 299.2058 | 285 | 306 | 3.355225 | 2.6 | 4 | 2.10475 | 1.7 | 2.5 | 0.7289711 | 0.6 | 0.9 | 0.1900428 | 0 | 0.2 | 897.2459 | 884.5955 | 931.072 | 12.76801 | 10.38768 | 52.51267 | 56.29694 | 58.26146 | 34.11258 | 605.234375 | 1.352953 | 0.8616797 | 0.6789501 | 0.7111551 | 155.764 | 310.5363 | 242.2764 | 370.2108 | 3 | 3 | 4.2 | 4.4 | 3.6 | 3.7 | 319 | 330 | 283
2019-08-22 | 50.33 | 8.88 | 1.58 | 0.93 | 2.84 | 635 | 552.4064 | 1 | 50021.09 | 9.541667 | 879.534 | 896.9029 | 2156.185 | 302.4183 | 83.33333 | 873 | 673.5726 | 671.3972 | 21112 | 250 | 14.35808 | 55.56532 | 911.3593 | 905.8365 | 895.056 | 878.0609 | 908.4073 | 907.6785 | 862.6271 | 906.1977 | 896.9607 | 905.5563 | 8.153 | 5 | 30.41642 | 571.953 | 476.2 | 2.26926 | 12.19 | 15.47539 | 43 | 3 | 1.729964 | 0.5 | 0.1 | 6.332361 | 62 | 145 | 4669 | 26 | 75 | 7 | 0 | 2 | 2 | 2 | 49.33333 | 44.33333 | 0 | 30 | 48 | 50 | 2.3 | 2.3 | 2 | 481.169 | 329.2612 | 306.9588 | 311.5348 | 0 | 10.7 | 10.47 | 8.3 | 5.16 | 8.301744 | 102 | 177 | 125 | 7 | 7.2 | 11.1 | 11 | 6.4 | 4 | 4.2 | 6.6 | 5.2 | 9.4 | 58 | 58 | 87 | 87 | 58 | 58 | 58 | 58 | 58 | 58 | 700 | 6.583333 | 17.41667 | 24 | 0 | 668.81 | 668.81 | 0 | 20 | 45.5964 | 32.9712 | 164.1389 | 41.6219 | 23.30332 | -3.207263 | 225.8568 | 91.1023 | 8.897697 | 1.314337 | 3.383333 | 2.033333 | 0.7166667 | 0.2 | 0 | 56 | 51258.05 | 3961.772 | 7.966431 | 8.066315 | 419.7384 | 426.2458 | 99.52858 | 3.168 | 0 | 0.8699313 | 38.484 | 22590 | 18 | 35.66667 | 58.33333 | 165 | 16 | 205 | 325 | 3.7 | 2.1 | 0.8 | 0.2 | 45 | 10 | 2.2 | 56.4 | 175 | 0 | 15 | 19 | 19 | 25 | 11 | 571.342 | 463.8934 | 424.5863 | 428.8354 | -1.159719 | 62.21684 | -284.5635 | 641.4687 | 165 | -0.1361111 | 649.4301 | 17.5 | 21.33578 | 0.769344 | 22.10512 | 23.03032 | 17.6675 | 32.64706 | 194.002 | 190 | 201 | 296.2129 | 283 | 313 | 290.5497 | 280 | 305 | 299.287 | 286 | 310 | 3.332241 | 2.7 | 4.1 | 2.029279 | 1.7 | 2.5 | 0.7410579 | 0.6 | 0.9 | 0.1849954 | 0.1 | 0.2 | 897.7555 | 888.9874 | 909.3987 | 12.68961 | 8.823145 | 15.73828125 | 56.5163 | 57.83347 | 34.96856 | 595.46875 | 1.383255 | 0.8447108 | 0.6768267 | 0.7086285 | 147.8124 | 307.783 | 255.8064 | 367.2199 | 3 | 3 | 4 | 4.4 | 3.6 | 3.7 | 391 | 361 | 248
2019-08-23 | 47.82 | 10.11 | 1.45 | 1 | 3.16 | 628 | 570.604 | 1 | 50013.43 | 9.608333 | 887.3765 | 900.9159 | 2165.747 | 300.4487 | 83.33333 | 810 | 684.4673 | 675.5749 | 22393.8 | 250 | 15.12185 | 52.62746 | 917.8959 | 910.7965 | 889.5594 | 887.4734 | 913.0185 | 908.938 | 867.7335 | 911.9123 | 900.9804 | 909.1528 | 8.153 | 5 | 30.40218 | 565.793 | 496.4 | 3.305 | 18.39 | 40.64715 | 183 | 15 | 0.8858724 | 0.6 | 0.1 | 4.974961 | 57 | 143 | 4669 | 27 | 79 | 5.666667 | 0 | 2 | 2 | 2 | 49.66667 | 46.66667 | 0 | 29 | 46 | 48 | 2.3 | 0.9 | 0.5 | 492.105 | 328.8265 | 304.6489 | 309.6694 | 0 | 10.83 | 10.6 | 8.04 | 2.29 | 8.314125 | 103 |  | 145 | 5 | 4.8 | 11.1 | 11.1 | 10.6 | 6 | 5.4 | 8.4 | 4.8 | 7.6 | 56 | 56 | 87 | 45 | 56 | 56 | 56 | 56 | 56 | 56 | 700 | 10.41667 | 13.58333 | 24 | 0 | 343.86 | 343.86 | 0 | 10 | 42.744 | 32.70242 | 164.2809 | 42.34959 | 24.49332 | -3.508676 | 227.6151 | 90.78064 | 9.219357 | 1.322363 | 3.283333 | 2.15 | 0.7666667 | 0.1833333 | 0 | 44 | 51433.65 | 3979.236 | 7.981055 | 8.12911 | 420.8201 | 460.466 | 99.49177 | 7.47 | 0 | 0.9086051 | 31.014 | 0 | 26 | 39.33333 | 55.33333 | 184 | 17 | 207 | 340 | 3.6 | 2.3 | 0.8 | 0.2 | 47 | 9.75 | 3.2 | 56.9 | 175 | 0 | 16 | 19 | 21 | 25 | 13 | 574.6876 | 464.5597 | 425.588 | 430.9824 | -0.6216378 | 50.58577 | -298.0947 | 640.8796 | 163 | -0.1361111 | 648.8494 | 17.5 | 22.59714 | 0.8403379 | 23.43748 | 20.82538 | 15.91663 | 31.73919 | 193.9519 | 183 | 209 | 296.0137 | 288 | 301 | 290.3617 | 277 | 301 | 299.1683 | 284 | 316 | 3.441931 | 2.5 | 4.2 | 2.166446 | 1.9 | 2.6 | 0.7528183 | 0.6 | 1.1 | 0.1831296 | 0 | 0.3 | 901.6013 | 891.9802 | 909.2506 | 12.24371 | 10.10976 | 15.35561 | 56.63231 | 57.62596 | 35.88939 | 590.546875 | 1.367955 | 0.8807262 | 0.6747522 | 0.7124703 | 108.1729 | 310.0479 | 246.0333 | 379.5548 | 3 | 3 | 4.2 | 4.3 | 3.6 | 3.7 | 407 | 377 | 411
2019-08-24 | 44.85 | 11.5 | 1.89 | 1.45 | 4.58 | 629 | 582.0516 | 1 | 50050.02 | 9.4 | 931.6287 | 875.267 | 2124.942 | 303.1119 | 0 | 888 | 712.2751 | 678.0335 | 21564.4 | 250 | 11.8367 | 41.71001 | 892.9356 | 888.8458 | 852.2665 | 868.813 | 889.7813 | 872.0027 | 850.6364 | 886.8544 | 880.7116 | 886.7631 | 8.153 | 5 | 30.38916 | 566.673 | 615.4 | 3.310254 | 18.63 | 39.70553 | 65 | 5 | 1.191745 | 0.5 | 0.2 | 5.950388 | 52 | 142 | 4669 | 29 | 83 | 6.333333 | 0 | 2 | 2 | 2 | 47.33333 | 42 | 18.41 | 29 | 46 | 47 | 2.2 | 2.4 | 1.25 | 506.5213 | 331.2848 | 306.1477 | 312.9876 | 0 | 10.9 | 10.25 | 6.9 | 5.47 | 8.357145 | 103 | 210 | 115 | 5 | 5.4 | 11 |  | 11 | 7 | 5.4 | 9 | 5.2 | 8 | 56 | 56 | 87 | 54 | 56 | 56 | 56 | 56 | 56 | 56 | 700 | 0 | 24 | 24 | 0 | 344.97 | 344.97 | 0 | 10 | 45.0816 | 33.08681 | 166.4883 | 45.86376 | 28.15799 | -2.252176 | 238.2579 | 89.12699 | 10.87301 | 1.269938 | 4.1 | 2.366667 | 0.8666667 | 0.2 | 0 | 38 | 52479.12 | 3978.598 | 8.417249 | 8.50921 | 420.2147 | 579.9252 | 99.39749 | 6.945 | 0 | 0.9253603 | 34.749 | 10680 | 26 | 39 | 57 | 137 | 16 | 208 | 305 | 5.3 | 2.6 | 0.9 | 0.2 | 49 | 10.5 | 2.7 | 56.16667 | 175 | 0 | 17 | 16 | 18 | 24 | 12 | 596.5271 | 465.3845 | 426.3888 | 429.7028 | -0.8242263 | 67.60314 | -267.5634 | 640.3818 | 162 | -0.1361111 | 648.3593 | 17.5 | 26.77969 | 0.7615768 | 27.54126 | 21.31695 | 16.24087 | 29.06752 | 191.6058 | 101 | 225 | 292.9978 | -20 | 305 | 289.8601 | 189 | 294 | 299.1695 | 220 | 303 | 4.792178 | 3.2 | 13.5 | 2.575807 | 0 | 46 | 0.8816053 | 0.7 | 9.900001 | 0.2062407 | 0.2 | 2.2 | 875.3328 | 852.3369 | 897.0209 | 14.15943 | 10.37732 | 18.027 | 56.23446 | 57.32767 | 37.67915 | 1372.65625 | 1.420632 | 0.9297135 | 0.6976551 | 0.7287757 | 55.64722 | 277.752 | 248.6723 | 388.2173 | 3 | 3 | 4 | 4.3 | 3.6 | 3.6 | 305 | 269 | 106
2019-08-25 | 48.54 | 10.96 | 1.52 | 1.01 | 3.04 | 638 | 600.268 | 1 | 49564.93 | 9.416667 | 917.3222 | 891.0113 | 2113.993 | 302.7625 | 0 | 806 | 716.4412 | 659.8232 | 20810.4 | 250 | 16.49032 | 56.20392 | 907.3936 | 900.6365 | 880.8978 | 878.1262 | 901.6102 | 896.7839 | 860.4266 | 902.2156 | 893.0018 | 900.0882 | 8.153 | 5 | 30.80501 | 574.593 | 582.5 | 3.305 | 18.55 | 39.38793 | 72 | 5 | 0.8280252 | 0.5 | 0.1 | 1.104926 | 47 | 139 | 4669 | 30 | 86 | 6.666667 | 0 | 2 | 2 | 2 | 48 | 44.33333 | 0 | 28 | 45 | 50 | 2.2 | 0.5 | 0.25 | 505.4273 | 330.841 | 305.7138 | 312.403 | 0 | 10.8 | 10.35 | 6.84 | 1.54 | 8.37153 | 103 | 177 | 89 | 7.2 | 9 | 12 | 15 | 6.2 | 4.4 | 3.4 | 6.6 | 5 | 8.8 | 58 | 58 | 87 | 87 | 58 | 58 | 58 | 58 | 58 | 58 | 700 | 0 | 24 | 24 | 0 | 0 | 0 | 0 | 0 | 41.268 | 33.20347 | 166.9192 | 47.04466 | 30.04741 | -2.074372 | 241.9369 | 88.43788 | 11.56212 | 1.256377 | 4.1 | 2.616667 | 0.9 | 0.2 | 4 | 45 | 52464.625 | 3943.658 | 8.477259 | 8.640602 | 420.0981 | 628.8361 | 99.35192 | 8.964 | 0 | 0.9408589 | 25.785 | 0 | 26 | 40 | 57.33333 | 126 | 19 | 208 | 305 | 4.4 | 2.9 | 1 | 0.2 | 51 | 10 | 3.9 | 56.26667 | 176 | 0 | 15 | 15 | 17 | 26 | 15 | 599.067 | 466.654 | 424.2477 | 430.8021 | -0.3256148 | 53.31727 | -278.3063 | 640.286 | 170 | -0.1361111 | 648.2706 | 17.5 | 27.64193 | 0.7490119 | 28.39094 | 21.46293 | 16.50025 | 28.32828 | 193.2774 | 190 | 196 | 295.5798 | 291 | 300 | 290.308 | 287 | 293 | 299.1066 | 296 | 302 | 3.912626 | 3.2 | 4.5 | 2.396476 | 1.6 | 3.1 | 0.852287 | 0.6 | 1.1 | 0.1974977 | 0.1 | 0.2 | 894.1826 | 862.4878 | 914.4478 | 11.90556 | 9.086609 | 15.39835 | 56.45993 | 57.21093 | 34.91669 | 1056.484375 | 1.384353 | 1.107297 | 0.708677 | 0.7264199 | 61.84965 | 237.9188 | 250.5316 | 393.0636 | 3 | 3 | 4 | 4.3 | 3.6 | 3.6 | 394 | 301 | 273
2019-08-26 | 47.28 | 12.01 | 1.56 | 1.34 | 2.96 | 629 | 575.9004 | 1 | 50059.93 | 9.616667 | 886.2868 | 900.7275 | 2207.229 | 298.6948 | 0 | 806 | 694.3825 | 669.9433 | 21790.6 | 250 | 15.36892 | 56.47265 | 916.2075 | 910.8247 | 895.4108 | 882.5458 | 912.7385 | 907.7411 | 869.0262 | 911.3252 | 899.1532 | 908.9604 | 8.153 | 5 | 30.46419 | 566.673 | 543.3 | 3.982814 | 18.68 | 36.97305 | 70 | 4 | 1.598181 | 0.7 | 0.3 | 16.218 | 44 | 137 | 4669 | 32 | 89 | 6.916667 | 0 | 2 | 2 | 2 | 51.33333 | 45.66667 | 0 | 27 | 44 | 47 | 2.2 | 0.6 | 0.25 | 486.8541 | 327.9416 | 302.8185 | 308.0773 | 0 | 10.9 | 10.54 | 7.22 | 2.4 | 8.472557 | 85 | 184 | 90 | 4.8 | 4.8 | 10.4 | 11 | 11 | 6.4 | 4.6 | 8.2 | 4.6 | 7.2 | 56 | 56 | 86 | 86 | 56 | 56 | 56 | 56 | 56 | 56 | 700 | 0 | 24 | 24 | 0 | 669.02 | 669.02 | 0 | 20 | 58.8804 | 32.30746 | 164.5398 | 43.1348 | 24.93862 | -2.806841 | 229.8064 | 90.36938 | 9.630621 | 1.181635 | 3.283333 | 1.883333 | 0.6833333 | 0.1666667 | 0 | 40 | 52081.04 | 3998.216 | 7.98158 | 8.207371 | 419.9638 | 462.7532 | 99.48928 | 2.988 | 0 | 0.9155809 | 22.797 | 0 | 26 | 38.66667 | 54.33333 | 183 | 16 | 203 | 361 | 3.9 | 2 | 0.7 | 0.2 | 52 | 11.16667 | 4.3 | 56.93333 | 175 | 0 | 17 | 17 | 21 | 25 | 12 | 574.1153 | 464.6278 | 424.5193 | 429.2412 | 0.7890257 | 59.12836 | -286.3656 | 639.8496 | 169 | -0.1361111 | 647.8407 | 17.5 | 25.50578 | 0.7612501 | 26.26703 | 18.18787 | 14.32141 | 23.49071 | 194.3868 | 182 | 208 | 296.6266 | 285 | 311 | 290.6082 | 272 | 310 | 299.2181 | 280 | 311 | 3.166715 | 2.1 | 4.1 | 1.839504 | 1.4 | 2.2 | 0.6509167 | 0.4 | 0.8 | 0.1604225 | 0 | 0.2 | 901.0152 | 888.7087 | 909.0474 | 12.64003 | 8.617627 | 17.13549 | 56.45389 | 57.21093 | 34.60542 | 581.171875 | 1.368492 | 0.8760258 | 0.6675255 | 0.7207551 | 90.08255 | 188.9227 | 247.7962 | 382.72 | 3 | 3.1 | 4.3 | 4.4 | 3.7 | 4 | 416 | 368 | 418
2019-08-27 | 46.88 | 11.66 | 1.59 | 1.15 | 3.04 | 628 | 565.1408 | 1 | 50007.91 | 9.466667 | 865.0648 | 903.8044 | 2214.226 | 301.8515 | 0 | 822 | 691.1793 | 664.3672 | 21866 | 250 | 16.72298 | 55.60696 | 917.6169 | 914.1254 | 906.0195 | 880.0867 | 915.8678 | 914.9278 | 867.8647 | 913.9262 | 900.4456 | 910.6533 | 8.24 | 5 | 30.37288 | 565.88 | 532.8 | 4.847309 | 18.7 | 36.35917 | 66 | 4 | 0.8344845 | 0.6 | 0.1 | 1.135049 | 69 | 137 | 4669 | 33 | 92 | 6.75 | 0 | 2 | 2 | 2 | 53 | 46.66667 | 0 | 27 | 45 | 46 | 2.3 | 0.6 | 0.25 | 489.6696 | 328.8262 | 304.8027 | 311.6908 | 0 | 10.7 | 10.61 | 7.65 | 2.58 | 8.412798 | 107 | 208 | 113 | 7 | 8 | 12 | 15 | 6.2 | 4.4 | 3.2 | 6.6 | 5 | 8.8 | 56 | 56 | 82 | 82 | 56 | 56 | 56 | 56 | 56 | 56 | 700 | 0 | 24 | 24 | 0 | 484.59 | 484.59 | 0 | 14 | 57.5508 | 32.9325 | 164.0919 | 43.10223 | 24.88344 | -2.99877 | 229.0789 | 90.44666 | 9.553336 | 1.197789 | 2.866667 | 1.816667 | 0.6333333 | 0.1833333 | 0 | 40 | 51705.76 | 3996.701 | 7.985303 | 8.181388 | 420.6074 | 448.0216 | 99.50581 | 0.505 | 0 | 0.8999057 | 34.002 | 11710 | 26 | 38.33333 | 56.33333 | 165 | 16 | 205 | 325 | 3 | 2 | 0.7 | 0.2 | 55 | 8.833333 | 3 | 56.33333 | 176 | 0 | 15 | 19 | 19 | 26 | 12 | 578.0291 | 464.4171 | 426.457 | 429.3075 | 1.427519 | 63.55094 | -284.4575 | 639.4085 | 167 | -0.1361111 | 647.4089 | 17.5 | 22.97373 | 0.7612501 | 23.73498 | 20.49933 | 15.06066 | 29.91054 | 194.7734 | 189 | 204 | 296.346 | 289 | 300 | 290.5544 | 285 | 295 | 299.3026 | 288 | 312 | 2.887438 | 2.2 | 3.7 | 1.887594 | 1.6 | 2.2 | 0.6344664 | 0.5 | 0.8 | 0.1695382 | 0 | 0.2 | 904.361 | 898.8756 | 911.256 | 13.42436 | 9.262909 | 15.91271 | 56.66984 | 57.57407 | 35.27983 | 628.28125 | 1.354917 | 0.8671882 | 0.6639791 | 0.7148784 | 75.2356 | 214.9099 | 244.2999 | 377.2911 | 3 | 3 | 4.3 | 4.3 | 3.9 | 3.9 | 369 | 379 | 525
2019-08-28 | 47.82 | 4.51 | 1.54 | 1.31 | 3.16 | 621 | 564.1264 | 1 | 50083.52 | 9.475 | 858.1748 | 901.8013 | 2218.587 | 298.4343 | 0 | 858 | 690.8015 | 666.3308 | 21715.2 | 250 | 17.08753 | 56.66856 | 915.6517 | 913.4804 | 898.9546 | 881.7463 | 914.7205 | 909.592 | 868.3749 | 911.8896 | 899.2271 | 908.9025 | 8.588 | 5 | 30.04867 | 560.068 | 563.8 | 3.813333 | 18.25 | 36.27979 | 53 | 3 | 0.8399264 | 0.5 | 0.4 | 1.074803 | 64 | 135 | 4669 | 34 | 95 | 6.5 | 0 | 2 | 2 | 2 | 53.33333 | 49 | 0 | 28 | 45 | 46 | 2.3 | 0.5 | 0.25 | 488.0303 | 327.4017 | 300.8021 | 308.4237 | 0 | 10.68 | 10.6 | 8.08 | 2.31 | 8.349741 | 98 |  | 145 | 4.8 | 5 | 11 | 11 | 10.2 | 6.2 | 5 | 8 | 4.4 | 7 | 60 | 60 | 90 | 90 | 60 | 60 | 60 | 60 | 60 | 60 | 700 | 0 | 24 | 24 | 0 | 495.31 | 495.31 | 0 | 14 | 65.8164 | 32.49662 | 163.2061 | 41.60185 | 23.49473 | -3.29436 | 225.0083 | 91.02239 | 8.977612 | 1.127786 | 2.566667 | 1.85 | 0.6333333 | 0.15 | 0 | 45 | 51854.76 | 4030.853 | 8.084192 | 8.03601 | 419.7675 | 419.8392 | 99.54335 | 6.723 | 0 | 0.9084161 | 27.279 | 0 | 26 | 38.33333 | 56 | 150 | 22 | 207 | 387 | 2.9 | 1.9 | 0.7 | 0.2 | 57 | 9.583333 | 3.7 | 56.56667 | 175 | 0 | 15 | 19 | 20 | 26 | 11 | 573.7 | 463.8499 | 425.0538 | 428.7639 | 0.3299739 | 66.27164 | -280.8197 | 638.7479 | 158 | -0.1361111 | 646.7693 | 17.5 | 23.22081 | 0.8336744 | 24.05449 | 20.55163 | 14.19171 | 26.79789 | 195.3805 | 192 | 199 | 296.6389 | 292 | 304 | 290.6872 | 284 | 309 | 299.2767 | 285 | 305 | 2.587173 | 2.1 | 3.2 | 1.795111 | 1.5 | 2.4 | 0.6000822 | 0.5 | 0.7 | 0.1566644 | 0 | 0.2 | 901.9947 | 893.2456 | 932.2411 | 13.54496 | 10.36311 | 45.82587 | 56.37064 | 57.4314 | 35.53922 | 540.15625 | 1.363434 | 0.8596965 | 0.6593317 | 0.7077869 | 97.48336 | 229.2298 | 220.3804 | 375.8444 | 3 | 3 | 4.3 | 4.3 | 4 | 4 | 417 | 391 | 388
2019-08-29 | 47.17 | 11.32 | 1.57 | 1.15 | 2.82 | 617 | 567.4828 | 1 | 50094.97 | 9.683333 | 852.987 | 902.7495 | 2206.533 | 298.2606 | 41.66667 | 862 | 682.5294 | 669.138 | 22544.6 | 250 | 14.30497 | 53.95835 | 920.8525 | 907.9539 | 889.4547 | 890.8561 | 914.3505 | 907.8017 | 874.9199 | 915.8068 | 899.6541 | 909.6222 | 8.588 | 5 | 29.93115 | 556.548 | 495.6 | 3.810243 | 18.2 | 35.7638 | 43 | 3 | 0.8653238 | 1 | 0.1 | 1.14126 | 60 | 133 | 4669 | 36 | 99 | 5.833333 | 0 | 2 | 2 | 2 | 54 | 48.33333 | 18.72 | 27 | 44 | 45 | 2.3 | 0.8 | 0.25 | 485.5022 | 325.6699 | 285.7212 | 307.5379 | 0 | 10.54 | 10.46 | 7.86 | 1.58 | 8.238926 | 110 |  | 145 | 4.8 | 4.8 | 11 | 11 | 10.2 | 6.4 | 4.6 | 8.2 | 4.6 | 7 | 56 | 56 | 84 | 84 | 56 | 56 | 56 | 56 | 56 | 56 | 700 | 17.83333 | 6.166667 | 24 | 256.47 | 285.95 | 542.42 | 1 | 14 | 71.0628 | 32.02596 | 163.119 | 40.88074 | 22.68279 | -3.79054 | 222.892 | 91.52403 | 8.475967 | 1.251183 | 2.383333 | 1.75 | 0.6 | 0.15 | 0 | 64 | 51625.49 | 4027.261 | 7.870789 | 7.96043 | 420.5706 | 405.5493 | 99.5453 | 9.502 | 0 | 0.9197452 | 30.267 | 12490 | 26 | 36 | 55 | 178 | 18 | 206 | 380 | 2.7 | 1.8 | 0.6 | 0.2 | 59 | 11 | 3.3 | 56.13333 | 176 | 0 | 17 | 19 | 20 | 25 | 12 | 568.9631 | 464.5945 | 425.6639 | 431.1162 | 0.8223675 | 55.87931 | -297 | 637.9944 | 145 | -0.1361111 | 646.0355 | 17.5 | 25.6484 | 0.8504063 | 26.49881 | 20.38797 | 15.07364 | 26.90165 | 195.5833 | 184 | 204 | 296.8019 | 289 | 311 | 290.682 | 278 | 304 | 299.3276 | 286 | 312 | 2.393625 | 2 | 3 | 1.805861 | 1.6 | 2.1 | 0.611044 | 0.5 | 0.8 | 0.1476574 | 0 | 0.2 | 903.6319 | 888.0219 | 913.6853 | 11.65788 | 9.261731 | 15.11323 | 56.46077 | 57.54815 | 33.99586 | 586.09375 | 1.360373 | 0.854158 | 0.6616821 | 0.7023132 | 121.7461 | 249.1974 | 239.3773 | 373.658 | 3 | 3 | 4.2 | 4.3 | 3.9 | 4 | 382 | 312 | 173
2019-08-30 | 47.03 | 11.32 | 1.59 | 1.18 | 0 | 616 | 549.7268 | 1 | 50070.97 | 9.708333 | 835.2154 | 907.8862 | 2245.842 | 294.3529 | 0 | 819 | 679.31 | 665.1079 | 21639.8 | 250 | 12.71646 | 50.20463 | 920.8497 | 913.2087 | 901.1409 | 896.0055 | 918.7202 | 915.6466 | 880.3504 | 917.1676 | 903.0482 | 913.1909 | 8.588 | 5 | 29.91309 | 555.668 | 531.8 | 3.816429 | 18.63 | 33.13047 | 41 | 3 | 0.9075103 | 0.5 | 0.2 | 1.449633 | 55 | 133 | 4669 | 37 | 101 | 5.666667 | 0 | 2 | 2 | 2 | 53 | 49.33333 | 0 | 27 | 43 | 47 | 2.3 | 0.6 | 0.25 | 481.387 | 324.7712 | 252.8493 | 307.9124 | 1 | 10.66 | 10.6 | 7.9 | 2.68 | 8.178803 | 108 | 132 | 150 | 7.4 | 8 | 11 | 11 | 6.4 | 4.6 | 4 | 7 | 5 | 9 | 50 | 50 | 75 | 75 | 50 | 50 | 50 | 50 | 50 | 50 | 700 | 1.166667 | 22.83333 | 24 | 491.52 | 0 | 491.52 | 0 | 14 | 77.2068 | 32.3602 | 161.5133 | 39.62693 | 21.62999 | -3.357454 | 219.4128 | 91.67207 | 8.327925 | 1.236442 | 2.4 | 1.816667 | 0.6166667 | 0.1333333 | 0 | 40 | 51636.55 | 4039.907 | 7.801343 | 7.836171 | 419.8289 | 382.3854 | 99.56696 | -2.241 | 0 | 0.8924136 | 32.508 | 0 | 26 | 36.66667 | 53 | 244 | 16 | 205 | 357 | 2.5 | 2 | 0.7 | 0.2 | 61 | 10.5 | 3.9 | 56.66667 | 175 | 0 | 17 | 19 | 20 | 25 | 8 | 561.477 | 463.4408 | 424.245 | 429.1316 | 0.2649186 | 57.42829 | -290.8253 | 637.2579 | 131 | -0.1361111 | 645.3173 | 17.5 | 23.65763 | 0.7727431 | 24.43037 | 20.38424 | 13.68591 | 29.30098 | 195.6468 | 191 | 199 | 296.5253 | 293 | 300 | 290.7439 | 287 | 295 | 299.2577 | 295 | 303 | 2.354138 | 2 | 2.7 | 1.734375 | 1.3 | 2.1 | 0.5883229 | 0.5 | 0.7 | 0.1338762 | 0 | 0.2 | 907.8613 | 878.8331 | 914.8779 | 10.53659 | 6.122296 | 23.08821 | 56.44814 | 57.9891 | 33.73648 | 596.5625 | 1.36353 | 0.8546906 | 0.6621318 | 0.7003076 | 123.9927 | 253.0823 | 239.5978 | 373.089 | 3 | 3 | 4.3 | 4.4 | 3.9 | 4 | 409 | 403 | 448
2019-08-31 | 47.03 | 11.13 | 1.6 | 1.19 | 3.7 | 610 | 521.7168 | 1 | 50074.98 | 9.625 | 833.7312 | 905.28 | 2243.67 | 299.9159 | 166.6667 | 823 | 684.986 | 671.4467 | 23072.4 | 250 | 14.70132 | 54.29102 | 921.4246 | 911.3894 | 888.2678 | 897.3781 | 916.9728 | 909.9841 | 880.2806 | 916.5424 | 900.7182 | 910.3887 | 8.588 | 5 | 28.7957 | 550.388 | 412.4 | 3.816459 | 0.99 | 32.7733 | 41 | 2.5 | 1.054839 | 0.6 | 0.1 | 5.274017 | 50 | 205 | 4669 | 38 | 105 | 6.333333 | 0 | 2 | 2 | 2 | 53.33333 | 52 | 0 | 28 | 47 | 47 | 2.3 | 0.4 | 0.25 | 484.4504 | 325.3428 | 306.437 | 308.4588 | 0 | 10.78 | 10.6 | 7.64 | 4.8 | 8.221096 | 130 | 90 | 160 | 4.6 | 5 | 11 | 11 | 10.2 | 6.4 | 4.4 | 3.2 | 5 | 7 | 56 | 56 | 84 | 84 | 56 | 56 | 56 | 56 | 56 | 56 | 700 | 13.5 | 10.5 | 24 | 0 | 309.08 | 309.08 | 0 | 9 | 79.6368 | 32.10324 | 161.9871 | 40.36794 | 22.88857 | -3.321891 | 221.9217 | 91.18307 | 8.816928 | 1.215646 | 2.4 | 1.883333 | 0.6 | 0.1666667 | 0 | 51 | 51636.97 | 4033.475 | 7.924866 | 7.925775 | 419.8454 | 406.3723 | 99.5479 | 11.952 | 0 | 0.8552734 | 20.556 | 0 | 26 | 38.66667 | 58.33333 | 197 | 17 | 206 | 354 | 2.6 | 2 | 0.8 | 0.2 | 64 | 10.23333 | 4.6 | 57.03333 | 175 | 0 | 18 | 20 | 21 | 24 | 10 | 566.9202 | 464.697 | 425.3199 | 430.9457 | 0.05366828 | 57.88579 | -299.1093 | 633.1347 | 11 | -0.1361111 | 641.2112 | 17.5 | 26.09201 | 0.8098782 | 26.90189 | 20.614 | 14.54189 | 27.80949 | 195.6839 | 189 | 200 | 296.3892 | 293 | 302 | 290.7271 | 286 | 295 | 299.3085 | 294 | 304 | 2.345497 | 1.8 | 2.9 | 1.903457 | 1.6 | 2.3 | 0.5929306 | 0.5 | 0.7 | 0.1537604 | 0.1 | 0.2 | 904.9705 | 889.6644 | 919.2316 | 11.1166 | 8.418512 | 15.74473 | 56.86529 | 58.72834 | 34.72214 | 567.65625 | 1.381546 | 0.8849667 | 0.6651565 | 0.7025835 | 115.8197 | 125.4988 | 241.0348 | 377.2584 | 3 | 3 | 4.2 | 4.3 | 3.8 | 4 | 407 | 408 | 448
2019-09-01 | 47.2 | 11.04 | 1.69 | 1.14 | 3.6 | 619 | 585.9388 | 1 | 50099.41 | 9.458333 | 826.5015 | 899.4401 | 2230.345 | 298.5018 | 83.33333 | 824 | 679.1848 | 668.4319 | 21715.2 | 250 | 11.97179 | 42.19756 | 913.5491 | 905.514 | 881.1361 | 896.5529 | 910.1556 | 902.6528 | 877.0618 | 908.8986 | 895.1282 | 904.1013 | 8.588 | 5 | 29.95397 | 558.308 | 644.2 | 1.838901 | 18.31 | 32.45583 | 50 | 3 | 0.8621223 | 0.5 | 0.2 | 1.088777 | 45 | 129 | 4669 | 2 | 3 | 3.583333 | 0 | 2 | 2 | 2 | 52.33333 | 51 | 0 | 28 | 45 | 46 | 2.3 | 0.6 | 0.25 | 481.7407 | 324.1916 | 305.7016 | 306.5768 | 0 | 10.5 | 10.39 | 6.85 | 4.34 | 8.286297 | 120 | 90 | 155 | 4.8 | 4.8 | 15 | 12 | 10.4 | 6.4 | 4.8 | 8.2 | 4.6 | 7 | 58 | 58 | 87 | 87 | 58 | 58 | 58 | 58 | 58 | 58 | 700 | 16.83333 | 7.166667 | 24 | 0 | 0 | 0 | 0 | 0 | 77.9388 | 32.60441 | 160.8968 | 38.79665 | 21.17805 | -3.551703 | 217.3198 | 91.88921 | 8.110791 | 1.216155 | 2.383333 | 1.683333 | 0.5833333 | 0.15 | 0 | 80 | 51509.38 | 4042.185 | 7.710877 | 7.76142 | 420.8697 | 367.538 | 99.57825 | 10.458 | 0 | 0.9465893 | 10.098 | 0 |  | 38.33333 | 55.66667 | 135 | 18 | 211 | 357 | 2.7 | 2.2 | 0.6 | 0.2 | 2 | 9 | 6 | 57.2 | 175 | 0 | 18 | 20 | 21 | 24 | 11 | 555.4521 | 464.3463 | 424.6867 | 430.5287 | 0.8181148 | 67.1577 | -281.7245 | 619 | 10 | 0.03333333 | 627.588 | 17.5 | 22.55906 | 0.8235938 | 23.38265 | 20.76524 | 15.95554 | 28.30234 | 195.4503 | 193 | 198 | 296.5591 | 293 | 300 | 290.6258 | 286 | 294 | 299.3267 | 296 | 302 | 2.484894 | 2.1 | 2.9 | 1.845043 | 1.6 | 2.2 | 0.6072963 | 0.5 | 0.7 | 0.1602905 | 0.1 | 0.2 | 899.2495 | 891.3003 | 905.4171 | 9.702119 | 7.278308 | 13.47144 | 57.08062 | 58.19661 | 34.33306 | 519.0625 | 1.373517 | 0.9257018 | 0.6697845 | 0.7045756 | 105.0975 | 101.3393 | 243.2825 | 379.0782 | 3 | 3.1 | 4.2 | 4.3 | 3.7 | 3.9 | 413 | 406 | 436
2019-09-02 | 49.84 | 9.63 | 1.49 | 0.99 | 3.26 | 617 | 539.7572 | 1 | 50087.56 | 9.683333 | 817.5981 | 902.3712 | 2193.972 | 298.4438 | 41.66667 | 792 | 676.3012 | 617.346 | 21413.6 | 250 | 10.36317 | 38.93211 | 913.7375 | 906.9595 | 890.6559 | 901.8655 | 911.5295 | 903.7437 | 880.3965 | 910.0812 | 896.9631 | 905.3228 | 8.51 | 5 | 29.94539 | 556.47 | 535.6 | 0 | 18.59 | 30.69743 | 46 | 3.5 | 0.878598 | 0.6 | 0.3 | 16.218 | 67 | 126 | 4669 | 3 | 6 | 6.833333 | 0 | 2 | 2 | 2 | 52.66667 | 51.66667 | 0 | 28 | 46 | 54 | 2.3 | 0.5 | 0.25 | 480.5407 | 324.062 | 305.4457 | 306.9396 | 0 | 10.52 | 10.47 | 8.72 | 3.2 | 8.3623 | 132 | 92 | 157 | 5 | 4.8 | 11 | 11 | 10.6 | 6.4 | 4.2 | 8.6 | 4.4 | 7 | 58 | 58 | 60 | 24 | 58 | 58 | 58 | 58 | 58 | 58 | 700 | 21.5 | 2.5 | 24 | 376.61 | 269.98 | 646.59 | 0 | 20 | 59.1672 | 33.29729 | 161.649 | 39.72801 | 21.42188 | -3.5942 | 219.2047 | 91.86711 | 8.132892 | 1.201484 | 3.416667 | 1.766667 | 0.55 | 0.1666667 | 0 | 40 | 51329.33 | 4016.122 | 7.710572 | 7.82874 | 421.2366 | 375.5684 | 99.56901 | 8.497 | 0 | 0.8748091 | 1.601 | 0 |  | 37.66667 | 56 | 200 | 17 | 205 | 363 | 4.2 | 1.9 | 0.7 | 0.2 | 4 | 10.5 | 8 | 57.06667 | 175 | 0 | 17 | 20 | 21 | 25 | 11 | 558.4021 | 463.8578 | 424.9812 | 430.4289 | 0.9801642 | 54.71898 | -293.8106 | 618 | 18 | 0.06666667 | 626.549 | 17.5 | 20.26574 | 0.8235938 | 21.08933 | 20.45726 | 14.7105 | 27.91325 | 193.8267 | 190 | 199 | 296.5968 | 293 | 300 | 290.7545 | 285 | 296 | 299.3976 | 296 | 302 | 3.500774 | 2.5 | 5.6 | 1.771657 | 1.6 | 2 | 0.6372917 | 0.6 | 0.8 | 0.1712512 | 0 | 0.2 | 902.2719 | 893.4121 | 908.7341 | 8.722903 | 6.84549 | 12.37466 | 57.00573 | 58.3652 | 35.43546 | 537.03125 | 1.401708 | 0.9360963 | 0.6757686 | 0.7137599 | 94.1956 | 212.1222 | 241.9412 | 385.6166 | 3 | 3.1 | 4.3 | 4.3 | 3.6 | 3.9 | 413 | 403 | 425
2019-09-03 | 49.1 | 10.28 | 1.25 | 0.96 | 3.38 | 617 | 544.6336 | 0.9993056 | 50117.1 | 9.583333 | 825.9061 | 898.2193 | 2139.305 | 299.8601 | 0 | 746 | 680.7301 | 632.8579 | 21866 | 250 | 10.87338 | 43.53233 | 912.9818 | 895.8276 | 888.4944 | 898.3923 | 904.7553 | 899.6477 | 876.2473 | 909.4079 | 894.1565 | 900.3048 | 8.393 | 5 | 29.91768 | 556.353 | 575.9 | 0 | 18.37 | 29.82653 | 36 | 2 | 0.873676 | 0.5 | 0.1 | 1.15834 | 61 | 125 | 4669 | 4 | 9 | 6.416667 | 0 | 2 | 2 | 2 | 52.66667 | 50 | 0 | 28 | 44 | 48 | 2.3 | 0.7 | 0.25 | 478.6171 | 324.878 | 306.8175 | 309.0947 | 0 | 10.68 | 10.61 | 8.41 | 2.68 | 8.317017 | 120 | 95 | 160 | 8 | 9.6 | 11 |  | 7 | 5 | 3 | 7.2 | 5.8 | 10 | 56 | 56 | 92 | 11 | 56 | 56 | 56 | 56 | 56 | 56 | 600 | 5.666667 | 18.31667 | 23.98333 | 236.21 | 726.14 | 962.35 | 7 | 17 | 65.2836 | 33.11945 | 163.2337 | 41.37378 | 23.1641 | -3.551359 | 224.2203 | 91.25291 | 8.747085 | 1.17707 | 3.15 | 1.883333 | 0.6166667 | 0.1833333 | 0 | 40 | 51601.73 | 4003.308 | 7.900415 | 8.007867 | 419.8524 | 401.9644 | 99.55124 | 21.109 | 0 | 0.8827125 | 11.592 | 31100 |  | 39 | 54.66667 | 176 | 16 | 207 | 329 | 3.5 | 2 | 0.7 | 0.2 | 9 | 13.5 | 7 | 57.13333 | 175 | 0 | 16 | 19 | 21 | 27 | 14 | 567.7783 | 464.4728 | 425.2827 | 430.1626 | 1.103194 | 62.63815 | -286.6338 | 617.8097 | 26 | 0.09930556 | 626.3086 | 17.5 | 21.37702 | 0.7858397 | 22.16286 | 20.93503 | 16.00743 | 27.95216 | 194.4883 | 191 | 203 | 296.4817 | 293 | 301 | 290.5786 | 286 | 296 | 299.2263 | 287 | 302 | 3.098392 | 2.5 | 3.6 | 1.870617 | 1.7 | 2.2 | 0.6513218 | 0.6 | 0.8 | 0.1829896 | 0 | 0.2 | 898.152 | 883.7771 | 912.2515 | 8.071167 | 6.701983 | 13.49247 | 56.86427 | 58.19661 | 34.56652 | 583.828125 | 1.346248 | 0.9175463 | 0.6763449 | 0.7195229 | -14.75164 | 222.8858 | 240.8637 | 390.2916 | 3 | 3 | 4.2 | 4.3 | 3.9 | 3.9 | 415 | 408 | 440
2019-09-04 | 48.48 | 10.86 | 1.22 | 1.05 | 2.96 | 625 | 552.6896 | 1 | 50099.98 | 9.691667 | 828.3053 | 907.4981 | 2125.32 | 300.5613 | 0 | 907 | 676.7738 | 644.9919 | 22167.6 | 250 | 11.20086 | 48.19849 | 922.8049 | 906.6518 | 890.3594 | 914.2274 | 914.1553 | 903.3426 | 891.4699 | 916.9738 | 899.2009 | 904.8545 | 8.393 | 5 | 30.31592 | 563.393 | 570.5 | 0 | 18.67 | 28.52477 | 36 | 2 | 0.8740026 | 0.9 | 0.2 | 1.147471 | 65 | 124 | 4669 | 5 | 13 | 6.666667 | 0 | 2 | 2 | 2 | 53.66667 | 52 | 122.05 | 24 | 47 | 48 | 2.2 | 0.7 | 0.25 | 479.5878 | 325.6287 | 307.5285 | 309.9147 | 0 | 10.6 | 10.36 | 8.43 | 5.26 | 8.22668 | 129 | 115 | 148 | 4.8 | 4.6 |  | 11 | 10.6 | 6.6 | 4.6 | 8.4 | 4.6 | 7.2 | 50 | 50 | 75 | 0 | 48 | 50 | 50 | 50 | 50 | 50 | 600 | 0 | 24 | 24 | 201.01 | 660.37 | 861.38 | 4 | 19 | 66.3096 | 33.16749 | 162.8586 | 41.26983 | 23.21044 | -3.445943 | 223.8929 | 91.17234 | 8.827657 | 1.127964 | 2.833333 | 1.8 | 0.65 | 0.1833333 | 0 | 45 | 51870.37 | 4019.723 | 7.889527 | 7.996176 | 419.0857 | 412.9083 | 99.53829 | 14.62 | 0 | 0.88430336 | 19.062 | 22090 | 5 | 37.66667 | 55.66667 | 150 | 17 | 207 | 328 | 3.2 | 2 | 0.8 | 0.2 | 14 | 11.33333 | 4.8 | 57.13333 | 174 | 0 | 16 | 18 | 21 | 27 | 13 | 570.386 | 464.7519 | 424.6087 | 431.0002 | 0.5500578 | 61.50343 | -288.3835 | 619.6076 | 42 | 0.1326389 | 628.08 | 17.5 | 22.22312 | 0.7737743 | 22.99689 | 21.25841 | 15.79992 | 30.01427 | 194.8449 | 141 | 204 | 296.2752 | 49 | 333 | 290.4237 | 199 | 314 | 299.3104 | 296 | 316 | 2.853811 | 2.3 | 4.4 | 1.823608 | 1.5 | 6.5 | 0.6541644 | 0.5 | 1.4 | 0.1822222 | 0.1 | 0.3 | 906.7857 | 895.7065 | 919.1671 | 9.273048 | 7.209808 | 11.2071 | 57.09008 | 58.28738 | 35.07232 | 623.203125 | 1.337432 | 0.9602794 | 0.6779179 | 0.7197245 | 1.238125 | 218.6134 | 241.5856 | 391.0766 | 3 | 3 | 4.3 | 4.4 | 3.9 | 4 | 418 | 413 | 426
2019-09-05 | 50.55 | 10.81 | 1.19 | 0.97 | 3.34 | 618 | 547.63 | 0.9951389 | 50059.94 | 9.575 | 818.7354 | 907.695 | 2250.127 | 298.0941 | 125.6106 | 727 | 663.7245 | 606.1256 | 21639.8 | 250 | 10.67141 | 41.36888 | 918.559 | 902.1723 | 908.0647 | 899.8471 | 917.284 | 915.3731 | 884.7354 | 915.5247 | 899.1371 | 908.4929 | 8.393 | 5 | 30.11283 | 557.233 | 470.1 | 33.33333 | 18.9 | 27.63797 | 51 | 3 | 0.8710869 | 0.7 | 0.1 | 1.11331 | 52 | 122 | 4669 | 8 | 15 | 6.5 | 0 | 2 | 2 | 2 | 52.33333 | 52 | 0 | 29 | 47 | 54 | 2.3 | 0.6 | 0.25 | 464.4446 | 322.6326 | 304.7554 | 307.2743 | 0 | 10.7 | 10.5 | 7.7 | 1.4 | 8.20056 | 132 | 118 | 163 | 7.4 | 8 | 11 | 11 | 6.2 | 4.4 | 4 | 7.2 | 4.8 | 9 | 56 | 56 | 84 | 78 | 56 | 56 | 56 | 56 | 56 | 56 | 700 | 8.466667 | 15.41667 | 23.88333 | 273.62 | 137.63 | 411.25 | 0 | 12 | 52.38 | 33.66239 | 160.7118 | 38.56711 | 20.59361 | -3.533613 | 216.3389 | 92.11423 | 7.885773 | 1.099847 | 2.716667 | 1.833333 | 0.65 | 0.1833333 | 0 | 40 | 51430.14 | 4030.919 | 7.649646 | 7.726391 | 419.3759 | 354.6862 | 99.58932 | 11.219 | 0 | 0.8861327 | 28.773 | 20930 | 7 | 38.33333 | 57.33333 | 165 | 16 | 203 | 330 | 2.9 | 2.1 | 0.8 | 0.2 | 18 | 12.08333 | 3.9 | 57.33333 | 174 | 0 | 17 | 18 | 20 | 23 | 7 | 553.0406 | 463.307 | 423.6043 | 428.8422 | -0.5876141 | 61.15638 | -295.9623 | 619.8888 | 51 | 0.1611111 | 628.3536 | 17.5 | 15.53938 | 0.7656563 | 16.30504 | 20.04006 | 16.08524 | 28.71734 | 194.9894 | 192 | 198 | 296.4987 | 293 | 300 | 290.5579 | 284 | 295 | 299.2863 | 296 | 303 | 2.731704 | 2.2 | 3.6 | 1.86844 | 1.3 | 2.2 | 0.6589583 | 0.6 | 0.9 | 0.1677604 | 0 | 0.2 | 906.9309 | 856.9745 | 919.6411 | 9.341852 | 7.2526 | 19.98324 | 57.2954 | 58.28738 | 37.10849 | 461.328125 | 1.383759 | 1.040853 | 0.68055 | 0.7185883 | 31.25841 | 214.3585 | 250.6059 | 383.5522 | 2.9 | 3.1 | 4.2 | 4.4 | 3.8 | 3.9 | 411 | 406 | 383
2019-09-06 | 48 | 9.93 | 1.39 | 0.83 | 4.02 | 625 | 534.5768 | 1 | 50074.81 | 9.308333 | 816.9672 | 909.6649 | 2280.496 | 298.3684 | 166.6667 | 767 | 670.1181 | 631.1371 | 20433.4 | 250 | 11.7046 | 41.96556 | 921.1956 | 911.7743 | 904.2471 | 902.3616 | 919.8612 | 916.1149 | 884.7388 | 917.0258 | 902.2256 | 910.8722 | 8.393 | 5 | 30.17106 | 563.393 | 500.4 | 33.28 | 18.31 | 27.32061 | 51 | 3 | 0.9786092 | 0.6 | 0.1 | 5.120918 | 56 | 122 | 4669 | 9 | 16 | 5.666667 | 0 | 2 | 2 | 2 | 53.66667 | 51.66667 | 112.46 | 29 | 45 | 49 | 2.3 | 1.8 | 0.75 | 465.8452 | 323.5415 | 304.5115 | 307.5104 | 0 | 10.6 | 10.48 | 7.8 | 2 | 8.237158 | 130 | 110 | 140 | 11 | 8 | 10.1 | 9.8 | 7.6 | 6.4 | 6.1 | 8.1 | 9.2 | 7.6 | 54 | 54 | 81 | 81 | 54 | 54 | 54 | 54 | 54 | 54 | 700 | 9 | 15 | 24 | 250.13 | 258 | 508.13 | 0 | 15 | 62.4468 | 32.71962 | 160.9861 | 38.69141 | 20.59506 | -3.894427 | 216.3781 | 92.28174 | 7.718265 | 1.064168 | 2.366667 | 1.8 | 0.6 | 0.15 | 0 | 63 | 51467.92 | 4066.656 | 7.648633 | 7.72779 | 420.6894 | 363.8908 | 99.57859 | 18.041 | 0 | 0.85532288 | 34.002 | 23270 | 9 | 38.66667 | 56.33333 | 195 | 16 | 203 | 336 | 2.7 | 2.1 | 0.7 | 0.2 | 21 | 12.41667 | 2.8 | 55.46667 | 174 | 0 | 16 | 19 | 21 | 24 | 6 | 557.059 | 463.8284 | 425.9173 | 431.1456 | -0.9743125 | 54.54953 | -294.7786 | 620.7414 | 67 | 0.1944444 | 629.1943 | 17.5 | 22.5135 | 0.7651267 | 23.27862 | 19.32712 | 12.90776 | 25.60472 | 195.6763 | 193 | 198 | 296.463 | 292 | 300 | 290.7093 | 287 | 295 | 299.356 | 296 | 303 | 2.344556 | 1.8 | 3 | 1.760895 | 1.5 | 2.2 | 0.5902604 | 0.4 | 0.8 | 0.1340775 | 0 | 0.2 | 908.8591 | 898.5034 | 921.6 | 9.153302 | 6.809595 | 12.02989 | 57.02089 | 58.44303 | 35.43546 | 498.984375 | 1.368609 | 1.09738 | 0.675819 | 0.713772 | 54.48779 | 255.8644 | 248.2499 | 379.7299 | 3 | 3 | 4.2 | 4.3 | 3.9 | 4 | 415 | 404 | 365
2019-09-07 | 48.52 | 10.22 | 1.29 | 0.88 | 3.56 | 621 | 555.7888 | 0.9993056 | 50097.82 | 9.466667 | 821.7064 | 909.1197 | 2207.549 | 299.5959 | 0 | 944 | 678.9144 | 664.3935 | 21790.6 | 250 | 10.22818 | 39.70218 | 922.327 | 904.3066 | 904.6535 | 906.8743 | 917.5246 | 911.8926 | 885.9469 | 919.4321 | 904.4435 | 909.752 | 8.393 | 5 | 30.05695 | 559.873 | 627.3 | 5.797101 | 18.23 | 27.07108 | 56 | 3 | 1.308005 | 0.6 | 0.1 | 5.75257 | 41 | 120 | 4669 | 11 | 17 | 6.166667 | 0 | 2 | 2 | 2 | 53.66667 | 51.66667 | 0 | 28 | 45 | 47 | 2.3 | 2.1 | 1.25 | 470.4857 | 323.0801 | 305.2422 | 309.0936 | 0 | 10.6 | 10.3 | 7.55 | 1.85 | 8.258286 |  |  |  | 10.6 | 10 | 11 | 6.8 | 8 | 5 | 4.2 | 8.2 | 8.4 | 6.2 | 58 | 58 | 87 | 87 | 58 | 58 | 58 | 58 | 58 | 58 | 700 | 3.15 | 20.83333 | 23.98333 | 252.28 | 341.85 | 594.13 | 0 | 18 | 69.6588 | 32.59017 | 162.4892 | 40.50963 | 22.61012 | -3.50951 | 222.0995 | 91.39998 | 8.600024 | 1.071914 | 3.033333 | 1.733333 | 0.6 | 0.1666667 | 0 | 43 | 51686.69 | 4014.588 | 7.821143 | 7.932124 | 420.0045 | 396.0093 | 99.5528 | 17.181 | 0 | 0.89499 | 16.821 | 0 | 9 | 38.66667 | 57 | 187 | 17 | 210 | 342 | 3.8 | 1.9 | 0.7 | 0.2 | 25 | 9.733333 | 5.1 | 57 | 175 | 0 | 17 | 19 | 20 | 26 | 10 | 566.078 | 464.4186 | 425.6131 | 429.4685 | -0.1183214 | 61.88569 | -278.7294 | 620.84 | 79 | 0.2270833 | 629.2851 | 17.5 | 24.71924 | 0.8086853 | 25.52792 | 20.03741 | 14.39923 | 28.97675 | 194.3795 | 191 | 197 | 296.6215 | 293 | 300 | 290.7166 | 288 | 295 | 299.3175 | 296 | 302 | 3.159479 | 2 | 4.3 | 1.744616 | 1.5 | 1.9 | 0.601691 | 0.5 | 0.7 | 0.1550995 | 0.1 | 0.2 | 908.8719 | 895.463 | 919.83 | 8.349734 | 6.64956 | 11.33239 | 56.88652 | 58.06691 | 34.26823 | 549.84375 | 1.389598 | 0.942618 | 0.6766011 | 0.7190855 | 104.8074 | 223.4146 | 247.498 | 386.9601 | 3 | 3.1 | 4.3 | 4.4 | 3.9 | 4 | 415 | 406 | 405
2019-09-08 | 48.63 | 10.18 | 1.25 | 0.91 | 3.58 | 620 | 565.2344 | 1 | 50099.03 | 9.45 | 826.6879 | 903.5124 | 2179.105 | 300.4482 | 41.66667 | 764 | 679.8673 | 648.8828 | 21112 | 250 | 10.3393 | 44.57284 | 916.3403 | 902.3774 | 891.8242 | 905.0577 | 911.0561 | 904.3839 | 883.7189 | 913.3404 | 899.4227 | 902.0697 | 8.365 | 5 | 29.9943 | 558.965 | 625.8 | 0 | 18.47 | 26.75346 | 54 | 3 | 0.9637631 | 0.5 | 0.3 | 3.762896 | 86 | 117 | 4669 | 12 | 22 | 6.166667 | 0 | 2 | 2 | 2 | 52.66667 | 51.33333 | 0 | 28 | 45 | 47 | 2.3 | 0.4 | 0.25 | 473.2812 | 324.2464 | 306.2246 | 309.6089 | 0 | 10.61 | 10.4 | 7.18 | 3.75 | 8.266919 | 115 | 115 | 159 | 5.2 | 5 | 11 | 11 | 8.6 | 7 | 5.2 | 8.4 | 4.8 | 7.4 | 58 | 58 | 87 | 87 | 58 | 58 | 58 | 58 | 58 | 58 | 700 | 0 | 24 | 24 | 0 | 0 | 0 | 0 | 0 | 71.2344 | 32.87188 | 162.9749 | 40.92776 | 22.87239 | -3.598463 | 223.1766 | 91.36382 | 8.636176 | 1.0936 | 3.033333 | 1.766667 | 0.6333333 | 0.15 | 0 | 43 | 51617.93 | 4006.152 | 7.880347 | 7.970593 | 420.3029 | 402.9137 | 99.54888 | 14.01041 | 0 | 0.9116684 | 2.810591 | 0 | 9 | 35.33333 | 57 | 150 | 16 | 205 | 326 | 3.5 | 1.9 | 0.7 | 0.2 | 28 | 10 | 7.1 | 57.03333 | 175 | 0 | 18 | 19 | 21 | 27 | 8 | 567.867 | 465.1168 | 427.0639 | 430.8658 | -0.06284336 | 61.21827 | -280.3595 | 620.7349 | 90 | 0.2604167 | 629.17 | 17.5 | 23.74103 | 0.8449591 | 24.58599 | 20.77241 | 14.76237 | 28.25047 | 194.6629 | 187 | 198 | 296.6512 | 293 | 300 | 290.6057 | 288 | 294 | 299.1769 | 297 | 302 | 2.947917 | 2.2 | 3.7 | 1.774701 | 1.6 | 2 | 0.5981632 | 0.5 | 0.7 | 0.1592905 | 0.1 | 0.2 | 902.393 | 891.269 | 917.8998 | 7.686295 | 5.547015 | 9.635382 | 56.92835 | 57.87238 | 34.42385 | 596.953125 | 1.376128 | 0.870692 | 0.6732024 | 0.7190138 | 107.9398 | 230.716 | 247.7262 | 386.9212 | 3 | 3 | 4.3 | 4.4 | 3.9 | 3.9 | 401 | 404 | 403
2019-09-09 | 50.8 | 9.6 | 1.24 | 0.63 | 3.52 | 617 | 544.8244 | 1 | 50103.61 | 9.45 | 835.7247 | 904.1295 | 2144.492 | 302.8048 | 41.66667 | 829 | 675.6873 | 653.4836 | 21413.6 | 250 | 10.96151 | 40.86185 | 916.3166 | 905.08 | 893.5446 | 904.1255 | 912.4526 | 905.3812 | 882.1533 | 913.9817 | 906.2627 | 909.2584 | 8.347 | 5 | 29.87598 | 556.307 | 542.1 | 6.000632 | 18.92 | 26.47555 | 36 | 2 | 0.9621676 | 0.7 | 0.1 | 5.700709 | 81 | 117 | 4669 | 13 | 25 | 6.833333 | 0 | 2 | 2 | 2 | 53 | 51 | 62.78 | 28 | 45 | 46 | 2.2 | 0.7 | 0.25 | 481.034 | 326.3537 | 308.1873 | 312.3547 | 0 | 10.6 | 10.3 | 8.22 | 1.46 | 7.927021 |  |  |  | 4.8 | 5 | 11 | 11 | 10.2 | 7.2 | 5 |  | 4.8 | 7.4 | 58 | 58 | 87 | 87 | 58 | 58 | 58 | 58 | 58 | 58 | 700 | 0 | 24 | 24 | 0 | 669.37 | 669.37 | 0 | 20 | 67.4544 | 33.12539 | 162.6925 | 40.43536 | 22.42585 | -3.526807 | 222.0269 | 91.48795 | 8.512052 | 1.147772 | 2.583333 | 1.783333 | 0.5833333 | 0.1666667 | 0 | 45 | 51433.72 | 3981.564 | 7.747571 | 7.929533 | 419.8849 | 381.3004 | 99.56479 | -21.29541 | 0 | 0.8830217 | 35.496 | 11390 | 10 | 35 | 52.33333 | 205 | 17 | 205 | 330 | 2.7 | 1.8 | 0.6 | 0.2 | 30 | 11.5 | 8 | 57 | 175 | 0 | 17 | 19 | 21 | 24 | 8 | 561.5468 | 464.7533 | 425.2473 | 430.5489 | 0.1338433 | 58.15159 | -303.3568 | 620.3197 | 98 | 0.29375 | 628.745 | 17.5 | 17.91187 | 0.8252344 | 18.73711 | 20.61191 | 14.98284 | 29.75489 | 195.1915 | 186 | 199 | 296.5459 | 293 | 300 | 290.6177 | 284 | 294 | 299.2206 | 296 | 302 | 2.635175 | 2.2 | 3 | 1.771176 | 1.4 | 2 | 0.6005729 | 0.5 | 0.7 | 0.1605012 | 0 | 0.2 | 904.7221 | 883.8329 | 920.6896 | 8.168064 | 5.967798 | 14.34182 | 57.05519 | 58.13176 | 35.02043 | 527.109375 | 1.374145 | 0.8507576 | 0.6733592 | 0.7143838 | 99.0683 | 246.2071 | 250.0226 | 381.1422 | 3 | 3 | 4.2 | 4.3 | 3.9 | 4 | 406 | 401 | 391
2019-09-10 | 48.76 | 11.92 | 1.19 | 0.66 | 3.22 | 554 | 500.174 | 0.9916667 | 46348.75 | 9.45 | 808.9939 | 902.736 | 2026.3 | 293.5721 | 168.0672 | 817 | 622.4776 | 613.1678 | 21187.4 | 250 | 13.02237 | 58.752 | 912.2557 | 904.0805 | 896.4261 | 901.9036 | 909.9548 | 905.9975 | 880.4381 | 910.832 | 897.9371 | 903.6713 | 8.347 | 5 | 27.16507 | 500.867 | 472.1 | 7.403339 | 18.08 | 25.80068 | 43 | 3 | 0.8771718 | 0.5 | 0.2 | 16.218 | 76 | 115 | 4669 | 15 | 28 | 7 | 0 | 2 | 2 | 2 | 52.33333 | 51.33333 | 17.72 | 28 | 46 | 55 | 2.2 | 0.6 | 0.25 | 462.6246 | 319.8333 | 298.4727 | 301.7115 | 0 | 10.7 | 10.6 | 7.11 | 2.16 | 7.893655 | 129 | 115 | 140 | 10 | 9.8 | 5.4 | 10 | 8.2 | 5 | 4 | 8.4 | 6.4 | 9.8 | 56 | 56 | 87 | 84 | 56 | 56 | 56 | 56 | 56 | 56 | 700 | 23.8 | 0 | 23.8 | 0 | 670.9 | 670.9 | 1 | 18 | 74.274 | 32.61966 | 155.8913 | 32.63362 | 15.05352 | -4.252604 | 199.3258 | 94.58128 | 5.418722 | 1.293168 | 2.533333 | 1.116667 | 0.55 | 0.08333333 | 0 | 38 | 48489.47 | 3895.056 | 6.96377 | 7.11878 | 422.7097 | 240.2247 | 99.69096 | 43.118 | 0 | 0.9028412 | 25.038 | 32660 | 13 | 34.66667 | 51.33333 | 232 | 16 | 202 | 338 | 3.1 | 1.4 | 0.6 | 0.1 | 34 | 13 | 4 | 56.66667 | 175 | 0 | 19 | 21 | 22 | 0 | 0 | 494.004 | 458.0237 | 417.201 | 425.019 | -2.474211 | 38.89044 | -307.5313 | 614.1957 | 43 | 0.31875 | 622.6202 | 12.5 | 12.80934 | 0.8499175 | 13.65926 | 20.34553 | 15.82586 | 26.38288 | 195.1554 | 190 | 199 | 298.0191 | 292 | 303 | 290.7936 | 287 | 294 | 299.3794 | 296 | 303 | 2.692233 | 1.3 | 3.4 | 1.131035 | 0 | 1.7 | 0.5412002 | 0.4 | 0.6 | 0.09479861 | 0 | 0.2 | 903.3286 | 874.492 | 920.3665 | 7.987577 | 5.125732 | 25.03367 | 56.55083 | 58.14472 | 34.76105 | 653.515625 | 1.434455 | 0.6513158 | 0.6651079 | 0.692324 | 137.8882 | 170.0255 | 264.1948 | 354.7863 | 3 | 3.1 | 4.2 | 4.3 | 3.9 | 4 | 411 | 404 | 428
2019-09-11 | 46.45 | 12.41 | 1.32 | 0.62 | 3.02 | 548 | 489.7136 | 1 | 45987.18 | 9.508333 | 817.9708 | 905.3999 | 1964.785 | 287.8747 | 416.6667 | 789 | 621.4802 | 607.3179 | 20735 | 250 | 13.26072 | 50.22083 | 921.6344 | 905.5142 | 881.9929 | 914.4558 | 908.8822 | 900.8288 | 891.1069 | 918.7844 | 893.3433 | 900.1243 | 15.024 | 5 | 26.98617 | 502.264 | 422.8 | 7.403485 | 18.06 | 25.48311 | 36 | 2 | 0.8967986 | 0.5 | 0.1 | 5.102906 | 70 | 112 | 4669 | 16 | 32 | 6.166667 | 0 | 2 | 2 | 2 | 54.33333 | 52.33333 | 43.78 | 27 | 45 | 48 | 2.3 | 0.9 | 0.25 | 460.4529 | 316.5378 | 293.2849 | 294.4833 | 0 | 10.95 | 10.44 | 8 | 2.68 | 7.871851 | 92 | 136 | 151 |  | 5 | 11 | 10 | 11 | 7 | 5 | 8 | 4.8 | 7.4 | 56 | 56 | 84 | 84 | 56 | 56 | 56 | 56 | 56 | 56 | 600 | 12.58333 | 11.41667 | 24 | 251.18 | 274.2 | 525.38 | 0 | 16 | 78.3336 | 32.15207 | 162.4881 | 37.80143 | 19.66291 | -4.486373 | 215.466 | 92.95641 | 7.043587 | 1.26362 | 3.083333 | 1.383333 | 0.5333333 | 0.1333333 | 0 | 44 | 43916.88 | 3476.757 | 7.668836 | 7.695216 | 422.2761 | 323.22 | 99.62683 | 11.759 | 0 | 0.893638 | 34.749 | 21470 | 15 | 36.33333 | 55.66667 | 200 | 58 | 195 | 290 | 3.2 | 1.5 | 0.6 | 0.2 | 37 | 8.983333 | 3.2 | 57.16667 | 175 | 0 | 20 | 22 | 24 | 22 | 0 | 500.1373 | 461.898 | 425.7883 | 430.8644 | -1.307083 | 16.44399 | -277.2187 | 608.1699 | -18 | 0.3520833 | 617.1952 | 12.5 | 0 | 0 | 0 | 19.49772 | 15.64429 | 25.31939 | #VALUE! | 190 | 198 | #VALUE! | 294 | 302 | #VALUE! | 287 | 295 | #VALUE! | 296 | 302 | #VALUE! | 2.7 | 4.6 | #VALUE! | 0.7 | 1.7 | #VALUE! | 0.4 | 0.6 | #VALUE! | 0 | 0.2 | 903.166 | 892.7477 | 921.0736 | 10.76837 | 7.304901 | 13.43208 | 57.07837 | 58.3652 | 33.7235 | 516.796875 | #VALUE! | #VALUE! | #VALUE! | #VALUE! | #VALUE! | #VALUE! | #VALUE! | #VALUE! | 3 | 3 | 4.3 | 4.3 | 3.9 | 4 | 415 | 408 | 395
2019-09-12 | 45.07 | 14.47 | 1.5 | 0.72 | 3.3 | 550 | 484.0516 | 1 | 46251.48 | 9.508333 | 815.6465 | 901.8793 | 1963.016 | 287.9144 | 1041.667 | 782 | 611.2148 | 594.5963 | 20961.2 | 250 | 12.6246 | 51.98144 | 916.9742 | 899.5194 | 882.5586 | 907.019 | 907.2892 | 900.3461 | 885.8135 | 915.5142 | 897.0863 | 903.5623 | 15.106 | 5 | 27.10579 | 504.106 | 475.4 | 14.1186 | 18.58 | 25.13975 | 70 | 4 | 1.286763 | 0.6 | 0.1 | 5.937656 | 65 | 110 | 4669 | 18 | 35 | 6.25 | 0 | 2 | 2 | 2 | 54 | 52 | 0 | 30 | 48 | 53 | 2.4 | 0.5 | 0.25 | 459.4725 | 315.7681 | 293.5032 | 294.3243 | 0 | 11.3 | 11.2 | 7.83 | 2.41 | 7.895841 | 96 | 141 | 149 |  | 8.2 | 11 | 11 | 6.6 | 4.4 | 3.4 | 6.2 | 5 | 9 | 58 | 58 | 87 | 87 | 58 | 58 | 58 | 58 | 58 | 58 | 500 | 9.666667 | 14.33333 | 24 | 472.68 | 461.85 | 934.53 | 3 | 23 | 73.5216 | 31.78016 | 164.1538 | 39.3665 | 21.78109 | -4.349661 | 220.9518 | 92.11075 | 7.889245 | 1.321272 | 3.183333 | 2.183333 | 0.55 | 0.1333333 | 0 | 35 | 42362.49 | 3312.009 | 7.72782 | 7.891134 | 420.0494 | 336.3366 | 99.61503 | 18.191 | 0 | 0.8800938 | 39.978 | 23420 | 17 | 34.66667 | 56 | 125 | 13 | 180 | 290 | 3.4 | 3.6 | 0.6 | 0.2 | 41 | 12.58333 | 4.2 | 57.86667 | 175 | 0 | 21 | 22 | 24 | 23 | 1 | 495.7914 | 461.4299 | 424.0948 | 429.4293 | -0.2436467 | 20.65713 | -257.9359 | 603.3165 | -77 | 0.3854167 | 612.8491 | 10 | 23.47152 | 0.8946551 | 24.36617 | 17.48394 | 14.29547 | 22.23269 | 194.3529 | 187 | 198 | 296.0238 | 286 | 302 | 290.7295 | 287 | 294 | 299.2475 | 296 | 302 | 3.172642 | 2.8 | 3.6 | 2.585689 | 0.8 | 5.9 | 0.5682882 | 0.5 | 0.7 | 0.1454919 | 0.1 | 0.2 | 901.9112 | 885.6848 | 915.8031 | 9.431164 | 5.725653 | 13.49919 | 57.40055 | 59.16931 | 33.61976 | 482.421875 | 1.407885 | 0.9103325 | 0.6702057 | 0.7015942 | 115.3781 | 151.0218 | 242.9198 | 380.3052 | 3 | 3 | 4.3 | 4.3 | 3.9 | 4 | 405 | 411 | 411
2019-09-13 | 47.44 | 11.81 | 1.59 | 0.84 | 3.38 | 544 | 484.758 | 1 | 45584.24 | 9.675 | 805.9512 | 900.3635 | 2094.839 | 283.3786 | 333.3333 | 954 | 608.9021 | 600.569 | 20885.8 | 250 | 10.88622 | 45.35355 | 909.6496 | 900.9138 | 897.8478 | 897.3463 | 903.9571 | 907.5174 | 876.5894 | 909.087 | 889.4866 | 899.4378 | 18.818 | 5 | 27.06478 | 502.538 | 496 | 23.23765 | 18.89 | 24.42533 | 142 | 7 | 1.245351 | 0.6 | 0.5 | 4.681494 | 83 | 206 | 4669 | 20 | 39 | 5.666667 | 0 | 2 | 2 | 2 | 53.83333 | 52.43333 | 0 | 28 | 47 | 49 | 2.3 | 0.8 | 0.25 | 452.9428 | 313.9761 | 289.123 | 289.7712 | 0 | 11.16 | 10.4 | 7.05 | 2 | 7.956465 | 130 | 115 | 155 | 4.8 | 5 | 11 | 10.2 | 11 | 6.8 | 5 | 8 | 5 | 7.4 | 58 | 58 | 90 | 90 | 60 | 58 | 58 | 58 | 58 | 58 | 500 | 0 | 24 | 24 | 0 | 432.27 | 432.27 | 0 | 13 | 67.488 | 31.44024 | 162.7857 | 37.04345 | 19.21687 | -4.547891 | 214.4981 | 93.16126 | 6.838745 | 1.970952 | 3.383333 | 1.666667 | 0.5833333 | 0.1333333 | 0 | 40 | 43069.09 | 3395.984 | 7.572998 | 7.660646 | 420.6022 | 298.6304 | 99.6503 | 19.457 | 0 | 0.8910993 | 31.761 | 11240 | 18 | 35 | 55.66667 | 155 | 13 | 180 | 290 | 3.6 | 2.4 | 0.7 | 0.2 | 45 | 9.583333 | 3.1 | 57.16667 | 175 | 0 | 24 | 22 | 22 | 23 | 3 | 489.9867 | 461.4958 | 423.9326 | 429.8683 | -0.4901689 | 30.48374 | -253.5944 | 598.7486 | -142 | 0.41875 | 608.9962 | 10 | 23.6945 | 0.8212658 | 24.51577 | 16.29506 | 13.82857 | 20.88388 | 194.1716 | 190 | 198 | 297.5198 | 291 | 303 | 290.9268 | 287 | 295 | 299.2963 | 296 | 303 | 3.267412 | 2.4 | 3.9 | 1.459507 | 0.9 | 2.6 | 0.5475475 | 0.4 | 0.7 | 0.1447975 | 0 | 0.2 | 899.0302 | 888.5081 | 912.8087 | 8.505648 | 5.94693 | 10.50115 | 56.92472 | 58.45599 | 33.42521 | 467.03125 | 1.380678 | 0.7339632 | 0.6648207 | 0.7045344 | 30.96817 | 85.98553 | 233.9863 | 383.9732 | 3 | 3.2 | 4.3 | 4.4 | 4 | 4 | 410 | 413 | 436
2019-09-14 | 0 | 0 | 0 | 0 | 0 | 545 | 482.4324 | 1 | 46221.39 | 9.583333 | 809.8956 | 899.4934 | 2084.042 | 285.8715 | 250 | 740 | 612.1257 | 594.1407 | 20508.8 | 250 | 9.776569 | 38.08336 | 907.2799 | 899.5752 | 900.7757 | 896.9486 | 902.1426 | 905.1404 | 876.4646 | 907.6205 | 889.4878 | 898.0322 | 18.818 | 5 | 27.05192 | 503.418 | 566.7 | 23.23569 | 18.21 | 23.85578 | 72 | 4 | 0.8765142 | 0.8 | 0.1 | 1.081324 | 79 | 203 | 4669 | 21 | 43 | 6.083333 | 1 | 2 | 2 | 2 | 54.33333 | 53 | 0 | 27 | 46 | 47 | 2.2 | 0.7 | 0.25 | 450.3216 | 313.6475 | 291.7336 | 292.4097 | 0 | 11.03 | 10.48 | 7.76 | 2.54 | 7.942911 | 97 |  | 120 | 7.4 | 8.2 | 11 | 11 | 6.6 | 4.3 | 3.4 | 7.4 | 5.2 | 8.8 | 60 | 60 | 87 | 87 | 58 | 60 | 60 | 60 | 60 | 60 | 700 | 0 | 24 | 24 | 0 | 469.96 | 469.96 | 1 | 12 | 76.4724 | 31.57634 | 162.6657 | 37.36551 | 19.81609 | -4.381887 | 215.4654 | 92.83681 | 7.163194 | 2.644496 | 2.5 | 1.766667 | 0.5166667 | 0.1333333 | 0 | 39 | 43091.74 | 3399.156 | 7.492066 | 7.695193 | 420.1578 | 303.9381 | 99.63975 | 12.521 | 0 | 0.8851971 | 29.52 | 10280 | 19 | 33.66667 | 58.33333 | 121 | 13 | 185 | 298 | 2.7 | 2.2 | 0.6 | 0.2 | 48 | 11.5 | 3.4 | 57.1 | 175 | 0 | 23 | 22 | 23 | 25 | 5 | 490.1741 | 461.8268 | 424.339 | 430.1237 | -0.4299519 | 35.42772 | -248.3368 | 594.9054 | -206 | 0.4520833 | 605.7659 | 7.5 | 23.90133 | 0.8195203 | 24.72085 | 17.88894 | 13.62106 | 23.11461 | 195.5125 | 193 | 198 | 296.5324 | 240 | 302 | 290.8476 | 288 | 294 | 299.3963 | 297 | 302 | 2.428358 | 2 | 2.8 | 1.795809 | 1.1 | 2.9 | 0.4702593 | 0.4 | 0.6 | 0.1058333 | 0 | 0.2 | 898.1009 | 890.2861 | 904.5554 | 8.245562 | 6.478009 | 10.06038 | 56.9149 | 58.04097 | 33.10098 | 389.296875 | 1.325947 | 0.9285528 | 0.6594801 | 0.7053668 | 7.040058 | 180.9733 | 235.6011 | 383.3055 | 3.1 | 3.1 | 4.3 | 4.3 | 3.9 | 4 | 415 | 411 | 393
2019-09-15 | 49.49 | 11.14 | 1.51 | 0.79 | 3.02 | 545 | 478.328 | 1 | 45502.46 | 9.533333 | 793.3484 | 906.2713 | 2140.538 | 283.8315 | 166.6667 | 799 | 607.502 | 595.6554 | 21112 | 250 | 10.50893 | 36.6352 | 911.5424 | 905.4828 | 911.8018 | 904.1359 | 906.8955 | 914.2622 | 884.2598 | 911.7903 | 887.2118 | 901.1842 | 17.559 | 5 | 26.97217 | 502.159 | 556.7 | 22.88675 | 18.06 | 23.4986 | 39 | 3 | 0.8686114 | 0.6 | 0.2 | 1.173557 | 73 | 197 | 4669 | 22 | 45 | 2.833333 | 0.1666667 | 2 | 2 | 2 | 54 | 52 | 0 | 28 | 47 | 49 | 2.2 | 1.1 | 0.75 | 441.2861 | 311.6026 | 289.4434 | 290.5619 | 0 | 10.97 | 10.8 | 8.8 | 4.3 | 7.967257 | 128 | 114 | 143 | 6.6 | 7.2 | 9.6 | 10 | 8.8 | 4.4 | 4 | 7.2 | 6.6 | 9 | 56 | 56 | 84 | 84 | 56 | 56 | 56 | 56 | 56 | 56 | 700 | 0 | 24 | 24 | 0 | 0 | 0 | 0 | 0 | 80.328 | 32.01775 | 161.6914 | 36.07273 | 18.47044 | -4.73911 | 211.4954 | 93.5075 | 6.492495 | 1.950658 | 2.383333 | 1.516667 | 0.4666667 | 0.08333333 | 0 | 38 | 42510.23 | 3384.759 | 7.456861 | 7.553408 | 420.4694 | 285.7111 | 99.65956 | 20.916 | 0 | 0.8776661 | 8.604 | 0 | 19 | 35.33333 | 57.66667 | 115 | 16 | 185 | 280 | 2.5 | 1.6 | 0.5 | 0.1 | 52 | 10 | 6.2 | 57.13333 | 174 | 0 | 22 | 21 | 24 | 23 | 4 | 482.2332 | 461.0762 | 424.2488 | 429.4887 | -1.498641 | 17.07966 | -264.9144 | 591.5751 | -270 | 0.4854167 | 602.8826 | 7.5 | 22.2443 | 0.84 | 23.0843 | 19.7456 | 14.10094 | 28.09482 | 195.6219 | 193 | 199 | 297.2515 | 294 | 300 | 290.7872 | 288 | 294 | 299.452 | 296 | 302 | 2.363124 | 2 | 2.6 | 1.454405 | 1.3 | 1.6 | 0.4554155 | 0.4 | 0.6 | 0.09317245 | 0 | 0.2 | 904.0616 | 896.9849 | 913.4801 | 8.422232 | 6.285108 | 10.67776 | 56.91929 | 59.64917 | 33.67163 | 383.4375 | 1.327377 | 0.874854 | 0.6578658 | 0.7064561 | 10.7683 | 189.6361 | 239.3461 | 384.0745 | 3.1 | 3.1 | 4.3 | 4.4 | 3.9 | 4 | 415 | 411 | 411
2019-09-16 | 47.28 | 11.49 | 1.56 | 1.04 | 3.34 | 545 | 473.6932 | 1 | 45960.74 | 9.658333 | 805.268 | 902.8972 | 2100.612 | 284.5272 | 333.3333 | 768 | 615.7413 | 616.858 | 20735 | 250 | 10.14466 | 39.53313 | 908.1219 | 905.2628 | 900.8268 | 903.4051 | 906.0523 | 907.0435 | 883.4443 | 909.0207 | 889.2963 | 898.8568 | 16.511 | 5 | 26.99316 | 501.111 | 584 | 9.472661 | 18.75 | 22.82398 | 50 | 3 | 1.032614 | 0.6 | 0.1 | 4.273125 | 69 | 144 | 4669 | 24 | 48 | 4 | 1.733333 | 2 | 2 | 2 | 54 | 52 | 0 | 27 | 47 | 49 | 2.4 | 1.5 | 0.75 | 445.5152 | 313.2012 | 290.161 | 291.7602 | 0 | 11.2 | 10.65 | 7.5 | 6.35 | 8.000877 | 98 | 124 | 134 | 7 | 8 | 11 | 11 | 6.8 | 4.2 | 3.4 | 6.2 | 4.8 | 9 | 60 | 60 | 90 | 90 | 60 | 60 | 60 | 60 | 60 | 60 | 700 | 0 | 24 | 24 | 0 | 0 | 0 | 0 | 0 | 76.6932 | 31.99921 | 162.9826 | 37.69481 | 20.54775 | -4.613291 | 216.6118 | 92.64377 | 7.356225 | 1.272976 | 2.4 | 1.45 | 0.4833333 | 0.1166667 | 0 | 59 | 41585.35 | 3288.765 | 7.61482 | 7.736137 | 420.372 | 320.9877 | 99.62644 | 16.965 | 0 | 0.8691618 | 12.339 | 20700 | 21 | 33.66667 | 55.33333 | 167 | 12 | 189 | 274 | 2.7 | 1.5 | 0.5 | 0.2 | 56 | 10.33333 | 5.7 | 57.16667 | 174 | 0 | 22 | 23 | 24 | 26 | 4 | 484.4113 | 462.1189 | 425.0463 | 431.0659 | -0.5826125 | 40.06741 | -233.4937 | 588.6615 | -334 | 0.51875 | 600.2945 | 7.5 | 23.00105 | 0.84 | 23.84105 | 20.15077 | 14.91799 | 28.02997 | 195.6204 | 192 | 198 | 297.1671 | 294 | 301 | 290.8455 | 287 | 294 | 299.3375 | 296 | 302 | 2.393076 | 2 | 2.8 | 1.442165 | 1.3 | 1.6 | 0.4645382 | 0.4 | 0.6 | 0.0980382 | 0 | 0.2 | 900.8149 | 891.0094 | 912.1996 | 8.108952 | 4.864258 | 10.5214 | 56.72459 | 57.66486 | 34.03477 | 441.328125 | 1.334996 | 0.8732522 | 0.6610401 | 0.7096699 | 12.77891 | 194.4644 | 234.8313 | 388.5673 | 3 | 3.2 | 4.3 | 4.4 | 4 | 4 | 415 | 411 | 441
2019-09-17 | 47.27 | 11.67 | 1.54 | 1.08 | 3.2 | 545 | 485.1064 | 1 | 45622.06 | 9.691667 | 810.0431 | 902.3049 | 2115.292 | 283.966 | 0 | 786 | 614.9681 | 613.4601 | 20885.8 | 250 | 9.109941 | 28.0575 | 905.3021 | 900.7845 | 907.2656 | 905.017 | 900.9962 | 909.2578 | 883.7964 | 906.0196 | 884.3043 | 894.3128 | 16.511 | 5 | 27.01107 | 501.111 | 575.6 | 9.437284 | 18.93 | 22.50654 | 46 | 3 | 1.274714 | 0.6 | 0.1 | 7.105002 | 64 | 141 | 4669 | 25 | 52 | 5.666667 | 2 | 2 | 2 | 2 | 54 | 51 | 0 | 27 | 46 | 55 | 2.3 | 1.1 | 0.75 | 448.0471 | 311.8179 | 289.6566 | 290.8013 | 0 | 10.9 | 10.58 | 7.18 | 2.36 | 7.938577 |  |  |  | 6.8 | 6.2 | 11 | 10.8 | 5.2 | 3.4 | 3 | 4.8 | 4.2 | 8.2 | 58 | 58 | 87 | 87 | 58 | 58 | 58 | 58 | 58 | 58 | 700 | 4 | 20 | 24 | 0 | 805.62 | 805.62 | 2 | 21 | 80.4864 | 32.05285 | 165.1224 | 39.6189 | 21.99512 | -4.37096 | 222.3654 | 92.07423 | 7.925765 | 1.158345 | 2.333333 | 1.466667 | 0.4833333 | 0.1166667 | 0 | 71 | 41116.79 | 3252.94 | 7.778223 | 7.941623 | 419.7614 | 345.4469 | 99.60749 | 17.408 | 0 | 0.8901035 | 16.821 | 21890 | 24 | 34 | 56.5 | 175 | 16 | 197 | 321 | 2.6 | 1.6 | 0.5 | 0.2 | 60 | 10.5 | 5.1 | 56.46667 |  | 0 | 21 | 22 | 24 | 25 | 5 | 494.5538 | 462.5086 | 424.5569 | 430.4905 | -0.557365 | 49.34893 | -229.5582 | 586.091 | -398 | 0.5520833 | 598.0112 | 7.5 | 24.7566 | 0.8329899 | 25.58959 | 20.60614 | 15.34598 | 27.78357 | 195.732 | 192 | 292 | 297.1524 | 292 | 301 | 290.7772 | 287 | 294 | 299.407 | 292 | 303 | 2.340646 | 0.5 | 2.7 | 1.45856 | 0.5 | 1.6 | 0.4880891 | 0.4 | 0.6 | 0.1220463 | 0 | 0.5 | 900.051 | 895.0968 | 908.3701 | 7.611221 | 5.182074 | 9.769183 | 56.33499 | 57.21093 | 33.77539 | 425.9375 | 1.334186 | 0.8963801 | 0.6627405 | 0.7122592 | -1.724502 | 193.5844 | 236.3483 | 389.1401 | 3 | 3.2 | 4.3 | 4.4 | 4 | 4 | 408 | 412 | 428
2019-09-18 | 51.84 | 9.46 | 1.23 | 0.74 | 2.96 | 546 | 493.7264 | 1 | 45515.81 | 9.625 | 812.8006 | 908.0043 | 2125.709 | 284.0064 | 0 | 708 | 624.0686 | 577.4945 | 20358 | 250 | 10.66714 | 32.71569 | 912.7673 | 906.3582 | 909.3615 | 912.5497 | 907.4649 | 913.7943 | 890.399 | 911.3398 | 883.6022 | 892.6444 | 17.118 | 5 | 27.0390625 | 502.598 | 517.8 | 8.074286 | 18.36 | 21.95104 | 45 | 3 | 0.9538914 | 0.7 | 0.2 | 16.218 | 58 | 187 | 4669 | 26 | 55 | 6.25 | 0 | 2 | 2 | 2 | 54 | 52 | 0 | 26 | 47 | 47 | 2.4 | 0.8 | 0.25 | 447.5086 | 311.1238 | 289.8938 | 291.1769 | 0 | 10.91 | 10.65 | 7.74 | 1.69 | 7.922508 | 230 | 240 | 103 | 5.2 | 5 | 11 | 10.4 | 11 | 7 | 5 | 8.2 | 4.8 | 7.4 | 56 | 56 | 84 | 84 | 56 | 56 | 56 | 56 | 56 | 56 | 700 | 0 | 24 | 24 | 0 | 431.71 | 431.71 | 0 | 13 | 55.0164 | 32.65205 | 165.2202 | 40.3263 | 22.53934 | -4.532984 | 223.5529 | 91.94537 | 8.054631 | 1.315294 | 3.683333 | 1.583333 | 0.55 | 0.08333333 | 0 | 50 | 41337.13 | 3249.614 | 7.880042 | 7.984032 | 419.768 | 357.5277 | 99.5997 | 18.58 | 0 | 0.9042608 | 9.351 | 11110 | 24 | 37.33333 | 59.33333 | 168 | 12 | 181 | 271 | 4.4 | 1.7 | 0.6 | 0.1 | 64 | 11.66667 | 6.1 | 56.83333 | 175 | 0 | 19 | 21 | 22 | 26 | 11 | 496.1071 | 462.3333 | 425.2893 | 430.0782 | 0.02510156 | 37.09301 | -233.4187 | 583.8619 | -461 | 0.5854167 | 596.0711 | 7.5 | 22.71976 | 0.8294679 | 23.54923 | 21.6968 | 15.79992 | 30.37743 | 192.6819 | -20 | 271 | 296.5262 | 227 | 338 | 290.717 | 235 | 320 | 299.11 | 229 | 326 | 3.91055 | 0.2 | 10.1 | 1.637732 | 1.1 | 3.5 | 0.5556829 | 0 | 1 | 0.1430891 | 0 | 0.4 | 904.338 | 897.0814 | 912.4126 | 9.344645 | 6.56192 | 10.93959 | 56.37648 | 57.35359 | 34.77403 | 726.171875 | 1.424737 | 1.070755 | 0.6755793 | 0.7225358 | 61.83829 | 180.9495 | 233.0864 | 401.4855 | 3 | 3.1 | 4.3 | 4.4 | 4 | 4 | 418 | 408 | 381
2019-09-19 | 48.89 | 11.1 | 1.25 | 0.87 | 3.34 | 544 | 484.9668 | 1 | 45534.81 | 9.558333 | 820.6179 | 913.4769 | 2084.198 | 285.3083 | 125 | 732 | 623.5639 | 609.2353 | 20131.8 | 250 | 12.74691 | 44.93346 | 922.1361 | 912.2674 | 905.2584 | 922.0971 | 912.5208 | 914.6049 | 899.6301 | 919.3005 | 888.7371 | 893.3069 | 17.466 | 5 | 26.96061 | 501.186 | 638.9 | 0 | 18.74 | 31.81085 | 55 | 4 | 0.948404 | 0.8 | 0.2 | 4.433988 | 52 | 186 | 4669 | 27 | 58 | 5.333333 | 0 | 2 | 2 | 2 | 55 | 52 | 0 | 28 | 47 | 48 | 2.4 | 0.4 | 0.75 | 453.0622 | 312.6994 | 290.9752 | 294.02 | 0 | 10.79 | 10.5 | 7.84 | 6.06 | 7.952114 | 46 | 112 | 120 | 7.2 | 8.2 | 12 | 12 | 6.8 | 4.2 | 3.2 | 6.4 | 4.8 | 9 | 58 | 58 | 87 | 87 | 58 | 58 | 58 | 58 | 58 | 58 | 700 | 0 | 24 | 24 | 0 | 600.18 | 600.18 | 0 | 18 | 82.7868 | 32.89342 | 163.147 | 38.78249 | 21.05653 | -4.540523 | 218.4454 | 92.4393 | 7.560702 | 1.458277 | 3.816667 | 1.983333 | 0.6333333 | 0.2 | 0 | 40 | 42086.87 | 3335.706 | 7.626197 | 7.801623 | 420.858 | 329.999 | 99.61659 | 16.181 | 0 | 0.8914831 | 14.58 | 21410 | 26 | 39 | 60.33333 | 152 | 14 | 188 | 290 | 4.4 | 2.2 | 0.7 | 0.2 | 68 | 13.75 | 5.4 | 56.83333 | 175 | 0 | 20 | 22 | 23 | 24 | 4 | 490.526 | 462.2257 | 424.5655 | 431.7059 | 0.7183586 | 39.68794 | -240.828 | 581.7623 | -526 | 0.61875 | 594.2484 | 7.5 | 0 | 0 | 0 | 21.10632 | 15.38489 | 29.8327 | #VALUE! | -20 | 281 | #VALUE! | 245 | 315 | #VALUE! | 211 | 333 | #VALUE! | 262 | 316 | #VALUE! | 0.2 | 12.5 | #VALUE! | 0.7 | 2.4 | #VALUE! | 0.2 | 1.1 | #VALUE! | 0 | 0.3 | 908.6952 | 883.7692 | 920.4611 | 10.05874 | 7.838483 | 11.90889 | 56.6732 | 59.42869 | 34.70918 | 437.578125 | #VALUE! | #VALUE! | #VALUE! | #VALUE! | #VALUE! | #VALUE! | #VALUE! | #VALUE! | 3 | 3.1 | 4.3 | 4.3 | 4 | 4 | 418 | 406 | 388
2019-09-20 | 46.32 | 13.44 | 1.3 | 0.41 | 2.84 | 543 | 483.4564 | 1 | 45723.36 | 9.716667 | 831.3605 | 912.2809 | 2091.029 | 286.5148 | 0 | 792 | 628.776 | 613.8256 | 20659.6 | 250 | 11.92965 | 37.4929 | 922.7222 | 912.8592 | 901.1597 | 921.187 | 910.2153 | 911.8939 | 898.5333 | 919.6766 | 890.2709 | 890.6649 | 17.466 | 5 | 26.92822 | 500.306 | 543.2 | 0 | 18.01 | 35.59737 | 49 | 3.5 | 1.064854 | 0.7 | 0.1 | 4.685221 | 47 | 182 | 4669 | 29 | 62 | 4.666667 | 0 | 2 | 2 | 2 | 54.66667 | 52 | 0 | 25 | 46 | 47 | 2.3 | 0.6 | 0.25 | 456.7546 | 314.5785 | 292.5687 | 295.6888 | 0 | 11.06 | 10.98 | 7.15 | 2.1 | 7.79071 | 58 | 105 | 120 | 5.2 | 4.8 | 11 | 6.6 | 10.8 | 6.6 | 4.8 | 8 | 4.4 | 7.2 | 60 | 60 | 90 | 90 | 60 | 60 | 60 | 60 | 60 | 60 | 700 | 0 | 24 | 24 | 0 | 556.69 | 556.69 | 0 | 17 | 73.7664 | 32.40876 | 163.3384 | 38.54575 | 21.09692 | -4.27151 | 218.7096 | 92.30696 | 7.693037 | 1.539188 | 3.116667 | 1.65 | 0.55 | 0.1166667 | 0 | 24 | 42448.77 | 3376.789 | 7.638001 | 7.811057 | 420.5653 | 332.0103 | 99.61493 | 15.821 | 0 | 0.8903433 | 19.809 | 21050 | 28 | 40 | 58 | 170 | 14 | 180 | 370 | 3.7 | 1.8 | 0.6 | 0.2 | 72 | 11.83333 | 4.7 | 56.96667 | 175 | 0 | 20 | 22 | 23 | 24 | 9 | 496.2149 | 462.6701 | 425.0077 | 430.8353 | 0.8468351 | 36.28046 | -246.0897 | 579.8228 | -592 | 0.6520833 | 592.558 | 7.5 | 0 | 0 | 0 | 19.45172 | 15.50163 | 25.70847 | #VALUE! | 168 | 199 | #VALUE! | 293 | 301 | #VALUE! | 287 | 295 | #VALUE! | 295 | 303 | #VALUE! | 1.6 | 3.9 | #VALUE! | 1.3 | 1.9 | #VALUE! | 0.4 | 0.7 | #VALUE! | 0 | 0.2 | 908.0015 | 899.8876 | 916.2839 | 10.26828 | 8.790522 | 11.3908 | 56.38937 | 57.34063 | 35.17607 | 438.90625 | #VALUE! | #VALUE! | #VALUE! | #VALUE! | #VALUE! | #VALUE! | #VALUE! | #VALUE! | 3 | 3.2 | 4.3 | 4.4 | 4 | 4 | 418 | 406 | 405
2019-09-21 | 44.82 | 14.5 | 1.26 | 0.77 | 3.04 | 546 | 489.4436 | 1 | 45725.11 | 9.636364 | 820.2763 | 911.1296 | 2125.644 | 286.0016 | 0 | 437 | 621.834 | 604.5337 | 20433.4 | 250 | 12.19275 | 43.22261 | 920.1238 | 909.6512 | 905.1334 | 919.8076 | 908.807 | 912.3911 | 896.6682 | 916.4546 | 889.0289 | 887.5994 | 17.432 | 5 | 27.04997 | 502.912 | 424.3 | 7.715073 | 18.21 | 31.32939 | 36 | 2 | 1.291786 | 0.8 | 0.1 | 4.671867 | 67 | 181 | 4669 | 30 | 66 | 5.5 | 0 | 2 | 2 | 2 | 54.66667 | 51.33333 | 0 | 28 | 47 | 48 | 2.4 | 0.6 | 0.25 | 452.893 | 313.3064 | 291.7357 | 295.1359 | 0 | 10.89 | 10.6 | 7.38 | 1.58 | 7.628269 | 47 | 106 | 124 | 7.8 | 8.6 | 11 | 8.4 | 5.8 | 4 | 3.2 | 6.6 | 5 | 8.8 | 58 | 58 | 87 | 87 | 58 | 58 | 58 | 58 | 58 | 58 | 700 | 0 | 24 | 24 | 0 | 347.22 | 347.22 | 0 | 10 | 80.2236 | 31.70244 | 163.4046 | 38.41987 | 20.56605 | -4.796508 | 217.594 | 92.75277 | 7.247233 | 1.612927 | 2.3 | 1.416667 | 0.4833333 | 0.1333333 | 0 | 32 | 42311.74 | 3365.876 | 7.576734 | 7.771215 | 421.4137 | 328.2699 | 99.61579 | 12.076 | 0 | 0.8964168 | 28.773 | 21040 | 30 | 37 | 60.33333 | 188 | 13 | 184 | 274 | 2.5 | 1.5 | 0.5 | 0.2 | 75 | 9.483333 | 3.5 | 56.43333 | 175 | 0 | 21 | 22 | 23 | 24 | 6 | 493.079 | 462.7093 | 425.7848 | 432.7323 | 1.400661 | 34.15024 | -245.461 | 578.2111 | -655 | 0.6854167 | 591.1701 | 7.5 | 0 | 0 | 0 | 19.8996 | 15.00879 | 27.62793 | #VALUE! | 189 | 202 | #VALUE! | 293 | 300 | #VALUE! | 286 | 294 | #VALUE! | 297 | 302 | #VALUE! | 2 | 2.7 | #VALUE! | 1.3 | 1.7 | #VALUE! | 0.4 | 0.5 | #VALUE! | 0 | 0.2 | 906.1615 | 895.2319 | 914.8145 | 10.33467 | 8.313769 | 11.80735 | 56.28426 | 57.36657 | 33.7235 | 423.515625 | #VALUE! | #VALUE! | #VALUE! | #VALUE! | #VALUE! | #VALUE! | #VALUE! | #VALUE! | 3 | 3.1 | 4.3 | 4.4 | 4 | 4 | 418 | 406 | 405
2019-09-22 | 47.22 | 11.08 | 1.11 | 1.35 | 3.52 | 545 | 470.26 | 1 | 45228.51 | 9.616667 | 806.6011 | 905.0912 | 2140.596 | 283.8222 | 0 | 792 | 600.7148 | 586.248 | 20659.6 | 250 | 11.39777 | 36.28677 | 913.0546 | 902.3066 | 901.4466 | 912.2759 | 903.8643 | 909.5054 | 888.9791 | 909.2972 | 886.0116 | 882.2219 | 17.82 | 5 | 27.00732 | 502.42 | 618 | 15.07242 | 18.02 | 31.09137 | 49 | 3 | 1.163898 | 0.7 | 0.1 | 4.797018 | 61 | 179 | 4669 | 31 | 69 | 5.5 | 0 | 2 | 2 | 2 | 54.66667 | 51.66667 | 0 | 28 | 46 | 49 | 2.3 | 0.7 | 0.25 | 443.3131 | 311.6123 | 289.6833 | 293.0789 | 0 | 11.17 | 10.68 | 8.19 | 1.43 | 7.657095 | 47 |  | 120 | 5 | 4.8 | 11.1 | 11 | 10.4 | 6.2 | 4.8 | 7.6 | 4.8 | 7.4 | 58 | 58 | 87 | 87 | 58 | 58 | 58 | 58 | 58 | 58 | 700 | 0 | 24 | 24 | 0 | 0 | 0 | 0 | 0 | 76.26 | 31.54706 | 161.9449 | 35.43284 | 18.27006 | -4.4415 | 211.2063 | 93.45258 | 6.547417 | 1.721312 | 2.3 | 1.45 | 0.4666667 | 0.1166667 | 0 | 41 | 42296.6 | 3377.157 | 7.34574 | 7.543084 | 419.2022 | 270.7894 | 99.67185 | 26.90426 | 0 | 0.8628624 | 1.868742528 | 0 | 30 | 37 | 57.66667 | 179 | 15 | 187 | 272 | 2.4 | 1.6 | 0.5 | 0.2 | 78 | 10.5 | 7.8 | 56.7 | 174 | 0 | 21 | 22 | 24 | 23 | 0 | 478.2912 | 461.4347 | 423.2415 | 429.7009 | 1.228247 | 45.99329 | -231.8098 | 576.7005 | -719 | 0.71875 | 589.8806 | 7.5 | 0 | 0 | 0 | 19.885 | 14.7105 | 28.3542 | #VALUE! | 192 | 199 | #VALUE! | 294 | 300 | #VALUE! | 287 | 294 | #VALUE! | 297 | 301 | #VALUE! | 1.9 | 2.8 | #VALUE! | 1.1 | 1.6 | #VALUE! | 0.3 | 0.6 | #VALUE! | 0 | 0.2 | 901.3206 | 892.2104 | 910.6677 | 9.869998 | 7.171289 | 11.30676 | 56.20704 | 57.26282 | 35.07232 | 372.109375 | #VALUE! | #VALUE! | #VALUE! | #VALUE! | #VALUE! | #VALUE! | #VALUE! | #VALUE! | 3.1 | 3.2 | 4.3 | 4.4 | 4 | 4 | 418 | 406 | 398
2019-09-23 | 48.15 | 11.13 | 1.09 | 1.29 | 3.28 | 544 | 483.3548 | 1 | 45342.99 | 9.633333 | 815.1126 | 909.3534 | 2162.988 | 283.7453 | 0 | 702 | 603.8764 | 588.2847 | 20885.8 | 250 | 9.105484 | 33.51893 | 913.7208 | 902.648 | 916.6406 | 910.5008 | 909.8433 | 916.331 | 890.7372 | 914.4056 | 900.3184 | 896.4451 | 17.461 | 5 | 26.9821 | 501.181 | 631.5 | 21.81 | 18.73 | 30.77402 | 37 | 3 | 0.9410507 | 0.6 | 0.1 | 4.510072 | 55 | 177 | 4669 | 32 | 72 | 3.833333 | 0 | 2 | 2 | 2 | 55 | 51.66667 | 0 | 28 | 48 | 49 | 2.4 | 0.8 | 0.25 | 446.5492 | 312.3095 | 288.7547 | 293.7335 | 0 | 11.16 | 10.49 | 7.24 | 1.74 | 7.652432 | 50 | 96 | 128 | 4.6 | 4.6 | 11 | 7 | 9 | 6 | 4.6 | 7 | 6 | 6.8 | 56 | 56 | 84 | 84 | 56 | 56 | 56 | 56 | 56 | 56 | 700 | 0 | 24 | 24 | 0 | 553.31 | 553.31 | 0 | 17 | 77.0448 | 31.11064 | 164.2545 | 37.40701 | 19.39508 | -4.628284 | 216.4283 | 93.17705 | 6.822951 | 1.6129 | 2.25 | 1.4 | 0.45 | 0.1333333 | 0 | 35 | 42136.95 | 3345.683 | 7.554554 | 7.729583 | 419.201 | 304.5025 | 99.64244 | 8.064675 | 0 | 0.8885199 | 4.004067 | 10200 | 31 | 34.66667 | 58 | 170 | 15 | 180 | 275 | 2.3 | 1.5 | 0.5 | 0.2 | 80 | 12 | 6.6 | 56.13333 | 175 | 0 | 22 | 22 | 23 | 23 | 3 | 489.4498 | 462.3361 | 426.4771 | 430.4625 | 1.025643 | 27.75224 | -248.6617 | 575.2778 | -784 | 0.7520833 | 588.6442 | 7.5 | 0 | 0 | 0 | 19.55287 | 13.77671 | 26.22724 | #VALUE! | 190 | 202 | #VALUE! | 292 | 301 | #VALUE! | 288 | 296 | #VALUE! | 296 | 302 | #VALUE! | 1.9 | 2.5 | #VALUE! | 1.2 | 1.6 | #VALUE! | 0.4 | 0.6 | #VALUE! | 0 | 0.2 | 906.9885 | 898.418 | 918.8076 | 8.005612 | 6.184961 | 10.3415 | 55.89877 | 57.04234 | 33.58084 | 463.59375 | #VALUE! | #VALUE! | #VALUE! | #VALUE! | #VALUE! | #VALUE! | #VALUE! | #VALUE! | 3.1 | 3.2 | 4.3 | 4.5 | 4 | 4 | 420 | 406 | 411
2019-09-24 | 48.34 | 11.69 | 1.34 | 1.05 | 3.4 | 541 | 477.6928 | 1 | 45244.2 | 9.65 | 815.778 | 910.8289 | 2156.69 | 283.9656 | 0 | 750 | 596.978 | 585.3558 | 20659.6 | 250 | 11.16168 | 34.0241 | 919.9644 | 902.2095 | 907.4718 | 915.7292 | 913.4464 | 916.127 | 893.4598 | 918.2228 | 896.7043 | 890.4855 | 17.858 | 5 | 26.859375 | 498.938 | 514.4 | 14.65104 | 18.56 | 30.19083 | 39 | 3 | 1.069799 | 0.6 | 0.1 | 4.516283 | 48 | 176 | 4669 | 34 | 75 | 6 | 0 | 2 | 2 | 2 | 55 | 51.33333 | 16.72 | 28 | 47 | 48 | 2.3 | 0.4 | 0.25 | 447.664 | 312.5196 | 288.4154 | 294.5947 | 0 | 10.82 | 10.66 | 7.2 | 2.23 | 7.759867 | 52 | 110 | 138 | 5.4 | 5.4 | 8 | 6 | 9.4 | 7.4 | 5.3 | 8.8 | 5.2 | 7.8 | 58 | 58 | 87 | 87 | 58 | 58 | 58 | 58 | 58 | 58 | 700 | 0 | 24 | 24 | 0 | 725.26 | 725.26 | 1 | 19 | 70.4328 | 31.90398 | 164.3612 | 37.6887 | 19.78052 | -4.557029 | 217.2734 | 92.99339 | 7.006606 | 1.49412 | 2.35 | 1.366667 | 0.45 | 0.1166667 | 0 | 40 | 41813.05 | 3309.564 | 7.538868 | 7.759763 | 419.1545 | 317.9835 | 99.62573 | 12.78507 | 0 | 0.8829811 | 12.339 | 21120 | 34 | 35 | 55 | 220 | 80 | 182 | 320 | 2.5 | 1.5 | 0.5 | 0.2 | 83 | 10.5 | 5.7 | 56.13333 | 175 | 0 | 21 | 23 | 24 | 25 | 3 | 485.4706 | 461.8777 | 424.9653 | 428.7916 | 0.6345581 | 22.52997 | -251.9693 | 573.8487 | -852 | 0.7854167 | 587.4023 | 7.5 | 0 | 0 | 0 | 21.06447 | 15.25521 | 29.52145 | #VALUE! | 191 | 198 | #VALUE! | 293 | 301 | #VALUE! | 288 | 294 | #VALUE! | 296 | 302 | #VALUE! | 2 | 2.7 | #VALUE! | 1.3 | 1.6 | #VALUE! | 0.4 | 0.5 | #VALUE! | 0.1 | 0.2 | 907.3867 | 898.2059 | 917.5786 | 10.01429 | 7.822723 | 11.39885 | 55.92366 | 57.0164 | 33.65867 | 910.234375 | #VALUE! | #VALUE! | #VALUE! | #VALUE! | #VALUE! | #VALUE! | #VALUE! | #VALUE! | 3 | 3.1 | 4.3 | 4.4 | 4 | 4.2 | 420 | 408 | 391
2019-09-25 | 48.76 | 11.41 | 1.35 | 0.85 | 3.34 | 576 | 512.296 | 1 | 45422.7 | 9.5 | 838.0268 | 912.5695 | 2120.839 | 287.1402 | 500 | 784 | 620.5705 | 604.6034 | 3845.4 | 250 | 12.70647 | 46.34402 | 923.9731 | 910.8726 | 899.2057 | 920.379 | 911.6158 | 914.1785 | 899.7786 | 920.5526 | 895.5131 | 886.6998 | 17.858 | 5 | 28.40658 | 529.738 | 493.2 | 8.9 | 18.13 | 29.91287 | 43 | 3 | 0.9031797 | 0.7 | 0.1 | 1.678816 | 59 | 173 | 4669 | 35 | 78 | 6 | 0 | 2 | 2 | 2 | 54.33333 | 51 | 0 | 27 | 47 | 48 | 2.3 | 0.4 | 0.25 | 454.0366 | 316.3345 | 291.9402 | 297.5011 | 0 | 10.78 | 10.27 | 9.42 | 2.17 | 7.80995 | 38 | 139 | 149 | 5 | 5 | 8 | 7 | 10.8 | 7 | 4.8 | 8.2 | 4.8 | 7.8 | 58 | 58 | 87 | 87 | 58 | 58 | 58 | 58 | 58 | 58 | 700 | 0 | 24 | 24 | 0 | 433.32 | 433.32 | 0 | 13 | 71.976 | 33.20317 | 167.5739 | 43.36419 | 25.94519 | -4.000749 | 232.8826 | 90.57704 | 9.422962 | 1.483345 | 2.583333 | 1.566667 | 0.5166667 | 0.15 | 0 | 45 | 42731.99 | 3320.684 | 8.225598 | 8.317235 | 420.2436 | 497.8143 | 99.46907 | 16.151 | 0 | 0.8894028 | 17.568 | 21380 | 36 | 34.66667 | 59.33333 | 194 | 13 | 190 | 76 | 2.8 | 1.8 | 0.6 | 0.2 | 85 | 10.5 | 5 | 57.33333 | 175 | 0 | 18 | 19 | 22 | 28 | 7 | 522.709 | 464.0521 | 427.3023 | 431.833 | 0.8022881 | 28.59577 | -249.5892 | 573.9348 | -885 | 0.81875 | 587.6607 | 7.5 | 23.62963 | 0.7588436 | 24.38847 | 22.80856 | 16.81152 | 30.99995 | 195.2884 | 192 | 198 | 296.8778 | 293 | 300 | 290.8491 | 287 | 294 | 299.3119 | 296 | 302 | 2.602286 | 2 | 3.1 | 1.647544 | 1.4 | 1.9 | 0.5374884 | 0.4 | 0.6 | 0.1643357 | 0 | 0.2 | 909.0673 | 896.7786 | 925.2179 | 10.8592 | 5.229254 | 12.85983 | 57.03896 | 58.76726 | 34.76105 | 931.484375 | 1.337877 | 0.8757656 | 0.6637712 | 0.7168517 | 36.87002 | 200.8024 | 229.0203 | 393.8857 | 3 | 3.1 | 4.3 | 4.4 | 4 | 4 | 420 | 404 | 393
2019-09-26 | 51.1 | 11.06 | 1.38 | 1.04 | 3.38 | 608 | 533.088 | 1 | 45616.98 | 9.483333 | 855.7675 | 911.1725 | 2107.08 | 291.1032 | 916.6667 | 734 | 639.2219 | 611.6943 | 0 | 250 | 13.07943 | 49.01414 | 921.6329 | 915.6257 | 899.8354 | 915.8319 | 905.6777 | 913.1584 | 898.7376 | 918.8805 | 893.7612 | 882.5683 | 8.433 | 5 | 29.46712 | 548.473 | 445.6 | 5.225822 | 18.71 | 29.89094 | 36 | 2 | 0.8932501 | 0.8 | 0.1 | 1.149334 | 54 | 172 | 4669 | 36 | 81 | 5.583333 | 0 | 2 | 2 | 2 | 54.66667 | 50.66667 | 0 | 28 | 46 | 48 | 2.4 | 0.8 | 0.25 | 459.64 | 321.5622 | 295.3774 | 302.4377 | 0 | 11.06 | 10.68 | 8.58 | 1.19 | 7.81342 | 60 | 128 | 140 | 7 | 7.2 | 6.4 | 6.4 | 7.8 | 8 | 10.2 | 5.4 | 4.8 | 3.8 | 58 | 58 | 87 | 87 | 58 | 58 | 58 | 58 | 58 | 58 | 700 | 0 | 24 | 24 | 0 | 786.74 | 786.74 | 5 | 15 | 69.348 | 34.04185 | 163.5831 | 40.69787 | 22.53475 | -3.730417 | 223.0853 | 91.57079 | 8.429213 | 1.540815 | 2.666667 | 1.966667 | 0.6 | 0.15 | 0 | 36 | 48688.78 | 3813.579 | 7.842896 | 7.967331 | 419.9564 | 419.7532 | 99.52746 | 10.796 | 0 | 0.8767895 | 26.532 | 19760 | 38 | 36 | 59.33333 | 208 | 16 | 202 | 76 | 2.9 | 2.8 | 0.7 | 0.2 | 88 | 12 | 3.8 | 57.53333 | 175 | 0 | 15 | 19 | 20 | 26 | 9 | 547.4866 | 463.6888 | 424.211 | 430.1002 | 0.03588608 | 15.10896 | -284.4151 | 575.2457 | -886 | 0.8520833 | 588.768 | 7.5 | 18.47434 | 0.8129326 | 19.28727 | 22.31427 | 17.14872 | 30.74057 | 195.0216 | 192 | 198 | 295.9956 | 291 | 300 | 290.6699 | 285 | 295 | 299.3419 | 297 | 302 | 2.761488 | 2.4 | 3.2 | 2.119631 | 1.6 | 2.9 | 0.611456 | 0.5 | 0.8 | 0.1499201 | 0 | 0.2 | 905.8198 | 895.5656 | 926.0872 | 10.73468 | 8.680829 | 13.3087 | 57.65367 | 59.02665 | 35.99313 | 514.6875 | 1.347432 | 0.9781304 | 0.6744395 | 0.7166679 | 56.6702 | 127.8313 | 236.0327 | 393.6229 | 3 | 3.1 | 4.3 | 4.4 | 4 | 4 | 417 | 401 | 343
2019-09-27 | 49.1 | 10.64 | 1.3 | 1.13 | 3.12 | 609 | 545.554 | 0.9993056 | 45639.51 | 9.525 | 859.62 | 908.4364 | 2117.281 | 291.5162 | 1250.869 | 772 | 643.787 | 621.2305 | 0 | 240 | 12.44478 | 43.92007 | 918.2069 | 917.0112 | 895.7235 | 910.0628 | 904.0923 | 910.5745 | 895.6573 | 916.1624 | 893.9466 | 881.0574 | 9.982 | 5 | 29.60036 | 550.902 | 547.1 | 0 | 18.31 | 29.13657 | 67 | 6 | 0.9743206 | 0.7 | 0.1 | 1.695275 | 47 | 171 | 4669 | 38 | 84 | 5.333333 | 0 | 2 | 2 | 2 | 53 | 50.66667 | 0 | 28 | 46 | 51 | 2.4 | 0.3 | 0.25 | 459.7279 | 322.6103 | 295.5506 | 302.862 | 0 | 11.07 | 10.76 | 7.11 | 1.16 | 7.842277 | 54 | 128 | 137 | 5.5 | 5.4 | 7.8 | 6 | 11 | 7.5 | 5.4 | 8.4 | 5.2 | 7.8 | 58 | 58 | 87 | 87 | 58 | 58 | 58 | 58 | 58 | 58 | 700 | 0 | 23.98333 | 23.98333 | 0 | 520.16 | 520.16 | 0 | 16 | 62.394 | 32.9791 | 164.521 | 40.59401 | 22.55064 | -3.7754 | 223.8902 | 91.61409 | 8.385912 | 1.475674 | 2.583333 | 2.4 | 0.6333333 | 0.1333333 | 0 | 50 | 49297.71 | 3859.808 | 7.877576 | 7.996079 | 420.0982 | 417.1946 | 99.53269 | 11.662 | 0 | 0.8958194 | 36.99 | 22120 | 40 | 36 | 60.66667 | 255 | 16 | 201 | 75 | 2.9 | 2.6 | 0.7 | 0.2 | 91 | 9.5 | 2.4 | 57.83333 | 175 | 0 | 17 | 19 | 20 | 25 | 12 | 553.6657 | 465.0096 | 425.0147 | 431.2317 | -0.5948632 | 2.006794 | -302.3254 | 576.5114 | -886 | 0.8847222 | 589.9028 | 7.5 | 24.07486 | 0.8628844 | 24.93774 | 20.78824 | 14.7494 | 28.06888 | 195.2612 | 191 | 198 | 295.6974 | 292 | 300 | 290.6926 | 285 | 295 | 299.3321 | 296 | 302 | 2.597038 | 2.1 | 3.4 | 2.353987 | 2 | 2.7 | 0.6095081 | 0.5 | 0.8 | 0.1348218 | 0 | 0.2 | 904.256 | 893.6673 | 914.897 | 10.26032 | 9.229749 | 11.297 | 57.49698 | 58.63756 | 36.66754 | 552.03125 | 1.346651 | 1.111715 | 0.6731427 | 0.7115472 | 80.81627 | 29.97347 | 239.6798 | 389.5466 | 3 | 3.1 | 4.3 | 4.4 | 4 | 4 | 419 | 401 | 381
2019-09-28 | 50.44 | 10.88 | 1.37 | 1.09 | 3.56 | 611 | 537.1856 | 1 | 45293.7 | 9.491667 | 847.8083 | 916.2444 | 2155.278 | 290.0633 | 1208.333 | 844 | 643.1992 | 636.0039 | 0 | 250 | 13.01775 | 45.14864 | 921.2829 | 916.3174 | 910.6684 | 922.3231 | 911.2554 | 923.4229 | 905.12 | 919.5649 | 895.3632 | 882.7188 | 8.556 | 5 | 29.58708 | 551.236 | 579.4 | 10.58285 | 18.13 | 28.77927 | 39 | 4 | 1.454323 | 0.7 | 0.1 | 4.613795 | 48 | 170 | 4669 | 39 | 87 | 5.25 | 0 | 2 | 2 | 2 | 54.33333 | 51 | 0 | 27 | 45 | 47 | 2.4 | 0.8 | 0.25 | 454.0267 | 319.8696 | 293.8054 | 301.3339 | 0 | 10.88 | 10.54 | 7.25 | 2.8 | 7.770942 | 50 | 120 | 132 | 5.2 | 5.2 | 7.6 | 6 | 10.6 | 7 | 5.4 | 5.2 | 7.6 | 5.4 | 58 | 58 | 87 | 87 | 58 | 58 | 58 | 58 | 58 | 58 | 700 | 6 | 18 | 24 | 0 | 418.58 | 418.58 | 0 | 12 | 67.6056 | 33.29654 | 164.3489 | 41.30409 | 22.42044 | -3.755865 | 224.3176 | 91.6794 | 8.320602 | 1.526863 | 3.266667 | 2.166667 | 0.6166667 | 0.1333333 | 0 | 95 | 49190.52 | 3856.361 | 7.862525 | 8.011342 | 421.9664 | 412.2972 | 99.53718 | 8.699 | 0 | 0.8791908 | 39.231 | 10940 | 41 | 37.33333 | 58 | 195 | 16 | 200 | 82 | 3.7 | 2.5 | 0.7 | 0.2 | 93 | 6.616667 | 2.1 | 58.33333 | 175 | 0 | 15 | 19 | 20 | 21 | 12 | 551.3645 | 464.0689 | 424.8787 | 430.7488 | 0.145754 | 5.778249 | -292.6213 | 577.7438 | -884 | 0.9180556 | 590.9624 | 7.5 | 23.02404 | 0.8331068 | 23.85715 | 20.27786 | 15.87773 | 27.10916 | 194.0937 | 190 | 198 | 295.9117 | 291 | 300 | 290.4871 | 286 | 295 | 299.1956 | 296 | 302 | 3.325988 | 2.8 | 5.2 | 2.167674 | 1.8 | 2.7 | 0.6234569 | 0.5 | 0.8 | 0.146685 | 0 | 0.2 | 911.0738 | 904.8636 | 919.0225 | 10.40669 | 8.208697 | 11.33839 | 57.99453 | 59.23416 | 36.20064 | 506.171875 | 1.40562 | 1.117801 | 0.6749926 | 0.718335 | 116.6863 | 73.42972 | 237.6242 | 395.6701 | 3 | 3.2 | 4.2 | 4.4 | 4 | 4 | 420 | 406 | 440
2019-09-29 | 0 | 0 | 0 | 0 | 0 | 607 | 541.9544 | 1 | 45351.7 | 9.583333 | 832.2602 | 919.9577 | 2181.889 | 285.4151 | 1333.333 | 731 | 633.4067 | 627.618 | 0 | 250 | 19.5385 | 66.05296 | 927.5922 | 912.4507 | 918.0283 | 928.2017 | 905.7216 | 930.7874 | 911.6425 | 925.2369 | 879.7417 | 875.4146 | 8.556 | 5 | 29.4502 | 547.716 | 605.9 | 25.16 | 18.51 | 28.42198 | 133 | 9 | 0.9387359 | 0.8 | 0.1 | 1.21517 | 45 | 167 | 4669 | 40 | 90 | 5.833333 | 0 | 2 | 2 | 2 | 54 | 51 | 0 | 27 | 45 | 47 | 2.3 | 0.8 | 0.25 | 445.5175 | 315.851 | 288.7351 | 297.1909 | 0 | 10.6 | 10.51 | 9.03 | 0.9 | 7.727255 | 58 | 130 | 134 | 7 | 8 | 11 | 4.2 | 4.8 | 4.8 | 3.8 | 6 | 4.8 | 9 | 58 | 58 | 87 | 87 | 58 | 58 | 58 | 58 | 58 | 58 | 700 | 0 | 24 | 24 | 0 | 0 | 0 | 0 | 0 | 62.9544 | 33.27516 | 163.6597 | 40.88591 | 22.06242 | -3.685147 | 222.9229 | 91.75622 | 8.24378 | 1.535077 | 3.333333 | 2.15 | 0.6666667 | 0.1833333 | 0 | 53 | 48368.5 | 3808.513 | 7.793531 | 7.961533 | 420.9358 | 407.8493 | 99.53758 | 17.181 | 0 | 0.8928409 | 22.05 | 0 | 41 | 40.66667 | 60.33333 | 210 | 15 | 199 | 320 | 3.6 | 2.3 | 0.7 | 0.2 | 96 | 9.216667 | 4.4 | 58.96667 | 176 | 0 | 18 | 19 | 21 | 20 | 5 | 543.7966 | 462.6601 | 425.8918 | 430.161 | -0.06637116 | 8.853206 | -281.6249 | 578.7532 | -886 | 0.9513889 | 591.8109 | 7.5 | 20.95357 | 0.8568032 | 21.81038 | 17.82159 | 15.98149 | 21.31187 | 193.7623 | 188 | 198 | 296.0138 | 291 | 300 | 290.5894 | 287 | 295 | 299.2785 | 297 | 301 | 3.510501 | 2.9 | 5.8 | 2.192409 | 1.9 | 2.5 | 0.6757396 | 0.6 | 0.8 | 0.1757894 | 0.1 | 0.2 | 911.8622 | 896.5864 | 921.3849 | 15.5747 | 9.27951 | 19.99576 | 58.4154 | 59.70103 | 36.901 | 541.171875 | 1.400383 | 1.124762 | 0.6812368 | 0.7261256 | 139.4621 | 154.1627 | 234.5581 | 405.4534 | 3 | 3.1 | 4.3 | 4.4 | 3.9 | 4 | 418 | 405 | 438
2019-09-30 | 49.45 | 10.4 | 1.17 | 1.21 | 2.84 | 598 | 516.75 | 0.9868056 | 45215.72 | 9.741667 | 828.9877 | 919.2776 | 2141.118 | 284.94 | 1140.042 | 891 | 625.2515 | 619.4151 | 0 | 250 | 19.21017 | 71.28916 | 927.3595 | 910.5445 | 918.9808 | 925.2715 | 909.4107 | 929.7346 | 908.4667 | 924.4526 | 884.0452 | 872.346 | 8.556 | 5 | 28.44992 | 539.796 | 397 | 25.16 | -3.74 | 27.78684 | 88 | 5 | 1.304608 | 0.6 | 0.7 | 4.349519 | 82 | 165 | 4669 | 42 | 94 | 5 | 0 | 2 | 2 | 2 | 54.33333 | 51 | 0 | 27 | 45 | 46 | 2.4 | 0.5 | 0.25 | 444.8218 | 316.2865 | 288.0271 | 297.3667 | 0 | 10.88 | 10.65 | 6.89 | 1.16 | 7.808372 | 52 | 82 | 160 | 5.5 | 5.4 | 7.8 | 6 | 11 | 7.5 | 5.4 | 8.4 | 5.2 | 7.8 | 56 | 56 | 84 | 84 | 56 | 56 | 56 | 56 | 56 | 56 | 700 | 0 | 23.68333 | 23.68333 | 0 | 558.27 | 558.27 | 0 | 17 | 58.92 | 33.50467 | 160.7112 | 39.71377 | 22.25057 | -3.867212 | 218.8084 | 91.59842 | 8.40158 | 1.591613 | 3.65 | 2.016667 | 0.7166667 | 0.1833333 | 0 | 51 | 48040.02 | 3799.11 | 7.826013 | 7.814584 | 421.4731 | 423.2611 | 99.52235 | 13.792 | 0 | 0.8641304 | 39.978 | 31720 | 44 | 40.66667 | 59.33333 | 225 | 16 | 199 | 69 | 4.3 | 2.3 | 0.8 | 0.2 | 100 | 9.666667 | 2.2 | 58.16667 | 175 | 0 | 17 | 19 | 21 | 23 | 11 | 536.6951 | 463.077 | 424.9436 | 430.6037 | -0.4566962 | 5.115759 | -291.88 | 579.6501 | -897 | 0.9715278 | 592.5634 | 7.5 | 19.17673 | 0.9185322 | 20.09526 | 18.85564 | 15.82586 | 25.55285 | 194.433 | 187 | 1000 | 297.0032 | 292 | 1000 | 291.1844 | 286 | 1020 | 299.8675 | 297 | 1026 | 3.574137 | 2.4 | 100.7 | 1.999214 | 1.1 | 100.7 | 0.762135 | 0.3 | 110.7 | 0.2760427 | 0 | 110.7 | 911.2097 | 823.9779 | 935.611 | 15.14475 | 10.68094 | 38.00243 | 57.97074 | 59.26008 | 36.87505 | 612.109375 | 1.40193 | 1.115888 | 0.682546 | 0.7408239 | 130.6929 | 189.6071 | 230.2633 | 415.6962 | 3 | 3.2 | 4.3 | 4.4 | 4 | 4 | 417 | 404 | 400
2019-10-01 | 50.4 | 10.3 | 1.21 | 1.37 | 2.92 | 612 | 552.5488 | 1 | 44889.13 | 9.633333 | 831.6929 | 921.6525 | 2199.191 | 285.9018 | 1291.667 | 792 | 635.8202 | 629.1146 | 0 | 250 | 16.89571 | 59.16261 | 927.327 | 920.1897 | 916.6601 | 926.5139 | 919.5323 | 929.7573 | 908.7789 | 924.4606 | 896.4834 | 874.6014 | 8.556 | 5 | 29.68213 | 552.116 | 477.7 | 24.77029 | 18.19 | 27.46929 | 55 | 3 | 1.423464 | 0.8 | 0.2 | 16.218 | 75 | 163 | 4669 | 1 | 3 | 5.333333 | 0 | 2 | 2 | 2 | 53.66667 | 51 | 0 | 27 | 45 | 51 | 2.3 | 0.5 | 0.25 | 448.6602 | 316.2924 | 288.9895 | 298.1665 | 0 | 11 | 10.64 | 7.12 | 2.99 | 7.84435 | 42 | 110 | 155 | 5.2 | 5.2 | 7.6 | 6 | 10.6 | 7 | 5.4 | 5.2 | 7.6 | 5.4 | 56 | 56 | 84 | 84 | 56 | 56 | 56 | 56 | 56 | 56 | 700 | 0 | 24 | 24 | 0 | 530.91 | 530.91 | 2 | 13 | 77.6388 | 33.15858 | 164.4045 | 40.5437 | 22.36882 | -3.790147 | 223.5269 | 91.6884 | 8.311604 | 1.602357 | 2.833333 | 1.75 | 0.6166667 | 0.3333333 | 0 | 48 | 48307.53 | 3794.288 | 7.823987 | 7.983103 | 420.5759 | 407.7579 | 99.53972 | 16.434 | 0 | 0.9028575 | 23.544 | 0 |  | 37.66667 | 59 | 179 | 15 | 199 | 65 | 3.1 | 2 | 0.7 | 1.1 | 3 | 11.13333 | 4.2 | 57.9 | 176 | 0 | 17 | 19 | 21 | 24 | 10 | 546.0689 | 463.958 | 425.0065 | 429.8953 | -0.08844161 | 22.15622 | -274.5378 | 612 | 2.322581 | 0.03225806 | 620.556 | 17.5 | 23.26085 | 0.8841077 | 24.14496 | 19.0814 | 15.38489 | 23.89278 | 194.8095 | 192 | 197 | 296.7088 | 293 | 300 | 290.6099 | 287 | 294 | 299.2307 | 296 | 302 | 2.84955 | 2.5 | 3.4 | 1.760339 | 1.4 | 2 | 0.614831 | 0.5 | 0.8 | 0.1797442 | 0 | 0.2 | 914.1246 | 894.0647 | 920.5619 | 13.29367 | 11.59975 | 15.13626 | 58.21845 | 59.54541 | 36.44706 | 553.046875 | 1.366522 | 1.078458 | 0.6694093 | 0.7337068 | 102.7444 | 189.0255 | 232.4558 | 411.5668 | 3 | 3.2 | 4.3 | 4.4 | 4 | 4 | 415 | 401 | 420
2019-10-02 | 47.15 | 11.24 | 1.33 | 0.75 | 3.86 | 612 | 536.3344 | 1 | 45394.92 | 9.6 | 828.1952 | 917.2159 | 2138.903 | 288.1342 | 1375 | 766 | 645.2013 | 590.7477 | 0 | 250 | 16.17111 | 63.30905 | 921.2808 | 919.543 | 906.7759 | 928.804 | 915.144 | 919.7715 | 906.6323 | 919.7761 | 899.0906 | 870.9244 | 8.101 | 5 | 29.65983 | 551.661 | 478 | 23.57 | 18.4 | 27.15176 | 89 | 10 | 1.397491 | 0.6 | 0.3 | 4.563176 | 69 | 162 | 4669 | 2 | 6 | 5.416667 | 0 | 2 | 2 | 2 | 54 | 51 | 0 | 27 | 45 | 47 | 2.3 | 0.7 | 0.25 | 447.9503 | 315.4975 | 291.8673 | 299.939 | 0 | 10.69 | 10.62 | 7.54 | 2.06 | 7.802928 | 40 | 110 | 165 | 5.8 | 5.4 | 7.6 | 6.2 | 11 | 7.8 | 5.6 | 9.2 | 5.4 | 8 | 58 | 58 | 87 | 87 | 58 | 58 | 58 | 58 | 58 | 58 | 700 | 0 | 24 | 24 | 0 | 667.33 | 667.33 | 2 | 16 | 49.0044 | 33.61316 | 163.6116 | 40.65877 | 22.60663 | -3.823682 | 223.0534 | 91.57917 | 8.420832 | 1.610716 | 2.716667 | 1.483333 | 0.5666667 | 0.1666667 | 0 | 35 | 47568.98 | 3733.534 | 7.804407 | 7.966192 | 420.2509 | 416.9779 | 99.52797 | 17.675 | 0 | 0.8763634 | 27.279 | 21410 | 2 | 37.66667 | 58 | 215 | 15 | 195 | 74 | 3.1 | 1.6 | 0.7 | 0.2 | 6 | 12.16667 | 3.7 | 58.5 | 175 | 0 | 16 | 18 | 20 | 21 | 10 | 540.1868 | 463.3943 | 425.5982 | 429.7934 | -0.1494151 | 8.123782 | -291.4229 | 612 | 4.645161 | 0.06451613 | 620.3285 | 17.5 | 21.15697 | 0.8211025 | 21.97807 | 19.913 | 15.48865 | 26.56445 | 194.985 | 192 | 198 | 296.9318 | 294 | 301 | 290.7787 | 287 | 295 | 299.2426 | 296 | 304 | 2.752662 | 2.2 | 3.4 | 1.549013 | 1.3 | 1.9 | 0.5485382 | 0.4 | 0.8 | 0.1538368 | 0 | 0.2 | 910.3677 | 900.4568 | 916.6755 | 12.10006 | 10.05765 | 14.61047 | 58.55252 | 59.93449 | 36.57676 | 626.796875 | 1.356847 | 0.8922927 | 0.6642802 | 0.7327091 | 84.61248 | 175.0112 | 232.6076 | 406.2111 | 3 | 3.1 | 4.3 | 4.4 | 4 | 4 | 415 | 401 | 423
2019-10-03 | 48.06 | 11.12 | 1.36 | 0.86 | 3.44 | 612 | 543.6964 | 1 | 45382.25 | 9.65 | 871.8596 | 915.1633 | 2153.034 | 287.1359 | 1750 | 749 | 653.2899 | 597.6404 | 0 | 250 | 18.09858 | 66.89757 | 924.2914 | 911.9619 | 904.2999 | 920.1075 | 913.9915 | 919.7209 | 904.2331 | 922.7 | 893.4444 | 863.9338 | 8.01 | 5 | 29.65479 | 551.57 | 356 | 23.57 | 18.02 | 26.11985 | 53 | 3 | 0.9547174 | 0.7 | 0.1 | 1.404603 | 63 | 160 | 4669 | 5 | 9 | 5.416667 | 0 | 2 | 2 | 2 | 54 | 49 | 0 | 28 | 45 | 54 | 2.3 | 0.6 | 0.25 | 451.255 | 316.3066 | 291.7662 | 298.8703 | 0 | 10.77 | 10.6 | 7.33 | 1.93 | 7.843479 | 42 | 108 | 158 | 8 | 9.4 | 6 | 6.6 | 4.2 | 4 | 3.2 | 6.4 | 5 | 9.4 | 58 | 58 | 87 | 87 | 58 | 58 | 58 | 58 | 58 | 58 | 700 | 0 | 24 | 24 | 0 | 455.68 | 455.68 | 0 | 13 | 52.0164 | 33.60616 | 164.4949 | 41.88183 | 23.97377 | -3.524255 | 226.8262 | 90.9845 | 9.015499 | 1.821025 | 3.6 | 1.85 | 0.6 | 0.1666667 | 0 | 45 | 48600.86 | 3773.061 | 7.90387 | 8.100936 | 419.6076 | 457.0316 | 99.48997 | 13.817 | 0 | 0.8883928 | 34.002 | 20540 | 4 | 40.33333 | 60 | 204 | 14 | 201 | 66 | 4.3 | 2.2 | 0.7 | 0.2 | 7 | 13 | 2.8 | 58.83333 | 174 | 0 | 15 | 15 | 20 | 22 | 11 | 553.5599 | 463.9717 | 425.3686 | 430.0121 | 0.1052719 | 11.35236 | -286.221 | 612 | 6.967742 | 0.09677419 | 620.2223 | 17.5 | 22.50045 | 0.8172756 | 23.31773 | 18.77581 | 15.13849 | 26.79789 | 193.4577 | 189 | 197 | 296.3727 | 293 | 300 | 290.6386 | 287 | 295 | 299.2133 | 297 | 302 | 3.739958 | 3 | 5.6 | 1.887718 | 1.6 | 2.4 | 0.6080776 | 0.5 | 0.8 | 0.1769595 | 0.1 | 0.2 | 908.1322 | 902.3937 | 918.8418 | 13.28753 | 11.58328 | 15.61658 | 58.90076 | 60.27169 | 35.7986 | 562.890625 | 1.419666 | 0.9492726 | 0.6738958 | 0.7365206 | 123.0537 | 174.0342 | 233.3303 | 410.6776 | 3 | 3.1 | 4.3 | 4.4 | 4 | 4 | 415 | 365 | 410
2019-10-04 | 48.25 | 10.67 | 1.29 | 1.11 | 3.38 | 612 | 545.9648 | 1 | 45468.83 | 9.566667 | 908.1141 | 911.7506 | 2139.178 | 288.8539 | 1541.667 | 761 | 656.9366 | 629.1238 | 0 | 250 | 17.57113 | 68.28737 | 925.764 | 912.1255 | 901.7524 | 912.0992 | 905.9197 | 915.1835 | 898.1006 | 923.0601 | 894.7222 | 862.609 | 8.01 | 5 | 29.64551 | 551.57 | 494.4 | 47.1575 | 18.42 | 25.50666 | 64 | 4 | 0.9529128 | 0.8 | 0.1 | 1.209891 | 56 | 160 | 4669 | 6 | 12 | 5.166667 | 0 | 2 | 2 | 2 | 53.33333 | 48.33333 | 0 | 27 | 44 | 45 | 2.3 | 0.7 | 0.25 | 458.5415 | 319.6652 | 293.2863 | 300.7892 | 0 | 11.1 | 10.7 | 7.12 | 1.6 | 7.808583 | 50 | 115 | 160 | 8 | 9.2 | 6.8 | 7.2 | 10.2 | 6.6 | 5.4 | 8.2 | 4.4 | 7 | 58 | 58 | 87 | 87 | 58 | 58 | 58 | 58 | 58 | 58 | 700 | 0 | 24 | 24 | 0 | 642.36 | 642.36 | 0 | 20 | 57.6048 | 32.93872 | 163.965 | 41.26761 | 23.07446 | -3.550446 | 224.7566 | 91.31326 | 8.686738 | 1.972715 | 3.666667 | 1.916667 | 0.85 | 0.2 | 0 | 41 | 50247.01 | 3900.24 | 7.769116 | 8.027022 | 420.3006 | 431.2517 | 99.50929 | 16.943 | 0 | 0.8920993 | 27.279 | 10220 | 5 | 40.66667 | 58.33333 | 220 | 20 | 202 | 153 | 4 | 2.2 | 1.9 | 0.2 | 12 | 12 | 3.7 | 58.73333 | 174 | 0 | 17 | 19 | 22 | 24 | 13 | 558.9412 | 464.2896 | 424.8257 | 430.1499 | 0.2539126 | 7.905001 | -291.0835 | 612 | 9.290323 | 0.1290323 | 620.16925 | 17.5 | 25.76355 | 0.849074 | 26.61262 | 18.94242 | 13.55623 | 26.9665 | 193.8002 | 190 | 198 | 296.4796 | 292 | 300 | 290.7033 | 287 | 294 | 299.3263 | 296 | 308 | 3.509629 | 2.4 | 4.5 | 1.86211 | 1.5 | 2.3 | 0.6080787 | 0.5 | 0.7 | 0.1810787 | 0.1 | 0.2 | 905.4212 | 898.455 | 914.5657 | 12.77657 | 11.45352 | 14.52733 | 58.04089 | 59.23416 | 35.00747 | 561.09375 | 1.398443 | 1.048577 | 0.6744506 | 0.7414013 | 54.17153 | 188.7626 | 224.6091 | 416.7743 | 3 | 3 | 4.2 | 4.3 | 3.9 | 4 | 414 | 401 | 390
2019-10-05 | 49.13 | 10.6 | 1.24 | 1.25 | 3.36 | 611 | 534.4844 | 1 | 44972.22 | 9.441667 | 913.3111 | 919.3412 | 2133.62 | 289.4401 | 1375 | 778 | 647.5209 | 636.352 | 0 | 250 | 18.51297 | 66.44713 | 927.7257 | 925.4208 | 906.4147 | 923.9894 | 919.5182 | 919.2893 | 907.2478 | 925.1237 | 902.1911 | 864.9317 | 8.01 | 5 | 29.57992 | 550.69 | 577.3 | 49.58 | 18.88 | 25.18919 | 36 | 2 | 1.028281 | 0.6 | 0.1 | 2.793679 | 50 | 158 | 4669 | 7 | 15 | 5 | 0 | 2 | 2 | 2 | 54.33333 | 51 | 0 | 27 | 44 | 46 | 2.3 | 0.6 | 0.25 | 448.5521 | 318.123 | 293.6458 | 301.3557 | 0 | 10.78 | 10.46 | 8.9 | 1.6 | 7.787205 | 48 | 112 | 156 | 4.2 | 4.4 | 7.6 | 6.2 | 11.2 | 7.6 | 5.4 | 8.2 | 4.8 | 7 | 58 | 58 | 87 | 87 | 58 | 58 | 58 | 58 | 58 | 58 | 700 | 2.033333 | 21.96667 | 24 | 0 | 420.74 | 420.74 | 0 | 12 | 65.7444 | 32.95758 | 164.2821 | 40.92456 | 22.61552 | -3.754553 | 224.0676 | 91.58247 | 8.417534 | 2.033492 | 2.883333 | 1.65 | 0.5666667 | 0.1166667 | 0 | 68 | 48811.37 | 3816.425 | 7.807556 | 8.002414 | 420.4568 | 425.4214 | 99.51862 | 5.026 | 0 | 0.8747699 | 43.713 | 21460 | 7 | 37.66667 | 56.33333 | 155 | 15 | 202 | 154 | 3.1 | 1.8 | 0.6 | 0.2 | 14 | 11 | 1.5 | 57.7 | 174 | 0 | 18 | 19 | 19 | 24 | 12 | 551.9997 | 464.6283 | 425.2115 | 431.1267 | -0.6189416 | 19.3638 | -279.7884 | 611.8 | 10.6129 | 0.1612903 | 619.9374 | 17.5 | 24.71853 | 0.9011836 | 25.61971 | 20.53969 | 15.54053 | 29.02861 | 194.6973 | 190 | 198 | 296.8501 | 293 | 300 | 290.6911 | 288 | 294 | 299.3622 | 296 | 302 | 2.92836 | 2.4 | 3.6 | 1.655426 | 1.5 | 1.9 | 0.5622894 | 0.5 | 0.7 | 0.1458345 | 0 | 0.2 | 911.973 | 902.6571 | 920.0168 | 13.66456 | 7.933316 | 15.66323 | 57.93967 | 59.62322 | 36.57676 | 561.484375 | 1.389486 | 1.088004 | 0.6720388 | 0.7315293 | 45.52587 | 196.7412 | 239.1881 | 401.3593 | 3 | 3.1 | 4.2 | 4.4 | 3.9 | 4 | 416 | 401 | 380
2019-10-06 | 49.64 | 10.48 | 1.22 | 1.25 | 3.22 | 610 | 542.1812 | 1 | 45212.67 | 9.675 | 900.4737 | 917.2081 | 2162.986 | 289.7899 | 2125 | 829 | 638.6141 | 628.8416 | 0 | 250 | 16.4671 | 68.67797 | 921.1349 | 927.5274 | 906.5126 | 918.207 | 921.7532 | 918.5059 | 903.9521 | 920.0717 | 902.0326 | 860.7475 | 8.01 | 5 | 29.59945 | 549.81 | 551.6 | 17.64643 | 18.65 | 24.88968 | 62 | 4 | 1.011209 | 0.7 | 0.1 | 1.386592 | 43 | 157 | 4669 | 9 | 18 | 4.916667 | 0 | 2 | 2 | 2 | 54 | 50.66667 | 0 | 27 | 45 | 47 | 2.3 | 0.8 | 0.25 | 446.109 | 318.7907 | 294.0603 | 301.6146 | 0 | 10.6 | 9.74 | 7.24 | 2.41 | 7.737097 | 52 | 113 | 162 | 8 | 9.6 | 6.6 | 7.7 | 6.6 | 4.4 | 3.2 | 7 | 6 | 9.8 | 58 | 58 | 87 | 87 | 58 | 58 | 58 | 58 | 58 | 58 | 700 | 0 | 24 | 24 | 0 | 0 | 0 | 0 | 0 | 57.1812 | 33.58377 | 164.9047 | 42.0605 | 23.74486 | -3.599314 | 227.1107 | 91.12964 | 8.870362 | 2.15138 | 2.9 | 1.95 | 0.6333333 | 0.15 | 0 | 45 | 48030.51 | 3752.347 | 7.863513 | 8.111097 | 419.5472 | 447.8882 | 99.49727 | 17.181 | 0 | 0.8888216 | 26.532 | 0 | 7 | 40.33333 | 56.66667 | 178 | 16 | 198 | 155 | 3.2 | 2.2 | 0.7 | 0.2 | 17 | 12 | 3.8 | 58.46667 | 175 | 0 | 18 | 19 | 20 | 25 | 14 | 553.176 | 464.0075 | 425.1984 | 430.7449 | -0.512605 | 18.6525 | -263.0841 | 611.5 | 10.93548 | 0.1935484 | 619.6162 | 17.5 | 23.95414 | 0.9319287 | 24.88607 | 20.54996 | 14.39923 | 29.24909 | 194.1906 | 188 | 197 | 296.453 | 292 | 300 | 290.5173 | 286 | 295 | 299.3871 | 297 | 302 | 3.280855 | 2.5 | 6.3 | 1.972692 | 1.6 | 2.3 | 0.6626319 | 0.5 | 0.8 | 0.1849178 | 0 | 0.2 | 910.0128 | 904.9354 | 915.6066 | 13.34758 | 6.833109 | 14.60754 | 58.93368 | 60.11606 | 35.59108 | 570.859375 | 1.381316 | 1.108412 | 0.6844603 | 0.7383396 | 64.58491 | 183.0933 | 231.2863 | 411.6654 | 3 | 3.1 | 4.2 | 4.3 | 3.9 | 4 | 412 | 401 | 398
2019-10-07 | 48.35 | 10.56 | 1.26 | 1.18 | 2.48 | 612 | 552.6608 | 1 | 45445.97 | 9.408333 | 900.4366 | 918.4788 | 2207.234 | 291.1475 | 2000 | 701 | 643.2318 | 637.4626 | 0 | 250 | 18.26845 | 68.32717 | 926.3186 | 921.7205 | 908.8524 | 921.0565 | 916.295 | 921.0057 | 905.9534 | 926.6281 | 903.1343 | 863.5188 | 8.01 | 5 | 29.60319 | 551.57 | 574.6 | 17.06 | 18.62 | 24.57224 | 36 | 2 | 0.9915703 | 0.6 | 0.1 | 16.218 | 61 | 155 | 4669 | 10 | 22 | 5.833333 | 0 | 2 | 2 | 2 | 53.66667 | 50.33333 | 0 | 27 | 44 | 46 | 2.4 | 1 | 0.75 | 455.7025 | 320.2712 | 295.5033 | 303.2733 | 0 | 10.74 | 10.46 | 7.19 | 1.85 | 7.723598 | 60 | 125 | 150 | 8.2 | 9.2 | 6.6 | 7.2 | 6.6 | 4.8 | 3.8 | 7 | 5.6 | 10.2 | 58 | 58 | 87 | 87 | 58 | 58 | 58 | 58 | 58 | 58 | 700 | 0 | 24 | 24 | 0 | 574.29 | 574.29 | 0 | 18 | 66.3708 | 32.6355 | 165.3328 | 42.64254 | 24.45599 | -3.571681 | 228.8597 | 90.87462 | 9.125378 | 2.42361 | 4.35 | 2.016667 | 0.6833333 | 0.1833333 | 0 | 30 | 48140.7 | 3784.194 | 7.925769 | 8.173559 | 420.536 | 462.5126 | 99.48546 | 10.92 | 0 | 0.9030405 | 26.532 | 10920 | 8 | 41.66667 | 56.66667 | 202 | 16 | 198 | 150 | 6.2 | 2.2 | 0.8 | 0.2 | 19 | 9.333333 | 4.4 | 58.93333 | 176 | 0 | 18 | 19 | 18 | 25 | 14 | 558.7879 | 464.4614 | 425.4836 | 430.8796 | 0.1523312 | 18.79224 | -266.2933 | 611.5714 | 13.25806 | 0.2258065 | 619.6724 | 17.5 | 28.2058 | 0.8791341 | 29.08493 | 18.27592 | 13.98422 | 24.13918 | 192.8148 | 182 | 197 | 296.2776 | 291 | 301 | 290.6556 | 287 | 295 | 299.2711 | 296 | 302 | 4.108804 | 3.3 | 9.5 | 1.984678 | 1.7 | 2.3 | 0.6554144 | 0.5 | 0.8 | 0.175 | 0 | 0.2 | 911.6268 | 904.0498 | 920.3975 | 13.00272 | 9.125495 | 15.3895 | 58.81577 | 59.96044 | 35.38359 | 606.09375 | 1.439314 | 1.103341 | 0.6925393 | 0.7463121 | 116.6316 | 185.5534 | 208.7676 | 416.897 | 3 | 3.2 | 4 | 4.3 | 4 | 4 | 416 | 401 | 410
2019-10-08 | 48.83 | 10.84 | 1.35 | 1.38 | 2.58 | 610 | 546.2512 | 1 | 45398.8 | 9.425 | 906.5994 | 917.7533 | 2213.163 | 291.6985 | 1958.333 | 873 | 644.2647 | 639.4336 | 0 | 250 | 14.8966 | 60.90723 | 921.5165 | 920.3105 | 910.4905 | 920.91 | 917.053 | 922.2328 | 905.0182 | 924.4953 | 903.1269 | 863.9684 | 8.362 | 5 | 29.50488 | 550.162 | 579.7 | 17.06 | 18.02 | 24.25482 | 36 | 2 | 1.017049 | 0.9 | 0.1 | 1.39125 | 63 | 153 | 4669 | 11 | 25 | 5.333333 | 0 | 2 | 2 | 2 | 53.66667 | 49 | 54.47 | 27 | 45 | 47 | 2.4 | 1.4 | 0.25 | 458.0009 | 319.5893 | 296.0373 | 303.7093 | 0 | 11.02 | 10.5 | 7.29 | 2 | 7.815831 | 51 | 133 | 184 | 5.8 | 9.6 | 5.6 | 7.4 | 6.6 | 4.8 | 3.8 | 7 | 5.8 | 10 | 58 | 58 | 87 | 87 | 58 | 58 | 58 | 58 | 58 | 58 | 700 | 0 | 24 | 24 | 0 | 469.63 | 469.63 | 0 | 14 | 46.6212 | 32.86235 | 165.3471 | 42.74959 | 24.85021 | -3.45454 | 229.4924 | 90.67696 | 9.323043 | 2.763892 | 4.1 | 2.016667 | 0.8666667 | 0.2166667 | 0 | 33 | 47896.23 | 3766.488 | 7.958203 | 8.196156 | 420.7032 | 462.0281 | 99.48838 | 2.095 | 0 | 0.8954938 | 45.207 | 20770 | 10 | 40.33333 | 56.66667 | 199 | 17 | 198 | 149 | 4.3 | 2.2 | 1.2 | 0.3 | 26 | 8.616667 | 1.4 | 59 | 176 | 0 | 18 | 19 | 22 | 25 | 15 | 558.8753 | 465.0509 | 425.2413 | 431.6403 | -0.04349763 | 19.02472 | -264.1398 | 611.375 | 13.58065 | 0.2580645 | 619.508625 | 17.5 | 27.5083 | 0.8662501 | 28.37455 | 18.16796 | 12.98558 | 23.89278 | 192.6102 | 188 | 196 | 296.1663 | 292 | 301 | 290.0208 | 286 | 294 | 299.2394 | 297 | 301 | 4.251967 | 3.8 | 5.6 | 2.033799 | 1.7 | 2.3 | 0.9131725 | 0.6 | 1.2 | 0.2172049 | 0 | 0.3 | 910.8993 | 902.5692 | 917.8704 | 12.57516 | 9.614301 | 15.85122 | 59.04139 | 60.01231 | 36.09689 | 634.453125 | 1.385259 | 1.098879 | 0.9764804 | 0.8623475 | 105.655 | 173.8715 | 265.3435 | 462.482 | 3 | 3.1 | 4.2 | 4.3 | 4 | 4 | 401 | 401 | 416
2019-10-09 | 48.96 | 10.3 | 1.28 | 1.18 | 3.28 | 608 | 538.876 | 1 | 45086.26 | 9.591667 | 900.1291 | 920.4192 | 2217.394 | 291.1424 | 2250 | 741 | 643.5435 | 628.6178 | 0 | 250 | 10.76401 | 41.30183 | 925.805 | 923.2382 | 913.2891 | 924.1542 | 916.7231 | 924.6223 | 908.3544 | 927.1673 | 895.1456 | 854.7037 | 8.362 | 5 | 29.46989 | 548.402 | 554.6 | 17.06 | 18.08 | 23.93742 | 60 | 3 | 1.000908 | 0.8 | 0.1 | 1.367338 | 51 | 153 | 4669 | 12 | 28 | 5.333333 | 0 | 2 | 2 |  | 54 | 51 | 0 | 27 | 45 | 46 | 2.4 | 1.4 | 0.75 | 452.4998 | 317.7922 | 294.6242 | 303.4877 | 0 | 10.98 | 10.65 | 8.44 | 2.6 | 7.854156 | 42 | 125 | 162 | 5.6 | 5.4 | 7.8 | 6 | 11 | 7.8 | 5.4 | 8.8 | 4.8 | 8 | 58 | 58 | 87 | 87 | 58 | 58 | 58 | 58 | 58 | 58 | 700 | 0 | 24 | 24 | 0 | 861.4 | 861.4 | 2 | 23 | 49.476 | 33.71366 | 164.9272 | 42.89008 | 24.61621 | -3.180018 | 229.2535 | 90.64957 | 9.350434 | 3.264599 | 4.683333 | 1.95 | 0.8833333 | 0.2 | 0 | 50 | 47567.85 | 3747.45 | 7.928162 | 8.187625 | 420.3529 | 461.6847 | 99.48656 | 17.928 | 0 | 0.8863092 | 27.279 | 0 | 10 | 39.66667 | 54.66667 | 205 | 14 | 198 | 150 | 5.2 | 2.2 | 1 | 0.2 | 26 | 11 | 3.7 | 58.83333 | 176 | 0 | 17 | 19 | 22 | 26 | 15 | 555.5275 | 464.3622 | 424.7552 | 430.0493 | -0.5592309 | 10.3222 | -279.4416 | 611 | 11.90323 | 0.2903226 | 619.159 | 17.5 | 24.02896 | 0.8149871 | 24.84395 | 20.24883 | 13.51732 | 28.87299 | 191.6218 | 178 | 195 | 296.5619 | 286 | 306 | 290.2739 | 284 | 295 | 299.2416 | 296 | 303 | 4.758179 | 3.9 | 5.9 | 1.865887 | 1.5 | 2.2 | 0.8686204 | 0.6 | 1 | 0.1859479 | 0.1 | 0.3 | 911.1989 | 902.5256 | 918.939 | 15.29062 | 12.31058 | 17.87885 | 59.03853 | 60.66077 | 35.53922 | 613.4375 | 1.41135 | 1.087273 | 1.033771 | 1.011907 | 150.5312 | 169.9441 | 290.2103 | 354.5602 | 3 | 3.1 | 4.3 | 4.4 | 4 | 4 | 416 | 404 | 383
2019-10-10 | 48.62 | 10.52 | 1.25 | 1.1 | 3.18 | 611 | 540.3556 | 1 | 44788.87 | 9.35 | 905.7918 | 919.8134 | 2210.414 | 289.5201 | 2125 | 657 | 643.2957 | 592.799 | 0 | 250 | 13.43501 | 47.81454 | 928.8587 | 919.5182 | 910.3617 | 921.1307 | 916.7835 | 924.8178 | 907.6969 | 929.3397 | 884.6547 | 846.6454 | 8.362 | 5 | 29.53158 | 551.042 | 414.6 | 9.435516 | 18.13 | 23.6597 | 41 | 2.5 | 1.044095 | 0.7 | 0.1 | 1.984084 | 45 | 153 | 4669 | 13 | 32 | 5.416667 | 0 | 2 | 2 | 2 | 53.66667 | 50.66667 | 0 | 28 | 45 | 53 | 2.3 | 0.7 | 0.25 | 447.3435 | 316.8724 | 293.4042 | 301.281 | 0 | 10.87 | 10.73 | 7.58 | 1.02 | 7.966566 | 47 | 129 | 160 | 8 | 9.6 | 5.4 | 7.6 | 6.6 | 4.8 | 4 | 7.2 | 5.4 | 10 | 58 | 58 | 87 | 87 | 58 | 58 | 58 | 58 | 58 | 58 | 700 | 0 | 24 | 24 | 0 | 470.05 | 470.05 | 0 | 14 | 52.3056 | 33.33932 | 164.9622 | 42.3331 | 23.88393 | -3.624137 | 227.5551 | 91.09676 | 8.903244 | 3.467729 | 4.65 | 1.75 | 0.75 | 0.1666667 | 0 | 28 | 47747.59 | 3770.104 | 7.889917 | 8.126969 | 419.9526 | 447.9823 | 99.49907 | 15.981 | 0 | 0.8843791 | 32.508 | 21210 | 12 | 39.66667 | 58 | 220 | 16 | 199 | 142 | 5.4 | 1.8 | 0.8 | 0.2 | 26 | 11.5 | 3 | 58.66667 | 175 | 0 | 15 | 18 | 21 | 26 | 13 | 555.5163 | 463.9369 | 424.9847 | 429.8424 | 0.8263352 | 21.86858 | -261.8067 | 611 | 13.22581 | 0.3225806 | 619.1793 | 17.5 | 26.81495 | 0.8790946 | 27.69405 | 21.63699 | 14.56783 | 30.58493 | 191.751 | 179 | 201 | 296.5749 | 277 | 318 | 290.469 | 278 | 307 | 299.4042 | 287 | 313 | 4.725958 | 3.5 | 5.8 | 1.733558 | 1.4 | 2.2 | 0.7790162 | 0.6 | 1.1 | 0.1534988 | 0 | 0.2 | 908.9185 | 903.5891 | 913.7522 | 17.67786 | 14.80835 | 19.35648 | 58.71921 | 59.85668 | 35.17607 | 572.96875 | 1.468742 | 1.070404 | 1.01863 | 1.018017 | 173.1674 | 171.7105 | 298.7066 | 288.8649 | 3 | 3.1 | 4.3 | 4.4 | 4 | 4 | 415 | 398 | 416
2019-10-11 | 50 | 9.96 | 1.21 | 1.14 | 2.68 | 601 | 551.3296 | 0.9881944 | 46702.14 | 9.4 | 902.5752 | 917.0481 | 2366.66 | 292.6416 | 1475.755 | 804 | 647.8267 | 617.2105 | 0 | 250 | 15.49362 | 55.41491 | 931.7813 | 922.6969 | 907.2933 | 909.8662 | 916.2794 | 923.4969 | 896.7581 | 928.2126 | 890.4797 | 845.5948 | 8.362 | 5 | 29.44906 | 542.242 | 480.5 | 7.78 | 18.43 | 23.02494 | 62 | 4 | 1.388238 | 0.7 | 0.1 | 4.909125 | 60 | 149 | 4669 | 15 | 35 | 5.166667 | 0 | 2 | 2 | 2 | 54 | 49.33333 | 0 | 28 | 45 | 51 | 2.3 | 1 | 0.25 | 454.4346 | 320.1153 | 296.8186 | 304.2831 | 0 | 10.7 | 10.63 | 7.15 | 1.68 | 7.974094 | 50 | 110 | 170 | 8.4 | 9.6 | 5.8 | 7.4 | 6.6 | 4.8 | 4.2 | 7.2 | 6.2 | 10 | 50 | 50 | 81 | 78 | 52 | 52 | 52 | 52 | 52 | 52 | 700 | 0 | 23.71667 | 23.71667 | 0 | 482.93 | 482.93 | 0 | 15 | 60.3996 | 32.83177 | 164.1741 | 41.58734 | 23.53441 | -3.413571 | 225.8823 | 91.09233 | 8.907668 | 3.600091 | 5.033333 | 1.7 | 0.7666667 | 0.1333333 | 0 | 58 | 48467.28 | 3818.123 | 7.871521 | 8.067224 | 420.5042 | 436.8343 | 99.51025 | 15.939 | 0 | 0.9173537 | 27.279 | 10710 | 13 | 38.66667 | 56.66667 | 222 | 16 | 198 | 190 | 5.9 | 1.8 | 0.9 | 0.2 | 28 | 11.33333 | 3.7 | 57.6 | 175 | 0 | 17 | 18 | 19 | 24 | 10 | 553.765 | 464.0996 | 424.8103 | 430.0164 | 2.082934 | 25.26631 | -286.6368 | 610.7464 | 4.548387 | 0.3430332 | 618.9511 | 17.5 | 23.86711 | 0.8446234 | 24.71173 | 20.81075 | 14.82722 | 29.33988 | 179.4841 | -20 | 255 | 296.8168 | 286 | 310 | 290.4661 | 273 | 310 | 299.3113 | 287 | 308 | 5.121482 | 0.2 | 16.4 | 1.677579 | 0.8 | 2 | 0.757978 | 0.5 | 1 | 0.1413333 | 0 | 0.2 | 907.0416 | 894.9738 | 924.007 | 19.62759 | 16.28707 | 25.00268 | 57.59552 | 59.64917 | 35.48733 | 884.21875 | 1.418699 | 1.063733 | 1.013168 | 0.9998514 | 183.0488 | 174.4794 | 307.9214 | 283.4896 | 2.8 | 3 | 4.3 | 4.4 | 4 | 4 | 402 | 358 | 385
2019-10-12 | 49.38 | 9.98 | 1.14 | 0.98 | 2.68 | 568 | 468.6272 | 0.9347222 | 45960.7 | 9.45 | 926.1257 | 900.3051 | 2292.825 | 300.892 | 445.7652 | 768 | 628.8002 | 612.965 | 0 | 250 | 19.13936 | 64.19083 | 918.276 | 908.2584 | 881.6613 | 889.884 | 907.0777 | 900.6763 | 878.3721 | 918.2348 | 882.394 | 833.6643 | 8.362 | 5 | 29.46695 | 513.202 | 593 | 7.78 | 18.01 | 22.62825 | 66 | 4 | 1.304325 | 0.7 | 0.2 | 5.670275 | 57 | 133 | 4687 | 16 | 38 | 5 | 0 | 2 | 2 | 2 | 54 | 50.33333 | 0 | 28 | 44 | 47 | 2.3 | 0.9 | 0.25 | 467.4752 | 327.1793 | 304.964 | 312.5044 | 0 | 11.03 | 10.78 | 8.3 | 2.32 | 7.927336 | 53 | 114 | 165 | 4.6 | 4.2 | 7.2 | 5.8 | 10.2 | 7.4 | 5 | 8 | 4.6 | 6.8 | 52 | 52 | 75 | 75 | 50 | 50 | 50 | 50 | 50 | 50 | 700 | 0 | 22.43333 | 22.43333 | 0 | 452.69 | 452.69 | 0 | 13 | 63.9372 | 31.43547 | 150.2391 | 38.54423 | 21.61988 | 2.044243 | 212.4475 | 88.86119 | 11.13881 | 3.441059 | 4.8 | 2.083333 | 0.9166667 | 0.2 | 0 | 73 | 45789.09 | 3635.729 | 8.152869 | 7.587411 | 417.0461 | 948.9416 | 98.97695 | 7.812 | 0 | 0.8250479 | 30.267 | 10800 | 14 | 36 | 56 | 166 | 17 | 200 | 95 | 4.9 | 2.5 | 1.1 | 0.3 | 29 | 10.13333 | 3.3 | 57.6 | 172 | 0 | 18 | 19 | 21 | 0 | 0 | 517.908 | 456.3647 | 416.6685 | 426.3342 | 1.294141 | 49.55582 | -246.4156 | 610.505 | -37.12903 | 0.3100134 | 618.7678 | 17.5 | 20.01113 | 1.311066 | 21.3222 | 16.13956 | 12.79103 | 20.31323 | 192.66 | 185 | 206 | 296.26 | 288 | 304 | 290.1068 | 283 | 294 | 299.2582 | 295 | 305 | 4.210531 | 1 | 5.3 | 1.969027 | 0.3 | 2.8 | 0.9526505 | 0 | 1.6 | 0.1841146 | 0 | 0.4 | 888.8746 | 723.9323 | 930.5925 | 22.91654 | 13.21044 | 74.41438 | 56.18217 | 60.11606 | 33.56787 | 4013.046875 | 1.395765 | 1.109052 | 1.04461 | 1.02824 | 142.2038 | 167.1345 | 328.9089 | 275.7029 | 3 | 3 | 4.3 | 4.4 | 4 | 4 | 401 | 360 | 366
2019-10-13 | 49.05 | 9.66 | 1.22 | 1 | 2.74 | 595 | 567.3952 | 0.98125 | 47112.65 | 9.6 | 926.7643 | 911.0958 | 2329.924 | 299.0231 | 891.7197 | 750 | 631.6711 | 629.7667 | 0 | 250 | 16.39948 | 61.92017 | 926.1715 | 918.5989 | 907.0329 | 901.1343 | 910.4647 | 917.6671 | 885.9915 | 921.7053 | 882.7114 | 826.9121 | 8.45 | 5 | 29.46715 | 537.05 | 642.3 | 14.90766 | 18.99 | 21.40791 | 36 | 2 | 0.9704161 | 0.7 | 0.1 | 1.303986 | 51 | 135 | 4688 | 17 | 41 | 5.666667 | 0 | 2 | 2 | 2 | 53 | 46.33333 | 0 | 27 | 49 | 52 | 2.3 | 5.5 | 2.25 | 471.6197 | 324.1586 | 302.6917 | 310.3574 | 0 | 10.72 | 10.68 | 7.3 | 2.4 | 7.954367 | 57 | 80 | 155 | 8 | 9.6 | 5.4 | 7 | 6.6 | 4.4 | 4 | 7.4 | 5.8 | 10 | 56 | 56 | 84 | 84 | 56 | 56 | 56 | 56 | 56 | 56 | 700 | 0 | 23.55 | 23.55 | 0 | 0 | 0 | 0 | 0 | 74.3952 | 32.26491 | 164.2707 | 41.78583 | 24.41713 | -3.423354 | 227.0503 | 90.75369 | 9.246314 | 1.492931 | 4.45 | 1.8 | 0.9166667 | 0.2 | 0 | 40 | 46972.93 | 3710.526 | 8.192627 | 8.108938 | 420.727 | 466.6936 | 99.5 | 11.205 | 0 | 0.9536054 | 19.062 | 0 | 14 | 37 | 58.33333 | 201 | 15 | 197 | 110 | 5.3 | 2.1 | 1.1 | 0.2 | 31 | 10.83333 | 4.8 | 58 | 175 | 0 | 15 | 19 | 21 | 22 | 15 | 548.3006 | 463.7848 | 423.7847 | 430.4449 | 0.7304177 | 26.97664 | -276.0294 | 610.1905 | -51.80645 | 0.3235215 | 618.4798 | 17.5 | 26.73461 | 1.018852 | 27.75346 | 18.96064 | 13.06339 | 29.75489 | 192.4021 | 181 | 203 | 296.5348 | 288 | 302 | 290.255 | 284 | 298 | 299.2528 | 287 | 302 | 4.364865 | 2.8 | 5.9 | 1.785714 | 1.3 | 2.3 | 0.8894051 | 0.6 | 1.2 | 0.1717674 | 0 | 0.3 | 902.9484 | 835.1132 | 919.4954 | 22.83599 | 18.94295 | 25.12547 | 57.83652 | 60.37545 | 35.59108 | 741.484375 | 1.425405 | 1.069 | 1.045246 | 1.021426 | 150.6484 | 154.1646 | 333.6705 | 275.3989 | 3.2 | 3.5 | 4.4 | 4.6 | 3.9 | 4 | 402 | 340 | 333
2019-10-14 | 50.05 | 9.74 | 1.245 | 1.02 | 2.84 | 610 | 549.8896 | 1 | 50089.79 | 9.658333 | 937.3005 | 910.665 | 2489.046 | 306.5688 | 291.6667 | 782 | 660.5897 | 638.9478 | 0 | 250 | 17.09847 | 56.21372 | 926.8484 | 926.1242 | 910.1391 | 891.6192 | 913.9029 | 920.9723 | 876.5152 | 919.1984 | 894.2905 | 828.0954 | 8.884 | 5 | 29.64909 | 550.684 | 520.2 | 16.92 | 18.97 | 21.59693 | 39 | 3 | 1.041584 | 0.7 | 0.1 | 16.218 | 45 | 133 | 4688 | 19 | 45 | 5.666667 | 0 | 2 | 2 | 2 | 54.33333 | 48.66667 | 0 | 28 | 45 | 47 | 2.4 | 1.3 | 1 | 483.5994 | 331.4652 | 310.2016 | 318.3946 | 0 | 10.91 | 10.5 | 6.98 | 1.28 | 7.982912 | 65 | 150 | 125 | 8.2 | 9.4 | 5.8 | 7.6 | 6.4 | 5.2 | 4.4 | 7.4 | 5.8 | 10 | 56 | 56 | 84 | 84 | 56 | 56 | 56 | 56 | 56 | 56 | 700 | 0 | 24 | 24 | 0 | 523.48 | 523.48 | 0 | 16 | 59.4096 | 32.4022 | 164.2005 | 41.00464 | 22.44188 | -3.596254 | 224.0507 | 91.58868 | 8.411321 | 1.681993 | 4.116667 | 1.65 | 0.7833333 | 0.15 | 0 | 47 | 49881.03 | 3951.28 | 7.80846 | 8.001812 | 420.1248 | 417.0666 | 99.52814 | 15.05793 | 0 | 0.9014584 | 4.004067 | 0 | 14 | 37 | 56.66667 | 175 | 16 | 203 | 133 | 5 | 1.8 | 0.9 | 0.2 | 34 | 9 | 6.6 | 57.43333 | 175 | 0 | 17 | 18 | 20 | 23 | 7 | 561.7136 | 464.3288 | 424.9261 | 430.5669 | 1.270391 | 60.95935 | -268.3388 | 610.1768 | -51.48387 | 0.3557796 | 618.5089 | 17.5 | 23.75831 | 0.9825995 | 24.74091 | 19.25189 | 13.18011 | 29.49551 | 192.7385 | 179 | 202 | 296.907 | 288 | 309 | 290.3484 | 280 | 297 | 299.2989 | 283 | 307 | 4.142131 | 3.3 | 5.2 | 1.622181 | 1.3 | 2 | 0.7782882 | 0.6 | 1 | 0.1365845 | 0 | 0.2 | 902.924 | 895.3877 | 910.1691 | 20.02536 | 11.5546875 | 27.60612 | 57.0726 | 59.20821 | 35.02043 | 641.328125 | 1.39849 | 1.052014 | 1.039981 | 1.008737 | 140.3778 | 152.793 | 326.4915 | 272.0954 | 3 | 3 | 4.2 | 4.4 | 4 | 4 | 411 | 342 | 346
2019-10-15 | 50.47 | 10.48 | 1.22 | 1.16 | 2.62 | 610 | 535.9244 | 1 | 50117.17 | 9.75 | 937.21 | 907.9455 | 2433.462 | 306.795 | 166.6667 | 810 | 658.6835 | 645.2479 | 0 | 250 | 17.62576 | 61.06432 | 926.1301 | 925.679 | 905.9046 | 887.296 | 910.7385 | 916.3262 | 874.2399 | 917.2498 | 892.6293 | 823.0985 | 8.884 | 5 | 29.6512 | 550.684 | 556.3 | 16.92 | 18.36 | 44.936 | 36 | 2 | 1.298697 | 0.8 | 0.2 | 4.347967 | 84 | 132 | 4688 | 20 | 48 | 5.583333 | 0 | 2 | 2 | 2 | 53.33333 | 43.66667 | 0 | 27 | 45 | 48 | 2.2 | 1 | 1 | 487.0504 | 331.6491 | 310.1809 | 318.6326 | 0 | 10.76 | 10.61 | 7.64 | 2.58 | 7.980097 | 62 | 118 | 167 | 6.2 | 9.8 | 6.8 | 7.2 | 6.2 | 4.8 | 3.8 | 7.2 | 5.6 | 10.2 | 58 | 58 | 87 | 87 | 58 | 58 | 58 | 58 | 58 | 58 | 700 | 0 | 24 | 24 | 0 | 626.96 | 626.96 | 1 | 18 | 52.9644 | 32.07699 | 162.9854 | 39.28813 | 20.89831 | -3.669789 | 219.502 | 92.15109 | 7.84891 | 2.010325 | 3.683333 | 1.5 | 0.75 | 0.1166667 | 0 | 47 | 50005.31 | 4003.694 | 7.719385 | 7.839358 | 419.5216 | 380.8617 | 99.5635 | -2.319933 | 0 | 0.8785646 | 38.484 | 32160 | 17 | 36.33333 | 56.33333 | 140 | 17 | 204 | 120 | 3.9 | 1.6 | 0.8 | 0.2 | 35 | 10.5 | 3 | 57.03333 | 175 | 0 | 18 | 19 | 18 | 23 | 9 | 555.0747 | 464.1973 | 425.8414 | 430.9657 | 0.8753219 | 70.32806 | -262.111 | 610.1649 | -51.16129 | 0.3880376 | 618.5341 | 17.5 | 24.27836 | 0.9475743 | 25.22594 | 20.21659 | 13.30981 | 30.4293 | 193.5065 | 187 | 204 | 297.0358 | 293 | 303 | 290.3866 | 285 | 296 | 299.3301 | 286 | 318 | 3.615402 | 3 | 4.4 | 1.491453 | 1.3 | 1.7 | 0.7541181 | 0.6 | 0.9 | 0.113787 | 0 | 0.2 | 905.9869 | 893.3552 | 915.7499 | 15.11195 | 11.48652 | 17.99929 | 56.81026 | 58.57271 | 33.77539 | 528.28125 | 1.28768 | 1.02779 | 1.061587 | 0.9676795 | 82.92062 | 175.9698 | 343.4311 | 241.2369 | 3 | 3.1 | 4.2 | 4.4 | 4 | 4 | 397 | 349 | 300
2019-10-16 | 48.6 | 10 | 1.13 | 1.21 | 2.5 | 610 | 562.4912 | 1 | 50149.95 | 9.5 | 949.8448 | 899.481 | 2349.556 | 306.8058 | 166.6667 | 763 | 659.6033 | 649.7999 | 0 | 250 | 17.16506 | 63.50994 | 924.2324 | 917.2843 | 879.4797 | 889.0938 | 901.0474 | 894.8743 | 873.8629 | 915.9737 | 893.281 | 843.8136 | 19.248 | 5 | 30.05078125 | 561.048 | 576.1 | 35.70508 | 18.45 | 43.48391 | 50 | 4 | 1.207709 | 0.7 | 0.1 | 4.337098 | 78 | 130 | 4688 | 21 | 51 | 5.75 | 0 | 2 | 2 | 2 | 52.66667 | 44.66667 | 14.04 | 27 | 44 | 46 | 2.4 | 0.3 | 0.25 | 491.6322 | 334.1882 | 311.2981 | 317.8591 | 0 | 10.7 | 10.56 | 8.24 | 2.12 | 8.01167 | 46 | 112 | 120 | 5.5 | 5.4 | 7.8 | 6 | 11 | 7.8 | 5.6 | 8.8 | 4.6 | 8 | 52 | 52 | 78 | 78 | 52 | 52 | 52 | 52 | 52 | 52 | 700 | 0 | 24 | 24 | 0 | 611.6 | 611.6 | 0 | 19 | 64.8912 | 31.88937 | 164.3901 | 40.59337 | 22.19785 | -3.788276 | 223.393 | 91.75911 | 8.240889 | 2.030411 | 3.416667 | 1.583333 | 0.7666667 | 0.1166667 | 0 | 45 | 50181.2 | 4006.06 | 7.785083 | 7.978322 | 419.8564 | 413.564 | 99.53052 | 8.217 | 0 | 0.9221167 | 30.267 | 0 | 17 | 38 | 58 | 140 | 15 | 207 | 233 | 3.8 | 1.8 | 0.8 | 0.2 | 37 | 11.26667 | 3.3 | 57.03333 | 175 | 0 | 18 | 19 | 21 | 26 | 10 | 566.84 | 464.5212 | 425.8292 | 430.8539 | 0.9089598 | 68.11934 | -266.3579 | 610.1505 | -50.90271 | 0.4202957 | 619.2037 | 17.5 | 25.85041 | 0.9198682 | 26.77028 | 17.52574 | 14.39923 | 22.90709 | 193.9974 | 184 | 204 | 296.8108 | 287 | 315 | 290.5123 | 282 | 306 | 299.3087 | 293 | 314 | 3.392278 | 2.9 | 4 | 1.579671 | 1.4 | 2 | 0.7959051 | 0.7 | 1 | 0.1121678 | 0 | 0.2 | 898.6056 | 867.3043 | 911.7582 | 15.0653 | 8.175225 | 29.20672 | 56.95024 | 59.28603 | 32.99722 | 564.765625 | 1.196487 | 1.0132 | 1.072364 | 0.9301549 | 17.00995 | 180.5124 | 365.5781 | 214.9061 | 3 | 3 | 4.3 | 4.4 | 4 | 4 | 404 | 343 | 251
2019-10-17 | 48.44 | 9.36 | 1.08 | 1.35 | 2.44 | 610 | 543.2472 | 1 | 50074.68 | 9.6 | 941.5203 | 912.1374 | 2332.063 | 305.4 | 166.6667 | 815 | 649.3093 | 637.5435 | 0 | 250 | 14.74346 | 49.21652 | 933.0348 | 927.3213 | 899.1625 | 902.4832 | 911.6221 | 911.6574 | 886.8708 | 924.9475 | 900.9436 | 856.0655 | 19.183 | 5 | 30.07161 | 560.983 | 584.7 | 41.89 | 18.25 | 41.43827 | 36 | 2 | 0.9828357 | 0.7 | 0.2 | 4.710375 | 72 | 129 | 4688 | 23 | 54 | 6.833333 | 0 | 2 | 2 | 2 | 54 | 45.33333 | 0 | 28 | 45 | 46 | 2.4 | 0.4 | 0.25 | 485.0627 | 331.6681 | 309.4097 | 316.9026 | 0 | 10.7 | 10.62 | 7.5 | 1.5 | 8.035703 | 57 | 88 | 48 | 5.2 | 7.9 | 6 | 10.1 | 7.4 | 5.6 | 8.8 | 5.2 | 7.9 | 5.6 | 58 | 58 | 87 | 87 | 58 | 58 | 58 | 58 | 58 | 58 | 700 | 0 | 24 | 24 | 0 | 453.91 | 453.91 | 0 | 13 | 63.3372 | 32.90507 | 163.6867 | 39.81036 | 21.32151 | -3.881422 | 220.9372 | 92.10631 | 7.893689 | 2.301317 | 3.383333 | 1.533333 | 0.8333333 | 0.1333333 | 0 | 45 | 49724.41 | 3989.288 | 7.746692 | 7.890613 | 420.9972 | 384.3021 | 99.56131 | 7.825 | 0 | 0.8905692 | 34.002 | 11560 | 18 | 38 | 58.66667 | 167 | 18 | 208 | 220 | 3.7 | 1.6 | 0.9 | 0.2 | 39 | 9.833333 | 2.8 | 57.26667 | 175 | 0 | 17 | 19 | 21 | 23 | 11 | 557.0845 | 464.6281 | 425.987 | 430.8401 | 0.7848399 | 67.33641 | -268.0446 | 610.1416 | -50.58013 | 0.4525538 | 619.7941 | 17.5 | 18.97466 | 0.9836599 | 19.95832 | 19.32986 | 15.38489 | 25.57877 | 193.8927 | 186 | 203 | 297.1171 | 293 | 301 | 290.3336 | 284 | 309 | 299.2496 | 291 | 302 | 3.461629 | 3 | 4.2 | 1.482472 | 1.3 | 1.7 | 0.8043252 | 0.7 | 1 | 0.1145845 | 0 | 0.2 | 910.9669 | 904.8835 | 913.9907 | 12.60931 | 9.98046875 | 19.74517 | 57.20496 | 58.3652 | 35.38359 | 575.390625 | 1.178303 | 1.005922 | 1.085735 | 0.9111177 | -8.681586 | 173.1961 | 373.7663 | 208.705 | 3 | 3 | 4.3 | 4.4 | 4 | 4 | 418 | 380 | 376
2019-10-18 | 49.67 | 9.1 | 1.02 | 1.3 | 2.18 | 608 | 543.7656 | 1 | 50081.66 | 9.75 | 926.2894 | 912.8476 | 2330.192 | 304.0421 | 708.3333 | 781 | 643.8278 | 630.5585 | 0 | 250 | 15.05753 | 49.10059 | 932.1249 | 930.5993 | 898.2025 | 904.1427 | 913.108 | 911.1294 | 887.7603 | 925.7139 | 901.074 | 851.6901 | 18.344 | 5 | 30.01107 | 558.384 | 436.4 | 23.85974 | 18.7 | 39.9378 | 50 | 3 | 0.9742694 | 0.9 | 0.1 | 4.579013 | 66 | 127 | 4688 | 24 | 57 | 5 | 0 | 2 | 2 | 2 | 54 | 46.33333 | 0 | 28 | 45 | 48 | 2.3 | 0.5 | 0.25 | 480.7714 | 330.6846 | 307.3706 | 315.7285 | 0 | 10.79 | 10.58 | 7.03 | 1.27 | 8.08795 | 56 | 115 | 155 | 7.2 | 8.4 | 10.6 | 8.2 | 5.6 | 4 | 5.4 | 7.8 | 6.6 | 8.6 | 56 | 56 | 84 | 84 | 56 | 56 | 56 | 56 | 56 | 56 | 700 | 0 | 24 | 24 | 0 | 559.51 | 559.51 | 0 | 17 | 57.2556 | 33.43276 | 164.787 | 40.92041 | 22.49271 | -3.6776 | 224.5225 | 91.61994 | 8.380056 | 2.248452 | 3.866667 | 3.85 | 0.85 | 0.1166667 | 0 | 40 | 49452.97 | 3972.382 | 7.835596 | 8.018661 | 420.1461 | 403.668 | 99.5451 | 11.887 | 0 | 0.8943513 | 33.255 | 11140 | 19 | 35.33333 | 57.33333 | 155 | 16 | 209 | 228 | 4.1 | 7.3 | 0.9 | 0.2 | 41 | 11.33333 | 2.9 | 57.9 | 175 | 0 | 15 | 18 | 19 | 26 | 12 | 563.1321 | 464.6286 | 426.4364 | 430.6724 | 1.027058 | 66.64777 | -270.35 | 610.022 | -52.25755 | 0.4848118 | 620.1599 | 17.5 | 18.51958 | 0.9330188 | 19.4526 | 21.84306 | 17.56374 | 29.02861 | 192.925 | 186 | 203 | 291.3506 | 280 | 304 | 290.1598 | 285 | 294 | 299.2424 | 296 | 304 | 4.046705 | 3.4 | 5 | 4.940813 | 1.4 | 8.900001 | 0.903146 | 0.7 | 1.1 | 0.1630992 | 0 | 0.2 | 911.4411 | 889.3409 | 919.7457 | 12.75075 | 10.44691 | 16.02743 | 57.62178 | 59.40275 | 35.34466 | 613.125 | 1.294951 | 1.269305 | 1.09485 | 0.9385814 | 70.05561 | 338.8939 | 362.2608 | 209.3109 | 3 | 3.1 | 4.3 | 4.4 | 4 | 4 | 404 | 360 | 333
2019-10-19 | 49.94 | 8.69 | 1.11 | 1.2 | 2.5 | 610 | 538.8868 | 1 | 50082 | 9.658333 | 930.3279 | 914.4104 | 2360.226 | 304.3617 | 458.3333 | 791 | 652.2439 | 639.5258 | 0 | 250 | 16.09963 | 55.37768 | 934.5485 | 933.7921 | 896.9822 | 905.0402 | 915.9772 | 911.782 | 890.3788 | 926.7823 | 906.8406 | 853.1803 | 18.344 | 5 | 30.06657 | 560.144 | 619 | 29.0939 | 18.56 | 39.29734 | 101 | 6 | 1.178637 | 0.7 | 0.1 | 4.246418 | 59 | 125 | 4688 | 25 | 60 | 5.5 | 0 | 2 | 2 | 2 | 52 | 45.66667 | 0 | 27 | 44 | 46 | 2.4 | 0.8 | 0.25 | 484.7124 | 331.3933 | 307.7144 | 316.4727 | 0 | 10.8 | 10.54 | 8.81 | 3.04 | 8.038701 | 71 | 101 | 139 | 5.8 | 5.2 | 7.8 | 6.4 | 11 | 7.8 | 5.4 | 8.6 | 5 | 7.8 | 60 | 60 | 90 | 90 | 60 | 60 | 60 | 60 | 60 | 60 | 700 | 0 | 24 | 24 | 0 | 484.08 | 484.08 | 0 | 14 | 62.8068 | 32.96701 | 164.9818 | 41.2961 | 22.98603 | -3.745597 | 225.5184 | 91.46835 | 8.531647 | 2.212452 | 3.833333 | 3.5 | 0.8666667 | 0.1666667 | 0 | 50 | 49091.7 | 3948.218 | 7.908948 | 8.054228 | 420.6342 | 408.8056 | 99.54415 | 5.111 | 0 | 0.883421 | 38.484 | 10340 | 20 | 35.33333 | 54.66667 | 145 | 17 | 211 | 220 | 4.8 | 6 | 1 | 0.2 | 43 | 9.55 | 2.2 | 57.3 | 175 | 0 | 17 | 17 | 19 | 23 | 7 | 562.2129 | 464.8738 | 426.368 | 431.3328 | 0.9816839 | 72.07237 | -264.1483 | 610.0209 | -51.93497 | 0.5170699 | 620.5928 | 17.5 | 19.93572 | 0.9553434 | 20.89106 | 19.41141 | 15.43678 | 27.66683 | 192.2084 | 185 | 198 | 294.7234 | 263 | 300 | 290.2965 | 267 | 296 | 299.2352 | 292 | 304 | 4.486214 | 3.5 | 5.1 | 2.920752 | 2.3 | 5.6 | 0.8316343 | 0.7 | 1 | 0.1332558 | 0.1 | 0.2 | 913.3334 | 901.7174 | 922.1816 | 13.53634 | 9.704468 | 18.8302 | 57.29768 | 59.0915 | 34.60542 | 573.046875 | 1.392352 | 1.153636 | 1.096983 | 0.9439606 | 179.8786 | 261.1155 | 368.365 | 217.7534 | 3 | 3.2 | 4.3 | 4.4 | 4 | 4 | 411 | 349 | 33
2019-10-20 | 48.1 | 10.12 | 1.02 | 1.57 | 2.2 | 610 | 576.4016 | 1 | 50060.73 | 9.558333 | 950.4097 | 913.2749 | 2396.616 | 305.8933 | 625 | 793 | 658.2746 | 647.9286 | 0 | 250 | 14.93397 | 50.04789 | 928.5981 | 930.3678 | 908.7214 | 897.0756 | 912.9074 | 921.0559 | 885.8761 | 921.597 | 904.2329 | 848.0599 | 19.17 | 5 | 30.06966 | 560.97 | 610.7 | 44.06059 | 18.52 | 37.26506 | 85 | 5 | 0.9026841 | 0.9 | 0.1 | 2.176623 | 53 | 123 | 4688 | 26 | 63 | 5.333333 | 0 | 2 | 2 | 2 | 54 | 43.66667 | 0 | 28 | 45 | 45 | 2.3 | 0.9 | 0.25 | 490.2549 | 332.7087 | 309.2083 | 318.2077 | 0 | 10.7 | 10.6 | 7.29 | 1.43 | 8.064013 | 54 | 68 | 65 | 5.6 | 5.8 | 7.2 | 6.8 | 10 | 7.8 | 5.2 | 8.6 | 5 | 8 | 58 | 58 | 87 | 87 | 58 | 58 | 58 | 58 | 58 | 58 | 700 | 0 | 24 | 24 | 0 | 0 | 0 | 0 | 0 | 64.4016 | 33.38284 | 165.2047 | 42.39766 | 24.11679 | -3.542198 | 228.177 | 90.98306 | 9.016943 | 2.142277 | 4.966667 | 2.416667 | 0.8333333 | 0.1 | 0 | 50 | 48698.24 | 3894.816 | 8.013221 | 8.149178 | 420.2728 | 436.2152 | 99.52075 | 10.458 | 0 | 0.9449207 | 28.026 | 0 | 20 | 35.66667 | 56.66667 | 176 | 16 | 206 | 224 | 5.3 | 2.6 | 0.9 | 0.1 | 45 | 8 | 3.6 | 57.63333 | 175 | 0 | 15 | 18 | 20 | 27 | 13 | 564.3379 | 464.5137 | 425.5007 | 430.7107 | 0.7773369 | 63.21879 | -279.7289 | 610.0198 | -51.61239 | 0.549328 | 621.0237 | 17.5 | 18.17925 | 0.9658925 | 19.14514 | 19.00595 | 16.47433 | 23.47775 | 191.3595 | 185 | 195 | 295.6397 | 288 | 314 | 290.3965 | 279 | 299 | 299.4214 | 297 | 301 | 4.994269 | 4.2 | 5.9 | 2.408554 | 2.2 | 2.7 | 0.7978773 | 0.7 | 0.9 | 0.100456 | 0 | 0.2 | 912.0525 | 902.4936 | 919.87 | 12.69997 | 9.785801 | 15.70529 | 57.83748 | 59.3768 | 35.39655 | 593.046875 | 1.436987 | 1.110654 | 1.089464 | 0.9290225 | 235.95 | 215.2525 | 352.2386 | 215.6347 | 3 | 3.1 | 4.3 | 4.4 | 4 | 4.1 | 407 | 361 | 348
2019-10-21 | 48.21 | 10.26 | 1.01 | 1.62 | 2.26 | 562 | 510.3524 | 0.9972222 | 48428.59 | 9.6 | 907.8284 | 907.6987 | 2317.231 | 299.4325 | 1629.526 | 805 | 623.2908 | 608.1951 | 0 | 250 | 14.38986 | 47.32944 | 920.5311 | 923.9318 | 905.9037 | 892.5958 | 908.3017 | 916.1409 | 882.3613 | 911.8229 | 895.6639 | 838.0231 | 18.791 | 5 | 27.94666 | 518.351 | 566.1 | 44.59 | 18.79 | 13.90249 | 89 | 7 | 1.453516 | 0.6 | 0.1 | 4.390201 | 47 | 122 | 4688 | 28 | 67 | 6.333333 | 0 | 2 | 2 | 2 | 55.66667 | 49.66667 | 0 | 27 | 45 | 46 | 2.3 | 0.8 | 0.25 | 477.7046 | 326.8755 | 302.1948 | 312.2734 | 0 | 10.88 | 10.6 | 7.6 | 1.46 | 8.08145 | 61 | 57 | 69 | 8.2 | 9.8 | 6.6 | 7.2 | 6 | 4.8 | 3.6 | 7 | 5.6 | 10 | 58 | 58 | 87 | 87 | 61 | 58 | 58 | 58 | 58 | 58 | 600 | 0 | 23.93333 | 23.93333 | 183.68 | 486.05 | 669.73 | 0 | 20 | 64.6224 | 32.43924 | 159.6405 | 34.69809 | 17.59442 | -3.969502 | 207.9635 | 93.44841 | 6.551589 | 2.269937 | 4.516667 | 2.783333 | 0.8166667 | 0.1166667 | 0 | 55 | 48134.34 | 3967.778 | 7.194837 | 7.427268 | 420.2512 | 281.0671 | 99.65136 | 11.205 | 0 | 0.9081004 | 16.821 | 0 | 20 | 36.66667 | 56.33333 | 175 | 20 | 204 | 225 | 5.4 | 4.6 | 1 | 0.2 | 47 | 11.05 | 5.1 | 57.23333 | 175 | 0 | 15 | 19 | 18 | 21 | 0 | 517.6368 | 460.9998 | 420.5921 | 428.0231 | 0.2788044 | 69.36553 | -262.2215 | 607.8034 | -99.28981 | 0.5788082 | 619.1814 | 17.5 | 15.69472 | 0.9299016 | 16.62462 | 20.22417 | 15.64429 | 27.57606 | 192.1412 | 188 | 195 | 295.2806 | 280 | 308 | 290.4884 | 283 | 296 | 299.2552 | 296 | 303 | 4.565772 | 3.8 | 5.4 | 2.553285 | 2 | 3.2 | 0.7474988 | 0.6 | 0.9 | 0.09867014 | 0 | 0.2 | 905.7692 | 890.5266 | 921.2092 | 12.29196 | 8.617249 | 17.9174 | 56.83427 | 59.90855 | 34.90371 | 528.28125 | 1.42561 | 1.199465 | 1.091704 | 0.9125611 | 257.0552 | 271.693 | 347.9654 | 210.2876 | 3 | 3.2 | 4.3 | 4.4 | 4 | 4.1 | 418 | 406 | 331
2019-10-22 | 49.54 | 9.79 | 0.98 | 1.59 | 2.6 | 547 | 492.8768 | 1 | 48740.89 | 9.433333 | 911.7173 | 901.5388 | 2311.041 | 298.5713 | 41.66667 | 760 | 607.9478 | 597.1546 | 0 | 250 | 17.93009 | 59.64709 | 924.8973 | 924.0458 | 885.2349 | 882.5125 | 907.4549 | 900.4857 | 873.2465 | 914.4328 | 900.5725 | 841.5974 | 26.274 | 5 | 27.47331 | 512.634 | 586.1 | 44.59 | 18.89 | 34.5629 | 58 | 5 | 0.966659 | 0.7 | 0.1 | 1.547145 | 60 | 186 | 4688 | 29 | 70 | 5.5 | 0 | 2 | 2 | 2 | 55.66667 | 51.66667 | 0 | 27 | 45 | 50 | 2.3 | 0.7 | 0.25 | 476.0697 | 327.744 | 302.2944 | 309.8349 | 0 | 10.94 | 10.63 | 7.11 | 1.7 | 8.022049 | 42 | 63 | 122 | 8.2 | 9.8 | 6.4 | 7 | 4.2 | 4.8 | 3.6 | 7 | 5.4 | 10 | 58 | 58 | 87 | 87 | 58 | 58 | 58 | 58 | 58 | 58 | 600 | 0 | 24 | 24 | 293.21 | 177.33 | 470.54 | 0 | 14 | 64.3368 | 30.85944 | 159.0025 | 31.50199 | 14.77723 | -4.420265 | 200.8615 | 94.84373 | 5.156271 | 2.165331 | 4.116667 | 2.2 | 0.6833333 | 0.1 | 0 | 45 | 48536.14 | 4026.621 | 7.061963 | 7.173625 | 418.1853 | 251.7798 | 99.68112 | 9.503 | 0 | 0.9010545 | 17.568 | 10250 | 21 | 35.66667 | 55.33333 | 159 | 17 | 208 | 220 | 4.5 | 2.9 | 0.8 | 0.1 | 50 | 9 | 5 | 56.53333 | 175 | 0 | 19 | 22 | 23 | 23 | 0 | 511.5401 | 461.2489 | 420.289 | 428.7531 | 1.627702 | 73.03438 | -263.122 | 605.0272 | -161.9672 | 0.6110663 | 617.0853 | 15 | 21.19761 | 0.9455294 | 22.14314 | 15.18078 | 12.80401 | 18.29002 | 192.6149 | 184 | 203 | 296.3072 | 288 | 303 | 290.7746 | 286 | 295 | 299.2186 | 297 | 304 | 4.240598 | 3.4 | 5.1 | 1.971191 | 1.4 | 2.9 | 0.6430313 | 0.5 | 0.8 | 0.07409259 | 0 | 0.2 | 901.1052 | 890.2691 | 920.6928 | 15.69119 | 9.606663 | 23.7907 | 56.56422 | 58.45599 | 32.4136 | 311.640625 | 1.444103 | 1.286569 | 1.090302 | 0.9117427 | 275.5614 | 323.1559 | 366.2258 | 217.9387 | 3 | 3.2 | 4.3 | 4.4 | 4 | 4 | 420 | 407 | 328
2019-10-23 | 50.17 | 9.42 | 1.03 | 1.25 | 2.32 | 550 | 502.0316 | 1 | 49175.62 | 9.516667 | 906.1992 | 901.9701 | 2263.598 | 301.8429 | -750 | 736 | 594.9719 | 581.181 | 0 | 250 | 20.71277 | 71.38167 | 935.2937 | 918.2218 | 872.9288 | 892.0233 | 904.3182 | 891.6 | 876.1422 | 925.2325 | 897.5426 | 838.9211 | 26.261 | 5 | 27.63932 | 515.261 | 519 | 46.94811 | 18.95 | 33.63304 | 53 | 3 | 0.9536825 | 0.6 | 0.1 | 3.870967 | 54 | 183 | 4688 | 30 | 73 | 5.5 | 0 | 2 | 2 | 2 | 55.33333 | 51.66667 | 14.46 | 27 | 45 | 47 | 1.7 | 0.6 | 0.25 | 473.6597 | 328.5338 | 304.0733 | 314.7139 | 0 | 10.85 | 10.69 | 8.06 | 1.98 | 8.01954 | 68 | 70 | 65 | 5.2 | 5.4 | 7.2 | 6 | 7.4 | 7.4 | 5 | 8.4 | 6 | 7.8 | 56 | 56 | 84 | 84 | 56 | 56 | 56 | 56 | 56 | 56 | 700 | 0 | 24 | 24 | 403.46 | 164.33 | 567.79 | 0 | 16 | 62.2416 | 31.60654 | 158.6839 | 32.03413 | 15.07365 | -4.285052 | 201.5066 | 94.64603 | 5.353969 | 2.315929 | 4.716667 | 1.45 | 0.6333333 | 0.1 | 0 | 50 | 48932.94 | 4054.173 | 6.96366 | 7.196664 | 419.0934 | 252.0105 | 99.67579 | 10.505 | 0 | 0.9127847 | 28.773 | 21710 | 23 | 39 | 56.66667 | 171 | 17 | 210 | 220 | 5.7 | 1.6 | 0.7 | 0.2 | 52 | 10.78333 | 4.8 | 57.26667 | 175 | 0 | 19 | 21 | 23 | 19 | 0 | 511.0885 | 461.8796 | 421.0057 | 429.4687 | 1.481499 | 73.92494 | -277.2629 | 602.6244 | -221.6446 | 0.6433244 | 615.3027 | 15 | 16.73396 | 0.9669179 | 17.70087 | 16.44445 | 13.67295 | 23.06274 | 192.2122 | 185 | 198 | 297.3256 | 289 | 303 | 290.6659 | 287 | 302 | 299.3466 | 289 | 302 | 4.475168 | 3.3 | 5.9 | 1.377025 | 1.1 | 1.6 | 0.6079213 | 0.5 | 0.7 | 0.08307755 | 0 | 0.2 | 901.3823 | 892.7254 | 907.1246 | 17.21424 | 13.58514 | 24.25471 | 57.16946 | 58.4041 | 33.82726 | 328.671875 | 1.529734 | 1.297945 | 1.099309 | 0.977303 | 301.8855 | 271.5865 | 375.7914 | 242.4446 | 3 | 3 | 4.3 | 4.4 | 4 | 4 | 415 | 393 | 340
2019-10-24 | 51.33 | 9.07 | 1.12 | 1.34 | 2.14 | 553 | 488.4688 | 1 | 50067.63 | 9.5 | 892.8832 | 904.5683 | 2326.353 | 301.3817 | 541.6667 | 685 | 582.5933 | 567.6931 | 0 | 250 | 17.10431 | 57.81373 | 922.0764 | 922.9136 | 899.3231 | 884.2486 | 909.5788 | 913.6928 | 872.2636 | 912.4495 | 895.5849 | 833.7384 | 26.231 | 5 | 27.7653 | 517.871 | 644 | 47.95 | 18.83 | 32.56596 | 46 | 3 | 0.9616093 | 0.7 | 0.1 | 16.218 | 48 | 183 | 4688 | 31 | 76 | 6 | 0 | 2 | 2 | 2 | 55.33333 | 51.33333 | 0 | 26 | 46 | 46 | 2.4 | 0.5 | 0.25 | 466.1735 | 325.5357 | 303.4548 | 315.4365 | 0 | 10.7 | 10.69 | 7.61 | 2.8 | 7.975212 | 62 | 84 | 73 | 8.2 | 9.8 | 6.4 | 7 | 6.2 | 4.6 | 3.8 | 7 | 5.4 | 10 | 58 | 58 | 87 | 87 | 58 | 58 | 58 | 58 | 58 | 58 | 700 | 8 | 16 | 24 | 419.06 | 85.87 | 504.93 | 0 | 15 | 60.5388 | 32.43569 | 156.416 | 30.15278 | 13.62814 | -4.030003 | 196.1669 | 95.10716 | 4.892844 | 2.583698 | 3.966667 | 1.15 | 0.55 | 0.06666667 | 0 | 50 | 47918.07 | 4006.786 | 6.904041 | 7.00596 | 419.8379 | 225.8394 | 99.70666 | 12.323 | 0 | 0.8833071 | 36.99 | 20540 | 25 | 35.33333 | 59 | 185 | 17 | 205 | 220 | 4.3 | 1.3 | 0.6 | 0.1 | 55 | 10.91667 | 2.4 | 57.8 | 175 | 0 | 19 | 21 | 23 | 18 | 0 | 490.0137 | 458.2352 | 415.7987 | 423.3991 | 2.801442 | 77.60564 | -265.8941 | 600.5482 | -278.3221 | 0.6755824 | 613.7935 | 15 | 12.19874 | 0.9529969 | 13.15174 | 19.05065 | 13.56919 | 27.88731 | 192.7965 | 189 | 197 | 297.7131 | 295 | 300 | 290.7813 | 287 | 294 | 299.4059 | 297 | 303 | 4.108097 | 3.5 | 5.1 | 1.137488 | 0.9 | 1.4 | 0.5579965 | 0.4 | 0.7 | 0.0576169 | 0 | 0.2 | 903.3657 | 898.7591 | 910.2113 | 14.40742 | 9.663927 | 17.69383 | 57.47916 | 58.6246 | 34.24228 | 298.90625 | 1.533245 | 1.242163 | 1.068349 | 0.9930649 | 283.8131 | 207.2242 | 362.9425 | 238.2671 | 3 | 3 | 4.3 | 4.3 | 3.9 | 4 | 418 | 406 | 346
2019-10-25 | 50.14 | 9.78 | 1.12 | 1.39 | 2.1 | 553 | 466.0908 | 1 | 50001.1 | 9.608333 | 892.2732 | 899.8282 | 2369.746 | 300.2559 | 250 | 705 | 581.0838 | 564.6031 | 75.4 | 250 | 16.87877 | 52.54855 | 914.2398 | 916.6106 | 901.3825 | 875.4292 | 906.6152 | 915.1182 | 864.8057 | 904.4245 | 887.9371 | 824.7404 | 26.201 | 5 | 27.76888 | 517.841 | 578 | 47.95 | 18.22 | 31.29264 | 99 | 7.5 | 0.9516953 | 0.6 | 0.1 | 1.451807 | 42 | 181 | 4688 | 33 | 79 | 4.666667 | 0 | 2 | 2 | 2 | 48.66667 | 52 | 0 | 25 | 46 | 48 | 2.3 | 0.4 | 0.25 | 464.2933 | 324.2173 | 302.139 | 314.5053 | 0 | 10.72 | 10.63 | 7.12 | 2.18 | 7.932319 | 68 | 86 | 71 | 3.8 | 3.6 | 5.6 | 4.8 | 5.8 | 6 | 4 | 6.4 | 3.6 | 5.6 | 60 | 60 | 90 | 90 | 60 | 60 | 60 | 60 | 60 | 60 | 700 | 23 | 1 | 24 | 294.98 | 123.35 | 418.33 | 0 | 12 | 66.7608 | 31.56233 | 155.0858 | 29.12988 | 12.65161 | -3.915865 | 192.9514 | 95.47257 | 4.527434 | 3.23445 | 3.95 | 1.05 | 0.5333333 | 0.05 | 0 | 40 | 47347.08 | 4027.871 | 6.613611 | 6.891123 | 420.9185 | 211.1852 | 99.71227 | 17.928 | 0 | 0.8428405 | 19.062 | 0 | 25 | 34.33333 | 58 | 167 | 17 | 202 | 220 | 4.8 | 1.1 | 0.6 | 0.1 | 58 | 7.833333 | 4.8 | 57.73333 | 175 | 0 | 19 | 22 | 22 | 15 | 0 | 478.4071 | 455.4414 | 412.5134 | 419.0424 | 3.540971 | 68.83487 | -287.5348 | 598.6387 | -334.9995 | 0.7078405 | 612.4043 | 10 | 13.5989 | 0.9209514 | 14.51985 | 16.8656 | 11.68865 | 24.90438 | 192.8074 | 81 | 275 | 297.8719 | 225 | 332 | 290.7287 | 240 | 309 | 299.191 | 275 | 310 | 3.712322 | 0.6 | 6.5 | 1.016485 | 0.2 | 1.5 | 0.5135255 | 0.2 | 0.8 | 0.04088079 | 0 | 0.3 | 897.9094 | 883.1256 | 909.3101 | 15.24205 | 11.1633 | 17.92715 | 57.15063 | 58.75428 | 34.33306 | 2102.34375 | 1.531034 | 1.21971 | 1.064858 | 1.004175 | 264.1671 | 184.8687 | 349.4813 | 242.9159 | 3 | 3 | 4.3 | 4.3 | 3.9 | 4 | 418 | 404 | 361
2019-10-26 | 48.47 | 9.77 | 1.16 | 1.64 | 2.66 | 578 | 485.3836 | 1.041667 | 50036.06 | 9.591667 | 909.9161 | 902.2338 | 2333.735 | 301.7064 | 160 | 755 | 588.9839 | 571.3161 | 0 | 250 | 18.27173 | 65.95904 | 920.7546 | 916.9751 | 901.6668 | 878.6813 | 907.9841 | 914.9632 | 866.831 | 910.0145 | 892.504 | 827.8668 | 25.948 | 5 | 27.91084 | 539.588 | 600.8 | 30.60121 | 18.97 | 31.19448 | 83 | 4 | 0.9784133 | 0.7 | 0.1 | 1.245603 | 68 | 179 | 4688 | 34 | 82 | 5.083333 | 0 | 2 | 3 | 3 | 56 | 52 | 0 | 25 | 45 | 46 | 2.4 | 0.6 | 0.25 | 469.0043 | 326.728 | 303.5867 | 315.8597 | 0 | 10.88 | 10.84 | 7.97 | 3.96 | 7.817736 | 55 | 154 | 228 | 7.8 | 8 | 10 | 6.6 | 4.8 | 4.8 | 4 | 5 | 5.4 | 8.2 | 58 | 58 | 87 | 87 | 58 | 58 | 58 | 58 | 58 | 58 | 700 | 25 | 0 | 25 | 0 | 324.63 | 324.63 | 0 | 10 | 72.7536 | 31.04518 | 156.7891 | 30.57266 | 12.90901 | -4.634776 | 195.636 | 95.7706 | 4.229402 | 3.769411 | 4.166667 | 1.016667 | 0.4666667 | 0.06666667 | 0 | 58 | 47126.6 | 4031.14 | 6.784595 | 6.987001 | 421.9542 | 238.3256 | 99.68436 | 27.731 | 0 | 0.839764 | 1.601 | 10270 | 26 | 36 | 58.66667 | 158 | 16 | 201 | 220 | 7.1 | 1.1 | 0.6 | 0.2 | 64 | 14.5 | 8 | 57.3 | 175 | 0 | 21 | 22 | 24 | 15 | 0 | 482.0317 | 456.1866 | 414.2393 | 420.8977 | 2.879595 | 70.27677 | -268.2074 | 596.8817 | -366.6769 | 0.7817652 | 611.0948 | 10 | 18.9365 | 0.9123164 | 19.84882 | 15.76031 | 11.7924 | 21.14327 | 163.6832 | -20 | 339 | 284.163 | -20 | 403 | 289.9086 | 241 | 337 | 298.7273 | 250 | 317 | 4.811087 | 0 | 40.3 | 1.007267 | 0 | 5 | 0.5310301 | 0 | 1.3 | 0.03870486 | 0 | 0.9 | 901.6672 | 891.2625 | 915.729 | 15.12285 | 12.15485 | 17.89743 | 56.95858 | 58.67647 | 32.82863 | 299.6875 | 1.482328 | 1.128221 | 1.070513 | 0.9488104 | 361.7852 | 152.1184 | 354.8276 | 232.1561 | 3 | 3.1 | 4.3 | 4.4 | 4 | 4 | 420 | 406 | 350
2019-10-27 | 49.3 | 10.38 | 1.16 | 1.25 | 2.54 | 553 | 485.4512 | 1 | 49957.62 | 9.541667 | 916.2725 | 905.7035 | 2293.95 | 303.2985 | 833.3333 | 775 | 595.329 | 580.0983 | 0 | 250 | 19.45287 | 63.08282 | 927.7436 | 930.5405 | 890.4719 | 886.5736 | 915.7567 | 907.648 | 870.0793 | 916.8144 | 899.607 | 831.7161 | 25.812 | 5 | 27.76335 | 517.452 | 612.5 | 10.11 | 18.93 | 29.3043 | 65 | 4 | 0.9882563 | 0.7 | 0.1 | 1.319514 | 62 | 176 | 4688 | 35 | 85 | 5.333333 | 0 | 3 | 3 | 3 | 55.66667 | 51 | 0 | 25 | 45 | 46 | 2.3 | 0.4 | 0.25 | 469.9319 | 328.151 | 305.0996 | 317.0476 | 0 | 10.7 | 10.63 | 7.74 | 1.84 | 7.903558 | 60 | 115 | 197 | 8.2 | 9.4 | 6.4 | 6.6 | 4 | 5 | 3.6 | 7 | 5.4 | 10 | 56 | 56 | 84 | 84 | 56 | 56 | 56 | 56 | 56 | 56 | 700 | 14 | 10 | 24 | 0 | 0 | 0 | 0 | 0 | 72.4512 | 32.16225 | 158.9067 | 32.47722 | 15.15274 | -4.446775 | 202.0899 | 94.70237 | 5.297626 | 3.641964 | 4.233333 | 1.133333 | 0.6333333 | 0.05 | 0 | 56 | 47455.66 | 4012.355 | 6.89607 | 7.217497 | 420.0694 | 261.5573 | 99.65982 | #VALUE! | 0 | 0.8778503 |  | 11550 | 51 | 41.33333 | 61.33333 | 153 | 17 | 201 | 226 | 5.1 | 1.2 | 0.7 | 0.1 | 65 | 6.3 | 6.6 | 58.06667 | 174 | 0 | 16 | 21 | 22 | 23 | 0 | 490.6174 | 461.5694 | 420.9731 | 429.6014 | 2.377462 | 74.14677 | -277.3121 | 595.2531 | -423.3543 | 0.8140233 | 609.8966 | 7.5 | 15.63772 | 0.9055817 | 16.5433 | 19.14431 | 12.99854 | 25.31939 | 192.6821 | 189 | 196 | 297.7482 | 295 | 301 | 290.6909 | 287 | 294 | 299.3068 | 292 | 302 | 4.185741 | 2.8 | 6.1 | 1.101833 | 0.9 | 1.2 | 0.5859294 | 0.4 | 0.8 | 0.04505093 | 0 | 0.5 | 904.7637 | 900.3564 | 914.6906 | 16.59268 | 12.77354 | 19.77114 | 57.51612 | 60.23278 | 34.70918 | 343.28125 | 1.611991 | 1.132074 | 1.074201 | 0.8477367 | 344.0951 | 116.9919 | 348.5099 | 224.545 | 3 | 3 | 4.3 | 4.4 | 4 | 4 | 422 | 406 | 343
2019-10-28 | 49.98 | 10.47 | 1.14 | 1.32 | 2.46 | 553 | 468.832 | 1 | 50127.92 | 9.35 | 908.3299 | 902.3451 | 2306.93 | 303.3069 | 250 | 729 | 590.7744 | 575.7563 | 0 | 250 | 20.53889 | 65.87946 | 923.7635 | 929.4276 | 886.1173 | 879.3657 | 914.8674 | 905.2768 | 866.0718 | 913.8706 | 899.9363 | 828.9295 | 26.036 | 5 | 27.68229 | 517.676 | 574.1 | 45.8972 | 18.22 | 28.48691 | 46 | 3 | 0.9470985 | 1.1 | 0.2 | 1.444664 | 58 | 175 | 4688 | 36 | 89 | 5.916667 | 0 | 2 | 2 | 2 | 55.66667 | 52 | 0 | 26 | 45 | 46 | 2.3 | 0.5 | 0.25 | 469.3459 | 328.1807 | 305.6819 | 317.0436 | 0 | 10.73 | 10.49 | 7.48 | 2.29 | 7.918772 | 62 | 90 | 220 | 5.6 | 5.4 | 7.6 | 6.2 | 11 | 7.8 | 5.4 | 9 | 5.2 | 7.8 | 60 | 60 | 90 | 90 | 60 | 60 | 60 | 60 | 60 | 60 | 700 | 0 | 24 | 24 | 421.7 | 109.14 | 530.84 | 0 | 15 | 73.992 | 32.16687 | 157.8519 | 31.19056 | 14.14815 | -4.353575 | 198.837 | 95.07407 | 4.925931 | 3.511398 | 4.066667 | 1.333333 | 0.5833333 | 0.01666667 | 0 | 42 | 47198.77 | 4014.265 | 6.817688 | 7.101322 | 421.665 | 237.9567 | 99.68655 | #VALUE! | 0 | 0.8477975 | 7.857 | 41070 | 51 | 41.33333 | 61.66667 | 168 | 19 | 200 | 226 | 4.9 | 1.6 | 0.6 | 0.1 | 65 | 14.5 | 6.3 | 57.66667 | 174 | 0 | 17 | 21 | 22 | 19 | 0 | 477.3027 | 460.1108 | 418.6418 | 426.5434 | 2.559592 | 68.80624 | -275.3556 | 593.7409 | -480.0317 | 0.8462814 | 608.7922 | 7.5 | 14.25819 | 0.9707286 | 15.22891 | 20.69003 | 13.76372 | 29.39175 | 192.6875 | 190 | 196 | 297.335 | 293 | 301 | 290.677 | 287 | 294 | 299.3507 | 296 | 302 | 4.193425 | 3.1 | 5.3 | 1.384685 | 1 | 1.6 | 0.5894069 | 0.5 | 0.7 | 0.0300662 | 0 | 0.2 | 901.4908 | 880.1531 | 917.0386 | 17.5021 | 13.39897 | 23.27401 | 56.77119 | 59.76588 | 34.81293 | 307.265625 | 1.621864 | 1.138986 | 1.073825 | 0.8073857 | 350.8897 | -56.30691 | 344.804 | 223.4763 | 3 | 3 | 4.3 | 4.5 | 4 | 4 | 420 | 404 | 340
2019-10-29 | 50.54 | 10.09 | 1.17 | 0.97 | 2.46 | 554 | 467.3048 | 1 | 49856.13 | 9.391667 | 911.3321 | 901.1598 | 2274.802 | 303.3813 | 83.33333 | 685 | 588.6762 | 580.5514 | 0 | 250 | 18.22588 | 64.58717 | 916.0683 | 924.0013 | 887.4931 | 884.8702 | 913.5508 | 904.066 | 871.4411 | 907.7878 | 898.3642 | 827.2807 | 26.093 | 5 | 27.77572 | 518.613 | 564.1 | 47.95 | 18.92 | 29.8642 | 62 | 4 | 0.9816761 | 0.8 | 0.1 | 1.726951 | 53 | 174 | 4688 | 38 | 92 | 5.833333 | 0 | 2 | 2 | 2 | 55.66667 | 51 | 25.59 | 27 | 47 | 58 | 2.3 | 0.6 | 0.25 | 474.6978 | 329.0454 | 305.1482 | 317.5531 | 0 | 10.85 | 10.74 | 7.99 | 2.86 | 7.892302 | 63 | 105 | 210 | 5.8 | 5.2 | 7.8 | 6 | 11 | 7.8 | 5.4 | 8.6 | 5 | 7.8 | 58 | 58 | 87 | 87 | 58 | 58 | 58 | 58 | 58 | 58 | 700 | 0 | 24 | 24 | 230.7 | 0 | 230.7 | 0 | 7 | 78.6048 | 32.17029 | 158.074 | 31.44134 | 14.55871 | -4.408141 | 199.6659 | 94.91622 | 5.083777 | 3.665233 | 1.716667 | 1.516667 | 0.6166667 | 0.08333333 | 0 | 45 | 47140.33 | 3991.736 | 6.838538 | 7.130924 | 420.4854 | 245.7207 | 99.67742 | 35.06252 | 0 | 0.8435105 | 3.744475893 | 30950 | 51 | 40.66667 | 60.66667 | 161 | 20 | 200 | 220 | 4.5 | 1.7 | 0.7 | 0.1 | 81 | 10.5 | 8 | 57.03333 | 174 | 0 | 18 | 21 | 21 | 24 | 0 | 473.6902 | 460.6907 | 419.161 | 427.4048 | 2.224699 | 63.93978 | -276.3134 | 592.3679 | -535.7092 | 0.8785394 | 607.8006 | 7.5 | 14.4249 | 0.9478814 | 15.37278 | 21.30264 | 15.43678 | 28.67844 | 54.37962 | -20 | 301 | 294.2179 | 56 | 356 | 289.9489 | 206 | 393 | 298.7701 | 254 | 311 | 3.142151 | 0 | 35.5 | 1.500229 | 0 | 2.9 | 0.6268194 | 0.1 | 3.1 | 0.01812269 | 0 | 0.6 | 900.9098 | 892.0641 | 908.7305 | 14.68583 | 10.20139 | 22.00275 | 56.49168 | 57.72971 | 34.08666 | 302.5 | 0.7929845 | 1.127966 | 1.07693 | 0.8237885 | 70.80949 | -65.20198 | 342.2277 | 224.8018 | 3 | 3 | 4.3 | 4.5 | 4 | 4 | 416 | 404 | 333
2019-10-30 | 49.71 | 9.2 | 1.19 | 1.32 | 2.44 | 133 | 120.8548 | 0.3375 | 47905.14 | 9.4 | 893.0269 | 877.9015 | 2146.741 | 254.1514 | 0 | 626 | 244.0072 | 463.5132 | 0 | 250 | 9.991042 | 29.70868 | [10 empty] | 25.364 | 5 | 24.55713 | 147.404 | 298.5 | 47.95 | 18.71 | 28.52344 | 60 | 3 | 0.4822304 | 0.7 | 0.1 | 13.19731 | 48 | 171 | 4688 | 38 | 92 | 1.666667 | 8.5 | 2 | 2 | 3 | 56 | 52 | 0 | 26 | 45 | 45 | 2.4 |  | 0.25 | 305.1794 | 226.142 | 221.5947 | 225.0788 | 0 | 0 | 0 |  |  | 8.331496 | 68 | 72 | 65 | 7.6 | 9.47 | 6.6 | 6.8 | 4.6 | 5 | 6.2 | 7 | 5.4 | 10 | [10 empty] | 700 | 0 | 8.1 | 8.1 | 435.43 | 34.52 | 469.95 | 0 | 14 | 51.9048 | 27.54816 | 175.9864 |  | 18.23636 | -11.50024 | 182.7225 | 96.31347 | 3.686528 | 3.512449 | 4.95 | 1.35 | 0.6 | 0.05 | 0 | 40 | 43044.54 | 3648.99 | 6.349732 | 6.525805 | 418.3551 | 172.2527 | 99.7545 | 13.39048 | 0 | 0.9086827 | 31.014 | 40660 | 51 | 46 | 62 | 160 | 18 | 200 | 220 | 9.7 | 1.4 | 0.6 | 0.1 | 84 | 11.5 | 3.7 | 57 | 175 | 0 | 22 | 21 | 25 | 22 | 0 | 158.1453 | 442.2551 | 395.4215 | 398.6048 | 2.373249 | 29.02172 | -70.25607 | 590.0822 | -1012.387 | 0.2482975 | 606.2034 | 7.5 | 3.474062 | 0.2663877 | 3.74045 | 20.81486 | 15.5924 | 27.96514 | 55.05172 | -20 | 900 | 85.80501 | -20 | 1000 | 78.02613 | -18 | 294 | 33.17471 | -112 | 302 | 2.6023 | 0 | 90.7 | 0.4314294 | 0 | 100.7 | 0.1792465 | 0 | 3 | 0.01896181 | 0 | 0.1 | 593.0329 | 412.4086 | 909.5818 | 21.56551 | 10.79123 | 52.03087 | 33.44406 | 56.91264 | 33.76242 | 324.84375 | 0.5732926 | 0.4842067 | 0.5178607 | 0.2977016 | 159.2171 | -68.46856 | 122.0575 | 19.87963 | 3 | 3 | 4.4 | 4.4 | 4 | 4
2019-10-31 | 0 | 0 | 0 | 0 | 0 | 145 | 122.9324 | 0.2541667 | 39598.44 | 9.7 | 889.9876 | 896.5758 | 1893.223 | 265.0926 | 163.9344 | 669 | 252.5313 | 531.021 | 0 | 250 | 17.27496 | 51.11026 | [10 empty] | 0 | 0 | 28.95748 | 127.6 | 359.9 | 9.14 | 18.37 | 24.84516 | 36 | 2 | 1.500119 | 0.6 | 0.1 | 5.439229 | 42 | 209 | 4795 | 40 | 92 | 0 | 17.66667 | 2 | 2 | 3 | 49 | 35 | 0 | 25 | 58 | 58 | 2.4 | 0.6 | 0.25 | 289.6659 | 224.6548 | 170.2041 | 174.9391 | 0 | 10.58 | 10.58 | 7.64 | 0.98 | 7.737818 | [13 empty] | 30 | 30 | 45 | 45 | 30 | 30 | 30 | 30 | 30 | 30 | 700 | 6.1 | 0 | 6.1 | 344.43 | 0 | 344.43 | 0 | 10 | 58.5024 | 22.65816 | 123.6751 |  | 12.96398 |  | 136.6391 | 90.51225 | 9.487754 | 1.643964 | 2.5 | 5.2 | 3 | 0.9 | 0 | 20 | 39140.47 | 3184.811 | 7.973108 | 4.879966 | 417.8103 | 1439.027 | 98.40757 | -0.747 | 0 | 0.8478097 | 31.761 | 0 | 51 | 37 | 51 | 142 | 15 | 200 | 140 | 2.5 | 5.2 | 3 | 0.9 | 88 | 11.5 | 3.2 | 57 | 175 | 0 | 20 | 23 | 20 | 20 | 0 | 119.9297 | 419.0989 | 379.7803 | 372.0922 | -2.309114 | 42.09149 | -66.31025 | 589.9158 | -1476.9999 | -0.4652778 | 605.8982 | 5 | 9.924466 | 0.3774621 | 10.30193 | 11.74153 | 8.537091 | 17.83609 | 59.72387 | -20 | 203 | 77.9284 | -20 | 314 | 150.0677 | -20 | 305 | -5.320383 | -203 | 314 | 1.199723 | 0 | 8.6 | 1.695365 | 0 | 7.2 | 1.13248 | 0 | 8.1 | 0.2466435 | 0 | 2.3 | 625.2293 | 318.8913 | 917.2621 | 45.40978 | 10.95801 | 285.556 | 39.80525 | 57.613 | 31.54466 | 4012.890625 | 0.3896312 | 0.5200012 | 0.7443828 | 0.3079001 | 33.92888 | -5.524814 | 156.1071 | 2.504675 | 3.4 | 3.4 | 4.6 | 4.6 | 4 | 4 | 402 | 222 | 325
2019-11-01 | 50.49 | 8.9 | 1.14 | 1.31 | 2.6 | 565 | 489.6688 | 0.9979167 | 49841.35 | 9.491667 | 883.6775 | 894.3213 | 2242.454 | 299.8456 | 250.5219 | 703 | 582.3172 | 538.1193 | 0 | 250 | 15.09267 | 58.55238 | 901.8272 | 911.825 | 905.7576 | 859.8974 | 908.8522 | 917.8431 | 855.1385 | 893.4293 | 887.9159 |  | 25.468 | 5 | 28.33751 | 527.668 | 386.2 | 27.68674 | 18.74 | 23.77395 | 47 | 3 | 1.136222 | 0.7 | 0.1 | 1.389697 | 80 | 210 | 4795 | 1 | 3 | 4.333333 | 0 | 2 | 2 | 2 | 55 | 52 | 0 | 25 | 46 | 55 | 2.4 | 0.8 | 0.25 | 480.0064 | 327.9056 | 302.5607 | 315.2 | 0 | 10.89 | 10.68 | 7.03 | 2 | 7.749001 | 70 | 68 | 85 | 5 | 4.8 | 7 | 5.8 | 10.6 | 7.5 | 5 | 8.2 | 4.8 | 7 | 60 | 60 | 90 | 90 | 60 | 60 | 60 | 60 | 60 | 60 | 700 | 23.95 | 0 | 23.95 | 36.98 | 221.74 | 258.72 | 0 | 7 | 46.9488 | 31.78275 | 156.7913 | 29.09059 | 10.33483 | -5.883357 | 190.3334 | 97.66123 | 2.338774 | 2.157186 | 4.133333 | 3.933333 | 2.45 | 0.3333333 | 0 | 46 | 47763.99 | 4067.472 | 10.88425 | 6.797621 | 423.7237 | 283.2572 | 99.78215 | 12.691 | 0 | 0.8666704 | 29.52 | 10450 | 1 | 41.33333 | 58 | 172 | 18 | 202 | 163 | 5.1 | 6.3 | 3.1 | 0.6 | 2 | 11.5 | 3.4 | 56.5 | 175 | 0 | 17 | 18 | 21 | 0 | 0 | 500.8939 | 452.2887 | 408.8273 | 414.5927 | 0.9659684 | 76.01941 | -262.7446 | 566.1795 | -44 | 0.03125 | 591.7007 | 7.5 | 15.08332 | 1.000781 | 16.0841 | 15.97285 | 10.71595 | 24.0484 | 189.0681 | -20 | 900 | 293.0014 | 67 | 900 | 287.0107 | 199 | 900 | 298.7086 | 213 | 900 | 4.226938 | 0.2 | 90.7 | 3.301215 | 0.2 | 90.7 | 2.339214 | 0.7 | 90.7 | 0.3251493 | 0 | 90.7 | 892.8535 | 879.5647 | 906.6423 | 18.76439 | 12.57181 | 22.63869 | 56.34782 | 58.44303 | 35.53922 | 437.96875 | 1.049721 | 1.278549 | 1.239395 | 0.9128933 | 195.1077 | 92.08619 | 432.6223 | 210.326 | 3 | 3 | 4.5 | 4.5 | 3.9 | 4 | 418 | 404 | 385
2019-11-02 | 49.29 | 9.66 | 1.08 | 1.42 | 2.24 | 554 | 458.8116 | 1 | 49803.24 | 9.591667 | 873.1327 | 890.5247 | 2186.354 | 300.7002 | 0 | 658 | 571.4973 | 554.1613 | 0 | 250 | 16.21037 | 62.3501 | 898.1824 | 909.7615 | 904.045 | 854.1726 | 904.7753 | 916.1141 | 848.2101 | 888.9364 | 883.976 |  | 23.946 | 5 | 27.71549 | 516.466 | 596.9 | 46.97 | 18.42 | 22.94571 | 56 | 3 | 1.175235 | 0.6 | 0.2 | 1.446527 | 76 | 207 | 4795 | 2 | 6 | 5.333333 | 0 | 2 | 2 | 2 | 55 | 52 | 30.41 | 26 | 46 | 46 | 2.5 | 0.7 | 0.25 | 478.0979 | 326.3587 | 303.65 | 315.2442 | 0 | 10.78 | 10.7 | 8.47 | 1.6 | 7.729713 | 60 | 72 | 75 | 5.4 | 5.2 | 7.8 | 6 | 8 | 7.4 | 5.2 | 8.8 | 5 | 7.6 | 58 | 58 | 87 | 87 | 58 | 58 | 58 | 58 | 58 | 58 | 700 | 2.416667 | 21.58333 | 24 | 0 | 0 | 0 | 0 | 0 | 68.8116 | 31.45291 | 156.5096 | 28.41598 | 12.24687 | -3.825103 | 193.3474 | 95.64423 | 4.355772 | 2.160234 | 2.338333 | 1.548333 | 1.586667 | 0.4 | 0 | 40 | 46421.3 | 3946.255 | 10.99275 | 6.905263 | 420.4894 | 245.1671 | 99.81368 | 19.422 | 0 | 0.8281798 | 10.098 | 0 |  | 42 | 60.33333 | 135 | 20 | 200 | 170 | 3.3 | 2.3 | 2 | 0.9 | 5 | 13.5 | 6 | 56.9 | 174 | 0 | 20 | 21 | 23 | 15 | 0 | 481.4582 | 454.8296 | 411.2585 | 417.4423 | 1.809572 | 85.56641 | -244.9309 | 560.0834 | -99 | 0.06458333 | 584.8162 | 5 | 14.67579 | 0.9848517 | 15.66064 | 14.42207 | 11.41628 | 21.14327 | 192.2348 | 98 | 900 | 292.2508 | 190 | 1000 | 285.4251 | 190 | 379 | 298.1686 | 228 | 358 | 2.732373 | 0.7 | 90.7 | 1.531593 | 0.3 | 100.7 | 1.669233 | 0.6 | 4.2 | 0.2039618 | 0 | 0.4 | 890.8566 | 856.976 | 909.4622 | 18.96411 | 13.65628 | 25.57793 | 56.70246 | 57.66486 | 34.34604 | 418.828125 | 0.9561734 | 1.134357 | 1.300639 | 0.9280965 | 92.82192 | 24.04192 | 518.1278 | 245.0782 | 3 | 3.1 | 4.5 | 4.5 | 3.8 | 3.9 | 418 | 406 | 366
2019-11-03 | 0 | 0 | 0 | 0 | 0 | 556 | 495.592 | 1 | 50038.7 | 9.341667 | 897.2791 | 903.5204 | 2219.657 | 302.875 | 2120.833 | 736 | 585.9762 | 569.7891 | 0 | 250 | 22.09957 | 70.7309 | 930.0487 | 921.9474 | 885.5621 | 877.7402 | 915.8353 | 912.3199 | 865.6261 | 919.0834 | 893.3306 |  | 23.946 | 5 | 27.71842 | 518.226 | 520.1 | 35.3441 | 18.15 | 22.10516 | 49 | 3 | 1.193973 | 0.7 | 0.2 | 1.403982 | 71 | 205 | 4795 | 3 | 9 | 5.333333 | 0 | 2 | 2 | 2 | 55 | 50.66667 | 0 | 25 | 45 | 46 | 2.4 | 0.5 | 0.25 | 479.8955 | 327.7447 | 305.4705 | 317.7022 | 0 | 10.68 | 10.5 | 7.68 | 1.2 | 7.774939 | 65 | 62 | 78 | 5.6 | 5.2 | 7.8 | 6.2 | 9.2 | 7.6 | 5.4 | 8.8 | 5 | 7.8 | 58 | 58 | 87 | 87 | 58 | 58 | 58 | 58 | 58 | 58 | 700 | 0 | 24 | 24 | 0 | 0 | 0 | 0 | 0 | 68.592 | 32.95277 | 157.7905 | 29.97388 | 12.64489 | -4.512352 | 195.8969 | 95.84856 | 4.151437 | 2.146875 | 2.883333 | 1.35 | 1.683333 | 0.2 | 0 | 42 | 47478.13 | 4019.783 | 12.52867 | 6.996319 | 421.6394 | 261.8817 | 99.83019 | 7.287409243 | 0 | 0.8913525 | 2.810591 | 0 |  | 43 | 62 | 155 | 20 | 200 | 171 | 3.3 | 1.5 | 1.9 | 0.2 | 7 | 8.25 | 7.1 | 56.86667 | 169 | 0 | 16 | 20 | 22 | 21 | 0 | 499.1842 | 456.9062 | 414.1946 | 420.9928 | 1.530537 | 78.37343 | -263.832 | 558.7213 | -152 | 0.09791667 | 583.1917 | 5 | 8.923838 | 1.018841 | 9.942679 | 15.96263 | 12.11664 | 23.94464 | 194.6553 | 191 | 199 | 297.289 | 294 | 303 | 288.667 | 283 | 294 | 299.2178 | 296 | 302 | 2.984642 | 1.9 | 3.8 | 1.36927 | 1.1 | 1.6 | 1.745723 | 1.4 | 2 | 0.2006273 | 0.1 | 0.3 | 902.7347 | 891.9209 | 916.4441 | 19.45685 | 16.53617 | 23.18294 | 56.46501 | 59.07851 | 35.30576 | 329.140625 | 0.9600452 | 1.151743 | 1.37234 | 0.7952765 | 68.87691 | 26.66924 | 584.5436 | 225.3235 | 3 | 3 | 4.3 | 4.5 | 3.9 | 4 | 418 | 404 | 365
2019-11-04 | 45.24 | 10.67 | 1.11 | 1.64 | 2.46 | 549 | 506.0364 | 1 | 50008.01 | 9.525 | 898.8161 | 908.3088 | 2213.024 | 302.9937 | -1829.167 | 701 | 594.9924 | 555.2795 | 0 | 250 | 18.25346 | 67.47669 | 928.008 | 915.4683 | 909.031 | 884.0183 | 914.5589 | 924.9043 | 873.2612 | 917.2201 | 899.2142 | 802.1904 | 25.661 | 5 | 27.5612 | 513.781 | 538.8 | 21.72 | 18.8 | 21.20481 | 36 | 3 | 1.240436 | 0.8 | 0.1 | 16.218 | 65 | 203 | 4795 | 4 | 13 | 6.45 | 0 | 2 | 2 | 2 | 55 | 51.33333 | 0 | 25 | 45 | 46 | 2.4 | 0.7 | 0.25 | 478.8559 | 327.7285 | 305.6411 | 317.8586 | 0 | 10.7 | 10.55 | 7.8 | 2.73 | 7.612848 | 68 | 60 | 80 | 5.6 | 5.2 | 7.8 | 6.2 | 9.4 | 7.4 | 5.6 | 8.6 | 5.2 | 7.8 | 56 | 56 | 84 | 84 | 56 | 56 | 56 | 56 | 56 | 56 | 700 | 0 | 24 | 24 | 385.19 | 250.93 | 636.12 | 0 | 19 | 64.9164 | 31.80359 | 157.9756 | 30.75781 | 13.77543 | -4.202044 | 198.3068 | 95.17244 | 4.827561 | 2.14622 | 2.5 | 1.2 | 1.383333 | 0.1833333 | 0 | 60 | 47343.45 | 4027.496 | 14.85466 | 7.082385 | 422.419 | 269.7724 | 99.8588 | 22.45959 | 0 | 0.9217421 | 1.601 | 21250 | 3 | 43 | 62 | 165 | 20 | 200 | 165 | 3.3 | 1.4 | 1.7 | 0.2 | 10 | 12.5 | 8 | 56.96667 | 175 | 0 | 16 | 21 | 22 | 19 | 0 | 501.8557 | 458.9271 | 417.0017 | 424.9257 | 1.211987 | 75.59727 | -268.9452 | 556.2897 | -212 | 0.13125 | 581.0579 | 5 | 16.40743 | 1.000416 | 17.40784 | 19.18567 | 13.55623 | 28.58766 | 195.5655 | 191 | 199 | 297.6584 | 294 | 301 | 289.5278 | 284 | 293 | 299.2836 | 296 | 303 | 2.421339 | 1.9 | 3.5 | 1.155147 | 1 | 1.3 | 1.339358 | 1.1 | 1.7 | 0.1858808 | 0.1 | 0.2 | 907.125 | 878.3203125 | 920.4929 | 14.98388 | 11.98664 | 19.82125 | 56.78141 | 58.35223 | 33.7235 | 368.046875 | 0.9587493 | 1.141041 | 1.358491 | 0.7450282 | 77.90397 | 64.18786 | 588.5623 | 242.837 | 3 | 3 | 4.4 | 4.4 | 3.8 | 4 | 423 | 408 | 393
2019-11-05 | 48.82 | 10.39 | 1.13 | 1.49 | 2.46 | 575 | 513.5344 | 1 | 50005.37 | 9.508333 | 902.2022 | 913.1617 | 2214.574 | 304.5382 | 291.6667 | 641 | 610.3088 | 523.9409 | 0 | 250 | 17.40688 | 63.06479 | 935.0053 | 922.3156 | 905.8143 | 894.2018 | 918.0636 | 923.3768 | 881.2526 | 925.264 | 897.2355 |  | 25.898 | 5 | 28.72786 | 536.898 | 405 | 21.72 | 18.01 | 20.92691 | 36 | 2 | 2.659331 | 0.8 | 0.1 | 16.218 | 60 | 201 | 4795 | 5 | 15 | 6.166667 | 0 | 2 | 2 | 2 | 55.33333 | 50.66667 | 0 | 25 | 44 | 50 | 2.4 | 0.6 | 0.25 | 484.636 | 330.1017 | 307.4464 | 319.2885 | 0 | 10.83 | 10.6 | 7.4 | 2.4 | 7.570386 | 64 | 61 | 70 | 4.6 | 4.4 | 10.2 | 5 | 6 | 6.2 | 4.2 | 7.2 | 4.2 | 6.8 | 58 | 58 | 87 | 87 | 58 | 58 | 58 | 58 | 58 | 58 | 700 | 0 | 24 | 24 | 185.27 | 299.78 | 485.05 | 0 | 15 | 46.4844 | 31.6818 | 161.3049 | 34.33814 | 16.17157 | -4.686549 | 207.1281 | 94.45511 | 5.544889 | 2.187632 | 2.7 | 1.183333 | 1.05 | 0.2 | 0 | 37 | 47823.79 | 4017.431 | 12.17518 | 7.397431 | 422.3433 | 332.1266 | 99.77692 | 9.909 | 0 | 0.8931033 | 34.002 | 42310 | 4 | 42 | 62 | 147 | 18 | 200 | 306 | 3 | 1.2 | 1.3 | 0.2 | 14 | 8.25 | 6.7 | 57.13333 | 176 | 0 | 20 | 21 | 22 | 24 | 0 | 525.7388 | 463.1129 | 424.1108 | 432.2014 | 1.370565 | 78.2019 | -265.1195 | 560.0333 | -246 | 0.1645833 | 585.0276 | 5 | 20.24217 | 0.9787833 | 21.22095 | 17.00642 | 13.51732 | 24.46341 | 195.1865 | 191 | 201 | 297.5323 | 295 | 301 | 289.967 | 282 | 294 | 299.1389 | 296 | 303 | 2.624848 | 2.1 | 3.2 | 1.18895 | 1.1 | 1.3 | 0.9766273 | 0.7 | 1.5 | 0.201044 | 0.1 | 0.3 | 912.1035 | 896.4484 | 936.6632 | 15.28727 | 10.09824 | 48.15414 | 57.0967 | 58.871 | 34.50167 | 448.359375 | 0.9581797 | 1.146727 | 1.201035 | 0.7336124 | 77.39309 | 73.17182 | 480.9112 | 249.2029 | 3 | 3 | 4.4 | 4.5 | 3.8 | 3.9 | 420 | 404 | 373
2019-11-06 | 49.02 | 10.07 | 1.1 | 1.44 | 2.56 | 592 | 518.9776 | 1 | 49852.94 | 9.558333 | 912.2682 | 912.2386 | 2223.83 | 305.7522 | 375 | 757 | 623.1518 | 602.3531 | 0 | 250 | 18.79634 | 58.1915 | 929.9262 | 919.3966 | 914.8121 | 889.0025 | 917.9989 | 929.3934 | 875.4423 | 921.9367 | 892.0097 |  | 17.907 | 5 | 29.16471 | 543.867 | 595.6 | 15.19753 | 18.14 | 19.56521 | 69 | 3.5 | 0.124876 | 0.7 | 0.1 | 16.218 | 54 | 199 | 4795 | 7 | 18 | 5.333333 | 0 | 2 | 2 | 2 | 55 | 50.66667 | 0 | 25 | 44 | 45 | 2.4 | 0.6 | 0.25 | 485.8711 | 330.4307 | 308.7464 | 320.5962 | 0 | 10.84 | 10.7 | 8.3 | 2.25 | 7.582929 | 69 | 71 | 108 | 5.2 | 5 | 7.8 | 8.2 | 7.4 | 7.4 | 5.2 | 5.8 | 4.8 | 7.6 | 58 | 58 | 87 | 87 | 58 | 58 | 58 | 58 | 58 | 58 | 700 | 0 | 24 | 24 | 259.4 | 324.76 | 584.16 | 0 | 17 | 74.8176 | 31.76893 | 163.1145 | 36.2355 | 18.30585 | -3.842209 | 213.8136 | 93.2354 | 6.764603 | 2.24732 | 2.6 | 1.183333 | 0.95 | 0.2 | 0 | 60 | 47839.18 | 3989.995 | 12.21069 | 7.636201 | 420.3362 | 347.504 | 99.76741 | 12.991 | 0 | 0.8766514 | 31.761 | 10750 | 8 | 42 | 61.66667 | 143 | 18 | 200 | 306 | 2.9 | 1.2 | 1.1 | 0.2 | 17 | 11.41667 | 3.1 | 57.56667 | 174 | 0 | 21 | 21 | 22 | 27 | 2 | 533.6053 | 463.0351 | 426.5918 | 430.2747 | 1.385223 | 79.67043 | -267.5323 | 565.363 | -263 | 0.1979167 | 589.1756 | 7.5 | 21.26673 | 0.9301004 | 22.19683 | 16.09392 | 14.26953 | 20.24838 | 195.1914 | 192 | 199 | 297.598 | 294 | 300 | 290.2887 | 287 | 293 | 299.2023 | 295 | 303 | 2.629067 | 2.2 | 3.1 | 1.177017 | 1.1 | 1.3 | 0.8811771 | 0.8 | 1 | 0.2 | 0.2 | 0.2 | 910.2682 | 904.6903 | 916.9921875 | 16.364 | 13.12933 | 19.59947 | 57.47278 | 58.67647 | 33.19177 | 444.6875 | 0.9561679 | 1.143986 | 1.127647 | 0.7278894 | 86.57388 | 78.90532 | 502.4831 | 253.5811 | 3 | 3 | 4.5 | 4.5 | 3.9 | 4 | 418 | 404 | 371
2019-11-07 | 49.82 | 10.01 | 1.14 | 1.23 | 2.6 | 592 | 528.3852 | 1 | 50026.01 | 9.55 | 910.3377 | 913.2039 | 2232.493 | 306.0026 | 333.3333 | 810 | 629.8844 | 612.3065 | 0 | 250 | 19.35976 | 58.01275 | 928.7365 | 921.1267 | 916.9061 | 889.1887 | 920.1132 | 931.789 | 876.1554 | 921.6155 | 889.8797 |  | 17.907 | 5 | 29.17936 | 543.867 | 611.4 | 9.06 | 18.52 | 18.98119 | 39 | 3 | 1.741185 | 0.8 | 0.1 | 16.218 | 76 | 197 | 4795 | 8 | 21 | 6.666667 | 0 | 2 | 2 | 2 | 55 | 50.33333 | 0 | 26 | 43 | 45 | 2.4 | 0.5 | 0.25 | 487.8485 | 331.1165 | 309.1639 | 320.6157 | 0 | 10.7 | 10.6 | 7.5 | 1.7 | 7.635137 | 77 | 82 | 80 | 8.4 | 9.7 | 6.5 | 7.2 | 3.8 | 4.8 | 3.6 | 7 | 6.2 | 10.2 | 58 | 58 | 87 | 87 | 58 | 58 | 58 | 58 | 58 | 58 | 700 | 0 | 24 | 24 | 104.07 | 455.18 | 559.25 | 0 | 0 | 73.1352 | 32.02249 | 163.5161 | 36.83532 | 18.7148 | -4.183102 | 214.8831 | 93.23739 | 6.762606 | 2.483903 | 2.65 | 1.2 | 0.9166667 | 0.2 | 0 | 40 | 47447.72 | 3978.684 | 13.05662 | 7.674397 | 420.6417 | 364.1747 | 99.77558 | 14.982 | 0 | 0.8925426 | 27.279 | 10500 | 9 | 40.33333 | 61.33333 | 148 | 19 | 198 | 283 | 2.8 | 1.4 | 1 | 0.2 | 20 | 9.5 | 3.7 | 57.5 | 174 | 0 | 18 | 20 | 19 | 24 | 6 | 537.8753 | 462.7858 | 426.214 | 430.1963 | 1.649839 | 78.12735 | -264.1303 | 569.1694 | -280 | 0.23125 | 592.1381 | 7.5 | 20.98891 | 0.9656654 | 21.95458 | 18.82294 | 14.51595 | 27.90029 | 195.1533 | 136 | 215 | 297.5644 | 290 | 301 | 290.0568 | 284 | 298 | 299.2539 | 284 | 304 | 2.639207 | 1.3 | 3.4 | 1.216874 | 1.1 | 1.4 | 0.9427199 | 0.5 | 1.1 | 0.2 | 0.2 | 0.2 | 910.7451 | 903.7541 | 917.1971 | 17.03052 | 14.57937 | 19.96267 | 57.22695 | 58.52084 | 33.41225 | 509.53125 | 0.9520001 | 1.139121 | 1.093693 | 0.7180999 | 69.95907 | 81.21446 | 549.7347 | 251.9193 | 3 | 3 | 4.5 | 4.5 | 3.9 | 3.9 | 416 | 401 | 355
2019-11-08 | 50.64 | 9.87 | 1.15 | 0.98 | 2.56 | 606 | 538.7904 | 1 | 50053.53 | 9.308333 | 907.3688 | 917.239 | 2241.251 | 307.513 | 291.6667 | 749 | 647.2899 | 629.306 | 0 | 250 | 18.05196 | 58.96336 | 930.3594 | 923.7925 | 917.4954 | 898.7865 | 924.4805 | 934.3779 | 884.5543 | 924.0655 | 891.4154 |  | 17.907 | 5 | 29.75098 | 556.187 | 599.3 | 19.34135 | 18.65 | 18.13385 | 36 | 3 | 1.606736 | 0.8 | 0.2 | 4.282752 | 73 | 195 | 4795 | 9 | 24 | 5.416667 | 0 | 2 | 2 | 2 | 54.66667 | 56.33333 | 0 | 26 | 42 | 45 | 2.2 | 4.8 | 0.25 | 488.5872 | 332.1971 | 310.6579 | 321.9109 | 0 | 10.67 | 10.65 | 7.15 | 2.1 | 7.656058 | 75 | 65 | 190 | 5.8 | 5.4 | 7.8 | 6.2 | 7.6 | 7.2 | 5.6 | 6.5 | 5.2 | 8 | 58 | 58 | 87 | 87 | 58 | 58 | 58 | 58 | 58 | 58 | 700 | 0 | 24 | 24 | 0 | 544.99 | 544.99 | 0 | 16 | 63.8004 | 31.51708 | 164.1317 | 37.9351 | 19.82828 | -3.648937 | 218.2461 | 92.58665 | 7.413348 | 2.792283 | 2.916667 | 1.216667 | 0.9 | 0.2 | 0 | 65 | 49575.19 | 4129.586 | 13.34424 | 7.794505 | 421.2977 | 396.7078 | 99.76208 | 13.83 | 0 | 0.8890931 | 34.749 | 21300 | 11 | 41 | 60.33333 | 165 | 25 | 205 | 290 | 3.2 | 1.3 | 1 | 0.2 | 23 | 8.5 | 2.7 | 57.16667 | 174 | 0 | 19 | 20 | 22 | 26 | 7 | 559.0554 | 463.7401 | 425.7321 | 430.2263 | 1.097292 | 66.11377 | -288.9734 | 573.7744 | -283 | 0.2645833 | 596.1102 | 7.5 | 25.12229 | 0.943084 | 26.06537 | 16.2316 | 13.03745 | 22.50505 | 193.6707 | 94 | 258 | 297.1603 | 203 | 406 | 288.647 | 140 | 327 | 297.9635 | 222 | 321 | 3.074553 | 0.9 | 7.2 | 1.217384 | 0.7 | 2.9 | 0.8743669 | 0 | 1.8 | 0.2070463 | 0 | 0.4 | 914.9828 | 896.5251 | 925.1647 | 16.00996 | 12.61355 | 18.67565 | 57.2272 | 59.0007 | 32.78973 | 554.84375 | 0.9851108 | 1.139319 | 0.9878335 | 0.7151079 | 72.76325 | 96.95399 | 499.4532 | 261.8178 | 3 | 3 | 4.5 | 4.5 | 3.8 | 3.9 | 415 | 406 | 378
2019-11-09 | 50.81 | 9.87 | 1.15 | 0.91 | 2.14 | 615 | 554.0156 | 1 | 49816.66 | 9.425 | 913.2402 | 914.7275 | 2223.453 | 307.4563 | 333.3333 | 767 | 648.4532 | 645.5943 | 0 | 250 | 17.60806 | 56.96866 | 927.5884 | 922.0247 | 913.0964 | 898.7258 | 921.055 | 931.1864 | 883.2298 | 920.9134 | 886.0181 |  | 17.907 | 5 | 30.18229 | 564.107 | 494.7 | 23.72 | 18.2 | 17.59261 | 49 | 3 | 1.635954 | 0.9 | 0.1 | 4.500134 | 69 | 194 | 4795 | 10 | 27 | 5.75 | 0 | 2 | 2 | 2 | 55 | 51 | 0 | 25 | 42 | 52 | 2.2 | 5.6 | 2.75 | 485.6867 | 331.9158 | 310.3614 | 321.9207 | 0 | 10.74 | 8.08 | 8.26 | 2.4 | 7.705476 | 74 | 54 | 254 | 4.5 | 4.8 | 4.8 | 4.8 | 11 | 6.2 | 4.3 | 8 | 4.6 | 6.9 | 58 | 58 | 87 | 87 | 58 | 58 | 58 | 58 | 58 | 58 | 700 | 0 | 24 | 24 | 0 | 452.76 | 452.76 | 0 | 13 | 75.2556 | 31.19447 | 164.0468 | 38.64195 | 20.48047 | -3.66759 | 219.5016 | 92.34043 | 7.659571 | 3.182058 | 3.3 | 1.183333 | 0.8166667 | 0.2 | 0 | 56 | 49214.37 | 4110.772 | 12.26303 | 7.839344 | 420.1888 | 416.9136 | 99.72239 | 19.584 | 0 | 0.9008384 | 25.785 | 0 | 11 | 40.66667 | 60.66667 | 165 | 19 | 202 | 280 | 3.7 | 1.3 | 1 | 0.2 | 25 | 10 | 3.9 | 57.5 | 175 | 0 | 20 | 19 | 21 | 25 | 7 | 557.5966 | 463.8923 | 425.1096 | 430.0646 | 1.271216 | 65.0116 | -296.0747 | 578.3561 | -277 | 0.2979167 | 600.1997 | 7.5 | 26.9396 | 0.8735143 | 27.81311 | 15.25854 | 10.35281 | 23.01085 | 194.1209 | 190 | 198 | 297.5842 | 295 | 301 | 290.2583 | 287 | 294 | 299.1347 | 296 | 302 | 3.298583 | 2.7 | 4 | 1.153412 | 1 | 1.3 | 0.823757 | 0.6 | 1.2 | 0.2142141 | 0.1 | 0.3 | 911.6324 | 894.2179 | 928.9571 | 15.62431 | 11.45192 | 18.69139 | 57.2587 | 60.01231 | 33.3863 | 730.703125 | 1.050787 | 1.130232 | 0.9172306 | 0.7108691 | 102.2269 | 101.6493 | 453.1402 | 269.4176 | 3 | 3 | 4.4 | 4.5 | 3.9 | 3.9 | 415 | 404 | 379
2019-11-10 | 49.39 | 10.54 | 1.19 | 0.96 | 2.28 | 608 | 548.4948 | 1 | 50006.14 | 9.566667 | 918.7679 | 911.6164 | 2177.696 | 306.0941 | 250 | 849 | 652.3207 | 637.7986 | 0 | 250 | 14.70279 | 48.03908 | 920.8829 | 910.7285 | 920.3846 | 901.2854 | 911.7229 | 927.1341 | 885.0159 | 915.7772 | 886.0337 |  | 17.907 | 5 | 29.90332 | 557.947 | 528.3 | 24.03934 | 18.11 | 16.87822 | 46 | 3 | 2.027448 | 1 | 0.1 | 4.819687 | 62 | 192 | 4795 | 12 | 30 | 4.166667 | 0 | 2 | 2 | 2 | 54.33333 | 50 | 0 | 25 | 43 | 44 | 2.3 | 0.6 | 0.5 | 489.4366 | 331.3152 | 309.0811 | 320.5763 | 0 | 10.8 | 10.63 | 7.8 | 1.69 | 7.740085 | 80 | 62 | 280 | 5.2 | 5.2 | 7.8 | 6 | 7.4 | 7.6 | 5.2 | 8.6 | 5 | 7.8 | 58 | 58 | 87 | 87 | 58 | 58 | 58 | 58 | 58 | 58 | 700 | 0 | 24 | 24 | 0 | 0 | 0 | 0 | 0 | 62.4948 | 31.31005 | 159.977 | 39.1012 | 22.23131 | -2.968587 | 218.3409 | 91.17768 | 8.822315 | 3.241765 | 3.233333 | 1.2 | 0.8833333 | 0.2 | 0 | 37 | 50074.25 | 4160.529 | 9.493488 | 7.797891 | 419.5001 | 500.7281 | 99.54733 | 33.387 | 0 | 0.9021296 | 3.018 | 0 | 11 | 39.66667 | 59.66667 | 147 | 20 | 202 | 276 | 3.5 | 1.3 | 1.2 | 0.2 | 29 | 11.93333 | 7 | 57.23333 | 176 | 0 | 18 | 18 | 20 | 26 | 9 | 564.7453 | 462.7062 | 423.1 | 430.9517 | 1.398286 | 65.48764 | -289.7341 | 581.3211 | -278 | 0.33125 | 602.771 | 7.5 | 26.66978 | 0.8715849 | 27.54137 | 17.93248 | 12.73916 | 27.16103 | 194.287 | 190 | 199 | 297.4936 | 294 | 300 | 290.2642 | 288 | 293 | 299.224 | 297 | 302 | 3.212438 | 2.5 | 3.8 | 1.177999 | 1 | 1.3 | 0.8427095 | 0.7 | 1 | 0.20125 | 0.2 | 0.3 | 908.2784 | 896.9653 | 920.6237 | 12.04821 | 9.467028 | 14.64893 | 56.88076 | 59.23416 | 33.84024 | 955.703125 | 1.035098 | 1.125115 | 0.8890913 | 0.7073775 | 93.05068 | 99.22702 | 434.2999 | 271.8697 | 3 | 3 | 4.4 | 4.5 | 3.9 | 4 | 374 | 336 | 196
2019-11-11 | 49.59 | 10.18 | 1.17 | 0.9 | 2.2 | 608 | 552.4568 | 0.9972222 | 49583.17 | 9.616667 | 921.5471 | 909.8381 | 2150.325 | 306.7878 | 292.4791 | 781 | 657.8396 | 623.918 | 0 | 250 | 14.7327 | 49.38157 | 920.8823 | 913.0269 | 910.827 | 898.6616 | 912.2008 | 924.6864 | 882.6153 | 915.8045 | 886.8815 |  | 17.907 | 5 | 30.00915 | 557.947 | 405.7 | 47.99 | 18.25 | 15.69677 | 49 | 3 | 2.086205 | 0.9 | 0.1 | 6.481734 | 57 | 190 | 4795 | 13 | 33 | 5.833333 | 0 | 2 | 2 | 2 | 54.33333 | 47.66667 | 9.83 | 25 | 44 | 47 | 2.3 | 0.7 | 0.25 | 493.6768 | 332.1247 | 310.0136 | 320.9572 | 0 | 10.65 | 10.4 | 7.42 | 2.51 | 7.673342 | 90 | 58 | 260 | 5.2 | 5 | 7.8 | 6 | 7.6 | 7.8 | 5.2 | 8.4 | 5 | 7.8 | 58 | 58 | 87 | 87 | 58 | 58 | 58 | 58 | 58 | 58 | 700 | 0 | 23.93333 | 23.93333 | 0 | 825.59 | 825.59 | 1 | 24 | 56.8668 | 31.96198 | 162.8651 | 40.49873 | 23.49232 | -2.763898 | 224.0923 | 90.75005 | 9.249951 | 3.240562 | 2.933333 | 1.25 | 0.8833333 | 0.2166667 | 0 | 60 | 57612.83 | 4089.432 | 10.78641 | 8.003295 | 420.7138 | 508.1077 | 99.60485 | 13.287 | 0 | 0.9086461 | 31.761 | 31410 | 14 | 40.66667 | 59 | 175 | 20 | 203 | 280 | 3.4 | 1.3 | 1 | 0.3 | 31 | 8.55 | 6 | 57.1 | 175 | 0 | 18 | 18 | 17 | 24 | 11 | 567.6667 | 463.6016 | 425.6176 | 429.1524 | 1.568791 | 67.2184 | -287.6752 | 583.8944 | -279 | 0.3618056 | 605.0275 | 7.5 | 25.40239 | 0.8908594 | 26.29325 | 20.26801 | 14.25656 | 29.11941 | 194.7652 | 191 | 199 | 297.4748 | 294 | 301 | 290.1309 | 288 | 293 | 299.2059 | 296 | 302 | 2.935179 | 2.1 | 3.9 | 1.256315 | 1.1 | 1.5 | 0.9008843 | 0.8 | 1.2 | 0.2082928 | 0.2 | 0.3 | 907.5481 | 894.8433 | 920.176 | 12.98133 | 9.950453 | 16.65327 | 56.69519 | 58.52084 | 34.55354 | 847.34375 | 0.9570224 | 1.122596 | 0.8866091 | 0.7079026 | 68.09061 | 94.11133 | 432.0117 | 272.5999 | 3 | 3 | 4.4 | 4.5 | 3.8 | 3.9 | 415 | 387 | 373
2019-11-12 | 53.55 | 10.02 | 1.14 | 0.54 | 2.4 | 625 | 569.574 | 1 | 49996.3 | 9.558333 | 911.4657 | 905.4692 | 2181.677 | 309.8162 | 83.33333 | 792 | 661.4248 | 648.8919 | 0 | 250 | 16.76964 | 62.92957 | 913.6384 | 920.1224 | 907.2315 | 882.5968 | 916.3867 | 923.9477 | 871.0056 | 908.8245 | 893.3401 |  | 11.9 | 5 | 30.41634 | 566.9 | 552 | 47.99 | 18.22 | 15.04015 | 83 | 5 | 1.940392 | 0.8 | 0.1 | 4.89484 | 58 | 188 | 4795 | 14 | 36 | 5.25 | 0 | 2 | 2 | 2 | 54 | 47.33333 | 0 | 25 | 42 | 49 | 2.3 | 0.7 | 0.25 | 496.4744 | 335.4833 | 313.3846 | 324.2819 | 0 | 10.67 | 10.5 | 8.4 | 3.1 | 7.740638 | 82 | 36 | 126 | 7.6 | 7.6 | 6.2 | 7 | 3.8 | 4.6 | 3.6 | 6 | 5 | 7 | 58 | 58 | 87 | 87 | 58 | 58 | 58 | 58 | 58 | 58 | 700 | 0 | 24 | 24 | 0 | 525.64 | 525.64 | 0 | 15 | 68.934 | 31.64404 | 166.3254 | 40.8734 | 22.67843 | -3.501115 | 226.3761 | 91.52856 | 8.47144 | 3.25626 | 2.9 | 1.35 | 0.7833333 | 0.2333333 | 0 | 42 | 63409.62 | 4133.571 | 10.87051 | 8.084861 | 420.5095 | 459.6391 | 99.64587 | 26.659 | 0 | 0.9113184 | 26.532 | 10810 | 15 | 42.33333 | 61 | 170 | 19 | 204 | 280 | 3.2 | 1.5 | 1.1 | 0.3 | 34 | 10.66667 | 3.8 | 57 | 175 | 0 | 19 | 17 | 20 | 23 | 10 | 580.8431 | 464.7975 | 425.9298 | 430.8638 | 2.906229 | 63.19524 | -294.9869 | 587.3213 | -263 | 0.3951389 | 607.6846 | 7.5 | 26.11095 | 0.9697601 | 27.08071 | 11.77097 | 7.227198 | 20.44293 | 194.8855 | 182 | 199 | 297.3168 | 293 | 301 | 290.048 | 287 | 293 | 299.0862 | 296 | 303 | 2.840258 | 2.1 | 3.5 | 1.350275 | 1.1 | 1.6 | 0.9278426 | 0.7 | 1.1 | 0.2477975 | 0.2 | 0.4 | 904.4333 | 886.2767 | 918.9872 | 15.26868 | 11.86463 | 19.33916 | 56.40816 | 58.30037 | 34.50167 | 710.625 | 0.9123438 | 1.120493 | 0.8741372 | 0.7150342 | 58.37194 | 90.35006 | 416.9977 | 278.898 | 3 | 3 | 4.5 | 4.5 | 3.9 | 3.9 | 418 | 369 | 365
2019-11-13 | 49.14 | 9.95 | 1.12 | 0.75 | 2.46 | 626 | 574.5396 | 1 | 49967.51 | 9.541667 | 878.7394 | 911.1013 | 2157.694 | 309.4989 | 166.6667 | 785 | 664.3275 | 643.5631 | 0 | 250 | 16.54587 | 58.57729 | 917.6222 | 923.0669 | 913.0905 | 892.2997 | 919.0035 | 930.1217 | 879.0101 | 914.5956 | 897.7901 |  | 11.9 | 5 | 30.46647 | 567.78 | 509.1 | 47.99 | 18.43 | 14.38437 | 188 | 8 | 1.874012 | 0.8 | 0.1 | 5.442334 | 45 | 184 | 4795 | 16 | 39 | 6.5 | 0 | 2 | 2 | 2 | 53.66667 | 43.33333 | 0 | 24 | 42 | 42 | 2.3 | 0.5 | 0.25 | 499.6773 | 336.1358 | 313.0023 | 324.4192 | 0 | 10.8 | 10.7 | 8.38 | 1.4 | 7.837659 | 78 | 60 | 160 | 8 | 9.4 | 6.6 | 7 | 4 | 4.6 | 3.8 | 7 | 5.6 | 9.8 | 58 | 58 | 87 | 87 | 58 | 58 | 58 | 58 | 58 | 58 | 700 | 0 | 24 | 24 | 0 | 703.65 | 703.65 | 0 | 22 | 65.8896 | 32.89049 | 167.0561 | 42.31287 | 23.8791 | -2.945004 | 230.3031 | 90.9102 | 9.089804 | 3.416378 | 3.133333 | 1.433333 | 1.1 | 0.2833333 | 0 | 46 | 63775.37 | 4141.123 | 9.311621 | 8.225109 | 420.1264 | 489.7372 | 99.54719 | 14.302 | 0 | 0.9177949 | 44.46 | 21610 | 17 | 41.66667 | 58 | 168 | 20 | 205 | 290 | 3.6 | 1.6 | 1.3 | 0.3 | 35 | 10.83333 | 1.4 | 56.9 | 175 | 0 | 15 | 16 | 19 | 27 | 7 | 588.0094 | 464.81 | 425.4749 | 429.9182 | 2.941363 | 68.48465 | -296.5867 | 590.2977 | -246 | 0.4284722 | 610.0174 | 7.5 | 20.48984 | 0.9828738 | 21.47272 | 10.92075 | 8.070195 | 14.51595 | 194.3884 | 190 | 199 | 297.1519 | 294 | 300 | 289.8642 | 287 | 292 | 299.1053 | 296 | 302 | 3.153192 | 2.4 | 4 | 1.439215 | 1.2 | 1.7 | 1.05639 | 0.7 | 1.3 | 0.2889583 | 0.2 | 0.4 | 909.6491 | 898.4149 | 921.8462 | 13.93218 | 9.754449 | 18.48899 | 56.87206 | 58.55975 | 35.6689 | 645.625 | 0.9050195 | 1.080216 | 0.8861642 | 0.7185115 | 59.7558 | 76.14664 | 430.0261 | 275.7701 | 3 | 3 | 4.5 | 4.5 | 3.9 | 3.9 | 411 | 338 | 265
2019-11-14 | 49.43 | 10.46 | 1.14 | 0.85 | 2.1 | 624 | 570.3324 | 1 | 49886.45 | 9.683333 | 878.9588 | 913.0647 | 2173.382 | 310.2649 | 541.6667 | 876 | 663.799 | 650.1213 | 0 | 250 | 17.77493 | 57.91157 | 929.24 | 924.6827 | 910.1517 | 891.7081 | 918.7567 | 930.1033 | 877.6067 | 922.2684 | 899.5038 |  | 11.9 | 5 | 30.4349 | 566.02 | 573.3 | 38.00771 | 18.81 | 13.57067 | 69 | 4 | 2.180037 | 0.8 | 0.1 | 6.222738 | 86 | 185 | 4795 | 17 | 42 | 5.416667 | 0 | 2 | 2 | 2 | 54 | 44.33333 | 0 | 24 | 40 | 46 | 2.3 | 0.6 | 0.25 | 507.2854 | 337.4451 | 313.7941 | 323.2085 | 0 | 10.66 | 10.5 | 7.42 | 2.77 | 7.843158 | 85 | 50 | 125 | 5.6 | 5.2 | 7.6 | 6.2 | 7.4 | 7.8 | 5.2 | 5.6 | 4.8 | 7.8 | 58 | 58 | 87 | 87 | 58 | 58 | 58 | 58 | 58 | 58 | 700 | 0 | 24 | 24 | 0 | 566.67 | 566.67 | 0 | 16 | 66.6624 | 34.16087 | 167.2579 | 42.77138 | 24.54993 | -2.952506 | 231.6267 | 90.67576 | 9.324241 | 3.5799 | 3.533333 | 1.583333 | 1.15 | 0.3 | 0 | 44 | 63563.91 | 4105.414 | 7.615686 | 8.272381 | 421.1483 | 455.5429 | 99.46981 | 24.895 | 0 | 0.9139942 | 40.725 | 10540 | 18 | 41.33333 | 60 | 170 | 20 | 208 | 305 | 4 | 1.7 | 1.3 | 0.3 | 38 | 9.883333 | 2.2 | 57.03333 | 175 | 0 | 13 | 17 | 19 | 27 | 14 | 588.0035 | 465.3983 | 425.9763 | 429.4774 | 2.708674 | 66.80608 | -289.7149 | 592.7058 | -231 | 0.4618056 | 611.874 | 7.5 | 15.61298 | 0.9308903 | 16.54387 | 14.82498 | 9.69136 | 22.98491 | 193.7648 | 186 | 204 | 296.8264 | 292 | 300 | 289.6892 | 287 | 292 | 299.1617 | 291 | 306 | 3.511569 | 2.8 | 4.2 | 1.567008 | 1.4 | 1.8 | 1.102065 | 0.9 | 1.4 | 0.297919 | 0.2 | 0.3 | 911.7847 | 899.4866 | 920.1036 | 15.65327 | 12.56543 | 20.71493 | 57.27028 | 58.90993 | 35.16309 | 597.734375 | 0.8996338 | 1.14216 | 0.8870118 | 0.7159457 | 60.21661 | 81.62025 | 427.7413 | 274.3502 | 2.9 | 3 | 4.4 | 4.5 | 3.8 | 3.9 | 415 | 348 | 346
2019-11-15 | 49.97 | 10.84 | 1.17 | 0.64 | 2.46 | 630 | 572.0844 | 1 | 50008.69 | 9.591667 | 865.4901 | 907.9685 | 2220.603 | 312.6732 | 500 | 805 | 671.8753 | 658.5249 | 0 | 250 | 18.15696 | 65.97969 | 922.9541 | 920.6897 | 907.1222 | 885.4133 | 913.9983 | 925.3348 | 872.7002 | 915.5357 | 898.4268 |  | 11.9 | 5 | 30.50293 | 571.3 | 581.6 | 35.04 | 14.95 | 13.16608 | 53 | 3 | 1.683781 | 0.9 | 0.2 | 4.897324 | 80 | 183 | 4795 | 18 | 44 | 5.333333 | 0 | 2 | 2 | 2 | 52 | 42 | 0 | 23 | 40 | 41 | 2.3 | 0.8 | 0.25 | 510.0265 | 339.6901 | 315.6932 | 325.7863 | 0 | 10.87 | 10.54 | 8.56 | 2.65 | 7.768675 | 72 | 162 | 226 | 5.2 | 5.2 | 7.6 | 6 | 7.8 | 8.2 | 5.2 | 8.6 | 5 | 7.8 | 56 | 56 | 84 | 84 | 56 | 56 | 56 | 56 | 56 | 56 | 700 | 0 | 24 | 24 | 0 | 708.88 | 708.88 | 0 | 21 | 65.2044 | 33.56101 | 167.2861 | 43.13197 | 25.11759 | -2.962751 | 232.5729 | 90.47402 | 9.525976 | 3.786547 | 3.35 | 1.533333 | 1.016667 | 0.3 | 0 | 45 | 63760.48 | 4108.616 | 7.212586 | 8.306175 | 420.3184 | 496.8155 | 99.38525 | 13.608 | 0 | 0.9080705 | 37.737 | 0 | 18 | 42 | 59.66667 | 190 | 19 | 206 | 302 | 3.8 | 1.6 | 1.2 | 0.3 | 39 | 10 | 2.3 | 57.4 | 176 | 0 | 12 | 17 | 19 | 26 | 15 | 593.4955 | 465.6089 | 425.4612 | 430.8067 | 3.069378 | 60.52676 | -304.2532 | 595.1929 | -210 | 0.4951389 | 613.8763 | 7.5 | 18.44634 | 0.901665 | 19.34801 | 12.20018 | 9.367127 | 19.62586 | 194.2041 | 180 | 201 | 296.9659 | 293 | 303 | 289.945 | 286 | 293 | 299.117 | 293 | 309 | 3.245515 | 2.4 | 4.3 | 1.51944 | 1.4 | 1.7 | 1.031653 | 0.9 | 1.4 | 0.2994213 | 0.2 | 0.4 | 906.3109 | 888.0604 | 920.134 | 15.50669 | 12.22193 | 18.47079 | 57.31598 | 58.93585 | 36.22659 | 758.515625 | 0.8895452 | 1.147891 | 0.8670222 | 0.7131597 | 62.9623 | 87.11593 | 407.7325 | 282.9549 | 3 | 3 | 4.4 | 4.4 | 3.9 | 3.9 | 413 | 337 | 368
2019-11-16 | 49.91 | 11.25 | 1.19 | 0.54 | 2.44 | 634 | 572.324 | 1 | 50059 | 9.516667 | 868.9381 | 908.5236 | 2231.338 | 313.1503 | 583.3333 | 785 | 679.2968 | 656.5597 | 0 | 250 | 18.77548 | 61.715 | 925.3338 | 922.7951 | 906.7371 | 885.0802 | 913.4257 | 925.3091 | 870.5397 | 918.9683 | 898.8784 |  | 11.9 | 5 | 30.65365 | 574.82 | 561.9 | 35.04 | 14.77 | 12.63069 | 43 | 3 | 1.773196 | 1.1 | 0.1 | 5.135203 | 73 | 180 | 4795 | 19 | 49 | 5.583333 | 0 | 2 | 2 | 2 | 54.33333 | 44.66667 | 0 | 23 | 40 | 41 | 2.2 | 0.4 | 0.25 | 513.6135 | 339.804 | 315.8785 | 326.1097 | 0 | 10.68 | 10.6 | 7.52 | 1.61 | 7.595 | 83 | 160 | 285 | 5.6 | 5.2 | 7.6 | 6.4 | 7.2 | 7.6 | 5.2 | 5.4 | 4.8 | 7.6 | 60 | 60 | 90 | 90 | 60 | 60 | 60 | 60 | 60 | 60 | 700 | 0 | 24 | 24 | 0 | 432.77 | 432.77 | 0 | 13 | 70.554 | 31.30276 | 167.6796 | 44.29831 | 26.06249 | -2.661787 | 235.3786 | 90.05827 | 9.941731 | 3.924535 | 2.483333 | 1.333333 | 0.85 | 0.2333333 | 0 | 50 | 63539.81 | 4081.237 | 7.783612 | 8.406378 | 420.7853 | 534.7893 | 99.39266 | 8.439 | 0 | 0.9027192 | 39.978 | 10680 | 19 | 43.66667 | 59.66667 | 140 | 20 | 205 | 302 | 3.4 | 1.6 | 1 | 0.3 | 41 | 9.5 | 2 | 57.36667 | 175 | 0 | 16 | 18 | 20 | 27 | 15 | 596.1896 | 465.3708 | 424.9951 | 430.671 | 2.859099 | 59.44416 | -299.5273 | 597.6191 | -185 | 0.5284722 | 615.8784 | 10 | 31.61641 | 0.9916522 | 32.60806 | 15.62577 | 10.75485 | 21.06545 | 195.4575 | 190 | 201 | 297.3153 | 294 | 301 | 290.2221 | 287 | 293 | 299.1774 | 292 | 317 | 2.474502 | 1.9 | 4.1 | 1.3138 | 1.1 | 1.7 | 0.8131366 | 0.6 | 1.2 | 0.2277361 | 0.2 | 0.4 | 907.86 | 899.5358 | 918.0778 | 16.13644 | 13.90604 | 20.56884 | 57.13336 | 58.71537 | 35.56516 | 740.078125 | 0.8825213 | 1.123796 | 0.8246512 | 0.7080326 | 72.75574 | 102.557 | 375.5381 | 293.17 | 3 | 3 | 4.3 | 4.5 | 3.8 | 4 | 406 | 330 | 306
2019-11-17 | 47.39 | 11.49 | 1.16 | 0.68 | 2.4 | 637 | 597.8412 | 1 | 50147.18 | 9.45 | 878.2311 | 909.9497 | 2240.854 | 314.1748 | 166.6667 | 895 | 683.8566 | 671.4197 | 0 | 240 | 20.52969 | 67.90289 | 922.7026 | 926.373 | 915.6751 | 881.7578 | 914.9577 | 931.3679 | 870.5694 | 916.1942 | 895.4432 |  | 11.9 | 5 | 30.75488 | 577.46 | 634.1 | 35.04 | 14.47 | 11.69903 | 46 | 3 | 2.089418 | 1 | 0.1 | 5.652884 | 66 | 177 | 4795 | 21 | 53 | 6.5 | 0 | 2 | 2 | 2 | 53.33333 | 43.66667 | 0 | 23 | 40 | 40 | 2.3 | 0.6 | 0.25 | 518.508 | 341.2234 | 316.9851 | 327.0147 | 0 | 10.8 | 10.5 | 7.69 | 1.6 | 7.622178 | 70 | 130 |  | 5.4 | 5.2 | 8 | 6 | 6.8 | 7.4 | 7 | 2.6 | 4.8 | 7.6 | 56 | 56 | 84 | 84 | 56 | 56 | 56 | 56 | 56 | 56 | 700 | 0 | 24 | 24 | 0 | 0 | 0 | 0 | 0 | 63.8412 | 30.94929 | 168.1552 | 44.52648 | 26.48485 | -2.54366 | 236.6229 | 89.88213 | 10.11787 | 3.988496 | 2.516667 | 1.3 | 0.7833333 | 0.2333333 | 0 | 69 | 63471.26 | 4057.774 | 7.735584 | 8.450817 | 421.4196 | 527.0118 | 99.39729 | 10.458 | 0 | 0.9385262 | 29.52 | 0 | 19 | 41.33333 | 59 | 153 | 20 | 200 | 298 | 2.7 | 1.4 | 0.8 | 0.3 | 43 | 10.5 | 3.4 | 57 | 175 | 0 | 21 | 17 | 19 | 27 | 17 | 596.8248 | 465.7807 | 426.4631 | 429.4123 | 2.846493 | 59.00849 | -295.5761 | 599.9363 | -157 | 0.5618056 | 617.8214 | 10 | 32.25018 | 0.9625606 | 33.21274 | 16.23211 | 13.16715 | 21.85658 | 195.3045 | 192 | 199 | 297.2267 | 294 | 301 | 290.3468 | 288 | 293 | 299.0734 | 295 | 302 | 2.590319 | 2.1 | 3.2 | 1.353079 | 1.2 | 1.5 | 0.802816 | 0.7 | 0.9 | 0.2227014 | 0.2 | 0.3 | 908.1485 | 891.1289 | 916.516 | 17.55069 | 14.30593 | 20.46665 | 56.92249 | 58.41709 | 33.82726 | 803.4375 | 0.8912312 | 1.117194 | 0.8228531 | 0.7153536 | 68.17662 | 104.1742 | 368.5185 | 298.2012 | 3 | 3 | 4.3 | 4.4 | 3.9 | 4 | 403 | 343 | 285
2019-11-18 | 47.87 | 11.39 | 1.2 | 0.64 | 2.5 | 633 | 568.2188 | 1 | 49939.09 | 9.566667 | 865.4587 | 908.3751 | 2235.904 | 313.2995 | 416.6667 | 820 | 670.5109 | 657.6018 | 0 | 250 | 19.00899 | 61.07922 | 924.5077 | 924.5743 | 906.4858 | 883.9198 | 913.007 | 926.7961 | 871.126 | 916.5839 | 895.5963 |  | 11.9 | 5 | 30.61491 | 573.94 | 616.7 | 25.14667 | 14.57 | 11.38147 | 36 | 2 | 1.990916 | 0.9 | 0.1 | 5.692635 | 60 | 175 | 4795 | 22 | 59 | 7 | 0 | 2 | 2 | 2 | 52.33333 | 44.66667 | 0 | 23 | 40 | 42 | 2.2 | 0.6 | 0.25 | 513.8637 | 339.7717 | 315.9368 | 326.1337 | 0 | 10.64 | 10.5 | 7.58 | 2 | 7.596641 | 95 | 108 |  | 5.4 | 5 | 8 | 6.2 | 7.4 | 8.2 | 5 | 9 | 5.2 | 7.4 | 58 | 58 | 87 | 87 | 58 | 58 | 58 | 58 | 58 | 58 | 700 | 0 | 24 | 24 | 0 | 0 | 0 | 0 | 0 | 65.2188 | 30.85968 | 167.0545 | 42.94616 | 24.62754 | -3.006983 | 231.6212 | 90.66555 | 9.334447 | 4.031513 | 3.233333 | 1.35 | 0.7666667 | 0.2166667 | 0 | 37 | 63298.98 | 4055.702 | 7.536255 | 8.272185 | 421.0215 | 476.8023 | 99.43844 | 8.816 | 0 | 0.89766 | 31.014 | 10310 | 19 | 43 | 61 | 173 | 20 | 201 | 298 | 3.9 | 1.5 | 0.8 | 0.3 | 45 | 9.333333 | 3.2 | 57.43333 | 176 | 0 | 19 | 17 | 20 | 27 | 14 | 580.8801 | 465.4469 | 424.7041 | 431.1397 | 2.928164 | 59.45145 | -295.5696 | 601.7736 | -133 | 0.5951389 | 619.3262 | 10 | 31.05769 | 0.9631211 | 32.02081 | 16.3712 | 11.49409 | 23.34805 | 193.9778 | 180 | 198 | 297.3746 | 283 | 301 | 290.374 | 284 | 293 | 299.239 | 296 | 302 | 3.357402 | 2.7 | 5.8 | 1.33325 | 1.2 | 1.5 | 0.7712315 | 0.6 | 0.9 | 0.2167813 | 0.2 | 0.3 | 907.3898 | 894.1753 | 921.6877 | 17.05577 | 13.68703 | 20.06631 | 57.19831 | 58.92289 | 32.58221 | 650.46875 | 0.957935 | 1.10861 | 0.8189279 | 0.7193348 | 95.6455 | 104.2858 | 367.6183 | 300.4748 | 3 | 3 | 4.4 | 4.5 | 3.8 | 3.9 | 404 | 358 | 363
2019-11-19 | 46.43 | 10.86 | 1.73 | 0.79 | 2.62 | 631 | 563.098 | 1 | 50021.09 | 9.641667 | 859.2059 | 911.2559 | 2255.57 | 312.5456 | 458.3333 | 807 | 665.5693 | 654.4282 | 0 | 250 | 19.03338 | 64.47427 | 931.361 | 924.8125 | 902.907 | 891.6511 | 914.9509 | 926.432 | 875.0335 | 922.8989 | 893.6428 |  | 11.9 | 5 | 30.54102 | 572.18 | 593.1 | 20.2 | 14.41 | 37.81209 | 39 | 2.5 | 1.810061 | 1 | 0.3 | 13.03086 | 53 | 175 | 4795 | 23 | 59 | 6 | 0 | 2 | 2 | 2 | 54.33333 | 44.66667 | 0 | 24 | 41 | 42 | 2.2 | 0.8 | 0.25 | 510.8887 | 338.3875 | 315.225 | 325.0692 | 0 | 10.63 | 10.5 | 8.17 | 4.88 | 7.779553 | 92 | 82 |  | 8.4 | 10 | 6.4 | 8 | 4 | 5 | 3.8 | 6.2 | 5.4 | 10 | 60 | 60 | 90 | 90 | 60 | 60 | 60 | 60 | 60 | 60 | 700 | 0 | 24 | 24 | 0 | 933.32 | 933.32 | 2 | 25 | 71.778 | 31.64902 | 167.0258 | 42.95224 | 24.64401 | -3.07454 | 231.5475 | 90.68465 | 9.315352 | 4.158365 | 3.266667 | 1.35 | 0.7666667 | 0.2333333 | 0 | 40 | 62644.21 | 4004.168 | 7.615552 | 8.269554 | 421.0047 | 476.0561 | 99.4459 | 13.446 | 0 | 0.8923899 | 17.568 | 0 | 19 | 42 | 61.33333 | 151 | 18 | 233 | 355 | 3.5 | 1.5 | 0.9 | 0.3 | 47 | 10.65 | 5 | 57.33333 | 174 | 0 | 19 | 18 | 19 | 27 | 12 | 578.0353 | 465.0543 | 426.0281 | 430.2689 | 3.635094 | 68.11646 | -283.8904 | 603.3123 | -111 | 0.6284722 | 620.5672 | 10 | 27.97415 | 0.855088 | 28.82924 | 18.55257 | 12.1685 | 25.94191 | 194.0872 | 180 | 209 | 297.2543 | 283 | 303 | 290.2879 | 284 | 297 | 299.1004 | 281 | 315 | 3.245483 | 2.7 | 3.8 | 1.324302 | 1.1 | 1.5 | 0.7742361 | 0.6 | 1 | 0.2118646 | 0.2 | 0.3 | 909.0815 | 899.2617 | 919.7813 | 17.01777 | 14.72264 | 18.98158 | 57.51175 | 59.1304 | 33.51601 | 715.46875 | 0.9453732 | 1.102178 | 0.8169047 | 0.719669 | 61.70356 | 105.0294 | 366.6534 | 299.3894 | 3 | 3 | 4.4 | 4.4 | 3.8 | 3.9 | 418 | 336 | 290
2019-11-20 | 50.02 | 10.68 | 1.23 | 0.81 | 2.92 | 617 | 550.1864 | 0.9833333 | 46319.03 | 9.625 | 847.1076 | 908.2735 | 2178.111 | 305.0009 | 593.2203 | 859 | 654.262 | 640.5521 | 0 | 250 | 18.13727 | 60.6907 | 926.1829 | 920.5258 | 901.1819 | 893.1478 | 907.4563 | 922.489 | 875.9532 | 919.2514 | 888.1533 |  | 11.343 | 5 | 30.35444 | 559.303 | 624.9 | 20.2 | 14.36 | 10.3098 | 41 | 2.5 | 2.030231 | 0.8 | 0.1 | 10.45301 | 57 | 173 | 4795 | 25 | 63 | 6.333333 | 0 | 2 | 2 | 2 | 55.33333 | 46.66667 | 11.98 | 24 | 40 | 42 | 2.23 | 0.7 | 0.25 | 494.1548 | 332.6795 | 306.9593 | 317.3202 | 0 | 10.71 | 10.5 | 7.5 | 1.6 | 7.817814 | 87 | 169 | 131 | 8.2 | 9.8 | 6.6 | 6.8 | 4.8 | 4.8 | 3.8 | 7 | 5.4 | 10.2 | 56 | 56 | 84 | 84 | 56 | 56 | 56 | 56 | 56 | 56 | 700 | 0 | 23.6 | 23.6 | 0 | 545.5 | 545.5 | 0 | 16 | 63.6864 | 31.5619 | 164.1951 | 40.58851 | 22.68406 | -3.259209 | 224.2085 | 91.33626 | 8.663743 | 2.385851 | 2.95 | 1.25 | 0.7666667 | 0.25 | 0 | 60 | 62734.12 | 4084.306 | 7.382386 | 8.007446 | 422.4387 | 412.4695 | 99.50284 | 3.428 | 0 | 0.8917122 | 35.496 | 21356 | 21 | 40.66667 | 61.66667 | 155 | 18 | 210 | 295 | 3.3 | 1.4 | 0.8 | 0.3 | 49 | 12 | 3 | 57.6 | 175 | 0 | 20 | 19 | 21 | 25 | 8 | 564.3595 | 464.9614 | 427.2176 | 431.6956 | 2.521562 | 61.38986 | -287.175 | 604.5007 | -103 | 0.6451389 | 621.4741 | 10 | 26.1106 | 0.9344655 | 27.04507 | 20.43537 | 14.67159 | 27.31667 | 194.9075 | 185 | 210 | 297.5576 | 289 | 309 | 290.399 | 278 | 300 | 299.144 | 285 | 313 | 2.898904 | 2 | 3.8 | 1.26906 | 0.6 | 1.6 | 0.765478 | 0.4 | 1 | 0.2278519 | 0 | 0.3 | 906.1987 | 848.864 | 919.9905 | 16.58922 | 10.13686 | 55.95161 | 56.97506 | 58.90993 | 33.74944 | 644.765625 | 0.910485 | 1.044055 | 0.8096712 | 0.7337221 | -32.45218 | 99.7303 | 363.3539 | 299.3444 | 3 | 3 | 4.4 | 4.5 | 3.8 | 3.9 | 406 | 359 | 343
2019-11-21 | 49.82 | 11.14 | 1.21 | 0.73 | 2.74 | 638 | 563.2572 | 1 | 50060.09 | 9.441667 | 874.5845 | 907.3576 | 2224.297 | 310.6644 | 333.3333 | 797 | 672.0881 | 661.1662 | 0 | 240 | 20.57774 | 68.28019 | 926.3709 | 924.563 | 903.7038 | 882.6886 | 908.7066 | 926.4888 | 868.268 | 918.071 | 891.5844 |  | 10.347 | 5 | 30.72721 | 576.787 | 654.4 | 20.2 | 14.48 | 9.912923 | 39 | 3 | 2.5286 | 0.8 | 0.1 | 5.393888 | 41 | 172 | 4795 | 26 | 66 | 5.666667 | 0 | 2 | 2 | 2 | 54.43333 | 45.33333 | 0 | 25 | 41 | 43 | 2.2 | 0.8 | 0.25 | 501.4338 | 336.2836 | 314.267 | 324.6729 | 0 | 10.64 | 10.46 | 6.97 | 1.77 | 7.883759 | 92 | 165 | 180 | 8.2 | 9.8 | 6.6 | 6.8 | 4.6 | 4.8 | 3.8 | 7 | 5.4 | 10.2 | 56 | 56 | 84 | 84 | 56 | 56 | 56 | 56 | 56 | 56 | 700 | 0 | 24 | 24 | 0 | 986.72 | 986.72 | 3 | 24 | 67.5372 | 31.74425 | 166.566 | 41.86107 | 23.28992 | -3.215905 | 228.5011 | 91.21491 | 8.785087 | 2.64192 | 2.716667 | 1.566667 | 0.7666667 | 0.2333333 | 0 | 36 | 63591.4 | 4148.505 | 7.44093 | 8.160753 | 419.7613 | 432.0943 | 99.48378 | 11.952 | 0 | 0.8828483 | 23.544 | 0 | 21 | 41.33333 | 61.66667 | 150 | 20 | 204 | 303 | 3.1 | 1.9 | 0.9 | 0.3 | 51 | 11.86667 | 4.2 | 57.03333 |  | 0 | 18 | 18 | 19 | 25 | 11 | 583.2247 | 465.2942 | 426.4439 | 430.6802 | 3.618203 | 79.09562 | -272.1508 | 606.0975 | -74 | 0.6784722 | 622.7551 | 12.5 | 28.56987 | 0.9125022 | 29.48237 | 21.57088 | 14.55485 | 29.23613 | 195.109 | 187 | 208 | 297.0272 | 289 | 305 | 290.2743 | 283 | 301 | 299.0484 | 290 | 305 | 2.698012 | 2.1 | 3.4 | 1.600156 | 1.3 | 2 | 0.794456 | 0.6 | 1.1 | 0.2188681 | 0.2 | 0.3 | 905.2239 | 890.9089 | 919.4327 | 17.93741 | 14.46977 | 21.22439 | 57.03152 | 59.53245 | 34.4498 | 563.671875 | 0.888486 | 1.1264 | 0.8164598 | 0.7204534 | -23.96814 | -32.24743 | 366.6765 | 301.87 | 3 | 3 | 4.4 | 4.5 | 3.8 | 3.9 | 407 | 336 | 350
2019-11-22 | 50.13 | 10.51 | 1.24 | 0.71 | 2.72 | 639 | 574.5564 | 1 | 50094.04 | 9.625 | 887.7899 | 905.5146 | 2216.337 | 314.4542 | 41.66667 | 793 | 674.9054 | 663.6933 | 0 | 250 | 19.65081 | 67.91045 | 920.5541 | 924.7979 | 907.1986 | 877.5455 | 907.8258 | 928.4093 | 865.0201 | 912.7654 | 892.2181 |  | 11.825 | 5 | 30.73014 | 579.145 | 621.6 | 31.32629 | 10.71 | 10.07001 | 33 | 2.5 | 2.132951 | 0.8 | 0.1 | 4.869375 | 86 | 171 | 4795 | 27 | 70 | 6.5 | 0 | 2 | 2 | 2 | 53 | 44.66667 | 0 | 25 | 41 | 43 | 2.2 | 0.4 | 0.25 | 507.9796 | 341.6489 | 318.1061 | 329.4366 | 0 | 10.62 | 10.45 | 7.67 | 4.85 | 7.852627 | 82 | 163 | 228 | 5.4 | 5.2 | 8 | 6 | 6.8 | 7.4 | 7 | 2.8 | 4.8 | 7.4 | 58 | 58 | 87 | 87 | 56 | 58 | 58 | 58 | 58 | 58 | 700 | 0 | 24 | 24 | 0 | 582.63 | 582.63 | 0 | 17 | 72.9264 | 31.72638 | 166.5822 | 41.96137 | 23.58972 | -3.191185 | 228.9422 | 91.09009 | 8.909909 | 2.455158 | 2.783333 | 1.7 | 0.7666667 | 0.2166667 | 0 | 55 | 63972.31 | 4190.258 | 7.547242 | 8.176505 | 420.5276 | 431.2164 | 99.493 | 8.239 | 0 | 0.8991493 | 25.785 | 10480 | 22 | 43.33333 | 61 | 156 | 20 | 210 | 80 | 3.2 | 1.8 | 0.8 | 0.3 | 53 | 9 | 3.9 | 57.1 |  | 0 | 19 | 18 | 19 | 27 | 16 | 588.3356 | 465.5639 | 425.7188 | 430.0429 | 3.294002 | 70.62368 | -285.3018 | 607.5946 | -44 | 0.7118056 | 624.0323 | 12.5 | 28.50388 | 0.9068125 | 29.41069 | 21.28056 | 14.02313 | 29.9235 | 194.867 | 187 | 201 | 296.6975 | 281 | 313 | 290.2868 | 285 | 296 | 299.1931 | 291 | 311 | 2.832506 | 2.3 | 3.3 | 1.706514 | 1.4 | 1.9 | 0.7796586 | 0.7 | 0.9 | 0.2161285 | 0.2 | 0.3 | 903.7272 | 880.6533 | 913.0881 | 17.54355 | 14.92732 | 23.44896 | 57.05427 | 59.10446 | 33.7235 | 590.859375 | 0.8900052 | 1.137151 | 0.810862 | 0.7164579 | -32.61863 | -73.25333 | 356.4106 | 304.9111 | 3 | 3 | 4.4 | 4.5 | 3.8 | 3.9 | 398 | 277 | 271
2019-11-23 | 51.68 | 9.9 | 1.28 | 0.76 | 2.84 | 627 | 560.364 | 1 | 49385.03 | 9.525 | 880.8435 | 904.6529 | 2169.822 | 312.2818 | 291.6667 | 882 | 659.2892 | 649.7764 | 0 | 250 | 20.36552 | 67.82706 | 920.5256 | 922.9852 | 902.8602 | 879.2821 | 905.6533 | 926.0442 | 866.5053 | 913.3675 | 890.6276 |  | 11.449 | 5 | 30.09342 | 568.209 | 601.3 | 38.43 | 10 | 9.236665 | 41 | 2.5 | 2.005381 | 1 | 0.1 | 4.538642 | 79 | 168 | 4795 | 29 | 73 | 6.333333 | 0 | 2 | 2 | 2 | 54.66667 | 44.66667 | 0 | 25 | 42 | 43 | 2.2 | 0.8 | 0.25 | 506.7557 | 340.5588 | 316.0938 | 327.3135 | 0 | 10.7 | 10.69 | 7.51 | 0.94 | 7.853378 | 70 | 160 | 180 | 8.2 | 9.6 | 6.6 | 7 | 4 | 5 | 3.8 | 6.8 | 5 | 10 | 58 | 58 | 87 | 86 | 58 | 58 | 58 | 58 | 58 | 58 | 700 | 0 | 24 | 24 | 0 | 668.31 | 668.31 | 0 | 20 | 69.054 | 31.63849 | 165.8619 | 40.62711 | 22.24947 | -3.2567 | 225.4818 | 91.57681 | 8.423195 | 2.343018 | 2.816667 | 1.75 | 0.7666667 | 0.2166667 | 0 | 55 | 63467.5625 | 4153.992 | 7.331043 | 8.05292 | 420.461 | 398.9917 | 99.51531 | 6.218 | 0 | 0.8937225 | 30.267 | 10700 | 23 | 41 | 60.66667 | 160 | 20 | 215 | 80 | 3 | 1.9 | 0.8 | 0.3 | 54 | 10 | 3.3 | 57 | 176 | 0 | 18 | 19 | 21 | 23 | 10 | 575.2603 | 464.7346 | 425.3542 | 429.5348 | 3.430917 | 75.74227 | -271.6055 | 608.4391 | -26 | 0.7451389 | 624.6597 | 12.5 | 27.52384 | 0.9301863 | 28.45403 | 18.78195 | 14.80127 | 26.60336 | 195.1976 | 186 | 500 | 296.92 | 287 | 500 | 290.4217 | 285 | 500 | 299.0875 | 278 | 500 | 2.716529 | 2.3 | 50.7 | 1.702023 | 1.2 | 50.7 | 0.7756192 | 0.6 | 50.7 | 0.256103 | 0.1 | 50.7 | 903.4571 | 880.6533 | 912.7788 | 17.91363 | 13.49422 | 23.04534 | 57.25944 | 59.5065 | 32.93237 | 591.953125 | 0.8860855 | 1.151344 | 0.804585 | 0.7095362 | -18.16262 | -63.63255 | 355.421 | 306.387 | 3 | 3 | 4.4 | 4.5 | 3.9 | 4 | 393 | 310 | 170
2019-11-24 | 50.81 | 9.9 | 1.29 | 0.75 | 3.22 | 643 | 581.0788 | 1 | 50098.8 | 9.408333 | 886.2386 | 905.4782 | 2239.463 | 314.8842 | 250 | 782 | 676.4357 | 668.2341 | 0 | 250 | 21.05702 | 65.40405 | 922.2147 | 925.3009 | 903.1899 | 878.3653 | 906.5464 | 926.5919 | 865.4953 | 916.121 | 890.6909 |  | 7.014 | 5 | 30.60579 | 577.854 | 606 | 38.43 | 10.42 | 8.919222 | 39 | 3 | 2.59748 | 1.1 | 0.2 | 5.808779 | 73 | 168 | 4795 | 30 | 77 | 6.75 | 0 | 2 | 2 | 2 | 53.33333 | 43.66667 | 0 | 27 | 43 | 44 | 2.3 | 0.4 | 0.25 | 510.2221 | 342.7597 | 318.2825 | 330.1438 | 0 | 10.6 | 10.59 | 7.6 | 2.46 | 7.847289 | 70 | 160 | 180 | 5.8 | 5.2 | 7.8 | 6.6 | 8.2 | 7.6 | 5.2 | 8 | 4.8 | 7 | 58 | 58 | 87 | 88 | 58 | 58 | 58 | 58 | 58 | 58 | 700 | 0 | 24 | 24 | 0 | 0 | 0 | 0 | 0 | 70.0788 | 31.38747 | 167.2357 | 42.89236 | 24.49821 | -2.958694 | 231.6676 | 90.7024 | 9.297597 | 2.17012 | 3.316667 | 1.7 | 0.7833333 | 0.2333333 | 0 | 55 | 63984.51 | 4156.552 | 7.553443 | 8.273843 | 420.6537 | 456.3599 | 99.46391 | 8.964 | 0 | 0.9036995 | 21.303 | 0 | 23 | 40 | 60 | 180 | 20 | 205 | 70 | 3.9 | 1.8 | 0.8 | 0.3 | 56 | 11.75 | 7 | 57.16667 | 175 | 0 | 17 | 18 | 19 | 28 | 17 | 591.0518 | 465.8397 | 424.8208 | 430.857 | 3.268386 | 59.52037 | -299.9018 | 609.8804 | 8 | 0.7784722 | 625.7171 | 12.5 | 29.3173 | 0.8910254 | 30.20833 | 17.92035 | 12.11664 | 25.09891 | 193.8903 | 184 | 206 | 296.7859 | 281 | 314 | 290.2137 | 283 | 295 | 299.1226 | 293 | 314 | 3.448613 | 2.3 | 5.6 | 1.673336 | 1.4 | 2 | 0.7957801 | 0.6 | 1 | 0.228485 | 0.2 | 0.3 | 903.485 | 888.5457 | 913.5927 | 18.18918 | 14.37805 | 21.72268 | 57.08004 | 59.40275 | 34.90371 | 673.203125 | 0.9357236 | 1.136001 | 0.814004 | 0.7144542 | 7.727465 | -52.36844 | 359.8168 | 308.2588 | 3 | 3 | 4.3 | 4.5 | 3.8 | 3.9 | 387 | 285 | 205
2019-11-25 | 51.04 | 10.08 | 1.33 | 0.77 | 2.89 | 645 | 581.9972 | 1 | 50075.71 | 9.466667 | 894.9724 | 904.1435 | 2252.796 | 314.7632 | 166.6667 | 789 | 685.6002 | 677.6588 | 0 | 250 | 18.9388 | 61.2595 | 925.4858 | 925.8941 | 886.827 | 885.8792 | 906.7931 | 914.7709 | 868.4815 | 919.0167 | 890.0532 |  | 7.014 | 5 | 30.74154 | 579.614 | 624.2 | 37.46679 | 10.94 | 8.278069 | 39 | 3 | 1.925529 | 1 | 0.1 | 5.124023 | 66 | 165 | 4795 | 32 | 80 | 6.333333 | 0 | 2 | 2 | 2 | 50.66667 | 42.66667 | 0 | 26 | 41 | 44 | 2.2 | 0.6 | 0.25 | 513.1918 | 344.4031 | 318.3441 | 329.4953 | 0 | 10.68 | 10.6 | 7.7 | 5.19 | #VALUE! | 92 | 165 | 180 | 7.4 | 8.6 | 6.8 | 6.2 | 3.4 | 4 | 3.2 | 6 | 4.6 | 9 | 58 | 58 | 87 | 87 | 58 | 58 | 58 | 58 | 58 | 58 | 700 | 0 | 24 | 24 | 0 | 807.82 | 807.82 | 2 | 21 | 70.1772 | 30.89302 | 168.2728 | 44.44 | 25.67821 | -2.750016 | 235.641 | 90.26986 | 9.73014 | 2.177324 | 3.166667 | 1.516667 | 0.8333333 | 0.2 | 0 | 73 | 63724.69 | 4141.808 | 7.791309 | 8.415749 | 420.3147 | 488.2762 | 99.44614 | 7.115 | 0 | 0.9023212 | 25.038 | 10850 | 24 | 40.33333 | 61 | 190 | 20 | 201 | 70 | 3.7 | 1.8 | 1.1 | 0.2 | 58 | 11.66667 | 4 | 56.83333 | 176 | 0 | 19 | 17 | 19 | 27 | 15 | 600.4154 | 465.1033 | 425.9816 | 429.6419 | 3.336434 | 57.45905 | -298.9955 | 611.2864 | 44 | 0.8118056 | 626.7698 | 12.5 | 33.0334 | 0.9626701 | 33.99607 | 21.13362 | 14.91799 | 29.50847 | 193.9164 | 183 | 206 | 296.8652 | 278 | 307 | 290.2808 | 283 | 294 | 299.0485 | 282 | 307 | 3.469976 | 2.4 | 5.9 | 1.59572 | 1.2 | 2.4 | 0.8087874 | 0.6 | 1.4 | 0.2402604 | 0.1 | 0.4 | 901.7251 | 879.8892 | 917.9286 | 18.14785 | 14.56799 | 21.31991 | 56.31394 | 58.61162 | 36.35629 | 660.234375 | 0.9499274 | 1.117027 | 0.811004 | 0.7298289 | 15.87412 | -15.83936 | 358.1689 | 312.0441 | 3 | 3 | 4.4 | 4.5 | 3.9 | 3.9 | 328 | 229 | 205
2019-11-26 | 50.65 | 10.1 | 0.97 | 0.58 | 2.9 | 650 | 602.2652 | 1 | 50143.76 | 9.425 | 919.3535 | 885.1119 | 2172.295 | 318.2311 | 0 | 918 | 689.6776 | 685.8215 | 0 | 250 | 15.13863 | 51.48159 | 910.639 | 904.7472 | 866.1848 | 868.8248 | 886.2469 | 887.7847 | 851.6241 | 904.8434 | 879.6273 |  | 7.014 | 5 | 30.94238 | 584.014 | 572.1 | 38.04895 | 10.61 | 33.173 | 39 | 3 | 2.064415 | 1 | 0.1 | 5.108496 | 59 | 163 | 4795 | 33 | 84 | 6.133333 | 0 | 2 | 2 | 2 | 48 | 39 | 9.94 | 23 | 42 | 43 | 2.1 | 0.5 | 0.25 | 534.3447 | 351.6019 | 322.0547 | 332.8399 | 0 | 10.6 | 10.53 | 8.94 | 1.22 | 8.082507 | 95 | 46 | 260 | 8.2 | 9.6 | 6.6 | 7.2 | 3.8 | 4.8 | 3.6 | 7 | 5.2 | 10 | 58 | 58 | 87 | 87 | 58 | 58 | 58 | 58 | 58 | 58 | 700 | 0 | 24 | 24 | 0 | 418.67 | 418.67 | 0 | 12 | 72.5952 | 30.58346 | 170.4008 | 46.62256 | 28.53406 | -2.34553 | 243.2118 | 89.23221 | 10.76779 | 2.191122 | 3.75 | 1.766667 | 0.9666667 | 0.3 | 0 | 55 | 64094.24 | 4132.156 | 8.023047 | 8.686137 | 420.0396 | 544.2152 | 99.40283 | 2.913 | 0 | 0.9265618 | 33.255 | 11130 | 25 | 41 | 60 | 190 | 20 | 202 | 65 | 4.8 | 2 | 1.2 | 0.3 | 59 | 10.08333 | 2.9 | 56.73333 | 175 | 0 | 19 | 17 | 20 | 28 | 21 | 612.2371 | 466.2636 | 425.2111 | 430.3284 | 3.19486 | 55.19024 | -302.0437 | 612.7766 | 85 | 0.8451389 | 627.934 | 12.5 | 37.4815 | 0.9472875 | 38.42879 | 18.44523 | 13.24496 | 23.73713 | 193.9896 | 183 | 217 | 296.9645 | 292 | 308 | 290.3275 | 286 | 294 | 299.2466 | 281 | 306 | 3.42928 | 2.9 | 4.5 | 1.664127 | 1.5 | 2 | 0.8902824 | 0.7 | 1.1 | 0.2725475 | 0.1 | 0.4 | 884.6763 | 873.7329 | 899.4022 | 16.49393 | 12.23385 | 22.11135 | 56.48106 | 57.97614 | 32.245 | 743.515625 | 0.9494649 | 1.118731 | 0.8259503 | 0.7497883 | 22.92924 | 89.26014 | 355.8023 | 324.7305 | 2.9 | 3 | 4.4 | 4.5 | 3.8 | 3.9 | 392 | 267 | 120
2019-11-27 | 51.28 | 9.87 | 0.92 | 0.89 | 3.14 | 645 | 578.722 | 1 | 50103.54 | 9.566667 | 890.237 | 896.3422 | 2152.154 | 315.6961 | 0 | 831 | 675.8776 | 663.4829 | 0 | 250 | 18.47048 | 59.57903 | 916.7873 | 913.9813 | 885.2353 | 880.6181 | 893.327 | 906.2659 | 863.3355 | 911.1869 | 883.9694 |  | 7.014 | 5 | 30.76823 | 579.614 | 542.6 | 64.53 | 10.78 | 7.968377 | 33 | 2 | 1.717472 | 0.8 | 0.1 | 5.351033 | 52 | 162 | 4795 | 34 | 87 | 7.333333 | 0 | 2 | 2 | 2 | 50.33333 | 39 | 5.08 | 26 | 40 | 42 | 2.2 | 0.6 | 0.25 | 527.6136 | 348.621 | 320.161 | 329.8018 | 0 | 10.74 | 10.6 | 7.4 | 3.35 | 8.18206 | 98 | 72 | 237 | 5.4 | 5.2 | 8 | 6 | 7.2 | 7.4 | 7 | 3.4 | 4.8 | 7.4 | 58 | 58 | 87 | 87 | 58 | 58 | 58 | 58 | 58 | 58 | 700 | 0 | 24 | 24 | 0 | 650.9 | 650.9 | 2 | 16 | 45.822 | 31.21897 | 168.5046 | 43.80139 | 25.40752 | -2.626733 | 235.0868 | 90.30963 | 9.690375 | 2.307966 | 3.866667 | 1.666667 | 0.8666667 | 0.2833333 | 0 | 50 | 63710.4 | 4117.943 | 7.774951 | 8.395957 | 420.1284 | 465.7665 | 99.47043 | 4.147 | 0 | 0.8972434 | 39.978 | 10870 | 26 | 42.33333 | 61.33333 | 190 | 20 | 205 | 55 | 5.2 | 1.7 | 0.9 | 0.3 | 61 | 11.75 | 2 | 57 | 175 | 0 | 19 | 17 | 19 | 28 | 19 | 596.6185 | 466.0627 | 425.2641 | 429.4848 | 2.905041 | 58.68875 | -296.641 | 613.971 | 121 | 0.8784722 | 628.8266 | 12.5 | 31.1474 | 0.8711411 | 32.01854 | 18.28501 | 11.59785 | 26.40881 | 193.278 | 188 | 199 | 296.9047 | 291 | 301 | 290.1251 | 287 | 294 | 299.1484 | 296 | 302 | 3.835737 | 3 | 6.7 | 1.628809 | 1.3 | 1.9 | 0.888647 | 0.7 | 1.1 | 0.2578056 | 0.2 | 0.3 | 894.7996 | 886.2565 | 906.4192 | 16.08872 | 13.29728 | 19.89492 | 57.01576 | 58.04097 | 33.26958 | 736.71875 | 0.9621985 | 1.116769 | 0.8337026 | 0.7478765 | 28.49998 | 97.97883 | 347.3888 | 321.5531 | 3 | 3.5 | 4.4 | 4.5 | 3.9 | 4 | 299 | 236 | 130
2019-11-28 | 50.9 | 8.91 | 0.81 | 1.09 | 3.58 | 650 | 581.9628 | 1 | 50248.95 | 9.408333 | 893.7473 | 891.4432 | 2100.045 | 317.4595 | 208.3333 | 850 | 660.4804 | 647.5099 | 0 | 250 | 18.27504 | 62.72871 | 919.8513 | 909.2677 | 870.1263 | 879.7082 | 889.7162 | 893.3816 | 858.7323 | 910.762 | 881.7264 |  | 5.609 | 5 | 30.85807 | 582.609 | 448.4 | 64.53 | 10.31 | 6.81649 | 36 | 2 | 2.295624 | 0.7 | 0.1 | 5.261596 | 46 | 160 | 4795 | 36 | 90 | 5.833333 | 0 | 2 | 2 | 2 | 45 | 42 | 0 | 25 | 41 | 43 | 2.2 | 0.5 | 0.25 | 526.9653 | 350.9916 | 322.3337 | 331.2571 | 0 | 10.83 | 10.61 | 7.63 | 2.48 | 8.155148 | 95 | 57 | 258 | 8.4 | 10 | 6.4 | 8 | 4 | 5 | 3.8 | 6.2 | 5.4 | 10.2 | 56 | 56 | 84 | 84 | 54 | 56 | 56 | 56 | 56 | 56 | 700 | 0 | 24 | 24 | 0 | 712.31 | 712.31 | 0 | 22 | 57.6528 | 31.22655 | 168.1433 | 42.77232 | 24.02641 | -3.252621 | 231.6894 | 91.03378 | 8.966223 | 2.480057 | 3.766667 | 1.683333 | 0.8666667 | 0.25 | 0 | 65 | 63771.86 | 4142.552 | 7.634119 | 8.274623 | 420.7424 | 430.374 | 99.50048 | 6.723 | 0 | 0.8953274 | 33.255 | 0 | 26 | 43 | 60 | 210 | 17 | 200 | 45 | 4.4 | 1.9 | 1 | 0.3 | 63 | 12.41667 | 2.9 | 57.06667 | 175 | 0 | 19 | 17 | 20 | 26 | 16 | 589.9595 | 465.9859 | 424.9537 | 430.0912 | 2.825375 | 55.52197 | -300.5489 | 615.2588 | 162 | 0.9118056 | 629.7839 | 17.5 | 29.77707 | 0.8822534 | 30.65932 | 17.26904 | 11.72755 | 25.18971 | 184.0802 | -20 | 231 | 294.8688 | 174 | 339 | 289.0545 | 190 | 456 | 298.461 | 225 | 323 | 3.6146 | 0.2 | 18 | 1.713123 | 0.5 | 3.6 | 0.9148642 | 0.2 | 2.7 | 0.2627248 | 0.1 | 0.7 | 888.6914 | 853.7115 | 908.8536 | 16.57805 | 14.11595 | 21.22494 | 57.06241 | 58.14472 | 33.56787 | 703.59375 | 0.9102394 | 1.113067 | 0.8423176 | 0.7576446 | 16.25988 | 99.91041 | 342.8587 | 321.1048 | 3 | 3 | 4.4 | 4.5 | 3.8 | 3.9 | 257 | 238 | 73
2019-11-29 | 54.14 | 6.7 | 0.63 | 1.46 | 3.44 | 651 | 560.2396 | 1 | 50092.65 | 9.7 | 894.5949 | 898.4759 | 2070.288 | 319.0634 | 0 | 820 | 648.6901 | 628.876 | 0 | 250 | 21.85436 | 71.5893 | 921.3546 | 917.2351 | 889.0644 | 879.9936 | 893.793 | 909.7245 | 862.6354 | 914.0064 | 886.2934 |  | 5.609 | 5 | 30.99642 | 583.489 | 444.2 | 64.53 | 10.15 | 38.59093 | 43 | 3 | 2.015503 | 1 | 0.3 | 5.112223 | 40 | 158 | 4795 | 37 | 94 | 6.333333 | 0 | 2 | 2 | 2 | 48.33333 | 38.33333 | 0 | 22 | 42 | 44 | 2.3 | 0.7 | 0.25 | 524.9595 | 355.176 | 324.146 | 332.9024 | 0 | 10.78 | 10.5 | 9.14 | 4.66 | 8.134133 | 96 | 163 | 226 | 8 | 9.4 | 6.8 | 7 | 3.6 | 4.8 | 3.8 | 7 | 5.6 | 9.8 | 60 | 60 | 90 | 90 | 62 | 60 | 60 | 60 | 60 | 60 | 700 | 0 | 24 | 24 | 0 | 249.07 | 249.07 | 0 | 8 | 53.1696 | 31.23825 | 168.1896 | 42.28984 | 23.62686 | -2.973626 | 231.1327 | 91.06434 | 8.935662 | 2.658233 | 3.833333 | 1.716667 | 0.9666667 | 0.25 | 0 | 43 | 63625.45 | 4134.833 | 7.645386 | 8.25474 | 420.7866 | 417.3122 | 99.51646 | 3.15 | 0 | 0.8605831 | 40.725 | 10620 | 27 | 43.33333 | 59.33333 | 181 | 19 | 200 | 201 | 4.7 | 1.8 | 1.1 | 0.3 | 64 | 11 | 1.9 | 57.2 | 174 | 0 | 19 | 18 | 19 | 27 | 18 | 588.4256 | 466.5454 | 425.1302 | 431.0557 | 2.958253 | 55.65331 | -298.055 | 616.4921 | 204 | 0.9451389 | 630.7095 | 22.5 | 29.89381 | 0.8941407 | 30.78795 | 18.19962 | 13.08933 | 25.03406 | 189.3163 | 28 | 389 | 293.1158 | 179 | 428 | 288.8827 | 206 | 335 | 298.6067 | 246 | 332 | 4.027296 | 1.1 | 15.7 | 1.740024 | 0.5 | 3.6 | 0.960787 | 0.3 | 1.8 | 0.2562141 | 0.2 | 0.4 | 899.2075 | 858.8271 | 919.7218 | 17.24384 | 14.11129 | 24.99162 | 57.09935 | 58.70241 | 33.7235 | 609.53125 | 0.9506547 | 1.117915 | 0.8678049 | 0.7848551 | 26.0873 | 92.80353 | 344.3946 | 298.5131 | 3 | 3.1 | 4.3 | 4.5 | 3.8 | 3.8 | 266 | 237 | 36
2019-11-30 | 52.24 | 7.24 | 0.71 | 1.21 | 3.2 | 635 | 570.8128 | 1 | 50142.53 | 9.416667 | 898.585 | 906.2576 | 2085.401 | 317.3338 | 166.6667 | 862 | 644.7933 | 631.1276 | 0 | 250 | 22.91534 | 72.15523 | 924.71 | 930.2168 | 906.4516 | 877.1691 | 903.5594 | 925.106 | 864.0523 | 918.7956 | 895.7236 |  | 5.579 | 5 | 29.7054 | 569.379 | 368.4 | 64.53 | 0.22 | 37.61408 | 36 | 2 | 1.923467 | 1 | 0.1 | 5.446681 | 65 | 156 | 4795 | 39 | 98 | 6.083333 | 0 | 2 | 2 | 2 | 45 | 40 | 0 | 26 | 41 | 44 | 2.2 | 0.6 | 0.25 | 517.3717 | 352.8554 | 322.6355 | 330.8587 | 0 | 10.78 | 10.71 | 7.71 | 8.08 | 8.130034 | 22 | 62 | 156 | 8.4 | 10 | 6.6 | 8 | 3.8 | 5 | 4 | 6.6 | 5.2 | 10.2 | 58 | 58 | 87 | 87 | 58 | 58 | 58 | 58 | 58 | 58 | 700 | 0 | 24 | 24 | 0 | 608.24 | 608.24 | 0 | 19 | 47.5728 | 30.50431 | 168.992 | 43.15819 | 24.42099 | -3.139787 | 233.4314 | 90.88332 | 9.116682 | 2.741441 | 4.1 | 1.733333 | 1 | 0.25 | 0 | 60 | 63583.46 | 4126.419 | 7.746704 | 8.336837 | 420.1237 | 428.6502 | 99.51065 | 4.124 | 0 | 0.8989178 | 46.701 | 10100 | 28 | 43 | 60 | 193 | 18 | 202 | 41 | 5.2 | 1.9 | 1.2 | 0.3 | 65 | 11.66667 | 1.9 | 57.3 | 175 | 0 | 21 | 18 | 20 | 25 | 18 | 589.2711 | 466.1999 | 425.0906 | 430.6713 | 2.925942 | 54.14624 | -299.9449 | 617.1095 | 230 | 0.9784722 | 631.0321 | 22.5 | 33.7755 | 0.8871837 | 34.66268 | 20.83218 | 13.29683 | 29.13237 | 192.8832 | 188 | 200 | 296.3897 | 219 | 301 | 290.0834 | 286 | 294 | 299.1806 | 296 | 302 | 4.028107 | 3.3 | 5.4 | 1.768855 | 1.1 | 2.1 | 1.037161 | 0.8 | 1.4 | 0.2652454 | 0.2 | 0.4 | 904.0751 | 884.9534 | 919.5852 | 18.8949 | 15.69254 | 24.82968 | 56.90986 | 58.90993 | 33.24364 | 601.25 | 0.9856109 | 1.129021 | 0.8790766 | 0.772761 | 46.3609 | 85.94583 | 340.4794 | 299.8152 | 3 | 3.2 | 4.4 | 4.5 | 3.8 | 3.8 | 237 | 225 | 60
2019-12-01 | 53.35 | 7.04 | 0.67 | 1.32 | 3.52 | 642 | 587.228 | 1 | 50148.56 | 9.6 | 896.4429 | 901.8003 | 2080.743 | 319.3119 | 458.3333 | 809 | 642.0496 | 627.1662 | 0 | 250 | 21.26547 | 69.52681 | 928.2456 | 926.2507 | 876.2901 | 890.9596 | 902.1077 | 902.5871 | 867.5245 | 920.4374 | 894.2629 |  | 6.132 | 5 | 30.5709 | 576.092 | 603.3 | 70.79494 | 10.13 | 37.28361 | 33 | 2 | 2.332866 | 1 | 0.9 | 5.554131 | 59 | 154 | 4795 | 1 | 4 | 6.5 | 0 | 2 | 2 | 2 | 47 | 39 | 0 | 25 | 42 | 43 | 2.3 | 0.4 | 0.25 | 516.7618 | 356.2198 | 325.3299 | 332.218 | 0 | 11 | 10.3 | 7.7 | 1.9 | 8.162067 | 94 | 58 | 256 | 8.1 | 9.8 | 6.8 | 6 | 4 | 4.8 | 3.6 | 7.8 | 5.4 | 10 | 58 | 58 | 87 | 87 | 58 | 58 | 58 | 58 | 58 | 58 | 700 | 0 | 24 | 24 | 0 | 0 | 0 | 0 | 0 | 45.228 | 30.85439 | 168.468 | 42.5655 | 23.82357 | -3.102794 | 231.7543 | 91.05916 | 8.940836 | 2.767932 | 4.166667 | 1.833333 | 1.066667 | 0.2666667 | 0 | 44 | 63531.22 | 4117.515 | 7.553919 | 8.27694 | 420.5251 | 415.77 | 99.51166 | 5.976 | 0 | 0.9146854 | 40.725 | 0 |  | 42.66667 | 57 | 191 | 20 | 204 | 40 | 4.8 | 2 | 1.2 | 0.3 | 2 | 12.16667 | 1.9 | 57.2 | 175 | 0 | 21 | 19 | 20 | 26 | 16 | 586.8384 | 466.1629 | 425.2171 | 430.2103 | 3.316144 | 55.02751 | -300.1972 | 642 | 32.32258 | 0.03225806 | 648.132 | 22.5 | 31.51196 | 0.8711719 | 32.38313 | 17.48372 | 10.92346 | 26.74602 | 192.2835 | 187 | 198 | 296.6581 | 292 | 301 | 290.0276 | 286 | 299 | 299.203 | 297 | 302 | 4.450464 | 3.6 | 5.4 | 1.849088 | 1.6 | 2.1 | 1.038157 | 0.9 | 1.9 | 0.287978 | 0.2 | 1.9 | 901.0773 | 889.7462 | 916.3715 | 17.76051 | 15.12828 | 23.76807 | 57.43309 | 59.07851 | 32.73784 | 561.25 | 1.000508 | 1.137568 | 0.873504 | 0.7748868 | 47.40539 | 90.05979 | 338.4571 | 305.7699 | 3 | 3.2 | 4.4 | 4.5 | 3.8 | 3.9 | 294 | 273 | 118
2019-12-02 | 51.32 | 8.98 | 0.97 | 1.01 | 3.18 | 637 | 579.3796 | 1 | 49775.66 | 9.408333 | 898.0221 | 901.3169 | 2114.398 | 319.6547 | 500 | 789 | 652.4437 | 640.4098 | 0 | 250 | 18.57467 | 71.9637 | 916.1997 | 931.395 | 893.6013 | 875.9599 | 905.1951 | 914.8406 | 859.5114 | 913.832 | 895.002 |  | 7.498 | 5 | 30.35319 | 573.058 | 620 | 47.74 | 10.44 | 33.3544 | 36 | 2 | 2.048739 | 1.1 | 0.1 | 5.954425 | 51 | 153 | 4795 | 2 | 7 | 5.666667 | 0 | 2 | 2 | 2 | 47 | 38 | 13.83 | 26 | 42 | 44 | 2.3 | 0.6 | 0.25 | 511.7187 | 355.6324 | 325.1736 | 333.2475 | 0 | 10.82 | 10.65 | 8 | 3 | 8.155062 |  | 60 | 187 | 5.8 | 5.2 | 7.9 | 6.2 | 7.8 | 7.2 | 8.4 | 5 | 7.9 | 7.8 | 58 | 58 | 90 | 87 | 58 | 58 | 58 | 58 | 58 | 58 | 700 | 0 | 24 | 24 | 0 | 500.48 | 500.48 | 0 | 15 | 43.8996 | 30.19573 | 167.3664 | 41.64942 | 23.08589 | -3.266662 | 228.8351 | 91.33908 | 8.66092 | 2.922047 | 4.2 | 1.733333 | 0.9333333 | 0.25 | 0 | 55 | 64163.33 | 4203.599 | 7.508814 | 8.172682 | 419.0258 | 403.5361 | 99.52282 | 7.47 | 0 | 0.9095441 | 33.255 | 0 |  | 41.66667 | 58.33333 | 220 | 20 | 200 | 132 | 4.7 | 1.8 | 1 | 0.3 | 4 | 11.33333 | 2.9 | 57.46667 | 175 | 0 | 20 | 17 | 19 | 26 | 15 | 588.0057 | 465.6204 | 424.5122 | 429.5047 | 3.076194 | 42.54686 | -314.5405 | 639.5 | 59.64516 | 0.06451613 | 646.315 | 22.5 | 33.66893 | 0.8577726 | 34.5267 | 15.20715 | 9.107744 | 24.5153 | 167.6227 | -20 | 297 | 294.343 | 160 | 417 | 289.0933 | 203 | 340 | 298.3119 | 211 | 396 | 3.573184 | 0.2 | 13.9 | 1.68586 | 0.6 | 4.9 | 0.9163009 | 0.3 | 1.9 | 0.2460266 | 0 | 1 | 900.4351 | 888.5317 | 917.517 | 17.45649 | 11.98296 | 21.70899 | 57.14437 | 59.0915 | 32.32283 | 618.75 | 0.8615084 | 1.104626 | 0.8627892 | 0.7714999 | -0.09714117 | 99.87044 | 312.9318 | 305.117 | 3 | 3.1 | 4.5 | 4.5 | 3.8 | 3.9 | 280 | 239 | 121
2019-12-03 | 51.06 | 9.27 | 0.98 | 1.21 | 3.04 | 624 | 567.9448 | 1 | 48734.83 | 9.483333 | 868.2991 | 903.8805 | 2069.442 | 315.7396 | 1083.333 | 790 | 637.331 | 622.3393 | 0 | 250 | 17.3895 | 60.96944 | 920.7515 | 928.9378 | 881.7526 | 897.3434 | 906.3459 | 902.5103 | 875.8459 | 917.5568 | 895.1548 |  | 8.198 | 5 | 29.82064 | 562.318 | 437.9 | 47.74 | 10.63 | 36.0514 | 42 | 3 | 2.288324 | 0.9 | 0.1 | 5.160047 | 44 | 154 | 4795 | 4 | 11 | 6.75 | 0 | 2 | 2 | 2 | 49.33333 | 41.33333 | 0 | 22 | 44 | 48 | 2.3 | 0.8 | 0.25 | 501.7363 | 351.9967 | 320.498 | 329.8261 | 0 | 10.79 | 10.7 | 8.79 | 1.96 | 8.187322 | 96 | 68 | 195 | 5.2 | 5.2 |  |  | 7 | 7.4 | 5 |  |  | 7.8 | 56 | 56 | 84 | 84 | 56 | 56 | 56 | 56 | 56 | 56 | 700 | 0 | 24 | 24 | 0 | 558.17 | 558.17 | 0 | 17 | 43.7748 | 30.44371 | 165.8796 | 39.69472 | 21.33706 | -3.36426 | 223.5471 | 91.96018 | 8.039823 | 3.258165 | 3.4 | 1.233333 | 0.7166667 | 0.2 | 0 | 50 | 63924.96 | 4191.527 | 7.388599 | 7.983827 | 419.8782 | 364.2443 | 99.56142 | 7.47 | 0 | 0.9101679 | 25.785 | 0 |  | 37.33333 | 59.33333 | 205 | 19 | 200 | 100 | 4.1 | 1.3 | 0.8 | 0.2 | 4 | 8.916667 | 3.9 | 57.8 | 175 | 0 | 18 | 18 | 20 | 25 | 11 | 569.7781 | 465.1624 | 424.136 | 430.2445 | 3.024438 | 54.44263 | -304.5242 | 634.3333 | 73.96774 | 0.09677419 | 641.6093 | 22.5 | 30.57586 | 0.9426046 | 31.51847 | 19.36963 | 10.50843 | 29.4177 | 194.1239 | 189 | 201 | 297.6773 | 293 | 301 | 290.6813 | 287 | 295 | 299.1929 | 296 | 303 | 3.290582 | 2.3 | 4.4 | 1.227207 | 1.1 | 1.4 | 0.6828762 | 0.5 | 0.9 | 0.2101389 | 0.1 | 0.3 | 902.8306 | 892.9221 | 916.5336 | 14.56947 | 12.50119 | 17.61658 | 57.80109 | 59.42869 | 33.02316 | 548.046875 | 0.9477564 | 0.8608883 | 0.7780893 | 0.7339725 | 23.64619 | 119.4603 | 335.6499 | 308.5402 | 3 | 3.1 | 4.3 | 4.5 | 3.8 | 3.8 | 390 | 279 | 263
2019-12-04 | 50.23 | 9.36 | 1.12 | 1.05 | 3.34 | 616 | 531.8924 | 0.9666667 | 48569.47 | 9.445455 | 861.5051 | 905.4317 | 2076.309 | 310.3677 | 732.7586 | 757 | 624.6553 | 598.24 | 0 | 250 | 17.26428 | 55.19395 | 924.343 | 928.8506 | 884.0412 | 896.317 | 906.0062 | 906.6827 | 877.5396 | 919.6733 | 895.3117 |  | 8.198 | 5 | 30.45888 | 555.278 | 562.2 | 47.74 | 10.85 | 36.01171 | 36 | 2 | 2.477396 | 0.9 | 0.4 | 11.18186 | 37 | 149 | 4795 | 6 | 15 | 6.833333 | 0 | 2 | 2 | 2 | 51.33333 | 42.66667 | 0 | 25 | 41 | 43 | 2.3 | 0.5 | 0.25 | 490.9226 | 342.3398 | 315.1072 | 324.3326 | 0 | 10.68 | 10.5 | 7.4 | 1.8 | 8.149748 | 26 | 64 | 220 | 8 | 9.8 | 9.2 |  | 3.8 | 4.8 | 3.8 |  |  | 10.2 | 56 | 56 | 84 | 84 | 56 | 56 | 56 | 56 | 56 | 56 | 700 | 0 | 23.2 | 23.2 | 0 | 724.42 | 724.42 | 3 | 16 | 52.4724 | 30.02338 | 164.8039 | 39.30124 | 20.85981 | -3.307426 | 221.6575 | 92.0813 | 7.918698 | 2.403364 | 2.866667 | 1.516667 | 0.6833333 | 0.2166667 | 0 | 55 | 62445.43 | 4144.054 | 7.582386 | 7.916339 | 420.5628 | 360.4015 | 99.57852 | 0.879 | 0 | 0.8634617 | 35.496 | 10590 | 1 | 39.33333 | 60 | 200 | 18 | 200 | 100 | 3.4 | 2.1 | 0.8 | 0.3 | 4 | 11 | 2.6 | 57.16667 | 175 | 0 | 21 | 17 | 19 | 23 | 10 | 555.9168 | 462.4768 | 424.2745 | 428.542 | 2.649288 | 56.53278 | -289.5694 | 635.042 | 80.29032 | 0.09569892 | 642.6116 | 22.5 | 30.65564 | 0.9655445 | 31.62118 | 17.44687 | 10.27499 | 28.19858 | 185.4617 | -20 | 327 | 294.6257 | 196 | 347 | 289.5924 | 230 | 322 | 298.2672 | 229 | 329 | 2.811779 | 0.2 | 15.3 | 1.587029 | 0.4 | 5.4 | 0.700478 | 0.3 | 1.4 | 0.1984624 | 0 | 0.4 | 904.0298 | 826.787 | 934.4948 | 15.87521 | 11.85586 | 59.97442 | 57.18113 | 59.38979 | 33.03613 | 602.34375 | 0.8695424 | 1.020841 | 0.7939163 | 0.7415519 | -1.069097 | 71.64354 | 349.7392 | 305.1515 | 3 | 3 | 4.4 | 4.5 | 3.8 | 3.8 | 396 | 312 | 193
2019-12-05 | 51.13 | 9.47 | 0.92 | 1.05 | 2.46 | 636 | 577.0396 | 1 | 50144.6 | 9.508333 | 888.9907 | 903.6814 | 2116.142 | 313.5883 | 791.6667 | 816 | 649.4359 | 633.8489 | 0 | 250 | 17.8473 | 68.29953 | 919.0096 | 930.7246 | 895.2228 | 885.0092 | 902.1038 | 915.5714 | 866.733 | 915.0767 | 897.3405 |  | 12.297 | 5 | 30.57487 | 576.977 | 622.2 | 39.49778 | 10.73 | 35.49736 | 36 | 2 | 1.890633 | 0.8 | 0.3 | 4.63957 | 57 | 148 | 4795 | 8 | 17 | 6.666667 | 0 | 2 | 2 | 2 | 48.5 | 41.16667 | 0 | 25 | 41 | 43 | 2.3 | 0.4 | 0.25 | 506.1312 | 345.1754 | 319.3803 | 326.0917 | 0 | 10.9 | 10.48 | 7.7 | 4.52 | 8.161814 | 51 | 60 | 200 | 8.2 | 9.6 |  |  | 3.8 | 4.8 | 3.6 |  |  | 9.8 | 58 | 58 | 87 | 87 | 58 | 58 | 58 | 58 | 58 | 58 | 700 | 0 | 24 | 24 | 0 | 514.55 | 514.55 | 0 | 17 | 69.4896 | 29.87087 | 167.8748 | 41.65614 | 23.3738 | -3.289164 | 229.6156 | 91.25293 | 8.747069 | 2.334575 | 2.716667 | 3.616667 | 1.05 | 0.2833333 | 0 | 38 | 63687.39 | 4203.906 | 7.595362 | 8.200556 | 420.9408 | 402.264 | 99.53044 | 14.193 | 0 | 0.907295 | 21.303 | 0 | 1 | 41 | 60 | 196 | 18 | 200 | 80 | 3.1 | 7.9 | 1.2 | 0.3 | 8 | 11.58333 | 4.5 | 57.13333 | 175 | 0 | 23 | 19 | 21 | 24 | 7 | 583.5719 | 465.7743 | 426.2764 | 430.9218 | 3.687493 | 63.73046 | -293.1378 | 635.2349 | 106.6129 | 0.127957 | 643.7563 | 22.5 | 36.25198 | 0.8408357 | 37.09282 | 18.13662 | 10.50843 | 27.42041 | 193.7396 | -20 | 215 | 279.6538 | -20 | 591 | 289.4278 | 224 | 307 | 298.888 | 214 | 311 | 2.764554 | 0.2 | 5.8 | 5.813929 | 0 | 27.9 | 1.069615 | 0.5 | 1.5 | 0.2770394 | 0.1 | 0.4 | 902.5796 | 889.6475 | 920.4536 | 15.7949 | 13.01444 | 19.25179 | 57.22982 | 58.78022 | 32.21907 | 533.203125 | 0.8790424 | 1.371102 | 0.8785299 | 0.7416136 | 11.27646 | 120.2764 | 395.2237 | 284.5888 | 3 | 3.1 | 4.4 | 4.5 | 3.8 | 3.9 | 300 | 260 | 110
2019-12-06 | 51.42 | 8.67 | 0.84 | 1.06 | 3 | 635 | 570.8572 | 1 | 50144.42 | 9.7 | 889.7847 | 902.1434 | 2145.393 | 314.7775 | 583.3333 | 770 | 654.9981 | 633.9003 | 0 | 250 | 19.7082 | 64.50957 | 914.7187 | 925.8108 | 902.2376 | 879.3409 | 898.3752 | 920.8936 | 863.6955 | 912.0752 | 896.2025 |  | 12.453 | 5 | 30.57227 | 576.253 | 561 | 32.89 | 10.11 | 34.02728 | 36 | 2 | 2.013405 | 1.2 | 0.3 | 5.037381 | 66 | 146 | 4795 | 9 | 21 | 6.333333 | 0 | 2 | 2 | 2 | 50 | 41.66667 | 0 | 26 | 41 | 42 | 2.3 | 0.6 | 0.25 | 505.3172 | 345.8005 | 320.1336 | 327.8373 | 0 | 10.9 | 10.79 | 8.94 | 2.13 | 8.147303 | 32 | 58 | 216 | 8.2 | 9.9 | 9.4 |  | 3.8 | 4.8 | 3.6 |  |  | 10.2 | 56 | 56 | 84 | 84 | 56 | 56 | 56 | 56 | 56 | 56 | 700 | 0 | 24 | 24 | 0 | 722.01 | 722.01 | 3 | 16 | 45.8472 | 30.036 | 168.1974 | 41.63452 | 23.4142 | -3.208555 | 230.0376 | 91.21637 | 8.783628 | 2.299645 | 2.833333 | 2.966667 | 0.9 | 0.25 | 0 | 40 | 63878.41 | 4207.779 | 7.545667 | 8.215628 | 419.7346 | 406.5142 | 99.52195 | 7.005 | 0 | 0.8989877 | 25.038 | 10740 | 9 | 40 | 60.33333 | 150 | 20 | 200 | 63 | 3.1 | 4.7 | 1 | 0.3 | 9 | 11 | 4.8 | 57.4 | 175 | 0 | 21 | 19 | 21 | 25 | 16 | 586.6979 | 465.7899 | 424.6915 | 430.5878 | 3.851659 | 69.04018 | -289.7564 | 635.1955 | 131.9355 | 0.1602151 | 644.3759 | 22.5 | 35.38145 | 0.8756527 | 36.2571 | 16.40464 | 9.263371 | 26.09756 | 194.8289 | 110 | 201 | 295.4912 | 288 | 301 | 290.3411 | 286 | 295 | 299.0364 | 296 | 302 | 2.84445 | 2 | 3.5 | 2.555213 | 2.1 | 4 | 0.8803005 | 0.6 | 1.1 | 0.2509853 | 0.2 | 0.3 | 901.4963 | 888.5125 | 910.1057 | 16.06512 | 13.49696 | 20.82791 | 56.93801 | 58.45599 | 32.4136 | 557.65625 | 0.9009051 | 1.18054 | 0.8220111 | 0.7432062 | 21.99421 | 65.34931 | 357.3987 | 309.1198 | 3 | 3.1 | 4.4 | 4.5 | 3.8 | 3.9 | 378 | 253 | 138
2019-12-07 | 50.21 | 8.83 | 0.99 | 1.19 | 3.44 | 636 | 566.43 | 1 | 50152.7 | 9.525 | 893.9416 | 903.8752 | 2173.478 | 314.7038 | 125 | 794 | 665.7326 | 642.0229 | 0 | 250 | 19.38516 | 65.3143 | 910.108 | 925.9442 | 910.6058 | 879.4932 | 900.2529 | 927.1946 | 867.1105 | 910.2925 | 894.4412 |  | 12.497 | 5 | 30.57292 | 577.177 | 560 | 32.89 | 10.36 | 33.63046 | 36 | 2 | 1.969208 | 0.9 | 0.2 | 4.709133 | 60 | 145 | 4795 | 10 | 24 | 6 | 0 | 2 | 2 | 2 | 50 | 42 | 0 | 25 | 40 | 42 | 2.2 | 0.6 | 0.25 | 506.2617 | 345.5597 | 319.5043 | 327.9189 | 0 | 10.86 | 10.74 | 7.75 | 2.19 | 8.101929 | 48 | 64 | 205 | 8.2 | 9.6 |  |  | 3.8 | 5 | 3.8 |  |  | 10.2 | 60 | 60 | 90 | 90 | 60 | 60 | 60 | 60 | 60 | 60 | 700 | 0 | 24 | 24 | 0 | 647.58 | 647.58 | 0 | 20 | 44.85 | 30.98068 | 168.7372 | 42.72909 | 24.60361 | -2.697069 | 233.3728 | 90.61307 | 9.38693 | 2.149252 | 3.133333 | 2.4 | 0.95 | 0.2833333 | 0 | 40 | 63882.62 | 4173.217 | 7.642273 | 8.334744 | 420.3046 | 425.8287 | 99.50636 | 4.482 | 0 | 0.8906132 | 20.556 | 0 | 9 | 40 | 59.66667 | 175 | 20 | 200 | 33 | 4.1 | 2.6 | 1.2 | 0.3 | 10 | 12.25 | 4.6 | 56.8 | 175 | 0 | 20 | 17 | 20 | 26 | 16 | 590.7255 | 465.9546 | 425.1316 | 429.472 | 3.911125 | 68.90317 | -291.0568 | 635.311 | 158.2581 | 0.1924731 | 644.9674 | 22.5 | 31.15839 | 0.9289171 | 32.0873 | 15.49082 | 8.653831 | 24.46341 | 184.9963 | -20 | 282 | 288.7596 | -20 | 380 | 288.9221 | 201 | 363 | 298.1964 | 222 | 340 | 3.25491 | 0.2 | 14.3 | 2.403034 | 0 | 7.6 | 0.9673639 | 0.3 | 3.2 | 0.2751005 | 0 | 0.6 | 902.4904 | 890.7071 | 912.0358 | 15.62049 | 12.1606 | 20.17638 | 56.54879 | 58.09285 | 35.74673 | 632.96875 | 0.8742366 | 1.162012 | 0.8475068 | 0.7604664 | 10.00211 | 57.51931 | 352.3011 | 304.0795 | 3.1 | 3.1 | 4.4 | 4.5 | 3.8 | 3.9 | 354 | 246 | 118
2019-12-08 | 0 | 0 | 0 | 0 | 0 | 635 | 579.7488 | 1 | 50128.4 | 9.583333 | 891.2458 | 905.2044 | 2207.24 | 313.9101 | 0 | 761 | 664.0726 | 637.4927 | 0 | 250 | 18.40072 | 62.90099 | 911.4038 | 927.0166 | 909.4046 | 885.1834 | 900.1683 | 926.5446 | 871.1597 | 910.7538 | 890.5946 |  | 12.497 | 5 | 30.56217 | 576.297 | 566.7 | 32.89 | 10.7 | 33.51311 | 36 | 2 | 2.039216 | 1 | 0.1 | 4.838009 | 54 | 143 | 4795 | 11 | 29 | 6.333333 | 0 | 2 | 2 | 2 | 49 | 42 | 0 | 25 | 40 | 47 | 2.3 | 0.5 | 0.25 | 496.6566 | 346.1665 | 318.6489 | 327.5466 | 0 | 10.75 | 10.6 | 8 | 2.8 | 8.042968 | 42 | 60 | 180 | 8.2 | 9.6 | 9.2 |  | 3.8 | 4.8 | 3.6 |  |  | 10 | 58 | 58 | 90 | 87 | 58 | 58 | 58 | 58 | 58 | 58 | 700 | 0 | 24 | 24 | 0 | 0 | 0 | 0 | 0 | 30.7488 | 30.4078 | 167.7083 | 41.56325 | 23.00157 | -3.391026 | 228.8821 | 91.43203 | 8.56797 | 2.050819 | 2.916667 | 2.25 | 0.8833333 | 0.25 | 0 | 60 | 64074.44 | 4251.321 | 7.554676 | 8.17436 | 420.7684 | 396.9139 | 99.53387 | 5.229 | 0 | 0.9129902 | 15.327 | 0 | 9 | 40.66667 | 60 | 180 | 20 | 205 | 52 | 3.7 | 2.5 | 1.1 | 0.3 | 11 | 11 | 5.3 | 56.4 | 174 | 0 | 21 | 19 | 20 | 24 | 13 | 585.8363 | 465.909 | 426.1976 | 431.3653 | 3.246411 | 61.27564 | -300.6717 | 635.272 | 183.5806 | 0.2247312 | 645.2849 | 22.5 | 33.9801 | 0.9400781 | 34.92018 | 17.95662 | 11.70161 | 27.61496 | 194.8605 | 188 | 213 | 295.8376 | 291 | 301 | 290.439 | 286 | 294 | 299.1351 | 296 | 302 | 2.845457 | 2.2 | 4 | 2.167216 | 1.6 | 2.5 | 0.8177454 | 0.6 | 1 | 0.2506644 | 0.2 | 0.3 | 903.2982 | 893.2072 | 912.7473 | 15.03451 | 12.13133 | 18.36351 | 56.02017 | 57.24984 | 34.24228 | 539.0625 | 0.9009451 | 1.156792 | 0.8138367 | 0.7600251 | 25.20363 | 68.11733 | 337.8946 | 319.3975 | 3 | 3.1 | 4.5 | 4.5 | 3.8 | 3.8 | 273 | 236 | 68
2019-12-09 | 51.63 | 8.41 | 1.1 | 1.03 | 3.66 | 636 | 568.326 | 1 | 50127.1 | 9.508333 | 898.4045 | 901.805 | 2186.787 | 316.1861 | 83.33333 | 785 | 646.4665 | 627.4612 | 0 | 250 | 18.87817 | 61.61991 | 908.4066 | 925.1737 | 907.1033 | 877.0977 | 897.1229 | 925.9808 | 865.3416 | 908.2135 | 886.4361 |  | 12.497 | 5 | 30.57598 | 577.177 | 558.2 | 35.76245 | 10.55 | 32.87826 | 42 | 3 | 1.946235 | 1.1 | 0.2 | 5.500095 | 47 | 141 | 4795 | 13 | 32 | 6.333333 | 0 | 2 | 2 | 2 | 50.66667 | 41.66667 | 0 | 25 | 40 | 42 | 2.3 | 0.5 | 0.25 | 508.7225 | 350.6082 | 320.971 | 330.0745 | 0 | 10.91 | 10.61 | 7.53 | 2.63 | 8.00903 | 40 | 60 | 240 | 8.6 | 10 | 8.8 |  | 4 | 5 | 3.6 |  |  | 10.2 | 58 | 58 | 87 | 87 | 58 | 58 | 58 | 58 | 58 | 58 | 700 | 0 | 24 | 24 | 0 | 704.84 | 704.84 | 0 | 21 | 60.486 | 30.50404 | 168.4585 | 41.70853 | 22.83074 | -3.041644 | 229.9561 | 91.3944 | 8.605596 | 2.070547 | 2.666667 | 1.666667 | 0.75 | 0.2 | 0 | 40 | 63906.25 | 4229.853 | 7.378028 | 8.212718 | 419.3577 | 380.4153 | 99.54119 | 3.735 | 0 | 0.8935943 | 11.592 | 0 | 9 | 41.33333 | 59.33333 | 190 | 19 | 210 | 60 | 3.1 | 2 | 0.9 | 0.2 | 12 | 11 | 5.8 | 55.83333 | 175 | 0 | 19 | 19 | 20 | 23 | 12 | 584.0142 | 464.5858 | 425.1062 | 428.2085 | 3.728462 | 62.97716 | -300.0848 | 635.3532 | 209.9032 | 0.2569892 | 645.6432 | 22.5 | 32.44549 | 0.9400781 | 33.38557 | 19.46994 | 13.21902 | 27.32964 | 194.5934 | 183 | 210 | 296.7541 | 291 | 303 | 290.3931 | 284 | 295 | 299.1093 | 290 | 305 | 2.980598 | 2.1 | 4.8 | 1.661072 | 1.4 | 2 | 0.7316736 | 0.6 | 1 | 0.223081 | 0.1 | 0.3 | 899.9507 | 879.9201 | 913.5991 | 16.91279 | 11.82614 | 19.7792 | 56.23201 | 58.4949 | 34.03477 | 549.375 | 0.9178924 | 1.130673 | 0.8113855 | 0.7577219 | 29.57227 | 75.60064 | 318.5515 | 323.6287 | 3 | 3.1 | 4.5 | 4.5 | 3.8 | 3.8 | 275 | 230 | 111
2019-12-10 | 51.97 | 7.77 | 1.01 | 1.04 | 3.94 | 638 | 574.98 | 1 | 50096.58 | 9.325 | 897.5672 | 905.0983 | 2191.326 | 317.3295 | 291.6667 | 776 | 643.4163 | 626.1282 | 0 | 250 | 17.70901 | 59.09879 | 913.445 | 927.2915 | 903.2692 | 887.1188 | 899.0537 | 924.1581 | 873.0723 | 913.3774 | 887.8438 |  | 11.565 | 5 | 30.56161 | 578.005 | 487 | 36.35 | 10.52 | 31.71157 | 41 | 3 | 1.609699 | 0.9 | 0.1 | 5.359107 | 65 | 138 | 4795 | 14 | 36 | 6.5 | 0 | 2 | 2 | 2 | 50 | 42.66667 | 0 | 24 | 41 | 46 | 2.2 | 0.5 | 0.25 | 512.2678 | 352.6527 | 322.2809 | 331.2032 | 0 | 10.78 | 10.72 | 9.01 | 2.66 | 8.176746 | 32 | 90 | 250 | 5 | 5.4 |  |  | 6.4 | 7.8 | 5.1 |  |  | 8 | 58 | 58 | 87 | 87 | 58 | 58 | 58 | 58 | 58 | 58 | 1800 | 0 | 24 | 24 | 0 | 866.58 | 866.58 | 3 | 21 | 59.4 | 30.44142 | 169.0666 | 42.5061 | 23.73267 | -3.417721 | 231.8876 | 91.23931 | 8.760687 | 2.097691 | 3.45 | 1.616667 | 0.7666667 | 0.2666667 | 0 | 40 | 64061.06 | 4222.341 | 7.522827 | 8.2817 | 420.6876 | 404.2954 | 99.52293 | 7.618 | 0 | 0.9012226 | 16.074 | 12100 | 9 | 39.66667 | 59.33333 | 180 | 18 | 203 | 62 | 4.3 | 1.9 | 0.9 | 0.3 | 13 | 12.41667 | 5.2 | 56.6 | 175 | 0 | 19 | 19 | 20 | 26 | 9 | 589.6109 | 465.3518 | 426.1652 | 430.0821 | 3.869444 | 64.65648 | -300.8604 | 635.6187 | 238.2258 | 0.2892473 | 646.0367 | 22.5 | 33.63952 | 0.935482 | 34.575 | 15.87861 | 8.329597 | 24.41154 | 194.1793 | 172 | 213 | 296.9231 | 284 | 312 | 290.3479 | 275 | 304 | 298.8898 | 279 | 315 | 3.315668 | 2.3 | 5 | 1.580263 | 1.2 | 1.9 | 0.7596771 | 0.5 | 1.1 | 0.2468299 | 0.2 | 0.3 | 903.5546 | 892.5177 | 912.6898 | 15.42851 | 11.66284 | 19.64995 | 56.60794 | 58.81913 | 32.64706 | 575.234375 | 0.9356433 | 1.135702 | 0.8100692 | 0.7561042 | 41.38911 | 98.2994 | 324.9379 | 328.1516 | 3 | 3.1 | 4.4 | 4.4 | 3.8 | 3.8 | 303 | 256 | 80
2019-12-11 | 51.1 | 7.42 | 1.03 | 0.79 | 4.4 | 637 | 565.254 | 1 | 50144.44 | 9.516667 | 885.0654 | 905.8374 | 2206.771 | 316.5026 | 83.33333 | 742 | 653.2762 | 602.1239 | 0 | 250 | 16.08476 | 57.95554 | 907.9969 | 927.8404 | 908.1857 | 892.1208 | 899.6012 | 925.7875 | 876.1976 | 908.9695 | 892.4349 |  | 11.718 | 5 | 30.5693 | 577.278 | 459.9 | 36.35 | 10.12 | 31.24452 | 44 | 3 | 1.756321 | 0.9 | 0.1 | 4.299211 | 57 | 137 | 4795 | 14 | 41 | 4.333333 | 0 | 2 | 2 | 2 | 50.66667 | 43.33333 | 0 | 24 | 39 | 47 | 2.3 | 0.4 | 0.25 | 507.5054 | 349.7914 | 321.5616 | 330.4845 | 0 | 10.93 | 10.76 | 7.6 | 2.17 | 8.216076 | 42 | 47 | 266 | 8 | 9.4 | 9.2 |  | 3.2 | 4 | 3.2 |  |  | 9.6 | 58 | 58 | 87 | 87 | 58 | 58 | 58 | 58 | 58 | 58 | 900 | 13.96667 | 10.03333 | 24 | 0 | 471.53 | 471.53 | 0 | 14 | 41.724 | 32.67672 | 167.8823 | 42.12674 | 24.28706 | -3.082842 | 231.2132 | 90.82915 | 9.170849 | 2.047793 | 3.6 | 1.6 | 0.8833333 | 0.25 | 0 | 37 | 64045.99 | 4218.019 | 7.469446 | 8.257615 | 419.6427 | 422.0335 | 99.49797 | 1.276 | 0 | 0.8873689 | 47.448 | 32650 | 9 | 41.33333 | 58 | 185 | 20 | 202 | 120 | 4.6 | 1.9 | 1.1 | 0.3 | 14 | 9.666667 | 2 | 56.63333 | 175 | 0 | 15 | 16 | 19 | 25 | 16 | 589.1004 | 466.2833 | 424.6818 | 431.8279 | 4.065979 | 67.56331 | -315.9745 | 635.7447 | 265.5484 | 0.3215054 | 646.2812 | 17.5 | 21.92451 | 0.9167024 | 22.84121 | 10.39756 | 7.616282 | 15.22926 | 194.0569 | 186 | 208 | 296.8898 | 293 | 301 | 290.2228 | 287 | 294 | 299.1597 | 291 | 303 | 3.365818 | 2.5 | 5.1 | 1.597184 | 1.4 | 1.9 | 0.8456111 | 0.7 | 1.2 | 0.253162 | 0.2 | 0.4 | 903.7169 | 895.425 | 916.7759 | 12.82666 | 10.48253 | 14.80773 | 56.60135 | 58.14472 | 35.91532 | 655.3125 | 0.9057946 | 0.9910036 | 0.7859249 | 0.735909 | 37.89037 | 114.9225 | 338.015 | 320.1947 | 3 | 3.1 | 4.4 | 4.5 | 3.8 | 3.9 | 369 | 279 | 166
2019-12-12 | 52.67 | 7.46 | 1.07 | 0.7 | 3.66 | 639 | 560.204 | 1 | 50128.29 | 9.283333 | 874.345 | 905.3962 | 2173.446 | 315.2125 | 83.33333 | 748 | 642.294 | 627.3257 | 0 | 250 | 16.16188 | 61.18713 | 909.4896 | 926.6918 | 905.3448 | 894.3463 | 897.5912 | 922.7311 | 876.972 | 910.0029 | 891.5072 |  | 11.718 | 5 | 30.57745 | 579.038 | 580.4 | 36.35 | 10.01 | 31.24452 | 60 | 3 | 1.888339 | 0.9 | 0.1 | 6.776443 | 49 | 136 | 4795 | 14 | 44 | 6.166667 | 0 | 2 | 2 | 2 | 53.33333 | 43.66667 | 0 | 24 | 40 | 42 | 2.3 | 0.5 | 0.25 | 500.675 | 349.1703 | 320.1984 | 328.9488 | 0 | 10.81 | 10.7 | 7.24 | 4.1 | 8.227717 | 38 | 50 | 138 | 8 | 9.6 |  |  | 3.8 | 5 | 3.8 |  |  | 10.2 | 58 | 58 | 87 | 87 | 58 | 58 | 58 | 58 | 58 | 58 | 900 | 0 | 24 | 24 | 0 | 297.63 | 297.63 | 1 | 7 | 47.574 | 30.96509 | 167.1546 | 40.23282 | 21.48582 | -3.449606 | 225.4237 | 91.99897 | 8.001029 | 2.140243 | 2.45 | 1.5 | 0.6833333 | 0.2166667 | 0 | 50 | 63805.91 | 4248.872 | 7.382264 | 8.050845 | 419.7953 | 365.2523 | 99.55978 | 6.723 | 0 | 0.8766886 | 40.725 | 0 | 9 | 40.33333 | 58 | 170 | 20 | 210 | 190 | 3.3 | 1.8 | 0.9 | 0.3 | 16 | 12 | 1.9 | 56.53333 | 175 | 0 | 17 | 17 | 19 | 22 | 8 | 577.3746 | 464.9912 | 425.7529 | 430.297 | 3.544016 | 65.0485 | -298.0893 | 636.0167 | 294.871 | 0.3537634 | 646.6519 | 17.5 | 28.36243 | 0.9142145 | 29.27664 | 16.85625 | 10.66406 | 24.78764 | 195.0329 | 185 | 207 | 296.9872 | 289 | 312 | 290.5955 | 285 | 300 | 299.2898 | 290 | 312 | 2.728964 | 1.7 | 4.3 | 1.576786 | 1.2 | 2.2 | 0.7252176 | 0.5 | 1.1 | 0.237 | 0.2 | 0.4 | 903.6943 | 885.2095 | 919.5684 | 12.80136 | 10.63336 | 15.37426 | 56.37724 | 58.50786 | 35.73375 | 656.484375 | 0.8828474 | 1.145703 | 0.7769296 | 0.7328525 | 39.23395 | 112.2079 | 312.5626 | 331.5201 | 3 | 3.1 | 4.4 | 4.5 | 3.8 | 3.8 | 382 | 323 | 195
2019-12-13 | 52.24 | 7.4 | 0.94 | 0.76 | 4.2 | 637 | 569.8608 | 1 | 50131.23 | 9.491667 | 876.0203 | 911.1271 | 2177.66 | 315.8399 | 375 | 772 | 653.3804 | 633.5489 | 0 | 250 | 13.7217 | 52.0416 | 919.0578 | 929.5664 | 906.0907 | 905.3039 | 900.3678 | 923.1343 | 886.8928 | 918.6034 | 896.8771 |  | 11.718 | 5 | 30.5877 | 577.278 | 571.2 | 36.46793 | 10.71 | 55.16795 | 60 | 4 | 2.400924 | 0.8 | 0.1 | 4.993283 | 41 | 134 | 4795 | 15 | 47 | 6.75 | 0 | 2 | 2 | 2 | 51.66667 | 45.66667 | 0 | 23 | 40 | 45 | 2.3 | 0.9 | 0.25 | 503.5213 | 349.1397 | 320.8259 | 329.5508 | 0 | 10.89 | 10.6 | 9.56 | 2.55 | 8.288737 | 38 | 40 | 210 | 8.2 | 9.6 | 9.2 |  | 4 | 4.8 | 3.8 |  |  | 9.8 | 58 | 58 | 87 | 87 | 58 | 58 | 58 | 58 | 58 | 58 | 1200 | 0 | 24 | 24 | 199.25 | 198.43 | 397.68 | 0 | 12 | 58.1808 | 30.84406 | 168.7088 | 42.76286 | 24.14358 | -2.960526 | 232.6547 | 90.89507 | 9.104933 | 2.060867 | 2.8 | 1.45 | 0.75 | 0.25 | 0 | 30 | 63946.74 | 4218.805 | 7.664148 | 8.309097 | 419.8978 | 407.6524 | 99.52896 | 8.712 | 0 | 0.8946009 | 43.713 | 11700 | 9 | 39 | 60 | 192 | 30 | 205 | 200 | 3.4 | 1.6 | 0.9 | 0.3 | 18 | 11.66667 | 1.5 | 57.03333 | 175 | 0 | 19 | 19 | 21 | 20 | 16 | 588.4844 | 465.6553 | 425.2068 | 429.3913 | 3.406396 | 62.50599 | -300.1304 | 636.0925 | 322.1935 | 0.3860215 | 646.8113 | 17.5 | 32.54618 | 0.9353215 | 33.4815 | 17.99931 | 8.991026 | 28.50985 | 195.1109 | 186 | 210 | 297.2 | 286 | 307 | 290.671 | 285 | 298 | 299.1106 | 290 | 314 | 2.672382 | 1.9 | 4 | 1.471682 | 1.2 | 1.8 | 0.7057442 | 0.5 | 0.9 | 0.2416053 | 0.2 | 0.3 | 909.544 | 898.0743 | 919.4927 | 12.05785 | 10.32732 | 15.07739 | 56.49895 | 58.61162 | 35.35765 | 800.234375 | 0.8839152 | 1.147151 | 0.7815858 | 0.7461729 | 43.71331 | 125.5866 | 309.3173 | 341.487 | 3 | 3.1 | 4.4 | 4.5 | 3.8 | 3.8 | 377 | 288 | 193
2019-12-14 | 51.13 | 8.46 | 1.11 | 0.8 | 3.62 | 635 | 558.8784 | 1 | 50109.54 | 9.7 | 866.0661 | 911.1295 | 2187.569 | 314.2625 | 375 | 709 | 648.8333 | 631.6717 | 0 | 250 | 14.18354 | 46.20435 | 918.8426 | 920.3459 | 912.0149 | 905.5827 | 898.5092 | 927.8205 | 888.0809 | 917.8396 | 889.3167 |  | 11.883 | 5 | 30.57287 | 575.683 | 568.9 | 36.59 | 10.69 | 30.80772 | 39 | 2.5 | 1.713245 | 1 | 0.1 | 4.589262 | 86 | 132 | 4795 | 15 | 50 | 6.5 | 0 | 2 | 2 | 2 | 52 | 47 | 0 | 24 | 41 | 43 | 2.3 | 0.6 | 0.25 | 501.6714 | 347.0585 | 318.8879 | 328.102 | 0 | 10.84 | 10.81 | 8.12 | 1.93 | 8.196202 | 32 | 57 | 218 | 5.6 | 5.4 | 9.8 |  | 7.8 | 8 | 5.4 |  |  | 8.2 | 60 | 60 | 90 | 90 | 60 | 60 | 60 | 60 | 60 | 60 | 1500 | 0 | 24 | 24 | 74.28 | 359.43 | 433.71 | 0 | 13 | 26.1684 | 30.39874 | 167.9376 | 41.99246 | 23.29455 | -3.265781 | 229.9588 | 91.29028 | 8.709719 | 2.000131 | 2.566667 | 1.483333 | 0.7 | 0.2333333 | 0 | 60 | 63743.44 | 4220.153 | 7.467517 | 8.212814 | 420.5115 | 397.9233 | 99.52653 | 10.086 | 0 | 0.8801235 | 45.207 | 11580 | 9 | 39.66667 | 56.33333 | 181 | 17 | 203 | 197 | 2.9 | 1.7 | 0.8 | 0.3 | 20 | 9.9 | 1.3 | 56.5 | 175 | 0 | 21 | 18 | 21 | 23 | 15 | 582.7032 | 465.4327 | 424.8905 | 430.5378 | 3.268891 | 63.06055 | -297.6402 | 636.0143 | 347.5161 | 0.4182796 | 646.8164 | 17.5 | 33.42026 | 0.9417188 | 34.36198 | 18.81656 | 13.51732 | 27.40745 | 195.2556 | 184 | 207 | 297.112 | 291 | 311 | 290.5874 | 281 | 298 | 299.1409 | 287 | 314 | 2.567203 | 1.9 | 3.3 | 1.475591 | 1.2 | 1.8 | 0.6909271 | 0.5 | 0.8 | 0.2238877 | 0.2 | 0.3 | 908.4531 | 894.5109 | 921.0281 | 12.40623 | 9.099555 | 16.29462 | 56.65302 | 58.35223 | 33.60678 | 548.203125 | 0.8892188 | 1.146762 | 0.7844063 | 0.740723 | 50.16422 | 123.9625 | 306.381 | 339.2186 | 3 | 3 | 4.4 | 4.5 | 3.8 | 3.9 | 395 | 300 | 163
2019-12-15 | 0 | 0 | 0 | 0 | 0 | 636 | 587.0236 | 1 | 50148.28 | 9.441667 | 892.6651 | 908.5411 | 2191.126 | 312.7618 | 500 | 918 | 655.5221 | 642.5784 | 0 | 250 | 14.80774 | 52.22189 | 918.1606 | 917.7661 | 906.9275 | 896.9936 | 897.4266 | 929.4079 | 883.2289 | 918.4181 | 893.3722 |  | 12.048 | 5 | 30.54841 | 576.728 | 563.4 | 36.59 | 10.89 | 30.25184 | 36 | 2 | 1.874545 | 0.6 | 0.2 | 4.770621 | 79 | 129 | 4795 | 17 | 53 | 7.666667 | 0 | 2 | 2 | 2 | 53 | 43.66667 | 0 | 23 | 40 | 41 | 2.3 | 0.6 | 0.25 | 505.3172 | 349.8552 | 316.9626 | 326.3874 | 0 | 11.1 | 10.57 | 8.2 | 1.2 | 8.030398 | 35 | 51 | 220 | 8 | 10 | 9.8 |  | 4 | 4.8 | 3.8 |  |  | 10.2 | 58 | 58 | 87 | 87 | 58 | 58 | 58 | 58 | 58 | 58 | 1800 | 0 | 24 | 24 | 0 | 0 | 0 | 0 | 0 | 49.0236 | 31.36415 | 170.058 | 44.33629 | 25.75277 | -2.838907 | 237.3081 | 90.34426 | 9.655745 | 1.983715 | 3.116667 | 1.65 | 0.75 | 0.2666667 | 0 | 45 | 63747.48 | 4193.569 | 7.665479 | 8.47529 | 420.6822 | 450.8672 | 99.4791 | 8.964 | 0 | 0.9229931 | 36.243 | 0 | 9 | 39.66667 | 59.33333 | 183 | 20 | 204 | 180 | 3.8 | 2 | 0.9 | 0.3 | 22 | 12 | 2.5 | 56.83333 | 174 | 0 | 20 | 18 | 20 | 27 | 18 | 597.8987 | 466.1177 | 425.9887 | 431.0127 | 3.903809 | 60.01886 | -300.3777 | 636.0134 | 373.8387 | 0.4505376 | 646.8987 | 22.5 | 31.12628 | 0.9450406 | 32.07132 | 18.3925 | 11.45519 | 25.59175 | 194.806 | 183 | 206 | 296.921 | 289 | 308 | 290.4749 | 282 | 296 | 299.1521 | 290 | 305 | 2.890259 | 1.9 | 4 | 1.612403 | 1.3 | 2 | 0.7694375 | 0.6 | 1.1 | 0.2633056 | 0.2 | 0.4 | 907.0077 | 899.6936 | 917.0598 | 13.51436 | 10.09684 | 16.65274 | 56.44027 | 58.09285 | 35.31874 | 625.546875 | 0.8910543 | 1.156288 | 0.7951688 | 0.753376 | 53.98417 | 121.8232 | 306.3678 | 345.5918 | 3 | 3.1 | 4.4 | 4.5 | 3.8 | 3.8 | 393 | 282 | 165
2019-12-16 | 51.43 | 8.8 | 1.02 | 1.06 | 2.88 | 636 | 581.9792 | 1 | 50137.05 | 9.55 | 905.3685 | 908.3059 | 2215.053 | 316.8021 | 83.33333 | 742 | 660.8361 | 648.4809 | 0 | 250 | 17.13001 | 59.34762 | 910.2382 | 918.891 | 920.4864 | 892.2838 | 895.442 | 936.5665 | 880.5963 | 911.943 | 892.8528 |  | 12.048 | 5 | 30.56787 | 576.728 | 511.5 | 36.59 | 10.52 | 30.21213 | 59 | 6 | 1.774687 | 0.7 | 0.1 | 5.419043 | 70 | 128 | 4795 | 17 | 56 | 6.333333 | 0 | 2 | 2 | 2 | 51.66667 | 44.33333 | 0 | 25 | 41 | 42 | 2.3 | 0.9 | 0.25 | 507.0707 | 352.538 | 321.6644 | 329.9385 | 0 | 10.88 | 10.69 | 7.8 | 3.6 | 8.188099 | 90 | 45 | 160 | 8 | 9.1 | 6.2 | 8 | 3 | 4.1 | 3.2 | 6.2 | 5.5 | 9.2 | 56 | 56 | 84 | 84 | 56 | 56 | 56 | 56 | 56 | 56 | 1100 | 0 | 24 | 24 | 0 | 606.72 | 606.72 | 0 | 19 | 45.2592 | 30.2968 | 169.3482 | 43.6407 | 24.92521 | -3.032092 | 234.882 | 90.6791 | 9.320902 | 1.966113 | 2.966667 | 1.55 | 0.7833333 | 0.25 | 0 | 49 | 63774.8 | 4212.144 | 7.542859 | 8.388642 | 421.0805 | 427.2612 | 99.49732 | 4.482 | 0 | 0.9150616 | 31.761 | 0 | 9 | 40.33333 | 59.33333 | 179 | 17 | 205 | 191 | 4.1 | 1.8 | 1 | 0.3 | 23 | 9.5 | 3.1 | 56.16667 | 174 | 0 | 20 | 18 | 21 | 24 | 14 | 593.4178 | 465.9102 | 426.3443 | 430.8932 | 3.646224 | 65.68137 | -292.8791 | 636.0125 | 400.1613 | 0.4827957 | 646.9707 | 22.5 | 36.04751 | 0.9154907 | 36.963 | 17.69742 | 9.821061 | 26.92759 | 194.8311 | 177 | 205 | 297.1172 | 287 | 309 | 290.4381 | 285 | 301 | 299.199 | 291 | 306 | 2.8687 | 1.8 | 4.6 | 1.503318 | 1.2 | 1.8 | 0.7651458 | 0.6 | 1.1 | 0.2478333 | 0.2 | 0.3 | 906.0898 | 892.051 | 919.0485 | 14.72432 | 10.70195 | 17.13568 | 55.98069 | 57.93723 | 33.04911 | 578.671875 | 0.9107822 | 1.15084 | 0.7981057 | 0.7442392 | 67.59337 | 134.3164 | 304.466 | 346.1221 | 3 | 3.1 | 4.4 | 4.4 | 3.8 | 3.8 | 373 | 271 | 138
2019-12-17 | 51.42 | 8.63 | 0.91 | 0.94 | 2.3 | 636 | 579.4608 | 1 | 50151.15 | 9.608333 | 886.8275 | 905.5628 | 2237.731 | 317.1927 | 208.3333 | 815 | 657.1241 | 644.7085 | 0 | 250 | 14.7168 | 52.28686 | 909.8932 | 919.9369 | 907.5146 | 895.2323 | 891.65 | 928.1755 | 881.2712 | 910.829 | 891.0859 |  | 12.048 | 5 | 30.58606 | 576.728 | 506.9 | 36.59 | 10.49 | 29.49748 | 58 | 3 | 1.713167 | 1 | 0.1 | 16.20589 | 84 | 126 | 4795 | 19 | 59 | 6.333333 | 0 | 2 | 2 | 2 | 53.66667 | 44.66667 | 0 | 24 | 40 | 47 | 2.2 | 0.3 | 0.25 | 516.0377 | 353.0416 | 322.3477 | 330.3742 | 0 | 10.97 | 10.77 | 9.09 | 2.26 | 8.240619 | 49 | 117 | 76 | 5.6 | 5.2 | 8 | 5.2 | 7.4 | 7.8 | 5.2 | 9 | 5.8 | 7.8 | 58 | 58 | 87 | 87 | 58 | 58 | 58 | 58 | 58 | 58 | 1400 | 0 | 24 | 24 | 0 | 456.1 | 456.1 | 0 | 13 | 61.3608 | 30.85364 | 169.145 | 43.43873 | 25.14877 | -2.808643 | 234.9239 | 90.49048 | 9.509518 | 1.94279 | 3.65 | 1.666667 | 0.75 | 0.25 | 0 | 38 | 63990.41 | 4216.827 | 7.618018 | 8.390139 | 419.3993 | 437.7905 | 99.49066 | 8.052 | 0 | 0.9111019 | 34.749 | 11040 | 9 | 40 | 58.66667 | 162 | 18 | 202 | 172 | 5 | 2 | 0.9 | 0.3 | 25 | 14.33333 | 2.7 | 57.16667 | 175 | 0 | 16 | 16 | 19 | 23 | 16 | 592.8605 | 465.8744 | 425.2339 | 430.4985 | 4.522924 | 59.44347 | -300.8478 | 636.0118 | 426.4839 | 0.5150538 | 647.0342 | 22.5 | 33.69635 | 0.9527817 | 34.64913 | 9.34705 | 0.3275128 | 22.5699 | 193.6429 | 183 | 201 | 296.9785 | 292 | 303 | 290.5188 | 284 | 294 | 299.1156 | 295 | 303 | 3.592659 | 2.5 | 6.4 | 1.625372 | 1.3 | 2.1 | 0.7593912 | 0.6 | 1.1 | 0.2668333 | 0.1 | 0.4 | 904.1192 | 895.3168 | 914.9281 | 13.14185 | 9.863024 | 16.97269 | 56.56242 | 58.45599 | 35.39655 | 663.59375 | 0.9551602 | 1.155408 | 0.7924587 | 0.7487042 | 89.92178 | 125.0853 | 303.7652 | 346.8435 | 3 | 3.1 | 4.4 | 4.5 | 3.8 | 3.9 | 396 | 283 | 173
2019-12-18 | 52.13 | 8.29 | 0.92 | 0.91 | 2.26 | 636 | 572.818 | 1 | 50097.62 | 9.5 | 885.456 | 900.9397 | 2239.164 | 316.229 | 41.66667 | 780 | 656.4197 | 638.5406 | 0 | 250 | 16.55027 | 58.59978 | 904.1142 | 914.4052 | 909.6752 | 886.5633 | 886.9201 | 927.3151 | 873.348 | 905.1761 | 886.8982 |  | 12.706 | 5 | 30.57137 | 577.386 | 491.7 | 33.31453 | 10.3 | 28.99971 | 72 | 4 | 1.71323 | 1 | 0.1 | 16.218 | 77 | 125 | 4795 | 20 | 62 | 7.916667 | 0 | 2 | 2 | 2 | 52.66667 | 41 | 0 | 22 | 38 | 39 | 2.4 | 0.4 | 0.25 | 511.2943 | 352.122 | 321.2534 | 329.7544 | 0 | 10.93 | 10.8 | 8.3 | 3.26 | 8.186452 | 28 | 44 | 75 | 8.2 | 9.4 | 6.4 | 5.8 | 3.8 | 4.8 | 3.6 | 7.2 | 6 | 9.2 | 58 | 58 | 87 | 87 | 58 | 58 | 58 | 58 | 58 | 58 | 1400 | 0 | 24 | 24 | 0 | 931.63 | 931.63 | 2 | 25 | 49.188 | 29.09852 | 168.4142 | 43.04245 | 24.23167 | -3.209843 | 232.4785 | 90.95752 | 9.042482 | 1.844962 | 3.166667 | 1.633333 | 0.6833333 | 0.2833333 | 0 | 30 | 64622.3 | 4274.897 | 7.511109 | 8.302803 | 420.925 | 417.3465 | 99.50665 | 3.735 | 0 | 0.9006572 | 31.014 | 0 | 9 | 38.33333 | 57 | 155 | 21 | 200 | 180 | 3.8 | 1.9 | 0.7 | 0.3 | 26 | 10.16667 | 3.2 | 56.36667 | 175 | 0 | 22 | 17 | 22 | 21 | 14 | 597.0581 | 464.8488 | 425.0801 | 430.2908 | 4.793696 | 73.07439 | -282.7831 | 636.0111 | 452.8065 | 0.5473118 | 647.1272 | 22.5 | 40.48525 | 0.9918602 | 41.47711 | 4.232969 | 0.2886064 | 11.40332 | 194.5843 | 189 | 201 | 297.1015 | 293 | 303 | 290.5346 | 287 | 294 | 299.1386 | 294 | 303 | 3.018616 | 2.5 | 3.6 | 1.577251 | 1.4 | 1.9 | 0.6777014 | 0.6 | 0.8 | 0.2603357 | 0.2 | 0.3 | 899.0388 | 889.0132 | 908.3838 | 14.35385 | 10.33064 | 16.50774 | 55.96666 | 57.84643 | 32.12828 | 556.171875 | 0.9427489 | 1.149419 | 0.7768454 | 0.7515568 | 77.86251 | 127.3759 | 296.3166 | 350.9771 | 3.1 | 3.1 | 4.3 | 4.5 | 3.8 | 3.9 | 384 | 223 | 183
2019-12-19 | 52.22 | 7.83 | 1.03 | 0.94 | 3.34 | 630 | 576.886 | 0.99375 | 49749.3 | 9.608333 | 885.8109 | 905.8456 | 2206.916 | 315.1046 | 83.85744 | 780 | 653.0415 | 633.3642 | 0 | 250 | 16.0541 | 53.66711 | 908.8711 | 915.4021 | 917.0292 | 895.4567 | 887.4645 | 931.7103 | 880.8739 | 909.9568 | 890.0247 |  | 11.646 | 5 | 30.4575 | 571.046 | 506.5 | 31.63 | 10 | 29.25928 | 56 | 3 | 1.70782 | 0.8 | 0.1 | 6.119015 | 69 | 123 | 4795 | 20 | 65 | 6.833333 | 0 | 2 | 2 | 2 | 53.33333 | 39 | 0 | 22 | 37 | 39 | 2.3 | 0.6 | 0.25 | 511.2779 | 349.6686 | 319.8409 | 328.4532 | 0 | 10.88 | 10.75 | 7.6 | 2.63 | 8.160714 | 35 | 58 | 78 | 8 | 9.2 | 6.4 | 5.8 | 4 | 4.4 | 3.8 | 7.2 | 6 | 9.6 | 58 | 58 | 87 | 87 | 58 | 58 | 58 | 58 | 58 | 58 | 1400 | 0 | 23.85 | 23.85 | 0 | 467.5 | 467.5 | 0 | 14 | 46.386 | 30.90456 | 168.786 | 43.3779 | 25.41044 | -3.008048 | 234.5663 | 90.44944 | 9.55056 | 2.021006 | 3.25 | 1.616667 | 0.75 | 0.2333333 | 0 | 70 | 63896.97 | 4188.811 | 7.615882 | 8.377367 | 421.4526 | 441.3497 | 99.48635 | 2.241 | 0 | 0.9156921 | 28.773 | 0 | 9 | 37.33333 | 57 | 185 | 18 | 200 | 210 | 3.5 | 1.7 | 0.8 | 0.3 | 29 | 9.25 | 3.5 | 56.26667 | 174 | 0 | 20 | 17 | 19 | 23 | 9 | 593.3661 | 466.4294 | 426.183 | 431.273 | 4.084272 | 74.6227 | -281.4896 | 635.9037 | 473.129 | 0.5733199 | 647.0514 | 22.5 | 32.79679 | 0.9847295 | 33.78152 | 9.315614 | 5.061325 | 16.52619 | 193.9084 | 175 | 199 | 296.8948 | 291 | 301 | 290.4079 | 287 | 294 | 299.0432 | 294 | 302 | 3.435134 | 2.7 | 4.4 | 1.619666 | 1.3 | 1.8 | 0.7547813 | 0.6 | 1 | 0.2431725 | 0.2 | 0.4 | 903.7054 | 886.858 | 917.3438 | 14.19977 | 10.45154 | 18.40929 | 56.17856 | 57.93723 | 33.15287 | 624.6875 | 0.9412742 | 1.151281 | 0.7892624 | 0.7499474 | 78.16131 | 123.2799 | 303.9802 | 344.8076 | 3 | 3.2 | 4.5 | 4.5 | 3.8 | 3.9 | 384 | 242 | 129
2019-12-20 | 52.31 | 7.56 | 0.86 | 0.9 | 2.58 | 637 | 583.1332 | 1 | 50137.1 | 9.566667 | 879.3011 | 904.3064 | 2225.848 | 316.0231 | 83.33333 | 793 | 651.5943 | 636.4098 | 0 | 250 | 15.26983 | 55.3229 | 908.1211 | 917.6425 | 909.2142 | 897.0771 | 887.3357 | 925.327 | 881.2674 | 908.4666 | 889.8508 |  | 11.646 | 5 | 30.59062 | 577.206 | 503 | 31.63 | 10.29 | 28.94169 | 46 | 4 | 1.609051 | 0.7 | 0.1 | 5.430223 | 62 | 119 | 4795 | 21 | 68 | 6.666667 | 0 | 2 | 2 | 2 | 52.66667 | 39.66667 | 0 | 22 | 38 | 39 | 2.3 | 37.8 | 0.25 | 506.2386 | 349.3872 | 320.7603 | 329.5669 | 0 | 11.28 | 10.84 | 9.57 | 1.87 | 8.128406 | 38 | 64 | 73 | 5.2 | 5.2 | 7.8 | 5.1 | 7.6 | 7.6 | 5.3 | 9 | 5.6 | 7.6 | 58 | 58 | 87 | 87 | 58 | 58 | 58 | 58 | 58 | 58 | 900 | 0 | 24 | 24 | 0 | 747.94 | 747.94 | 0 | 22 | 42.1932 | 32.16725 | 168.6684 | 43.71715 | 25.5551 | -2.884045 | 235.0566 | 90.35507 | 9.644934 | 2.391049 | 3.533333 | 1.75 | 0.8 | 0.2666667 | 0 | 30 | 63783.53 | 4175.389 | 7.651111 | 8.394878 | 421.1667 | 406.8214 | 99.52902 | 6.021 | 0 | 0.9154367 | 34.002 | 11250 | 11 | 44.66667 | 53 | 178 | 19 | 200 | 227 | 3.8 | 1.9 | 0.9 | 0.3 | 30 | 10.33333 | 3.5 | 56.4 | 175 | 0 | 18 | 17 | 19 | 23 | 11 | 591.0707 | 466.3214 | 425.8046 | 430.9409 | 4.018876 | 64.80867 | -295.5142 | 635.9587 | 500.4516 | 0.605578 | 647.1313 | 22.5 | 25.8254 | 0.9794531 | 26.80486 | 9.507964 | 7.24016 | 12.24632 | 193.9821 | 180 | 207 | 296.639 | 292 | 307 | 290.3169 | 283 | 297 | 299.1088 | 290 | 305 | 3.410741 | 2.8 | 4.3 | 1.708264 | 1.5 | 1.9 | 0.8089157 | 0.6 | 0.9 | 0.2656595 | 0 | 0.3 | 902.6101 | 852.0909 | 912.8054 | 13.44262 | 9.390889 | 20.56225 | 56.64925 | 58.45599 | 33.19177 | 2043.359375 | 0.9126659 | 1.15521 | 0.7941133 | 0.7531251 | 65.62781 | 117.271 | 307.6134 | 346.5376 | 3 | 3.1 | 4.4 | 4.5 | 3.8 | 3.9 | 395 | 254 | 195
2019-12-21 | 53.19 | 7.42 | 0.86 | 0.8 | 3 | 636 | 583.6908 | 1 | 50136.5 | 9.55 | 894.5202 | 902.7977 | 2234.326 | 314.7179 | 166.6667 | 875 | 648.0603 | 681.8832 | 0 | 250 | 17.07382 | 57.07216 | 900.0925 | 919.3754 | 917.8548 | 889.8884 | 884.8106 | 929.2275 | 877.4317 | 903.7006 | 891.6085 |  | 11.646 | 5 | 30.57011 | 576.326 | 519.1 | 32.02858 | 10.97 | 28.62411 | 250 | 8 | 1.658666 | 1 | 0.2 | 6.346646 | 85 | 117 | 4795 | 22 | 71 | 6.166667 | 0 | 2 | 2 | 2 | 51.33333 | 40.33333 | 41.71 | 21 | 47 | 50 | 2.1 | 10.3 | 4 | 511.4498 | 349.0157 | 319.1987 | 328.2544 | 0 | 10.78 | 10.21 | 8.2 | 1.13 | 7.999244 | 36 | 62 | 76 | 8.2 | 9.6 | 6.6 | 5.8 | 4 | 4.8 | 3.6 | 7 | 6 | 9.8 | 58 | 58 | 87 | 87 | 58 | 58 | 58 | 58 | 58 | 58 | 900 | 0 | 24 | 24 | 0 | 419.75 | 419.75 | 0 | 12 | 63.9408 | 31.23468 | 169.5301 | 44.27512 | 25.93099 | -2.796306 | 236.9399 | 90.23605 | 9.763946 | 2.302873 | 3.136667 | 1.633333 | 0.8166667 | 0.3166667 | 0 | 35 | 64043.14 | 4212.985 | 7.63385 | 8.462139 | 420.3402 | 429.1274 | 99.50191 | 2.988 | 0 | 0.9177528 | 31.014 | 0 | 11 | 39 | 56.66667 | 150 | 20 | 200 | 233 | 3.52 | 1.8 | 0.9 | 0.4 | 31 | 9 | 3.2 | 57.83333 | 172 | 0 | 18 | 17 | 20 | 23 | 15 | 602.2599 | 465.8674 | 425.8276 | 431.187 | 4.209329 | 70.33814 | -294.0424 | 635.9606 | 526.7742 | 0.637836 | 647.1559 | 22.5 | 31.83332 | 0.9794531 | 32.81278 | 7.206033 | 5.074287 | 10.1842 | 194.7519 | 182 | 201 | 296.8287 | 288 | 301 | 290.4039 | 286 | 295 | 299.1754 | 295 | 302 | 2.909831 | 2.4 | 3.6 | 1.616162 | 1.5 | 1.9 | 0.7715914 | 0.6 | 0.9 | 0.2798658 | 0.2 | 0.4 | 901.1101 | 891.663 | 914.9567 | 14.58884 | 9.68868 | 17.35842 | 56.31934 | 57.78158 | 32.89346 | 630.390625 | 0.8946574 | 1.143742 | 0.7834004 | 0.7581122 | 63.00472 | 128.3981 | 302.9789 | 353.7771 | 3 | 3 | 4.4 | 4.5 | 3.8 | 3.9 | 396 | 254 | 95
2019-12-22 | 52.19 | 8.02 | 1.04 | 0.91 | 3.2 | 635 | 583.2056 | 1 | 50146.06 | 9.441667 | 903.0596 | 903.5294 | 2221.577 | 316.876 | 83.33333 | 782 | 655.3532 | 636.093 | 0 | 250 | 17.45654 | 56.61272 | 899.9325 | 919.791 | 918.5593 | 894.0829 | 882.0068 | 930.619 | 880.6474 | 902.5961 | 891.0659 |  | 11.814 | 5 | 30.48995 | 575.614 | 511.9 | 38.13 | 10.85 | 28.34624 | 76 | 5 | 1.576404 | 0.9 | 0.2 | 5.420906 | 78 | 119 | 4795 | 23 | 75 | 6.666667 | 0 | 2 | 2 | 2 | 51.33333 | 41.33333 | 0 | 21 | 37 | 38 | 2.3 | 0.9 | 0.5 | 513.6194 | 350.3344 | 321.6026 | 329.7955 | 0 | 10.9 | 10.42 | 7.53 | 1.56 | 7.897261 | 70 | 270 | 240 | 8 | 9.2 | 6.6 | 6 | 3.8 | 4.8 | 3.6 | 7.2 | 6 | 10.2 | 58 | 58 | 87 | 87 | 58 | 58 | 58 | 58 | 58 | 58 | 900 | 0 | 24 | 24 | 0 | 0 | 0 | 0 | 0 | 53.2056 | 32.24682 | 169.3759 | 43.95453 | 25.6266 | -2.927694 | 236.0294 | 90.38302 | 9.616983 | 2.325208 | 3.216667 | 1.75 | 0.8166667 | 0.2833333 | 0 | 33 | 63785.73 | 4167.059 | 7.60691 | 8.42962 | 420.3754 | 417.4546 | 99.51353 | 8.217 | 0 | 0.918434 | 22.797 | 0 | 11 | 39.66667 | 56.66667 | 163 | 18 | 200 | 230 | 3.9 | 1.8 | 0.9 | 0.3 | 33 | 9.5 | 4.3 | 56.43333 | 173 | 0 | 18 | 17 | 20 | 25 | 17 | 594.4878 | 466.384 | 425.2789 | 430.976 | 3.463528 | 66.52535 | -294.5003 | 635.9169 | 552.0968 | 0.6700941 | 647.1403 | 22.5 | 26.04595 | 0.9692117 | 27.01516 | 10.15949 | 4.438803 | 17.35623 | 194.2963 | 181 | 204 | 296.6174 | 291 | 306 | 290.3081 | 286 | 294 | 299.1082 | 296 | 302 | 3.208015 | 2.5 | 4.4 | 1.786972 | 1.6 | 2 | 0.8398213 | 0.7 | 1 | 0.2806076 | 0.2 | 0.4 | 901.9267 | 892.4167 | 913.6578 | 14.31289 | 11.07469 | 17.21313 | 56.50664 | 57.69081 | 35.21498 | 744.609375 | 0.8975889 | 1.157328 | 0.7922378 | 0.7516421 | 66.90353 | 115.7231 | 308.7747 | 349.6346 | 3 | 3.1 | 4.3 | 4.5 | 3.8 | 3.9 | 358 | 253 | 105
2019-12-23 | 52.72 | 8.15 | 1.04 | 0.89 | 3.26 | 637 | 590.8148 | 1 | 50117.98 | 9.533333 | 901.4252 | 905.3723 | 2217.039 | 318.4499 | 208.3333 | 879 | 661.149 | 642.0246 | 0 | 250 | 15.69582 | 49.66653 | 904.4711 | 922.7327 | 913.9298 | 897.6096 | 883.2417 | 929.4326 | 884.0627 | 907.4982 | 895.1494 |  | 11.024 | 5 | 30.57536 | 576.584 | 537 | 38.13 | 10.83 | 28.88234 | 44 | 3 | 1.635123 | 0.8 | 0.1 | 5.352275 | 71 | 117 | 4795 | 24 | 78 | 6.5 | 0 | 2 | 2 | 2 | 50 | 43 | 0 | 21 | 37 | 38 | 2.3 | 0.5 | 0.25 | 518.7166 | 351.5301 | 322.722 | 331.4373 | 0 | 10.7 | 10.55 | 7.82 | 2.3 | 8.046075 | 47 | 66 | 78 | 5.2 | 5 | 7.6 | 5 | 7.5 | 7.6 | 5.2 | 9 | 5.5 | 7.4 | 58 | 58 | 87 | 87 | 58 | 58 | 58 | 58 | 58 | 58 | 1200 | 0 | 24 | 24 | 0 | 482.54 | 482.54 | 0 | 15 | 45.2748 | 33.35091 | 169.9979 | 44.8626 | 27.03762 | -2.618386 | 239.2798 | 89.7947 | 10.2053 | 2.404389 | 3.483333 | 2.016667 | 0.8833333 | 0.3 | 0 | 55 | 63709.54 | 4145.022 | 7.732068 | 8.545706 | 419.9352 | 438.4347 | 99.4984 | 3.35 | 0 | 0.9274958 | 30.267 | 10820 | 12 | 40 | 58.66667 | 179 | 18 | 200 | 296 | 4.1 | 2.4 | 1 | 0.3 | 34 | 11 | 3.3 | 57.06667 | 175 | 0 | 14 | 17 | 19 | 27 | 18 | 598.2781 | 466.6582 | 426.6817 | 430.3089 | 3.24592 | 65.55203 | -298.2086 | 635.9641 | 579.4194 | 0.7023522 | 647.1788 | 22.5 | 21.075 | 0.9274018 | 22.00241 | 12.85485 | 5.631978 | 20.13166 | 193.7804 | 180 | 204 | 296.1429 | 278 | 310 | 290.2101 | 276 | 301 | 299.0492 | 289 | 313 | 3.481214 | 2.8 | 4.4 | 2.058321 | 1.7 | 2.5 | 0.8955906 | 0.7 | 1.1 | 0.2887858 | 0.2 | 0.4 | 904.2023 | 895.3035 | 914.5542 | 13.31342 | 10.9841 | 17.60241 | 56.96818 | 58.13176 | 35.53922 | 582.265625 | 0.9011041 | 1.168405 | 0.798609 | 0.7542399 | 71.2945 | 37.20008 | 310.7687 | 348.6745 | 3 | 3.1 | 4.4 | 4.4 | 3.8 | 3.9 | 377 | 274 | 118
2019-12-24 | 51.91 | 8.29 | 1.09 | 0.91 | 3.48 | 637 | 565.7008 | 1 | 50125.06 | 9.483333 | 878.13 | 911.9227 | 2245.005 | 315.8831 | 416.6667 | 749 | 655.2223 | 639.3146 | 0 | 250 | 15.42077 | 52.73048 | 914.6198 | 927.4788 | 916.2388 | 909.8932 | 885.4996 | 933.0018 | 893.6145 | 915.035 | 900.0578 |  | 12.401 | 5 | 30.59013 | 577.961 | 474.3 | 38.13 | 10.14 | 27.71114 | 36 | 2 | 1.769266 |  |  | 5.861883 | 66 | 115 | 4795 | 25 | 81 | 5.75 | 0 | 2 | 2 | 2 | 52.66667 | 41.33333 | 0 | 20 | 37 | 40 | 2.3 | 0.9 | 0.25 | 510.6508 | 349.3051 | 320.108 | 328.6275 | 0 | 10.8 | 10.6 | 9.55 | 2.15 | 8.106341 | 49 | 64 | 76 | 7.6 | 9.2 | 6.2 | 5.4 | 3.6 | 4.2 | 3.4 | 6.4 | 5.2 | 9 | 58 | 58 | 87 | 87 | 58 | 58 | 58 | 58 | 58 | 58 | 1500 | 0 | 24 | 24 | 0 | 159.92 | 159.92 | 0 | 5 | 52.7808 | 34.39755 | 170.2009 | 44.68439 | 26.24004 | -2.821875 | 238.3034 | 90.17297 | 9.827035 | 2.573611 | 4.083333 | 2.266667 | 0.9166667 | 0.3 | 0 | 50 | 63497.62 | 4109.561 | 7.808924 | 8.510837 | 419.606 | 429.8318 | 99.51372 | 10.48 | 0 | 0.8880703 | 30.267 | 10480 | 13 | 37 | 58 | 165 | 18 | 200 | 301 | 4.6 | 2.4 | 1 | 0.3 | 37 | 8.75 | 3.8 | 57 | 172 | 0 | 14 | 17 | 18 | 26 | 14 | 592.8102 | 466.0046 | 425.2104 | 429.7112 | 3.205371 | 66.46026 | -297.823 | 636.0073 | 606.7419 | 0.7346102 | 647.2715 | 22.5 | 14.77822 | 1.007273 | 15.78549 | 16.85507 | 11.81833 | 22.81632 | 192.3727 | 181 | 197 | 295.901 | 276 | 300 | 289.991 | 278 | 293 | 299.1126 | 285 | 307 | 4.375889 | 3.2 | 5.8 | 2.24658 | 2 | 2.5 | 0.9554121 | 0.8 | 1.1 | 0.2922095 | 0.2 | 0.4 | 909.7584 | 893.7476 | 920.47 | 13.1256 | 9.185839 | 17.23195 | 57.11121 | 58.66351 | 36.57676 | 596.40625 | 0.9441388 | 1.175861 | 0.7998113 | 0.7588826 | 95.77912 | -48.8535 | 315.6836 | 349.2223 | 3 | 3.1 | 4.4 | 4.5 | 3.8 | 3.9 | 391 | 253 | 181
2019-12-25 | 52.46 | 8.42 | 1.04 | 0.77 | 3.8 | 636 | 585.7896 | 1 | 50113.07 | 9.5 | 877.173 | 907.9271 | 2237.146 | 316.0507 | 500 | 779 | 657.9224 | 640.827 | 0 | 250 | 15.8893 | 48.94418 | 919.7258 | 931.2049 | 895.664 | 905.4236 | 885.3207 | 921.6669 | 887.0983 | 917.3126 | 900.7104 |  | 12.401 | 5 | 30.56323 | 577.081 | 483.6 | 38.13 | 10.43 | 27.71114 | 46 | 4 | 1.630252 |  |  | 5.163773 | 60 | 113 | 4795 | 25 | 84 | 6.583333 | 0 | 2 | 2 | 2 | 51.66667 | 42 | 0 | 21 | 37 | 40 | 2.3 | 0.9 | 0.25 | 507.6161 | 350.1288 | 320.2549 | 328.3582 | 0 | 10.81 | 10.7 | 7.85 | 1.2 | 8.140483 | 50 | 70 | 85 | 8 | 9.6 | 6.4 | 6 | 3.8 | 4.4 | 3.8 | 7 | 6 | 10.2 | 54 | 54 | 81 | 81 | 54 | 54 | 54 | 54 | 54 | 54 | 1100 | 0 | 24 | 24 | 0 | 0 | 0 | 0 | 0 | 51.7896 | 30.57395 | 169.1961 | 43.80871 | 25.23766 | -3.028875 | 235.2136 | 90.55804 | 9.441963 | 2.569425 | 3.6 | 1.783333 | 0.7166667 | 0.2333333 | 0 | 36 | 63525.7 | 4162.8 | 7.661719 | 8.400486 | 419.7146 | 412.6684 | 99.52299 | 6.723 | 0 | 0.9210528 | 23.544 | 0 | 13 | 38 | 59.33333 | 166 | 19 | 205 | 270 | 5.3 | 2.2 | 1 | 0.3 | 38 | 8.916667 | 4.2 | 57.26667 | 175 | 0 | 20 | 18 | 20 | 23 | 17 | 587.2155 | 465.5794 | 425.6892 | 430.4626 | 2.67307 | 70.58667 | -291.9934 | 636.007 | 633.0645 | 0.7668683 | 647.3168 | 22.5 | 34.5082 | 0.9301326 | 35.43834 | 18.55026 | 11.7535 | 25.76034 | 194.4037 | 181 | 214 | 296.8989 | 283 | 314 | 290.6749 | 280 | 308 | 299.2655 | 289 | 315 | 3.144756 | 2.3 | 7.1 | 1.680607 | 1.5 | 2.3 | 0.6354653 | 0.5 | 1 | 0.2076655 | 0.1 | 0.4 | 906.8599 | 897.9705 | 917.2567 | 14.32804 | 10.63085 | 16.89347 | 57.14201 | 58.55975 | 34.67027 | 577.8125 | 0.9526083 | 1.140751 | 0.7539197 | 0.7423574 | 109.6721 | -36.27884 | 294.3091 | 355.5013 | 3 | 3.1 | 4.4 | 4.6 | 3.8 | 3.9 | 396 | 268 | 185
2019-12-26 | 51.94 | 8.58 | 1.08 | 0.79 | 4.58 | 636 | 566.886 | 1 | 50074.54 | 9.541667 | 848.3839 | 907.9263 | 2267.461 | 313.0032 | 958.3333 | 822 | 650.9115 | 632.7337 | 24806.6 | 250 | 17.91894 | 53.76743 | 926.7751 | 922.0446 | 896.3672 | 909.6685 | 878.7237 | 919.8673 | 889.0891 | 920.8748 | 893.568 |  | 12.384 | 5 | 30.57601 | 577.064 | 524.2 | 30.48895 | 10.42 | 27.31423 | 36 | 2 | 1.682449 |  |  | 5.91157 | 69 | 113 | 4795 | 26 | 87 | 6.333333 | 0 | 2 | 2 | 2 | 54 | 45.66667 | 0 | 23 | 40 | 41 | 2.3 | 0.5 | 0.25 | 493.3852 | 345.044 | 316.8474 | 324.6088 | 0 | 10.64 | 10.23 | 7.29 | 1.97 | 8.073274 | 60 | 28 | 157 | 4.4 | 5.8 | 6 | 7.2 | 6.2 | 3.8 | 4 | 3.6 | 6 | 10.2 | 58 | 60 | 90 | 90 | 58 | 58 | 58 | 58 | 58 | 58 | 1100 | 0 | 24 | 24 | 0 | 331.38 | 331.38 | 0 | 9 | 55.506 | 30.71067 | 167.8301 | 42.57554 | 24.1104 | -2.982213 | 231.5338 | 90.87469 | 9.125314 | 2.643285 | 3.283333 | 1.65 | 0.6166667 | 0.2 | 0 | 35 | 63417.46 | 4150.584 | 7.559681 | 8.269065 | 420.6053 | 392.5987 | 99.53929 | -2.988 | 0 | 0.8913302 | 26.532 | 0 | 13 | 36.66667 | 58 | 186 | 18 | 202 | 295 | 3.9 | 1.8 | 0.7 | 0.2 | 40 | 9.833333 | 4.9 | 58 | 175 | 0 | 22 | 18 | 21 | 24 | 16 | 577.1683 | 465.6511 | 425.0672 | 430.4593 | 2.665302 | 63.19011 | -297.9411 | 636.0067 | 659.3871 | 0.7991263 | 647.3579 | 22.5 | 32.44769 | 0.9142138 | 33.3619 | 17.74907 | 8.433334 | 25.83817 | 194.0578 | 189 | 199 | 296.9779 | 292 | 301 | 290.7112 | 287 | 295 | 299.3133 | 296 | 302 | 3.309966 | 2.6 | 5.1 | 1.610699 | 1.4 | 1.9 | 0.6170857 | 0.5 | 0.8 | 0.2004595 | 0.1 | 0.3 | 906.3911 | 892.6909 | 920.2941 | 15.66113 | 12.12393 | 18.2901 | 57.693 | 59.23416 | 32.3747 | 579.21875 | 0.9659949 | 1.122856 | 0.747884 | 0.7407345 | 109.4484 | -33.72985 | 295.4618 | 353.3534 | 3 | 3.1 | 4.4 | 4.6 | 3.8 | 3.9 | 425 | 262 | 320
2019-12-27 | 51.6 | 8.82 | 1.09 | 0.83 | 3.76 | 636 | 560.9256 | 1 | 50142.08 | 9.608333 | 868.8953 | 914.2327 | 2292.91 | 311.8377 | 791.6667 | 736 | 648.3305 | 628.6621 | 25711.4 | 250 | 17.72485 | 56.09445 | 928.2583 | 922.324 | 915.173 | 915.0253 | 878.336 | 933.2534 | 897.413 | 924.0788 | 893.9857 |  | 12.32 | 5 | 30.60246 | 577 | 567.8 | 27.16 | 10.57 | 27.31423 | 57 | 3 | 1.70271 | 1.5 | 0.1 | 5.673691 | 63 | 111 | 4795 | 26 | 90 | 6.166667 | 0 | 2 | 2 | 2 | 55.33333 | 42.33333 | 0 | 23 | 40 | 41 | 2.4 | 0.6 | 0.25 | 492.1541 | 344.631 | 314.8849 | 323.9276 | 0 | 10.83 | 10.19 | 8 | 2.64 | 8.096454 | 73 | 65 | 220 | 8 | 10 | 6.8 | 6 | 4.2 | 5 | 4 | 7 | 6.2 | 10 | 58 | 58 | 87 | 87 | 58 | 56 | 58 | 58 | 58 | 58 | 1400 | 0 | 24 | 24 | 0 | 448.28 | 448.28 | 0 | 14 | 51.6456 | 30.43571 | 168.4349 | 42.97557 | 24.62958 | -3.036256 | 233.0038 | 90.73263 | 9.26737 | 2.511198 | 2.983333 | 1.583333 | 0.6 | 0.2 | 0 | 58 | 63304.21 | 4160.76 | 7.66034 | 8.321563 | 419.6138 | 405.1199 | 99.53163 | 8.099 | 0 | 0.8819585 | 28.773 | 10340 | 15 | 36.66667 | 58.66667 | 183 | 18 | 206 | 301 | 3.3 | 1.7 | 0.7 | 0.2 | 42 | 10 | 3.5 | 57.13333 | 175 | 0 | 23 | 18 | 21 | 25 | 15 | 582.4328 | 465.3873 | 425.213 | 430.7081 | 2.940239 | 61.93384 | -296.806 | 636.0065 | 685.7097 | 0.8313844 | 647.3936 | 22.5 | 33.50055 | 0.9197754 | 34.42032 | 17.93933 | 9.950762 | 24.72281 | 193.8394 | 95 | 209 | 296.8291 | 199 | 323 | 290.3833 | 220 | 322 | 298.5394 | 214 | 315 | 2.893875 | 0.9 | 4.2 | 1.573698 | 0.5 | 2.1 | 0.6087431 | 0.2 | 1.4 | 0.2185382 | 0 | 0.4 | 911.7018 | 901.9216 | 921.4407 | 15.1915 | 13.49454 | 17.56931 | 57.54841 | 58.75428 | 32.27094 | 702.734375 | 0.9375312 | 1.099939 | 0.7388681 | 0.7385128 | 97.93704 | -9.262697 | 290.1107 | 353.0532 | 3 | 3.1 | 4.5 | 4.5 | 3.8 | 3.9 | 420 | 280 | 261
2019-12-28 | 50.69 | 8.45 | 1.05 | 0.67 | 3.1 | 603 | 549.2844 | 1 | 48681.38 | 9.475 | 880.9541 | 905.0867 | 2247.344 | 306.5893 | 625 | 815 | 627.1861 | 607.3907 | 25711.4 | 250 | 18.69699 | 59.23401 | 915.7977 | 920.6255 | 912.9084 | 897.2882 | 871.8581 | 928.6195 | 881.4124 | 912.1836 | 889.6994 |  | 12.32 | 5 | 29.02881 | 547.96 | 592.4 | 27.16 | 10.36 | 26.99672 | 43 | 3 | 2.043425 | 1.1 | 0.1 | 6.731414 | 70 | 108 | 4795 | 27 | 93 | 5.583333 | 0 | 2 | 2 | 2 | 56 | 43.66667 | 59.6 | 23 | 39 | 40 | 2.2 | 0.7 | 0.25 | 479.8096 | 338.6012 | 309.017 | 318.8616 | 0 | 10.96 | 10.73 | 7.97 | 1.98 | 8.122695 | 80 | 65 | 215 | 8 | 9.4 | 6.6 | 6 | 3.8 | 5 | 3.6 | 7.2 | 6.2 | 10.2 | 58 | 58 | 87 | 87 | 58 | 58 | 58 | 58 | 58 | 58 | 1400 | 0 | 24 | 24 | 339.95 | 73.98 | 413.93 | 0 | 12 | 59.3544 | 29.47592 | 166.6136 | 39.81011 | 21.41212 | -3.544404 | 224.2914 | 92.0337 | 7.966296 | 2.421458 | 2.15 | 1.45 | 0.5666667 | 0.2333333 | 0 | 54 | 61944.42 | 4067.531 | 7.292456 | 8.010409 | 420.7619 | 341.6155 | 99.58258 | -7.47 | 0 | 0.9109194 | 36.243 | 0 | 15 | 35.66667 | 57.66667 | 206 | 18 | 205 | 303 | 2.4 | 1.7 | 0.6 | 0.3 | 44 | 10.66667 | 2.5 | 56.8 | 176 | 0 | 22 | 18 | 23 | 25 | 6 | 552.5226 | 463.116 | 424.6162 | 429.5457 | 0.893635 | 53.91355 | -285.0816 | 634.826 | 679.0323 | 0.8636425 | 646.2465 | 22.5 | 34.22129 | 0.8990535 | 35.12034 | 15.63031 | 11.59785 | 21.54531 | 195.2942 | 100 | 263 | 297.2639 | 207 | 340 | 290.6733 | 232 | 321 | 298.8576 | 240 | 340 | 2.192991 | 0.9 | 6.9 | 1.395441 | 0.4 | 2.5 | 0.5898102 | 0.1 | 1.2 | 0.2153391 | 0 | 0.6 | 902.5446 | 882.7715 | 913.3881 | 17.1573 | 12.93274 | 21.15061 | 56.60773 | 58.67647 | 34.26823 | 558.671875 | 0.8897756 | 1.007413 | 0.7405542 | 0.7420251 | 83.31941 | 60.47755 | 292.7081 | 351.7758 | 3 | 3.1 | 4.4 | 4.6 | 3.8 | 3.9 | 407 | 263 | 328
2019-12-29 | 51.94 | 8.41 | 1.08 | 0.68 | 3.88 | 629 | 566.6868 | 1 | 50124.83 | 9.483333 | 898.9015 | 904.4239 | 2293.343 | 311.8053 | 416.6667 | 864 | 653.6316 | 636.6197 | 25032.8 | 250 | 19.24521 | 65.74427 | 908.5563 | 919.1383 | 919.0835 | 898.9807 | 866.6993 | 931.0822 | 884.7816 | 907.0689 | 892.247 |  | 12.32 | 5 | 30.23735 | 570.84 | 499.6 | 27.16 | 10.56 | 26.67922 | 36 | 2 | 1.647275 | 1.2 | 0.3 | 4.251387 | 64 | 107 | 4795 | 28 | 97 | 7 | 0 | 2 | 2 | 2 | 54 | 42.33333 | 0 | 23 | 38 | 42 | 2.3 | 10.2 | 2.25 | 493.3503 | 344.1016 | 315.2871 | 323.2109 | 0 | 10.82 | 10.7 | 9.45 | 1.96 | 8.129096 | 24 | 67 | 285 | 5.6 | 5.4 | 7.6 | 5 | 7.4 | 7.8 | 5.2 | 9 | 5.8 | 7.8 | 56 | 56 | 84 | 84 | 56 | 56 | 56 | 56 | 56 | 56 | 1400 | 0 | 24 | 24 | 0 | 0 | 0 | 0 | 0 | 47.6868 | 29.24608 | 168.3827 | 42.77571 | 24.3689 | -3.2124 | 232.3149 | 90.89318 | 9.106821 | 2.468018 | 2.3 | 1.366667 | 0.6333333 | 0.2333333 | 0 | 54 | 63253.5 | 4186.544 | 7.583838 | 8.296962 | 421.5562 | 393.5644 | 99.53981 | 10.458 | 0 | 0.9009329 | 25.785 | 0 | 15 | 37.33333 | 58.66667 | 176 | 20 | 205 | 302 | 2.5 | 1.5 | 0.7 | 0.3 | 47 | 10 | 3.9 | 56.83333 | 176 | 0 | 25 | 19 | 22 | 24 | 14 | 582.6041 | 465.5058 | 426.6999 | 430.8429 | 0.5943312 | 70.14332 | -285.9249 | 634.6248 | 698.3548 | 0.8959005 | 646.0764 | 22.5 | 38.88763 | 0.9607638 | 39.8484 | 16.1071 | 10.48249 | 21.71392 | 195.3898 | 121 | 211 | 297.3249 | 284 | 302 | 290.819 | 284 | 331 | 299.1304 | 250 | 324 | 2.223201 | 0.8 | 3.6 | 1.346417 | 1.1 | 1.5 | 0.6126401 | 0.3 | 1.1 | 0.2306435 | 0 | 0.4 | 902.3387 | 886.894 | 912.4314 | 15.94063 | 11.86145 | 19.52955 | 56.67221 | 58.3652 | 30.84433 | 577.5 | 0.8930599 | 0.8782745 | 0.738779 | 0.740993 | 84.3971 | 158.1858 | 292.4697 | 357.8045 | 3 | 3.1 | 4.4 | 4.5 | 3.8 | 3.9 | 397 | 247 | 183
2019-12-30 | 51.36 | 8.24 | 1.07 | 0.64 | 3.8 | 635 | 572.1332 | 1 | 50131.73 | 9.591667 | 909.439 | 904.2675 | 2296.519 | 314.2596 | 333.3333 | 793 | 659.5624 | 655.959 | 25108.2 | 250 | 19.49665 | 70.52134 | 901.4832 | 917.5123 | 921.7197 | 905.5234 | 862.421 | 930.7546 | 891.0215 | 903.7042 | 893.9606 |  | 12.258 | 5 | 30.55046 | 576.058 | 401.3 | 25.17569 | 10.63 | 26.32205 | 55 | 3 | 1.715764 | 1.1 | 0.1 | 5.239547 | 58 | 210 | 4795 | 29 | 100 | 6.166667 | 0 | 2 | 2 | 2 | 54.66667 | 39.66667 | 0 | 23 | 42 | 52 | 2.2 | 10.5 | 3 | 496.5693 | 345.304 | 318.7963 | 325.2487 | 0 | 10.71 | 10.51 | 8.05 | 3.24 | 8.087307 | 30 | 31 | 280 | 8 | 9.2 | 6.4 | 5.8 | 3.6 | 4.8 | 3.8 | 6.6 | 5.8 | 9.4 | 56 | 56 | 84 | 84 | 56 | 56 | 56 | 56 | 56 | 56 | 1000 | 0 | 24 | 24 | 444.52 | 0 | 444.52 | 0 | 14 | 45.6132 | 30.30424 | 169.5047 | 44.4147 | 26.56811 | -2.486763 | 238.0008 | 89.88182 | 10.11818 | 2.488325 | 2.383333 | 1.433333 | 0.6833333 | 0.2 | 0 | 43 | 63379.3 | 4164.207 | 7.815821 | 8.500027 | 420.1219 | 448.894 | 99.49265 | 9.723 | 0 | 0.9009972 | 26.532 | 10470 | 18 | 36 | 59 | 175 | 19 | 206 | 296 | 2.9 | 1.5 | 0.8 | 0.2 | 48 | 10 | 3.9 | 57 | 176 | 0 | 21 | 16 | 20 | 26 | 18 | 594.1352 | 466.5358 | 425.685 | 430.2212 | 0.3968486 | 62.72039 | -295.7611 | 634.6374 | 723.6774 | 0.9281586 | 646.1158 | 22.5 | 36.32962 | 0.9541662 | 37.28378 | 14.14184 | 10.44358 | 23.62041 | 190.6389 | 93 | 292 | 294.7085 | 187 | 363 | 288.1591 | 203 | 333 | 296.7183 | 212 | 400 | 2.396297 | 0.6 | 8.5 | 1.47353 | 0.4 | 5.2 | 0.6602546 | 0.1 | 1.6 | 0.2235625 | 0 | 1.1 | 902.3609 | 892.8999 | 910.4227 | 15.03828 | 10.83744 | 18.3697 | 56.89572 | 58.44303 | 32.68597 | 619.140625 | 0.8836863 | 1.068178 | 0.7494205 | 0.7452545 | 81.92432 | 158.3626 | 295.147 | 346.595 | 3 | 3.1 | 4.4 | 4.5 | 3.8 | 3.9 | 406 | 234 | 231
2019-12-31 | 52.13 | 8.92 | 1.11 | 0.75 | 3.72 | 635 | 577.4728 | 1 | 50078.8 | 9.566667 | 894.9363 | 903.0891 | 2304.699 | 314.1338 | 83.33333 | 844 | 662.0114 | 637.9304 | 24128 | 250 | 17.7382 | 71.69511 | 899.2928 | 918.0407 | 926.8413 | 901.7557 | 858.5626 | 931.5724 | 887.7873 | 900.8598 | 892.3208 |  | 12.044 | 5 | 30.5422 | 575.844 | 609.4 | 24.98 | 10.84 | 25.74501 | 35 | 3 | 1.638462 | 1.4 | 0.1 | 10.83218 | 79 | 206 | 4795 | 30 | 104 | 3.666667 | 0 | 2 | 2 | 2 | 55.66667 | 40 | 0 | 24 | 41 | 44 | 2.2 | 0.8 | 0.25 | 499.0655 | 345.8766 | 318.748 | 324.8438 | 0 | 10.9 | 10.86 | 8.31 | 2.56 | 8.106133 | 15 | 69 | 147 | [10 empty] | 58 | 58 | 87 | 87 | 58 | 58 | 58 | 58 | 58 | 58 | 1000 | 1 | 23 | 24 | 0 | 356.32 | 356.32 | 1 | 6 | 41.1528 | 30.05325 | 168.8326 | 43.47896 | 24.86923 | -3.082333 | 234.0985 | 90.69328 | 9.306723 | 2.601985 | 2.3 | 1.566667 | 0.65 | 0.2166667 | 0 | 45 | 63337.79 | 4168.388 | 7.504163 | 8.360661 | 419.4621 | 418.8253 | 99.50439 | 12.337 | 0 | 0.909406 | 25.785 | 11590 | 19 | 35.33333 | 56.66667 | 180 | 19 | 205 | 305 | 2.6 | 1.7 | 0.7 | 0.3 | 50 | 12.5 | 3.9 | 56.66667 | 175 | 0 | 22 | 17 | 21 | 25 | 17 | 588.477 | 465.7176 | 424.9611 | 430.0843 | 0.5310102 | 56.05353 | -296.0818 | 634.6491 | 749 | 0.9604167 | 646.1458 | 22.5 | 35.91467 | 0.9450001 | 36.85967 | 14.01782 | 10.66406 | 20.13166 | 195.7152 | 190 | 200 | 297.0186 | 293 | 301 | 290.6955 | 287 | 294 | 299.1564 | 297 | 302 | 2.322921 | 1.7 | 2.8 | 1.530466 | 1.1 | 1.9 | 0.6597963 | 0.5 | 0.8 | 0.2294213 | 0.1 | 0.3 | 900.5199 | 877.6702 | 910.1499 | 16.27667 | 11.79634 | 19.71318 | 56.82169 | 58.61162 | 31.44091 | 532.890625 | 0.8925796 | 1.022036 | 0.744083 | 0.7412493 | 101.5002 | 143.3645 | 300.3789 | 352.5353 | 3 | 3.1 | 4.4 | 4.6 | 3.8 | 3.9 | 406 | 167 | 236
2020-01-01 | 0 | 0 | 0 | 0 | 0 | 632 | 577.1108 | 1 | 49942.48 | 9.525 | 881.9715 | 902.4328 | 2318.529 | 311.3585 | 333.3333 | 783 | 661.8706 | 634.8501 | 24052.6 | 250 | 13.46754 | 46.20444 | 903.5233 | 920.4044 | 918.967 | 903.4801 | 852.7787 | 928.1492 | 887.8355 | 904.3239 | 894.3588 |  | 12.044 | 5 | 30.37463 | 573.204 | 535.4 | 24.98 | 10.51 | 25.76648 | 36 | 2 | 1.636275 | 1.4 | 0.1 | 4.301074 | 73 | 204 | 4795 | 1 | 3 | 4.333333 | 0 | 2 | 2 | 2 | 54 | 40 | 0 | 24 | 39 | 41 | 2.3 | 0.6 | 0.25 | 490.8714 | 345.4735 | 315.021 | 322.9974 | 0 | 10.88 | 10.7 | 8.2 | 2.7 | 8.174175 |  |  |  | 8.2 | 9.8 | 6.6 | 6.2 | 4 | 4.8 | 3.8 | 7.4 | 6 | 10.2 | 58 | 58 | 87 | 87 | 58 | 58 | 58 | 58 | 58 | 58 | 1000 | 0 | 24 | 24 | 0 | 0 | 0 | 0 | 0 | 47.1108 | 29.83863 | 169.0127 | 43.41471 | 25.1672 | -2.740179 | 234.8544 | 90.45067 | 9.549331 | 2.7102 | 2.4 | 1.483333 | 0.65 | 0.2333333 | 0 | 37 | 62997.4 | 4168.497 | 7.643946 | 8.387658 | 420.0283 | 413.7052 | 99.52054 | 4.482 | 0 | 0.91315 | 21.303 | 0 |  | 36.66667 | 56.66667 | 160 | 19 | 203 | 301 | 2.5 | 1.5 | 0.7 | 0.3 | 1 | 9.083333 | 4.5 | 57 | 175 | 0 | 20 | 18 | 22 | 24 | 15 | 583.9979 | 464.964 | 425.4433 | 429.6102 | 0.4755594 | 57.89685 | -289.1457 | 632 | #VALUE! | #VALUE! | 644.044 | 22.5 | 36.72355 | 0.9450001 | 37.66855 | 18.07871 | 11.54598 | 23.69822 | 194.6192 | 98 | 321 | 296.7838 | 212 | 326 | 290.2369 | 233 | 316 | 298.9247 | 263 | 315 | 2.312355 | 0.6 | 5.6 | 1.444582 | 0.7 | 2.8 | 0.6306597 | 0.2 | 1 | 0.2417732 | 0.2 | 0.4 | 901.57 | 877.6702 | 908.853 | 15.95116 | 13.34036 | 18.48155 | 56.62015 | 57.78158 | 31.64842 | 611.09375 | 0.8962227 | 0.9466089 | 0.7407138 | 0.7482933 | 105.6035 | 155.86 | 289.4397 | 360.7054 | 3 | 3.1 | 4.4 | 4.6 | 3.8 | 3.9 | 406 | 222 | 303
2020-01-02 | 50.66 | 8.77 | 1.11 | 0.74 | 3.66 | 636 | 589.842 | 1 | 50110.37 | 9.566667 | 890.2873 | 904.2739 | 2338.247 | 309.0355 | 166.6667 | 825 | 659.1841 | 621.3861 | 24278.8 | 250 | 14.65664 | 45.06703 | 905.9124 | 924.442 | 921.8593 | 903.0643 | 849.9825 | 932.5818 | 889.1883 | 907.1607 | 893.8707 |  | 12.044 | 5 | 30.56527 | 576.724 | 507.7 | 35.14755 | 10.34 | 25.44903 | 41 | 2.5 | 1.924622 | 1.6 | 0.3 | 6.027093 | 64 | 202 | 4795 | 2 | 6 | 7 | 0 | 2 | 2 | 2 | 54 | 40.33333 | 0 | 24 | 38 | 40 | 2.3 | 0.3 | 0.25 | 480.3493 | 347.0606 | 312.3607 | 320.9065 | 0 | 11.14 | 10.7 | 7.3 | 3.1 | 8.210864 | 15 | 57 | 220 | 8.2 | 9 | 6.4 | 5.8 | 3.4 | 4.8 | 3.6 | 6.6 | 5.8 | 9.4 | 56 | 56 | 84 | 84 | 56 | 56 | 56 | 56 | 56 | 56 | 1000 | 0 | 24 | 24 | 426.11 | 0 | 426.11 | 0 | 14 | 45.732 | 28.84451 | 169.1134 | 43.34963 | 24.67901 | -3.272152 | 233.8699 | 90.84668 | 9.153317 | 2.652978 | 2.166667 | 1.383333 | 0.65 | 0.3 | 0 | 35 | 63108.11 | 4216.189 | 7.482373 | 8.352498 | 420.6997 | 403.1941 | 99.52133 | 11.952 | 0 | 0.9274245 | 9.351 | 0 |  | 36 | 56.66667 | 155 | 19 | 205 | 295 | 2.5 | 1.5 | 0.7 | 0.3 | 3 | 9.833333 | 6.1 | 56.43333 | 175 | 0 | 24 | 17 | 22 | 22 | 12 | 584.6871 | 464.1432 | 425.2737 | 431.4619 | 2.294635 | 70.01996 | -287.1282 | 634 | 48.64516 | 0.06451613 | 646.044 | 22.5 | 39.78255 | 0.9450001 | 40.72755 | 13.14419 | 8.90023 | 19.95009 | 195.9356 | 126 | 285 | 296.91 | 204 | 317 | 290.5293 | 233 | 294 | 299.0879 | 295 | 312 | 2.181237 | 1.7 | 4.8 | 1.362545 | 0.4 | 1.7 | 0.6416644 | 0.2 | 0.9 | 0.2971308 | 0.2 | 0.4 | 902.4873 | 894.6274 | 910.9391 | 17.9002 | 13.32802 | 21.30623 | 55.89435 | 57.54815 | 31.07777 | 521.171875 | 0.898024 | 0.8938941 | 0.7351484 | 0.7548349 | 103.2912 | 176.1907 | 290.6382 | 369.5043 | 3 | 3.1 | 4.4 | 4.6 | 3.8 | 3.9 | 394 | 210 | 213
2020-01-03 | 50.67 | 9.79 | 1.12 | 0.83 | 4.6 | 627 | 539.7976 | 1 | 49944.25 | 9.566667 | 895.9449 | 900.9426 | 2324.76 | 310.5429 | 125 | 817 | 670.1419 | 612.359375 | 24278.8 | 250 | 15.86683 | 55.58008 | 912.032 | 925.3116 | 909.2409 | 896.3239 | 843.9717 | 927.7558 | 882.3284 | 910.5765 | 889.9642 |  | 12.101 | 5 | 30.177 | 568.861 | 569.3 | 37.61 | 10.86 | 25.13159 | 53 | 3 | 1.647612 | 1.2 | 0.3 | 8.436006 | 61 | 202 | 4795 | 3 | 10 | 6.25 | 0 | 2 | 2 | 2 | 54.33333 | 40 | 0 | 23 | 38 | 42 | 2.3 | 0.8 | 0.25 | 483.966 | 347.0033 | 313.9023 | 322.0153 | 0 | 11.35 | 10.98 | 8.24 | 5.6 | 8.190109 | 15 | 65 | 185 | 8 | 9.4 | 6.6 | 6 | 3.8 | 5.2 | 4 | 7 | 6.4 | 9.8 | 60 | 60 | 90 | 90 | 60 | 60 | 60 | 60 | 60 | 60 | 1000 | 4.5 | 19.5 | 24 | 321.21 | 0 | 321.21 | 0 | 10 | 49.5876 | 30.89876 | 168.9977 | 43.64944 | 25.43509 | -3.116466 | 234.9657 | 90.50133 | 9.49867 | 2.823517 | 2.666667 | 1.55 | 0.7666667 | 0.2833333 | 0 | 64 | 63022.45 | 4160.503 | 7.624622 | 8.391633 | 421.0501 | 423.8411 | 99.50738 | 9.663 | 0 | 0.8609212 | 32.508 | 32820 | 3 | 35.66667 | 57.33333 | 164 | 19 | 201 | 296 | 3.3 | 1.7 | 0.9 | 0.4 | 6 | 10.16667 | 3 | 56.16667 | 176 | 0 | 15 | 17 | 17 | 21 | 10 | 588.1255 | 465.2437 | 425.1286 | 431.2814 | 1.71275 | 81.15699 | -274.0332 | 631.6667 | 65.96774 | 0.09677419 | 643.7297 | 17.5 | 32.21243 | 0.9584998 | 33.17093 | 13.87933 | 4.399897 | 22.38833 | 195.2118 | 191 | 199 | 296.922 | 293 | 300 | 290.4832 | 287 | 294 | 299.1554 | 296 | 302 | 2.619754 | 1.8 | 3.5 | 1.568752 | 1.2 | 1.9 | 0.744632 | 0.5 | 0.9 | 0.2812026 | 0.2 | 0.5 | 898.2115 | 883.1503 | 912.5378 | 19.61069 | 16.8176 | 22.37922 | 56.01255 | 57.58705 | 33.24364 | 727.109375 | 0.8978747 | 0.8875306 | 0.7462406 | 0.7509709 | 104.4468 | 172.4132 | 295.48 | 363.1638 | 3 | 3.1 | 4.4 | 4.5 | 3.9 | 3.9 | 399 | 202 | 158
2020-01-04 | 50.13 | 10.01 | 1.18 | 0.73 | 3.32 | 636 | 580.5428 | 1 | 50142.86 | 9.375 | 905.7632 | 898.1678 | 2330.448 | 314.5944 | 0 | 817 | 678.6782 | 659.4733 | 24052.6 | 250 | 16.4553 | 51.21027 | 907.9487 | 921.7756 | 910.0752 | 893.8163 | 838.4704 | 927.7833 | 878.7661 | 906.7068 | 884.6308 |  | 12.562 | 5 | 30.53483 | 577.242 | 520.7 | 37.61 | 10.57 | 24.77449 | 36 | 2 | 1.699088 | 1.1 | 0.5 | 4.692674 | 84 | 198 | 4795 | 4 | 13 | 5.833333 | 0 | 2 | 2 | 2 | 54.33333 | 37.66667 | 0 | 24 | 39 | 40 | 2.2 | 0.69 | 0.25 | 495.2284 | 347.8522 | 317.9763 | 325.9289 | 0 | 11.04 | 10.82 | 8.21 | 3.7 | 8.159127 | 25 | 44 | 291 | 5.4 | 5 | 7.8 | 5 | 7.6 | 7.8 | 5.2 | 9 | 6 | 8 | 58 | 58 | 87 | 87 | 58 | 58 | 58 | 58 | 58 | 58 | 900 | 0 | 24 | 24 | 431.72 | 36.98 | 468.7 | 0 | 14 | 53.8428 | 30.52377 | 168.2393 | 43.04547 | 24.79927 | -2.898321 | 233.1857 | 90.60794 | 9.392063 | 2.970768 | 2.566667 | 1.616667 | 0.7833333 | 0.2833333 | 0 | 48 | 63566.04 | 4231.795 | 7.598548 | 8.32806 | 420.8053 | 415.3106 | 99.51543 | 5.241 | 0 | 0.9128031 | 37.737 | 10470 | 4 | 35.33333 | 57.66667 | 160 | 18 | 203 | 299 | 3 | 1.8 | 0.9 | 0.3 | 8 | 10.75 | 3 | 56.1 | 175 | 0 | 19 | 17 | 20 | 23 | 16 | 592.0853 | 465.9836 | 426.2348 | 430.8992 | 1.220851 | 69.02903 | -292.2356 | 632.75 | 92.29032 | 0.1290323 | 644.93775 | 17.5 | 35.11764 | 0.9805707 | 36.09821 | 10.07379 | 2.830601 | 19.44429 | 195.3045 | 129 | 199 | 296.8934 | 258 | 301 | 290.4038 | 287 | 294 | 298.9484 | 297 | 302 | 2.526238 | 1.1 | 3.4 | 1.5891 | 1.4 | 1.8 | 0.7486895 | 0.6 | 1 | 0.2669519 | 0.2 | 0.4 | 895.7883 | 885.8816 | 903.1311 | 20.52011 | 16.93004 | 23.75022 | 56.15384 | 57.40548 | 33.45115 | 663.4375 | 0.8956981 | 0.8828228 | 0.7476286 | 0.7484923 | 102.3921 | 177.6236 | 297.2266 | 363.415 | 3.1 | 3.1 | 4.5 | 4.6 | 3.9 | 3.9 | 416 | 171 | 245
2020-01-05 | 49.66 | 10.25 | 1.11 | 0.74 | 3.3 | 621 | 557.5892 | 1 | 49794.11 | 9.483333 | 897.1882 | 898.685 | 2291.23 | 312.1162 | 125 | 834 | 661.9312 | 642.1341 | 24203.4 | 250 | 16.28709 | 59.53792 | 907.9855 | 920.8716 | 910.919 | 896.7118 | 836.8011 | 926.1767 | 881.6313 | 908.3827 | 888.4583 |  | 12.562 | 5 | 29.8785 | 564.042 | 570.1 | 37.61 | 10.52 | 24.06033 | 39 | 2.5 | 1.755865 | 1.1 | 0.8 | 7.188849 | 80 | 196 | 4795 | 6 | 17 | 6.833333 | 0 | 2 | 2 | 2 | 53.66667 | 34.33333 | 0 | 22 | 38 | 40 | 2.3 | 0.5 | 0.25 | 488.1309 | 345.2181 | 315.3045 | 322.3215 | 0 | 11 | 10.65 | 8.7 | 3.2 | 8.121796 | 15 | 76 | 226 | 5.4 | 7.8 | 8.2 | 8 | 4.6 | 5.8 | 5 | 7.6 | 6.6 | 10 | 56 | 56 | 84 | 84 | 56 | 56 | 56 | 56 | 56 | 56 | 600 | 0 | 24 | 24 | 0 | 0 | 0 | 0 | 0 | 45.5892 | 30.32258 | 167.8572 | 42.30039 | 23.70833 | -3.108251 | 230.7577 | 91.07285 | 8.927147 | 3.034208 | 3.1 | 1.783333 | 0.7666667 | 0.2833333 | 0 | 35 | 62940.73 | 4166.312 | 7.460266 | 8.241347 | 421.599 | 387.1881 | 99.53881 | 8.217 | 0 | 0.8978892 | 29.52 | 0 | 4 | 35.66667 | 57.66667 | 171 | 18 | 203 | 303 | 3.9 | 2.1 | 0.9 | 0.4 | 10 | 10.5 | 3.4 | 56.16667 | 173 | 0 | 21 | 17 | 20 | 18 | 13 | 578.4301 | 465.7256 | 426.0435 | 431.2219 | 1.02945 | 72.53097 | -280.4331 | 630.4 | 103.6129 | 0.1612903 | 642.6626 | 22.5 | 33.923 | 0.9253126 | 34.84831 | 11.88127 | 5.515239 | 21.92143 | 193.8171 | 188 | 200 | 296.92 | 292 | 301 | 290.473 | 287 | 294 | 299.1337 | 296 | 302 | 3.461301 | 2 | 5.4 | 1.63185 | 1.3 | 2 | 0.7424537 | 0.6 | 1 | 0.2752685 | 0.2 | 0.4 | 896.8712 | 872.7421875 | 911.0425 | 19.97032 | 10.79295 | 24.90266 | 56.03042 | 57.4833 | 34.13853 | 557.34375 | 0.9529169 | 0.8847294 | 0.7463588 | 0.7506081 | 24.98641 | 166.4377 | 296.7488 | 366.4728 | 3.1 | 3.1 | 4.5 | 4.6 | 3.9 | 3.9 | 392 | 176 | 128
2020-01-06 | 50.25 | 10.05 | 1.1 | 0.81 | 3.3 | 629 | 570.8456 | 1 | 50128.48 | 9.5 | 914.9871 | 903.8916 | 2275.011 | 314.8192 | 125 | 834 | 665.253 | 636.9993 | 23826.4 | 250 | 14.05089 | 45.28641 | 918.7445 | 928.2634 | 908.5277 | 902.4933 | 840.3332 | 926.356 | 888.0293 | 918.385 | 900.2268 |  | 12.562 | 5 | 30.24601 | 571.082 | 541.1 | 32.93153 | 10.38 | 23.70328 | 57 | 4 | 1.798724 | 1 | 0.2 | 5.483636 | 77 | 194 | 4795 | 7 | 20 | 6.5 | 0 | 2 | 2 | 2 | 49.66667 | 40.33333 | 11.12 | 24 | 39 | 41 | 2.2 | 0.7 | 0.25 | 495.4084 | 345.319 | 276.0858 | 325.892 | 0 | 11.2 | 10.9 | 7.64 | 2.76 | 8.191829 | 20 | 70 | 220 | 5.8 | 5 | 10.2 | 6 | 7.8 | 7.6 | 5.2 | 8.4 | 5 | 10 | 60 | 60 | 90 | 90 | 60 | 60 | 60 | 60 | 60 | 60 | 600 | 0 | 24 | 24 | 645.34 | 0 | 645.34 | 0 | 20 | 50.5056 | 30.80889 | 169.3905 | 44.00159 | 25.52613 | -2.867232 | 236.051 | 90.40085 | 9.599153 | 3.155034 | 3.833333 | 1.833333 | 0.7833333 | 0.2833333 | 0 | 39 | 63165.56 | 4160.442 | 7.6995 | 8.430394 | 420.9117 | 414.6071 | 99.52341 | 10.458 | 0 | 0.9075447 | 19.062 | 0 | 4 | 38.33333 | 57.66667 | 174 | 18 | 203 | 302 | 4.9 | 2.2 | 1 | 0.3 | 12 | 11 | 4.8 | 56.4 | 174 | 0 | 20 | 17 | 19 | 24 | 16 | 589.4509 | 466.4109 | 426.9467 | 430.9686 | 1.328143 | 56.31428 | -299.005 | 630.1667 | 122.9355 | 0.1935484 | 642.4792 | 22.5 | 33.16839 | 0.9253126 | 34.0937 | 15.71689 | 9.898873 | 24.83953 | 193.0729 | 188 | 199 | 296.5342 | 293 | 300 | 290.4543 | 286 | 294 | 299.2209 | 297 | 302 | 3.951438 | 2.5 | 5.7 | 1.826007 | 1.4 | 2.2 | 0.7940081 | 0.5 | 1 | 0.2687083 | 0.2 | 0.3 | 902.8495 | 894.7816 | 911.2252 | 19.61179 | 15.73451 | 22.84727 | 56.16465 | 57.82049 | 34.81293 | 696.875 | 0.9732198 | 0.9126356 | 0.7509257 | 0.7501981 | -25.38502 | 132.7547 | 293.8 | 367.8485 | 3.1 | 3.1 | 4.6 | 4.6 | 3.9 | 3.9 | 246 | 245 | 30
2020-01-07 | 49.23 | 9.67 | 1.03 | 0.85 | 3.18 | 630 | 566.752 | 1 | 50123.45 | 9.475 | 914.0607 | 899.8456 | 2281.362 | 305.9883 | 333.3333 | 746 | 658.4062 | 570.2683 | 24505 | 250 | 17.50528 | 57.248 | 922.6684 | 928.4449 | 891.715 | 899.7566 | 837.9479 | 918.4565 | 881.3204 | 918.4554 | 894.229 |  | 12.392 | 5 | 30.2876 | 571.792 | 413.8 | 29.39 | 10.64 | 23.23948 | 76 | 4 | 1.619378 | 1.1 | 0.1 | 4.887697 | 74 | 191 | 4795 | 8 | 24 | 4.583333 | 0 | 2 | 2 | 2 | 52.33333 | 42.33333 | 0 | 24 | 39 | 45 | 2.3 | 0.3 | 0.25 | 501.2796 | 346.0325 | 122.8078 | 325.939 | 2 | 11.46 | 11.2 | 8.27 | 7.5 | 8.183712 | 29 | 55 | 286 | 8.1 | 9.2 | 6.3 | 8.1 | 9 | 5 | 3.9 | 7.1 | 6 | 10 | 58 | 58 | 87 | 87 | 58 | 58 | 58 | 58 | 58 | 58 | 600 | 0 | 24 | 24 | 417.16 | 0 | 417.16 | 0 | 12 | 50.592 | 31.55262 | 168.2385 | 42.1518 | 23.66282 | -3.093074 | 230.9601 | 91.09381 | 8.90619 | 3.224827 | 3.95 | 1.983333 | 0.8666667 | 0.2833333 | 0 | 35 | 63644.09 | 4217.137 | 7.546241 | 8.248574 | 419.2915 | 387.5588 | 99.54429 | 2.158 | 0 | 0.8996063 | 38.484 | 21580 | 6 | 38.33333 | 57.33333 | 175 | 18 | 210 | 295 | 4.4 | 2.1 | 0.9 | 0.3 | 13 | 11.75 | 3.2 | 56.43333 | 175 | 0 | 17 | 18 | 20 | 22 | 9 | 583.6195 | 465.8539 | 425.2016 | 431.1783 | 3.049699 | 81.35184 | -275.5344 | 630.1429 | 143.2581 | 0.2258065 | 642.4667 | 22.5 | 28.45112 | 0.9505392 | 29.40166 | 8.660231 | 3.167796 | 14.55485 | 193.0067 | 189 | 198 | 296.3705 | 291 | 301 | 290.402 | 287 | 295 | 298.9648 | 296 | 302 | 3.888101 | 2.8 | 4.8 | 1.905613 | 1.5 | 2.4 | 0.8593889 | 0.7 | 1 | 0.2861655 | 0.2 | 0.4 | 897.9092 | 885.2919 | 913.0029 | 21.72723 | 17.67944 | 25.92815 | 56.21097 | 57.78158 | 33.2566 | 641.015625 | 0.9542441 | 0.9787139 | 0.7541192 | 0.7551652 | -24.82157 | 104.4912 | 281.0208 | 375.0428 | 3 | 3.1 | 4.4 | 4.6 | 3.8 | 4 | 364 | 225 | 280
2020-01-08 | 49.59 | 10.12 | 1.03 | 0.71 | 2.88 | 627 | 571.848 | 1 | 50082 | 9.6 | 931.7452 | 904.8409 | 2289.143 | 304.7124 | 166.6667 | 865 | 666.9702 | 634.5484 | 24203.4 | 250 | 16.111 | 52.5205 | 927.9439 | 931.894 | 897.8981 | 908.8447 | 837.1539 | 921.4233 | 889.565 | 924.0042 | 897.0054 |  | 11.798 | 5 | 30.16585 | 568.558 | 604 | 29.39 | 10.68 | 22.68362 | 53 | 5 | 1.72718 | 2 | 0.1 | 4.676525 | 71 | 190 | 4795 | 10 | 27 | 7.5 | 0 | 2 | 2 | 2 | 48.66667 | 34.66667 | 0 | 21 | 37 | 38 | 2.3 | 0.4 | 0.25 | 495.415 | 346.8289 | 281.9758 | 326.248 | 0 | 11.1 | 10.87 | 8.19 | 5.32 | 8.139764 | 72 | 58 | 298 | 5 | 4.6 | 5 | 4.8 | 7.6 | 7.8 | 5.2 | 9 | 5.4 | 7.8 | 58 | 58 | 87 | 87 | 58 | 58 | 58 | 58 | 58 | 58 | 800 | 0 | 24 | 24 | 585.92 | 447.64 | 1033.56 | 5 | 24 | 51.288 | 32.33094 | 168.8548 | 43.52319 | 24.93777 | -2.715067 | 234.6007 | 90.52743 | 9.472567 | 3.41556 | 3.566667 | 1.766667 | 0.8333333 | 0.2833333 | 0 | 35 | 63449.54 | 4186.652 | 7.556507 | 8.378596 | 419.3282 | 405.2562 | 99.5242 | 8.217 | 0 | 0.9120383 | 30.267 | 0 | 6 | 37.33333 | 57 | 150 | 20 | 206 | 300 | 4.4 | 1.9 | 0.9 | 0.3 | 15 | 11.41667 | 3.3 | 55.93333 |  | 0 | 17 | 18 | 20 | 22 | 17 | 588.8885 | 465.681 | 425.7862 | 429.9298 | 1.758641 | 82.0687 | -281.4567 | 629.75 | 160.5806 | 0.2580645 | 642.008125 | 22.5 | 24.60915 | 1.017271 | 25.62642 | 12.68335 | 5.113193 | 20.88388 | 193.6564 | 190 | 198 | 296.669 | 293 | 301 | 290.4394 | 287 | 294 | 299.1129 | 296 | 302 | 3.604373 | 2.7 | 4.4 | 1.757311 | 1.5 | 1.9 | 0.8387859 | 0.7 | 1 | 0.2893287 | 0.2 | 0.4 | 903.0605 | 891.1218 | 913.6779 | 21.36202 | 17.5081 | 27.42444 | 56.29191 | 58.07987 | 34.64433 | 539.921875 | 0.9244624 | 0.9150822 | 0.7461653 | 0.7605284 | -19.5216 | 110.7343 | 293.2134 | 373.34 | 3 | 3 | 4.4 | 4.5 | 3.9 | 4 | 391 | 183 | 456
2020-01-09 | 51.23 | 9.26 | 1 | 0.74 | 3.22 | 636 | 574.8132 | 1 | 50185.98 | 9.525 | 917.7334 | 905.3107 | 2335.194 | 308.6645 | 41.66667 | 833 | 673.9108 | 640.1142 | 23901.8 | 250 | 12.88215 | 39.7218 | 919.9704 | 924.6244 | 912.2136 | 913.4902 | 830.2521 | 928.6748 | 894.9766 | 918.2837 | 891.7049 |  | 11.798 | 0 | 30.32902 | 571.478 | 565.9 | 29.39 | 10.77 | 22.68362 | 40 | 3 | 1.634372 | 1 | 0.2 | 4.527773 | 68 | 188 | 4795 | 10 | 30 | 6.833333 | 0 | 2 | 2 | 2 | 50 | 36 | 0 | 22 | 37 | 48 | 2.3 | 0.7 | 0.25 | 482.3519 | 345.976 | 311.4351 | 322.7522 | 0 | 11.2 | 10.81 | 7.67 | 5.1 | 8.130165 | 25 | 65 | 220 | 5.6 | 5.2 | 7.8 | 5.2 | 7.4 | 7.8 | 5.2 | 9 | 5.8 | 7.8 | 58 | 58 | 87 | 87 | 58 | 58 | 58 | 58 | 58 | 58 | 1100 | 0 | 24 | 24 | 539.77 | 0 | 539.77 | 0 | 16 | 45.0432 | 30.11696 | 168.3484 | 42.99549 | 24.14684 | -2.8938 | 232.5969 | 90.86272 | 9.137284 | 3.327576 | 2.683333 | 1.5 | 0.6833333 | 0.2333333 | 0 | 41 | 63217.03 | 4210.913 | 7.667469 | 8.307033 | 419.5591 | 418.0192 | 99.51721 | -3.302 | 0 | 0.9037943 | 34.749 | 1180 | 7 | 36.33333 | 57.66667 | 160 | 20 | 203 | 306 | 3.8 | 1.8 | 0.9 | 0.3 | 17 | 9.733333 | 2.7 | 56.6 | 174 | 0 | 18 | 18 | 20 | 20 | 14 | 583.9601 | 464.8809 | 425.5101 | 429.1178 | 0.3240811 | 75.17047 | -285.9658 | 630.4444 | 186.9032 | 0.2903226 | 642.6514 | 22.5 | 35.96027 | 0.9193143 | 36.87959 | 18.15322 | 12.18147 | 25.96785 | 195.3973 | 190 | 200 | 297.2109 | 293 | 301 | 290.6031 | 286 | 295 | 299.1938 | 295 | 303 | 2.535619 | 1.8 | 4.2 | 1.471767 | 1.3 | 1.9 | 0.6500544 | 0.5 | 1 | 0.2214595 | 0.2 | 0.4 | 903.2946 | 888.0983 | 911.9081 | 20.83218 | 9.221268 | 23.89109 | 56.21623 | 57.23687 | 34.50167 | 767.34375 | 0.9069867 | 0.8683983 | 0.7252749 | 0.7510199 | -7.288704 | 144.7188 | 284.1176 | 371.4699 | 3 | 3.1 | 4.4 | 4.5 | 3.9 | 4 | 404 | 237 | 446
2020-01-10 | 49.58 | 9.4 | 1.05 | 0.77 | 3.38 | 634 | 558.37 | 1 | 50184.33 | 9.516667 | 901.4951 | 899.2403 | 2357.037 | 308.5696 | 41.66667 | 807 | 672.632 | 648.5981 | 24505 | 250 | 15.07111 | 50.11586 | 912.2092 | 916.2945 | 911.4487 | 907.3957 | 818.9699 | 926.0035 | 889.8831 | 911.7179 | 881.1356 |  | 11.798 | 5 | 30.43986 | 574.718 | 585 | 29.39 | 10.23 | 22.65955 | 66 | 4 | 1.679873 | 1.1 | 0.4 | 4.579635 | 64 | 187 | 4795 | 11 | 34 | 6 | 0 | 2 | 2 | 2 | 52.33333 | 37.66667 | 0 | 22 | 37 | 37 | 2.3 | 0.6 | 0.25 | 472.8983 | 344.0499 | 310.8937 | 320.588 | 0 | 11.22 | 10.97 | 8.74 | 3.17 | 8.174503 | 38 | 48 | 15 | 8.2 | 9.6 | 6.5 | 6 | 3.8 | 4.8 | 3.6 | 5.2 | 6.2 | 10 | 58 | 58 | 87 | 87 | 58 | 58 | 58 | 58 | 58 | 58 | 1400 | 0 | 24 | 24 | 485.09 | 0 | 485.09 | 0 | 15 | 56.28 | 31.56741 | 168.8144 | 43.30688 | 24.79248 | -3.218809 | 233.695 | 90.76845 | 9.231552 | 3.350699 | 2.883333 | 1.55 | 0.6666667 | 0.2666667 | 0 | 36 | 63026.62 | 4168.065 | 7.684778 | 8.346248 | 420.2668 | 422.7878 | 99.51295 | 10.316 | 0 | 0.8807098 | 36.243 | 11810 | 8 | 35.33333 | 57.33333 | 161 | 20 | 204 | 303 | 3.3 | 1.8 | 0.8 | 0.3 | 19 | 10.5 | 2.5 | 56.53333 | 173 | 0 | 22 | 18 | 22 | 24 | 9 | 582.7604 | 464.6313 | 425.9197 | 429.996 | 0.6128631 | 74.31368 | -285.8041 | 630.8 | 211.2258 | 0.3225806 | 642.9661 | 22.5 | 28.25254 | 0.9098285 | 29.16237 | 18.42048 | 11.7535 | 24.17808 | 194.6472 | 191 | 199 | 296.9065 | 294 | 300 | 290.5395 | 287 | 295 | 299.1384 | 297 | 302 | 2.972565 | 2.3 | 3.6 | 1.576879 | 1.4 | 1.9 | 0.7123275 | 0.6 | 0.9 | 0.278757 | 0.2 | 0.4 | 895.9244 | 886.5154 | 910.9969 | 22.90652 | 12.45378 | 26.38272 | 56.30031 | 57.54815 | 34.08666 | 795.46875 | 0.9105919 | 0.8731438 | 0.7334026 | 0.7686652 | 7.256111 | 136.7866 | 282.2409 | 378.2019 | 3 | 3.1 | 4.5 | 4.6 | 3.9 | 3.9 | 415 | 222 | 440
2020-01-11 | 49.94 | 9.57 | 1.03 | 0.73 | 3.16 | 633 | 589.1116 | 1 | 50145.45 | 9.508333 | 906.9475 | 901.79 | 2346.042 | 308.2966 | 83.33333 | 736 | 665.8612 | 630.4615 | 24128 | 250 | 14.67989 | 50.94891 | 902.7283 | 909.1163 | 921.9923 | 912.0979 | 806.9984 | 926.9175 | 894.1012 | 904.1483 | 880.2095 |  | 11.904 | 5 | 30.40715 | 573.944 | 369 | 14.48961 | 10.48 | 22.30224 | 45 | 3.5 | 1.629998 | 1.1 | 0.1 | 4.088971 | 61 | 185 | 4795 | 12 | 37 | 6.366667 | 0 | 2 | 2 | 2 | 52.66667 | 38.66667 | 42.92 | 23 | 36 | 46 | 2.2 | 8.9 | 2.75 | 470.4655 | 340.8271 | 311.3251 | 320.403 | 0 | 11.15 | 10.96 | 8.4 | 5.27 | 8.158574 | 36 | 42 | 68 | 5.8 | 5 | 5.4 | 4.8 | 7.4 | 7.8 | 5 | 9.2 | 5.6 | 8.4 | 58 | 58 | 87 | 87 | 58 | 58 | 58 | 58 | 58 | 58 | 800 | 0 | 24 | 24 | 478.38 | 0 | 478.38 | 0 | 15 | 40.7316 | 30.51031 | 167.7688 | 42.84193 | 24.18513 | -2.907256 | 231.8886 | 90.82409 | 9.175905 | 3.222142 | 2.583333 | 1.466667 | 0.65 | 0.2333333 | 0 | 100 | 63188.45 | 4211.97 | 7.50199 | 8.281735 | 420.6126 | 419.025 | 99.50399 | 11.253 | 0 | 0.930666 | 36.99 | 12000 | 9 | 35.66667 | 57 | 166 | 21 | 204 | 305 | 3.4 | 1.6 | 0.8 | 0.3 | 21 | 11.5 | 2.4 | 56.7 | 174 | 0 | 22 | 18 | 21 | 24 | 14 | 582.2603 | 464.8891 | 425.904 | 429.8463 | 0.9604544 | 73.65126 | -288.5807 | 631 | 234.5484 | 0.3548387 | 643.1423 | 22.5 | 33.99842 | 0.9479051 | 34.94633 | 14.08256 | 6.254499 | 25.16376 | 195.3011 | 190 | 200 | 297.1312 | 293 | 301 | 290.6467 | 287 | 295 | 299.1813 | 296 | 302 | 2.581205 | 1.9 | 4.5 | 1.476544 | 1.2 | 2 | 0.6645035 | 0.5 | 1 | 0.2246586 | 0.2 | 0.3 | 894.0544 | 840.1759 | 908.3141 | 23.83844 | 9.76741 | 88.71645 | 56.43933 | 57.6519 | 34.55354 | 587.265625 | 0.9062971 | 0.8643254 | 0.7292991 | 0.7531681 | 20.35745 | 165.2962 | 287.5672 | 370.8192 | 3.1 | 3.1 | 4.5 | 4.6 | 3.9 | 4 | 413 | 246 | 373
2020-01-12 | 50.12 | 9.58 | 1.05 | 0.78 | 3.06 | 632 | 545.8484 | 1 | 50124.81 | 9.51 | 917.9885 | 909.5082 | 2320.833 | 308.9375 | 0 | 858 | 666.4898 | 648.7487 | 24203.4 | 250 | 16.62248 | 63.25201 | 903.4208 | 907.6163 | 921.6113 | 909.8245 |  | 927.7054 | 892.3874 | 903.9915 | 873.2651 |  | 12.751 | 5 | 30.41854 | 573.911 | 594.5 | 13.8 | 10.87 | 21.53232 | 52 | 3 | 1.839255 | 1.1 | 0.1 | 5.645121 | 58 | 182 | 4795 | 13 | 41 | 6.833333 | 0 | 2 | 2 | 2 | 52.66667 | 39.66667 | 0 | 24 | 38 | 46 | 2.3 | 1.7 | 2.5 | 474.8596 | 341.7213 | 311.8521 | 320.8451 | 0 | 11.08 | 10.86 | 7.7 | 2.64 | 8.14777 | 33 | 52 | 117 | 8 | 9.8 | 6.8 | 6 | 3.6 | 4.8 | 3.8 | 7.2 | 6 | 10 | 56 | 56 | 84 | 84 | 56 | 56 | 56 | 56 | 56 | 56 | 700 | 0 | 24 | 24 | 0 | 0 | 0 | 0 | 0 | 51.8484 | 31.04904 | 167.8156 | 43.00697 | 24.54231 | -2.906703 | 232.4582 | 90.69269 | 9.307313 | 3.292855 | 2.633333 | 1.65 | 0.6833333 | 0.25 | 0 | 31 | 63202.85 | 4189.993 | 7.526819 | 8.302078 | 421.4182 | 427.0525 | 99.49636 | 9.711 | 0 | 0.8636842 | 27.279 | 0 | 9 | 36 | 57 | 184 | 20 | 205 | 301 | 3.5 | 1.9 | 0.9 | 0.3 | 23 | 11.16667 | 3.7 | 56.83333 |  | 0 | 20 | 16 | 19 | 25 | 14 | 581.4331 | 465.8936 | 425.6245 | 431.761 | 0.4699174 | 67.13424 | -293.1997 | 631.0833 | 256.871 | 0.3870968 | 643.2763 | 22.5 | 31.64131 | 0.9235584 | 32.56487 | 14.95139 | 9.19854 | 22.4402 | 194.8675 | 190 | 199 | 296.7121 | 293 | 301 | 290.3755 | 287 | 294 | 299.1787 | 297 | 301 | 2.836751 | 2 | 4.5 | 1.65125 | 1.3 | 2.2 | 0.7090394 | 0.5 | 1.1 | 0.249 | 0.1 | 0.4 | 904.4666 | 879.8894 | 918.5295 | 13.78457 | 9.225739 | 29.03459 | 56.4917 | 57.78158 | 35.35765 | 647.03125 | 0.908332 | 0.8812729 | 0.7335108 | 0.7577994 | 30.96069 | 136.3615 | 284.4722 | 377.2555 | 3.1 | 3.1 | 4.5 | 4.6 | 3.9 | 4 | 412 | 342 | 388
2020-01-13 | 50.47 | 9.48 | 1.09 | 0.74 | 4.16 | 633 | 559.9804 | 1 | 50115.29 | 9.583333 | 912.1197 | 911.6526 | 2314.09 | 309.1007 | 41.66667 | 791 | 661.1856 | 636.2737 | 24128 | 250 | 15.70332 | 57.42723 | 905.0338 | 908.885 | 923.7408 | 914.6823 |  | 927.8771 | 895.7421 | 905.6067 | 877.7842 |  | 12.751 | 5 | 30.47697 | 574.791 | 584.2 | 13.8 | 10.6 | 21.25444 | 53 | 3 | 1.515453 | 1.1 | 0.5 | 4.211326 | 55 | 181 | 4795 | 14 | 44 | 6.166667 | 0 | 2 | 2 | 2 | 54 | 41.33333 | 0 | 23 | 38 | 40 | 2.3 | 0.6 | 0.25 | 481.2411 | 341.1321 | 311.9982 | 321.3172 | 0 | 11.1 | 10.84 | 7.92 | 3.62 | 8.170627 | 38 | 148 | 198 | 8 | 9.4 | 6.5 | 6 | 3.6 | 4.8 | 3.6 | 5.2 | 6.2 | 10 | 58 | 58 | 87 | 87 | 58 | 58 | 58 | 58 | 58 | 58 | 1000 | 0 | 24 | 24 | 627.73 | 0 | 627.73 | 0 | 19 | 46.2504 | 31.54003 | 166.8439 | 41.31004 | 22.91412 | -3.14176 | 227.9263 | 91.32511 | 8.67489 | 3.345549 | 2.95 | 1.566667 | 0.7 | 0.2333333 | 0 | 51 | 63024.34 | 4206.695 | 7.381397 | 8.140226 | 420.5067 | 394.7676 | 99.52412 | 10.453 | 0 | 0.8846452 | 28.026 | 11200 | 10 | 36.33333 | 57.33333 | 165 | 20 | 205 | 300 | 4.2 | 1.9 | 0.9 | 0.3 | 25 | 9.833333 | 3.6 | 57 | 175 | 0 | 19 | 17 | 20 | 24 | 10 | 574.8466 | 465.6585 | 426.1874 | 431.2996 | 0.579442 | 72.60067 | -287.9761 | 631.2308 | 280.1935 | 0.4193548 | 643.4667 | 22.5 | 27.63216 | 0.9113195 | 28.54348 | 16.45283 | 10.0545 | 25.92895 | 194.8302 | 190 | 200 | 296.975 | 293 | 301 | 290.5528 | 287 | 294 | 299.1798 | 296 | 302 | 2.894198 | 2 | 4.5 | 1.584175 | 1.4 | 2 | 0.7047095 | 0.6 | 1 | 0.2328762 | 0.2 | 0.4 | 908.0925 | 895.4235 | 917.6508 | 12.07552 | 8.647972 | 14.46351 | 56.89337 | 58.71537 | 35.65593 | 642.5 | 0.9080304 | 0.876375 | 0.7353963 | 0.7589148 | 42.15052 | 146.3184 | 287.429 | 377.4765 | 3.1 | 3.1 | 4.5 | 4.6 | 3.9 | 4 | 413 | 236 | 390
2020-01-14 | 50.63 | 9.19 | 0.98 | 0.67 | 2.84 | 632 | 570.9844 | 1 | 50110.5 | 9.658333 | 909.0263 | 912.9004 | 2336.922 | 309.2682 | 166.6667 | 801 | 672.459 | 626.4504 | 24128 | 250 | 14.56172 | 50.03339 | 914.993 | 911.2377 | 915.3072 | 914.1578 |  | 925.6005 | 894.4423 | 914.5643 | 879.4807 |  | 12.751 | 5 | 30.4506 | 573.911 | 497.3 | 13.8 | 10.48 | 20.97658 | 48 | 3.5 | 1.652747 | 1.1 | 0.1 | 4.382748 | 89 | 178 | 4795 | 15 | 48 | 6.166667 | 0 | 2 | 2 | 2 | 53.33333 | 39 | 0 | 22 | 38 | 39 | 2.4 | 0.8 | 0.25 | 484.0141 | 341.0682 | 312.2313 | 321.6291 | 0 | 11.13 | 11.06 | 7.98 | 1.9 | 8.168677 | 65 | 157 | 242 | 5.4 | 5.2 | 9.1 | 5.1 | 7.8 | 7.8 | 5.2 | 9 | 5.6 | 7.8 | 56 | 56 | 84 | 84 | 56 | 56 | 56 | 56 | 56 | 56 | 1300 | 0 | 24 | 24 | 432.41 | 0 | 432.41 | 0 | 13 | 64.5744 | 31.27151 | 167.9044 | 42.9891 | 24.75476 | -2.974904 | 232.6734 | 90.6393 | 9.360698 | 3.394685 | 3.066667 | 1.683333 | 0.7666667 | 0.2833333 | 0 | 35 | 63235.08 | 4202.166 | 7.553406 | 8.309764 | 419.7231 | 432.9997 | 99.49137 | 15.822 | 0 | 0.9034563 | 23.544 | 11340 | 11 | 36 | 58 | 190 | 20 | 206 | 298 | 4.1 | 1.9 | 0.9 | 0.3 | 28 | 10.25 | 4.2 | 57.43333 | 175 | 0 | 20 | 18 | 21 | 24 | 14 | 583.3138 | 465.3651 | 424.8063 | 430.4654 | 0.2461824 | 64.50045 | -299.3956 | 631.2857 | 302.5161 | 0.4516129 | 643.5584 | 22.5 | 31.33923 | 0.893766 | 32.23299 | 14.28331 | 8.627886 | 21.27297 | 195.1694 | 190 | 200 | 297.0009 | 293 | 301 | 290.6943 | 287 | 294 | 299.2136 | 297 | 302 | 2.667607 | 1.9 | 4.5 | 1.572902 | 1.3 | 2 | 0.6828739 | 0.5 | 1 | 0.2371273 | 0.2 | 0.3 | 909.0676 | 898.7472 | 918.5167 | 11.68285 | 8.478577 | 16.30304 | 57.0612 | 58.80617 | 35.57812 | 634.296875 | 0.9057727 | 0.8720874 | 0.7304224 | 0.7603538 | 53.75375 | 146.5689 | 285.0468 | 381.1217 | 3 | 3.1 | 4.4 | 4.6 | 3.9 | 4 | 411 | 252 | 381
2020-01-15 | 49.71 | 9.49 | 1.07 | 0.72 | 2.94 | 630 | 558.0848 | 1 | 50100.48 | 9.75 | 901.3665 | 915.9442 | 2343.5 | 308.085 | 208.3333 | 815 | 666.9624 | 637.1862 | 24429.6 | 250 | 13.06346 | 45.30452 | 913.2591 | 913.6878 | 921.1366 | 919.9998 |  | 928.7722 | 900.4352 | 914.3188 | 885.0492 |  | 11.828 | 5 | 30.32983 | 571.228 | 445.6 | 5.582 | 10.12 | 20.97658 | 51 | 3 | 1.641805 | 1.8 | 0.2 | 4.925273 | 82 | 176 | 4795 | 15 | 52 | 7.083333 | 0 | 2 | 2 | 2 | 53 | 40.33333 | 0 | 22 | 38 | 42 | 2.3 | 0.4 | 0.25 | 479.9923 | 339.5772 | 310.5112 | 320.7689 | 0 | 11.09 | 10.82 | 7.57 | 2.85 | 8.142468 | 71 | 99 | 209 | 5 | 4 | 5.2 | 4.8 | 7 | 7.4 | 5.4 | 9.6 | 6 | 8 | 58 | 58 | 87 | 87 | 58 | 58 | 58 | 58 | 58 | 58 | 1600 | 0 | 24 | 24 | 604.79 | 0 | 604.79 | 0 | 19 | 49.2948 | 31.11251 | 167.3202 | 42.13927 | 23.46473 | -2.828526 | 230.0956 | 91.03147 | 8.968535 | 3.463467 | 2.583333 | 1.55 | 0.65 | 0.2166667 | 0 | 37 | 63100.78 | 4203.209 | 7.381531 | 8.217701 | 420.1867 | 404.5414 | 99.51234 | #VALUE! | 0 | 0.8858489 |  | 23180 | 13 | 37.66667 | 58.66667 | 190 | 20 | 205 | 304 | 3 | 1.6 | 0.7 | 0.3 | 29 | 7 | 1.4 | 56.56667 | 175 | 0 | 20 | 18 | 21 | 22 | 12 | 577.0635 | 465.0187 | 425.1538 | 429.522 | 0.2438789 | 66.98534 | -294.5254 | 631.2 | 322.8387 | 0.483871 | 643.4431 | 22.5 | 30.47351 | 0.9094908 | 31.383 | 15.82067 | 10.40468 | 23.47775 | 195.1685 | 191 | 201 | 297.0393 | 293 | 300 | 290.7327 | 288 | 294 | 299.108 | 297 | 302 | 2.679685 | 2.2 | 3.3 | 1.540437 | 1.4 | 1.7 | 0.662296 | 0.6 | 0.8 | 0.2214993 | 0.1 | 0.3 | 912.9392 | 906.076 | 920.147 | 10.22576 | 8.229416 | 13.34387 | 57.06621 | 58.52084 | 33.95696 | 601.09375 | 0.9115942 | 0.8682374 | 0.7294397 | 0.7547122 | 65.52817 | 153.0253 | 283.4619 | 377.7543 | 3 | 3 | 4.4 | 4.5 | 3.9 | 4 | 416 | 290 | 138
2020-01-16 | 50.28 | 9.29 | 0.95 | 0.6 | 2.8 | 623 | 552.3336 | 0.9798611 | 49249.37 | 9.520833 | 900.1659 | 908.3136 | 2311.825 | 304.8833 | 0 | 807 | 656.2605 | 634.4686 | 23977.2 | 250 | 16.0844 | 62.28905 | 904.054 | 907.2974 | 917.7488 | 908.5295 |  | 924.6814 | 891.1003 | 904.7836 | 876.9202 |  | 11.373 | 5 | 30.52223 | 564.613 | 487.3 | 4.98 | 10.12 | 24.66902 | 48 | 3.5 | 1.654982 | 1.3 | 0.1 | 9.947437 | 79 | 175 | 4795 | 16 | 55 | 6.833333 | 0 | 2 | 2 | 2 | 53.33333 | 45 | 37.61 | 22 | 38 | 38 | 2.3 | 0.4 | 0.25 | 475.071 | 335.6304 | 307.3763 | 317.917 | 0 | 11.03 | 10.84 | 7.55 | 2.22 | 8.059659 | 69 | 117 | 200 | 8.2 | 9.6 | 6.6 | 6 | 3.8 | 4.8 | 3.8 | 7 | 6.2 | 10 | 56 | 56 | 84 | 84 | 56 | 56 | 56 | 56 | 56 | 56 | 1600 | 0 | 23.51667 | 23.51667 | 384.83 | 0 | 384.83 | 0 | 11 | 52.5036 | 30.3051 | 165.9151 | 41.54882 | 24.23384 | -2.468914 | 229.2289 | 90.50516 | 9.494843 | 1.902402 | 2.3 | 1.466667 | 0.7 | 0.3166667 | 0 | 120 | 61617.66 | 4094.024 | 7.704529 | 8.186746 | 420.1815 | 484.6147 | 99.44329 | #VALUE! | 0 | 0.8865708 | 25.785 | 0 | 13 | 37 | 58.66667 | 132 | 19 | 203 | 300 | 2.6 | 1.6 | 0.8 | 0.4 | 32 | 10.58333 | 3.9 | 56.9 | 175 | 0 | 23 | 19 | 22 | 25 | 11 | 565.5412 | 464.1362 | 425.3984 | 430.2376 | 1.498218 | 86.16823 | -259.2797 | 631.4823 | 336.1613 | 0.4959901 | 643.6864 | 22.5 | 33.56053 | 0.958125 | 34.51866 | 14.93206 | 12.58353 | 20.31323 | 195.6549 | 192 | 201 | 297.1606 | 293 | 301 | 286.55 | 65 | 294 | 299.1075 | 296 | 302 | 2.363308 | 1.2 | 2.9 | 1.460221 | 0.5 | 1.7 | 0.6863854 | 0 | 1.3 | 0.3064526 | 0 | 0.5 | 904.6754 | 748.4456 | 918.4135 | 12.02719 | 8.848679 | 36.89423 | 56.67063 | 57.76862 | 32.60814 | 4012.890625 | 0.9113684 | 0.8737738 | 0.7681072 | 0.7869354 | 83.77685 | 166.3349 | 315.209 | 392.9318 | 3.1 | 3.1 | 4.4 | 4.6 | 3.9 | 4 | 418 | 352 | 351
2020-01-17 | 49.34 | 9.78 | 1.27 | 0.69 | 3.72 | 608 | 534.4724 | 0.9597222 | 47705.24 | 9.581818 | 918.0814 | 900.5295 | 2260.832 | 309.5268 | 130.246 | 810 | 651.0474 | 623.5865 | 24278.8 | 250 | 22.92831 | 69.52932 | 897.4685 | 900.0192 | 909.655 | 903.3765 |  | 914.9041 | 882.9321 | 895.351 | 865.1916 |  | 11.373 | 5 | 30.46264 | 551.413 | 448.1 | 4.98 | 10.25 | 20.55565 | 38 | 4 | 1.687038 | 1.2 | 0.1 | 13.05042 | 76 | 174 | 4820 | 17 | 59 | 5.75 | 0 | 2 | 2 | 2 | 53.66667 | 45 | 0 | 22 | 38 | 38 | 2.4 | 0.8 | 0.25 | 482.0742 | 340.075 | 311.488 | 322.2789 | 0 | 11.31 | 10.85 | 8.4 | 2.04 | 7.902625 | 72 | 134 | 160 | 5.4 | 5.2 | 9 | 5 | 7.8 | 7.8 | 5.2 | 9 | 5.6 | 7.8 | 52 | 52 | 78 | 78 | 52 | 52 | 52 | 52 | 52 | 52 | 800 | 0 | 23.03333 | 23.03333 | 0 | 841.36 | 841.36 | 3 | 21 | 49.1124 | 30.66065 | 158.8797 | 41.92874 | 24.89053 | 0.06143351 | 225.7604 | 88.94759 | 11.05241 | 1.850997 | 2.48 | 3.48 | 0.84 | 0.28 | 0 | 50 | 60209.6 | 4010.186 | 7.700745 | 8.06287 | 419.0609 | 739.9429 | 99.14918 | 8.659 | 0 | 0.8790664 | 28.026 | 10900 | 14 | 38.66667 | 58.33333 | 196 | 20 | 211 | 302 | 2.7 | 6.3 | 1.1 | 0.3 | 34 | 10.66667 | 4.3 | 57.43333 | 175 | 0 | 21 | 18 | 21 | 0 | 0 | 545.6282 | 459.1382 | 421.1663 | 428.3535 | 1.723281 | 81.0177 | -235.09 | 631.5976 | 334.4839 | 0.4879704 | 643.7816 | 22.5 | 30.9081 | 0.9274684 | 31.83557 | 15.2197 | 11.23471 | 22.12895 | 195.809 | 173 | 201 | 293.8202 | 276 | 302 | 290.3769 | 281 | 301 | 299.1202 | 291 | 302 | 2.294868 | 0.9 | 2.8 | 3.499662 | 0.9 | 6.4 | 0.8076806 | 0.5 | 1.1 | 0.2340475 | 0 | 0.3 | 896.3935 | 669.1165 | 937.537 | 14.19313 | 8.823929 | 93.84691 | 57.34505 | 60.76453 | 32.99722 | 4013.359375 | 0.9017769 | 1.183412 | 0.74062 | 0.7344297 | 92.72867 | 126.0845 | 302.1199 | 368.0055 | 3.1 | 3.4 | 4.5 | 4.6 | 4 | 4 | 403 | 322 | 356
2020-01-18 | 49.83 | 9.7 | 1.12 | 0.79 | 3.42 | 636 | 582.2472 | 1 | 50275.67 | 9.616667 | 911.5917 | 913.9976 | 2433.49 | 316.6628 | 250 | 811 | 669.1248 | 648.0985 | 24203.4 | 250 | 16.13925 | 56.76997 | 911.508 | 915.7016 | 922.8635 | 912.2296 |  | 930.9838 | 895.0061 | 909.6903 | 877.0224 |  | 11.373 | 5 | 30.57837 | 576.053 | 529.4 | 4.98 | 10.93 | 19.98428 | 36 | 2 | 1.666982 | 1.1 | 0.1 | 4.024377 | 73 | 155 | 4820 | 18 | 62 | 6.25 | 0 | 2 | 2 | 2 | 53.33333 | 46 | 0 | 24 | 32 | 40 | 2.2 | 0.7 | 0.25 | 496.0242 | 345.0176 | 319.2645 | 329.6735 | 0 | 10.93 | 10.7 | 7.81 | 2.62 | 7.81734 | 70 | 112 | 182 | 5.4 | 4.6 | 5 | 4.8 | 7.6 | 7.8 | 5 | 9 | 5.6 | 7.8 | 58 | 58 | 87 | 87 | 58 | 58 | 58 | 58 | 58 | 58 | 800 | 0 | 24 | 24 | 0 | 445.04 | 445.04 | 0 | 12 | 64.2072 | 31.13843 | 169.2865 | 45.27593 | 27.36518 | -2.435991 | 239.4917 | 89.59079 | 10.40921 | 1.794869 | 2.45 | 3.05 | 0.7166667 | 0.2166667 | 0 | 60 | 62184 | 4085.208 | 7.653125 | 8.553274 | 420.3735 | 489.51 | 99.43339 | 10.123 | 0 | 0.915483 | 28.773 | 10870 | 15 | 38.33333 | 58.66667 | 144 | 20 | 206 | 284 | 2.7 | 5.1 | 0.8 | 0.3 | 36 | 9.666667 | 3.5 | 58.06667 | 175 | 0 | 18 | 16 | 20 | 25 | 19 | 587.9855 | 465.0849 | 425.7884 | 429.6382 | 1.100658 | 74.52475 | -272.2635 | 631.843 | 360.8065 | 0.5202285 | 643.9818 | 22.5 | 33.38785 | 0.9380467 | 34.32589 | 15.63003 | 12.53164 | 21.1303 | 195.463 | 186 | 203 | 295.3359 | 271 | 315 | 290.5743 | 277 | 300 | 299.2292 | 292 | 305 | 2.47051 | 2 | 3.1 | 2.506058 | 1.9 | 4.7 | 0.674669 | 0.5 | 0.9 | 0.2197882 | 0.2 | 0.3 | 909.6734 | 899.725 | 919.9734 | 12.40228 | 9.27919 | 15.4424 | 57.66934 | 59.28603 | 33.36036 | 721.40625 | 0.9011597 | 1.124167 | 0.7107376 | 0.7430923 | 104.6957 | 21.67749 | 275.098 | 379.4442 | 3.1 | 3.1 | 4.5 | 4.6 | 4 | 4 | 402 | 367 | 305
2020-01-19 | 49.02 | 9.69 | 1.23 | 0.65 | 3.54 | 636 | 563.29 | 1 | 50317.57 | 9.6 | 914.3995 | 908.1677 | 2448.008 | 312.5622 | 0 | 832 | 665.0099 | 627.5739 | 24052.6 | 250 | 18.11733 | 60.8382 | 901.1578 | 913.0969 | 923.1175 | 903.2912 |  | 929.146 | 888.1583 | 899.2063 | 871.4047 |  | 11.373 | 5 | 30.559 | 576.053 | 561.4 | 4.98 | 10.64 | 19.70646 | 71 | 5 | 1.946677 | 1.2 | 0.1 | 5.643568 | 70 | 152 | 4820 | 19 | 66 | 6.5 | 0 | 2 | 2 | 2 | 54 | 45.66667 | 0 | 23 | 38 | 42 | 2.3 | 0.6 | 0.25 | 491.2289 | 342.617 | 315.5303 | 325.0263 | 0 | 11 | 10.88 | 8.3 | 2.35 | 7.646184 | 65 | 121 | 170 | 7.8 | 9.6 | 6.8 | 6 | 4.8 | 5 | 3.6 | 7.6 | 5 | 10 | 60 | 60 | 90 | 90 | 60 | 60 | 60 | 60 | 60 | 60 | 1100 | 0 | 24 | 24 | 0 | 0 | 0 | 0 | 0 | 73.29 | 30.88648 | 167.9475 | 43.22516 | 24.77447 | -3.386848 | 232.5603 | 90.80341 | 9.196591 | 1.921698 | 2.616667 | 1.95 | 0.65 | 0.2 | 0 | 59 | 62672.25 | 4161.293 | 7.415027 | 8.305726 | 421.1094 | 430.815 | 99.48329 | 11.205 | 0 | 0.8856761 | 17.568 | 0 | 15 | 37.66667 | 57.33333 | 154 | 20 | 206 | 293 | 2.9 | 2.3 | 0.7 | 0.2 | 38 | 9.5 | 5 | 57.3 | 174 | 0 | 21 | 19 | 22 | 24 | 15 | 580.6712 | 465.5655 | 425.7096 | 431.977 | 1.2544 | 85.67474 | -266.916 | 632.0625 | 387.129 | 0.5524866 | 644.1608 | 22.5 | 31.54267 | 0.9942188 | 32.53689 | 12.16308 | 9.003987 | 16.27977 | 194.7991 | 180 | 204 | 296.4805 | 288 | 303 | 290.7246 | 284 | 297 | 299.1357 | 288 | 305 | 2.946039 | 2 | 6.9 | 1.848579 | 1.5 | 2.3 | 0.6676551 | 0.5 | 0.9 | 0.2316701 | 0.2 | 0.3 | 904.0492 | 892.6696 | 913.0483 | 14.36293 | 10.67327 | 18.64513 | 57.08652 | 58.55975 | 34.90371 | 697.65625 | 0.9266766 | 1.041606 | 0.712974 | 0.76319 | 113.6616 | 89.98713 | 269.2913 | 388.1176 | 3.1 | 3.1 | 4.5 | 4.6 | 4 | 4 | 411 | 301 | 283
2020-01-20 | 48.89 | 9.78 | 1.16 | 0.83 | 3.16 | 637 | 570.6388 | 1 | 50296.89 | 9.433333 | 917.7324 | 909.2227 | 2423.613 | 312.4603 | 0 | 799 | 664.4284 | 642.5137 | 24278.8 | 250 | 15.79427 | 54.20942 | 906.0172 | 917.2022 | 916.5127 | 902.739 |  | 929.5573 | 888.0052 | 904.525 | 878.7617 |  | 11.597 | 5 | 30.57096 | 577.157 | 519.3 | 7.553689 | 10.89 | 19.70646 | 46 | 3 | 1.792184 | 1.1 | 0.1 | 4.971855 | 66 | 152 | 4820 | 19 | 69 | 6.166667 | 0 | 2 | 2 | 2 | 54 | 43.33333 | 0 | 22 | 37 | 39 | 2.3 | 0.7 | 0.25 | 496.4423 | 343.7367 | 314.9777 | 324.581 | 0 | 11.22 | 10.8 | 8.1 | 2.4 | 7.928306 | 63 | 40 | 232 | 4.8 | 5.2 | 8.2 | 5.2 | 9 | 8 | 5.2 | 9.4 | 5 | 7.6 | 58 | 58 | 87 | 87 | 58 | 58 | 58 | 58 | 58 | 58 | 1400 | 0 | 24 | 24 | 972.51 | 0 | 972.51 | 0 | 33 | 62.1288 | 31.00066 | 168.1475 | 43.79665 | 25.27972 | -2.661614 | 234.5622 | 90.35731 | 9.64269 | 2.175749 | 3.533333 | 1.533333 | 0.6833333 | 0.2333333 | 0 | 35 | 62849.01 | 4176.673 | 7.398548 | 8.377223 | 420.5612 | 436.5397 | 99.4751 | 8.964 | 0 | 0.8958223 | 8.604 | 0 | 15 | 38 | 58 | 137 | 20 | 205 | 294 | 4.4 | 1.7 | 0.8 | 0.3 | 40 | 10.08333 | 6.2 | 56.86667 | 175 | 0 | 21 | 17 | 21 | 23 | 16 | 584.4345 | 464.9897 | 425.3295 | 429.6564 | 2.289598 | 87.36341 | -265.1231 | 632.3101 | 414.4516 | 0.5847446 | 644.3833 | 22.5 | 32.58351 | 0.9942188 | 33.57773 | 9.892048 | 4.555522 | 16.90232 | 193.9573 | 188 | 200 | 297.0783 | 288 | 300 | 290.4656 | 287 | 294 | 299.1804 | 296 | 302 | 3.434723 | 2.5 | 5.1 | 1.503043 | 1.3 | 1.8 | 0.6737639 | 0.5 | 0.9 | 0.2437211 | 0.2 | 0.4 | 905.7279 | 895.7546 | 914.9468 | 12.59313 | 8.86203 | 16.59388 | 56.8551 | 57.83347 | 33.42521 | 622.1875 | 0.9669388 | 0.9413881 | 0.714589 | 0.7540967 | 109.05 | 125.215 | 269.7389 | 382.7368 | 3.1 | 3.1 | 4.5 | 4.6 | 4 | 4 | 390 | 299 | 251
2020-01-21 | 49.66 | 9.51 | 1.05 | 0.78 | 3.26 | 637 | 546.8528 | 1 | 50177.97 | 9.5 | 912.6253 | 913.6781 | 2431.742 | 312.2157 | 166.6667 | 765 | 663.145 | 642.3568 | 23977.2 | 250 | 15.72232 | 58.25216 | 910.7242 | 915.8141 | 917.6156 | 914.6743 |  | 930.2332 | 896.4727 | 910.2126 | 875.7404 |  | 11.597 | 5 | 30.56917 | 577.157 | 554.8 | 8.94 | 10.37 | 19.70646 | 39 | 3 | 1.9604 | 1.1 | 0.1 | 5.801015 | 62 | 151 | 4820 | 19 | 73 | 6.666667 | 0 | 2 | 2 | 2 | 52.66667 | 45.66667 | 0 | 22 | 36 | 39 | 2.3 | 0.7 | 0.25 | 491.5727 | 342.4385 | 314.1377 | 325.111 | 0 | 11.41 | 10.9 | 9.62 | 3.31 | 7.995462 | 49 | 150 | 142 | 6.6 | 9.4 | 6.6 | 6 | 5 | 5.2 | 3.4 | 7.7 | 5.2 | 7.7 | [10 empty] | 1700 | 0 | 24 | 24 | 682.21 | 89.3 | 771.51 | 1 | 23 | 64.3428 | 32.01768 | 168.3373 | 44.24444 | 25.95547 | -2.955325 | 235.5819 | 90.23688 | 9.763121 | 2.635527 | 3.683333 | 1.583333 | 0.7166667 | 0.25 | 0 | 59 | 62529.02 | 4130.302 | 7.503907 | 8.413639 | 420.4382 | 448.8511 | 99.46881 | 13.031 | 0 | 0.8584816 | 6.363 | 10790 | 16 | 35.66667 | 56 | 157 | 20 | 205 | 290 | 4.3 | 1.9 | 0.9 | 0.3 | 42 | 8.416667 | 6.5 | 57.2 | 175 | 0 | 16 | 17 | 21 | 22 | 16 | 580.9794 | 465.2784 | 426.5261 | 431.0714 | 1.788126 | 85.44409 | -266.5538 | 632.5341 | 441.7742 | 0.6170027 | 644.5846 | 22.5 | 27.17892 | 0.9942188 | 28.17314 | 10.87978 | 4.503634 | 19.89822 | 193.2296 | 178 | 206 | 297.0946 | 293 | 309 | 290.4953 | 282 | 299 | 299.1324 | 286 | 309 | 3.850457 | 2.4 | 6 | 1.605743 | 1.2 | 2 | 0.7541829 | 0.5 | 1.1 | 0.2721239 | 0.1 | 0.4 | 909.532 | 896.5568 | 919.046 | 11.77416 | 9.327972 | 15.52818 | 57.05793 | 58.35223 | 37.19929 | 635.15625 | 0.9591455 | 0.9351103 | 0.7212747 | 0.7649055 | 1.91588 | 135.4567 | 277.3882 | 386.2031 | 3 | 3.1 | 4.5 | 4.6 | 3.9 | 4 | 409 | 290 | 300
2020-01-22 | 48.9 | 9.57 | 1.01 | 0.53 | 3.16 | 637 | 566.6564 | 1 | 50261.81 | 9.483333 | 916.8232 | 912.7607 | 2435.482 | 310.9393 | 125 | 834 | 664.1889 | 598.4206 | 24429.6 | 250 | 17.81339 | 64.96564 | 907.257 | 915.6119 | 924.2007 | 909.5402 |  | 932.2485 | 893.1812 | 907.2853 | 873.7046 |  | 11.597 | 5 | 30.55786 | 577.157 | 564.3 | 8.94 | 10.24 | 19.07148 | 59 | 3 | 1.837753 |  |  | 4.634291 | 59 | 147 | 4820 | 21 | 77 | 6.833333 | 0 | 2 | 2 | 2 | 53.33333 | 43.66667 | 0 | 22 | 38 | 46 | 2.2 | 3.4 | 2 | 486.2048 | 342.8964 | 312.2155 | 323.8377 | 0 | 11.1 | 10.55 | 8.2 | 2.71 | 8.036751 | 53 | 142 | 225 | 4.6 | 5.7 | 8 | 5.2 | 2.4 | 7.8 | 5 | 9.2 | 5.2 | 7.6 | [10 empty] | 1800 | 0 | 24 | 24 | 0 | 664.11 | 664.11 | 0 | 21 | 68.5464 | 31.68238 | 168.9512 | 44.33824 | 25.86328 | -3.064396 | 236.0883 | 90.34307 | 9.656929 | 3.06625 | 3.066667 | 1.5 | 0.7166667 | 0.2333333 | 0 | 40 | 62383.75 | 4107.376 | 7.512622 | 8.431726 | 419.7357 | 439.1777 | 99.48095 | 2.885 | 0 | 0.8895705 | 47.448 | 43970 | 20 | 38 | 59 | 145 | 20 | 202 | 290 | 4 | 1.8 | 0.9 | 0.3 | 44 | 11.75 | 3.5 | 56.7 | 175 | 0 | 20 | 17 | 20 | 20 | 13 | 579.6273 | 464.4555 | 426.2878 | 429.6652 | 1.67205 | 89.01712 | -262.0467 | 632.7376 | 469.0968 | 0.6492608 | 644.7674 | 22.5 | 28.83125 | 0.9858385 | 29.81708 | 17.47308 | 12.22039 | 23.93168 | 194.5575 | 179 | 205 | 297.1656 | 286 | 303 | 290.5224 | 282 | 297 | 299.094 | 290 | 306 | 3.021446 | 2.1 | 5.1 | 1.511559 | 1.2 | 2 | 0.6999063 | 0.5 | 1 | 0.2465023 | 0.1 | 0.4 | 908.565 | 894.3542 | 918.5625 | 13.25671 | 10.64706 | 18.01426 | 56.55523 | 58.52084 | 35.48733 | 615.3125 | 0.9155321 | 0.8987074 | 0.7162808 | 0.7593213 | 10.14913 | 159.3953 | 273.6826 | 382.9346 | 3 | 3.1 | 4.4 | 4.5 | 3.9 | 4 | 402 | 318 | 256
2020-01-23 | 49.35 | 9.22 | 1.12 | 0.66 | 3.38 | 637 | 569.8904 | 1 | 50191.27 | 9.466667 | 917.6347 | 911.99 | 2434.666 | 311.7126 | 125 | 801 | 665.7487 | 657.5183 | 23901.8 | 250 | 15.45941 | 54.59351 | 912.4659 | 914.1454 | 915.7186 | 911.5957 |  | 927.0525 | 893.5885 | 909.3632 | 876.068 |  | 11.597 | 5 | 30.57943 | 577.157 | 593.4 | 8.94 | 10.83 | 19.07148 | 83 | 4 | 1.816541 |  |  | 4.342998 | 56 | 144 | 4820 | 21 | 80 | 6.666667 | 0 | 2 | 2 | 2 | 52.66667 | 44.66667 | 0 | 22 | 38 | 39 | 2.3 | 2.7 | 1.5 | 491.5087 | 342.876 | 313.8214 | 324.3745 | 0 | 11.04 | 10.83 | 7.39 | 3.18 | 8.035327 | 22 | 138 | 140 | 8.2 | 9.6 | 6.5 | 6 | 3.8 | 4.6 | 3.6 | 5.2 | 6.2 | 9.9 | 60 | 60 | 90 | 90 | 60 | 60 | 60 | 60 | 60 | 60 | 1800 | 0 | 24 | 24 | 0 | 660.28 | 660.28 | 0 | 21 | 70.6104 | 31.03251 | 168.0947 | 43.48664 | 25.48187 | -2.940493 | 234.1227 | 90.37198 | 9.628018 | 3.328715 | 3.083333 | 1.45 | 0.7 | 0.2333333 | 0 | 50 | 62951.25 | 4171.306 | 7.435083 | 8.361524 | 420.8945 | 433.818 | 99.48126 | 11.205 | 0 | 0.8946474 | 36.243 | 0 | 20 | 36.33333 | 57.33333 | 152 | 25 | 205 | 300 | 4.7 | 1.9 | 0.9 | 0.3 | 46 | 10.66667 | 2.5 | 56.9 | 175 | 0 | 20 | 18 | 20 | 20 | 15 | 580.8176 | 465.7154 | 425.422 | 430.7181 | 1.393717 | 82.726 | -272.3925 | 632.9234 | 496.4194 | 0.6815188 | 644.9344 | 22.5 | 31.06308 | 0.9800529 | 32.04313 | 14.26035 | 8.044271 | 20.80607 | 194.9031 | 181 | 203 | 297.0691 | 286 | 302 | 290.6062 | 282 | 301 | 299.0253 | 290 | 311 | 2.803168 | 2 | 4.8 | 1.457611 | 1.2 | 2 | 0.6655776 | 0.5 | 0.9 | 0.2324572 | 0.1 | 0.4 | 907.8807 | 898.1047 | 940.9426 | 12.69083 | 9.625259 | 64.32527 | 56.79191 | 58.55975 | 35.24092 | 594.140625 | 0.9118663 | 0.8819275 | 0.7147445 | 0.7549333 | 23.18508 | 179.2641 | 272.8143 | 383.1837 | 3 | 3.1 | 4.5 | 4.6 | 3.9 | 4 | 411 | 284 | 298
2020-01-24 | 48.45 | 9.18 | 1.15 | 0.76 | 3.36 | 636 | 562.2032 | 1 | 50212.8 | 9.524167 | 908.4218 | 913.9834 | 2435.284 | 311.6438 | 83.33333 | 812 | 665.3043 | 645.5332 | 25485.2 | 250 | 14.90643 | 55.2712 | 906.4938 | 919.0137 | 918.3374 | 916.5139 |  | 930.4673 | 897.629 | 909.4289 | 881.1552 |  | 12.209 | 5 | 30.57568 | 576.889 | 570.9 | 8.866667 | 10.72 | 18.39687 | 55 | 3 | 1.79809 | 1.4 |  | 9.903339 | 52 | 145 | 4820 | 23 | 84 | 6.083333 | 0 | 2 | 2 | 2 | 56 | 45 | 0 | 22 | 37 | 40 | 2.2 | 0.8 | 0.25 | 488.6874 | 342.4788 | 314.1098 | 324.3823 | 0 | 11.13 | 11 | 7.94 | 1.93 | 8.002835 | 29 | 138 | 236 | 7.6 | 9.4 | 7 | 6 | 10 | 5 | 3.4 | 7.4 | 5.2 | 10 | 56 | 56 | 84 | 84 | 56 | 56 | 56 | 56 | 56 | 56 | 600 | 0 | 24 | 24 | 903.64 | 88.88 | 992.52 | 1 | 32 | 68.6832 | 31.15874 | 167.1566 | 42.55991 | 24.28685 | -2.981148 | 231.0222 | 90.77764 | 9.222362 | 4.068531 | 2.783333 | 1.45 | 0.6666667 | 0.2333333 | 0 | 38 | 62986.46 | 4203.419 | 7.47218 | 8.250794 | 420.5782 | 413.8403 | 99.50793 | 13.004 | 0 | 0.8839673 | 34.749 | 11510 | 21 | 34.33333 | 48 | 160 | 20 | 205 | 295 | 3.9 | 1.8 | 0.8 | 0.3 | 49 | 12.83333 | 2.7 | 57.36667 | 175 | 0 | 19 | 18 | 21 | 23 | 14 | 575.9442 | 464.7293 | 425.3574 | 429.6408 | 1.450619 | 76.3271 | -284.7694 | 633.052 | 522.7419 | 0.7137769 | 645.0712 | 22.5 | 31.18384 | 0.9345357 | 32.11838 | 13.963 | 9.69136 | 22.64771 | 195.126 | 189 | 201 | 297.1216 | 291 | 302 | 290.577 | 278 | 301 | 299.1827 | 293 | 304 | 2.624986 | 1.4 | 4 | 1.417357 | 0.6 | 1.9 | 0.6423426 | 0 | 0.9 | 0.2179861 | 0 | 0.3 | 910.3934 | 851.6592 | 921.4662 | 12.20605 | 9.6175 | 44.75697 | 57.04845 | 58.6246 | 35.62999 | 1194.53125 | 0.9097044 | 0.8800606 | 0.7157867 | 0.7502841 | 36.40018 | 183.1093 | 275.2321 | 380.6792 | 3 | 3.1 | 4.5 | 4.5 | 4 | 4 | 422 | 275 | 316
2020-01-25 | 49.6 | 9.46 | 1.18 | 0.61 | 3.56 | 622 | 562.2272 | 0.98125 | 49505.89 | 9.536364 | 908.4269 | 907.8406 | 2386.606 | 306.887 | 84.92569 | 740 | 652.8984 | 619.0715 | 25862.2 | 250 | 16.7615 | 62.39741 | 898.4744 | 916.2013 | 913.8361 | 906.7929 |  | 928.1422 | 891.0393 | 900.3978 | 872.4273 |  | 12.455 | 5 | 30.48923 | 564.815 | 513.6 | 8.06 | 10.16 | 18.07943 | 63 | 4 | 2.147317 |  |  | 12.05667 | 84 | 140 | 4820 | 24 | 87 | 6.666667 | 0 | 2 | 2 | 2 | 55 | 43.66667 | 0 | 25 | 41 | 42 | 2.3 | 0.3 | 0.25 | 478.0584 | 337.7669 | 309.4928 | 318.5577 | 0 | 10.88 | 10.8 | 8.88 | 4.27 | 7.898571 | 64 | 135 | 241 | 8.2 | 9.6 | 6.8 | 6 | 4 | 5 | 3.6 | 7.2 | 6 | 10 | 56 | 56 | 84 | 84 | 56 | 56 | 56 | 56 | 56 | 56 | 600 | 0 | 23.55 | 23.55 | 325.11 | 0 | 325.11 | 0 | 10 | 64.1172 | 30.26254 | 166.3577 | 42.26443 | 24.25165 | -3.161653 | 229.7121 | 90.81895 | 9.181053 | 2.05874 | 2.4 | 1.383333 | 0.6 | 0.2333333 | 0 | 49 | 62677.82 | 4164.647 | 7.530725 | 8.204005 | 421.2762 | 424.6059 | 99.49954 | 11.205 | 0 | 0.9039023 | 23.544 | 0 | 21 | 36.66667 | 58.33333 | 158 | 20 | 204 | 290 | 2.6 | 1.5 | 0.7 | 0.3 | 51 | 11 | 4.2 | 57.1 | 175 | 0 | 22 | 19 | 21 | 23 | 12 | 567.7993 | 464.1898 | 425.3671 | 430.3387 | 1.405176 | 74.02889 | -267.9585 | 633.0848 | 535.0645 | 0.7272849 | 645.1305 | 22.5 | 32.89593 | 0.9267871 | 33.82271 | 15.62834 | 11.85723 | 19.88524 | 195.5045 | 184 | 210 | 297.2193 | 292 | 304 | 290.7732 | 282 | 297 | 299.1251 | 294 | 306 | 2.477814 | 1.2 | 3.4 | 1.401932 | 0.4 | 1.6 | 0.6513495 | 0.4 | 0.9 | 0.2683715 | 0 | 0.5 | 903.5624 | 808.5998 | 914.1149 | 14.08171 | 7.74527 | 59.35846 | 56.84994 | 58.43005 | 32.89346 | 1318.046875 | 0.9051809 | 0.8738517 | 0.7499286 | 0.7762872 | 44.13028 | 189.8826 | 295.4672 | 398.8025 | 3 | 3.1 | 4.5 | 4.6 | 4 | 4 | 404 | 273 | 343
2020-01-26 | 47.95 | 9.44 | 1.16 | 0.64 | 3.48 | 636 | 548.994 | 1 | 50308.57 | 9.491667 | 903.9957 | 911.7483 | 2435.491 | 308.375 | 83.33333 | 865 | 657.7773 | 635.8616 | 25485.2 | 250 | 17.00896 | 57.04379 | 899.9653 | 918.6309 | 920.975 | 914.0502 |  | 930.3999 | 896.1908 | 902.026 | 876.8524 |  | 12.455 | 5 | 30.57552 | 577.135 | 616.9 | 8.06 | 10.71 | 17.72232 | 90 | 5 | 2.079961 |  |  | 7.682619 | 80 | 141 | 4820 | 25 | 91 | 6.166667 | 0 | 2 | 2 | 2 | 56 | 44 | 0 | 24 | 41 | 45 | 2.2 | 0.4 | 0.25 | 478.6431 | 336.9477 | 310.3928 | 320.6958 | 0 | 10.9 | 10.8 | 8.4 | 4.4 | 7.793567 | 60 | 140 | 260 | 4 | 4.4 | 8 | 5.2 | 8 | 7.6 | 4.6 | 8.2 | 4.2 | 6.6 | 60 | 60 | 90 | 90 | 60 | 60 | 60 | 60 | 60 | 60 | 900 | 0 | 24 | 24 | 0 | 0 | 0 | 0 | 0 | 62.994 | 30.74823 | 168.1109 | 42.85374 | 24.20654 | -3.232694 | 231.9385 | 90.95715 | 9.042847 | 1.199328 | 2.433333 | 1.45 | 0.6333333 | 0.2333333 | 0 | 34 | 63014.01 | 4186.279 | 7.386792 | 8.283517 | 420.3354 | 406.6049 | 99.51024 | 9.711 | 0 | 0.8631981 | 13.833 | 0 | 21 | 36 | 57.66667 | 147 | 20 | 204 | 292 | 3 | 1.6 | 0.8 | 0.3 | 53 | 9.166667 | 5.5 | 57.13333 |  | 0 | 21 | 18 | 21 | 22 | 13 | 575.4333 | 464.8949 | 425.8195 | 429.9643 | 1.656626 | 77.68828 | -274.4734 | 633.1972 | 561.3871 | 0.759543 | 645.2588 | 22.5 | 31.85222 | 0.9155699 | 32.76779 | 13.79131 | 8.796494 | 22.98491 | 195.3636 | 188 | 204 | 296.9342 | 292 | 305 | 290.5909 | 286 | 304 | 299.1531 | 289 | 313 | 2.612358 | 1.9 | 3.7 | 1.527779 | 1.2 | 2 | 0.656147 | 0.5 | 0.9 | 0.2340428 | 0.2 | 0.3 | 908.4203 | 896.5406 | 920.0665 | 13.88568 | 8.658623 | 17.71799 | 57.04505 | 58.98774 | 33.76242 | 650.46875 | 0.9072763 | 0.8774125 | 0.7190849 | 0.7619658 | 66.06137 | 181.3928 | 277.0373 | 391.8373 | 3 | 3.1 | 4.5 | 4.6 | 4 | 4 | 414 | 330 | 306
2020-01-27 | 51.48 | 8.53 | 1.29 | 0.76 | 3.12 | 636 | 562.4432 | 1 | 50188.43 | 9.516667 | 894.8258 | 914.8225 | 2440.886 | 307.3578 | 458.3333 | 757 | 645.8635 | 650.975 | 25485.2 | 250 | 15.40514 | 54.00851 | 910.5184 | 918.2516 | 918.6034 | 916.9401 |  | 929.5051 | 898.1832 | 911.7555 | 877.0778 |  | 12.455 | 5 | 30.57421875 | 577.135 | 584.1 | 8.06 | 10.49 | 17.762 | 63 | 3 | 1.971911 |  |  | 5.735801 | 76 | 140 | 4820 | 25 | 94 | 6.833333 | 0 | 2 | 2 | 2 | 55.33333 | 46 | 0 | 24 | 40 | 49 | 2.3 | 10.6 | 3.25 | 479.0446 | 337.582 | 308.4892 | 320.5192 | 0 | 11 | 10.7 | 10.85 | 3.88 | 7.76417 | 62 | 142 | 250 | 4.8 | 5.4 | 8 | 5.2 | 8.6 | 8 | 5.4 | 9 | 4.4 | 7.6 | 58 | 58 | 87 | 87 | 58 | 58 | 58 | 58 | 58 | 58 | 1200 | 0 | 24 | 24 | 0 | 1033.3 | 1033.3 | 0 | 34 | 71.1432 | 32.31496 | 168.6517 | 44.44019 | 26.20432 | -2.904041 | 236.3921 | 90.14338 | 9.856622 | 0.7688375 | 2.933333 | 1.633333 | 0.7333333 | 0.2333333 | 0 | 37 | 62968.71 | 4178.681 | 7.577344 | 8.442576 | 420.0817 | 455.0512 | 99.46735 | 15.013 | 0 | 0.8843447 | 22.05 | 23230 | 23 | 38 | 58 | 122 | 20 | 205 | 290 | 3.3 | 1.7 | 0.8 | 0.3 | 56 | 10.33333 | 4.8 | 57.16667 |  | 0 | 17 | 17 | 21 | 24 | 16 | 583.445 | 465.0812 | 425.919 | 430.666 | 1.326847 | 83.55542 | -271.2027 | 633.3013 | 587.7097 | 0.7918011 | 645.3775 | 22.5 | 26.68905 | 0.9140501 | 27.6031 | 16.61272 | 9.393071 | 23.51665 | 194.6824 | 186 | 207 | 296.7667 | 285 | 302 | 290.4307 | 285 | 294 | 299.165 | 292 | 302 | 2.939817 | 2.1 | 4.2 | 1.603236 | 1.3 | 2 | 0.7233009 | 0.6 | 0.9 | 0.2439769 | 0.2 | 0.4 | 910.6924 | 903.8649 | 916.9907 | 11.42642 | 9.869934 | 14.58051 | 56.9345 | 58.4949 | 34.85184 | 929.765625 | 0.9066278 | 0.889332 | 0.7142487 | 0.7550399 | 87.92347 | 159.0533 | 271.4171 | 385.4256 | 3 | 3.1 | 4.4 | 4.6 | 4 | 4 | 411 | 367 | 261
2020-01-28 | 52.45 | 7.84 | 1.36 | 0.7 | 4.13 | 645 | 577.3288 | 1 | 50298.91 | 9.541667 | 912.6901 | 915.941 | 2431.844 | 310.0829 | 125 | 784 | 654.8083 | 608.9168 | 19679.4 | 250 | 16.89587 | 57.86052 | 908.031 | 915.9791 | 927.0036 | 919.219 |  | 931.9426 | 899.5779 | 909.8339 | 875.8583 |  | 3.558 | 5 | 30.58919 | 576.158 | 632.3 | 12.12109 | 10.53 | 17.0875 | 46 | 3 | 1.830066 | 1.8 |  | 4.721555 | 74 | 138 | 4820 | 27 | 98 | 7 | 0 | 2 | 2 | 2 | 54.33333 | 47 | 0 | 24 | 40 | 51 | 2.3 | 2 | 3.25 | 484.6768 | 339.1618 | 310.8674 | 323.1378 | 0 | 11.03 | 10.54 | 8.28 | 1.9 | 7.779235 | 28 | 147 | 232 | 4.8 | 5.4 | 8.2 | 5.2 | 8.6 | 7.8 | 5.2 | 9.2 | 4.8 | 7.6 | 58 | 58 | 87 | 87 | 58 | 58 | 58 | 58 | 58 | 56 | 1000 | 0 | 24 | 24 | 0 | 552.33 | 552.33 | 0 | 18 | 71.9988 | 31.57346 | 168.2745 | 45.06199 | 27.09429 | -2.541155 | 237.8896 | 89.67877 | 10.32123 | 0.7274307 | 3.216667 | 1.616667 | 0.7166667 | 0.2333333 | 0 | 50 | 63040.55 | 4174.892 | 7.623853 | 8.496057 | 420.5288 | 485.8268 | 99.43522 | 7.292 | 0 | 0.8950834 | 25.038 | 10280 | 24 | 38.66667 | 58 | 138 | 20 | 202 | 286 | 3.8 | 2 | 0.9 | 0.3 | 58 | 10.5 | 4 | 56.96667 | 175 | 0 | 19 | 17 | 20 | 20 | 16 | 583.9588 | 464.9251 | 425.7129 | 430.6369 | 1.448538 | 84.40203 | -267.0406 | 633.7203 | 623.0323 | 0.8240591 | 645.4914 | 22.5 | 30.46537 | 0.9118662 | 31.37723 | 16.36017 | 8.122084 | 25.59175 | 193.4584 | 168 | 205 | 296.8404 | 284 | 308 | 290.4633 | 278 | 300 | 299.0936 | 290 | 311 | 3.756889 | 2.6 | 6.4 | 1.648308 | 1.3 | 2.2 | 0.726066 | 0.5 | 1 | 0.2417095 | 0.1 | 0.3 | 911.4085 | 903.9404 | 920.1049 | 12.87249 | 10.13564 | 15.4039 | 56.60475 | 57.9891 | 34.8259 | 684.765625 | 0.9754504 | 0.8855429 | 0.7152211 | 0.75332 | 125.2025 | 163.162 | 271.0579 | 389.6694 | 3 | 3.1 | 4.4 | 4.5 | 3.9 | 4 | 417 | 357 | 273
2020-01-29 | 50.58 | 8.59 | 1.389 | 0.73 | 3.2 | 637 | 557.896 | 1 | 50250.32 | 9.517273 | 912.3491 | 911.8876 | 2405.37 | 311.4754 | 83.33333 | 826 | 658.7163 | 639.5623 | 25786.8 | 250 | 16.97663 | 62.79478 | 902.6753 | 910.0534 | 921.5182 | 917.4525 |  | 929.2633 | 898.2501 | 904.0006 | 873.3937 |  | 11.312 | 5 | 30.5516 | 576.872 | 622.9 | 26.77 | 10.14 | 16.80978 | 50 | 3 | 2.090862 | 1.3 |  | 5.513138 | 65 | 136 | 4820 | 28 | 102 | 6.666667 | 0 | 2 | 2 | 2 | 54 | 47.33333 | 0 | 24 | 40 | 45 | 2.3 | 0.8 | 0.25 | 491.6943 | 341.3044 | 312.9797 | 324.0804 | 0 | 10.98 | 10.9 | 8 | 4.2 | 8.05274 | 29 | 140 | 236 | 7.8 | 9.8 | 9.2 | 6 | 4.6 | 5.2 | 3.4 | 7.4 | 5 | 10 | 58 | 58 | 87 | 87 | 58 | 58 | 58 | 58 | 58 | 60 | 900 | 0 | 24 | 24 | 1003.94 | 89.3 | 1093.24 | 1 | 33 | 58.656 | 32.16506 | 168.5826 | 44.10535 | 25.9882 | -2.810456 | 235.8656 | 90.17333 | 9.826671 | 0.9825249 | 3.733333 | 1.7 | 0.7333333 | 0.25 | 0 | 35 | 62940.2 | 4148.017 | 7.538916 | 8.423773 | 419.8852 | 445.3963 | 99.47566 | 7.502 | 0 | 0.8758179 | 28.026 | 10490 | 25 | 37.33333 | 59 | 175 | 20 | 204 | 288 | 4.7 | 2 | 0.9 | 0.3 | 60 | 10.83333 | 4.6 | 57.16667 | 175 | 0 | 19 | 16 | 21 | 22 | 18 | 579.7633 | 465.4885 | 424.0908 | 430.9102 | 1.759311 | 82.13838 | -269.4265 | 633.8337 | 650.3548 | 0.8563172 | 645.5889 | 22.5 | 26.46168 | 0.9372229 | 27.3989 | 13.12356 | 8.057233 | 22.32348 | 193.6974 | 188 | 201 | 296.8805 | 293 | 300 | 290.5192 | 288 | 294 | 299.1002 | 293 | 302 | 3.563517 | 2.5 | 5.1 | 1.655773 | 1.4 | 2 | 0.7177732 | 0.5 | 0.9 | 0.2504954 | 0.2 | 0.3 | 907.718 | 894.679 | 918.2421 | 12.80769 | 9.064796 | 15.08286 | 56.78595 | 58.66351 | 35.47437 | 708.203125 | 0.9556897 | 0.8848816 | 0.714339 | 0.7531607 | 120.3954 | 158.9013 | 268.4558 | 388.7458 | 3 | 3 | 4.4 | 4.5 | 3.9 | 4 | 400 | 370 | 238
2020-01-30 | 50.33 | 8.32 | 1.38 | 0.62 | 3.82 | 636 | 591.9484 | 1 | 50235.16 | 9.558333 | 918.2054 | 917.204 | 2424.113 | 308.4652 | 250 | 833 | 662.6697 | 641.7381 | 25560.6 | 250 | 15.3712 | 59.30267 | 916.9028 | 914.5091 | 912.0782 | 926.9085 |  | 929.5329 | 904.5889 | 915.9077 | 878.6121 |  | 11.312 | 5 | 30.54769 | 575.992 | 612.1 | 26.77 | 10.76 | 16.4924 | 49 | 3 | 1.952442 | 1.8 |  | 7.939752 | 58 | 133 | 4820 | 29 | 105 | 6.333333 | 0 | 2 | 2 | 2 | 54 | 45.66667 | 0 | 24 | 39 | 40 | 2.2 | 0.6 | 0.25 | 484.8197 | 342.4699 | 309.624 | 323.0829 | 0 | 11.15 | 10.87 | 8.04 | 4.1 | 8.171121 | 78 | 123 | 215 | 7.6 | 9.7 | 6.8 | 6 | 4 | 5.2 | 3.4 | 7.4 | 5.2 | 9.8 | 58 | 58 | 87 | 87 | 58 | 58 | 58 | 58 | 58 | 58 | 800 | 0 | 24 | 24 | 682.32 | 0 | 682.32 | 0 | 21 | 82.6284 | 31.29272 | 169.9259 | 45.79632 | 27.57462 | -2.619121 | 240.6777 | 89.63116 | 10.36884 | 1.434812 | 2.866667 | 1.616667 | 0.6833333 | 0.2833333 | 0 | 48 | 62847.37 | 4157.645 | 7.666516 | 8.595632 | 420.6636 | 484.4867 | 99.44031 | 13.68 | 0 | 0.9307365 | 35.496 | 21150 | 27 | 36.33333 | 56.66667 | 154 | 20 | 202 | 286 | 3.2 | 1.7 | 0.7 | 0.4 | 63 | 11.33333 | 2.6 | 56.93333 | 175 | 0 | 20 | 17 | 20 | 22 | 15 | 587.2111 | 464.4143 | 425.603 | 430.9596 | 2.443886 | 84.94384 | -264.6682 | 633.9061 | 676.6774 | 0.8885753 | 645.6465 | 22.5 | 31.63064 | 0.9318751 | 32.56251 | 15.12799 | 8.692737 | 21.71392 | 194.8882 | 185 | 211 | 296.9236 | 290 | 313 | 290.6345 | 287 | 307 | 299.1456 | 295 | 304 | 2.839591 | 2.2 | 3.9 | 1.586483 | 1.3 | 2 | 0.6869965 | 0.6 | 0.9 | 0.2685544 | 0.2 | 0.4 | 912.9928 | 903.509 | 919.9772 | 11.40323 | 8.928604 | 15.53194 | 56.69438 | 58.00206 | 33.69757 | 731.71875 | 0.9141688 | 0.8745219 | 0.7091018 | 0.7638227 | 92.19764 | 169.0901 | 259.364 | 398.1956 | 3 | 3 | 4.5 | 4.5 | 3.9 | 4 | 410 | 370 | 251
2020-01-31 | 51.04 | 8.47 | 1.44 | 0.71 | 3.46 | 620 | 540.1796 | 1 | 50303.14 | 9.51 | 971.4104 | 911.5179 | 2431.614 | 310.8035 | 83.33333 | 789 | 658.4694 | 618.538 | 25711.4 | 250 | 16.33633 | 62.14075 | 905.1731 | 913.6462 | 913.5047 | 917.1923 |  | 928.9862 | 897.1288 | 904.9938 | 871.9642 |  | 11.312 | 5 | 29.34329 | 561.912 | 510.1 | 26.77 | 0.95 | 15.81801 | 81 | 5 | 1.729363 | 1.5 |  | 5.528045 | 51 | 137 | 4820 | 31 | 109 | 6.5 | 0 | 2 | 2 | 2 | 56.66667 | 52 | 0 | 24 | 40 | 43 | 2.2 | 4.5 | 1.5 | 482.9612 | 341.992 | 312.612 | 324.8392 | 0 | 11.18 | 10.92 | 7.82 | 6.44 | 8.180949 | 85 | 138 | 158 | 7.4 | 9.6 | 6.6 | 6 | 4.6 | 5.2 | 3.4 | 7.6 | 5.2 | 9.8 | 58 | 58 | 87 | 87 | 58 | 58 | 58 | 58 | 58 | 58 | 1100 | 0 | 24 | 24 | 665.82 | 599.1 | 1264.92 | 2 | 37 | 74.2596 | 32.60225 | 168.1064 | 43.90491 | 25.52137 | -2.964859 | 234.5678 | 90.3838 | 9.616201 | 1.715143 | 3.333333 | 1.7 | 0.7666667 | 0.2833333 | 0 | 34 | 62843.68 | 4150.385 | 7.39303 | 8.377422 | 420.294 | 431.5431 | 99.48068 | 6.615 | 0 | 0.8712574 | 39.231 | 10350 | 28 | 36.66667 | 55.66667 | 154 | 19 | 203 | 290 | 3.8 | 1.8 | 0.8 | 0.3 | 65 | 10.23333 | 2.1 | 56.93333 | 175 | 0 | 16 | 18 | 20 | 17 | 14 | 574.8601 | 464.2522 | 425.2947 | 428.9706 | 1.643689 | 79.52186 | -268.6148 | 633.4564 | 687 | 0.9208333 | 645.1829 | 22.5 | 23.76497 | 0.93588 | 24.70085 | 13.0733 | 8.329597 | 19.6129 | 194.1256 | 180 | 208 | 296.7748 | 287 | 308 | 290.4429 | 277 | 306 | 299.272 | 292 | 312 | 3.377163 | 2.6 | 4.4 | 1.702363 | 1.5 | 2 | 0.7546007 | 0.6 | 0.9 | 0.2725614 | 0.2 | 0.4 | 907.4593 | 899.9857 | 916.4979 | 12.06465 | 8.393921 | 13.96444 | 57.00377 | 58.89695 | 34.43682 | 695.3125 | 0.9169937 | 0.8913497 | 0.7202535 | 0.7638202 | -5.939954 | 147.8693 | 265.5932 | 396.1681 | 3 | 3.1 | 4.5 | 4.6 | 4 | 4 | 420 | 391 | 308
2020-02-01 | 51.55 | 8.62 | 1.49 | 0.7 | 3.6 | 640 | 565.9532 | 1 | 50249.44 | 9.436667 | 976.3392 | 918.4686 | 2435.418 | 310.3402 | 208.3333 | 909 | 659.4581 | 646.764 | 25786.8 | 250 | 14.6582 | 56.55515 | 915.6477 | 917.969 | 914.0054 | 930.8844 |  | 927.8205 | 906.753 | 916.2003 | 881.4265 |  | 8.072 | 5 | 30.54167 | 576.272 | 609.8 | 26.77 | 10.76 | 15.7008 | 36 | 2 | 1.836067 | 1.5 |  | 16.218 | 45 | 129 | 4820 | 1 | 3 | 6.25 | 0 | 2 | 2 | 2 | 55.66667 | 49.66667 | 0 | 23 | 38 | 44 | 2 | 3.8 | 2 | 487.1011 | 340.5574 | 312.5024 | 324.1621 | 0 | 11.4 | 10.9 | 7.66 | 1.83 | 8.14745 | 80 | 135 | 255 | 7.2 | 9.4 | 6.4 | 6 | 3.6 | 4.4 | 2.8 | 6.6 | 4.7 | 9 | 56 | 56 | 84 | 84 | 56 | 56 | 56 | 56 | 56 | 56 | 800 | 0 | 24 | 24 | 0 | 273.07 | 273.07 | 0 | 8 | 63.8832 | 33.06163 | 168.064 | 44.24879 | 26.01026 | -2.89475 | 235.4283 | 90.18151 | 9.818492 | 1.996742 | 3.583333 | 1.8 | 0.8 | 0.3166667 | 0 | 40 | 63089.4 | 4180.393 | 7.502747 | 8.408155 | 419.7707 | 458.0365 | 99.45784 | 15.687 | 0 | 0.884301875 | 23.544 | 0 |  | 38 | 57 | 146 | 20 | 203 | 290 | 3.9 | 1.9 | 0.8 | 0.4 | 3 | 10.96667 | 4.2 | 57.03333 | 175 | 0 | 17 | 18 | 21 | 23 | 14 | 584.9286 | 464.5773 | 425.8234 | 429.625 | 1.998919 | 84.65674 | -272.1899 | 640 | 31.72414 | 0.03448276 | 648.072 | 22.5 | 22.43437 | 0.9400781 | 23.37445 | 10.34407 | 8.122084 | 13.98422 | 193.8781 | 187 | 203 | 296.69 | 291 | 303 | 290.406 | 284 | 295 | 299.1213 | 296 | 302 | 3.460455 | 2.9 | 4.1 | 1.741017 | 1.6 | 1.9 | 0.7947222 | 0.7 | 0.9 | 0.2957118 | 0.2 | 0.4 | 914.5506 | 902.7696 | 920.0248 | 10.63126 | 9.172379 | 12.74984 | 57.4178 | 58.871 | 34.60542 | 745.859375 | 0.9178028 | 0.8953785 | 0.7244398 | 0.7721836 | 5.597014 | 134.8583 | 268.4412 | 401.4645 | 3 | 3 | 4.5 | 4.6 | 4 | 4 | 420 | 391 | 306
2020-02-02 | 52.69 | 8.66 | 1.47 | 0.69 | 3.38 | 640 | 582.3056 | 1 | 50235.33 | 9.538333 | 978.0386 | 918.6745 | 2439.984 | 311.045 | 291.6667 | 836 | 666.6205 | 646.4704 | 25560.6 | 250 | 16.38191 | 59.7318 | 920.4372 | 917.5233 | 908.0117 | 931.001 |  | 926.1517 | 907.1618 | 920.435 | 876.3569 |  | 8.108 | 5 | 30.57292 | 576.308 | 645.5 | 34.029 | 10.65 | 15.30399 | 56 | 3 | 1.794105 | 1.7 |  | 16.218 | 37 | 127 | 4820 | 2 | 7 | 7.25 | 0 | 2 | 2 | 2 | 56.33333 | 49 | 0 | 24 | 40 | 41 | 2.3 | 0.5 | 0.25 | 485.271 | 341.4107 | 312.813 | 325.2113 | 0 | 11.09 | 10.8 | 8.17 | 2.2 | 8.118421 | 78 | 123 | 215 | 7.7 | 7.8 | 7 | 6.2 | 4.5 | 5 | 3.4 | 7.6 | 5.2 | 9.8 | 58 | 58 | 87 | 87 | 58 | 58 | 58 | 58 | 58 | 58 | 700 | 0 | 24 | 24 | 0 | 0 | 0 | 0 | 0 | 79.3056 | 31.40847 | 168.4094 | 44.73777 | 26.6256 | -2.674636 | 237.0981 | 89.89829 | 10.10171 | 2.144996 | 2.716667 | 1.633333 | 0.7166667 | 0.25 | 0 | 45 | 62938.02 | 4170.314 | 7.73003 | 8.467789 | 420.8363 | 468.5453 | 99.46377 | 12.699 | 0 | 0.9098525 | 10.845 | 0 |  | 37.33333 | 57.66667 | 181 | 20 | 202 | 295 | 3.5 | 2 | 0.9 | 0.3 | 5 | 9 | 5.9 | 57.86667 | 175 | 0 | 19 | 19 | 22 | 22 | 16 | 585.9449 | 464.9185 | 425.8363 | 430.1116 | 1.350385 | 74.0692 | -278.623 | 640 | 63.44828 | 0.06896552 | 648.09 | 22.5 | 31.2664 | 0.9400781 | 32.20648 | 13.5592 | 9.120727 | 18.56239 | 194.7793 | 189 | 200 | 296.8742 | 291 | 302 | 290.5318 | 286 | 294 | 299.1506 | 296 | 303 | 2.903774 | 1.9 | 4.5 | 1.631392 | 1.2 | 2.2 | 0.7015012 | 0.5 | 1 | 0.238794 | 0.2 | 0.4 | 913.9706 | 899.4554 | 920.7089 | 12.36922 | 9.666801 | 23.46295 | 57.41789 | 58.72834 | 35.53922 | 788.28125 | 0.9187074 | 0.8750283 | 0.715669 | 0.7627577 | 19.49477 | 144.192 | 269.8393 | 398.608 | 3 | 3.1 | 4.5 | 4.6 | 4 | 4 | 411 | 372 | 294
2020-02-03 | 50.17 | 9.37 | 1.34 | 0.68 | 3.26 | 639 | 567.0208 | 0.9979167 | 50215.22 | 9.55 | 952.3179 | 915.7878 | 2446.103 | 309.7101 | 208.7683 | 824 | 663.6888 | 616.9607 | 25636 | 250 | 14.5524 | 53.19129 | 914.2048 | 920.0635 | 906.3483 | 927.2269 |  | 925.0097 | 903.1831 | 914.4785 | 881.3859 |  | 8.253 | 5 | 30.60704 | 575.573 | 623.3 | 35.31 | 10.78 | 14.66914 | 78 | 6 | 1.838523 | 1.5 |  | 9.824771 | 76 | 124 | 4820 | 4 | 10 | 6 | 0 | 2 | 2 | 2 | 55.33333 | 48 | 0 | 23 | 38 | 40 | 2.2 | 0.5 | 0.25 | 485.4288 | 341.6801 | 310.8729 | 324.95 | 0 | 11.06 | 10.78 | 8.1 | 2.56 | 8.177388 | 85 | 145 | 180 | 4.8 | 5.2 | 7.8 | 5.2 | 8.6 | 8 | 5 | 9.2 | 4.8 | 7.6 | 58 | 58 | 87 | 87 | 58 | 58 | 58 | 58 | 58 | 58 | 700 | 0 | 23.95 | 23.95 | 0 | 0 | 0 | 0 | 0 | 77.0208 | 31.64735 | 168.7018 | 44.62146 | 26.79426 | -2.812448 | 237.3051 | 89.8941 | 10.1059 | 2.140702 | 3.45 | 1.65 | 0.7 | 0.3 | 0 | 33 | 62729.97 | 4160.552 | 7.731018 | 8.475183 | 421.4136 | 465.2133 | 99.46766 | 2.988 | 0 | 0.8873565 | 7.857 | 0 |  | 36.66667 | 57.66667 | 151 | 21 | 202 | 299 | 4.8 | 2 | 0.9 | 0.4 | 8 | 11.5 | 6.3 | 57.5 | 174 | 0 | 19 | 19 | 21 | 20 | 14 | 580.1092 | 464.9243 | 425.471 | 431.3047 | 1.955276 | 86.58217 | -274.8487 | 640.1112 | 94.17241 | 0.1013649 | 648.2612 | 22.5 | 28.98108 | 0.9400781 | 29.92115 | 13.53239 | 10.97533 | 19.56101 | 193.3153 | 185 | 200 | 296.9073 | 293 | 301 | 290.5339 | 288 | 295 | 299.2163 | 297 | 301 | 3.818536 | 2.4 | 7.4 | 1.635213 | 1.2 | 2.1 | 0.7054178 | 0.5 | 1 | 0.2689583 | 0.2 | 0.4 | 912.3569 | 899.1923 | 921.1218 | 11.64625 | 9.446419 | 17.61924 | 57.29222 | 58.88398 | 35.86345 | 687.03125 | 0.9746316 | 0.869156 | 0.7155059 | 0.7648656 | 53.29878 | 150.7469 | 270.0153 | 396.5444 | 3 | 3.1 | 4.5 | 4.6 | 4 | 4 | 420 | 403 | 325
2020-02-04 | 50.9 | 9.45 | 1.4 | 0.68 | 3.14 | 640 | 553.6208 | 1 | 50191.84 | 9.599167 | 942.0983 | 918.4233 | 2457.56 | 308.0098 | 291.6667 | 764 | 666.0473 | 535.1806 | 25711.4 | 210 | 15.23119 | 52.98242 | 919.0065 | 920.269 | 907.2216 | 930.4966 |  | 925.6291 | 907.4409 | 918.899 | 880.1016 |  | 8.253 | 5 | 30.58366 | 576.453 | 263.1 | 35.31 | 10.3 | 14.39141 | 68 | 5 | 1.878277 | 1.5 |  | 16.218 | 69 | 123 | 4820 | 5 | 14 | 6.833333 | 0 | 2 | 2 | 2 | 56 | 51.33333 | 0 | 23 | 37 | 51 | 2.2 | 0.5 | 0.25 | 482.6278 | 342.2405 | 309.0822 | 323.0309 | 0 | 11.2 | 10.9 | 8.01 | 2.65 | 8.218053 | 57 | 125 | 198 | 4.6 | 5.4 | 7.8 | 5.2 | 8.4 | 7.8 | 5 | 7.6 | 4.8 | 7.4 | 58 | 58 | 87 | 87 | 58 | 58 | 58 | 58 | 58 | 58 | 700 | 0 | 24 | 24 | 844.44 | 89.14 | 933.58 | 1 | 27 | 45.0408 | 33.22675 | 169.4014 | 45.07579 | 27.49737 | -2.801817 | 239.1727 | 89.67459 | 10.32541 | 2.040014 | 4.283333 | 1.766667 | 0.8166667 | 0.3166667 | 0 | 70 | 62655.15 | 4149.171 | 7.82771 | 8.541884 | 419.5524 | 479.5841 | 99.45887 | -6.091 | 0 | 0.8650325 | 25.038 | 11090 | 3 | 36.33333 | 57.33333 | 159 | 20 | 202 | 290 | 4.7 | 2 | 0.9 | 0.4 | 10 | 11 | 5 | 57.4 | 175 | 0 | 17 | 18 | 22 | 21 | 15 | 585.3646 | 464.3275 | 424.9966 | 429.6512 | 2.09967 | 82.74462 | -272.4392 | 640.0834 | 125.8966 | 0.1358477 | 648.2591 | 22.5 | 21.92472 | 0.9400781 | 22.8648 | 14.8275 | 12.1685 | 18.65316 | 192.5766 | 177 | 208 | 296.5803 | 279 | 302 | 290.3943 | 281 | 297 | 299.1385 | 284 | 301 | 4.243125 | 3.2 | 5.7 | 1.75822 | 1.5 | 2 | 0.788684 | 0.6 | 0.9 | 0.2941632 | 0.2 | 0.4 | 914.1738 | 901.1222 | 922.3716 | 11.5657 | 9.362244 | 14.49633 | 57.26529 | 58.89695 | 36.13579 | 787.109375 | 0.9707535 | 0.892686 | 0.7241129 | 0.7713188 | 65.15339 | 126.0113 | 270.4003 | 399.1729 | 3 | 3 | 4.5 | 4.5 | 3.9 | 4 | 420 | 400 | 326
2020-02-05 | 51.82 | 9.19 | 1.43 | 0.73 | 3.5 | 641 | 557.4232 | 1 | 50170.71 | 9.391667 | 948.257 | 916.2059 | 2465.591 | 304.1848 | 208.3333 | 824 | 654.5678 | 627.9505 | 25711.4 | 250 | 14.55844 | 52.6228 | 915.7268 | 918.0383 | 908.0843 | 924.3803 |  | 926.3182 | 904.4058 | 916.4878 | 879.1372 |  | 8.253 | 5 | 30.56201 | 577.333 | 552.5 | 35.31 | 10.35 | 7.559278 | 53 | 3 | 2.171671 | 1.6 |  | 16.218 | 62 | 123 | 4820 | 6 | 19 | 6 | 0 | 2 | 2 | 2 | 56 | 48 | 0 | 22 | 35 | 37 | 2.2 | 0.3 | 0.25 | 477.5854 | 339.9033 | 311.3485 | 272.947 | 2 | 11.07 | 10.86 | 8.54 | 2.6 | 8.2272 | 28 | 150 | 196 | 7.6 | 10 | 7 | 6 | 4.4 | 4.8 | 3.2 | 7.4 | 5.2 | 9.8 | 58 | 58 | 87 | 87 | 58 | 58 | 58 | 58 | 58 | 58 | 1000 | 0 | 24 | 24 | 545.43 | 0 | 545.43 | 0 | 16 | 70.9932 | 30.53971 | 168.8002 | 43.46592 | 25.35783 | -3.112856 | 234.5111 | 90.51432 | 9.48568 | 1.784048 | 2.8 | 1.55 | 0.6666667 | 0.2833333 | 0 | 40 | 62751.97 | 4213.702 | 7.600989 | 8.375396 | 419.9053 | 430.5066 | 99.49787 | 10.205 | 0 | 0.869615 | 36.243 | 21410 | 5 | 36.33333 | 57.66667 | 150 | 20 | 204 | 290 | 3.4 | 1.7 | 0.7 | 0.3 | 14 | 11.5 | 2.7 | 56.86667 | 175 | 0 | 21 | 18 | 23 | 20 | 10 | 575.49 | 462.7721 | 422.9242 | 430.8928 | 3.962597 | 76.98477 | -273.4441 | 640.2668 | 158.6207 | 0.1703305 | 648.458 | 22.5 | 32.56863 | 0.8886238 | 33.45726 | 14.18306 | 8.433334 | 20.46888 | 195.3406 | 188 | 204 | 296.9615 | 287 | 301 | 290.5287 | 285 | 294 | 299.1443 | 294 | 303 | 2.566987 | 1.6 | 3.8 | 1.649564 | 1.3 | 2.3 | 0.6430752 | 0.5 | 0.8 | 0.2625417 | 0.1 | 0.3 | 912.3742 | 853.942 | 925.3718 | 11.64906 | 7.307632 | 19.79739 | 56.22173 | 58.28738 | 34.13853 | 633.75 | 0.9104697 | 0.8820547 | 0.7139641 | 0.7622853 | 55.46022 | 156.8867 | 266.1976 | 396.6043 | 3 | 3.1 | 4.5 | 4.6 | 3.9 | 4 | 397 | 344 | 165
2020-02-06 | 50.43 | 9.29 | 1.49 | 0.74 | 3.14 | 641 | 574.4236 | 1 | 50007.83 | 9.434167 | 943.5799 | 914.4746 | 2460.825 | 297.0895 | 625 | 820 | 662.3216 | 620.345 | 25560.6 | 250 | 16.28477 | 53.86449 | 923.7647 | 919.6534 | 898.2527 | 912.9549 |  | 925.3317 | 898.4179 | 922.9466 | 880.7836 |  | 8.253 | 5 | 30.56803 | 577.333 | 525.7 | 33.54934 | 10.17 | 7.559278 | 79 | 4 | 2.050774 | 1.6 |  | 16.218 | 54 | 121 | 4820 | 7 | 23 | 0 | 0 | 2 | 2 | 2 | 53.66667 | 44.33333 | 8.78 | 21 | 35 | 43 | 2.3 | 0.7 | 0.25 | 498.1504 | 339.7917 | 320.3696 | 128.7629 | 0 | 11 | 10.8 | 8.18 | 2.36 | 8.206264 | 85 | 130 | 170 | 7.6 | 10.2 | 7 | 6.2 | 4.6 | 4.8 | 3 | 7.6 | 5.4 | 10 | 58 | 58 | 87 | 87 | 58 | 58 | 58 | 58 | 58 | 60 | 1200 | 0 | 24 | 24 | 0 | 1023.62 | 1023.62 | 3 | 26 | 58.8036 | 31.19123 | 168.9235 | 44.27604 | 25.99823 | -2.919087 | 236.2787 | 90.23224 | 9.767763 | 1.867939 | 2.783333 | 2.416667 | 0.75 | 0.2666667 | 0 | 45 | 63353.16 | 4247.558 | 7.700562 | 8.438526 | 421.5045 | 450.1252 | 99.48263 | 15.045 | 0 | 0.8961367 | 32.508 | 11310 | 6 | 36.33333 | 56.66667 | 175 | 21 | 204 | 300 | 3.5 | 2.7 | 0.9 | 0.3 | 17 | 11.5 | 3 | 56.86667 | 175 | 0 | 18 | 17 | 20 | 22 | 13 | 586.4498 | 464.725 | 425.8423 | 431.3166 | 3.254367 | 66.7905 | -283.9064 | 640.389 | 191.3448 | 0.2048132 | 648.5905 | 22.5 | 30.32128 | 0.908991 | 31.23027 | 16.31404 | 10.21014 | 23.02381 | 194.946 | 183 | 208 | 295.6568 | 287 | 302 | 290.6431 | 280 | 297 | 299.1459 | 292 | 312 | 2.803442 | 2.1 | 4.3 | 2.359375 | 1.8 | 2.9 | 0.7631771 | 0.6 | 1.1 | 0.2727789 | 0.2 | 0.4 | 911.3232 | 899.616 | 922.6561 | 13.85512 | 10.16422 | 18.18909 | 56.1588 | 58.32629 | 35.35765 | 734.296875 | 0.9106272 | 1.062674 | 0.7262324 | 0.7693517 | 76.71928 | -17.64933 | 275.2548 | 400.3164 | 3 | 3.1 | 4.5 | 4.7 | 3.9 | 4 | 403 | 381 | 156
2020-02-07 | 50.72 | 8.82 | 1.33 | 0.87 | 3.3 | 642 | 573.0776 | 1 | 50257.77 | 9.634167 | 896.7297 | 910.4512 | 2479.497 | 308.8599 | 541.6667 | 874 | 665.8279 | 643.1853 | 25786.8 | 250 | 18.83053 | 62.80926 | 920.2437 | 915.6196 | 899.046 | 904.4014 |  | 925.969 | 888.6661 | 919.2125 | 868.8315 |  | 8.253 | 5 | 30.5874 | 578.213 | 610.7 | 27.58 | 8.12 | 7.559278 | 59 | 3.5 | 1.807197 | 1.4 | 0.1 | 13.85381 | 45 | 120 | 4820 | 8 | 27 | 6.166667 | 0 | 2 | 2 | 2 | 49.33333 | 48.33333 | 1.73 | 21 | 37 | 39 | 2.2 | 0.5 | 0.25 | 503.0639 | 342.9725 | 314.1306 | 319.1464 | 0 | 10.99 | 10.82 | 8.18 | 2.35 | 8.203169 | 85 | 145 | 190 | 4.8 | 5.2 | 8 | 5.2 | 8.4 | 7.8 | 5 | 7.2 | 4.8 | 7.6 | 58 | 58 | 87 | 87 | 58 | 58 | 58 | 58 | 58 | 56 | 600 | 0 | 24 | 24 | 0 | 653.01 | 653.01 | 0 | 19 | 65.0676 | 32.07443 | 169.7047 | 45.13892 | 27.08297 | -2.606887 | 239.3197 | 89.77264 | 10.22736 | 2.012531 | 2.933333 | 1.916667 | 0.7166667 | 0.25 | 0 | 89 | 63188.01 | 4192.746 | 7.887317 | 8.547132 | 420.1164 | 472.9979 | 99.47088 | 11.91 | 0 | 0.8926442 | 32.508 | 11910 | 7 | 36 | 56.66667 | 152 | 20 | 204 | 303 | 3.4 | 2 | 0.8 | 0.3 | 20 | 11.5 | 3 | 56.83333 | 174 | 0 | 21 | 18 | 21 | 24 | 16 | 585.8979 | 465.3313 | 426.1814 | 429.8685 | 1.630802 | 82.85929 | -270.1423 | 640.6192 | 225.069 | 0.239296 | 648.8281 | 22.5 | 28.59624 | 0.9138282 | 29.51006 | 18.58037 | 11.88318 | 25.98084 | 194.7461 | 178 | 199 | 296.3718 | 292 | 300 | 290.6019 | 288 | 294 | 299.1554 | 296 | 301 | 2.910211 | 2.3 | 3.7 | 1.886144 | 1.6 | 2.3 | 0.7046817 | 0.6 | 0.9 | 0.2507257 | 0.2 | 0.3 | 906.5672 | 896.7413 | 920.9323 | 15.58492 | 11.59449 | 18.25043 | 56.72814 | 58.19661 | 34.47572 | 732.265625 | 0.9097751 | 0.9745052 | 0.7201353 | 0.7687646 | 88.744 | -15.26404 | 269.0066 | 399.7755 | 3 | 3.1 | 4.6 | 4.6 | 4 | 4 | 403 | 381 | 590
2020-02-08 | 50.93 | 9.12 | 1.39 | 0.99 | 3.08 | 642 | 580.6696 | 1 | 50214.08 | 9.488333 | 913.9646 | 915.6097 | 2496.682 | 312.0383 | 208.3333 | 924 | 671.7253 | 650.3806 | 25636 | 250 | 16.18604 | 58.17454 | 917.8556 | 921.2266 | 910.8079 | 913.6741 |  | 929.9965 | 897.8739 | 917.8334 | 876.1894 |  | 8.145 | 5 | 30.57275 | 578.105 | 565.2 | 27.58 | 8.98 | 10.33854 | 41 | 3 | 2.027599 | 1.4 |  | 8.44439 | 76 | 118 | 4820 | 10 | 30 | 7.083333 | 0 | 2 | 2 | 2 | 49.66667 | 46.33333 | 0 | 24 | 40 | 41 | 2.3 | 0.4 | 0.25 | 509.1228 | 344.486 | 314.3192 | 326.5108 | 0 | 10.92 | 10.86 | 8.01 | 3.17 | 8.201082 | 95 | 124 | 163 | 4 | 4.4 | 6.6 | 4.6 | 7.2 | 6.4 | 4 | 7.8 | 4 | 6.2 | 58 | 58 | 87 | 87 | 58 | 58 | 58 | 58 | 58 | 58 | 600 | 0 | 24 | 24 | 0 | 501.08 | 501.08 | 0 | 16 | 77.5896 | 31.09766 | 169.458 | 45.40287 | 26.91465 | -2.491219 | 239.2843 | 89.79313 | 10.20687 | 2.204908 | 2.533333 | 1.516667 | 0.65 | 0.2333333 | 0 | 50 | 63414.15 | 4222.667 | 7.841114 | 8.545868 | 421.01 | 462.2988 | 99.4794 | 10.203 | 0 | 0.9044698 | 33.255 | 10950 | 8 | 36.66667 | 59 | 170 | 20 | 205 | 296 | 3.2 | 1.7 | 0.8 | 0.3 | 22 | 13 | 2.9 | 56.96667 | 174 | 0 | 21 | 18 | 21 | 24 | 19 | 592.8302 | 464.6937 | 425.646 | 428.9922 | 1.58137 | 81.30011 | -271.1674 | 640.7919 | 258.7931 | 0.2737787 | 648.9928 | 22.5 | 32.59942 | 0.8497963 | 33.44922 | 17.77354 | 10.44358 | 26.07161 | 195.3236 | 189 | 207 | 296.9667 | 287 | 301 | 290.6464 | 283 | 295 | 299.0955 | 293 | 303 | 2.594953 | 1.8 | 4 | 1.581253 | 1.3 | 1.9 | 0.6829838 | 0.5 | 0.9 | 0.2347095 | 0.2 | 0.4 | 911.4318 | 904.1394 | 919.3762 | 12.56819 | 10.53176 | 16.74933 | 56.49764 | 58.4949 | 36.35629 | 748.4375 | 0.9078424 | 0.9024914 | 0.7193881 | 0.7683247 | 98.91678 | 109.7131 | 270.254 | 401.0633 | 3 | 3.1 | 4.6 | 4.7 | 4 | 4 | 413 | 359 | 470
2020-02-09 | 50.09 | 9.2 | 1.57 | 0.88 | 3.08 | 642 | 581.4336 | 0.9986111 | 50226.59 | 9.460833 | 907.8409 | 913.9912 | 2509.297 | 312.7209 | 41.72462 | 733 | 674.9492 | 654.2892 | 25711.4 | 250 | 15.93873 | 56.90297 | 914.0469 | 921.6876 | 907.572 | 913.6622 |  | 928.5155 | 897.6741 | 914.7798 | 876.2987 |  | 7.713 | 5 | 30.54168 | 577.673 |  | 27.58 | 8.02 | 10.33854 | 127 | 7 | 1.8306 | 1.4 | 0.3 | 9.599936 | 67 | 116 | 4820 | 10 | 34 | 6.75 | 0 | 2 | 2 | 2 | 49 | 44.33333 | 0 | 23 | 39 | 41 | 2.2 | 0.6 | 0.25 | 504.7818 | 346.6924 | 315.235 | 327.2949 | 0 | 10.89 | 10.72 | 7.83 | 5.36 | 8.169389 | 83 | 135 | 183 | 4.6 | 5.2 | 7.8 | 5 | 8.2 | 8 | 5.2 | 9.2 | 4.8 | 7.6 | 52 | 52 | 81 | 81 | 54 | 52 | 52 | 52 | 52 | 52 | 900 | 0 | 23.96667 | 23.96667 | 0 | 0 | 0 | 0 | 0 | 74.4336 | 30.8443 | 168.7861 | 44.63308 | 26.09167 | -2.742536 | 236.7683 | 90.13841 | 9.861593 | 2.319023 | 2.7 | 1.516667 | 0.6833333 | 0.2333333 | 0 | 38 | 63483.84 | 4260.862 | 7.740662 | 8.456012 | 421.3744 | 448.6065 | 99.4874 | 12.699 | 0 | 0.9056598 | 20.556 | 0 | 8 | 36.66667 | 58 | 156 | 21 | 206 | 300 | 3.8 | 1.9 | 0.9 | 0.3 | 24 | 10.33333 | 4.6 | 56.03333 | 174 | 0 | 22 | 18 | 22 | 24 | 16 | 586.1778 | 465.298 | 425.902 | 431.0509 | 1.465825 | 74.00579 | -279.7718 | 641.0251 | 292.5172 | 0.3068726 | 649.173 | 22.5 | 34.35699 | 0.813781 | 35.17077 | 20.21887 | 14.81425 | 27.40745 | 195.65 | 185 | 202 | 297.3284 | 291 | 301 | 290.671 | 285 | 309 | 299.1483 | 296 | 317 | 2.370076 | 1.9 | 4.1 | 1.408472 | 1.1 | 2 | 0.6552755 | 0.5 | 1 | 0.2173993 | 0.2 | 0.3 | 909.9223 | 885.2274 | 919.3257 | 12.10124 | 10.02614 | 18.77093 | 56.39956 | 58.30037 | 34.98153 | 730.9375 | 0.9028753 | 0.8804039 | 0.719966 | 0.7631317 | 105.155 | 182.9118 | 276.3185 | 396.7136 | 3 | 3.11 | 4.5 | 4.7 | 3.9 | 4 | 389 | 343 | 450
2020-02-10 | 49.05 | 10.45 | 1.46 | 0.9 | 3.24 | 642 | 576.9528 | 1 | 50191.34 | 9.585833 | 898.2984 | 915.1332 | 2488.203 | 310.435 | 125 | 857 | 671.369 | 649.4411 | 23524.8 | 250 | 16.194 | 52.50872 | 921.7907 | 923.0319 | 902.7671 | 915.4751 |  | 923.5278 | 897.5496 | 921.79 | 876.8997 |  | 7.713 | 5 | 30.57992 | 577.673 | 634.8 | 27.58 | 8.85 | 10.77539 | 50 | 3 | 1.713075 | 1.4 |  | 8.018009 | 59 | 114 | 4820 | 11 | 38 | 7.166667 | 0 | 2 | 2 | 2 | 51.33333 | 44.66667 | 36.78 | 23 | 38 | 40 | 2.2 | 0.5 | 0.25 | 502.1493 | 344.8717 | 312.9752 | 324.9251 | 0 | 10.88 | 10.69 | 8.11 | 4.1 | 8.188916 | 60 | 140 | 200 | 8 | 10 | 7 | 6 | 4.4 | 5 | 3.4 | 7.4 | 5 | 9.8 | 56 | 56 | 84 | 84 | 56 | 56 | 56 | 56 | 56 | 56 | 1200 | 0 | 24 | 24 | 0 | 920.74 | 920.74 | 0 | 28 | 71.2128 | 30.39763 | 168.8395 | 44.53785 | 25.99172 | -2.772034 | 236.5971 | 90.18598 | 9.814021 | 2.41046 | 2.6 | 1.416667 | 0.6333333 | 0.2333333 | 0 | 70 | 63493.02 | 4264.114 | 7.917957 | 8.449895 | 419.6736 | 437.6645 | 99.51258 | 4.684 | 0 | 0.8986804 | 26.532 | 10660 | 9 | 35.66667 | 58.33333 | 156 | 20 | 205 | 300 | 3.8 | 1.5 | 0.7 | 0.3 | 25 | 11.33333 | 3.8 | 56.6 | 174 | 0 | 23 | 18 | 22 | 24 | 15 | 586.9776 | 464.0245 | 426.794 | 429.8175 | 1.099869 | 82.486 | -271.6402 | 641.1226 | 326.2414 | 0.3413554 | 649.227 | 22.5 | 36.12316 | 0.809178 | 36.93234 | 20.65513 | 13.88046 | 27.83544 | 195.1181 | 173 | 210 | 297.19 | 288 | 306 | 290.5626 | 280 | 302 | 299.1318 | 289 | 309 | 2.684045 | 1.9 | 5.6 | 1.395109 | 1.2 | 1.5 | 0.643897 | 0.5 | 0.8 | 0.2065382 | 0.1 | 0.3 | 911.4434 | 901.0585 | 920.5234375 | 13.82827 | 9.987709 | 22.28529 | 56.46239 | 57.88534 | 32.84159 | 705.9375 | 0.9283817 | 0.8716853 | 0.7206338 | 0.7619978 | 75.82694 | 205.1084 | 269.1795 | 400.4097 | 3 | 3.1 | 4.6 | 4.7 | 4 | 4 | 410 | 344 | 478
2020-02-11 | 50.42 | 9.02 | 1.38 | 0.86 | 3 | 630 | 572.2176 | 1 | 50228.07 | 9.558333 | 907.7917 | 912.9853 | 2483.222 | 310.7871 | 0 | 866 | 668.8382 | 650.2776 | 25937.6 | 250 | 20.10802 | 68.79472 | 917.164 | 918.2093 | 901.4929 | 913.2461 |  | 925.3887 | 896.5519 | 918.8444 | 860.843 |  | 7.713 | 5 | 30.00390625 | 567.113 | 590 | 25.30356 | 8.55 | 8.978612 | 41 | 2.5 | 1.749917 | 1.4 |  | 8.263652 | 50 | 113 | 4820 | 13 | 41 | 7.166667 | 0 | 2 | 2 | 2 | 50.33333 | 42.66667 | 0 | 23 | 39 | 41 | 2.2 | 0.5 | 0.25 | 503.9765 | 343.6007 | 313.0652 | 325.491 | 0 | 11.01 | 10.93 | 7.93 | 2.6 | 8.141461 | 92 | 138 | 179 | 5 | 5.4 | 8 | 5.2 | 8.6 | 8 | 5 | 9.2 | 4.8 | 7.6 | 54 | 54 | 81 | 81 | 54 | 54 | 54 | 54 | 54 | 54 | 700 | 0 | 24 | 24 | 0 | 529.19 | 529.19 | 0 | 15 | 81.0276 | 30.15901 | 168.2286 | 43.94022 | 25.13472 | -2.79463 | 234.509 | 90.47367 | 9.526328 | 2.363932 | 3.516667 | 1.5 | 0.65 | 0.2166667 | 0 | 58 | 63525.39 | 4266.777 | 7.448365 | 8.37532 | 419.186 | 397.708 | 99.52542 | 8.624 | 0 | 0.9082819 | 39.978 | 22070 | 11 | 36 | 58.66667 | 193 | 20 | 204 | 296 | 4.3 | 1.6 | 0.8 | 0.3 | 27 | 11.33333 | 2 | 56.23333 | 174 | 0 | 23 | 18 | 22 | 23 | 16 | 583.0904 | 464.684 | 425.3862 | 430.0194 | 0.974529 | 66.81421 | -284.0789 | 640.1111 | 347.9655 | 0.3758381 | 648.18 | 22.5 | 35.70507 | 0.8291901 | 36.53426 | 21.22911 | 12.9726 | 30.48117 | 193.822 | 179 | 212 | 297.0981 | 287 | 312 | 290.4799 | 281 | 298 | 299.1857 | 285 | 308 | 3.522846 | 2.8 | 5 | 1.507089 | 1.3 | 1.8 | 0.642581 | 0.5 | 0.8 | 0.2044815 | 0.2 | 0.3 | 907.5731 | 896.2385 | 913.1162 | 14.76583 | 11.61071 | 18.55084 | 56.03421 | 57.47033 | 33.10098 | 538.046875 | 0.9776165 | 0.8689855 | 0.7133181 | 0.7642518 | 3.965278 | 188.9214 | 271.4244 | 402.013 | 3 | 3 | 4.5 | 4.7 | 3.9 | 4 | 410 | 310 | 396
2020-02-12 | 49.87 | 9.54 | 1.4 | 0.85 | 3.36 | 629 | 581.8448 | 1 | 50205.56 | 9.625 | 904.9424 | 910.6518 | 2525.181 | 308.261 | 41.66667 | 828 | 661.7264 | 609.897 | 25636 | 250 | 13.11885 | 63.80517 | 911.8102 | 909.3762 | 905.2454 | 911.4812 |  | 925.7136 | 896.0261 | 914.9096 | 860.7494 |  | 482.4 | 17 | 29.96663 | 1052.92 | 478.5 | 27.53615 | 8.26 | 46.08931 | 66 | 3 | 1.991855 | 1.4 |  | 8.31924 | 85 | 110 | 4820 | 14 | 45 | 6.5 | 0 | 2 | 2 | 2 | 50 | 43.33333 | 5 | 26 | 41 | 47 | 2.3 | 0.8 | 0.25 | 499.3167 | 342.2179 | 310.6645 | 323.491 | 0 | 10.8 | 10.72 | 8.1 | 1.9 | 8.153279 | 101 | 140 | 178 | 8 | 10 | 6.8 | 6 | 4.6 | 5.2 | 3.4 | 7.6 | 5.4 | 10.2 | 58 | 58 | 87 | 87 | 58 | 58 | 58 | 58 | 58 | 58 | 700 | 0 | 24 | 24 | 610.71 | 311.95 | 922.66 | 1 | 26 | 72.1848 | 30.11463 | 168.4126 | 42.59469 | 23.63202 | -3.361557 | 231.2777 | 91.23544 | 8.764557 | 2.241741 | 3.1 | 1.466667 | 0.65 | 0.2166667 | 0 | 30 | 63336.71 | 4258.65 | 7.369739 | 8.259918 | 419.6086 | 375.7227 | 99.54628 | 5.976 | 0 | 0.9250315 | 34.002 | 0 | 11 | 37.33333 | 58 | 188 | 20 | 202 | 293 | 3.6 | 1.7 | 0.8 | 0.3 | 29 | 11.91667 | 2.8 | 56.2 | 174 | 0 | 21 | 18 | 20 | 21 | 12 | 574.879 | 464.1205 | 424.8844 | 430.6485 | 1.551038 | 68.67452 | -282.3161 | 639.1849 | 368.6897 | 0.4103209 | 686.7928 | 22.5 | 33.83657 | 0.8892188 | 34.72579 | 18.27051 | 11.93507 | 24.20403 | 194.4003 | 176 | 208 | 297.0667 | 286 | 307 | 290.4554 | 279 | 295 | 299.2828 | 290 | 307 | 3.161413 | 2.3 | 4.2 | 1.517646 | 1.2 | 1.9 | 0.6537454 | 0.5 | 0.8 | 0.2273438 | 0.2 | 0.3 | 906.4754 | 897.1392 | 916.1586 | 12.97556 | 5.83817 | 15.87514 | 55.7565 | 56.91264 | 33.24364 | 542.421875 | 0.9533882 | 0.8700327 | 0.7128324 | 0.7686984 | 14.0288 | 185.5048 | 265.2328 | 403.0044 | 3 | 3.1 | 4.5 | 4.8 | 3.9 | 4 | 409 | 355 | 456
2020-02-13 | 49.14 | 10.55 | 1.44 | 0.79 | 3.24 | 630 | 569.6544 | 1 | 50269.06 | 9.533333 | 952.6444 | 906.4764 | 2542.595 | 312.0908 | 0 | 840 | 670.02 | 652.6332 | 25334.4 | 250 | 12.10237 | 43.01038 | 916.083 | 907.4762 | 894.4013 | 904.3759 |  | 917.9746 | 888.5372 | 916.4865 | 857.7989 |  | 7.713 | 5 | 29.97786 | 567.113 | 579 | 27.58 | 8.17 | 45.44593 | 46 | 3 | 1.878839 | 1.3 |  | 7.440703 | 76 | 108 | 4820 | 15 | 48 | 4.5 | 0 | 2 | 2 | 2 | 52 | 45 | 0 | 25 | 41 | 42 | 2.2 | 0.8 | 0.25 | 508.2411 | 342.8949 | 315.582 | 326.1272 | 0 | 11 | 10.81 | 7.52 | 1.16 | 8.133055 | 85 | 145 | 190 | 5 | 5.4 | 8 | 5.2 | 8.6 | 8 | 5 | 9.2 | 4.8 | 7.6 | 58 | 58 | 87 | 87 | 58 | 58 | 58 | 58 | 58 | 58 | 1000 | 0 | 24 | 24 | 0 | 443.1 | 443.1 | 0 | 14 | 75.5544 | 31.06346 | 168.4944 | 43.65356 | 25.28104 | -2.769239 | 234.6598 | 90.40662 | 9.593379 | 2.099428 | 2.866667 | 1.483333 | 0.6833333 | 0.2166667 | 0 | 35 | 63247.38 | 4230.671 | 7.539978 | 8.380707 | 419.848 | 409.6651 | 99.51783 | 8.656 | 0 | 0.9042133 | 35.496 | 10150 | 12 | 37.66667 | 57.66667 | 170 | 20 | 205 | 290 | 3.8 | 1.8 | 0.8 | 0.3 | 31 | 11.41667 | 2.6 | 56.56667 | 174 | 0 | 18 | 17 | 20 | 22 | 17 | 581.9553 | 465.2558 | 425.3417 | 430.3124 | 1.769495 | 77.43331 | -282.7928 | 638.4782 | 390.4138 | 0.4448036 | 646.4923 | 22.5 | 31.22423 | 0.8892188 | 32.11345 | 13.93468 | 7.966439 | 22.69958 | 194.9442 | 180 | 210 | 296.8317 | 288 | 305 | 290.3505 | 98 | 299 | 299.1014 | 292 | 311 | 2.826232 | 1.9 | 4.1 | 1.49139 | 1 | 1.9 | 0.676772 | 0 | 0.9 | 0.2315243 | 0 | 0.3 | 901.8733 | 845.6014 | 913.5717 | 15.12143 | 12.5508 | 29.24673 | 56.47886 | 57.63892 | 33.51601 | 700 | 0.9180849 | 0.8726351 | 0.7166973 | 0.7651795 | 15.02956 | 187.2658 | 274.5253 | 396.1475 | 3 | 3.1 | 4.5 | 4.7 | 3.9 | 4 | 407 | 383 | 436
2020-02-14 | 49.56 | 10.5 | 1.37 | 0.81 | 3.08 | 613 | 539.6768 | 0.9840278 | 48743.48 | 9.537273 | 946.4594 | 897.6301 | 2465.694 | 309.7617 | 0 | 863 | 653.9803 | 635.1058 | 25786.8 | 250 | 12.44495 | 52.73649 | 902.6745 | 899.6566 | 890.3477 | 893.4535 |  | 914.4495 | 877.6884 | 905.1406 | 847.2915 |  | 7.679 | 5 | 29.69487 | 552.119 | 570 | 9.26832 | 8.93 | 49.46135 | 61 | 3 | 1.94302 | 1.6 |  | 16.218 | 68 | 209 | 4829 | 16 | 51 | 4.416667 | 0 | 2 | 2 | 2 | 52.66667 | 47 | 77.39 | 24 | 40 | 40 | 2.2 | 0.4 | 0.25 | 508.7031 | 341.4378 | 312.6033 | 323.1799 | 0 | 11.2 | 11 | 8.34 | 4.45 | 8.087865 | 82 | 120 | 112 | 4.8 | 5.6 | 8 | 7 | 8.4 | 7.8 | 5 | 9 | 5.8 | 7.6 | 52 | 52 | 78 | 78 | 52 | 52 | 52 | 52 | 52 | 52 | 1000 | 0 | 23.61667 | 23.61667 | 0 | 776.17 | 776.17 | 1 | 22 | 74.5068 | 32.59168 | 164.3785 | 40.98855 | 23.0195 | -2.593463 | 225.7931 | 90.95365 | 9.046352 | 1.995161 | 3.366667 | 1.666667 | 0.9333333 | 0.3833333 | 0 | 48 | 62666.23 | 4209.519 | 7.497742 | 8.06404 | 421.8754 | 413.7173 | 99.50996 | 9.711 | 0 | 0.8803863 | 25.785 | 0 | 12 | 35.66667 | 56 | 152 | 20 | 205 | 291 | 4 | 1.8 | 1.2 | 0.6 | 33 | 10.83333 | 3.9 | 56.8 | 175 | 0 | 15 | 18 | 24 | 24 | 0 | 560.2652 | 463.9869 | 422.1319 | 430.5164 | 2.024639 | 64.26932 | -280.0754 | 637.3853 | 395.1379 | 0.4633142 | 645.3845 | 22.5 | 20.58207 | 0.8892188 | 21.47129 | 11.96611 | 7.097497 | 22.42724 | 194.3334 | 185 | 206 | 296.9334 | 284 | 305 | 287.3597 | 59 | 303 | 299.0019 | 284 | 309 | 3.191383 | 1.6 | 4.4 | 1.606089 | 0.6 | 2.1 | 0.9046852 | 0 | 1.6 | 0.3219676 | 0 | 0.6 | 892.7216 | 746.2443 | 911.3029 | 16.0437 | 12.95006 | 54.10125 | 56.31445 | 57.70377 | 35.3317 | 4012.96875 | 0.9125429 | 0.9285664 | 0.8150406 | 0.8008749 | 22.76258 | 143.787 | 339.3923 | 409.0836 | 3 | 3.1 | 4.6 | 4.6 | 4 | 4.2 | 411 | 302 | 233
2020-02-15 | 50.06 | 10.43 | 1.41 | 0.8 | 3.46 | 629 | 554.862 | 1 | 50204.72 | 9.591667 | 938.9582 | 912.2912 | 2536.531 | 309.261 | 41.66667 | 744 | 663.6753 | 643.8671 | 25560.6 | 250 | 9.640793 | 36.70183 | 910.7705 | 906.9672 | 910.6545 | 918.6007 |  | 927.6045 | 897.5305 | 913.9107 | 855.7655 |  | 7.461 | 5 | 29.96794 | 565.981 | 617.4 | 6.467313 | 8.78 | 45.45408 | 58 | 3 | 1.942133 | 1.5 | 0.02 | 10.21544 | 59 | 207 | 4829 | 17 | 54 | 5.916667 | 0 | 2 | 2 | 2 | 54 | 47.33333 | 0 | 24 | 40 | 42 | 2.3 | 0.4 | 0.25 | 502.9733 | 339.9963 | 312.1962 | 322.5891 | 0 | 10.9 | 10.59 | 8.06 | 3.45 | 8.037154 | 84 | 115 | 140 | 8 | 10 | 6.6 | 6 | 4.6 | 5.2 | 3.6 | 7.4 | 5.4 | 10 | 58 | 58 | 87 | 87 | 58 | 58 | 58 | 58 | 58 | 58 | 1100 | 0 | 24 | 24 | 0 | 398.55 | 398.55 | 0 | 12 | 78.312 | 31.40127 | 167.2411 | 42.33966 | 23.5454 | -2.937972 | 230.1882 | 91.04758 | 8.952424 | 2.007756 | 2.783333 | 1.45 | 0.7166667 | 0.2333333 | 0 | 48 | 63260.01 | 4261.093 | 7.407727 | 8.221008 | 420.9431 | 380.6197 | 99.54302 | 8.249 | 0 | 0.8821335 | 28.026 | 10490 | 13 | 36 | 57.33333 | 145 | 20 | 203 | 290 | 3.5 | 1.7 | 0.8 | 0.3 | 35 | 11 | 3.6 | 56.83333 | 174 | 0 | 18 | 18 | 21 | 22 | 16 | 573.7658 | 464.9516 | 425.1404 | 430.8958 | 2.111536 | 75.70788 | -280.7368 | 636.8255 | 415.8621 | 0.4977969 | 644.7888 | 22.5 | 28.72915 | 0.8897547 | 29.61891 | 16.006 | 7.720038 | 23.01085 | 195.0981 | 185 | 212 | 297.1827 | 288 | 306 | 290.4851 | 279 | 303 | 299.2137 | 290 | 309 | 2.736882 | 1.8 | 4.2 | 1.457086 | 1.2 | 2 | 0.7135729 | 0.5 | 1.1 | 0.232706 | 0.2 | 0.4 | 907.3031 | 895.6155 | 918.9359 | 14.38125 | 12.50124 | 18.06428 | 56.56837 | 57.47033 | 35.07232 | 635.546875 | 0.9054963 | 0.8659985 | 0.72061 | 0.7654379 | 34.82097 | 187.1931 | 282.6484 | 397.5008 | 3 | 3.1 | 4.6 | 4.7 | 4.1 | 4.2 | 339 | 379 | 381
2020-02-16 | 50 | 10.41 | 1.4 | 0.78 | 3.38 | 631 | 564.4056 | 1 | 50255.62 | 9.426667 | 941.3831 | 913.1789 | 2520.747 | 309.2705 | 166.6667 | 866 | 665.5372 | 645.9473 | 25560.6 | 250 | 10.90547 | 37.62388 | 907.52 | 906.3858 | 916.1804 | 919.4873 |  | 933.6181 | 898.3051 | 910.7558 | 850.08 |  | 7.397 | 5 | 29.96956 | 567.677 | 641.2 | 13.47 | 8.07 | 45.09679 | 46 | 3 | 2.644592 | 1.3 | 0.05 | 7.876711 | 51 | 204 | 4829 | 17 | 58 | 6.583333 | 0 | 2 | 2 | 2 | 53.66667 | 47 | 0 | 24 | 41 | 42 | 2.3 | 0.7 | 0.25 | 488.1349 | 339.0668 | 311.6602 | 323.0126 | 0 | 10.8 | 10.68 | 7.56 | 3.48 | 8.004982 | 82 | 128 | 163 | 4.8 | 5.2 | 8 | 5.2 | 8.4 | 8 | 5.2 | 9 | 4.8 | 7.8 | 56 | 56 | 84 | 84 | 56 | 56 | 56 | 56 | 56 | 56 | 1100 | 0 | 24 | 24 | 0 | 0 | 0 | 0 | 0 | 75.4056 | 31.61563 | 167.5338 | 42.37841 | 23.7358 | -3.017094 | 230.631 | 91.01651 | 8.983489 | 2.157455 | 2.883333 | 1.533333 | 0.7 | 0.2166667 | 0 | 40 | 63066.9 | 4230.547 | 7.38396 | 8.23682 | 419.4916 | 380.3441 | 99.5417 | 12.699 | 0 | 0.8944621 | 15.327 | 0 | 13 | 35.33333 | 56.66667 | 160 | 20 | 203 | 293 | 4.1 | 2 | 0.8 | 0.3 | 38 | 10.5 | 5.3 | 56.7 | 174 | 0 | 19 | 19 | 20 | 25 | 17 | 571.5579 | 465.1563 | 424.7553 | 430.5274 | 1.760214 | 76.009 | -278.5024 | 636.461 | 438.5862 | 0.5322797 | 644.3889 | 22.5 | 29.62508 | 0.8941407 | 30.51922 | 20.65253 | 13.4784 | 28.3542 | 195.3614 | 181 | 211 | 297.2335 | 289 | 309 | 290.7157 | 283 | 305 | 299.102 | 279 | 317 | 2.599879 | 1.9 | 4.9 | 1.424378 | 1.2 | 2.1 | 0.6891424 | 0.5 | 1 | 0.2133368 | 0.1 | 0.4 | 906.9649 | 897.725 | 916.0458 | 15.32773 | 12.95831 | 18.02811 | 56.73418 | 57.93723 | 35.35765 | 556.5625 | 0.9018477 | 0.8581244 | 0.7048147 | 0.7529268 | 47.63028 | 200.8694 | 269.441 | 394.3296 | 3 | 3.1 | 4.5 | 4.7 | 4.1 | 4.2 | 413 | 396 | 400
2020-02-17 | 50.75 | 10.31 | 1.4 | 0.76 | 3.24 | 631 | 556.7692 | 1 | 50256.32 | 9.408333 | 938.5018 | 911.384 | 2513.049 | 309.8087 | 41.66667 | 792 | 663.6216 | 644.9679 | 25636 | 250 | 10.09671 | 33.66743 | 906.7156 | 905.5394 | 908.9732 | 919.3759 |  | 930.5127 | 898.1654 | 910.4057 | 847.7941 |  | 7.397 | 5 | 29.99121 | 567.677 | 650.6 | 13.47 | 8.67 | 44.77921 | 49 | 3 | 1.771909 | 1.5 |  | 7.356855 | 64 | 203 | 4829 | 18 | 61 | 6.666667 | 0 | 2 | 2 | 2 | 54 | 52 | 0 | 24 | 40 | 43 | 2.2 | 0.7 | 0.25 | 485.9688 | 338.4423 | 312.0834 | 323.5228 | 0 | 10.82 | 10.8 | 7.8 | 2.25 | 7.991505 | 85 | 120 | 205 | 4.8 | 5.4 | 7.8 | 5 | 8.6 | 8 | 5 | 9.2 | 4.8 | 7.4 | 60 | 60 | 90 | 90 | 60 | 60 | 60 | 60 | 60 | 60 | 1100 | 0 | 24 | 24 | 0 | 1009.58 | 1009.58 | 1 | 28 | 82.1892 | 30.9357 | 167.4911 | 42.2935 | 23.50666 | -2.809538 | 230.4817 | 91.02006 | 8.979942 | 1.93589 | 2.466667 | 1.35 | 0.6333333 | 0.2166667 | 0 | 35 | 62996.42 | 4229.041 | 7.377161 | 8.231488 | 419.9903 | 379.9866 | 99.54165 | 5.846 | 0 | 0.8823601 | 31.761 | 22280 | 15 | 34.33333 | 56.33333 | 160 | 20 | 203 | 295 | 2.8 | 1.5 | 0.7 | 0.3 | 41 | 10.5 | 3.8 | 57 | 175 | 0 | 20 | 19 | 21 | 22 | 15 | 570.1361 | 465.5987 | 424.705 | 430.808 | 1.947366 | 85.42075 | -274.2235 | 636.1394 | 461.3103 | 0.5667625 | 644.036 | 22.5 | 32.24541 | 0.9246738 | 33.17008 | 21.95776 | 13.6081 | 30.8962 | 195.6738 | 185 | 209 | 297.3899 | 291 | 309 | 290.7485 | 277 | 311 | 299.276 | 288 | 312 | 2.3991 | 1.8 | 3 | 1.355516 | 1.1 | 1.6 | 0.6247894 | 0.5 | 0.8 | 0.1995579 | 0 | 0.3 | 905.3203 | 897.6156 | 911.9127 | 15.10065 | 13.44407 | 17.54277 | 56.79532 | 58.23552 | 33.26958 | 608.515625 | 0.9007471 | 0.8517492 | 0.6988558 | 0.7518272 | 58.77358 | 216.6569 | 264.5556 | 390.6257 | 3 | 3 | 4.6 | 4.7 | 4.1 | 4.2 | 413 | 398 | 401
2020-02-18 | 50.44 | 10.52 | 1.39 | 0.74 | 3.1 | 629 | 555.6876 | 1 | 50239.83 | 9.583333 | 945.9748 | 909.9676 | 2498.662 | 309.9636 | 83.33333 | 832 | 661.0515 | 624.8466 | 25636 | 250 | 10.89161 | 37.91798 | 902.8657 | 904.5701 | 913.2166 | 915.7853 |  | 930.5545 | 895.4794 | 907.3018 | 847.0155 |  | 7.397 | 5 | 29.94401 | 565.917 | 564.7 | 13.47 | 8.39 | 44.42194 | 60 | 3 | 1.905135 | 1.4 |  | 7.546289 | 55 | 200 | 4829 | 19 | 65 | 6.666667 | 0 | 2 | 2 | 2 | 54 | 51.33333 | 0 | 24 | 42 | 47 | 2.3 | 0.7 | 0.25 | 487.5933 | 338.6035 | 313.0124 | 323.7252 | 0 | 10.85 | 10.6 | 7.93 | 3.49 | 8.061257 | 87 | 126 | 161 | 7.6 | 9.8 | 7 | 6.2 | 4.2 | 5 | 3.4 | 7.2 | 5.4 | 9.8 | 58 | 58 | 87 | 87 | 58 | 58 | 58 | 58 | 58 | 58 | 1300 | 0 | 24 | 24 | 0 | 394.57 | 394.57 | 0 | 12 | 69.1176 | 32.02572 | 167.5715 | 42.49176 | 23.24213 | -3.265842 | 230.0395 | 91.31615 | 8.683851 | 1.971187 | 2.516667 | 1.416667 | 0.65 | 0.1833333 | 0 | 40 | 62966.92 | 4233.653 | 7.34148 | 8.215697 | 419.7757 | 370.6362 | 99.55049 | 12.914 | 0 | 0.8834461 | 30.267 | 11420 | 15 | 36.33333 | 53.33333 | 145 | 20 | 205 | 295 | 3.2 | 1.6 | 0.7 | 0.2 | 44 | 11.83333 | 3.4 | 56.9 | 175 | 0 | 16 | 18 | 20 | 24 | 14 | 569.4982 | 464.4948 | 425.9962 | 430.0829 | 1.892099 | 88.73877 | -274.0066 | 635.7423 | 482.0345 | 0.6012452 | 643.6111 | 22.5 | 25.9615 | 0.8995752 | 26.86107 | 22.57751 | 13.15416 | 32.27094 | 195.191 | 180 | 212 | 297.0676 | 292 | 302 | 290.4782 | 284 | 298 | 299.2285 | 290 | 311 | 2.69181 | 1.8 | 3.7 | 1.501831 | 1.1 | 1.9 | 0.6853287 | 0.5 | 0.9 | 0.1986215 | 0 | 0.3 | 904.1052 | 895.5994 | 913.9636 | 15.38083 | 13.35183 | 17.51502 | 56.60216 | 57.66486 | 34.54057 | 573.203125 | 0.9047303 | 0.8636875 | 0.7019761 | 0.7555179 | 79.63081 | 200.9401 | 264.4783 | 387.8666 | 3 | 3.1 | 4.6 | 4.7 | 4.1 | 4.2 | 411 | 405 | 371
2020-02-19 | 49.39 | 9.97 | 1.44 | 0.68 | 3.44 | 629 | 539.6992 | 1 | 50176.43 | 9.579167 | 953.9267 | 907.6684 | 2466.365 | 310.3475 | 0 | 839 | 660.7935 | 643.6733 | 25560.6 | 250 | 11.57687 | 48.92916 | 908.1405 | 904.9474 | 905.0336 | 908.9437 |  | 926.2925 | 890.0796 | 910.2414 | 847.4779 |  | 7.397 | 5 | 29.96517 | 565.917 | 623.5 | 13.47 | 8.88 | 43.86623 | 33 | 2 | 2.017195 | 1.4 |  | 7.821123 | 58 | 199 | 4829 | 20 | 68 | 4.5 | 0 | 2 | 2 | 2 | 53.33333 | 48.33333 | 0 | 24 | 41 | 43 | 2.2 | 7.3 | 0.25 | 497.1532 | 340.2387 | 313.9657 | 324.1515 | 0 | 11.01 | 10.84 | 7.85 | 5.5 | 8.032799 | 68 | 127 | 168 | 5.8 | 5.6 | 7.8 | 5.2 | 7.8 | 8 | 5.4 | 8.6 | 5.6 | 7.6 | 46 | 46 | 69 | 69 | 44 | 44 | 44 | 44 | 44 | 46 | 1300 | 17 | 7 | 24 | 0 | 656.62 | 656.62 | 0 | 19 | 75.0792 | 31.25181 | 168.3223 | 42.57466 | 23.61819 | -2.891985 | 231.6232 | 91.05176 | 8.948241 | 2.434606 | 2.6 | 1.5 | 0.7 | 0.2333333 | 0 | 35 | 63099.47 | 4261.56 | 7.346387 | 8.272257 | 419.0031 | 383.0976 | 99.53572 | 14.193 | 0 | 0.8580273 | 16.074 | 0 | 15 | 33 | 47.33333 | 161 | 25 | 210 | 305 | 3.3 | 1.8 | 0.8 | 0.3 | 46 | 10 | 5.2 | 56.96667 | 174 | 0 | 16 | 18 | 20 | 23 | 12 | 577.667 | 465.3511 | 425.3037 | 430.334 | 2.999606 | 94.90236 | -291.9222 | 635.3871 | 502.7586 | 0.635728 | 643.2311 | 22.5 | 29.89343 | 0.9450427 | 30.83848 | 16.98929 | 10.52139 | 26.27913 | 195.5896 | 178 | 213 | 297.1286 | 286 | 309 | 290.6847 | 278 | 305 | 299.3242 | 295 | 310 | 2.380537 | 1.7 | 4.2 | 1.429411 | 1.2 | 2 | 0.6666204 | 0.5 | 1 | 0.2114502 | 0.1 | 0.3 | 901.4828 | 885.5267 | 913.835 | 15.29959 | 13.44119 | 20.06039 | 56.7734 | 57.71673 | 35.52623 | 676.5625 | 0.9040582 | 0.857895 | 0.6992553 | 0.743829 | 98.17452 | 211.5555 | 272.2553 | 374.9785 | 3 | 3.3 | 4.5 | 4.7 | 4.1 | 4.3 | 413 | 385 | 401
2020-02-20 | 50.68 | 9.81 | 1.47 | 0.74 | 3.32 | 628 | 560.2312 | 1 | 50187.8 | 9.486667 | 930.7725 | 901.1275 | 2459.595 | 310.159 | 0 | 774 | 652.683 | 633.4192 | 25862.2 | 250 | 12.38423 | 48.17508 | 897.7133 | 894.2142 | 906.9981 | 903.8406 |  | 922.2468 | 883.8429 | 899.0367 | 841.7069 |  | 7.397 | 5 | 29.86556 | 565.037 | 591.6 | 13.2151 | 8.38 | 43.5487 | 66 | 3.5 | 2.017846 | 1.5 |  | 7.855904 | 89 | 196 | 4829 | 21 | 72 | 6.5 | 0 | 2 | 2 | 2 | 54.33333 | 53 | 1.17 | 24 | 41 | 47 | 2.1 | 0.6 | 0.25 | 493.2329 | 341.3929 | 313.6377 | 324.2147 | 0 | 11.13 | 10.97 | 8.6 | 1.253 | 8.053619 | 68 | 127 | 190 | 7.8 | 9.6 | 6.8 | 6 | 4.8 | 5.2 | 3.4 | 7.6 | 5.4 | 10 | 58 | 58 | 87 | 87 | 58 | 58 | 58 | 58 | 58 | 58 | 1200 | 9.5 | 14.5 | 24 | 0 | 534.39 | 534.39 | 0 | 16 | 69.8412 | 31.27364 | 167.1082 | 41.36499 | 22.42151 | -3.041803 | 227.8529 | 91.49464 | 8.505361 | 2.535697 | 2.883333 | 1.466667 | 0.6333333 | 0.2166667 | 0 | 61 | 63124.26 | 4288.248 | 7.275757 | 8.137603 | 419.2632 | 358.8476 | 99.56038 | 8.809 | 0 | 0.8920879 | 18.315 | 11050 | 17 | 34.66667 | 55 | 160 | 20 | 205 | 300 | 3.8 | 1.6 | 0.7 | 0.3 | 48 | 11.5 | 4.9 | 56.66667 | 174 | 0 | 20 | 19 | 21 | 22 | 10 | 566.6315 | 463.9342 | 425.1398 | 428.7716 | 2.279511 | 85.34309 | -268.7694 | 635.0174 | 522.4828 | 0.6702107 | 642.839 | 17.5 | 28.98069 | 0.8716057 | 29.8523 | 17.55001 | 9.898873 | 28.71734 | 194.3232 | 180 | 209 | 297.3724 | 292 | 309 | 290.4812 | 282 | 302 | 299.2591 | 279 | 310 | 3.260146 | 2.2 | 4.3 | 1.47349 | 1.1 | 1.9 | 0.667956 | 0.5 | 0.8 | 0.2160891 | 0.1 | 0.3 | 895.0778 | 876.4894 | 908.0118 | 16.00956 | 13.41582 | 20.5928 | 56.64288 | 57.8983 | 33.77539 | 719.0625 | 0.9640958 | 0.8729741 | 0.699609 | 0.7497646 | 132.104 | 197.2263 | 259.4817 | 386.232 | 3 | 3.1 | 4.5 | 4.6 | 4.2 | 4.2 | 413 | 391 | 388
2020-02-21 | 51.26 | 8.05 | 1.31 | 0.75 | 3.66 | 631 | 542.794 | 1 | 50300.41 | 9.411667 | 945.2834 | 892.8168 | 2422.697 | 311.1519 | 41.66667 | 824 | 650.1166 | 632.2961 | 25636 | 250 | 14.64069 | 51.5212 | 901.812 | 894.0638 | 884.7890625 | 887.3355 |  | 908.9445 | 871.37 | 901.4024 | 837.5881 |  | 7.525 | 5 | 29.9751 | 567.805 | 560.1 | 13.18 | 8.17 | 43.1915 | 55 | 3 | 2.058466 |  |  | 13.21594 | 77 | 193 | 4829 | 22 | 76 | 5.5 | 0 | 2 | 2 | 2 | 53.33333 | 47.66667 | 0 | 24 | 41 | 42 | 2.3 | 0.6 | 0.25 | 498.2677 | 344.5707 | 315.0107 | 324.8413 | 0 | 11.06 | 10.89 | 8.49 | 2.12 | 8.05668 | 69 | 132 | 166 | 7.6 | 9.4 | 6.6 | 6 | 4.4 | 5.2 | 3.4 | 7.4 | 5.2 | 9.8 | 58 | 58 | 87 | 87 | 58 | 58 | 58 | 58 | 58 | 58 | 1000 | 2.35 | 21.65 | 24 | 0 | 655.44 | 655.44 | 1 | 17 | 72.354 | 32.6451 | 167.3286 | 41.69994 | 22.58802 | -3.258584 | 228.358 | 91.53547 | 8.46453 | 2.565391 | 3.866667 | 1.783333 | 0.8 | 0.2666667 | 0 | 34 | 63552.85 | 4330.956 | 7.257996 | 8.155643 | 420.9878 | 356.4708 | 99.56209 | 7.355 | 0 | 0.8602124 | 22.05 | 11090 | 18 | 36 | 55 | 165 | 21 | 224 | 294 | 4.9 | 2 | 0.8 | 0.3 | 50 | 10.83333 | 4.4 | 56.63333 | 174 | 0 | 17 | 18 | 22 | 22 | 12 | 574.5563 | 465.0739 | 426.4699 | 430.06 | 3.138735 | 79.49785 | -280.3196 | 634.8259 | 545.2069 | 0.7046935 | 642.6334 | 17.5 | 21.69536 | 0.9914713 | 22.68683 | 10.88469 | 7.499562 | 18.05658 | 193.9716 | 183 | 199 | 296.647 | 287 | 302 | 290.3288 | 281 | 300 | 299.0687 | 280 | 310 | 3.549979 | 2.6 | 6.5 | 1.740626 | 1.5 | 2 | 0.7865671 | 0.7 | 1 | 0.2751296 | 0.2 | 0.4 | 887.909 | 875.5571 | 899.9884 | 17.05328 | 13.43624 | 23.11699 | 56.43637 | 57.79456 | 34.64433 | 500 | 0.936203 | 0.8918752 | 0.7080536 | 0.7609432 | 117.8259 | 168.3068 | 259.0972 | 392.5803 | 3 | 3.1 | 4.5 | 4.7 | 4.2 | 4.2 | 418 | 381 | 375
2020-02-22 | 53.46 | 8.16 | 1.34 | 0.65 | 3.5 | 634 | 558.9088 | 1 | 50368.59 | 9.458333 | 957.3097 | 906.8968 | 2422.402 | 312.4886 | 0 | 798 | 662.0852 | 645.0037 | 25862.2 | 250 | 11.73391 | 39.61605 | 915.9317 | 903.3059 | 901.188 | 905.1193 |  | 921.4583 | 885.7037 | 915.5706 | 844.8863 |  | 8.034 | 5 | 30.16748 | 570.954 | 595.8 | 13.18 | 8.51 | 42.02453 | 117 | 7 | 2.004234 | 1.5 |  | 7.114318 | 75 | 191 | 4829 | 24 | 80 | 6.25 | 0 | 2 | 2 | 2 | 51.66667 | 45 | 0 | 24 | 40 | 44 | 2.3 | 0.6 | 0.25 | 499.6486 | 345.5844 | 316.8446 | 325.5353 | 0 | 11.04 | 10.78 | 7.84 | 3.61 | 7.98349 | 68 | 130 | 174 | 5.8 | 4.8 | 7.8 | 5.2 | 8.4 | 8 | 5.6 | 9.4 | 4.8 | 7.8 | 58 | 58 | 87 | 87 | 58 | 58 | 58 | 58 | 58 | 58 | 700 | 11.41667 | 12.58333 | 24 | 0 | 582.68 | 582.68 | 0 | 17 | 76.2288 | 30.9367 | 168.0382 | 42.9279 | 23.94521 | -3.099683 | 231.8116 | 91.00756 | 8.992444 | 2.609437 | 2.683333 | 1.55 | 0.7333333 | 0.2333333 | 0 | 60 | 63470.45 | 4314.428 | 7.375 | 8.278985 | 420.5374 | 381.3556 | 99.53985 | 12.674 | 0 | 0.8815596 | 20.556 | 11180 | 19 | 34.33333 | 52 | 156 | 21 | 220 | 303 | 3.9 | 1.9 | 0.9 | 0.3 | 52 | 12 | 4.6 | 56.93333 | 174 | 0 | 18 | 18 | 20 | 24 | 15 | 580.5783 | 465.6376 | 426.1942 | 430.598 | 2.572572 | 77.69051 | -293.4525 | 634.7883 | 570.931 | 0.7391762 | 642.6061 | 17.5 | 31.95658 | 0.9553128 | 32.91189 | 17.49301 | 10.75485 | 28.25047 | 195.7907 | 186 | 204 | 297.2395 | 291 | 304 | 290.5141 | 279 | 302 | 299.1314 | 286 | 308 | 2.364516 | 1.6 | 4.1 | 1.478853 | 1.1 | 2 | 0.6861968 | 0.5 | 0.9 | 0.2206586 | 0.1 | 0.3 | 900.8898 | 891.1241 | 912.178 | 16.72206 | 14.85251 | 20.96184 | 56.59255 | 57.67783 | 35.38359 | 521.484375 | 0.9041558 | 0.860341 | 0.7040031 | 0.746022 | 112.235 | 199.5583 | 269.1749 | 383.4933 | 3 | 3 | 4.5 | 4.7 | 4.2 | 4.2 | 415 | 347 | 385
2020-02-23 | 53.32 | 8.11 | 1.33 | 0.68 | 3.38 | 629 | 578.7396 | 1 | 50250.1 | 9.565833 | 929.889 | 905.6564 | 2392.345 | 313.2183 | 0 | 803 | 658.9084 | 643.7262 | 25334.4 | 250 | 13.14874 | 44.76687 | 917.8779 | 904.1151 | 895.6586 | 902.321 |  | 917.9121 | 884.2351 | 917.4753 | 843.8104 |  | 12.854 | 5 | 30.1748 | 571.374 | 591.7 | 30.11711 | 8.07 | 42.27046 | 56 | 3 | 2.303425 | 1.8 | 0.1 | 8.275453 | 71 | 188 | 4829 | 24 | 84 | 4.5 | 0 | 2 | 2 | 2 | 51.66667 | 45 | 0 | 26 | 42 | 43 | 2.2 | 0.7 | 0.25 | 505.7482 | 347.242 | 316.6817 | 327.1933 | 0 | 10.98 | 10.68 | 9.2 | 5.31 | 7.961083 | 68 | 146 | 61 | 4.8 | 5.6 | 8 | 5.2 | 8.8 | 8 | 5.2 | 9.2 | 5 | 7.6 | 56 | 56 | 84 | 84 | 56 | 58 | 56 | 56 | 56 | 56 | 700 | 7.75 | 16.25 | 24 | 0 | 0 | 0 | 0 | 0 | 74.7396 | 30.63298 | 168.0379 | 42.43815 | 23.10099 | -3.175857 | 230.4012 | 91.35199 | 8.648015 | 2.638102 | 2.216667 | 1.45 | 0.6666667 | 0.2 | 0 | 44 | 63482.26 | 4331.53 | 7.3276 | 8.228615 | 420.1213 | 368.3189 | 99.55235 | 5.976 | 0 | 0.9200948 | 14.58 | 0 | 19 | 36.33333 | 51 | 174 | 21 | 210 | 308 | 2.6 | 1.6 | 0.8 | 0.2 | 53 | 9.833333 | 5.4 | 56.46667 |  | 0 | 20 | 19 | 21 | 23 | 14 | 578.6928 | 464.9857 | 425.0126 | 430.7273 | 2.578243 | 89.96451 | -267.6242 | 634.5364 | 591.6552 | 0.773659 | 642.5734 | 17.5 | 33.25742 | 0.8944347 | 34.15185 | 21.12535 | 15.02175 | 28.02997 | 195.6809 | 183 | 207 | 297.1247 | 289 | 307 | 290.5187 | 284 | 302 | 299.2628 | 295 | 307 | 2.319758 | 1.7 | 4.1 | 1.541824 | 1.3 | 2 | 0.6894155 | 0.6 | 0.9 | 0.2103738 | 0.2 | 0.3 | 899.4456 | 890.1077 | 910.3965 | 17.82173 | 14.87218 | 24.74358 | 56.31991 | 57.69081 | 34.96856 | 495.78125 | 0.9004888 | 0.8690027 | 0.7061883 | 0.7488755 | 107.13 | 189.0872 | 264.7355 | 387.7578 | 3 | 3.1 | 4.5 | 4.7 | 4.1 | 4.2 | 404 | 351 | 276
2020-02-24 | 53.01 | 8.56 | 1.43 | 0.88 | 3.4 | 629 | 569.4548 | 1 | 50226.6 | 9.558333 | 937.2947 | 903.79 | 2375.151 | 312.6946 | 0 | 781 | 651.7344 | 634.2956 | 25636 | 250 | 14.91943 | 53.91267 | 915.5565 | 905.1309 | 891.7224 | 899.9355 |  | 917.1086 | 881.8602 | 915.216 | 843.4988 |  | 12.854 | 5 | 30.16943 | 571.374 | 562 | 36.14 | 8 | 42.15403 | 46 | 3 | 2.091941 | 1.5 |  | 9.046851 | 68 | 186 | 4829 | 25 | 88 | 6.833333 | 0 | 2 | 2 | 2 | 53.66667 | 47.66667 | 0 | 25 | 40 | 42 | 2.2 | 0.6 | 0.25 | 515.4251 | 349.9654 | 316.0069 | 326.427 | 0 | 10.9 | 10.8 | 8.39 | 1.9 | 8.064363 | 76 | 124 | 212 | 5.2 | 5.8 | 7.8 | 5 | 8.8 | 8.2 | 5.8 | 9.4 | 5 | 7.4 | 56 | 56 | 84 | 84 | 56 | 56 | 56 | 56 | 56 | 56 | 1000 | 0 | 24 | 24 | 0 | 768.95 | 768.95 | 0 | 24 | 76.5048 | 30.21494 | 167.7566 | 41.94032 | 22.64021 | -3.249089 | 229.0881 | 91.53552 | 8.464483 | 2.691512 | 2.75 | 1.583333 | 0.6833333 | 0.2166667 | 0 | 52 | 63323.44 | 4323.102 | 7.262049 | 8.181717 | 420.4625 | 357.4474 | 99.56117 | 8.144 | 0 | 0.9053335 | 28.026 | 21590 | 21 | 34 | 56.33333 | 156 | 20 | 210 | 295 | 3.4 | 1.9 | 0.8 | 0.3 | 56 | 11.16667 | 3.8 | 55.66667 | 175 | 0 | 21 | 18 | 21 | 22 | 14 | 572.6659 | 464.8559 | 425.217 | 431.308 | 2.376124 | 89.5923 | -255.7522 | 634.3056 | 612.3793 | 0.8081418 | 642.5434 | 17.5 | 35.00769 | 0.8124313 | 35.82012 | 21.25319 | 12.32413 | 28.91189 | 195.0016 | 177 | 205 | 297.0473 | 292 | 302 | 290.5474 | 285 | 299 | 299.1521 | 285 | 304 | 2.752235 | 2 | 5.5 | 1.491394 | 1.2 | 1.7 | 0.634296 | 0.5 | 0.7 | 0.2039144 | 0.1 | 0.3 | 897.6639 | 878.5717 | 910.6681 | 18.43772 | 14.94348 | 24.31544 | 55.96889 | 57.21093 | 32.38766 | 479.0625 | 0.9353003 | 0.8555184 | 0.697004 | 0.7477942 | 27.51893 | 186.6327 | 257.385 | 390.7659 | 3 | 3 | 4.5 | 4.7 | 4.1 | 4.2 | 404 | 336 | 300
2020-02-25 | 49.34 | 8.31 | 1.51 | 0.85 | 3.5 | 634 | 560.1761 | 1 | 50307.4 | 9.503333 | 808.4814 | 893.451 | 2386.401 | 314.9142 | 41.66667 | 760 | 655.9811 | 643.2782 | 25862.2 | 250 | 14.19189 | 42.58155 | 905.5765 | 899.1097 | 875.7515 | 888.7611 |  | 905.7768 | 872.9109 | 906.2703 | 836.2635 |  | 12.854 | 0 | 30.16878 | 570.774 | 582.8 | 36.14 | 8.39 | 41.55616 | 61 | 3 | 2.138862 | 1.4 |  | 7.980744 | 65 | 184 | 4829 | 26 | 92 | 6 | 0 | 2 | 2 | 2 | 50.66667 | 44 | 0 | 25 | 42 | 49 | 2.3 | 0.4 | 0.25 | 510.9319 | 350.8241 | 318.7701 | 328.2607 | 0 | 10.81 | 10.6 | 8.26 | 3.6 | 8.092626 | 100 | 115 | 200 | 8 | 9.8 | 6.8 | 6 | 4.4 | 5 | 3.2 | 7.4 | 5.2 | 9.8 | 60 | 60 | 90 | 90 | 60 | 58 | 60 | 60 | 60 | 60 | 1300 | 0 | 24 | 24 | 469.7301 | 36.65 | 506.3801 | 0 | 15 | 71.796 | 30.7272 | 168.4471 | 42.88212 | 23.7853 | -3.083159 | 232.0314 | 91.07787 | 8.922129 | 2.776241 | 3.283333 | 1.566667 | 0.6333333 | 0.2 | 0 | 50 | 63313.22 | 4278.89 | 7.351282 | 8.286836 | 420.0147 | 375.8078 | 99.5449 | 9.711 | 0 | 0.8835585 | 18.315 | 0 | 21 | 35 | 57 | 155 | 21 | 207 | 295 | 3.7 | 1.7 | 0.7 | 0.2 | 58 | 11.5 | 4.9 | 56.2 | 175 | 0 | 20 | 18 | 20 | 25 | 14 | 575.9142 | 465.4501 | 425.752 | 431.4788 | 1.750864 | 77.62581 | -275.171 | 634.2933 | 638.1034 | 0.8426245 | 642.7159 | 17.5 | 31.43028 | 0.8832007 | 32.31348 | 18.28766 | 11.13095 | 24.56717 | 193.5696 | 174 | 205 | 296.8008 | 281 | 309 | 290.4145 | 274 | 296 | 299.0889 | 292 | 305 | 3.621435 | 2.5 | 5.2 | 1.640199 | 1.3 | 2.2 | 0.6879931 | 0.5 | 1 | 0.2279387 | 0.1 | 0.3 | 887.5586 | 873.3528 | 899.7289 | 18.5139 | 14.42464 | 24.13087 | 55.86207 | 57.0164 | 34.21634 | 566.09375 | 0.9669006 | 0.8689756 | 0.6980349 | 0.7529639 | 18.34475 | 181.2278 | 256.5083 | 395.6081 | 3 | 3.1 | 4.7 | 4.7 | 4.1 | 4.2 | 406 | 286 | 356
2020-02-26 | 51.01 | 12.09 | 0.96 | 0 | 3.3 | 630 | 572.7312 | 1 | 50249.09 | 9.424167 | 858.8251 | 887.4254 | 2396.04 | 314.3314 | 0 | 819 | 648.1672 | 630.0281 | 25636 | 250 | 16.47253 | 53.37656 | 910.3819 | 892.1426 | 856.7734 | 883.9241 |  | 892.0587 | 868.0957 | 908.6014 | 830.2461 |  | 12.952 | 5 | 30.17529 | 572.352 | 578.3 | 36.14 | 8 | 40.83406 | 53 | 3 | 2.31821 | 1.7 |  | 16.218 | 62 | 183 | 4829 | 27 | 96 | 6.166667 | 0 | 2 | 2 | 2 | 50.33333 | 42.33333 | 10.47 | 24 | 40 | 42 | 2.3 | 0.3 | 0.25 | 506.8823 | 350.3059 | 318.5906 | 327.8962 | 0 | 11.1 | 10.8 | 8.4 | 2.8 | 8.060118 | 68 | 138 | 178 | 5.8 | 5 | 7.8 | 5.2 | 8.2 | 8.2 | 5.4 | 9.4 | 5 | 7.8 | 58 | 58 | 87 | 87 | 58 | 58 | 58 | 58 | 58 | 58 | 1000 | 0 | 24 | 24 | 562.16 | 87.91 | 650.07 | 0 | 20 | 69.6612 | 29.83039 | 166.753 | 41.18642 | 21.95294 | -3.118743 | 226.7736 | 91.69471 | 8.305288 | 2.713395 | 3.116667 | 1.633333 | 0.6833333 | 0.2166667 | 0 | 50 | 63965.78 | 4396.227 | 6.846497 | 8.099058 | 420.8842 | 341.3868 | 99.55235 | -7.555 | 0 | 0.9090971 | 36.99 | 11120 | 22 | 34.33333 | 55.33333 | 180 | 21 | 207 | 296 | 4.2 | 1.9 | 0.8 | 0.3 | 59 | 11.33333 | 3 | 56.23333 | 175 | 0 | 16 | 18 | 22 | 21 | 12 | 573.8862 | 464.3386 | 423.9838 | 429.2029 | 2.678057 | 72.95816 | -285.2428 | 634.1281 | 659.8276 | 0.8771073 | 642.725 | 17.5 | 34.71391 | 0.8973071 | 35.61121 | 7.338475 | 1.287249 | 17.74531 | 194.9233 | 171 | 204 | 296.8334 | 286 | 303 | 290.5367 | 279 | 298 | 299.2926 | 285 | 305 | 2.758303 | 2.1 | 5.6 | 1.565178 | 1.3 | 2.2 | 0.6423669 | 0.5 | 1 | 0.2186771 | 0.2 | 0.3 | 882.6935 | 872.3115 | 892.4105 | 21.40607 | 17.48825 | 26.64996 | 55.98393 | 57.15906 | 34.56652 | 452.890625 | 0.9224419 | 0.8577066 | 0.6947631 | 0.7441876 | 18.89275 | 179.0451 | 258.4015 | 390.4766 | 3 | 3.1 | 4.6 | 4.7 | 4.1 | 4.2 | 399 | 360 | 301
2020-02-27 | 52.09 | 8.36 | 1.5 | 0.84 | 3.12 | 628 | 533.5252 | 1 | 50137.28 | 9.524167 | 836.6346 | 900.5558 | 2399.155 | 312.8358 | 0 | 790 | 646.2323 | 626.2397 | 25786.8 | 250 | 12.28388 | 44.09503 | 905.0442 | 896.7504 | 891.563 | 903.9253 |  | 917.2117 | 882.9975 | 906.3988 | 831.7062 |  | 12.965 | 5 | 30.16015625 | 570.605 | 562.6 | 36.14 | 8.94 | 40.55631 | 66 | 3 | 2.389683 | 1.4 |  | 16.218 | 59 | 179 | 4829 | 28 | 100 | 6.333333 | 0 | 2 | 2 | 2 | 53.66667 | 46.66667 | 0 | 24 | 40 | 42 | 2.2 | 0.3 | 0.25 | 502.1275 | 347.4584 | 316.1771 | 326.4963 | 0 | 11.03 | 10.97 | 8.4 | 2.1 | 8.018091 | 72 | 135 | 107 | 4.8 | 5.4 | 7.8 | 5.1 | 8.6 | 8 | 5.2 | 9.2 | 4.9 | 7.6 | 56 | 56 | 84 | 84 | 56 | 56 | 56 | 56 | 56 | 56 | 1000 | 6.833333 | 17.16667 | 24 | 0 | 590.87 | 590.87 | 0 | 18 | 75.6552 | 30.516 | 165.4936 | 40.09011 | 20.87942 | -3.409188 | 223.0539 | 92.16771 | 7.832293 | 2.936741 | 2.916667 | 1.533333 | 0.6833333 | 0.25 | 0 | 40 | 63919.43 | 4423.861 | 6.732215 | 7.966211 | 420.9404 | 319.7381 | 99.57282 | 8.312 | 0 | 0.8495624 | 39.978 | 11300 | 23 | 32.66667 | 51.33333 | 162 | 20 | 210 | 306 | 4 | 1.8 | 0.8 | 0.3 | 61 | 11 | 2 | 56.66667 | 175 | 0 | 13 | 18 | 22 | 22 | 9 | 567.7072 | 464.2943 | 424.7275 | 429.7814 | 2.624297 | 82.27073 | -284.4562 | 633.901 | 679.5517 | 0.91159 | 642.6598 | 17.5 | 29.20579 | 0.8687515 | 30.07454 | 10.87988 | 3.920019 | 20.27433 | 195.0026 | 190 | 201 | 297.0251 | 291 | 302 | 290.6782 | 285 | 294 | 299.1999 | 287 | 312 | 2.769764 | 1.9 | 4.3 | 1.484426 | 1.1 | 1.9 | 0.6655347 | 0.5 | 0.9 | 0.2594792 | 0.2 | 0.3 | 893.7836 | 874.0187 | 903.6676 | 17.56567 | 15.33674 | 24.49086 | 56.05049 | 57.26282 | 34.92966 | 439.609375 | 0.9161556 | 0.8573897 | 0.7005476 | 0.7558461 | 29.49942 | 191.5428 | 263.7278 | 392.3349 | 2.7 | 3 | 4.6 | 4.7 | 4.2 | 4.2 | 412 | 360 | 368
2020-02-28 | 51.69 | 8.25 | 1.55 | 0.85 | 3.16 | 630 | 591.1988 | 1 | 50047.94 | 9.725 | 837.1146 | 902.5738 | 2397.555 | 312.3468 | 0 | 831 | 647.4964 | 619.6391 | 25560.6 | 250 | 11.825 | 42.76091 | 906.3447 | 895.396 | 895.2699 | 906.7619 |  | 920.1266 | 885.75 | 908.3679 | 832.6983 |  | 12.965 | 2.5 | 30.16846 | 569.865 | 536.7 | 28.87321 | 8.16 | 40.19922 | 66 | 4 | 2.38185 | 1.5 |  | 16.218 | 55 | 179 | 4829 | 29 | 104 | 5.5 | 0 | 2 | 2 | 2 | 54.66667 | 47.66667 | 0 | 23 | 40 | 42 | 2.2 | 0.4 | 0.25 | 501.4178 | 346.8067 | 315.7625 | 325.8963 | 0 | 10.97 | 10.77 | 9.04 | 4.12 | 7.92546 | 68 | 134 | 192 | 4.8 | 5.6 | 8 | 5.2 | 8.2 | 7.8 | 5.2 | 9 | 4.6 | 7.6 | 60 | 60 | 87 | 87 | 58 | 58 | 58 | 58 | 58 | 58 | 700 | 24 | 0 | 24 | 0 | 546.04 | 546.04 | 0 | 16 | 53.1588 | 30.53335 | 164.5379 | 38.83847 | 19.71001 | -3.742075 | 219.3443 | 92.72015 | 7.27985 | 3.065145 | 2.6 | 1.45 | 0.6666667 | 0.2333333 | 0 | 43 | 63649.21 | 4448.252 | 6.925281 | 7.833723 | 420.0268 | 309.767 | 99.59898 | 9.096 | 0 | 0.9384108 | 41.472 | 10590 | 24 | 33.66667 | 48 | 150 | 21 | 205 | 324 | 3.2 | 1.6 | 0.8 | 0.3 | 63 | 11.41667 | 1.9 | 56.5 | 175 | 0 | 9 | 17 | 22 | 22 | 4 | 562.8782 | 463.6959 | 426.0225 | 431.3669 | 3.138534 | 92.57165 | -306.2927 | 633.7615 | 701.2759 | 0.9460728 | 642.6707 | 17.5 | 25.85121 | 0.8618888 | 26.7131 | 12.40119 | 4.853811 | 21.5972 | 195.3622 | 188 | 201 | 297.0726 | 287 | 304 | 290.6537 | 284 | 302 | 299.1986 | 286 | 314 | 2.572666 | 1.8 | 3.7 | 1.473204 | 1.1 | 1.9 | 0.6623229 | 0.5 | 0.8 | 0.2163276 | 0 | 0.4 | 896.6298 | 863.0889 | 911.8638 | 17.73019 | 13.22263 | 21.89736 | 56.52052 | 57.47033 | 33.04911 | 463.28125 | 0.9259867 | 0.8468887 | 0.7102716 | 0.742754 | 48.75888 | 185.0516 | 278.7342 | 367.0872 | 2.7 | 2.8 | 4.6 | 4.7 | 4.2 | 4.2 | 413 | 364 | 335
2020-02-29 | 51.58 | 7.96 | 1.47 | 1.01 | 3.44 | 639 | 500.2236 | 1 | 50247.01 | 9.125 | 834.2711 | 895.7851 | 2390.418 | 312.3535 | 0 | 807 | 653.8701 | 638.69 | 26163.8 | 250 | 14.70352 | 53.52773 | 895.1325 | 886.2563 | 903.2761 | 893.7233 |  | 918.9515 | 875.7871 | 897.3687 | 832.3534 |  | 12.964 | 0 | 30.17465 | 575.284 | 522.9 | 28.08 | 6.15 | 39.7628 | 63 | 3 | 2.727309 | 1.8 |  | 7.19506 | 84 | 174 | 4829 | 30 | 108 | 6.5 | 1.5 | 2 | 2 | 2 | 51.66667 | 44.66667 | 0 | 24 | 40 | 43 | 2.3 | 0.2 | 0.25 | 501.9966 | 345.2365 | 316.0224 | 325.7408 | 0 | 11.02 | 10.84 | 8.16 | 13.14 | 7.876429 | 68 | 140 | 174 | 5.8 | 4.8 | 7.6 | 5.6 | 8.6 | 8.4 | 5.5 | 9.2 | 4.8 | 7.8 | 58 | 58 | 90 | 90 | 58 | 58 | 58 | 58 | 58 | 58 | 700 | 11.5 | 12.5 | 24 | 0 | 419.74 | 419.74 | 0 | 12 | 65.4836 | 30.55919 | 165.7403 | 40.3819 | 21.3492 | -3.194786 | 224.2766 | 91.90535 | 8.094654 | 3.091085 | 3.483333 | 1.933333 | 0.6833333 | 0.2 | 0 | 31 | 63285.38 | 4376.931 | 7.071875 | 8.009879 | 419.8327 | 333.2829 | 99.5785 | 10.458 | 0 | 0.7828225 | 31.014 | 0 | 24 | 34.66667 | 56.33333 | 165 | 21 | 204 | 312 | 4.3 | 2.1 | 0.8 | 0.2 | 65 | 10.38333 | 3.2 | 56.2 | 175 | 0 | 13 | 18 | 22 | 23 | 12 | 564.0002 | 464.3357 | 425.0977 | 430.1571 | 1.692387 | 71.57326 | -288.0128 | 633.9423 | 732 | 0.9805556 | 642.9914 | 17.5 | 31.03229 | 0.843374 | 31.87566 | 17.74383 | 9.782154 | 27.78357 | 193.7485 | 122 | 224 | 296.3986 | 292 | 304 | 290.4592 | 285 | 295 | 299.2041 | 296 | 302 | 3.543111 | 2.1 | 5.2 | 1.987867 | 1.6 | 2.5 | 0.668463 | 0.5 | 0.9 | 0.2089583 | 0.1 | 0.4 | 889.1852 | 877.9763 | 902.7361 | 17.83758 | 13.97774 | 21.71704 | 56.13674 | 57.56111 | 34.29415 | 520 | 0.9853011 | 0.8996763 | 0.6980937 | 0.7304946 | 105.1536 | 27.89505 | 267.1514 | 375.0342 | 2.7 | 2.8 | 4.6 | 4.7 | 4.2 | 4.2 | 400 | 341 | 226
2020-03-01 | 51.53 | 8.27 | 1.45 | 0.73 | 3.6 | 634 | 549.1544 | 1 | 50241.97 | 9.35 | 844.5563 | 903.0644 | 2389.677 | 310.6214 | 0 | 749 | 642.9462 | 621.9176 | 27068.6 | 250 | 14.20484 | 49.75757 | 900.7891 | 890.7996 | 914.6151 | 901.9669 |  | 927.1436 | 882.2526 | 903.8839 | 833.8336 |  | 13.52 | 0 | 30.16926 | 571.44 | 612.4 | 28.08 | 8.84 | 39.44541 | 79 | 4 | 2.515314 | 1.5 |  | 7.388531 | 81 | 172 | 4829 | 1 | 4 | 6.166667 | 0 | 2 | 2 | 2 | 53 | 47.66667 | 0 | 24 | 40 | 42 | 2.3 | 0.5 | 0.25 | 496.1963 | 344.8665 | 314.013 | 323.9055 | 0 | 11 | 10.73 | 7.77 | 2.05 | 7.851126 | 82 | 122 | 178 | 7.8 | 9.6 | 6.8 | 6 | 4.8 | 5.1 | 3.4 | 7.5 | 5.4 | 10 | 58 | 58 | 87 | 87 | 58 | 58 | 58 | 58 | 58 | 58 | 1000 | 0 | 24 | 24 | 0 | 0 | 0 | 0 | 0 | 70.1544 | 30.47449 | 165.0879 | 39.63712 | 19.95726 | -3.528989 | 221.1533 | 92.57155 | 7.428452 | 3.140121 | 3.45 | 1.866667 | 0.6 | 0.2 | 0 | 47 | 63025.65 | 4374.762 | 6.911768 | 7.898332 | 420.6366 | 311.5007 | 99.59585 | 4.482 | 0 | 0.8661741 | 26.532 | 0 |  | 35.33333 | 58 | 162 | 20 | 206 | 313 | 3.8 | 2.1 | 0.7 | 0.2 | 2 | 10.16667 | 3.8 | 56.23333 | 175 | 0 | 13 | 19 | 23 | 21 | 4 | 554.392 | 462.0761 | 424.7367 | 429.1021 | 1.418897 | 77.17377 | -281.0503 | 634 | 4 | 0 | 647.52 | 22.5 | 30.06241 | 0.8287635 | 30.89117 | 22.75625 | 15.46272 | 29.67708 | 193.8484 | 184 | 199 | 296.5661 | 292 | 301 | 290.6217 | 287 | 295 | 299.16 | 297 | 301 | 3.429815 | 2.8 | 4.4 | 1.814507 | 1.5 | 2.3 | 0.6131285 | 0.5 | 0.8 | 0.2003738 | 0.1 | 0.3 | 896.9827 | 888.1859 | 912.6182 | 18.76102 | 15.48669 | 21.62717 | 56.04208 | 57.22391 | 33.59382 | 449.375 | 0.9801884 | 0.8763099 | 0.6833246 | 0.7436724 | 113.7218 | 74.84779 | 248.4142 | 395.0766 | 2.8 | 3 | 4.6 | 4.7 | 4.2 | 4.2 | 394 | 307 | 293
2020-03-02 | 50.94 | 8.43 | 1.41 | 1.03 | 3.42 | 584 | 525.2388 | 0.9652778 | 43341.8 | 9.666667 | 862.2525 | 907.5765 | 2048.737 | 295.9678 | 647.482 | 739 | 609.2675 | 578.5293 | 26691.6 | 250 | 17.07277 | 59.60953 | 915.6501 | 891.6426 | 887.7776 | 922.3711 |  | 915.5927 | 895.5771 | 924.424 | 830.5376 |  | 13.52 | 2.5 | 29.08992 | 529.94 | 628.3 | 51.79057 | 8.28 | 39.0487 | 59 | 3 | 2.509912 | 1.6 |  | 9.382552 | 81 | 168 | 4832 | 2 | 8 | 6 | 0 | 2 | 2 | 2 | 55.33333 | 53 | 0 | 24 | 39 | 43 | 2.2 | 0.5 | 0.25 | 463.5361 | 329.6509 | 299.5463 | 307.5504 | 0 | 10.8 | 10.7 | 8.01 | 3.95 | 8.00175 | 76 | 131 | 162 | 5.4 | 6.2 | 8.8 | 4.4 | 7.6 | 8.6 | 4.4 | 9 | 5 | 7.4 | 52 | 50 | 84 | 84 | 50 | 53 | 52 | 52 | 52 | 58 | 1100 | 0 | 23.16667 | 23.16667 | 757.34 | 0 | 757.34 | 0 | 23 | 69.8988 | 29.79965 | 169.0145 | 44.43575 | 26.50948 | -3.205746 | 236.754 | 90.15698 | 9.843018 | 3.408213 | 2.966667 | 4.333333 | 0.75 | 0.2333333 | 0 | 30 | 56380.26 | 3592.135 | 7.626868 | 8.455499 | 420.7579 | 480.134 | 99.44209 | 7.145 | 0 | 0.8993815 | 30.267 | 10880 | 1 | 34 | 57.66667 | 125 | 20 | 205 | 310 | 3.4 | 6.1 | 1 | 0.3 | 4 | 10.91667 | 4 | 56.4 | 175 | 0 | 13 | 19 | 24 | 15 | 0 | 521.4937 | 462.0534 | 425.5509 | 432.448 | -0.02864672 | 76.36799 | -210.3268 | 619.7597 | -42 | -0.03472222 | 633.5186 | 22.5 | 34.95751 | 0.850071 | 35.80759 | 22.54975 | 15.95554 | 29.23613 | 194.7848 | 191 | 200 | 292.4787 | 273 | 302 | 290.463 | 286 | 295 | 299.1876 | 296 | 302 | 2.929176 | 1.1 | 4 | 4.30196 | 1.7 | 6.7 | 0.7708727 | 0.3 | 1 | 0.211794 | 0 | 0.3 | 902.2081 | 793.3096 | 935.9865 | 22.86012 | 14.38157 | 104.9989 | 56.19956 | 57.87238 | 35.03341 | 2297.65625 | 0.9596765 | 1.198549 | 0.7109156 | 0.7594029 | 98.88656 | 151.6197 | 265.0089 | 393.9166 | 2.9 | 3 | 4.6 | 4.7 | 4 | 4.1 | 413 | 381 | 355
2020-03-03 | 50.77 | 9.11 | 1.54 | 1.22 | 3.78 | 559 | 498.118 | 0.9569444 | 41834.07 | 9.4 | 879.8469 | 905.4234 | 1982.272 | 288.3938 | 1001.451 | 800 | 578.2065 | 559.8806 | 27219.4 | 250 | 17.76304 | 57.19292 | 918.0918 | 896.2657 | 875.6232 | 923.7248 |  | 909.4369 | 891.7741 | 923.0474 | 836.1136 |  | 13.52 | 2.5 | 28.00839 | 507.94 | 544.2 | 54.55758 | 8.12 | 34.7139 | 63 | 3 | 3.096409 | 1.8 |  | 11.68029 | 77 | 167 | 4832 | 4 | 12 | 6 | 0 | 2 | 2 | 2 | 55 | 50.33333 | 0 | 25 | 41 | 46 | 2.3 | 0.3 | 0.25 | 450.4929 | 323.7791 | 291.4337 | 298.4984 | 0 | 10.98 | 10.9 | 8.15 | 3.43 | 8.062216 | 98 | 115 | 160 | 4.8 | 5.4 | 7.6 | 5.2 | 8.2 | 7.8 | 5 | 9 | 5 | 7.5 | 56 | 54 | 84 | 84 | 56 | 56 | 54 | 54 | 54 | 54 | 1100 | 0 | 22.96667 | 22.96667 | 381.18 | 430.06 | 811.24 | 2 | 20 | 64.878 | 30.02297 | 170.7154 | 45.80366 | 29.42336 | -3.29745 | 242.6449 | 89.23286 | 10.76714 | 3.390079 | 2.6 | 2.2 | 0.6333333 | 0.2166667 | 0 | 25 | 53990.04 | 3302.68 | 7.970154 | 8.665891 | 420.2367 | 510.3915 | 99.43575 | -23.09475 | 0 | 0.8910877 | 53.36175 | 0 | 1 | 34.66667 | 57.66667 | 147 | 21 |  | 247 | 3.5 | 2.7 | 0.8 | 0.3 | 7 | 7.416667 | 3.8 | 56.76667 | 175 | 0 | 14 | 20 | 24 | 25 | 10 | 499.4259 | 461.105 | 426.3225 | 432.1753 | 1.488711 | 59.30849 | -173.0236 | 608.0989 | -113 | -0.07777778 | 621.9787 | 17.5 | 34.36227 | 0.8807293 | 35.243 | 20.47544 | 13.41357 | 28.34124 | 195.1566 | 103 | 243 | 295.31 | 197 | 327 | 290.3255 | 218 | 326 | 299.0495 | 227 | 310 | 2.314517 | 0.8 | 5.3 | 2.068785 | 0.7 | 5.3 | 0.5776644 | 0.1 | 0.9 | 0.1847975 | 0 | 0.4 | 898.9764 | 796.8251 | 914.9348 | 22.99465 | 19.02277 | 42.69567 | 55.62099 | 57.82049 | 31.72623 | 1607.03125 | 0.9213339 | 1.134111 | 0.6776652 | 0.7534335 | 88.04466 | 124.6497 | 249.7919 | 394.4573 | 2.9 | 3 | 4.7 | 4.7 | 4 | 4.1 | 418 | 400 | 350
2020-03-04 | 50.6 | 8.94 | 1.43 | 1.4 | 3.14 | 629 | 546.0496 | 0.9972222 | 49722.57 | 9.4 | 888.6856 | 892.1589 | 2435.513 | 311.4232 | 83.56546 | 803 | 650.5971 | 629.8193 | 26993.2 | 250 | 18.6724 | 54.78703 | 916.4262 | 886.7155 | 860.8531 | 896.0435 |  | 897.178 | 873.3235 | 914.5723 | 835.1407 |  | 13.473 | 2.5 | 30.12376 | 569.493 | 581.8 | 54.56008 | 8.22 | 32.65007 | 53 | 4 | 2.796559 | 2.3 | 4.7 | 7.318658 | 76 | 164 | 4832 | 4 | 16 | 6.833333 | 0 | 2 | 2 | 2 | 50 | 42.66667 | 0 | 24 | 40 | 41 | 2.3 | 0.4 | 0.25 | 495.5021 | 346.9708 | 315.2797 | 323.8228 | 0 | 10.83 | 10.6 | 7.9 | 3 | 8.063628 | 82 | 128 | 162 | 8 | 9.5 | 6.8 | 6 | 4.6 | 5 | 3.4 | 7.6 | 5.2 | 10 | 56 | 58 | 87 | 87 | 58 | 58 | 58 | 58 | 58 | 58 | 1100 | 0 | 23.93333 | 23.93333 | 0 | 592.08 | 592.08 | 0 | 19 | 69.9696 | 29.64577 | 167.0564 | 40.92507 | 22.29186 | -3.515873 | 226.7575 | 91.71979 | 8.280205 | 3.555411 | 3.516667 | 2 | 0.5666667 | 0.2166667 | 0 | 50 | 62872.01 | 4320.617 | 7.14502 | 8.098482 | 419.7825 | 337.1973 | 99.57843 | 20.85375 | 0 | 0.8681234 | 32.508 | 0 | 1 | 36.33333 | 58.33333 | 155 | 20 | 310 | 295 | 4.8 | 2.2 | 0.6 | 0.3 | 9 | 12.16667 | 3 | 55.86667 | 175 | 0 | 13 | 18 | 22 | 20 | 10 | 564.6826 | 463.3831 | 424.8925 | 429.8394 | 0.6040639 | 75.70843 | -268.7268 | 613.8625 | -114 | -0.08055556 | 627.6484 | 17.5 | 34.56254 | 0.8332532 | 35.39579 | 19.44862 | 11.80536 | 26.3699 | 192.4536 | 90 | 364 | 293.8292 | 181 | 322 | 290.3314 | 215 | 367 | 299.0495 | 244 | 346 | 3.563987 | 0.6 | 11.1 | 1.925329 | 0.6 | 5.3 | 0.5652234 | 0.2 | 1.1 | 0.2124931 | 0 | 0.6 | 885.3519 | 862.2986 | 917.1274 | 21.65778 | 16.50474 | 26.74533 | 55.73794 | 57.24984 | 33.67163 | 1049.765625 | 1.002826 | 1.147006 | 0.6759097 | 0.7656835 | 135.0702 | 147.26 | 232.4201 | 399.3285 | 2.8 | 2.8 | 4.7 | 4.7 | 4.1 | 4.2 | 275 | 235 | 105
2020-03-05 | 51.07 | 9.1 | 1.36 | 1.14 | 3.26 | 628 | 542.9516 | 1 | 50255.62 | 9.541667 | 883.412 | 893.5099 | 2436.052 | 315.1923 | 0 | 776 | 644.4054 | 617.3091 | 17945.2 | 250 | 21.39884 | 67.64388 | 922.0746 | 882.614 | 864.1844 | 897.5178 |  | 894.2795 | 874.1537 | 919.7452 | 835.7541 |  | 13.395 | 5 | 30.15137 | 571.035 | 570.7 | 47.3972 | 8.19 | 32.33244 | 34 | 2 | 2.128627 | 1.9 |  | 5.991691 | 76 | 162 | 4832 | 5 | 20 | 7.25 | 0 | 2 | 2 | 2 | 52.33333 | 45.66667 | 0 | 24 | 41 | 42 | 2.4 | 0.4 | 0.25 | 499.7546 | 348.3334 | 319.852 | 329.5268 | 0 | 10.95 | 10.8 | 8.1 | 2.6 | 7.996114 | 80 | 130 | 150 | 4.8 | 5.3 | 7.8 | 5.1 | 8.5 | 7.9 | 5 | 9 | 4.4 | 7.6 | 56 | 56 | 84 | 84 | 56 | 56 | 56 | 56 | 56 | 56 | 700 | 0 | 24 | 24 | 0 | 522.95 | 522.95 | 0 | 15 | 68.0016 | 31.22073 | 166.0153 | 40.07496 | 20.81154 | -3.412485 | 223.4893 | 92.21481 | 7.785187 | 3.272812 | 3.766667 | 1.733333 | 0.65 | 0.2333333 | 0 | 38 | 63259.55 | 4364.387 | 7.070813 | 7.98176 | 421.2431 | 319.0381 | 99.59646 | 3.735 | 0 | 0.8645726 | 28.773 | 0 | 1 | 35.33333 | 57.33333 | 162 | 20 | 214 | 297 | 4.3 | 1.9 | 0.7 | 0.3 | 10 | 10 | 3.6 | 56.2 | 175 | 0 | 11 | 18 | 21 | 20 | 10 | 564.1726 | 464.1285 | 425.8757 | 430.6434 | 1.203054 | 79.99545 | -273.0609 | 616.7363 | -116 | -0.08055556 | 630.4427 | 22.5 | 26.61753 | 0.8430023 | 27.46053 | 13.21527 | 7.797851 | 22.59584 | 193.494 | 190 | 198 | 296.7434 | 293 | 300 | 290.5972 | 287 | 295 | 299.2366 | 297 | 304 | 3.773363 | 2.7 | 4.4 | 1.688043 | 1.3 | 2 | 0.6586794 | 0.5 | 0.8 | 0.2033808 | 0.1 | 0.3 | 893.669 | 866.4727 | 916.0572 | 18.986 | 11.96521 | 29.579 | 56.33889 | 57.41844 | 33.68459 | 492.890625 | 0.9788503 | 1.122448 | 0.6873049 | 0.7464042 | 125.8294 | 126.5005 | 245.9086 | 396.3355 | 2.7 | 2.8 | 4.7 | 4.8 | 4.1 | 4.2 | 420 | 318 | 215
2020-03-06 | 51.31 | 8.32 | 1.43 | 1.13 | 3.46 | 628 | 555.8424 | 1 | 50273.68 | 9.509091 | 872.0137 | 903.2324 | 2465.272 | 314.0434 | 41.66667 | 757 | 648.8796 | 606.3711 | 35965.8 | 250 | 17.8341 | 52.20651 | 923.7819 | 893.1471 | 883.1972 | 905.2446 |  | 914.9217 | 880.2593 | 922.0752 | 837.5546 |  | 13.395 | 5 | 30.14941 | 571.035 | 621.9 | 42.05 | 8.38 | 32.01482 | 62 | 4 | 2.142016 | 1.8 |  | 8.199679 | 73 | 159 | 4832 | 6 | 23 | 5.583333 | 0 | 2 | 2 | 2 | 51.66667 | 46 | 2.27 | 24 | 40 | 44 | 2.3 | 0.3 | 0.25 | 503.1746 | 345.8581 | 318.6208 | 328.5636 | 0 | 11.18 | 10.95 | 7.94 | 3.73 | 8.010528 | 87 | 132 | 170 | 7.5 | 9.6 | 6.8 | 6 | 3.8 | 4.4 | 3.2 | 7.4 | 5.2 | 9.8 | 58 | 58 | 87 | 87 | 58 | 58 | 58 | 58 | 58 | 58 | 700 | 0 | 24 | 24 | 0 | 680.2 | 680.2 | 2 | 18 | 59.6424 | 32.1636 | 166.9928 | 41.02453 | 22.1796 | -3.312834 | 226.8841 | 91.68441 | 8.315595 | 2.298166 | 3.4 | 1.7 | 0.7 | 0.2166667 | 0 | 36 | 63456.39 | 4359.151 | 8.128052 | 8.103004 | 420.215 | 342.4391 | 99.62987 | 11.03 | 0 | 0.8850994 | 28.773 | 11030 | 4 | 35 | 57.33333 | 155 | 20 | 211 | 295 | 4.4 | 2.1 | 0.8 | 0.3 | 12 | 10.11667 | 3.5 | 56.73333 | 175 | 0 | 10 | 18 | 21 | 25 | 12 | 574.381 | 464.8111 | 424.9051 | 430.45 | 1.813766 | 76.9243 | -279.5493 | 618.6391 | -118 | -0.08055556 | 632.293 | 22.5 | 24.30835 | 0.884108 | 25.19246 | 9.623109 | 6.163704 | 14.63269 | 193.4634 | 98 | 211 | 295.8556 | 192 | 331 | 290.3757 | 238 | 311 | 299.136 | 256 | 317 | 3.276926 | 1.3 | 5.5 | 1.630237 | 1 | 2.7 | 0.6938773 | 0.2 | 0.9 | 0.2194132 | 0 | 0.4 | 903.2615 | 883.2809 | 914.9573 | 15.37696 | 11.9057 | 22.68383 | 56.26252 | 57.27578 | 35.02043 | 538.671875 | 0.9207413 | 1.114852 | 0.6895053 | 0.7455949 | 99.76762 | 135.5433 | 247.6445 | 395.2451 | 2.7 | 2.8 | 4.5 | 4.7 | 4 | 4.1 | 379 | 300 | 159
2020-03-07 | 52.02 | 7.99 | 1.38 | 1.29 | 2.78 | 627 | 570.808 | 1 | 50259.58 | 9.575 | 871.1941 | 897.0582 | 2427.756 | 315.9924 | 0 | 803 | 653.3 | 637.5047 | 26993.2 | 250 | 20.11751 | 63.91801 | 922.6183 | 891.2315 | 867.1216 | 901.3218 |  | 902.7426 | 874.852 | 919.5197 | 832.613 |  | 13.395 | 5 | 30.1512 | 570.155 | 564.3 | 41.90888 | 8.95 | 31.65752 | 46 | 4 | 2.145222 | 1.7 |  | 5.633941 | 83 | 159 | 4832 | 7 | 26 | 4 | 0.5833333 | 2 | 2 | 2 | 51 | 44.33333 | 0 | 23 | 40 | 41 | 2.3 | 0.5 | 0.25 | 506.3546 | 347.2012 | 320.2442 | 330.4533 | 0 | 11.15 | 10.76 | 8.01 | 2.2 | 7.942524 | 92 | 140 | 162 | 4.6 | 5.4 | 7.9 | 5 | 8.6 | 8 | 5 | 9 | 4.8 | 7.4 | 60 | 60 | 90 | 90 | 60 | 60 | 60 | 60 | 60 | 60 | 1000 | 0 | 24 | 24 | 0 | 292.57 | 292.57 | 0 | 8 | 62.238 | 31.01623 | 167.6799 | 41.67363 | 22.7336 | -3.163057 | 228.924 | 91.45108 | 8.548925 | 1.504452 | 2.9 | 1.466667 | 0.6666667 | 0.2333333 | 0 | 41 | 63174.14 | 4324.932 | 7.914698 | 8.175858 | 419.9718 | 353.0238 | 99.60671 | 7.645 | 0 | 0.9103796 | 32.508 | 11380 | 5 | 35.33333 | 57.66667 | 152 | 21 | 212 | 293 | 3.7 | 1.7 | 0.8 | 0.3 | 13 | 11.5 | 3 | 56.56667 | 175 | 0 | 12 | 19 | 22 | 21 | 14 | 574.9051 | 465.3955 | 426.0786 | 430.4686 | 1.46941 | 69.82784 | -281.5787 | 619.8475 | -121 | -0.08055556 | 633.4639 | 22.5 | 30.25779 | 0.8722582 | 31.13005 | 13.88731 | 8.018327 | 25.06001 | 194.745 | 190 | 200 | 297.0953 | 294 | 300 | 290.7005 | 287 | 295 | 299.1536 | 296 | 302 | 2.914933 | 1.8 | 4.3 | 1.476439 | 1.2 | 1.8 | 0.662081 | 0.5 | 0.8 | 0.2202616 | 0.1 | 0.3 | 897.4444 | 883.0681 | 907.5073 | 16.88861 | 12.89607 | 23.14652 | 56.25428 | 57.26282 | 35.02043 | 491.71875 | 0.9209553 | 1.054764 | 0.6933277 | 0.750883 | 108.1366 | 146.5589 | 244.1824 | 398.816 | 2.7 | 2.8 | 4.6 | 4.7 | 4.1 | 4.2 | 405 | 289 | 218
2020-03-08 | 52.24 | 7.91 | 1.38 | 1.2 | 2.86 | 627 | 568.556 | 1 | 50320.05 | 9.55 | 862.4168 | 894.6482 | 2419.116 | 315.6428 | 0 | 804 | 653.0623 | 633.333 | 27219.4 | 250 | 16.87922 | 55.05153 | 915.7979 | 883.355 | 872.8264 | 899.7972 |  | 904.4196 | 873.4741 | 912.8672 | 830.6862 |  | 13.967 | 5 | 30.15674 | 570.727 | 589.8 | 35.73 | 8.68 | 31.37962 | 33 | 2.5 | 3.114538 | 1.7 |  | 6.29199 | 68 | 157 | 4832 | 8 | 29 | 7 | 0 | 2 | 2 | 2 | 53 | 45.33333 | 0 | 23 | 40 | 41 | 2.3 | 0.4 | 0.25 | 507.0748 | 347.2164 | 319.7866 | 330.0365 | 0 | 10.97 | 10.6 | 7.86 | 7.86 | 7.872812 | 100 | 136 | 168 | 4.8 | 5.4 | 7.6 | 4.8 | 8.4 | 7.8 | 5 | 9.2 | 4.4 | 7.6 | 58 | 58 | 87 | 87 | 58 | 58 | 58 | 58 | 58 | 58 | 1000 | 0 | 24 | 24 | 0 | 0 | 0 | 0 | 0 | 68.556 | 30.92233 | 167.6008 | 41.74774 | 22.5729 | -3.284784 | 228.6366 | 91.56386 | 8.436144 | 1.61915 | 2.816667 | 1.483333 | 0.6666667 | 0.2333333 | 0 | 45 | 63258.09 | 4338.641 | 7.877393 | 8.165594 | 418.6348 | 349.1836 | 99.6089 | 15.687 | 0 | 0.9067879 | 16.821 | 0 | 5 | 36 | 58 | 150 | 20 | 210 | 297 | 3.4 | 1.7 | 0.8 | 0.3 | 16 | 10.33333 | 5.1 | 56.83333 | 174 | 0 | 13 | 17 | 21 | 22 | 15 | 574.0097 | 464.3458 | 424.7349 | 429.6453 | 2.031183 | 79.7821 | -274.493 | 620.7506 | -124 | -0.08055556 | 634.4113 | 22.5 | 31.39106 | 0.8343002 | 32.22536 | 14.9777 | 10.66406 | 24.78764 | 195.0485 | 189 | 199 | 297.1844 | 294 | 301 | 290.5975 | 287 | 295 | 299.2083 | 297 | 302 | 2.747647 | 2 | 4.4 | 1.419319 | 1.2 | 1.9 | 0.6434167 | 0.5 | 0.9 | 0.2135278 | 0.1 | 0.3 | 894.715 | 873.0442 | 907.5219 | 15.71584 | 11.44859 | 23.08849 | 56.42826 | 57.41844 | 34.4498 | 458.90625 | 0.9210922 | 1.005789 | 0.6923892 | 0.7488812 | 109.4763 | 153.8487 | 247.3051 | 396.0258 | 2.6 | 2.8 | 4.6 | 4.7 | 4.1 | 4.1 | 404 | 316 | 285
2020-03-09 | 50.1 | 8.8 | 1.28 | 1.06 | 3.08 | 632 | 552.04 | 1 | 50245.3 | 9.541667 | 852.9013 | 900.5396 | 2404.471 | 314.7046 | 0 | 817 | 645.8591 | 624.54 | 26767 | 250 | 14.73019 | 48.10796 | 914.4268 | 892.3136 | 888.5053 | 903.8448 |  | 914.0566 | 877.5251 | 913.1052 | 835.153 |  | 12.388 | 2.5 | 30.16732 | 571.048 | 651.9 | 35.73 | 8.04 | 31.10174 | 63 | 3 | 2.254891 | 2 |  | 7.514613 | 65 | 155 | 4832 | 9 | 33 | 6.916667 | 0 | 2 | 2 | 2 | 52.66667 | 46 | 0 | 23 | 39 | 42 | 2.3 | 0.4 | 0.25 | 500.46 | 346.0052 | 317.7085 | 329.4266 | 0 | 11.08 | 10.84 | 7.6 | 1.65 | 7.72813 | 97 | 119 | 153 | 7.8 | 9.8 | 6.6 | 6 | 4.6 | 5.2 | 3.4 | 7.6 | 5.4 | 10 | 58 | 58 | 87 | 87 | 58 | 58 | 58 | 58 | 58 | 58 | 1300 | 0 | 24 | 24 | 0 | 862.84 | 862.84 | 0 | 26 | 64.2 | 31.29969 | 166.0024 | 40.00163 | 20.81155 | -3.483575 | 223.332 | 92.24116 | 7.758839 | 1.65595 | 3.333333 | 1.6 | 0.65 | 0.2 | 0 | 40 | 63129.52 | 4361.735 | 7.706617 | 7.976143 | 421.3279 | 316.0781 | 99.6371 | -8.964 | 0 | 0.873481 | 25.785 | 0 | 5 | 34.66667 | 57.66667 | 180 | 20 | 210 | 290 | 3.9 | 1.8 | 0.7 | 0.2 | 17 | 10.41667 | 3.9 | 56.6 | 174 | 0 | 10 | 16 | 20 | 22 | 13 | 563.476 | 464.479 | 424.5583 | 430.3963 | 2.327622 | 78.23048 | -279.8694 | 622.0118 | -122 | -0.08055556 | 635.5298 | 22.5 | 27.46874 | 0.8317969 | 28.30054 | 17.95032 | 12.55759 | 28.28937 | 192.2826 | 17 | 247 | 296.2234 | 202 | 313 | 289.9053 | 228 | 311 | 299.0029 | 237 | 332 | 3.616715 | 0.8 | 9.7 | 1.623317 | 0.3 | 2.5 | 0.6712905 | 0.2 | 1.7 | 0.2037257 | 0 | 0.5 | 901.389 | 888.1897 | 914.6595 | 12.18248 | 8.320226 | 20.5496 | 56.51704 | 57.58705 | 34.96856 | 473.28125 | 0.9695056 | 1.020867 | 0.6945624 | 0.7543284 | 56.08814 | 133.2755 | 250.2989 | 397.2397 | 2.8 | 2.8 | 4.6 | 4.8 | 4.1 | 4.2 | 408 | 352 | 286
2020-03-10 | 51.08 | 9.01 | 1.21 | 1.11 | 3.02 | 631 | 565.436 | 1 | 50268.75 | 9.583333 | 856.6836 | 899.9074 | 2400.959 | 316.1098 | 0 | 778 | 652.6564 | 624.0418 | 26993.2 | 250 | 15.36978 | 47.57599 | 916.2931 | 895.5701 | 881.7333 | 904.0129 |  | 910.2012 | 877.1155 | 914.4256 | 838.1592 |  | 12.388 | 2.5 | 30.1582 | 570.168 | 608.5 | 35.73 | 8.55 | 30.70478 | 36 | 2 | 2.196556 | 1.7 |  | 5.926787 | 64 | 153 | 4832 | 10 | 37 | 5.25 | 0 | 2 | 2 | 2 | 52.66667 | 45.66667 | 33.02 | 23 | 40 | 41 | 2.3 | 0.3 | 0.25 | 508.0531 | 348.2298 | 319.3677 | 330.5592 | 0 | 11.02 | 10.86 | 8.78 | 3.68 | 7.80513 | 96 | 122 | 168 | 7.8 | 9.8 | 6.6 | 6 | 4.6 | 5 | 3.4 | 7.4 | 5.4 | 10 | 44 | 44 | 66 | 66 | 44 | 44 | 44 | 44 | 44 | 44 | 1300 | 0 | 24 | 24 | 0 | 303.97 | 303.97 | 0 | 9 | 59.466 | 31.40796 | 167.2518 | 41.41401 | 21.89269 | -3.106416 | 227.4521 | 91.74056 | 8.259443 | 1.530304 | 4.35 | 1.666667 | 0.7 | 0.2 | 0 | 35 | 63408.12 | 4382.204 | 7.818909 | 8.123288 | 420.0975 | 331.8446 | 99.62518 | 8.542 | 0 | 0.8960951 | 28.773 | 11530 | 7 | 35.33333 | 57.66667 | 150 | 20 | 212 | 300 | 5.6 | 2 | 0.8 | 0.2 | 19 | 9.666667 | 3.5 | 56.9 | 174 | 0 | 10 | 16 | 20 | 21 | 12 | 573.7961 | 464.4458 | 425.9683 | 429.1558 | 3.204486 | 38.09721 | -314.821 | 622.918 | -121 | -0.08055556 | 636.322 | 22.5 | 28.47487 | 0.8344302 | 29.3093 | 16.80586 | 12.06475 | 25.79925 | 189.1483 | 25 | 287 | 294.9981 | 189 | 352 | 289.1158 | 231 | 322 | 298.8239 | 245 | 349 | 4.104404 | 1.1 | 11.1 | 1.574044 | 0.4 | 2.5 | 0.681272 | 0.1 | 1.1 | 0.2075532 | 0 | 0.5 | 899.7554 | 882.791 | 909.2601 | 13.08139 | 8.726354 | 17.98662 | 56.75745 | 57.70377 | 33.7235 | 421.09375 | 0.9842709 | 1.115398 | 0.6986819 | 0.7926051 | 8.94441 | 137.6972 | 253.5622 | 394.9878 | 2.7 | 2.8 | 4.7 | 4.7 | 4.1 | 4.2 | 402 | 300 | 240
2020-03-11 | 51.38 | 9.09 | 1.19 | 0.81 | 3.4 | 629 | 556.7684 | 1 | 50286.91 | 9.525 | 849.5427 | 905.7699 | 2414.949 | 316.5958 | 0 | 810 | 651.2447 | 633.1574 | 26917.8 | 250 | 14.35706 | 50.69405 | 916.9791 | 898.3587 | 895.3382 | 910.8264 |  | 919.5135 | 882.8803 | 916.4929 | 839.573 |  | 12.388 | 5 | 30.14681 | 570.908 | 677.6 | 35.73 | 8.22 | 31.05417 | 63 | 3 | 2.402432 | 2.1 | 1.9 | 6.650361 | 63 | 152 | 4832 | 11 | 40 | 6.833333 | 0 | 2 | 2 | 2 | 53.33333 | 45.66667 | 1.31 | 23 | 41 | 42 | 2.3 | 0.6 | 0.25 | 507.8795 | 349.4769 | 319.9812 | 331.0138 | 0 | 11.1 | 10.7 | 8 | 5.55 | 7.908125 | 98 | 115 | 183 | 7.8 | 9.8 | 6.7 | 6 | 4.5 | 5 | 3.3 | 7.5 | 5.2 | 10 | 58 | 58 | 87 | 87 | 58 | 58 | 58 | 58 | 58 | 58 | 1300 | 0 | 24 | 24 | 0 | 833.14 | 833.14 | 0 | 25 | 73.6284 | 31.871 | 167.4049 | 41.75179 | 22.80264 | -3.290201 | 228.6692 | 91.46696 | 8.533042 | 1.629922 | 3.766667 | 1.566667 | 0.6666667 | 0.2 | 0 | 35 | 62865.91 | 4305.676 | 8.014807 | 8.166756 | 420.5064 | 384.7377 | 99.57743 | 11.205 | 0 | 0.8851644 | 17.568 | 0 | 7 | 34 | 55.66667 | 160 | 21 | 215 | 295 | 4.4 | 1.8 | 0.8 | 0.2 | 21 | 11 | 5 | 56.53333 | 174 | 0 | 10 | 17 | 21 | 23 | 12 | 571.2995 | 465.3802 | 425.7117 | 430.6947 | 2.759753 | 74.79547 | -285.8035 | 623.4749 | -122 | -0.08055556 | 636.786 | 22.5 | 26.4939 | 0.8152546 | 27.30915 | 20.44869 | 13.55623 | 29.44364 | 193.5736 | 120 | 207 | 297.0492 | 293 | 301 | 290.5189 | 287 | 295 | 299.2842 | 297 | 302 | 3.649464 | 0.8 | 4.5 | 1.512537 | 1.2 | 1.9 | 0.6638878 | 0.5 | 0.8 | 0.1964543 | 0.1 | 0.3 | 906.5615 | 885.6639 | 921.0635 | 11.63039 | 8.261292 | 21.74936 | 56.783 | 60.21982 | 33.69757 | 2275.46875 | 0.9567208 | 1.063304 | 0.6925618 | 0.7659144 | -1.230715 | 143.8131 | 254.6192 | 392.9554 | 2.7 | 2.8 | 4.6 | 4.7 | 4.1 | 4.2 | 422 | 341 | 290
2020-03-12 | 50.42 | 9.55 | 1.28 | 0.79 | 3.52 | 633 | 554.5916 | 1 | 50260.01 | 9.566667 | 827.5853 | 912.7151 | 2457.003 | 313.843 | 208.3333 | 849 | 655.8639 | 624.8477 | 26993.2 | 250 | 12.14478 | 42.38273 | 917.2268 | 902.7389 | 912.0476 | 917.7746 |  | 929.9981 | 890.7201 | 918.4996 | 843.613 |  | 11.147 | 2.5 | 30.17546 | 570.687 | 672.3 | 30.02774 | 8.28 | 30.33481 | 36 | 2 | 2.306396 | 1.9 | 2.4 | 6.751289 | 62 | 149 | 4832 | 12 | 44 | 6.833333 | 0 | 2 | 2 | 2 | 54 | 47.33333 | 1.91 | 24 | 41 | 44 | 2.3 | 0.4 | 0.25 | 497.0097 | 346.3123 | 317.4795 | 328.0402 | 0 | 10.98 | 10.6 | 7.7 | 2.8 | 7.938961 | 38 | 120 | 166 | 4.5 | 5.2 | 6.8 | 4.5 | 8 | 7.4 | 4.8 | 8.4 | 4.5 | 7 | 58 | 58 | 87 | 87 | 58 | 58 | 58 | 58 | 58 | 58 | 700 | 0 | 24 | 24 | 0 | 611.51 | 611.51 | 1 | 16 | 69.0816 | 32.71413 | 166.5501 | 41.39103 | 22.66432 | -3.084767 | 227.5206 | 91.39438 | 8.605617 | 1.613997 | 3.216667 | 1.233333 | 0.6333333 | 0.2 | 0 | 56 | 62661.72 | 4275.261 | 8.02041 | 8.125737 | 420.558 | 379.1338 | 99.58392 | 9.366 | 0 | 0.8761321 | 19.062 | 10860 | 8 | 32.66667 | 56.66667 | 160 | 20 | 220 | 297 | 3.7 | 1.4 | 0.7 | 0.2 | 23 | 10 | 4.8 | 57.3 | 175 | 0 | 11 | 18 | 21 | 24 | 15 | 562.0979 | 465.2876 | 425.0188 | 430.8641 | 2.676355 | 78.79797 | -279.1889 | 624.2741 | -119 | -0.08055556 | 637.4035 | 22.5 | 22.54825 | 0.8982933 | 23.44655 | 22.6925 | 16.08524 | 30.68868 | 190.7128 | 82 | 339 | 293.8032 | 216 | 356 | 288.1151 | 202 | 364 | 297.7128 | 93 | 331 | 3.251379 | 0.7 | 12.3 | 1.317037 | 0.4 | 3.1 | 0.6336424 | 0.1 | 1.3 | 0.1959248 | 0 | 0.5 | 912.8264 | 900.2095 | 925.1625 | 10.0827 | 7.934117 | 15.14592 | 56.94236 | 58.4949 | 34.4498 | 520.46875 | 0.9137162 | 0.9785815 | 0.6959903 | 0.7987854 | -23.01867 | 157.9877 | 257.6167 | 391.3302 | 2.5 | 2.8 | 4.5 | 4.7 | 4.1 | 4.2 | 420 | 370 | 333
2020-03-13 | 49.43 | 9.64 | 1.34 | 0.85 | 3.36 | 636 | 560.708 | 0.9951389 | 49329.3 | 9.691667 | 844.0609 | 911.7097 | 2385.975 | 308.9351 | 293.0914 | 783 | 653.7523 | 619.1893 | 26993.2 | 250 | 11.84253 | 36.13582 | 918.5076 | 899.5365 | 907.5145 | 919.6114 |  | 924.6038 | 892.1008 | 920.0931 | 841.1833 |  | 0 | 2.5 | 29.98853 | 562.18 | 607.6 | 28.89333 | 8.31 | 29.62038 | 76 | 7 | 2.673577 | 0.5 | 0.2 | 6.838242 | 60 | 148 | 4832 | 14 | 47 | 6.333333 | 0 | 2 | 2 | 2 | 55.33333 | 48 | 1.83 | 26 | 42 | 48 | 2.1 | 0.3 | 0.25 | 486.7931 | 343.3366 | 312.1739 | 323.5187 | 0 | 10.77 | 10.68 | 6.98 | 2.03 | 8.001772 | 96 | 127 | 154 | 4.8 | 5.4 | 7.8 | 5 | 8.4 | 7.8 | 5 | 9 | 4.6 | 7.6 | 54 | 54 | 84 | 84 | 56 | 56 | 56 | 56 | 54 | 54 | 700 | 0 | 23.88333 | 23.88333 | 0 | 810.85 | 810.85 | 1 | 23 | 57.858 | 32.58926 | 165.5579 | 40.77546 | 21.58855 | -3.19916 | 224.7228 | 91.81686 | 8.183142 | 2.026029 | 3.316667 | 1.4 | 0.65 | 0.1833333 | 3 | 41 | 62730.88 | 4314.068 | 8.01764 | 8.025814 | 420.361 | 357.8464 | 99.60714 | 4.794 | 0 | 0.8816164 | 25.038 | 10770 | 9 | 34.33333 | 58.33333 | 229 | 22 | 220 | 302 | 4 | 1.5 | 0.7 | 0.2 | 24 | 11.83333 | 4 | 57.6 | 178 | 0 | 9 | 19 | 20 | 16 | 9 | 561.9959 | 463.7359 | 426.3232 | 430.4953 | 2.530039 | 66.71566 | -286.6824 | 625.417 | -113 | -0.08541667 | 637.5348 | 22.5 | 21.72333 | 0.9205796 | 22.64391 | 20.88159 | 12.84291 | 32.49142 | 193.5489 | 94 | 225 | 296.5946 | 240 | 315 | 279.6728 | -20 | 305 | 299.1906 | 257 | 351 | 3.229265 | 0.8 | 7.5 | 1.389748 | 0.3 | 1.7 | 0.7496204 | 0 | 2.5 | 0.181515 | 0 | 0.6 | 911.2251 | 887.0257 | 924.6857 | 11.28785 | 7.528591 | 19.93379 | 57.23451 | 59.15633 | 35.24092 | 776.953125 | 0.9147162 | 0.8571507 | 0.7208269 | 0.7500084 | -20.55537 | 180.7766 | 280.3832 | 372.0129 | 2.5 | 2.8 | 4.5 | 4.7 | 4.1 | 4.2 | 420 | 386 | 338
2020-03-14 | 49.39 | 10.06 | 1.38 | 0.69 | 3.64 | 631 | 524.9332 | 1 | 50269.87 | 9.525 | 853.8436 | 901.4506 | 2410.359 | 313.1125 | 41.66667 | 793 | 663.9573 | 642.5203 | 26993.2 | 250 | 14.76945 | 56.10641 | 905.679 | 893.2208 | 905.4586 | 899.2064 |  | 923.083 | 877.5922 | 905.914 | 833.8034 |  | 12.503 | 2.5 | 30.14225 | 570.283 | 530.5 | 28.9038 | 8.51 | 29.62038 | 88 | 6 | 2.135286 | 1.6 | 1.7 | 5.506617 | 85 | 147 | 4832 | 14 | 51 | 6.833333 | 0 | 2 | 2 | 2 | 50 | 44.33333 | 3.1 | 26 | 42 | 44 | 2.3 | 0.1 | 0.25 | 491.32 | 346.416 | 316.3693 | 327.595 | 0 | 10.92 | 10.87 | 8.74 | 3.48 | 7.93231 | 98 | 123 | 162 | 7.8 | 9.8 | 6.7 | 6 | 4.5 | 5 | 3.4 | 7.5 | 5.2 | 10 | 58 | 58 | 87 | 87 | 58 | 58 | 58 | 58 | 58 | 58 | 1000 | 0 | 24 | 24 | 0 | 360.79 | 360.79 | 0 | 11 | 53.1432 | 32.52775 | 166.6723 | 41.46641 | 22.60343 | -3.338678 | 227.4034 | 91.52838 | 8.471619 | 2.035558 | 3.016667 | 1.333333 | 2.5 | 0.2333333 | 0 | 36 | 63193.36 | 4346.545 | 7.914148 | 8.121551 | 420.1813 | 378.4199 | 99.57837 | 7.17 | 0 | 0.8319068 | 39.978 | 22110 | 11 | 33.33333 | 57 | 161 | 20 | 224 | 300 | 3.6 | 1.6 | 4.2 | 0.3 | 26 | 10 | 2 | 56.96667 | 175 | 0 | 11 | 17 | 20 | 22 | 13 | 570.1844 | 464.6507 | 425.801 | 430.263 | 2.76574 | 76.10059 | -284.9422 | 625.8182 | -112 | -0.08541667 | 637.9637 | 22.5 | 22.56825 | 0.8179584 | 23.38621 | 20.76119 | 15.38489 | 28.8211 | 191.1524 | 96 | 287 | 293.8392 | 204 | 334 | 249.9604 | -20 | 394 | 297.9989 | 157 | 327 | 3.277668 | 1.2 | 11.9 | 1.390563 | 0.4 | 2.5 | 2.525101 | 0 | 13.1 | 0.2215891 | 0 | 0.5 | 901.3345 | 879.3915 | 920.2171 | 10.86936 | 7.511466 | 16.85953 | 56.79931 | 58.06691 | 34.74809 | 542.34375 | 0.9075207 | 0.9446575 | 1.078736 | 0.7785247 | -19.23294 | 154.7151 | 379.1795 | 386.847 | 2.6 | 2.8 | 4.6 | 4.7 | 4 | 4.2 | 417 | 368 | 325
2020-03-15 | 50.93 | 8.86 | 1.25 | 1.05 | 3.76 | 632 | 549.4692 | 1 | 50290.07 | 9.508333 | 840.0837 | 902.7544 | 2385.619 | 312.0028 | 0 | 861 | 650.9142 | 605.0899 | 25711.4 | 250 | 15.13363 | 52.52788 | 899.1464 | 891.5073 | 915.8173 | 902.7912 |  | 928.7681 | 879.7401 | 901.5105 | 832.5954 |  | 12.503 | 2.5 | 30.16178 | 571.163 | 546.6 | 28.91424 | 8.05 | 29.34257 | 36 | 2 | 2.552036 | 1.9 | 2.3 | 6.472418 | 84 | 145 | 4832 | 15 | 54 | 6 | 0 | 2 | 2 | 2 | 54 | 45.66667 | 0 | 26 | 42 | 45 | 2.3 | 0.3 | 0.25 | 484.9952 | 344.973 | 315.5023 | 326.6585 | 0 | 10.85 | 10.8 | 7.5 | 5.6 | 7.84571 | 104 | 115 | 85 | 7.6 | 9.8 | 6.8 | 5.9 | 4.2 | 5 | 3.2 | 7.2 | 5 | 9.8 | 58 | 58 | 87 | 87 | 58 | 58 | 58 | 58 | 58 | 58 | 1200 | 0 | 24 | 24 | 0 | 0 | 0 | 0 | 0 | 45.4692 | 32.60878 | 165.6127 | 39.62282 | 20.74241 | -3.344244 | 222.6337 | 92.1853 | 7.814702 | 1.779539 | 3.083333 | 1.383333 | 2.3 | 0.2 | 0 | 40 | 63081.71 | 4357.787 | 7.832666 | 7.951205 | 419.1638 | 341.9208 | 99.61456 | 8.217 | 0 | 0.8694133 | 31.761 | 0 | 11 | 35.33333 | 58 | 170 | 21 | 224 | 301 | 3.6 | 1.5 | 2.4 | 0.2 | 27 | 10 | 3.1 | 57.06667 | 175 | 0 | 11 | 17 | 21 | 21 | 11 | 560.6664 | 464.1789 | 425.1407 | 429.8598 | 2.964733 | 77.65712 | -284.3479 | 626.2327 | -110 | -0.08541667 | 638.4021 | 22.5 | 21.24505 | 0.8764491 | 22.1215 | 19.13247 | 13.55623 | 28.3153 | 194.5917 | 189 | 1000 | 297.4318 | 294 | 1000 | 288.1169 | 283 | 293 | 299.1785 | 297 | 301 | 3.291493 | 2.5 | 100.7 | 1.466898 | 1.2 | 100.7 | 2.153478 | 1.8 | 2.6 | 0.1942951 | 0.1 | 0.3 | 902.944 | 891.5854 | 916.1122 | 11.71056 | 7.958234 | 15.97356 | 57.03661 | 58.00206 | 35.48733 | 521.328125 | 0.9220438 | 0.8480513 | 1.132892 | 0.7385892 | -7.373403 | 177.1851 | 509.3937 | 372.6189 | 2.6 | 2.8 | 4.6 | 4.7 | 4.1 | 4.2 | 418 | 393 | 328
2020-03-16 | 51.2 | 8.85 | 1.21 | 0.9 | 3.44 | 628 | 551.1304 | 1 | 50243.59 | 9.616667 | 828.3379 | 900.3971 | 2333.836 | 311.8691 | 0 | 720 | 648.6559 | 622.0475 | 25636 | 250 | 17.22719 | 61.31664 | 895.9393 | 888.7253 | 915.6608 | 897.6078 |  | 930.5332 | 876.5384 | 897.775 | 831.4302 |  | 12.503 | 5 | 30.1403 | 570.143 | 537.8 | 34.77411 | 8.3 | 36.38625 | 64 | 5 | 2.465729 | 1.9 | 1.4 | 6.761226 | 82 | 143 | 4832 | 16 | 58 | 6.5 | 0 | 2 | 2 | 2 | 55.33333 | 47 | 0 | 25 | 43 | 54 | 2.4 | 0.3 | 0.25 | 485.966 | 344.4117 | 315.4674 | 326.8458 | 0 | 10.94 | 10.8 | 7.83 | 3.08 | 7.73362 | 97 | 116 | 149 | 4.8 | 5.4 | 7.8 | 5.2 | 8.6 | 8 | 5 | 9.2 | 4.8 | 7.6 | 56 | 54 | 84 | 84 | 56 | 56 | 56 | 56 | 56 | 56 | 1100 | 0 | 24 | 24 | 0 | 0 | 0 | 0 | 0 | 58.1304 | 31.92586 | 165.7538 | 40.0006 | 20.98511 | -3.287801 | 223.4517 | 92.08003 | 7.919972 | 1.873477 | 4.133333 | 1.433333 | 1.833333 | 0.2 | 0 | 35 | 63067.38 | 4356.799 | 7.81648 | 7.980417 | 420.0046 | 346.6039 | 99.60836 | 11.952 | 0 | 0.8775962 | 19.809 | 0 | 11 | 32.66667 | 54 | 180 | 20 | 230 | 300 | 5.2 | 1.6 | 2 | 0.2 | 30 | 10.91667 | 4.7 | 57.26667 | 174 | 0 | 11 | 17 | 21 | 22 | 10 | 559.317 | 464.4226 | 425.3755 | 430.2937 | 2.88701 | 80.06523 | -282.4474 | 626.3438 | -112 | -0.08541667 | 638.5342 | 22.5 | 23.83704 | 0.8348681 | 24.6719 | 17.28349 | 12.09069 | 25.25454 | 192.9808 | 187 | 197 | 297.3328 | 294 | 301 | 288.725 | 284 | 293 | 299.2474 | 296 | 302 | 3.959391 | 3 | 6.7 | 1.412546 | 1.2 | 1.7 | 1.77106 | 1.5 | 2.2 | 0.1962894 | 0 | 0.3 | 900.3735 | 875.7148 | 913.7925 | 13.54887 | 8.954973 | 17.55622 | 56.90333 | 58.06691 | 34.08666 | 514.453125 | 0.9807231 | 0.8467285 | 1.06026 | 0.7409268 | 20.52907 | 187.4917 | 478.6319 | 373.4399 | 2.6 | 2.7 | 4.6 | 4.7 | 4.1 | 4.2 | 423 | 334 | 371
2020-03-17 | 51.61 | 8.6 | 1.36 | 0.93 | 3.62 | 628 | 559.7556 | 1 | 50096.64 | 9.458333 | 821.9377 | 897.4274 | 2314.206 | 311.1743 | 41.66667 | 825 | 641.1922 | 625.121 | 25711.4 | 250 | 20.42638 | 68.90262 | 895.8767 | 879.4737 | 917.5611 | 889.1402 |  | 932.2246 | 870.9162 | 896.7992 | 828.1741 |  | 13.427 | 5 | 30.14941 | 571.067 | 567.4 | 21.43223 | 8.72 | 36.06877 | 43 | 3 | 2.661956 | 1.7 | 3.3 | 6.20131 | 81 | 141 | 4832 | 17 | 62 | 7 | 0 | 2 | 2 | 2 | 54.66667 | 47.33333 | 6.09 | 26 | 42 | 44 | 2.2 | 0.2 | 0.25 | 484.775 | 343.2304 | 314.8361 | 326.1951 | 0 | 10.92 | 10.6 | 8.95 | 5.66 | 7.693799 | 96 | 118 | 149 | 7.8 | 9.8 | 6.8 | 6 | 4.6 | 5 | 3.2 | 7.4 | 5.2 | 9.8 | 56 | 56 | 87 | 87 | 58 | 58 | 56 | 56 | 56 | 56 | 1100 | 0 | 24 | 24 | 0 | 976 | 976 | 1 | 28 | 52.7556 | 32.534 | 165.3871 | 40.17758 | 20.95678 | -3.461176 | 223.0603 | 92.15656 | 7.843441 | 1.890704 | 3.233333 | 1.366667 | 1.583333 | 0.2 | 0 | 50 | 62815.82 | 4343.58 | 7.844544 | 7.966438 | 419.5815 | 344.5925 | 99.61221 | 1.494 | 0 | 0.8913306 | 18.315 | 0 | 11 | 33.33333 | 58.66667 | 170 | 21 | 270 | 300 | 3.8 | 1.5 | 1.8 | 0.2 | 33 | 10.33333 | 4.9 | 57.23333 | 174 | 0 | 10 | 19 | 21 | 23 | 12 | 559.1362 | 463.5466 | 425.6032 | 430.7709 | 2.918184 | 74.51723 | -282.8132 | 626.4417 | -114 | -0.08541667 | 638.7052 | 22.5 | 21.36046 | 0.7789726 | 22.13943 | 19.45073 | 13.232 | 27.80949 | 194.2763 | 191 | 199 | 297.2582 | 294 | 301 | 288.9042 | 285 | 293 | 299.2627 | 296 | 303 | 3.224657 | 2.4 | 3.8 | 1.412088 | 0.9 | 1.6 | 1.580421 | 1.3 | 1.8 | 0.1932095 | 0 | 0.3 | 897.5966 | 816.4694 | 911.5956 | 16.7988 | 10.00996 | 32.99335 | 56.838 | 58.04097 | 34.41089 | 641.171875 | 0.9182832 | 0.8552194 | 0.9946335 | 0.742914 | 2.58919 | 198.0861 | 485.3353 | 371.905 | 2.6 | 2.7 | 4.6 | 4.8 | 4.1 | 4.2 | 423 | 390 | 345
2020-03-18 | 51.86 | 8.36 | 1.42 | 0.96 | 2.94 | 644 | 554.054 | 1 | 50381.55 | 9.675 | 829.0393 | 902.2204 | 2298.393 | 312.1487 | 208.3333 | 797 | 652.7865 | 631.0397 | 25786.8 | 250 | 17.4241 | 57.35012 | 908.803 | 883.7507 | 901.7793 | 899.8419 |  | 932.8156 | 879.9464 | 908.6061 | 832.3662 |  | 0 | 5 | 30.32227 | 571.72 | 557.9 | 13.74 | 8.33 | 35.7513 | 39 | 2.5 | 2.333396 | 1.6 | 1.8 | 6.193857 | 80 | 139 | 4832 | 19 | 66 | 6 | 0 | 2 | 2 | 2 | 55 | 47.66667 | 0 | 25 | 42 | 42 | 2.3 | 0.4 | 0.25 | 488.426 | 344.1433 | 315.0561 | 326.8986 | 0 | 10.97 | 10.7 | 7.3 | 2.09 | 7.955243 | 86 | 118 | 164 | 5.8 | 5 | 7.2 | 5.6 | 8.4 | 8 | 5 | 9.4 | 5.2 | 7.6 | 58 | 58 | 87 | 87 | 58 | 58 | 60 | 58 | 58 | 58 | 1100 | 0 | 24 | 24 | 0 | 470.16 | 470.16 | 0 | 14 | 57.894 | 33.17948 | 167.3476 | 42.1841 | 23.47984 | -3.180965 | 229.8305 | 91.16789 | 8.832105 | 2.007187 | 3.433333 | 1.55 | 1.466667 | 0.2166667 | 0 | 40 | 62999.83 | 4331.039 | 8.106079 | 8.208234 | 420.834 | 391.4328 | 99.57558 | -2.988 | 0 | 0.8603323 | 21.303 | 0 | 11 | 33.33333 | 57 | 150 | 21 | 245 | 290 | 3.8 | 1.6 | 1.6 | 0.3 | 35 | 10.33333 | 5 | 57.33333 | 174 | 0 | 9 | 17 | 21 | 20 | 13 | 577.3316 | 465.6615 | 425.9842 | 431.2326 | 2.384321 | 76.12285 | -282.4051 | 627.4218 | -100 | -0.08541667 | 639.0007 | 22.5 | 21.97807 | 0.8799742 | 22.85805 | 21.62153 | 15.79992 | 29.19722 | 193.8673 | 176 | 212 | 297.1187 | 290 | 309 | 289.1683 | 275 | 305 | 299.2358 | 288 | 313 | 3.477512 | 2.7 | 4.3 | 1.540414 | 1.3 | 1.8 | 1.452608 | 1.2 | 1.8 | 0.1972523 | 0 | 0.3 | 902.9271 | 894.549 | 915.722 | 13.73657 | 10.46332 | 17.95387 | 57.16269 | 58.30037 | 34.92966 | 557.8125 | 0.9188006 | 0.8687072 | 0.9369828 | 0.7444172 | 10.17822 | 184.5689 | 459.4594 | 374.4395 | 2.6 | 2.7 | 4.6 | 4.7 | 4.1 | 4.2 | 420 | 379 | 318
2020-03-19 | 51.12 | 8.7 | 1.48 | 0.75 | 2.92 | 629 | 518.8868 | 0.9875 | 49658.29 | 9.566667 | 810.4314 | 892.7043 | 2253.495 | 305.8555 | 168.7764 | 704 | 624.4048 | 607.2737 | 25485.2 | 250 | 18.03939 | 66.46807 | 890.8608 | 882.9508 | 902.243 | 885.3253 |  | 928.0664 | 867.5293 | 891.9545 | 826.3151 |  | 12.018 | 2.5 | 30.4144 | 568.038 | 583.4 | 13.74 | 8.34 | 35.43385 | 55 | 3 | 2.35286 | 2.4 | 2.1 | 10.68995 | 79 | 136 | 4832 | 20 | 70 | 6.916667 | 0 | 2 | 2 | 2 | 55.66667 | 49.66667 | 1.2 | 25 | 41 | 44 | 2.4 | 0.3 | 0.25 | 476.1385 | 337.9104 | 308.1381 | 320.5304 | 0 | 10.8 | 10.67 | 8 | 1.96 | 8.097596 | 48 | 116 | 158 | 8 | 9.2 | 6.4 | 6 | 4.4 | 5 | 3.2 | 7.8 | 5.2 | 10 | 56 | 56 | 84 | 84 | 56 | 56 | 56 | 56 | 56 | 56 | 800 | 0 | 23.7 | 23.7 | 0 | 921.66 | 921.66 | 0 | 27 | 57.2268 | 32.16444 | 163.2492 | 37.73487 | 18.93351 | -3.525987 | 216.3916 | 92.8798 | 7.120203 | 0.3681558 | 2.85 | 1.35 | 1.15 | 0.1666667 | 0 | 65 | 62025.73 | 4309.398 | 7.606275 | 7.728271 | 420.9203 | 284.7533 | 99.6682 | 1.494 | 0 | 0.8249393 | 19.809 | 0 | 11 | 31.66667 | 57.33333 | 176 | 25 | 252 | 296 | 3.2 | 1.5 | 1.4 | 0.2 | 37 | 11 | 5.1 | 56.93333 | 174 | 0 | 11 | 18 | 21 | 20 | 4 | 531.4787 | 462.3674 | 423.9184 | 428.6707 | 2.233794 | 90.94113 | -257.7291 | 627.9202 | -101 | -0.09791667 | 639.53 | 22.5 | 20.80498 | 0.8292978 | 21.63428 | 24.04202 | 16.00743 | 32.12828 | 194.7007 | 183 | 209 | 297.3893 | 293 | 302 | 289.9708 | 283 | 298 | 299.2345 | 282 | 314 | 2.908091 | 1.6 | 4.4 | 1.281159 | 0.5 | 1.6 | 1.063461 | 0.7 | 1.4 | 0.1476207 | 0 | 0.2 | 892.9902 | 807.7175 | 917.9914 | 14.28328 | 8.914115 | 41.18664 | 56.30323 | 58.14472 | 35.90236 | 647.109375 | 0.9098924 | 0.8410274 | 0.8375076 | 0.7348877 | 14.06268 | 206.3355 | 382.6761 | 367.0682 | 2.6 | 2.8 | 4.6 | 4.7 | 4.1 | 4.2 | 420 | 396 | 338
2020-03-20 | 52.32 | 8.63 | 1.41 | 0.91 | 2.92 | 638 | 550.2948 | 0.9986111 | 50006.97 | 9.466667 | 808.2782 | 895.4902 | 2267.178 | 306.9561 | 166.8985 | 802 | 637.1246 | 620.3237 | 25711.4 | 250 | 22.11009 | 72.16813 | 888.8124 | 882.7661 | 918.2347 | 885.3704 |  | 932.6051 | 869.6012 | 891.0412 | 829.1155 |  | 12.018 | 5 | 30.57251 | 578.458 | 563.5 | 13.74 | 8.34 | 35.15609 | 44 | 3 | 2.346091 | 1.5 | 1 | 6.731103 | 78 | 136 | 4832 | 21 | 73 | 5.333333 | 0 | 2 | 2 | 2 | 55.66667 | 48.66667 | 0 | 27 | 44 | 46 | 2.3 | 0.3 | 0.25 | 474.9419 | 337.9492 | 309.869 | 321.6104 | 0 | 10.9 | 10.8 | 7.6 | 4.93 | 8.118972 | 95 | 102 | 162 | 8 | 9.4 | 6.6 | 6 | 4.6 | 5 | 3.2 | 7.6 | 5.2 | 10 | 56 | 56 | 84 | 84 | 56 | 56 | 56 | 56 | 56 | 56 | 700 | 0 | 23.96667 | 23.96667 | 0 | 663.75 | 663.75 | 1 | 19 | 54.5448 | 32.81291 | 164.4138 | 37.74761 | 19.04148 | -3.838735 | 217.3641 | 93.00586 | 6.994137 | 0.4199604 | 3.233333 | 1.4 | 0.8666667 | 0.1833333 | 0 | 41 | 62680.44 | 4371.619 | 7.528272 | 7.763005 | 419.7804 | 292.6905 | 99.65496 | 3.353 | 0 | 0.862531 | 28.026 | 11570 | 14 | 33.66667 | 58.66667 | 225 | 20 | 272 | 297 | 3.6 | 1.5 | 0.9 | 0.2 | 39 | 9.583333 | 4.7 | 57.1 | 174 | 0 | 9 | 19 | 21 | 21 | 7 | 546.8262 | 464.0593 | 426.7149 | 431.1254 | 2.219463 | 75.55695 | -287.1154 | 628.4705 | -93 | -0.09930556 | 640.1017 | 22.5 | 19.25119 | 0.8285157 | 20.0797 | 21.89957 | 16.00743 | 31.80405 | 194.2268 | 183 | 213 | 297.3249 | 283 | 311 | 290.6075 | 275 | 312 | 299.248 | 276 | 315 | 3.24763 | 2.4 | 4.2 | 1.414395 | 1.1 | 1.7 | 0.8260243 | 0.6 | 1.1 | 0.1783565 | 0 | 0.3 | 895.2019 | 880.5897 | 913.0936 | 18.24913 | 8.726685 | 25.18039 | 56.7669 | 58.32629 | 34.46276 | 382.5 | 0.9151737 | 0.8577497 | 0.7381252 | 0.7408941 | 22.26622 | 205.1969 | 290.9032 | 370.573 | 2.6 | 2.7 | 4.5 | 4.7 | 4.1 | 4.2 | 420 | 388 | 350
2020-03-21 | 51.56 | 8.94 | 1.47 | 0.76 | 2.84 | 628 | 503.3424 | 1 | 50187.96 | 9.575 | 797.6176 | 888.9253 | 2221.48 | 308.0802 | 0 | 839 | 641.7332 | 625.7413 | 25786.8 | 250 | 21.24557 | 67.24709 | 881.2772 | 883.0557 | 910.7922 | 874.2848 |  | 928.0484 | 860.5885 | 884.4301 | 823.4195 |  | 12.018 | 5 | 30.56803 | 569.658 | 560.4 | 23.46229 | 18.37 | 34.52125 | 65 | 7 | 2.565383 | 1.7 | 1.7 | 6.646324 | 76 | 134 | 4832 | 23 | 77 | 6 | 0 | 2 | 2 | 2 | 54.66667 | 46 | 0 | 26 | 43 | 46 | 2.3 | 0.6 | 0.25 | 479.1321 | 341.1357 | 310.9408 | 322.7275 | 0 | 11.02 | 10.6 | 8.21 | 8.93 | 8.127183 | 95 | 103 | 162 | 7.8 | 9.4 | 6.8 | 6.2 | 4.8 | 5 | 3.4 | 7.2 | 5 | 9.8 | 58 | 58 | 87 | 87 | 58 | 58 | 58 | 58 | 58 | 58 | 1000 | 0 | 24 | 24 | 0 | 494.2 | 494.2 | 0 | 14 | 49.1424 | 32.42684 | 164.6049 | 38.53948 | 19.68656 | -3.753292 | 219.0776 | 92.72711 | 7.272888 | 0.6883339 | 3.183333 | 1.433333 | 0.7166667 | 0.2 | 0 | 47 | 62466.74 | 4334.172 | 7.581531 | 7.824201 | 421.464 | 303.6802 | 99.64484 | 25.008 | 0 | 0.8015006 | 3.018 | 0 | 14 | 33.66667 | 57.66667 | 170 | 20 | 281 | 291 | 3.6 | 1.5 | 0.8 | 0.2 | 43 | 12 | 7 | 56.56667 | 174 | 0 | 9 | 18 | 21 | 24 | 9 | 548.9944 | 464.0112 | 425.701 | 430.435 | 2.478113 | 83.92017 | -273.1139 | 628.448 | -95 | -0.09930556 | 640.0977 | 22.5 | 19.62096 | 0.8285157 | 20.44948 | 19.25314 | 14.91799 | 27.16103 | 194.3266 | 181 | 213 | 297.2397 | 292 | 304 | 290.6005 | 284 | 305 | 299.2359 | 282 | 311 | 3.226127 | 2.5 | 4.3 | 1.422361 | 1.2 | 1.6 | 0.7185347 | 0.6 | 1 | 0.1821192 | 0 | 0.3 | 889.4512 | 873.4461 | 900.0315 | 17.53954 | 10.20638 | 25.10373 | 56.50581 | 57.79456 | 34.94262 | 436.875 | 0.9146065 | 0.8613767 | 0.713929 | 0.7434986 | 34.1213 | 205.9441 | 270.8083 | 372.477 | 2.6 | 2.7 | 4.6 | 4.7 | 4.2 | 4.2 | 419 | 336 | 340
2020-03-22 | 49.83 | 8.99 | 1.7 | 0.84 | 3.94 | 621 | 527.4216 | 1 | 50304.07 | 9.608333 |  | 889.7461 | 2194.803 | 309.0737 | 41.66667 | 757 | 638.0923 | 622.5092 | 25334.4 | 250 | 17.87238 | 65.49437 | 888.404 | 886.0579 | 900.191 | 876.7951 |  | 926.425 | 861.3087 | 889.0411 | 822.6353 |  | 12.418 | 5 | 30.5625 | 563.898 | 581 | 30.7 | 24.6 | 34.52125 | 42 | 3 | 2.212891 | 2.3 | 3 | 4.959123 | 74 | 132 | 4832 | 23 | 80 | 6.166667 | 0 | 2 | 2 | 2 | 55.33333 | 48.33333 | 0 | 29 | 46 | 48 | 2.3 | 0.5 | 0.25 | 481.8628 | 342.5174 | 312.1029 | 323.2276 | 0 | 11 | 10.7 | 7.88 | 2.68 | 8.126837 | 95 | 102 | 162 | 8 | 9.2 | 6.4 | 6 | 4.4 | 5 | 3.2 | 7.8 | 5.2 | 10 | 58 | 58 | 87 | 87 | 58 | 58 | 58 | 58 | 58 | 58 | 600 | 0 | 24 | 24 | 0 | 0 | 0 | 0 | 0 | 41.4216 | 32.42399 | 163.3053 | 37.26048 | 18.4364 | -3.906068 | 215.0961 | 93.24473 | 6.755272 | 1.161495 | 3.1 | 1.333333 | 0.6666667 | 0.1833333 | 0 | 46 | 62249.08 | 4332.855 | 7.532068 | 7.682004 | 421.0008 | 283.0315 | 99.66654 | 1.034934 | 0 | 0.8493101 | 1.983066 | 0 | 14 | 33.33333 | 57.33333 | 158 | 20 | 300 | 291 | 3.3 | 1.4 | 0.7 | 0.2 | 44 | 10.16667 | 7.7 | 56.93333 | 174 | 0 | 9 | 18 | 21 | 19 | 5 | 537.8143 | 463.6982 | 425.4683 | 430.7632 | 2.53693 | 80.32418 | -272.9087 | 628.1079 | -104 | -0.09930556 | 639.7927 | 22.5 | 18.34252 | 0.8328749 | 19.17539 | 20.81826 | 13.15416 | 30.71463 | 194.5994 | 186 | 207 | 297.243 | 293 | 301 | 290.4744 | 283 | 296 | 299.273 | 293 | 305 | 3.0436 | 2.4 | 3.8 | 1.361537 | 1.2 | 1.6 | 0.6502083 | 0.5 | 0.8 | 0.1838357 | 0.1 | 0.3 | 889.8997 | 877.4634 | 899.8599 | 15.36123 | 10.42754 | 23.77503 | 56.70502 | 57.93723 | 34.30713 | 389.765625 | 0.9151414 | 0.8635357 | 0.7025322 | 0.7473337 | 50.31255 | 203.0087 | 258.3104 | 374.1586 | 2.6 | 2.7 | 4.6 | 4.7 | 4.1 | 4.2 | 420 | 374 | 311
2020-03-23 | 50.76 | 8.96 | 1.49 | 1.01 | 3.26 | 626 | 546.7844 | 1 | 50270.59 | 9.608333 | 753.7711 | 892.9471 | 2173.504 | 308.8438 | 41.66667 | 802 | 630.6409 | 613.9934 | 25937.6 | 250 | 19.08122 | 74.66626 | 890.1534 | 888.327 | 903.9607 | 882.4751 |  | 931.121 | 864.4541 | 890.1386 | 826.3115 |  | 12.484 | 5 | 30.78613 | 568.364 | 622.5 | 30.7 | 24.39 | 33.88646 | 36 | 2 | 2.503679 | 1.5 | 1.3 | 5.925855 | 74 | 130 | 4832 | 25 | 84 | 6.666667 | 0 | 2 | 2 | 2 | 56 | 48.33333 | 3.16 | 27 | 45 | 47 | 2.4 | 0.2 | 0.25 | 478.0283 | 342.4949 | 312.1511 | 323.1558 | 0 | 10.91 | 10.8 | 8.28 | 5.87 | 8.122953 | 96 | 147 | 145 | 5 | 5.6 | 7.8 | 5 | 8.6 | 7.4 | 5.2 | 9.4 | 4.8 | 7.6 | 56 | 56 | 84 | 84 | 56 | 56 | 56 | 56 | 56 | 56 | 600 | 6.8 | 17.2 | 24 | 0 | 607.66 | 607.66 | 0 | 19 | 49.1244 | 31.46501 | 162.549 | 36.25688 | 17.89783 | -3.873319 | 212.8304 | 93.41047 | 6.589527 | 1.386042 | 2.75 | 1.5 | 0.6166667 | 0.1666667 | 0 | 45 | 62142.41 | 4343.271 | 7.394983 | 7.601084 | 420.9489 | 273.3251 | 99.67126 | 9.103066233 | 0 | 0.8734575 | 14.58 | 21700 | 16 | 33.53333 | 57 | 155 | 20 | 340 | 300 | 3.2 | 1.9 | 0.7 | 0.2 | 46 | 10.91667 | 5.4 | 56.86667 | 175 | 0 | 12 | 18 | 22 | 22 | 5 | 531.5317 | 463.4225 | 425.4585 | 431.1622 | 2.297287 | 90.21739 | -264.9103 | 628.0159 | -108 | -0.09930556 | 639.7355 | 22.5 | 23.71472 | 0.8350782 | 24.54979 | 23.96231 | 17.26546 | 33.76242 | 196.0367 | 177 | 900 | 297.2559 | 277 | 900 | 290.7967 | 281 | 302 | 299.3778 | 295 | 305 | 2.719109 | 0.2 | 90.7 | 1.585679 | 0.2 | 90.7 | 0.6039502 | 0.2 | 0.8 | 0.1543403 | 0 | 0.3 | 893.5782 | 874.5045 | 905.8392 | 15.03831 | 9.930446 | 22.81414 | 56.31554 | 57.74268 | 34.57948 | 398.046875 | 0.918172 | 0.9016653 | 0.6967977 | 0.7429901 | 71.49889 | 67.69419 | 255.9943 | 374.1299 | 2.6 | 2.8 | 4.6 | 4.7 | 4.1 | 4.2 | 420 | 359 | 211
2020-03-24 | 50.42 | 8.92 | 1.47 | 1 | 3.18 | 638 | 544.338 | 1 | 50266.36 | 9.5 | 838.5646 | 898.0129 | 2185.924 | 311.3397 | 208.3333 | 759 | 648.5179 | 627.8252 | 25636 | 250 | 17.75392 | 63.81396 | 897.0938 | 889.1012 | 903.7646 | 890.8313 |  | 933.4827 | 873.2562 | 898.5607 | 830.6132 |  | 12.484 | 5 | 31.28971 | 578.924 | 592.4 | 30.7 | 24.13 | 33.88646 | 36 | 2 | 2.347739 | 1.7 | 1.9 | 6.413103 | 74 | 128 | 4832 | 25 | 87 | 6.333333 | 0 | 2 | 2 | 2 | 55.33333 | 44.33333 | 1.68 | 27 | 45 | 48 | 2.3 | 0.3 | 0.25 | 483.2195 | 345.0961 | 314.6924 | 325.177 | 0 | 10.9 | 10.66 | 7.54 | 4.68 | 8.114324 | 87 | 126 | 161 | 8 | 5.8 | 5.6 | 7.8 | 5 | 9.2 | 4.8 | 7.4 | 4.8 | 5.2 | 58 | 58 | 87 | 87 | 58 | 58 | 58 | 58 | 58 | 58 | 900 | 0 | 24 | 24 | 0 | 451.06 | 451.06 | 0 | 13 | 46.278 | 32.22344 | 165.9499 | 39.8926 | 21.24232 | -3.414533 | 223.6703 | 92.02943 | 7.970565 | 1.573845 | 3.533333 | 1.666667 | 0.6666667 | 0.15 | 0 | 50 | 62451.54 | 4313.39 | 7.814575 | 7.988225 | 419.1264 | 330.7967 | 99.62613 | 8.397 | 0 | 0.8531944 | 28.773 | 22590 | 18 | 37 | 59 | 145 | 20 | 320 | 290 | 4.3 | 1.8 | 0.8 | 0.2 | 48 | 10.33333 | 3.5 | 56.9 | 174 | 0 | 10 | 17 | 19 | 21 | 11 | 557.292 | 464.7143 | 426.5377 | 430.2621 | 1.887321 | 82.56811 | -273.3161 | 628.4336 | -100 | -0.09930556 | 640.1852 | 22.5 | 23.696 | 0.8350782 | 24.53108 | 25.80129 | 16.00743 | 36.14877 | 193.4338 | 176 | 209 | 296.7345 | 285 | 311 | 298.6571 | 284 | 316 | 299.3108 | 286 | 313 | 3.800642 | 2.5 | 6.3 | 1.673188 | 1.4 | 1.9 | 0.6734977 | 0.6 | 0.9 | 0.168375 | 0 | 0.2 | 898.5075 | 878.2512 | 911.0142 | 13.46884 | 9.294573 | 20.52737 | 56.59595 | 57.74268 | 34.59246 | 449.53125 | 0.9716049 | 0.8942408 | 0.7167126 | 0.7470761 | 101.573 | -20.55903 | 274.945 | 376.8506 | 2.7 | 2.8 | 4.6 | 4.7 | 4.1 | 4.21 | 415 | 256 | 251
2020-03-25 | 51.1 | 8.68 | 1.43 | 1.14 | 3.08 | 639 | 548.0648 | 1 | 50304.96 | 9.466667 | 860.3709 | 896.5409 | 2180.906 | 311.8233 | 41.66667 | 862 | 652.1686 | 636.9999 | 25334.4 | 250 | 20.37815 | 72.44426 | 891.155 | 886.7931 | 912.302 | 885.7916 |  | 935.0451 | 870.4347 | 894.2649 | 828.0061 |  | 12.478 | 5 | 31.36296 | 579.798 | 663.7 | 30.7 | 24.98 | 33.52941 | 36 | 2 | 2.951454 | 2.1 | 1.6 | 7.752492 | 72 | 127 | 4832 | 26 | 90 | 6.166667 | 0 | 2 | 2 | 2 | 52.33333 | 42.66667 | 51.43 | 26 | 42 | 44 | 2.3 | 0.4 | 0.25 | 486.8541 | 345.4057 | 315.3329 | 325.4179 | 0 | 11.05 | 10.6 | 7.5 | 2.66 | 8.141598 | 80 | 120 | 170 | 8.2 | 10 | 6.6 | 6 | 4.8 | 4.6 | 3.6 | 7.8 | 5.2 | 10 | 58 | 58 | 87 | 87 | 58 | 58 | 58 | 58 | 58 | 58 | 1000 | 0 | 24 | 24 | 0 | 419.05 | 419.05 | 0 | 12 | 44.0148 | 30.88913 | 166.3091 | 40.95465 | 21.76765 | -3.321683 | 225.7098 | 91.82757 | 8.172427 | 1.908502 | 3.283333 | 1.466667 | 0.6333333 | 0.1333333 | 0 | 35 | 62553.62 | 4317.587 | 7.819348 | 8.061063 | 420.9112 | 341.3824 | 99.61442 | 9.476 | 0 | 0.8576914 | 30.267 | 10970 | 19 | 35.33333 | 58.33333 | 150 | 20 | 207 | 290 | 4 | 1.7 | 0.7 | 0.2 | 50 | 10.25 | 3.3 | 56.33333 | 174 | 0 | 11 | 18 | 20 | 21 | 12 | 562.0748 | 464.1886 | 425.1906 | 429.7943 | 2.339377 | 82.15215 | -271.0784 | 628.858 | -91 | -0.09930556 | 640.6388 | 22.5 | 30.50386 | 0.8350782 | 31.33894 | 23.23886 | 13.42653 | 32.81565 | 194.3388 | 177 | 205 | 297.1676 | 283 | 309 | 298.6047 | 282 | 311 | 299.2285 | 285 | 310 | 3.211616 | 1.9 | 4.7 | 1.460206 | 1.1 | 1.9 | 0.6119248 | 0.4 | 0.9 | 0.1501505 | 0 | 0.2 | 897.0021 | 881.4144 | 911.986 | 16.48104 | 9.656198 | 22.64096 | 55.91764 | 57.24984 | 34.70918 | 479.21875 | 0.9608438 | 0.856719 | 0.7056301 | 0.7460268 | 113.6322 | 81.3808 | 268.9124 | 380.7945 | 2.7 | 2.9 | 4.6 | 4.8 | 4.2 | 4.2 | 400 | 252 | 176
2020-03-26 | 52.43 | 8.92 | 1.38 | 0.87 | 3.34 | 639 | 557.5832 | 1 | 50246.12 | 9.516667 | 874.2245 | 896.2962 | 2170.177 | 312.9031 | 166.6667 | 800 | 655.5317 | 640.1253 | 26088.4 | 250 | 16.22281 | 62.63336 | 893.8935 | 889.2968 | 900.3684 | 891.3211 |  | 929.0618 | 873.4412 | 896.6908 | 830.7144 |  | 12.533 | 5 | 31.37663 | 579.853 | 629.5 | 30.74413 | 24.84 | 31.0359 | 34 | 3 | 2.286377 | 1.5 | 1.6 | 5.53674 | 70 | 126 | 4832 | 27 | 94 | 6.666667 | 0 | 2 | 2 | 2 | 51.66667 | 44.66667 | 0 | 28 | 44 | 46 | 2.4 | 0.3 | 0.25 | 488.5879 | 347.4218 | 316.6473 | 326.7304 | 0 | 10.85 | 10.6 | 8.4 | 2.22 | 8.183235 | 100 | 120 | 180 | 7.8 | 9.6 | 6.8 | 6 | 4.8 | 4.6 | 3.4 | 7.4 | 5.2 | 9.8 | 58 | 58 | 87 | 87 | 58 | 58 | 58 | 58 | 58 | 58 | 900 | 0 | 24 | 24 | 0 | 719.02 | 719.02 | 1 | 20 | 50.5632 | 31.90872 | 167.048 | 41.72933 | 23.05618 | -3.169886 | 228.6636 | 91.30325 | 8.696746 | 2.202359 | 2.75 | 1.366667 | 0.6 | 0.1666667 | 0 | 32 | 62592.52 | 4309.29 | 7.890613 | 8.166557 | 420.6364 | 366.0446 | 99.59078 | 8.869 | 0 | 0.8725872 | 32.508 | 11110 | 19 | 34.66667 | 58 | 142 | 21 | 210 | 294 | 3.2 | 1.5 | 0.6 | 0.2 | 52 | 9.166667 | 4 | 56.33333 | 174 | 0 | 10 | 18 | 18 | 24 | 15 | 566.3862 | 465.1915 | 425.5649 | 430.4143 | 1.771789 | 83.32747 | -272.2588 | 629.2495 | -82 | -0.09930556 | 641.0594 | 22.5 | 25.88683 | 0.8402897 | 26.72712 | 24.92293 | 19.74258 | 32.90644 | 194.7762 | 183 | 205 | 297.0441 | 285 | 307 | 298.5908 | 285 | 308 | 299.2523 | 288 | 307 | 2.844328 | 2.3 | 3.7 | 1.373578 | 1.1 | 1.6 | 0.6197431 | 0.5 | 0.8 | 0.1725359 | 0.1 | 0.2 | 896.3383 | 885.3595 | 907.7449 | 11.86089 | 8.248666 | 17.61109 | 56.20082 | 57.8983 | 33.99586 | 466.015625 | 0.9141356 | 0.8496553 | 0.7087283 | 0.7546121 | 100.0102 | 175.763 | 264.7787 | 385.7978 | 2.7 | 2.8 | 4.6 | 4.7 | 4.1 | 4.2 | 391 | 275 | 194
2020-03-27 | 51.25 | 8.62 | 1.35 | 0.97 | 3.28 | 637 | 554.5008 | 1 | 50313.39 | 9.341667 | 874.5222 | 898.9897 | 2180.511 | 312.366 | 125 | 785 | 659.5277 | 634.9604 | 25636 | 250 | 14.95119 | 58.70142 | 898.8445 | 892.4167 | 899.7973 | 896.2126 |  | 928.6879 | 876.7789 | 900.1902 | 832.7016 |  | 12.533 | 5 | 31.46908 | 578.093 | 644.1 | 44.8 | 30.17 | 31.01267 | 43 | 3 | 2.45835 | 1.6 | 3.4 | 5.104769 | 70 | 124 | 4832 | 28 | 97 | 6 | 0 | 2 |  | 2 | 52.66667 | 44 | 3.21 | 27 | 43 | 46 | 2.3 | 0.3 | 0.25 | 490.1888 | 347.7946 | 316.0646 | 326.258 | 0 | 10.74 | 10.64 | 7.44 | 2.95 | 8.172673 | 90 | 125 | 190 | 3.8 | 4.2 | 6.8 | 4.6 | 7.8 | 6.4 | 4.2 | 8 | 4 | 6 | 58 | 58 | 87 | 87 | 58 | 58 | 58 | 58 | 58 | 58 | 900 | 0 | 24 | 24 | 0 | 357.97 | 357.97 | 0 | 11 | 41.5308 | 31.93407 | 168.2689 | 43.0297 | 24.18579 | -3.14308 | 232.3413 | 90.94319 | 9.056811 | 2.166919 | 2.766667 | 1.5 | 0.6 | 0.1833333 | 0 | 39 | 62089.63 | 4247.663 | 8.111072 | 8.297904 | 420.1933 | 394.9704 | 99.57204 | 2.92 | 0 | 0.8704879 | 39.978 | 10390 | 19 | 37 | 59 | 150 | 21 | 210 | 298 | 3.3 | 1.9 | 0.7 | 0.2 | 53 | 10.08333 | 2 | 56.43333 | 175 | 0 | 9 | 18 | 21 | 24 | 15 | 573.4239 | 464.7412 | 426.0785 | 430.6179 | 1.841207 | 91.02051 | -256.6927 | 629.5377 | -75 | -0.09930556 | 641.3744 | 22.5 | 27.49268 | 0.8482032 | 28.34089 | 25.71653 | 17.1617 | 32.76378 | 194.9706 | 181 | 199 | 297.0559 | 247 | 300 | 298.6793 | 285 | 302 | 299.2628 | 294 | 302 | 2.782947 | 2.1 | 3.8 | 1.415575 | 1 | 1.6 | 0.6135741 | 0.5 | 0.8 | 0.1681319 | 0 | 0.2 | 899.8433 | 889.3534 | 908.8036 | 11.96567 | 6.715698 | 17.60569 | 56.2957 | 57.70377 | 35.55218 | 560.625 | 0.9081849 | 0.8509138 | 0.7066494 | 0.7528212 | 99.73319 | 192.6477 | 258.7376 | 387.8623 | 2.7 | 2.8 | 4.6 | 4.7 | 4.1 | 4.2 | 411 | 296 | 233
2020-03-28 | 50.24 | 8.87 | 1.32 | 0.93 | 3.08 | 638 | 522.2828 | 1 | 50276.52 | 9.425 | 867.1117 | 893.9869 | 2175.491 | 311.7544 | 41.66667 | 861 | 653.5225 | 593.1573 | 25636 | 250 | 16.44592 | 60.96298 | 888.1763 | 886.5241 | 904.594 | 890.0466 |  | 924.8232 | 871.8288 | 891.9153 | 828.7762 |  | 12.533 | 5 | 31.54655 | 578.973 | 618.1 | 44.8 | 30.23 | 30.48055 | 55 | 4 | 2.074816 | 2.2 | 1.8 | 5.893559 | 68 | 122 | 4832 | 29 | 101 | 6.333333 | 0 | 2 | 2 | 2 | 52.33333 | 43.5 | 1.66 | 27 | 43 | 47 | 2.3 | 0.5 | 0.25 | 487.7213 | 347.4795 | 314.9848 | 325.4257 | 0 | 10.9 | 10.55 | 7.68 | 3.09 | 8.055216 | 85 | 112 | 125 | 8 | 9.8 | 6.6 | 6.2 | 5 | 4.6 | 3.6 | 8 | 5 | 9.8 | 56 | 56 | 84 | 84 | 56 | 56 | 56 | 56 | 56 | 56 | 1000 | 0 | 24 | 24 | 0 | 582.17 | 582.17 | 0 | 15 | 27.1128 | 32.9606 | 168.0479 | 42.50977 | 23.91079 | -3.18667 | 231.2818 | 91.03945 | 8.96055 | 2.37367 | 3.2 | 1.55 | 0.6833333 | 0.2 | 0 | 40 | 61861.57 | 4192.245 | 8.053992 | 8.260063 | 420.2624 | 380.9962 | 99.58386 | 10.458 | 0 | 0.8186251 | 29.52 | 0 | 19 | 34.66667 | 58.66667 | 160 | 20 | 210 | 285 | 4 | 1.8 | 0.8 | 0.2 | 55 | 9.25 | 3.4 | 56.66667 | 174 | 0 | 11 | 18 | 21 | 23 | 16 | 564.4359 | 465.3177 | 426.0584 | 430.4652 | 1.805633 | 76.12926 | -272.6878 | 629.841 | -67 | -0.09930556 | 641.7026 | 22.5 | 20.62714 | 0.8769933 | 21.50413 | 24.03185 | 17.49889 | 33.08802 | 194.0172 | 184 | 205 | 296.9657 | 288 | 304 | 298.4874 | 289 | 304 | 299.1856 | 292 | 302 | 3.361499 | 2.6 | 4.4 | 1.572994 | 1.4 | 1.8 | 0.6944734 | 0.6 | 0.8 | 0.1899572 | 0 | 0.2 | 893.8123 | 875.843 | 907.3502 | 13.0999 | 7.887042 | 26.09884 | 56.5105 | 57.88534 | 35.27983 | 552.109375 | 0.9197011 | 0.8634553 | 0.7177054 | 0.7614336 | 93.61403 | 186.6979 | 265.4488 | 389.3571 | 2.7 | 2.8 | 4.6 | 4.8 | 4.1 | 4.2 | 376 | 259 | 181
2020-03-29 | 51.14 | 9.36 | 1.34 | 0.88 | 3.28 | 636 | 599.7304 | 1 | 50332.22 | 9.633333 | 886.2355 | 885.5613 | 2144.348 | 313.0747 | 0 | 720 | 644.7089 | 633.7366 | 25409.8 | 250 | 16.03524 | 58.54021 | 885.3517 | 877.4305 | 890.8646 | 878.2993 |  | 916.7988 | 861.8737 | 888.3103 | 820.2581 |  | 12.617 | 5 | 31.56315 | 577.297 | 618.1 | 44.8 | 30.92 | 29.97746 | 74 | 4 | 2.136848 | 1.9 | 1.8 | 4.777763 | 67 | 120 | 4832 | 30 | 104 | 6.166667 | 0 | 2 | 2 | 2 | 51.66667 | 43 | 0 | 26 | 43 | 45 | 2.4 | 0.3 | 0.25 | 495.0442 | 351.2206 | 317.1723 | 326.5293 | 0 | 10.9 | 10.6 | 7.14 | 3.9 | 7.978265 | 82 | 149 | 130 | 5 | 5.4 | 8 | 5.1 | 8.4 | 7.4 | 5.1 | 9.2 | 4.6 | 7.3 | 60 | 60 | 90 | 90 | 60 | 60 | 60 | 60 | 60 | 60 | 1000 | 0 | 24 | 24 | 0 | 0 | 0 | 0 | 0 | 43.7304 | 32.46284 | 167.5152 | 41.57522 | 22.90504 | -3.26119 | 228.7342 | 91.41193 | 8.588066 | 2.447104 | 3.866667 | 1.666667 | 0.6833333 | 0.1666667 | 0 | 47 | 61986.61 | 4224.694 | 7.922315 | 8.16908 | 420.0384 | 368.5074 | 99.5899 | 5.976 | 0 | 0.9429723 | 23.544 | 0 | 19 | 37 | 58.33333 | 155 | 20 | 213 | 281 | 4.6 | 1.8 | 0.7 | 0.2 | 55 | 10 | 4.2 | 56.96667 | 174 | 0 | 10 | 18 | 21 | 21 | 13 | 562.0534 | 464.9715 | 424.8244 | 429.9927 | 1.821532 | 76.39314 | -274.4429 | 630.0541 | -61 | -0.09930556 | 641.9419 | 22.5 | 22.11697 | 0.884297 | 23.00127 | 19.6298 | 15.19036 | 25.82519 | 192.9901 | 177 | 207 | 296.8594 | 290 | 304 | 298.5865 | 293 | 313 | 299.1867 | 287 | 315 | 3.958504 | 3.1 | 5.8 | 1.678884 | 1.5 | 1.8 | 0.6750231 | 0.6 | 0.8 | 0.1927118 | 0.1 | 0.2 | 886.5353 | 866.53 | 906.9162 | 13.46412 | 9.184196 | 22.02841 | 56.68822 | 57.88534 | 34.50167 | 524.84375 | 0.9598665 | 0.8636954 | 0.7131706 | 0.7459902 | 47.86946 | 174.5364 | 260.8663 | 386.8984 | 2.7 | 2.8 | 4.6 | 4.8 | 4.1 | 4.2 | 391 | 278 | 110
2020-03-30 | 50.97 | 8.8 | 1.31 | 1.13 | 0 | 636 | 531.9876 | 1 | 50285.78 | 9.591667 | 861.015 | 895.0952 | 2126.93 | 313.3733 | 41.66667 | 853 | 634.9789 | 627.5421 | 26163.8 | 250 | 20.0437 | 71.28991 | 885.8187 | 884.9027 | 912.4724 | 885.7536 |  | 930.4886 | 871.2603 | 894.9706 | 824.1935 |  | 13.12 | 5 | 31.56283 | 577.8 | 501.9 | 44.8 | 30.73 | 29.62704 | 50 | 3 | 2.372467 | 1.6 | 2.2 | 5.659095 | 65 | 118 | 4832 | 31 | 108 | 7.166667 | 0 | 2 | 2 | 2 | 53.66667 | 45 | 0 | 28 | 45 | 46 | 2.4 | 0.4 | 0.25 | 501.0576 | 351.9688 | 318.3157 | 325.8817 | 0 | 10.9 | 10.6 | 7.3 | 2.8 | 8.061986 | 87 | 120 | 180 | 5 | 5.2 | 8 | 5.2 | 8.6 | 7.4 | 5.2 | 9.2 | 4.8 | 7.4 | 54 | 54 | 81 | 81 | 54 | 54 | 54 | 54 | 54 | 54 | 1000 | 0 | 24 | 24 | 0 | 541.07 | 541.07 | 0 | 16 | 34.9176 | 33.45275 | 167.6923 | 41.87246 | 22.9453 | -3.500354 | 229.0097 | 91.50912 | 8.490883 | 2.541675 | 4.433333 | 1.666667 | 0.7 | 0.2 | 0 | 40 | 61824.67 | 4198.461 | 7.986377 | 8.178919 | 420.9237 | 366.3256 | 99.59604 | 5.031 | 0 | 0.8364585 | 28.773 | 10260 | 22 | 36 | 58 | 159 | 20 | 218 | 280 | 4.7 | 1.7 | 0.8 | 0.2 | 58 | 10.33333 | 3.5 | 57.13333 | 174 | 0 | 10 | 17 | 20 | 24 | 14 | 561.3043 | 464.782 | 425.2528 | 428.9927 | 1.907764 | 76.70495 | -276.9875 | 630.2529 | -55 | -0.09930556 | 642.1819 | 22.5 | 17.75758 | 0.884297 | 18.64188 | 23.58505 | 16.07226 | 31.7781 | 192.2585 | 184 | 202 | 296.6752 | 288 | 301 | 298.4566 | 295 | 302 | 299.3342 | 282 | 302 | 4.433804 | 3.7 | 5.2 | 1.690664 | 1.5 | 1.9 | 0.7094236 | 0.6 | 0.8 | 0.1960451 | 0.1 | 0.2 | 895.707 | 875.2689 | 909.8789 | 16.02757 | 8.866272 | 22.70122 | 56.88332 | 58.57271 | 35.43546 | 528.28125 | 0.9680897 | 0.8562915 | 0.7140501 | 0.735168 | -21.15417 | 173.3059 | 272.4699 | 380.0562 | 2.7 | 2.8 | 4.7 | 4.7 | 4.2 | 4.2 | 383 | 325 | 268
2020-03-31 | 51.61 | 8.78 | 1.33 | 0.84 | 3.2 | 542 | 457.4636 | 1 | 45353.86 | 9.475 | 824.3205 | 878.2141 | 1959.853 | 301.3847 | 166.6667 | 710 | 563.2271 | 556.3701 | 24429.6 | 250 | 19.03587 | 64.19217 | 871.9822 | 867.9035 | 901.7736 | 863.6981 |  | 914.7224 | 848.1394 | 879.2795 | 806.8658 |  | 13.12 | 5 | 26.92025 | 495.08 | 548.5 | 44.8 | 24.75 | 29.05428 | 46 | 3 | 2.448211 | 1.6 | 1.7 | 7.006558 | 65 | 115 | 4832 | 32 | 113 | 6.166667 | 0 | 2 | 2 | 2 | 55.33333 | 50.66667 | 1.72 | 28 | 44 | 48 | 2.4 | 0.2 | 0.25 | 472.9393 | 336.4429 | 305.6488 | 314.6177 | 0 | 11.1 | 10.7 | 7.6 | 6.22 | 8.133855 | 80 | 128 | 160 | 4.8 | 5.4 | 7.8 | 5 | 8.4 | 8.1 | 5 | 9 | 4.8 | 7.6 | 60 | 60 | 90 | 90 | 60 | 60 | 60 | 60 | 60 | 60 | 900 | 0 | 24 | 24 | 0 | 565.8 | 565.8 | 0 | 16 | 27.6636 | 32.37798 | 158.2236 | 31.07293 | 14.75123 | -3.23484 | 200.8129 | 94.26511 | 5.734885 | 2.80112 | 3.383333 | 1.383333 | 0.6166667 | 0.1833333 | 0 | 70 | 59006.42 | 3994.351 | 6.93822 | 7.171889 | 419.1575 | 207.0533 | 99.73255 | 7.105 | 0 | 0.8440288 | 32.508 | 10840 | 23 | 34 | 56 | 165 | 20 | 220 | 280 | 4.2 | 1.8 | 0.8 | 0.2 | 60 | 9.666667 | 3 | 56.33333 | 174 | 0 | 12 | 22 | 23 | 0 | 0 | 468.5882 | 454.869 | 413.1405 | 418.6531 | 1.419866 | 63.79851 | -251.1441 | 627.3969 | -143 | -0.09930556 | 639.3645 | 22.5 | 11.44168 | 0.884297 | 12.32598 | 20.51405 | 15.69616 | 26.81087 | 194.255 | 181 | 208 | 297.4611 | 288 | 306 | 298.7578 | 289 | 316 | 299.2423 | 286 | 315 | 3.165528 | 2 | 4.5 | 1.29053 | 1.1 | 1.8 | 0.5375289 | 0.4 | 0.8 | 0.1629363 | 0 | 0.3 | 878.5412 | 847.3315 | 920.7189 | 18.33867 | 10.12299 | 24.15394 | 56.30744 | 58.22253 | 34.29415 | 608.59375 | 0.920477 | 0.8240753 | 0.6954135 | 0.7287221 | -17.29969 | 195.1835 | 259.1063 | 377.9159 | 2.6 | 2.9 | 4.7 | 4.8 | 4.2 | 4.2 | 406 | 408 | 320
2020-04-01 | 50.59 | 8.8 | 1.31 | 1.06 | 3.2 | 635 | 565.0092 | 1 | 50269.91 | 9.5225 | 852.6844 | 902.6609 | 2131.356 | 310.7852 | 416.6667 | 758 | 641.4601 | 634.9807 | 23977.2 | 250 | 15.50529 | 56.09573 | 904.877 | 889.6468 | 899.8946 | 900.2486 |  | 929.2374 | 881.7409 | 912.981 | 819.0869 |  | 13.12 | 5 | 31.45996 | 576.92 | 658.3 | 44.15969 | 30.02 | 29.03183 | 39 | 3 | 2.471975 | 1.6 | 1.5 | 4.640502 | 64 | 113 | 4832 |  | 3 | 6 | 0 | 2 | 2 | 2 | 53 | 47.33333 | 0 | 28 | 45 | 47 | 2.4 | 0.5 | 0.25 | 494.3475 | 347.3207 | 315.6223 | 323.7563 | 0 | 11 | 10.78 | 7.96 | 2.81 | 8.127332 | 63 | 112 | 168 | 8.2 | 10 | 6.6 | 6.8 | 4.4 | 4.4 | 3.6 | 7.8 | 5.2 | 10 | 58 | 58 | 87 | 87 | 58 | 58 | 58 | 58 | 58 | 58 | 700 | 0 | 24 | 24 | 0 | 505.13 | 505.13 | 0 | 15 | 19.8792 | 33.30424 | 168.9359 | 42.49692 | 23.43601 | -3.718107 | 231.1508 | 91.46968 | 8.530323 | 3.188084 | 3.5 | 1.516667 | 0.6666667 | 0.1833333 | 0 | 30 | 62346.08 | 4254.869 | 8.309229 | 8.255385 | 420.7083 | 421.8984 | 99.55526 | 10.313 | 0 | 0.8897783 | 33.255 | 11060 | 1 | 33.33333 | 58.66667 | 185 | 21 | 223 | 282 | 4 | 1.7 | 0.8 | 0.2 | 3 | 10.33333 | 2.9 | 57.46667 | 174 | 0 | 9 | 16 | 19 | 26 | 18 | 580.329 | 465.333 | 425.234 | 430.2808 | 2.297184 | 74.35151 | -283.1113 | 635 | 5 | 0 | 648.12 | 22.5 | 21.05234 | 0.884297 | 21.93664 | 21.46148 | 14.42517 | 30.22179 | 193.4939 | 189 | 198 | 297.048 | 293 | 301 | 298.7051 | 295 | 303 | 299.2375 | 297 | 302 | 3.692273 | 2.9 | 4.4 | 1.567774 | 1.4 | 1.8 | 0.6906308 | 0.6 | 0.8 | 0.200059 | 0.1 | 0.3 | 903.2608 | 891.4087 | 920.7189 | 13.34565 | 9.663566 | 20.05718 | 57.47336 | 58.92289 | 35.4225 | 658.046875 | 0.9221612 | 0.8541893 | 0.707917 | 0.729834 | -0.8373264 | 192.0473 | 264.106 | 379.7825 | 2.5 | 2.8 | 4.7 | 4.7 | 3.9 | 4 | 395 | 283 | 176
2020-04-02 | 52.79 | 8.87 | 1.27 | 0.81 | 3.06 | 638 | 558.5472 | 1 | 50286.4 | 9.366667 | 863.0361 | 902.6211 | 2173.318 | 312.8061 | 291.6667 | 853 | 655.4235 | 638.6532 | 24882 | 250 | 16.56075 | 62.18948 | 905.361 | 890.4884 | 904.8061 | 897.3168 |  | 931.8501 | 878.1558 | 910.3698 | 819.1366 |  | 12.948 | 5 | 31.56901 | 579.388 | 488.1 | 23.4 | 30.74 | 28.51602 | 36 | 2 | 2.536706 | 2.3 | 2 | 4.609447 | 63 | 113 | 4832 | 3 | 7 | 7.333333 | 0 | 2 | 2 | 2 | 52 | 49 | 0 | 29 | 45 | 46 | 2.2 | 0.5 | 0.25 | 489.1484 | 349.3256 | 317.9887 | 326.2283 | 0 | 11 | 10.6 | 8.5 | 2.21 | 8.128193 | 56 | 141 | 158 | 8 | 9.8 | 6.8 | 6 | 4.4 | 5 | 3.2 | 7.4 | 5.2 | 9.8 | 56 | 56 | 84 | 84 | 56 | 56 | 56 | 56 | 56 | 56 | 700 | 0 | 24 | 24 | 0 | 771.5 | 771.5 | 1 | 22 | 14.0472 | 31.47891 | 169.3796 | 44.23071 | 25.82147 | -2.853653 | 236.5781 | 90.29165 | 9.708346 | 3.397657 | 3.366667 | 1.633333 | 0.7 | 0.2 | 0 | 40 | 62539.6 | 4278.784 | 8.437366 | 8.449218 | 419.855 | 430.8427 | 99.5537 | 6.208 | 0 | 0.8754658 | 37.737 | 10690 |  | 34 | 59 | 189 | 20 | 228 | 286 | 3.8 | 1.8 | 0.8 | 0.2 | 5 | 12 | 3.7 | 56.63333 | 174 | 0 | 10 | 15 | 19 | 23 | 14 | 584.1942 | 465.9883 | 425.572 | 429.8623 | 1.092731 | 70.2901 | -285.1692 | 636.5 | 13 | 0 | 649.534 | 17.5 | 31.14954 | 0.884297 | 32.03384 | 24.37348 | 16.73371 | 31.76514 | 194.1456 | 85 | 222 | 296.877 | 268 | 313 | 298.5493 | 263 | 303 | 299.2926 | 281 | 310 | 3.130836 | 0.7 | 5.8 | 1.592618 | 1 | 1.9 | 0.7208333 | 0.4 | 0.9 | 0.2027465 | 0 | 0.3 | 902.8713 | 890.0957 | 913.8492 | 13.07302 | 9.529471 | 17.81117 | 56.43332 | 57.6519 | 33.46412 | 627.5 | 0.9131721 | 0.85766 | 0.7147485 | 0.7364094 | 4.574525 | 196.5792 | 265.2291 | 382.5755 | 2.8 | 2.8 | 4.7 | 4.8 | 3.8 | 4 | 383 | 271 | 125
2020-04-03 | 51.88 | 9.21 | 1.28 | 1.17 | 3.02 | 636 | 550.3736 | 1 | 50296.36 | 9.566667 | 875.0707 | 896.2346 | 2154.637 | 311.908 | 291.6667 | 866 | 644.4548 | 637.521 | 24278.8 | 250 | 18.38537 | 70.18405 | 897.4348 | 884.0361 | 903.2958 | 889.3808 |  | 927.7141 | 870.1096 | 901.6712 | 813.4024 |  | 12.72 | 5 | 31.54329 | 577.4 | 454.7 | 23.4 | 30.9 | 27.96057 | 43 | 3 | 2.454683 | 1.5 | 1.6 | 5.540467 | 61 | 111 | 4832 | 5 | 11 | 5.833333 | 0 | 2 | 2 | 2 | 52 | 45 | 62.96 | 31 | 47 | 49 | 2.4 | 0.4 | 0.25 | 492.4754 | 350.0951 | 317.3434 | 325.0696 | 0 | 10.98 | 10.76 | 7.62 | 2.37 | 8.041652 | 56 | 112 | 161 | 7 | 9.8 | 6.8 | 6 | 4.4 | 4.4 | 3.6 | 7.8 | 5.2 | 10 | 60 | 60 | 90 | 90 | 60 | 60 | 60 | 60 | 60 | 60 | 600 | 0 | 24 | 24 | 0 | 695.56 | 695.56 | 3 | 16 | 6.8136 | 30.89724 | 168.1178 | 42.54302 | 23.69687 | -3.011945 | 231.3457 | 91.05887 | 8.941131 | 3.719491 | 3.066667 | 1.5 | 0.7 | 0.2 | 0 | 32 | 62300.81 | 4265.32 | 8.229468 | 8.262348 | 420.9165 | 396.0813 | 99.57787 | -4.156 | 0 | 0.8653673 | 43.713 | 1820 | 3 | 34.33333 | 58.33333 | 183 | 21 | 231 | 284 | 3.4 | 1.6 | 0.8 | 0.2 | 7 | 11.46667 | 2.7 | 56.2 | 175 | 0 | 12 | 18 | 21 | 19 | 15 | 570.6099 | 464.9107 | 424.6294 | 430.4074 | 2.129142 | 72.7618 | -279.7295 | 636.3333 | 19 | 0 | 649.2627 | 22.5 | 31.59013 | 0.8616122 | 32.45174 | 24.62799 | 17.17466 | 31.12964 | 192.2855 | 96 | 303 | 295.5336 | 213 | 335 | 296.9373 | 215 | 327 | 291.636 | -78 | 324 | 3.109097 | 0.8 | 10 | 1.507581 | 0.4 | 2.8 | 0.7064676 | 0.1 | 1.2 | 0.2199988 | 0 | 1.4 | 896.971 | 869.593 | 913.298 | 14.50357 | 9.529288 | 19.2697 | 56.18865 | 59.81778 | 32.64706 | 722.890625 | 0.9210345 | 0.8914573 | 0.7170317 | 0.7428737 | 12.32772 | 182.1392 | 263.531 | 390.7599 | 2.8 | 3 | 4.7 | 4.9 | 3.8 | 3.9 | 391 | 295 | 166
2020-04-04 | 51.69 | 9.21 | 1.28 | 0.82 | 3.2 | 609 | 555.3476 | 0.9583333 | 50197.7 | 9.508333 | 876.4527 | 904.1043 | 2166.845 | 311.7107 | 130.4348 | 754 | 659.3507 | 647.5862 | 23374 | 250 | 16.38673 | 54.94153 | 905.4509 | 887.9536 | 915.1714 | 901.4764 |  | 931.43 | 879.4331 | 907.8144 | 817.9623 |  | 12.72 | 5 | 31.59124 | 553.64 | 500.9 | 23.4 | 30.71 | 39.32854 | 78 | 4 | 2.732004 | 1.8 | 1.6 | 7.460888 | 60 | 110 | 4832 | 7 | 15 | 5.333333 | 0 | 2 | 2 | 2 | 51 | 43.66667 | 0 | 26 | 46 | 47 | 2.3 | 0.4 | 0.25 | 492.8185 | 350.6552 | 316.8767 | 325.0269 | 0 | 10.74 | 10.6 | 8.08 | 3.08 | 8.288658 | 64 | 116 | 172 | 8 | 10 | 6.8 | 6.6 | 4.4 | 9.6 | 3.6 | 7.8 | 5.4 | 10 | 56 | 54 | 84 | 84 | 56 | 56 | 56 | 56 | 56 | 56 | 600 | 0 | 23 | 23 | 0 | 553.89 | 553.89 | 0 | 17 | 20.4576 | 32.01254 | 170.4298 | 45.71376 | 27.21722 | -2.629857 | 240.7309 | 89.78637 | 10.21363 | 4.026499 | 4.133333 | 1.75 | 0.8166667 | 0.2666667 | 0 | 61 | 62040.51 | 4181.427 | 8.545057 | 8.597532 | 419.8412 | 470.5766 | 99.51955 | 9.374 | 0 | 0.9119008 | 42.219 | 7880 | 4 | 33.66667 | 58.66667 | 159 | 21 | 230 | 286 | 4.7 | 1.9 | 0.9 | 0.3 | 9 | 10.5 | 1.7 | 56.8 | 175 | 0 | 11 | 16 | 19 | 25 | 18 | 590.0204 | 465.7912 | 425.1651 | 430.2977 | 2.14464 | 76.13106 | -277.4045 | 636.1263 | -2 | -0.04166667 | 649.1389 | 22.5 | 29.74749 | 0.8852391 | 30.63273 | 24.03212 | 17.86203 | 31.18152 | 193.0192 | 189 | 197 | 296.7116 | 293 | 301 | 298.5065 | 294 | 302 | 299.1373 | 297 | 302 | 4.101052 | 2.9 | 4.8 | 1.694192 | 1.4 | 1.9 | 0.7918067 | 0.6 | 0.9 | 0.2477384 | 0.1 | 0.3 | 904.4626 | 893.5934 | 916.137 | 12.78183 | 9.462402 | 16.27208 | 56.57004 | 58.17067 | 33.60678 | 892.421875 | 0.9758752 | 0.8562135 | 0.7235347 | 0.7524587 | 34.50271 | 178.2818 | 273.2776 | 404.1503 | 2.8 | 2.9 | 4.6 | 4.9 | 3.8 | 3.8 | 400 | 311 | 218
2020-04-05 | 0 | 0 | 0 | 0 | 0 | 624 | 537.6084 | 0.9895833 | 49698.46 | 9.481818 | 860.0788 | 892.7034 | 2119.043 | 310.8748 | 0 | 792 | 645.6577 | 643.4186 | 24354.2 | 250 | 17.34101 | 56.47697 | 892.6778 | 877.1267 | 908.5406 | 886.6843 |  | 918.7735 | 867.2467 | 897.8741 | 805.1487 |  | 12.72 | 5 | 31.26615 | 566.84 | 588 | 23.4 | 30.58 | 27.00845 | 36 | 2 | 2.461957 | 1.8 | 1.6 | 10.68312 | 59 | 106 | 4834 | 8 | 19 | 4.333333 | 0 | 2 | 2 | 2 | 51 | 44.33333 | 0 | 29 | 46 | 46 | 2.3 | 0.4 | 0.25 | 490.3653 | 347.0807 | 316.1671 | 323.9205 | 0 | 10.88 | 10.8 | 8.28 | 3.54 | 8.235705 |  |  |  | 8.4 | 10 | 6.6 | 6.8 | 4.6 | 4.4 | 3.6 | 7.8 | 5.6 | 10 | 54 | 56 | 81 | 81 | 54 | 54 | 54 | 54 | 54 | 54 | 600 | 0 | 23.75 | 23.75 | 0 | 0 | 0 | 0 | 0 | 3.6084 | 31.42022 | 167.4907 | 42.90151 | 25.14508 | -3.049738 | 232.4876 | 90.49612 | 9.503881 | 1.545993 | 3.433333 | 1.483333 | 0.7166667 | 0.2166667 | 0 | 41 | 61505.09 | 4194.158 | 8.451819 | 8.303128 | 420.0043 | 425.7347 | 99.55986 | 11.205 | 0 | 0.8615519 | 31.014 | 0 | 4 | 33.33333 | 59 | 165 | 23 | 223 | 269 | 3.9 | 1.6 | 0.9 | 0.3 | 11 | 9.833333 | 3.2 | 56.3 | 175 | 0 | 11 | 17 | 18 | 24 | 18 | 559.1474 | 464.9485 | 425.0353 | 431.136 | 2.136372 | 77.47311 | -264.6389 | 635.0147 | -8 | -0.05208333 | 647.9956 | 22.5 | 28.52691 | 0.8501772 | 29.37709 | 22.57966 | 14.96988 | 31.98561 | 193.812 | 150 | 199 | 297.1754 | 292 | 377 | 298.6 | 290 | 335 | 299.1934 | 259 | 308 | 3.404321 | 2.5 | 5 | 1.536101 | 0.5 | 4.3 | 0.718809 | 0.4 | 1.5 | 0.2059526 | 0 | 0.4 | 892.6134 | 799.6213 | 913.7368 | 14.52053 | 9.480146 | 37.93955 | 56.31588 | 58.19661 | 32.98426 | 4012.8125 | 0.9431451 | 0.848627 | 0.7172375 | 0.7508179 | 31.67554 | 198.8833 | 277.7486 | 391.9272 | 2.9 | 2.9 | 4.7 | 4.8 | 3.8 | 3.9 | 381 | 275 | 165
2020-04-06 | 51.22 | 9.11 | 1.27 | 0.71 | 3.22 | 639 | 550.5836 | 0.9895833 | 49812.89 | 9.7 | 861.1062 | 892.026 | 2127.2 | 310.758 | 0 | 881 | 652.4519 | 624.0277 | 25334.4 | 250 | 20.39109 | 63.03152 | 889.2559 | 875.8337 | 916.8172 | 880.4411 |  | 921.8538 | 863.5947 | 896.3857 |  |  | 5.451 | 5 | 31.70329 | 572.771 | 423.4 | 21.84105 | 30.39 | 59.00707 | 53 | 4 | 2.703911 | 1.5 | 1.8 | 10.92038 | 58 | 155 | 4834 | 9 | 23 | 6.833333 | 0 | 2 | 2 | 2 | 51.33333 | 44.66667 | 1.96 | 24 | 43 | 55 | 2.2 | 0.8 | 0.25 | 493.03 | 346.0854 | 316.346 | 323.7074 | 0 | 10.86 | 10.7 | 7.9 | 2.43 | 8.156177 | 64 | 116 | 170 | 4.8 | 5.4 | 7.8 | 5 | 8.4 | 8 | 5.2 | 9 | 4.8 | 7.6 | 56 | 56 | 84 | 84 | 56 | 56 | 56 | 56 | 56 | 56 | 900 | 0 | 23.75 | 23.75 | 0 | 628.02 | 628.02 | 0 | 19 | 10.5636 | 31.82691 | 167.9342 | 42.28277 | 23.44678 | -2.997473 | 230.6663 | 91.13468 | 8.86532 | 1.32285 | 2.716667 | 1.85 | 0.8 | 0.2666667 | 0 | 55 | 62196.73 | 4292.546 | 8.146033 | 8.238082 | 419.9697 | 373.1397 | 99.59768 | 6.723 | 0 | 0.8616332 | 24.291 | 0 | 4 | 34 | 57 | 160 | 20 | 243 | 282 | 4.3 | 2.9 | 1.3 | 0.5 | 12 | 10.66667 | 4.1 | 56.36667 | 174 | 0 | 10 | 17 | 20 | 23 | 16 | 571.0786 | 464.9324 | 424.6411 | 430.4367 | 1.742532 | 81.02 | -272.1003 | 636.8 | 1 | -0.0625 | 648.5354 | 22.5 | 27.06382 | 0.8558222 | 27.91964 | 23.94784 | 13.89342 | 32.14126 | 166.6508 | -20 | 222 | 296.2203 | 255 | 312 | 298.1789 | 242 | 308 | 299.1066 | 254 | 313 | 3.474252 | 0.2 | 21 | 1.836728 | 0.7 | 3.1 | 0.8167765 | 0.3 | 1.4 | 0.2115671 | 0 | 0.5 | 891.7085 | 871.3768 | 908.9216 | 17.14875 | 13.05035 | 23.57222 | 56.15361 | 57.72971 | 35.87641 | 587.5 | 0.8563325 | 0.8890051 | 0.7249021 | 0.7489951 | -1.767424 | 150.4282 | 287.6608 | 387.8046 | 2 | 3 | 4.6 | 4.8 | 3.8 | 3.9 | 396 | 257 | 148
2020-04-07 | 51.86 | 8.87 | 1.22 | 0.89 | 3.18 | 648 | 548.69 | 1 | 50313.78 | 9.716667 | 870.4583 | 897.1584 | 2140.665 | 311.5902 | 0 | 780 | 665.0439 | 646.3599 | 25862.2 | 250 | 19.27889 | 57.16469 | 905.8916 | 872.859 | 912.0694 | 891.3889 |  | 922.1193 | 869.0633 | 906.7172 | 800.0597 |  | 0 | 5 | 31.54004 | 575.24 | 443.1 | 14.09 | 30.41 | 58.72917 | 40 | 3 | 2.789981 | 1.9 | 1.6 | 6.440742 | 71 | 155 | 4834 | 10 | 26 | 6.666667 | 0 | 2 | 2 | 2 | 52 | 44.33333 | 0 | 29 | 45 | 46 | 2.4 | 0.7 | 0.25 | 492.1558 | 346.4984 | 317.541 | 324.3082 | 0 | 10.78 | 10.72 | 6.93 | 4.4 | 8.157262 | 98 | 125 | 148 | 7.2 | 9.8 | 6.8 | 6 | 4.4 | 4.4 | 3.6 | 8 | 5.2 | 10 | 60 | 60 | 90 | 90 | 60 | 60 | 60 | 60 | 60 | 60 | 900 | 0 | 24 | 24 | 0 | 360.39 | 360.39 | 0 | 11 | 0.3 | 31.25071 | 170.3726 | 45.55754 | 27.25264 | -2.575146 | 240.6076 | 89.74368 | 10.25632 | 1.169592 | 3.283333 | 1.666667 | 0.7333333 | 0.2333333 | 0 | 35 | 61917.59 | 4207.329 | 8.856287 | 8.59313 | 419.3306 | 450.0183 | 99.55907 | 12.999 | 0 | 0.8467438 | 34.002 | 22710 | 6 | 35 | 58 | 165 | 20 | 247 | 275 | 3.6 | 1.8 | 0.8 | 0.3 | 14 | 11 | 2.8 | 56.33333 | 174 | 0 | 11 | 17 | 20 | 21 | 15 | 581.0003 | 464.6293 | 426.0725 | 428.773 | 2.482884 | 88.47441 | -262.7753 | 638.4144 | 19 | -0.0625 | 648.4582 | 22.5 | 33.92979 | 1.189238 | 35.11903 | 24.70763 | 16.88933 | 32.91941 | 194.3483 | 100 | 230 | 296.2053 | 217 | 355 | 298.1136 | 233 | 331 | 299.1647 | 247 | 321 | 2.838239 | 0.6 | 3.9 | 1.58086 | 0.3 | 2.4 | 0.7091239 | 0.1 | 1.5 | 0.2129595 | 0 | 0.3 | 897.7097 | 888.1726 | 909.4746 | 17.04358 | 14.55696 | 19.67202 | 56.0356 | 57.47033 | 34.24228 | 721.796875 | 0.9070411 | 0.8495853 | 0.7138426 | 0.7524644 | 17.49822 | 172.7418 | 278.8103 | 390.7705 | 3.5 | 3.6 | 4.7 | 4.8 | 3.8 | 3.9 | 385 | 277 | 110
2020-04-08 | 53.29 | 8.15 | 0.96 | 0.49 | 3.16 | 638 | 579.3236 | 1 | 50267.73 | 9.525 | 874.0592 | 892.7755 | 2141.845 | 310.5393 | 0 | 886 | 665.6715 | 659.0096 | 25636 | 250 | 20.86638 | 61.87688 | 896.692 | 873.4184 | 918.2256 | 879.1979 |  | 918.9153 | 862.7994 | 900.1796 |  |  | 0 | 5 | 31.49089 | 566.44 | 446.1 | 14.09 | 40.79 | 58.18414 | 36 | 2 | 2.687931 | 2.1 | 1.4 | 4.938627 | 70 | 155 | 4834 | 11 | 30 | 6.083333 | 0 | 2 | 2 | 2 | 48 | 34 | 0 | 28 | 43 | 45 | 2.3 | 0.5 | 0.25 | 500.7726 | 347.6119 | 317.4078 | 321.9314 | 0 | 10.84 | 10.6 | 7.3 | 2.15 | 8.166749 | 66 | 120 | 178 | 8 | 10 | 6.4 | 6.6 | 4.2 | 4.6 | 3.6 | 7.8 | 5.2 | 10 | 58 | 58 | 87 | 87 | 58 | 58 | 58 | 58 | 58 | 58 | 1200 | 0 | 24 | 24 | 0 | 563.3 | 563.3 | 1 | 15 | 19.0236 | 31.6324 | 171.7653 | 47.27589 | 29.52309 | -2.429518 | 246.1348 | 88.99238 | 11.00762 | 1.466755 | 3.2 | 1.716667 | 0.75 | 0.2 | 0 | 57 | 61601.47 | 4122.228 | 8.573963 | 8.790527 | 420.3764 | 499.4938 | 99.49197 | 5.976 | 0 | 0.9080307 | 28.026 | 0 | 6 | 35 | 59.33333 | 145 | 20 | 257 | 270 | 3.9 | 2.1 | 0.9 | 0.2 | 15 | 9.833333 | 3.6 | 56.33333 | 174 | 0 | 13 | 17 | 20 | 21 | 21 | 594.0693 | 466.0369 | 426.225 | 430.0068 | 2.587729 | 87.49202 | -256.6488 | 638.3622 | 27 | -0.0625 | 647.1407 | 22.5 | 33.21482 | 1.077797 | 34.29262 | 24.46696 | 16.17602 | 33.3863 | 191.2496 | 96 | 387 | 293.8102 | 207 | 371 | 297.2914 | 212 | 346 | 291.1085 | -82 | 354 | 3.079159 | 0.6 | 17.6 | 1.773482 | 0.6 | 5.1 | 0.7944838 | 0.2 | 1.7 | 0.2183079 | 0 | 2.2 | 893.307 | 874.912 | 905.6319 | 18.0378 | 14.21326 | 21.84131 | 56.35688 | 57.88534 | 34.04773 | 951.09375 | 0.9087615 | 0.9431499 | 0.7313411 | 0.7656937 | 17.00877 | 135.4052 | 276.1963 | 368.5448 | 3.5 | 3.8 | 4.7 | 4.9 | 3.8 | 3.9 | 280 | 273 | 103
2020-04-09 | 52.94 | 8.43 | 1.02 | 0.53 | 3.42 | 640 | 590.4676 | 1 | 50234.68 | 9.458333 | 893.6468 | 887.016 | 2119.787 | 314.2749 | 41.66667 | 798 | 669.1994 | 605.9551 | 25560.6 | 250 | 22.09527 | 68.642 | 886.4971 | 870.9328 | 918.0799 | 866.878 |  | 919.2905 | 854.723 | 892.7107 |  |  | 0 | 5 | 31.52572 | 568.2 | 409.8 | 14.09 | 40.05 | 53.38993 | 50 | 4 | 2.588552 | 1.7 | 1.5 | 5.617172 | 69 | 167 | 4834 | 12 | 34 | 7.5 | 0 | 2 | 2 | 2 | 48.33333 | 39.33333 | 1.91 | 28 | 44 | 45 | 2.2 | 0.7 | 0.25 | 511.4785 | 352.6173 | 320.3479 | 326.0479 | 0 | 10.6 | 10.4 | 7.8 | 1.83 | 8.226525 | 175 | 162 | 206 | 4.8 | 5.2 | 7.8 | 5 | 8.4 | 8 | 5 | 9 | 4.8 | 7.6 | 56 | 56 | 84 | 84 | 56 | 56 | 56 | 56 | 56 | 56 | 800 | 0 | 24 | 24 | 0 | 408.64 | 408.64 | 0 | 13 | 16.8276 | 30.72248 | 171.2704 | 46.58384 | 28.24459 | -2.322991 | 243.7758 | 89.36662 | 10.63338 | 1.74054 | 2.766667 | 1.733333 | 0.75 | 0.2 | 0 | 40 | 62502.23 | 4258.273 | 8.444178 | 8.706278 | 419.0867 | 467.0366 | 99.51663 | 4.597 | 0 | 0.922605625 | 34.749 | 11320 | 7 | 34.33333 | 58 | 155 | 20 | 261 | 281 | 3 | 1.9 | 0.8 | 0.2 | 16 | 10.33333 | 2.7 | 56.06667 | 174 | 0 | 9 | 15 | 20 | 24 | 20 | 597.236 | 465.1739 | 424.5117 | 428.2001 | 1.892587 | 84.26677 | -268.6468 | 638.5455 | 37 | -0.0625 | 646.3417 | 22.5 | 36.95223 | 1.106025 | 38.05826 | 25.68482 | 17.51186 | 32.60814 | 195.1633 | 192 | 199 | 296.789 | 289 | 323 | 298.3852 | 294 | 302 | 299.153 | 296 | 302 | 2.705353 | 2.2 | 3.2 | 1.702446 | 1.4 | 2.2 | 0.7625263 | 0.6 | 0.9 | 0.2138738 | 0.2 | 0.3 | 886.2872 | 868.4788 | 908.4369 | 20.18905 | 13.50442 | 25.25247 | 55.69016 | 56.57545 | 33.23068 | 721.71875 | 0.9155191 | 0.8593171 | 0.7217534 | 0.7446593 | 22.57735 | 157.0578 | 278.4387 | 367.5133 | 3.6 | 3.8 | 4.7 | 4.9 | 3.9 | 3.9 | 245 | 216 | 40
2020-04-10 | 52.91 | 9.03 | 1.05 | 0.55 | 2.8 | 637 | 592.7256 | 1 | 50325.09 | 9.616667 | 890.1176 | 888.9439 | 2078.119 | 317.8159 | 41.66667 | 780 | 668.0059 | 635.221 | 22921.6 | 250 | 21.61443 | 61.07951 | 887.5848 | 861.7534 | 920.5724 | 877.313 |  | 918.2521 | 862.8792 | 894.2522 |  |  | 0 | 5 | 31.45443 | 565.56 | 511.7 | 22.65339 | 40.31 | 53.5948 | 37 | 3 | 2.769351 | 1.6 | 1.5 | 5.470593 | 68 | 165 | 4834 | 13 | 38 | 5.666667 | 0 | 2 | 2 | 2 | 38 | 40.33333 | 1.62 | 24 | 45 | 48 | 2.3 | 0.6 | 0.25 | 514.8967 | 355.3477 | 322.281 | 331.0495 | 0 | 10.79 | 10.44 | 7.89 | 1.59 | 8.273924 | 187 | 159 | 229 | 5.2 | 5.6 | 8 | 7 | 8.8 | 7 | 7.2 | 9.2 | 8.4 | 7.2 | 60 | 60 | 90 | 90 | 60 | 60 | 60 | 60 | 60 | 60 | 800 | 0 | 24 | 24 | 0 | 0 | 0 | 0 | 0 | 10.7256 | 31.484 | 170.5566 | 47.28085 | 29.10818 | -2.172173 | 244.7735 | 88.99554 | 11.00446 | 1.925451 | 3.033333 | 1.683333 | 0.7333333 | 0.2333333 | 0 | 68 | 62349.77 | 4234.314 | 8.631787 | 8.741911 | 419.6653 | 501.7247 | 99.49363 | 5.229 | 0 | 0.9304954 | 29.52 | 0 | 7 | 35.66667 | 57 | 145 | 22 | 265 | 280 | 3.5 | 1.9 | 0.9 | 0.3 | 17 | 8.883333 | 3.4 | 56.5 | 174 | 0 | 13 | 15 | 20 | 20 | 19 | 598.1637 | 464.9957 | 425.8197 | 429.3585 | 1.949674 | 71.90784 | -282.1343 | 638.3899 | 44 | -0.0625 | 645.4017 | 22.5 | 32.49365 | 1.110269 | 33.60392 | 24.12339 | 15.54053 | 31.42794 | 194.787 | 175 | 209 | 294.6967 | 184 | 363 | 298.4432 | 291 | 310 | 299.1742 | 297 | 302 | 2.992727 | 2.4 | 3.8 | 1.711392 | 0.3 | 3.6 | 0.8490857 | 0.6 | 1.1 | 0.2408773 | 0.2 | 0.3 | 889.4343 | 876.5969 | 906.2843 | 19.00306 | 14.99427 | 24.33336 | 56.31914 | 58.07987 | 33.36036 | 845.546875 | 0.9214942 | 0.9583124 | 0.7247757 | 0.744782 | 23.95757 | 125.2402 | 275.331 | 374.9036 | 3.6 | 3.8 | 4.7 | 4.8 | 3.8 | 3.9 | 303 | 253 | 51
2020-04-11 | 52.09 | 8.28 | 1.12 | 0.77 | 2.9 | 626 | 553.7404 | 1 | 50279.42 | 9.525 | 912.4684 | 892.5766 | 2051.214 | 317.7091 | 0 | 875 | 658.1531 | 647.3931 | 25636 | 250 | 20.58048 | 64.98207 | 894.5873 | 852.1282 | 920.8921 | 887.0946 |  | 922.863 | 870.0366 | 900.4348 | 801.859 |  | 13.377 | 5 | 31.53939 | 569.257 | 535.7 | 27.33 | 40.47 | 47.19247 | 36 | 2 | 2.789359 | 1.7 | 2.3 | 6.521795 | 68 | 163 | 4834 | 14 | 42 | 6 | 0 | 2 | 2 | 2 | 47.33333 | 40 | 0 | 30 | 46 | 46 | 2.3 | 0.4 | 0.25 | 512.2591 | 356.8177 | 321.7256 | 331.7297 | 0 | 10.76 | 10.67 | 7.3 | 1.94 | 8.319374 | 88 | 162 | 189 | 4.8 | 5.2 | 7 | 4.6 | 8.2 | 7 | 4.8 | 8.8 | 4.2 | 7 | 58 | 58 | 77 | 77 | 58 | 58 | 58 | 58 | 58 | 58 | 800 | 0 | 24 | 24 | 0 | 0 | 0 | 0 | 0 | 15.7404 | 29.92687 | 170.7226 | 46.54196 | 28.1213 | -2.753876 | 242.632 | 89.5449 | 10.4551 | 1.943372 | 2.566667 | 1.616667 | 0.6833333 | 0.2166667 | 0 | 30 | 62175.77 | 4248.284 | 8.503272 | 8.665427 | 421.1144 | 463.4729 | 99.52414 | 1.786 | 0 | 0.8845693 | 38.484 | 10750 | 8 | 34.66667 | 57.66667 | 170 | 21 | 264 | 283 | 2.9 | 1.9 | 0.8 | 0.3 | 18 | 9.566667 | 2.2 | 56 | 174 | 0 | 14 | 16 | 20 | 23 | 19 | 592.2797 | 464.8029 | 425.3671 | 431.119 | 0.8438327 | 64.31398 | -286.433 | 637.2571 | 40 | -0.0625 | 644.8508 | 22.5 | 39.54528 | 1.107553 | 40.65284 | 23.73855 | 16.73371 | 30.83135 | 195.4999 | 193 | 199 | 297.0789 | 293 | 301 | 298.4841 | 294 | 303 | 299.1844 | 297 | 301 | 2.436192 | 2 | 3.1 | 1.548031 | 1.4 | 1.9 | 0.6769989 | 0.5 | 0.9 | 0.2051146 | 0.2 | 0.3 | 892.7274 | 866.4574 | 909.1545 | 20.68043 | 13.70487 | 29.92604 | 55.91367 | 57.34063 | 32.95831 | 708.59375 | 0.916764 | 0.8455769 | 0.7076732 | 0.734324 | 29.84988 | 166.1373 | 268.6907 | 372.9453 | 3.6 | 3.7 | 4.6 | 4.9 | 3.8 | 3.9 | 252 | 231 | 51
2020-04-12 | 51.77 | 8.5 | 1.08 | 0.61 | 2.88 | 627 | 574.0964 | 1 | 50300.28 | 9.466667 | 927.6775 | 891.7079 | 2035.671 | 317.6856 | 0 | 800 | 652.6417 | 647.4842 | 25636 | 250 | 18.45457 | 61.61522 | 907.3232 | 844.8659 | 900.9969 | 893.0185 |  | 918.2253 | 870.0303 | 907.4953 |  |  | 13.377 | 5 | 31.56868 | 570.137 | 455.5 | 27.33 | 40.55 | 45.08453 | 59 | 4 | 2.648843 | 2.1 | 2.5 | 6.99631 | 65 | 160 | 4834 | 15 | 46 | 6.166667 | 0 | 2 | 2 | 2 | 49.66667 | 40.66667 | 0 | 29 | 44 | 46 | 2.2 | 0.4 | 0.25 | 511.7097 | 359.3888 | 320.3935 | 332.3801 | 0 | 10.62 | 10.5 | 7.76 | 2.87 | 8.334267 | 92 | 167 | 178 | 5.2 | 4.8 | 7 | 4.6 | 8.2 | 7 | 4.8 | 8.8 | 4.2 | 7 | 58 | 58 | 97 | 97 | 58 | 58 | 58 | 58 | 58 | 58 | 800 | 0 | 24 | 24 | 0 | 0 | 0 | 0 | 0 | 11.0964 | 29.082 | 171.08 | 46.065 | 27.16826 | -2.863593 | 241.4497 | 89.93386 | 10.06614 | 2.009052 | 2.416667 | 1.533333 | 0.7666667 | 0.25 | 0 | 40 | 62181.53 | 4263.392 | 8.449732 | 8.623203 | 419.8073 | 436.0789 | 99.54903 | 5.976 | 0 | 0.9156242 | 32.508 | 0 | 8 | 35 | 58.33333 | 167 | 21 | 287 | 282 | 2.8 | 1.6 | 0.9 | 0.3 | 19 | 8.666667 | 3 | 55.86667 | 174 | 0 | 16 | 17 | 20 | 22 | 15 | 589.7471 | 463.524 | 425.5904 | 428.6654 | 0.8335393 | 67.21405 | -278.8128 | 636.3979 | 37 | -0.0625 | 644.4761 | 22.5 | 41.93659 | 1.117266 | 43.05385 | 23.03177 | 16.22791 | 29.75489 | 195.564 | 184 | 200 | 297.1314 | 264 | 301 | 298.3994 | 294 | 303 | 299.1736 | 292 | 302 | 2.364718 | 1.8 | 3.1 | 1.557927 | 0.8 | 1.8 | 0.7437477 | 0.6 | 1 | 0.2334549 | 0.2 | 0.3 | 893.233 | 867.3862 | 908.5183 | 21.11114 | 16.82924 | 31.42582 | 55.71189 | 56.86077 | 32.47845 | 622.8125 | 0.9194349 | 0.8486212 | 0.7138688 | 0.7456942 | 32.54755 | 174.2639 | 266.816 | 384.0694 | 3.6 | 3.7 | 4.8 | 5 | 3.8 | 3.8 | 193 | 274 | 51
2020-04-13 | 53.55 | 7.53 | 1.03 | 0.88 | 2.6 | 626 | 573.2804 | 1 | 50283.72 | 9.566667 | 895.8723 | 893.8382 | 2037.802 | 319.9406 | 0 | 812 | 651.82 | 647.5945 | 26013 | 250 | 16.46497 | 59.08554 | 908.8269 | 852.7388 | 897.632 | 896.3852 |  | 921.0797 | 871.4186 | 908.786 |  |  | 13.377 | 5 | 31.56445 | 569.257 | 344.7 | 28.1038 | 40.7 | 42.34633 | 51 | 3 | 2.607096 | 1.7 | 1.6 | 5.549472 | 60 | 210 | 4834 | 16 | 50 | 7 | 0 | 2 | 2 | 2 | 48.66667 | 42.66667 | 1.78 | 28 | 43 | 44 | 2.2 | 0.5 | 0.25 | 517.3629 | 361.7298 | 323.2463 | 334.1044 | 0 | 10.6 | 10.45 | 7.61 | 1.3 | 8.29007 | 83 | 121 | 152 | 5.2 | 5.4 | 8 | 7 | 8.8 | 7.2 | 7.2 | 9.2 | 4.8 | 7.2 | 56 | 56 | 84 | 84 | 56 | 56 | 56 | 56 | 56 | 56 | 1100 | 0 | 24 | 24 | 515.26 | 162.28 | 677.54 | 1 | 19 | 33.7404 | 28.73628 | 170.2991 | 45.25952 | 26.59998 | -3.24797 | 238.9107 | 90.22563 | 9.774371 | 2.050094 | 2.766667 | 1.583333 | 0.6666667 | 0.2166667 | 0 | 40 | 62345.98 | 4281.756 | 8.26062 | 8.532524 | 420.9097 | 426.0371 | 99.54787 | 9.633 | 0 | 0.9157834 | 33.255 | 10380 | 9 | 33.66667 | 56.66667 | 155 | 22 | 275 | 278 | 3.4 | 1.8 | 0.8 | 0.3 | 21 | 9.5 | 2.9 | 55.96667 | 174 | 0 | 17 | 14 | 21 | 24 | 18 | 588.0931 | 465.2367 | 425.6307 | 431.1659 | 0.2149014 | 78.19288 | -268.3317 | 635.5942 | 33 | -0.0625 | 644.0819 | 22.5 | 42.52824 | 1.109794 | 43.63803 | 22.64952 | 13.94529 | 30.50711 | 194.7878 | 188 | 200 | 296.7713 | 293 | 300 | 298.4529 | 294 | 302 | 299.1873 | 296 | 302 | 2.921383 | 2 | 5.9 | 1.679218 | 1.4 | 2.1 | 0.686632 | 0.5 | 0.9 | 0.2122894 | 0.2 | 0.3 | 894.6455 | 883.4263 | 906.6676 | 18.7745 | 15.93903 | 23.06139 | 55.73141 | 57.06827 | 31.68733 | 628.59375 | 0.9599689 | 0.8599131 | 0.7097307 | 0.746469 | 51.07522 | 165.2272 | 263.7159 | 386.014 | 3.7 | 3.8 | 4.7 | 4.8 | 3.8 | 3.9 | 305 | 249 | 68
2020-04-14 | 54.41 | 7.42 | 1.04 | 0.89 | 2.98 | 509 | 433.494 | 0.9166667 | 47025.85 | 9.163636 | 838.8505 | 871.6591 | 1762.541 | 306.3701 | 0 | 806 | 566.9309 | 554.1354 | 25032.8 | 250 | 20.55282 | 54.03474 | 883.0064 | 804.7506 | 855.2237 | 884.5253 |  | 893.6833 | 856.2708 | 894.1231 |  |  | 13.449 | 5 | 28.30833 | 466.369 | 440.6 | 39.44 | 40.53 | 38.51282 | 70 | 4 | 2.84616 | 1.5 | 1.5 | 9.134115 | 59 | 208 | 4867 | 17 | 55 | 2.333333 | 0 | 2 | 2 | 2 | 49.66667 | 42 | 1.77 | 28 | 44 | 47 | 2.3 | 0.7 | 0.25 | 488.3234 | 341.7897 | 309.268 | 320.0347 | 0 | 10.62 | 10.48 | 7.1 | 2.5 | 8.254107 | 90 | 150 | 120 | 5.2 | 4.8 | 7 | 4.6 | 8.2 | 7 | 4.8 | 8.8 | 4.2 | 7 | 48 | 48 | 72 | 72 | 48 | 48 | 48 | 48 | 48 | 48 | 1100 | 6 | 16 | 22 | 0 | 394.31 | 394.31 | 0 | 12 | 62.184 | 29.794 | 141.6436 | 32.4202 | 17.53082 | 0.5639839 | 192.1586 | 90.5834 | 9.4166 | 1.839272 | 3.72 | 1.46 | 0.878 | 0.26 | 2 | 42 | 53478.73 | 3481.221 | 8.102552 | 6.862807 | 408.8124 | 1283.03 | 98.60628 | 2.476 | 0 | 0.8516582 | 42.219 | 11440 | 10 | 32.33333 | 56.33333 | 160 | 22 | 210 | 275 | 4.4 | 1.9 | 1.19 | 0.4 | 22 | 9 | 1.7 | 56.36667 | 174 | 0 | 14 | 17 | 19 | 0 | 0 | 395.0917 | 444.6179 | 400.2624 | 403.353 | -0.2344435 | 66.64342 | -162.7048 | 630.2797 | -88 | -0.1458333 | 639.1766 | 22.5 | 21.50243 | 1.158336 | 22.66077 | 22.66277 | 14.76237 | 32.18017 | 164.4543 | -20 | 215 | 293.1795 | 238 | 314 | 274.9674 | 24 | 303 | 299.0853 | 295 | 303 | 3.20216 | 0.1 | 9.900001 | 3.745433 | 0 | 10.2 | 1.163468 | 0 | 2.8 | 0.2407986 | 0 | 0.7 | 869.5628 | 629.2079 | 932.808 | 28.18081 | 9.715463 | 82.45485 | 55.51206 | 59.0915 | 34.00883 | 4013.75 | 1.160445 | 1.209234 | 0.9216254 | 0.8025204 | 13.23998 | 164.0054 | 333.9564 | 328.8288 | 3.6 | 4 | 4.8 | 4.9 | 3.8 | 4 | 408 | 290 | 333
2020-04-15 | 52.81 | 7.81 | 1.054 | 1.08 | 2.98 | 520 | 470.1424 | 1 | 45586.84 | 9.558333 | 806.4573 | 901.2101 | 1835.133 | 300.2766 | 0 | 644 | 556.7613 | 537.1359 | 25711.4 | 250 | 18.46047 | 53.13406 | 919.7914 | 802.8034 | 886.9095 | 931.8622 |  | 910.7964 | 889.4524 | 927.835 |  |  | 13.567 | 5 | 26.22003 | 476.167 | 515.6 | 28.615 | 30.57 | 38.19533 | 53 | 3 | 2.59969 | 2.3 | 2.8 | 6.222738 | 46 | 180 | 4867 | 18 | 58 | 6.5 | 0 | 2 | 2 | 2 | 56 | 50 | 0 | 28 | 47 | 47 | 2.4 | 0.8 | 0.25 | 477.6467 | 336.249 | 303.3188 | 314.882 | 0 | 10.9 | 10.7 | 7.6 | 3.5 | 8.261263 | 97 | 118 | 164 | 5 | 5.6 | 8 | 5.2 | 8.8 | 7.6 | 5.4 | 9.4 | 5 | 7.4 | 58 | 58 | 87 | 87 | 58 | 58 | 58 | 58 | 58 | 58 | 600 | 8.433333 | 15.56667 | 24 | 0 | 761.49 | 761.49 | 0 | 23 | 76.6524 | 29.65783 | 162.098 | 33.03537 | 13.60504 | -5.280973 | 203.4574 | 95.90869 | 4.091306 | 1.350266 | 3.35 | 5.066667 | 1.416667 | 0.3666667 | 0 | 34 | 57266.38 | 3747.254 | 7.081714 | 7.266336 | 420.5551 | 237.6769 | 99.69992 | 8.217 | 0 | 0.90412 | 34.002 | 0 | 10 | 31.33333 | 56 | 171 | 27 | 189 | 260 | 3.9 | 8.6 | 2.1 | 0.6 | 24 | 9.083333 | 2.8 | 55.76667 | 174 | 0 | 17 | 20 | 25 | 15 | 0 | 468.4488 | 455.7364 | 416.1327 | 423.0452 | -0.3472332 | 55.53718 | -231.9146 | 622.8555 | -198 | -0.1458333 | 632.0668 | 17.5 | 26.01933 | 1.102238 | 27.12157 | 21.45561 | 12.38898 | 31.41496 | 194.1325 | 179 | 200 | 293.0929 | 278 | 304 | 297.7722 | 291 | 302 | 299.0991 | 274 | 312 | 3.201009 | 2.5 | 4.4 | 4.017872 | 2 | 8.6 | 1.194657 | 0.6 | 2.6 | 0.3186285 | 0.2 | 0.7 | 897.5063 | 882.2225 | 907.7234 | 30.78405 | 25.69143 | 35.8934 | 55.58853 | 56.79592 | 31.19449 | 312.8125 | 0.9812948 | 1.208311 | 0.9568349 | 0.7810852 | 36.41242 | 147.5968 | 439.6217 | 331.3523 | 3.6 | 3.8 | 4.6 | 4.8 | 3.9 | 4 | 418 | 350 | 308
2020-04-16 | 52.6 | 8.32 | 1.12 | 0.92 | 2.86 | 528 | 472.292 | 1 | 46189.23 | 9.383333 | 796.0788 | 912.6501 | 1853.883 | 299.3547 | 125 | 781 | 561.1808 | 534.3594 | 25485.2 | 250 | 18.6434 | 55.88034 | 920.3018 |  | 888.8048 | 932.5411 |  | 914.4692 | 890.501 | 929.2827 |  |  | 13.567 | 5 | 26.55161 | 483.207 | 604.3 | 28.615 | 30.88 | 37.83817 | 61 | 4 | 2.715424 | 1.6 | 1.8 | 6.525521 | 36 | 178 | 4867 | 19 | 62 | 7.5 | 0 | 2 | 2 | 2 | 56.33333 | 53 | 0 | 29 | 28 | 50 | 2.4 | 0.4 | 0.25 | 470.7655 | 333.5653 | 302.4685 | 310.0743 | 0 | 10.89 | 10.7 | 7.6 | 1.9 | 8.269789 | 98 | 125 | 148 | 5 | 5.4 | 8 | 5 | 8.6 | 7 | 5.2 | 9.2 | 4.8 | 7.2 | 54 | 54 | 81 | 81 | 54 | 54 | 54 | 54 | 54 | 54 | 600 | 0 | 24 | 24 | 0 | 558.64 | 558.64 | 1 | 15 | 80.652 | 30.78953 | 162.597 | 33.8099 | 15.33492 | -4.722901 | 207.0189 | 94.87389 | 5.126111 | 1.506013 | 2.85 | 2.016667 | 0.7333333 | 0.2 | 0 | 35 | 57205.39 | 3725.714 | 7.238391 | 7.393532 | 420.7637 | 248.8575 | 99.69341 | 14.028 | 0 | 0.8944924 | 31.014 | 11040 | 10 | 30.33333 | 55.66667 | 143 | 20 | 190 | 251 | 3.5 | 2.2 | 0.8 | 0.2 | 27 | 10.16667 | 3.2 | 55.93333 | 174 | 0 | 14 | 21 | 14 | 22 | 0 | 472.8309 | 459.7403 | 420.5067 | 428.5677 | -0.103747 | 30.24614 | -255.7673 | 616.8725 | -300 | -0.1458333 | 626.3586 | 22.5 | 22.77345 | 1.102919 | 23.87637 | 21.17027 | 13.7378 | 32.5044 | 195.0906 | 188 | 200 | 296.7063 | 291 | 301 | 298.4576 | 293 | 302 | 299.1913 | 296 | 303 | 2.70856 | 1.9 | 3.7 | 1.860295 | 1.3 | 2.5 | 0.6832489 | 0.5 | 0.9 | 0.2016667 | 0.2 | 0.3 | 895.8448 | 882.5963 | 909.7444 | 34.41958 | 30.87732 | 39.03951 | 55.86023 | 57.15906 | 33.20473 | 336.328125 | 0.9492217 | 1.031238 | 0.7743522 | 0.7258887 | 40.97553 | 80.84067 | 348.8508 | 354.2807 | 3.6 | 3.8 | 4.6 | 4.8 | 3.8 | 4 | 420 | 405 | 323
2020-04-17 | 52.78 | 8.14 | 1.15 | 0.91 | 3.2 | 527 | 485.1972 | 1 | 45924.07 | 9.445455 | 808.1546 | 911.9524 | 1880.967 | 299.2822 | 250 | 715 | 568.8247 | 566.0383 | 26013 | 250 | 19.36141 | 64.26222 | 919.7169 |  | 886.4122 | 930.7376 |  | 915.5073 | 889.9233 | 929.4171 |  |  | 13.567 | 5 | 26.52745 | 482.327 | 541.5 | 28.63554 | 30.96 | 37.56038 | 75 | 4 | 3.35082 | 2.2 | 3.7 | 7.316795 | 73 | 176 | 4867 | 20 | 66 | 6.5 | 0 | 2 | 2 | 2 | 55.66667 | 53.33333 | 0 | 28 | 47 | 58 | 2.4 | 0.5 | 0.25 | 474.3973 | 334.5627 | 302.6371 | 309.4004 | 0 | 10.81 | 10.52 | 7.41 | 1.73 | 8.26134 | 92 | 124 | 138 | 4 | 4.3 | 6.9 | 4.5 | 7.8 | 5.2 | 4.4 | 7.8 | 4 | 6 | 60 | 60 | 90 | 90 | 60 | 60 | 60 | 60 | 60 | 60 | 800 | 0 | 24 | 24 | 0 | 792.94 | 792.94 | 1 | 22 | 95.2572 | 30.59999 | 165.982 | 37.42276 | 18.08234 | -4.580932 | 216.9062 | 93.77546 | 6.224537 | 1.55156 | 2.25 | 1.316667 | 0.5666667 | 0.2 | 0 | 29 | 56416.88 | 3591.666 | 7.483252 | 7.746649 | 420.1722 | 284.8339 | 99.66195 | 9.711 | 0 | 0.9206778 | 21.303 | 0 | 10 | 33 | 56.33333 | 120 | 17 | 185 | 251 | 2.5 | 1.4 | 0.6 | 0.2 | 29 | 10.66667 | 4.5 | 55.6 | 174 | 0 | 16 | 21 | 24 | 24 | 0 | 482.2048 | 460.9321 | 425.1706 | 430.4978 | -0.3648209 | 36.92257 | -237.2284 | 611.5402 | -403 | -0.1458333 | 621.2683 | 17.5 | 26.72015 | 1.102427 | 27.82257 | 25.56859 | 17.92688 | 31.5317 | 195.862 | 174 | 215 | 297.3505 | 277 | 312 | 298.8758 | 283 | 317 | 299.1092 | 288 | 314 | 2.250175 | 1.8 | 2.8 | 1.30475 | 1.1 | 1.6 | 0.5693715 | 0.4 | 0.8 | 0.198537 | 0.1 | 0.3 | 907.5333 | 788.7615 | 918.6268 | 21.11353 | 12.2986 | 158.8592 | 55.51805 | 57.21093 | 32.64706 | 370.78125 | 0.9214846 | 0.8921172 | 0.7272144 | 0.7315574 | 34.68451 | 88.61317 | 295.9561 | 359.3686 | 3.6 | 3.8 | 4.7 | 4.8 | 3.9 | 3.9 | 420 | 404 | 303
2020-04-18 | 51.13 | 8.28 | 1.13 | 0.87 | 3.02 | 537 | 459.5312 | 1 | 46104.94 | 9.683333 | 802.2309 | 910.3931 | 1909.193 | 299.7303 | 166.6667 | 713 | 563.6371 | 567.2295 | 25485.2 | 250 | 19.04216 | 55.60745 | 916.0976 |  | 881.8496 | 932.0592 |  | 913.953 | 890.5805 | 927.8185 |  |  | 3.392 | 5 | 26.55341 | 480.952 | 595.7 | 28.63516 | 30.18 | 31.01465 | 43 | 3 | 2.274966 | 2.1 | 2.1 | 6.852217 | 66 | 174 | 4867 | 21 | 70 | 6.333333 | 0 | 2 | 2 | 2 | 56 | 52.66667 | 0 | 29 | 48 | 49 | 2.3 | 0.5 | 0.25 | 473.1139 | 335.0606 | 303.0683 | 309.4994 | 0 | 10.92 | 10.65 | 8.01 | 1.18 | 8.22461 | 115 | 140 | 137 | 8.2 | 9.8 | 6.8 | 6 | 4.4 | 4.4 | 3.4 | 7.6 | 5.2 | 10 | 56 | 56 | 84 | 84 | 56 | 56 | 56 | 56 | 56 | 56 | 600 | 0 | 24 | 24 | 0 | 345.45 | 345.45 | 0 | 10 | 73.0812 | 30.73859 | 163.2597 | 35.26798 | 16.41927 | -4.019285 | 210.9277 | 94.12121 | 5.878785 | 1.500399 | 2.35 | 1.233333 | 0.5333333 | 0.2 | 0 | 34 | 57441.77 | 3749.512 | 7.345313 | 7.533131 | 421.2249 | 254.104 | 99.69206 | 11.952 | 0 | 0.8557378 | 9.351 | 0 | 10 | 31.33333 | 57 | 224 | 18 | 192 | 260 | 2.8 | 1.3 | 0.6 | 0.2 | 32 | 10.3 | 6.1 | 55.66667 | 174 | 0 | 15 | 21 | 23 | 18 | 4 | 478.3348 | 458.8388 | 421.1833 | 425.3735 | -0.3788595 | 22.66043 | -263.6734 | 607.3652 | -496 | -0.1458333 | 616.7385 | 17.5 | 23.94312 | 1.135672 | 25.07879 | 25.47393 | 18.66612 | 31.98561 | 195.6604 | 183 | 202 | 297.64 | 288 | 302 | 298.8949 | 286 | 306 | 299.2447 | 285 | 317 | 2.310679 | 1.6 | 2.9 | 1.231653 | 1 | 1.4 | 0.5136644 | 0.4 | 0.7 | 0.1919618 | 0.1 | 0.3 | 910.3697 | 896.9501 | 917.33 | 16.04646 | 14.02492 | 25.97607 | 55.59381 | 57.36657 | 33.04911 | 347.8125 | 0.9198326 | 0.8545234 | 0.708407 | 0.7281337 | 39.63007 | 122.6872 | 276.2195 | 356.0281 | 3.6 | 3.8 | 4.6 | 4.8 | 3.9 | 3.9 | 415 | 404 | 306
2020-04-19 | 53.16 | 8.25 | 1.1 | 0.83 | 3.1 | 540 | 509.9548 | 1 | 45930.25 | 9.55 | 819.0513 | 910.5481 | 1927.539 | 298.9491 | 416.6667 | 766 | 563.842 | 575.1102 | 25862.2 | 250 | 17.07756 | 49.00273 | 914.4961 |  | 888.1873 | 929.1179 |  | 915.3018 | 889.3867 | 926.7987 |  |  | 0 | 5 | 26.51626 | 480.2 | 626.3 | 28.615 | 30.61 | 31.211 | 43 | 3 | 2.201845 | 1.8 | 1.8 | 6.90532 | 60 | 172 | 4867 | 22 | 74 | 5.833333 | 0 | 2 | 2 | 2 | 56 | 50.66667 | 0 | 29 | 47 | 48 | 2.4 | 0.8 | 0.25 | 474.8097 | 334.9107 | 301.1566 | 310.5192 | 0 | 10.74 | 10.68 | 8.2 | 4.18 | 8.131418 | 97 | 132 | 146 | 8.2 | 9.8 | 6.8 | 6 | 4.4 | 4.4 | 3.4 | 7.8 | 5.2 | 10 | 60 | 60 | 90 | 90 | 60 | 60 | 60 | 60 | 60 | 60 | 700 | 0 | 24 | 24 | 0 | 0 | 0 | 0 | 0 | 49.9548 | 30.30547 | 167.3805 | 39.20041 | 19.69349 | -4.46297 | 221.8114 | 93.13357 | 6.866427 | 1.676167 | 2.183333 | 1.2 | 0.4833333 | 0.2 | 0 | 44 | 56343.07 | 3548.277 | 7.716016 | 7.921836 | 420.845 | 304.7344 | 99.65061 | 7.146796875 | 0 | 0.9443607 | 2.204203125 | 0 | 10 | 33.33333 | 58 | 204 | 17 | 184 | 243 | 2.5 | 1.3 | 0.5 | 0.2 | 34 | 10.75 | 7.5 | 55.76667 | 175 | 0 | 16 | 21 | 24 | 23 | 11 | 487.6094 | 460.4161 | 422.8064 | 428.4858 | 1.091989 | 20.32836 | -249.1852 | 603.7923 | -586 | -0.1458333 | 612.6684 | 15 | 29.4266 | 1.129869 | 30.55647 | 25.49947 | 17.86203 | 32.14126 | 195.9052 | 192 | 199 | 297.6145 | 294 | 301 | 299.0155 | 295 | 302 | 299.3815 | 297 | 302 | 2.220566 | 1.7 | 2.6 | 1.240548 | 1.1 | 1.4 | 0.4862523 | 0.4 | 0.6 | 0.194206 | 0.1 | 0.2 | 910.4518 | 902.0438 | 920.428 | 14.71308 | 12.45683 | 19.17572 | 55.71041 | 57.26282 | 32.36174 | 390.234375 | 0.919881 | 0.8477688 | 0.7017303 | 0.7272559 | 45.57659 | 143.1733 | 262.6966 | 358.7181 | 3.6 | 3.7 | 4.6 | 4.8 | 3.9 | 3.9 | 415 | 384 | 315
2020-04-20 | 52.79 | 8.53 | 1.11 | 0.74 | 2.78 | 542 | 502.4504 | 1 | 46187.93 | 9.4 | 794.0176 | 911.6972 | 1924.589 | 301.6716 | 208.3333 | 747 | 567.8082 | 584.8911 | 25560.6 | 250 | 18.19306 | 48.6115 | 921.0483 |  | 887.163 | 927.5945 |  | 913.7138 | 889.14 | 931.5235 |  |  | 0 | 5 | 26.57108 | 481.96 | 482.4 | 28.615 | 30.76 | 54.7993 | 66 | 4 | 2.2984 | 1.8 | 1.8 | 7.22891 | 49 | 171 | 4867 | 23 | 78 | 7.833333 | 0 | 2 | 2 | 2 | 56.33333 | 50 | 0 | 28 | 46 | 48 | 2.4 | 0.4 | 0.25 | 478.3069 | 337.7532 | 303.7158 | 313.5309 | 0 | 10.89 | 10.6 | 7.3 | 2.47 | 8.00029 | 92 | 137 | 125 | 8 | 9.4 | 6.8 | 6 | 4.5 | 4.4 | 3.4 | 7.8 | 5 | 10 | 58 | 58 | 87 | 87 | 58 | 58 | 56 | 58 | 58 | 58 | 900 | 0 | 24 | 24 | 0 | 790.25 | 790.25 | 0 | 24 | 87.2004 | 30.99332 | 167.4053 | 38.88084 | 19.8499 | -3.625505 | 222.5105 | 92.70848 | 7.291519 | 1.756194 | 2.416667 | 1.233333 | 0.4833333 | 0.2 | 0 | 30 | 56857.45 | 3596.372 | 7.746106 | 7.946803 | 420.4231 | 302.4659 | 99.65474 | 14.3802 | 0 | 0.9270303 | 8.604 | 20780 | 12 | 33.33333 | 59.66667 | 193 | 18 | 195 | 246 | 2.8 | 1.3 | 0.5 | 0.2 | 35 | 10.25 | 6.9 | 55.86667 | 175 | 0 | 13 | 21 | 23 | 22 | 11 | 493.6086 | 460.86 | 420.7621 | 424.9344 | 0.2008995 | 32.89889 | -244.3035 | 600.68 | -674 | -0.1458333 | 609.109 | 15 | 26.02673 | 1.147717 | 27.17445 | 25.4515 | 17.1617 | 34.60542 | 195.6459 | 193 | 200 | 297.4993 | 290 | 301 | 298.7506 | 296 | 302 | 299.2329 | 297 | 302 | 2.343624 | 1.9 | 2.8 | 1.243629 | 1.1 | 1.4 | 0.4905752 | 0.4 | 0.6 | 0.1942963 | 0.1 | 0.2 | 911.6589 | 902.8574 | 920.1516 | 15.67953 | 12.61505 | 18.71689 | 55.78454 | 57.00344 | 32.71189 | 426.015625 | 0.9183272 | 0.8385477 | 0.7010284 | 0.724974 | 55.38889 | 164.2511 | 266.1322 | 357.7469 | 3.6 | 3.8 | 4.6 | 4.8 | 3.8 | 3.9 | 423 | 407 | 308
2020-04-21 | 53.29 | 8.48 | 1.11 | 0.74 | 3.12 | 373 | 388.8696 | 0.7708333 | 44273.21 | 9.5375 | 796.5943 | 909.584 | 1799.455 | 280.6814 | 108.1081 | 885 | 440.0974 | 615.2138 | 17040.4 | 250 | 18.65657 | 51.34212 | [10 empty] | 12.694 | 5 | 26.54132 | 345.934 | 417.3 | 33.86788 | 30.45 | 54.16448 | 43 | 3 | 2.449928 | 2.1 | 1.9 | 5.790146 | 45 | 168 | 4867 | 25 | 80 | 4 | 5 | 2 | 2 | 2 | 54.5 | 49.5 | 0 | 30 | 50 | 54 | 2.5 | 0.6 | 0.25 | 433.8269 | 307.9198 | 283.2492 | 291.4551 | 0 | 10.7 | 10.68 | 7.62 | 1.48 | 8.170982 | 85 | 145 | 150 | 8.2 | 9.8 | 6.8 | 6 | 4.4 | 4.4 | 3.4 | 7.6 | 5.2 | 10 | [10 empty] | 700 | 0 | 18.5 | 18.5 | 177.03 | 257.43 | 434.46 | 0 | 13 | 68.4096 | 29.91373 | 170.1946 | 34.27692 | 19.68149 | -4.579806 | 219.5732 | 93.12226 | 6.877742 | 1.477322 | 2.45 | 1.275 | 0.5 | 0.2 | 0 | 30 | 56640.05 | 3565.048 | 7.838068 | 7.8419 | 399.3731 | 236.2642 | 99.73391 | 2.038 | 0 | 1.042546 | 28.026 | 21460 | 14 | 33 | 58.5 | 164 | 19 | 187 | 244 | 2.6 | 1.4 | 0.5 | 0.2 | 38 | 9.5 | 6.3 | 56.15 | 175 | 0 | 12 | 21 | 23 | 22 | 13 | 360.4312 | 457.0816 | 416.8665 | 420.4705 | -1.12138 | 41.74726 | -161.0604 | 596.3152 | -931 | -0.375 | 605.0447 | 15 | 14.40879 | 0.8086095 | 15.2174 | 26.48253 | 19.18491 | 35.202 | 136.0045 | -20 | 201 | 238.3912 | 48 | 301 | 224.7384 | 12 | 302 | 204.8507 | -100 | 302 | 1.909942 | 0.2 | 3 | 0.9444225 | 0 | 1.5 | 0.3690949 | 0 | 0.6 | 0.1344306 | 0 | 0.2 | 706.7858 | 116.3117 | 922.069 | 18.40471 | 12.11226 | 29.19843 | 52.45442 | 57.63892 | 34.03477 | 434.21875 | 0.6663464 | 0.7044011 | 0.5991092 | 0.5663058 | 22.27688 | 117.825 | 207.3899 | 251.4887 | 3.6 | 3.8 | 4.6 | 4.8 | 3.8 | 3.9
2020-04-22 | 0 | 0 | 0 | 0 | 0 | 0 | 0 | 0 | [6 empty] | 0 | 595 | 32.84904 | 502.9816 | 0 |  | 0 | 0 | [10 empty] | 12.694 | 5 |  | 17.694 | 379.1 |  | 0 | 53.4424 | 39 | 3 | 3.096201 |  |  | 5.581459 | 87 | 166 | 4867 | 26 | 80 | 0 | 23 | 2 | 2 | 2 |  |  | 0 | [6 empty] | 146.0561 | 118.3701 | 102.4962 | 105.3103 | 0 | 0 | 0 |  |  | 8.158283 | [23 empty] | 600 | 0 | 0 | 0 | 198.85 | 433.28 | 632.13 | 0 | 19 | 12.87 | 25.04503 | 199.9991 |  | 41.01681 | -7.469955 | 233.5459 | 85.63586 | 14.36414 | [5 empty] | 0 |  |  |  |  | 8.340925 |  |  |  | 6.723 | 0 |  | 21.303 | 0 | 14 | [10 empty] | 39 | 6.166667 | 4.5 |  | 175 | 0 |  |  |  | 0 | 0 | 1.436332 | 390.9799 | 373.663 | 372.8996 | -9.261021 | #DIV/0! | 42.67688 | 596.3152 | -1561 | -1.375 | 605.6601 | 10 | 0.0003580116 | 0.01959393 | 0.01995194 | 26.46762 | 19.36648 | 33.33443 | -20 | -20 | -20 | 4.284294 | -20 | 48 | -13.57917 | -20 | 12 | -143.9082 | -161 | -100 | 0.2 | 0.2 | 0.2 | 0 | 0 | 0 | 0 | 0 | 0 | 0 | 0 | 0 | 123.4671 | 102.2077 | 156.9036 | 37.41986 | 16.80709 | 68.43924 | 31.99174 | 38.80749 | 31.89484 | 74.609375 | 0.001877639 | 0.2109427 | 0.1547826 | 0.06973576 | -184.1865 | -57.41359 | -58.36648 | -73.52397 | 0 | 0 | 0 | 0 | 0 | 0
2020-04-23 | 0 | 0 | 0 | 0 | 0 | 0 | -7.474 | 0 | [6 empty] | 0 | 756 | 21.07664 | 585.5264 | 0 |  | 0 | 0 | [10 empty] | 0 | 0 |  | 0 | 481.4 |  | 0 | 52.72829 | 65 | 4 | 2.090776 |  |  | 8.018941 | 83 | 166 | 4868 | 27 | 80 | 0 | 24 | 2 | 2 | 2 |  |  | 0 | [6 empty] | 115.4773 | 106.9324 | 75.3823 | 76.88181 | 0 | 0 | 0 |  |  | 8.11063 | [23 empty] | 600 | 0 | 0 | 0 | 146.45 | 521.6 | 668.05 | 1 | 18 | 32.476 | 27.7981 | 52.06104 |  | 32.64928 | 6.852954 | 91.56327 | 56.85799 | 43.14201 | 1.494915 |  |  |  |  | 0 |  |  |  |  | 3.270117 |  |  |  | -22.3475 | 0 |  | 53.8805 | 10230 | 15 | [10 empty] | 39 | 9.5 | 3.2 |  | 175 | 0 |  |  |  | 0 | 0 | 1.521048 |  |  |  | -4.484947 | 8.156869 | 20.94448 | 596.3152 | -2191 | -2.375 | 605.6601 | 7.5 | -0.02268755 | 0.01030753 | -0.01238002 | 25.06633 | 16.24087 | 34.16447 | -20 | -20 | -20 | -19.27301 | -20 | -5 | -20 | -20 | -20 | -204.07 | -319 | -161 | 0.2 | 0.2 | 0.2 | 0 | 0 | 0 | 0 | 0 | 0 | 0 | 0 | 0 | 109.894 | 67.28983 | 178.6933 | 29.71809 | 7.690926 | 92.49084 | 21.87456 | 27.26479 | 36.73239 | 82.109375 | 0.06024083 | 0.1718678 | 0.07321306 | 0.02143444 | -142.4163 | -90.74124 | -184.3144 | -98.1896 | 0 | 0 | 0 | 0 | 0 | 0
2020-04-24 | 0 | 0 | 0 | 0 | 0 | 0 | -0.0004 | 0 | [6 empty] | 0 | 652 | 11.8668 | 551.1851 | 0 |  | 0 | 0 | [10 empty] | 0 | 0 |  | 0 | 395.6 |  | 0 | 52.41093 | 58 | 4 | 3.327686 |  |  | 5.875236 | 80 | 161 | 4873 | 28 | 80 | 0 | 24 | 2 | 2 | 2 |  |  | 43.93 | [6 empty] | 59.1578 | 56.36172 | 54.69043 | 55.36002 | 0 | 0 | 0 |  |  | 8.067102 | [23 empty] | 700 | 0 | 0 | 0 | 183.38 | 287.68 | 471.06 | 0 | 14 | 29.9396 | 26.39419 | 64.3661 |  |  | -8.503469 | 55.86263 | 115.2221 | -15.22211 | 1.303434 |  |  |  |  | 0 |  |  |  |  | 1.995094 | 361.7387 | 93.03315 |  | 28.0955 | 0 |  | 25.785 | 0 | 15 | [10 empty] | 40 | 9.333333 | 3.9 |  | 175 | 0 |  |  |  | 0 | 0 | 1.565821 |  |  |  | -1.32294 | 7.197574 | 23.19209 | 596.3152 | -2821 | -3.375 | 605.6601 | 7.5 | -0.04077044 | -0.01137392 | -0.05214436 | 24.39917 | 16.52619 | 33.8532 | -20 | -20 | -20 | -20 | -20 | -20 | -20 | -20 | -20 | -159.112 | -195 | -152 | 0.2 | 0.2 | 0.2 | 0 | 0 | 0 | 0 | 0 | 0 | 0 | 0 | 0 | 47.00859 | 34.83077 | 69.30721 | 7.724714 | 4.574891 | 8.600137 | 23.56657 | 30.559 | 32.19313 | 136.25 | 0.04164583 | 0.08811056 | 0.02359521 | 0.007126458 | -142.4792 | -111.9008 | -183.176 | -104.0902 | 0 | 0 | 0 | 0 | 0 | 0
2020-04-25 | 0 | 0 | 0 | 0 | 0 | 0 | 27.0744 | 0 | [6 empty] | 0 | 687 | 12.47768 | 547.6441 | 0 |  | 0 |  |  |  |  | #DIV/0! | [6 empty] | 0 | 0 |  | 0 | 418.6 |  | 0 | 30.19209 | 83 | 4 | 2.876858 |  |  | 5.51438 | 76 | 161 | 4873 | 28 | 80 | 0 | 24 | 2 | 2 | 2 |  |  | 3.62 | [6 empty] | 41.9305 | 41.93962 | 41.29002 | 41.65151 | 0 | 0 | 0 |  |  | 8.068271 | [23 empty] | 700 | 0 | 0 | 0 | 197.6 | 88.84 | 286.44 | 1 | 7 | 91.6344 | 31.5982 | 192.2765 |  |  |  | 192.2765 | 100 | 0 | [5 empty] | 0 |  |  |  |  | 6.867017 |  |  |  | 0 | 0 |  | 25.785 | 0 | 15 | [10 empty] | 40 | 4.083333 | 3.9 |  | 175 | 0 |  |  |  | 0 | 0 | 1.605752 |  |  |  | -2.068657 | 7.051944 | 25.12265 | 596.3152 | -3451 | -4.375 | 605.6601 | 7.5 | -0.05958389 | -0.03113656 | -0.09072045 | 22.84505 | 15.78695 | 33.33443 | -20 | -20 | -20 | -20 | -20 | -20 | -20 | -20 | -20 | -154.5132 | -163 | -145 | 0.2 | 0.2 | 0.2 | 0 | 0 | 0 | 0 | 0 | 0 | 0 | 0 | 0 | 37.06711 | 22.08998 | 223.2307 | #VALUE! | 2.571483 | 11.13508 | 22.59631 | 29.00267 | 43.52832 | 110.3125 | 0.005275625 | 0.007305347 | -0.003852778 | 0.01191257 | -216.1605 | -119.7093 | -183.2768 | -94.02752 | 0 | 0 | 0 | 0 | 0 | 0
2020-04-26 | 0 | 0 | 0 | 0 | 0 | 0 | -0.0004 | 0 | [6 empty] | 0 | 625 | 5.79252 | 550.4448 | 0 |  | 0 |  |  |  |  | #DIV/0! | [6 empty] | 0 | 0 |  | 0 | 420.5 |  | 0 | 31.83333 | 76 | 4 | 2.496978 |  |  | 6.596947 | 72 | 162 | 4873 | 29 | 80 | 0 | 24 | 2 | 2 | 2 |  |  | 0 | [6 empty] | 33.4155 | 33.77337 | 34.13654 | 34.17911 | 0 | 0 | 0 |  |  | 8.041713 | [23 empty] | 1000 | 0 | 0 | 0 | 0 | 0 | 0 | 0 | 0 | -0.0004 | 26.11191 | 198.7102 |  |  |  | 198.7102 | 100 | 0 | [5 empty] | 0 |  |  |  |  | 7.096792 |  |  |  | 0 | 0 |  | 25.785 | 0 | 15 | [10 empty] | 40 | 5 | 3.9 |  | 175 | 0 |  |  |  | 0 | 0 | 1.68435 |  |  |  | -1.750362 | 7.070776 | 24.95294 | 596.3152 | -4081 | -5.375 | 605.6601 | 7.5 | -0.06435612 | 0.07154371 | 0.007187592 | 19.51525 | 15.41083 | 24.98219 | -20 | -20 | -20 | -20 | -20 | -20 | -20 | -20 | -20 | -143.6575 | -151 | -135 | 0.2 | 0.2 | 0.2 | 0 | 0 | 0 | 0 | 0 | 0 | 0 | 0 | 0 | 29.15625 | 26.39581 | 32.42304 | #VALUE! | 0? | 0? | 20.87054 | 24.48935 | 37.36789 | 76.25 | 0.005655556 | 0.007732361 | 0 | 0.008843125 | -250.1179 | -133.3478 | -172.4773 | -81.2904 | 0 | 0 | 0 | 0 | 0 | 0
2020-04-27 | 0 | 0 | 0 | 0 | 0 | 0 | 0.3 | 0 | [6 empty] | 0 | 589 | 4.234908 | 505.0011 | 0 |  | 0 |  |  |  |  | #DIV/0! | [6 empty] | 0 | 0 |  | 0 | 323.2 |  | 0 | 31.16425 | 56 | 3 | 1.859929 |  |  | 4.837389 | 69 | 175 | 4873 | 30 | 80 | 0 | 24 | 2 | 2 | 2 |  |  | 91.85 | [6 empty] | 28.87839 | 29.39623 | 29.93065 | 30.09619 | 0 | 0 | 0 |  |  | 7.964445 | [23 empty] | 1000 | 0 | 0 | 0 | 0 | 34.39 | 34.39 | 0 | 1 | 28.91 | 28.00718 | 99.30203 |  |  |  | 99.30203 | 100 | 0 | 1.437482 |  |  |  |  | 0 |  |  |  |  | 3.546501 |  |  |  | 0 | 0 |  | 25.785 | 0 | 15 | [10 empty] | 40 | 6.5 | 3.9 |  | 162 | 0 |  |  |  | 0 | 0 | 1.710459 |  |  |  | -3.780034 | 7.006797 | 23.14366 | 596.3152 | -4711 | -6.375 | 605.6601 | 7.5 | -0.1023204 | -0.1287002 | -0.2310206 | 20.85407 | 15.38489 | 30.01427 | -20 | -20 | -20 | -20 | -20 | -20 | -20 | -20 | -20 | -142.0904 | -153 | -131 | 0.2 | 0.2 | 0.2 | 0 | 0 | 0 | 0 | 0 | 0 | 0 | 0 | 0 | 30.51895 | 20.33484 | 238.2356 | #VALUE! | 1.040299 | 269.9239 | 22.1162 | 27.13511 | 40.66209 | 128.203125 | 0.07158785 | 0.07273618 | 0.05883535 | 0.006700139 | -154.2248 | -115.8624 | -161.6401 | -73.39768 | 0 | 0 | 0 | 0 | 0 | 0
2020-04-28 | 0 | 0 | 0 | 0 | 0 | 0 | 0.0002 | 0 | [6 empty] | 0 | 609 | 42.76046 | 463.7398 | 0 |  | 0 | 0 | [10 empty] | 0 | 0 |  | 0 | 316 |  | 0 | 31.4657 | 61 | 3 | 1.546309 |  |  | 11.15329 | 66 | 143 | 4930 | 30 | 80 | 0 | 24 | 2 | 2 | 2 |  |  | 11.57 | [6 empty] | 170.6123 | 173.2267 | 76.59611 | 135.2607 | 0 | 0 | 0 |  |  | 7.824649 | [23 empty] | 1000 | 0 | 0 | 0 | 101.44 | 147.94 | 249.38 | 0 | 8 | 29.6202 | 24.02207 | -0.9119033 |  |  | -13.98037 | -14.89227 | 6.123333 | 93.87667 | 1.621918 |  |  |  |  | 0 |  |  |  |  | -0.5318668 |  |  |  | #VALUE! | 0 |  | 25.785 | 0 | 15 | [10 empty] | 40 | 7.5 | 3.9 |  | 175 | 0 |  |  |  | 0 | 0 | 1.67596 |  |  |  | -1.748264 | 24.36108 | -0.44701 | 596.3152 | -5341 | -7.375 | 605.6601 | 7.5 | -0.1132161 | 0.01656739 | -0.09664867 | 23.07615 | 16.37057 | 30.79244 | -20 | -20 | -20 | -20 | -20 | -20 | 62.37368 | -20 | 329 | -146.2853 | -158 | -128 | 0.2 | 0.2 | 0.2 | 0 | 0 | 0 | 1.286825 | 0 | 12.7 | 0 | 0 | 0 | 124.2088 | 99.93983 | 169.0348 | 42.46496 | 33.85849 | 116.9127 | 30.2878 | 50.0389 | 30.40336 | 65.625 | 0.1271706 | 0.1041149 | 0.4324258 | 0.0008278472 | -100.177 | -107.9305 | -85.87403 | -74.64984 | 0 | 0 | 0 | 0 | 0 | 0
2020-04-29 | 0 | 0 | 0 | 0 | 0 | 126 | 208.3266 | 0.2222222 |  | 9.5 | 793.0569 | 842.2044 | 1961.362 | 232.3195 | 0 | 648 | 314.1641 | 540.5799 | 0 |  | 2.150397 | 4.102646 | [10 empty] | 0 | 0 | 30.8638 | 110.88 | 316.2 | 39.44 | 30.84 | 30.96101 | 53 | 3 | 1.495418 | 0.7 | 1.1 | 6.442295 | 64 |  | 4934 | 32 | 80 | 0 | 18.25 | 2 | 2 | 2 | 46 | 16 | 27.27 | 27 | 50 | 50 | 2.2 | 0.8 | 0.25 | 369.1717 | 278.284 | 161.8422 | 232.1855 | 0 | 10.45 | 10.45 | 7.57 | 2 | 7.635711 | [23 empty] | 1000 | 5.333333 | 0 | 5.333333 | 0 | 73.55 | 73.55 | 0 | 2 | 115.1768 | 25.81522 | 36.54016 |  |  |  | 36.54016 | 100 | 0 | 1.401113 | 5 | 1.4 | 7.4 | 1.9 | 0 |  | 47848.36 | 2812.873 | 8.135157 | 1.305006 | 397.656 | 915.2446 | 99.01088 | -11.133 | 0 | 1.653386 | 47.448 | 10530 | 16 | 29 | 46 |  |  |  |  | 5 | 1.4 | 7.4 | 1.9 | 40 | 6.5 | 1 | 53.3 | 175 | 0 | 35 | 23 | 2 | 20 | 0 | 96.51718 | 431.7582 | 356.9996 |  | -1.679301 | 53.09179 | -49.91856 | 596.0027 | -5845 | -8.152778 | 605.248 | 7.5 | 10.74676 | 0.06856331 | 10.81533 | 19.38847 | 11.37737 | 29.15831 | 48.42395 | -20 | 200 | 61.15957 | -20 | 310 | 292.0445 | 278 | 304 | -27.01471 | -245 | 337 | 1.623642 | 0.2 | 7.9 | 3.298728 | 0 | 14.1 | 4.91699 | 3.4 | 8.8 | 0.5886702 | 0 | 7.3 | 499.2802 | 146.2987 | 893.3833 | 48.15781 | 16.36943 | 127.2261 | 51.12059 | 56.84779 | 31.93375 | 4013.203125 | 0.4721176 | 0.5901215 | 1.463847 | 0.3191756 | -51.62623 | 30.21387 | 308.7471 | 22.17695 | 0 | 0 | 0 | 0 | 0 | 0 | 194 | 296 | 86
2020-04-30 | 52.93 | 8.02 | 1.02 | 0.76 | 2.7 | 605 | 608.7826 | 0.9958333 | 48999.86 | 9.191667 | 853.5131 | 854.739 | 1985.359 | 298.3102 | 125.523 | 811 | 648.9988 | 612.0498 | 39585 | 250 | 7.106286 | 20.58327 | 863.9823 | 877.5433 | 816.9799 | 847.4038 | 874.5267 | 864.2359 | 815.5602 | 877.6801 | 873.9827 | 840.3068 | 0 | 0 | 30.58432 | 532.4 | 173.7 | 21.29058 | 58.93 | 31.00072 | 29 | 3 | 1.47485 | 0.6 | 1.3 | 6.310312 | 62 | 205 | 4934 | 32 | 82 | 5.333333 | 0 | 2 | 2 | 2 | 46.66667 | 41.66667 | 0 | 28 | 44 | 46 | 2.4 | 0.5 | 0.25 | 505.9695 | 334.786 | 299.2808 | 308.2922 | 0 | 10.8 | 10.5 | 8 | 2.1 | 7.86053 | 86 | 145 | 141 | 8.2 | 9.8 | 7 | 5.8 | 4.4 | 4.6 | 3.6 | 7.8 | 5.4 | 10.2 | 95 | 96 |  |  |  | 97 | 96 | 94 | 94 | 94 | 1000 | 23.9 | 0 | 23.9 | 88.23 | 34.55 | 122.78 | 0 | 4 | 92.9756 | 29.61851 | 168.9894 | 41.4974 | 19.84817 | -6.253475 | 224.0815 | 93.93314 | 6.066855 | 1.707457 | 5.35 | 9.133333 | 4.516667 | 1.466667 | 0 | 28 | 61358.83 | 4201.046 | 8.150391 | 8.00291 | 421.6292 | 307.2283 | 99.66898 | 5.229 | 0 | 1.006252 | 42.219 | 0 | 16 | 31.66667 | 55.33333 | 155 | 154 | 191 | 305 | 6.3 | 12.9 | 5.4 | 2.2 | 41 | 9 | 1.7 | 54.9 | 174 | 0 | 22 | 15 | 21 | 20 | 0 | 566.9916 | 461.9588 | 424.8899 | 430.4477 | 0.6434238 | 61.37202 | -252.1154 | 596.5283 | -5870 | -8.156944 | 605.3521 | 2.5 | 39.13549 | 0.08446569 | 39.21995 | 19.26702 | 13.07635 | 26.47366 | 190.7566 | 168 | 200 | 287.0646 | 270 | 309 | 292.4007 | 244 | 303 | 297.8507 | 163 | 315 | 5.373917 | 3.6 | 7.9 | 7.772697 | 3.6 | 13.7 | 4.017293 | 2.2 | 6.2 | 1.185288 | 0.3 | 2.1 | 855.2656 | 830.6533 | 880.1686 | 21.11134 | 14.8175 | 29.36293 | 55.19554 | 56.32903 | 32.16719 | 862.5 | 1.07574 | 1.537683 | 1.308164 | 1.057445 | 14.59605 | 214.2277 | 356.1292 | 286.5016 | 2.9 | 3 | 4.1 | 4.3 | 3.9 | 3.9 | 363 | 274 | 563
2020-05-01 | 0 | 0 | 0 | 0 | 0 | 652 | 597.2088 | 1 | 50192.28 | 9.541667 | 862.9868 | 877.0003 | 1976.595 | 307.3296 | 208.3333 | 841 | 679.6567 | 658.1231 | 25711.4 | 250 | 12.01381 | 40.38454 | 894.4519 | 897.271 | 829.4808 | 883.4616 | 895.0022 | 872.786 | 847.6756 | 895.8734 | 897.7535 | 837.9825 | 12.694 | 5 | 32.494 | 591.454 | 398.7 | 11.14 | 35.75 | 30.91577 | 55 | 4 | 1.443879 | 0.9 | 1.3 | 4.587398 | 60 | 203 | 4934 | 1 | 3 | 5.766667 | 0 | 2 | 2 | 2 | 45 | 38.66667 | 0 | 28 | 44 | 46 | 2.2 | 0.7 | 0.25 | 514.9829 | 340.9049 | 309.4488 | 318.3866 | 0 | 11.04 | 10.78 | 7.6 | 2.88 | 7.760236 | 97 | 142 | 135 | 4.8 | 5 | 7 | 5.2 | 8.6 | 7 | 5 | 9.2 | 4.8 | 7.6 | 58 | 58 | 87 | 87 | 58 | 58 | 58 | 58 | 58 | 58 | 1000 | 15.4 | 8.6 | 24 | 0 | 0 | 0 | 0 | 0 | 48.2088 | 30.43114 | 172.074 | 46.82377 | 26.63099 | -1.966583 | 243.5622 | 89.87347 | 10.12653 | 1.771939 | 4.016667 | 3.383333 | 2.383333 | 0.3333333 | 0 | 40 | 62908.46 | 4336.516 | 8.510096 | 8.69865 | 420.1009 | 400.1309 | 99.58959 | 5.229 | 0 | 0.9159644 | 36.99 | 0 |  | 33.66667 | 58.66667 | 140 | 85 | 200 | 310 | 4.6 | 4 | 2.5 | 0.4 | 1 | 9.5 | 2.4 | 55.7 | 174 | 0 | 22 | 16 | 18 | 27 | 23 | 598.6096 | 464.8808 | 425.5958 | 429.7799 | 1.352525 | 84.035 | -256.1795 | 652 | 42.32258 | 0.03225806 | 664.694 | 17.5 | 40.1885 | -0.02454808 | 40.16395 | 21.46912 | 14.29547 | 29.36581 | 193.055 | 189 | 198 | 294.4194 | 288 | 300 | 295.7118 | 290 | 301 | 299.0159 | 295 | 303 | 3.961934 | 3 | 4.9 | 3.109751 | 2.5 | 3.9 | 2.379789 | 2.2 | 2.7 | 0.3214977 | 0.3 | 0.5 | 876.4227 | 857.8029 | 892.2265 | 23.13623 | 14.93155 | 29.89497 | 55.8365 | 56.80888 | 32.27094 | 855.859375 | 1.007756 | 1.215047 | 1.380487 | 0.9058681 | -25.48911 | -6.124132 | 547.0148 | 266.5718 | 2.8 | 3 | 4 | 4.2 | 3.8 | 3.9 | 386 | 271 | 331
2020-05-02 | 51.95 | 7.84 | 1.01 | 0.86 | 2.64 | 652 | 647.012 | 1 | 50117.33 | 9.475 | 875.0731 | 879.307 | 1987.18 | 309.1169 | 0 | 831 | 693.0161 | 668.0855 | 25636 | 250 | 11.25203 | 37.79922 | 896.3267 | 902.3285 | 847.8879 | 869.4809 | 897.3639 | 886.7558 | 836.7678 | 897.544 | 899.8342 | 822.9465 | 12.884 | 5 | 32.47811 | 591.644 | 538.9 | 11.14 | 35.74 | 56.29587 | 131 | 6 | 1.74222 | 0.5 | 1.3 | 4.981482 | 59 | 200 | 4934 | 2 | 7 | 6.333333 | 0 | 2 | 2 | 2 | 42.33333 | 37.66667 | 1.79 | 28 | 43 | 43 | 2.3 | 0.7 | 0.25 | 513.3517 | 342.1159 | 309.6902 | 321.8995 | 0 | 10.9 | 10.84 | 8.32 | 1.27 | 7.920205 | 96 | 166 | 129 | 7.8 | 9.2 | 6.8 | 6 | 4 | 3.8 | 3 | 7 | 4.8 | 9.2 | 56 | 56 | 84 | 84 | 56 | 56 | 56 | 56 | 56 | 56 | 900 | 0 | 24 | 24 | 338.37 | 374.12 | 712.49 | 3 | 17 | 138.522 | 31.46674 | 173.3349 | 48.79145 | 29.26119 | -1.453538 | 249.934 | 88.874 | 11.126 | 1.829162 | 3.65 | 2.55 | 2.166667 | 0.2833333 | 0 | 40 | 62769.28 | 4276.725 | 8.764173 | 8.926213 | 419.7268 | 473.8986 | 99.53003 | 1.376 | 0 | 0.9923497 | 45.954 | 10340 | 1 | 35.66667 | 58.33333 | 146 | 65 | 195 | 304 | 4.2 | 2.6 | 2.9 | 0.4 | 2 | 8.833333 | 4 | 56.03333 | 170 | 0 | 20 | 16 | 17 | 25 | 20 | 607.8039 | 465.7095 | 425.625 | 430.4133 | 1.324884 | 82.33843 | -261.8337 | 652 | 84.64516 | 0.06451613 | 664.789 | 17.5 | 36.53113 | -0.02296875 | 36.50816 | 22.35649 | 14.50298 | 31.44091 | 193.7874 | 190 | 1000 | 295.7887 | 291 | 1000 | 283.5102 | -20 | 1000 | 299.4964 | 296 | 1000 | 3.691597 | 2.8 | 100.7 | 2.570909 | 2.2 | 100.7 | 2.673803 | 0 | 100.7 | 0.324044 | 0.2 | 100.7 | 885.6193 | 873.4676 | 895.2094 | 16.25104 | 9.531631 | 29.02457 | 56.1888 | 57.34063 | 33.61976 | 1285.46875 | 0.9708617 | 1.187197 | 1.471001 | 0.8892222 | -37.86412 | -80.51422 | 619.9356 | 265.0187 | 2.8 | 3 | 4 | 4.1 | 3.9 | 3.9 | 335 | 242 | 270
2020-05-03 | 51.54 | 7.7 | 1.05 | 0.95 | 2.94 | 653 | 695.0896 | 1 | 50077.99 | 9.516667 | 888.9945 | 872.1955 | 1963.464 | 312.1315 | 0 | 925 | 689.1386 | 641.5817 | 25937.6 | 250 | 10.41875 | 40.29042 | 883.2513 | 894.599 | 861.2848 | 850.4176 | 889.9856 | 886.1926 | 823.8422 | 887.9907 | 894.5586 | 811.0136 | 12.43 | 5 | 32.49931 | 592.07 | 574.2 | 17.52427 | 35.32 | 29.95134 | 51 | 3 | 1.628065 | 0.8 | 1.5 | 4.75913 | 58 | 199 | 4934 | 3 | 10 | 3.5 | 0 | 2 | 2 | 2 | 43.33333 | 37.66667 | 0 | 28 | 44 | 44 | 2.3 | 0.5 | 0.25 | 522.611 | 345.3537 | 312.727 | 325.2235 | 0 | 10.91 | 10.76 | 8.01 | 5.43 | 8.047928 | 99 | 160 | 130 | 5 | 5.6 | 8 | 5.2 | 8.6 | 7.4 | 5 | 9.2 | 4.8 | 7.3 | 58 | 58 | 87 | 84 | 60 | 60 | 58 | 58 | 58 | 58 | 600 | 0 | 24 | 24 | 0 | 0 | 0 | 0 | 0 | 124.0896 | 31.88309 | 171.0577 | 47.62126 | 27.97704 | -1.481598 | 245.1744 | 89.19323 | 10.80677 | 1.854104 | 3.15 | 2.333333 | 2.233333 | 0.25 | 0 | 70 | 62465.34 | 4288.193 | 8.654663 | 8.756229 | 421.5441 | 458.9013 | 99.53828 | 2.988 | 0 | 1.064456 | 42.966 | 0 | 1 | 35.66667 | 57.66667 | 160 | 60 | 200 | 300 | 3.4 | 2.5 | 2.8 | 0.3 | 3 | 9 | 1.6 | 56.33333 | 170 | 0 | 18 | 17 | 18 | 24 | 16 | 595.0138 | 464.1334 | 425.7193 | 428.6933 | 2.111852 | 82.61427 | -261.7968 | 652.3333 | 127.9677 | 0.09677419 | 665.0027 | 17.5 | 32.99034 | -0.02016797 | 32.97017 | 23.16219 | 16.189 | 32.15422 | 194.5489 | 187 | 198 | 295.9258 | 291 | 301 | 295.9352 | 222 | 311 | 299.0749 | 288 | 302 | 3.053116 | 2.3 | 3.6 | 2.226286 | 1.8 | 2.6 | 2.169222 | 0.8 | 3 | 0.2442882 | 0 | 0.3 | 882.8187 | 808.6499 | 893.7462 | 12.7849 | 8.155876 | 26.4033 | 56.26312 | 57.31469 | 33.39927 | 781.71875 | 0.9238623 | 1.174505 | 1.453291 | 0.7864465 | -42.91872 | -71.56772 | 632.1562 | 266.1289 | 2.8 | 3 | 4 | 4.1 | 3.9 | 3.9 | 281 | 259 | 230
2020-05-04 | 50.09 | 9.37 | 1.17 | 0.79 | 3.54 | 654 | 596.8 | 1 | 50139.32 | 9.454545 | 898.3 | 892.0164 | 1973.046 | 312.4431 | 0 | 837 | 695.3977 | 670.3277 | 25183.6 | 250 | 7.249225 | 24.11806 | 894.707 | 908.3564 | 889.276 | 853.8887 | 905.0589 | 906.6713 |  | 902.5323 | 910.0819 | 886.627 | 12.43 | 5 | 32.54956 | 592.95 | 531.9 | 30.88 | 35.9 | 29.55433 | 99 | 5 | 1.694685 | 0.7 | 1.6 | 4.66783 | 54 | 198 | 4934 | 4 | 13 | 6.666667 | 0 | 2 | 2 | 2 | 45.33333 | 42 | 19.48 | 30 | 46 | 47 | 2.2 | 0.6 | 0.25 | 526.2735 | 347.2186 | 312.9048 | 326.4443 | 0 | 11 | 10.7 | 7.3 | 1.57 | 8.124207 | 98 | 170 | 140 | 4.6 | 5.2 | 8 | 5.4 | 8.6 | 7 | 5 | 9 | 4.8 | 7 | 58 | 58 | 90 | 90 | 58 | 58 | 58 | 58 | 58 | 58 | 600 | 0 | 24 | 24 | 448.52 | 141.88 | 590.4 | 0 | 18 | 65.4 | 31.78734 | 170.5589 | 47.05183 | 27.45144 | -2.101891 | 242.9603 | 89.56638 | 10.43362 | 1.953684 | 2.883333 | 2.05 | 1.65 | 0.2166667 | 0 | 50 | 62668.6 | 4326.781 | 8.456043 | 8.677154 | 420.5937 | 451.7061 | 99.53326 | 4.482 | 0 | 0.9125382 | 38.484 | 0 | 1 | 34 | 57 | 161 | 56 | 197 | 305 | 3.3 | 2.3 | 1.9 | 0.3 | 4 | 9 | 2.6 | 56.36667 | 175 | 0 | 16 | 17 | 17 | 24 | 19 | 591.7432 | 463.8092 | 425.6087 | 430.5955 | 1.865403 | 81.82253 | -269.4398 | 652.75 | 172.2903 | 0.1290323 | 665.3595 | 17.5 | 31.5845 | -0.0235992 | 31.5609 | 22.37194 | 14.86612 | 31.42794 | 194.5285 | 127 | 210 | 296.0524 | 217 | 308 | 296.8386 | 243 | 326 | 299.1062 | 264 | 303 | 2.867301 | 0.9 | 3.6 | 2.00769 | 1.3 | 2.5 | 1.645867 | 0.8 | 2.6 | 0.2230938 | 0.2 | 0.3 | 897.419 | 817.6287 | 905.1539 | 12.62448 | 9.205831 | 143.0869 | 56.28675 | 57.18501 | 34.13853 | 772.109375 | 0.9144222 | 1.166196 | 1.35442 | 0.7530322 | -35.39907 | -59.0234 | 586.3146 | 284.3047 | 2.8 | 2.9 | 4 | 4.1 | 3.9 | 3.9 | 389 | 258 | 340
2020-05-05 | 50.07 | 9.32 | 1.18 | 1.11 | 3.52 | 197 | 171.73 | 0.3333333 | 45417.78 | 9.45 | 895.501 | 897.0466 | 1756.21 | 264.0515 | 0 | 780 | 254.7405 | 561.8147 | 8746.4 | 260 | 7.455892 | 21.60033 | [10 empty] | 12.43 | 5 | 32.08105 | 190.79 | 383.2 | 30.89924 | 35.59 | 28.98705 | 70 | 4 | 1.632789 | 0.9 | 1.2 | 7.790379 | 72 | 198 | 4934 | 5 | 15 | 2 | 12.5 | 2 | 2 | 2 | 45 | 39 | 0 | 30 | 50 | 50 | 2.3 | 0.2 | 0.25 | 352.7615 | 245.3976 | 209.5854 | 226.0132 | 0 | 10.8 | 10.8 | 6.8 | 0.57 | 8.080469 | 100 | 151 | 158 | 4.8 | 5.2 | 8 | 4.8 | 8.4 | 7.2 | 5 | 9.2 | 4.6 | 7.2 | [10 empty] | 700 | 0 | 8 | 8 | 272.22 | 109.21 | 381.43 | 0 | 11 | 70.3 | 30.1744 | 186.5234 | 30.18418 | 26.76464 | -9.395314 | 234.0769 | 92.57965 | 7.42035 | 2.070555 | 2.9 | 2 | 1.5 | 0.2 | 0 | 43 | 62402.87 | 4299.026 | 7.623157 | 8.359888 | 421.1642 | 204.8972 | 99.76188 | 5.976 | 0 | 0.8717259 | 32.508 | 0 | 1 | 33 | 57 | 163 | 55 | 200 | 312 | 2.9 | 2 | 1.5 | 0.2 | 5 | 8.166667 | 3 | 57 | 175 | 0 | 18 | 18 | 19 | 23 | 17 | 198.1621 | 445.8357 | 406.8039 | 406.5184 | -0.482251 | #DIV/0! | -69.87902 | 648 | -240.3871 | -0.5053763 | 662.508 | 10 | 7.110077 | -0.02832326 | 7.081754 | 21.52475 | 14.95692 | 29.35285 | 45.93357 | -20 | 600 | 88.34514 | -20 | 600 | 76.60218 | -20 | 600 | 40.86125 | -112 | 600 | 1.246748 | 0 | 60.7 | 0.6324019 | 0 | 60.7 | 0.5221945 | 0 | 60.7 | 0.1070218 | 0 | 60.7 | 406.059 | 94.65182 | 901.4513 | 38.15514 | 10.03366 | 109.9727 | 47.83922 | 60.58296 | 34.98153 | 636.875 | 0.2945368 | 0.5085537 | 0.6164464 | 0.3068223 | -119.2918 | -57.32291 | 225.2965 | 55.42733 | 3 | 3 | 4.6 | 4.6 | 4 | 4
2020-05-06 | 0 | 0 | 0 | 0 | 0 | 0 | 0 | 0 | [6 empty] | 0 | 534 | 12.66188 | 444.2874 | 0 |  | 0 | 0 | [10 empty] | 0 | 0 |  | 0 | 181 |  | 0 | 28.59008 | 70 | 4 | 1.840633 |  |  | 6.126469 | 68 | 198 | 4936 | 6 | 15 | 0 | 23.5 | 2 | 2 | 2 |  |  | 0 | [6 empty] | 139.7469 | 93.539 | 48.96656 | 76.59906 | 0 | 0 | 0 |  |  | 7.990514 | [23 empty] | 1000 | 0 | 0 | 0 | 75.36 | 554.09 | 629.45 | 0 | 19 | -7.45 | 25.64565 | 90.31502 |  | 30.47155 | -5.743632 | 115.0429 | 78.50549 | 21.49451 | 1.756322 |  |  |  |  | 0 |  |  |  |  | 4.108676 |  |  |  | 2.089 | 0 |  | 42.219 | 11800 | 2 | [10 empty] | 6 | 5.516667 | 1.7 |  | 175 | 0 |  |  |  | 0 | 0 | 1.660112 | 396.0814 | 354.3621 | 352.5992 | -3.478484 | 25.87789 | 23.33985 | 648 | -850.0645 | -1.473118 | 662.508 | 10 | 0.04694616 | 0.03756934 | 0.0845155 | 18.47676 | 12.68729 | 25.20267 | -15.00174 | -20 | 1020 | -15.40171 | -20 | 1020 | 139.6085 | -20 | 1020 | -121.7991 | -168 | 1026 | 0.6966258 | 0 | 110.7 | 0.4799978 | 0 | 120.7 | 1.272536 | 0 | 120.7 | 0.4259806 | 0 | 110.7 | 177.9981 | 113.7196 | 218.5931 | 91.80667 | 26.14284 | 126.0775 | 29.51871 | 36.14877 | 30.54602 | 127.96875 | 0.06307807 | 0.1722882 | 0.9037151 | 0.08151904 | -146.3113 | -86.61715 | 254.346 | -64.40969 | 0 | 0 | 0 | 0 | 0 | 0
2020-05-07 | 0 | 0 | 0 | 0 | 0 | 158 | 133.3108 | 0.2625 | 41583.68 | 8.3 | 888.2195 | 849.7231 | 1806.526 | 267.729 | 0 | 823 | 312.7827 | 650.015 | 9651.2 | 250 | 4.226742 | 11.2766 | [10 empty] | 0 | 0 | 31.68294 | 139.04 | 431.2 | 30.88 | 35.83 | 28.27252 | 64 | 4 | 1.401183 | 0.5 | 1.3 | 6.806566 | 68 | 148 | 4936 | 7 | 15 | 0 | 17.5 | 2 | 2 | 2 | 50 | 41 | 0 | 28 | 47 | 47 | 2.4 | 1.9 | 0.75 | 352.8343 | 270.7438 | 147.7555 | 224.7692 | 0 | 10.2 | 10.2 | 6.4 | 1.5 | 7.930986 | [13 empty] | 20 | 24 | 36 | 36 | 20 | 20 | 20 | 20 | 20 | 20 | 1000 | 0 | 6.3 | 6.3 | 0 | 361.61 | 361.61 | 1 | 9 | 42.7008 | 23.98751 | 46.65389 |  |  | -14.80662 | 31.84728 | 146.4926 | -46.49258 | 2.114626 | 10.2 | 8.5 | 7.1 | 5 | 0 | 10 | 56336.64 | 3511.931 | 7.598951 | 1.137403 | 397.8036 | 1062.52 | 98.75915 | 0 | 0 | 0.8437392 | 42.219 | 0 | 2 | 35 | 50 | 220 | 32 | 195 | 285 | 10.2 | 8.5 | 7.1 | 5 | 6 | 8 | 1.7 | 53.8 | 175 | 0 | 28 | 24 | 22 | 20 | 0 | 143.1878 | 441.4501 | 388.2512 | 381.9366 | -0.9076697 | 18.97779 | -130.9249 | 645.3672 | -1301.742 | -2.17836 | 659.0465 | 10 | 8.301686 | 1.786329 | 10.08802 | 19.56751 | 15.5535 | 26.17537 | 65.98251 | -20 | 198 | 79.45782 | -20 | 328 | 183.901 | -20 | 310 | -60.61552 | -265 | 330 | 2.176325 | 0.2 | 12.9 | 1.284171 | 0 | 8 | 2.433367 | 0 | 25 | 0.2999201 | 0 | 9.1 | 617.5457 | 165.2944 | 899.1842 | 117.6232 | 9.800165 | 270.0599 | 49.31355 | 56.86077 | 29.44364 | 4013.4375 | 0.4861841 | 0.5088499 | 1.133144 | 0.2836681 | -131.34 | -59.41967 | 338.4508 | 8.063299 | 3.7 | 3.7 | 4.3 | 4.3 | 4 | 4 | 394 | 339 | 611
2020-05-08 | 48.82 | 9.46 | 1.19 | 1.06 | 2.7 | 639 | 562.2008 | 0.9965278 | 49541.46 | 9.283333 | 890.492 | 859.7391 | 1923.456 | 302.1862 | 0 | 729 | 639.9186 | 595.9579 | 25862.2 | 250 | 12.17074 | 33.50366 | 874.2761 | 882.7212 | 810.4252 | 854.1276 | 877.1492 | 855.6455 | 846.0691 | 877.4987 | 883.2459 | 876.7464 | 0 | 0 | 31.08756 | 562.32 | 270.8 | 30.88593 | 35.58 | 28.15344 | 167 | 8 | 1.6011 | 0.7 | 1 | 5.559721 | 64 | 158 | 0 | 8 | 18 | 6.166667 | 0 | 2 | 2 | 2 | 44 | 39 | 0 | 28 | 49 | 51 | 2.2 | 9.3 | 3 | 527.2244 | 339.7816 | 306.0939 | 312.814 | 0 | 10.8 | 9.25 | 6.85 | 7.05 | 7.95183 | 110 | 153 | 161 | 8 | 9.6 | 6.8 | 6 | 4.8 | 4.6 | 3.8 | 7.8 | 5.2 | 10 | 56 | 56 | 84 | 87 | 56 | 56 | 56 | 56 | 56 | 56 | 1000 | 23.91667 | 0 | 23.91667 | 37.12 | 267.71 | 304.83 | 0 | 9 | 80.3708 | 31.78186 | 166.4499 | 39.31565 | 17.5256 | -3.957943 | 219.3332 | 93.81413 | 6.185865 | 2.97342 | 4.883333 | 3.366667 | 3.333333 | 0.4833333 | 0 | 70 | 61938.95 | 4066.293 | 7.906629 | 7.833328 | 420.8853 | 619.8125 | 99.30841 | 5.738 | 0 | 0.8798135 | 46.701 | 10220 | 3 | 33.66667 | 56 | 150 | 70 | 168 | 310 | 5.7 | 3.9 | 4.6 | 1 | 7 | 9.333333 | 1.1 | 55.13333 | 174 | 0 | 17 | 21 | 14 | 27 | 20 | 546.3829 | 462.6826 | 426.7612 | 432.3024 | 0.5149754 | 54.09805 | -276.4835 | 644.6293 | -1272.419 | -2.149574 | 655.8711 | 10 | 22.69134 | 1.155054 | 23.84639 | 19.46406 | 13.4784 | 28.50985 | 192.0421 | 187 | 199 | 294.3765 | 283 | 300 | 283.938 | -20 | 329 | 299.1421 | 294 | 303 | 4.732591 | 3.6 | 5.9 | 3.156054 | 2.5 | 4 | 3.823 | 0 | 15 | 0.4136667 | 0.2 | 1 | 869.2304 | 832.15 | 888.5038 | 14.02532 | 7.480814 | 24.41203 | 55.40547 | 57.00344 | 33.41225 | 2727.578125 | 1.014186 | 1.22696 | 1.543434 | 0.9812911 | -68.19133 | 62.00528 | 645.071 | 242.9184 | 3.5 | 3.5 | 4.5 | 4.5 | 3.8 | 3.9 | 258 | 188 | 38
2020-05-09 | 50.84 | 9.27 | 1.17 | 0.852 | 2.98 | 637 | 524.5496 | 1 | 50057.01 | 9.475 | 908.3341 | 873.0193 | 1938.304 | 310.2915 | 0 | 868 | 672.1361 | 627.6537 | 25636 | 250 | 11.22747 | 39.57367 | 885.4709 | 895.3075 | 839.7305 | 859.5353 | 888.3198 | 872.8483 | 856.0856 | 886.8562 | 896.163 | 887.7967 | 12.453 | 5 | 31.74028 | 578.013 | 406 | 30.88595 | 35.14 | 27.55806 | 65 | 3 | 1.668652 | 0.7 | 1.1 | 6.266525 | 61 | 158 | 5158 | 9 | 22 | 4 | 0 | 2 | 2 | 2 | 43 | 38.66667 | 20.99 | 28 | 46 | 56 | 2.4 | 1.7 | 1.5 | 539.1731 | 344.991 | 313.7305 | 322.0467 | 0 | 11.04 | 10.84 | 8.34 | 3.86 | 7.804458 | 102 | 165 | 152 | 8 | 9.8 | 6.6 |  | 4.4 | 4.2 | 3.8 | 7.8 | 5.2 | 10 | 58 | 58 | 87 | 87 | 58 | 58 | 58 | 58 | 58 | 58 | 1000 | 1 | 23 | 24 | 73.85 | 287.47 | 361.32 | 0 | 11 | 56.2296 | 32.53307 | 168.4866 | 44.18354 | 22.18504 | -0.7588979 | 234.0963 | 90.8473 | 9.152705 | 2.439488 | 4.133333 | 2.566667 | 3.3 | 0.3166667 | 0 | 36 | 63077.85 | 4160.498 | 8.150989 | 8.360582 | 419.9963 | 490.6195 | 99.47129 | 3.735 | 0 | 0.8234688 | 42.966 | 0 | 3 | 33 | 56.33333 | 186 | 57 | 168 | 360 | 4.9 | 3 | 4 | 0.4 | 8 | 9.166667 | 1.6 | 56.23333 | 176 | 0 | 17 | 23 | 15 | 28 | 37 | 572.0613 | 464.3421 | 425.8563 | 429.3094 | 0.5833136 | 84.94361 | -263.7784 | 643.472 | -1245.097 | -2.117316 | 654.8975 | 10 | 22.04447 | 1.130571 | 23.17504 | 18.30248 | 12.11664 | 25.18971 | 193.1436 | 189 | 500 | 295.4254 | 289 | 500 | 294.5186 | 288 | 500 | 299.2722 | 295 | 500 | 3.998635 | 3.1 | 50.7 | 2.518871 | 2.1 | 50.7 | 3.192732 | 1.9 | 50.7 | 0.3286134 | 0.2 | 50.7 | 880.9095 | 870.4065 | 897.3019 | 12.75039 | 6.630798 | 19.25834 | 56.33474 | 57.30172 | 34.89075 | 761.484375 | 0.9664887 | 1.209659 | 1.512931 | 0.997876 | -70.57458 | 74.79933 | 658.722 | 287.277 | 3.4 | 4 | 4.5 | 4.6 | 3.9 | 4 | 348 | 253 | 260
2020-05-10 | 48.57 | 9.53 | 1.17 | 0.82 | 3.22 | 637 | 490.3 | 1 | 50058.61 | 9.425 | 901.7182 | 869.9509 | 1999.178 | 310.6693 | 0 | 764 | 668.6671 | 660.6201 | 25711.4 | 250 | 8.471872 | 33.60805 | 877.5903 | 884.6559 | 862.1003 | 844.1669 | 880.7562 | 881.4539 | 846.4296 | 882.4538 | 886.611 | 883.4334 | 12.592 | 5 | 31.76322 | 578.152 | 663.7 | 30.88595 | 35.88 | 27.24054 | 66 | 3 | 1.733804 | 2.1 | 1.2 | 9.203677 | 55 | 158 | 5158 | 10 | 25 | 6.25 | 0 | 2 |  | 2 | 44 | 38.66667 | 0 | 27 | 46 | 47 | 2.3 | 1.3 | 0.75 | 540.2506 | 344.7385 | 314.181 | 322.7974 | 0 | 10.98 | 10.72 | 9.04 | 2.78 | 7.718496 | 105 | 170 | 156 | 6.3 | 9.1 | 6.8 | 3.8 | 4.8 | 5.8 | 3.8 | 8.3 | 8.1 | 9.8 | 58 | 58 | 87 | 84 | 58 | 66 | 66 | 60 | 58 | 58 | 1000 | 0 | 24 | 24 | 0 | 0 | 0 | 0 | 0 | 0.3 | 32.02563 | 166.6955 | 42.25386 | 19.85815 | -1.532881 | 227.2746 | 91.93695 | 8.063049 | 2.447732 | 3.15 | 2.333333 | 1.833333 | 0.2833333 | 0 | 30 | 62950.29 | 4172.177 | 7.922425 | 8.116952 | 420.8448 | 451.8543 | 99.49709 | 2.988 | 0 | 0.7697017 | 39.978 | 0 | 3 | 34.33333 | 57.33333 | 172 | 60 | 172 | 306 | 3.7 | 3.1 | 2.1 | 0.3 | 9 | 8.166667 | 2 | 56.7 | 175 | 0 | 18 | 23 | 17 | 25 | 31 | 557.1395 | 463.0385 | 424.4585 | 428.8882 | 0.7468048 | 82.95241 | -263.1455 | 642.6196 | -1217.774 | -2.085058 | 654.1987 | 10 | 22.65652 | 1.11039 | 23.76691 | 18.92143 | 14.10094 | 26.53851 | 193.0457 | 90 | 208 | 294.7891 | 133 | 419 | 295.7048 | 221 | 322 | 298.3396 | 228 | 313 | 3.101497 | 0.7 | 4 | 2.170206 | 0.6 | 6.3 | 1.792294 | 0.2 | 2.2 | 0.2638067 | 0.1 | 0.4 | 878.762 | 862.4552 | 893.3444 | 6.793118 | 2.953026 | 17.59585 | 56.30818 | 57.44439 | 33.82726 | 730.859375 | 0.9226254 | 1.197899 | 1.296987 | 0.8475533 | -69.89546 | 95.21581 | 578.7299 | 275.9668 | 3.3 | 3.4 | 4.4 | 4.5 | 3.9 | 3.9 | 288 | 242 | 253
2020-05-11 | 48.47 | 9.63 | 1.22 | 0.91 | 3.66 | 652 | 571.1792 | 1 | 50119.5 | 9.516667 | 891.848 | 886.356 | 2050.79 | 309.999 | 0 | 807 | 683.0293 | 613.6274 | 25485.2 | 250 | 14.00728 | 40.86549 | 894.9052 | 897.0967 | 879.7959 | 862.5993 | 895.2371 | 897.2379 | 864.7113 | 899.2648 | 899.9628 | 897.5732 | 12.592 | 5 | 32.47188 | 591.352 | 495.8 | 30.88 | 35.57 | 26.84366 | 44 | 3 | 1.528264 | 0.6 | 1.5 | 5.879584 | 51 | 155 | 5158 | 11 | 28 | 7.333333 | 0 | 2 | 2 | 2 | 45 | 38.33333 | 0 | 28 | 46 | 48 | 2.3 | 0.7 | 0.25 | 540.6188 | 343.9072 | 313.5417 | 321.3148 | 0 | 11.3 | 11 | 7.82 | 1.71 | 8.009284 | 114 | 170 | 155 | 8.2 | 9.8 | 6.8 | 6 | 4.6 | 4.4 | 3.6 | 7.8 | 5.2 | 10 | 60 | 60 | 90 | 90 | 60 | 52 | 60 | 60 | 62 | 60 | 600 | 0 | 24 | 24 | 216.18 | 382.82 | 599 | 0 | 17 | 65.1792 | 32.61863 | 168.8978 | 45.00156 | 22.98655 | -0.6398431 | 236.246 | 90.54092 | 9.459082 | 2.55642 | 3.116667 | 2.183333 | 1.733333 | 0.2833333 | 0 | 58 | 63100.74 | 4141.342 | 8.338623 | 8.437359 | 420.252 | 505.2768 | 99.46944 | 4.482 | 0 | 0.8760417 | 35.496 | 0 | 3 | 32.66667 | 57 | 142 | 55 | 171 | 350 | 3.5 | 2.4 | 2 | 0.3 | 10 | 9.666667 | 2.6 | 56.36 | 175 | 0 | 18 | 22 | 15 | 24 | 35 | 577.1566 | 465.2048 | 426.9532 | 430.5231 | 0.7756986 | 90.38108 | -256.7094 | 643.7113 | -1175.452 | -2.0528 | 655.4083 | 10 | 22.10489 | 1.141184 | 23.24608 | 18.4613 | 13.99718 | 25.96785 | 193.3117 | 131 | 220 | 294.4629 | 96 | 535 | 296.5846 | 230 | 332 | 299.0649 | 240 | 323 | 3.179161 | 0.9 | 4.1 | 2.217254 | 0.6 | 8.3 | 1.638213 | 0.6 | 2.7 | 0.253382 | 0 | 0.5 | 895.8816 | 880.7428 | 907.6439 | 3.409288 | 1.303301 | 7.201462 | 56.43423 | 57.34063 | 34.13853 | 947.265625 | 0.9167658 | 1.208201 | 1.129333 | 0.8339765 | -68.41359 | 90.66549 | 521.9652 | 275.6071 | 3.3 | 3.4 | 4.5 | 4.6 | 3.9 | 4 | 283 | 246 | 165
2020-05-12 | 48.68 | 9.14 | 1.29 | 0.95 | 3.98 | 653 | 562.8064 | 1 | 50158.25 | 9.558333 | 875.9763 | 888.2605 | 2074.988 | 307.736 | 0 | 894 | 676.7548 | 664.018 | 25636 | 250 | 11.5295 | 41.0466 | 894.5684 | 897.0067 | 882.8746 | 867.3989 | 896.096 | 898.6836 | 869.8286 | 899.627 | 898.4357 | 896.1707 | 12.592 | 5 | 32.54683 | 592.232 | 655.2 | 30.8858 | 35.87 | 40.4327 | 59 | 3 | 1.439389 | 0.8 | 1.6 | 7.244127 | 86 | 153 | 5158 | 12 | 32 | 6.5 | 0 | 2 | 2 | 2 | 44.66667 | 39.33333 | 0 | 28 | 46 | 57 | 2.3 | 0.7 | 0.25 | 528.1201 | 341.6871 | 311.6034 | 319.5183 | 0 | 11.07 | 10.72 | 8.18 | 3.31 | 8.091844 | 90 | 155 | 165 | 4.8 | 5 | 8 | 5.2 | 8.6 | 7.2 | 5 | 9.2 | 5 | 7.2 | 56 | 56 | 84 | 84 | 56 | 56 | 48 | 54 | 54 | 56 | 600 | 0 | 24 | 24 | 182.24 | 220.77 | 403.01 | 0 | 11 | 76.7964 | 32.276 | 167.5419 | 43.71144 | 21.19057 | -1.140136 | 231.3038 | 91.33156 | 8.668444 | 2.70766 | 3.133333 | 1.833333 | 1.283333 | 0.2166667 | 0 | 40 | 63121.23 | 4168.134 | 8.127954 | 8.260849 | 420.3037 | 410.0869 | 99.5567 | 6.723 | 0 | 0.8618781 | 28.773 | 0 | 3 | 33.66667 | 58.33333 | 150 | 54 | 169 | 299 | 3.8 | 2.2 | 1.5 | 0.3 | 11 | 8.333333 | 3.5 | 56.33333 | 175 | 0 | 18 | 22 | 14 | 24 | 33 | 566.3643 | 463.6537 | 425.3477 | 429.1303 | 0.5363561 | 87.06859 | -254.2292 | 644.6796 | -1132.129 | -2.020542 | 656.47 | 10 | 22.72216 | 1.218174 | 23.94033 | 22.53235 | 13.99718 | 30.75353 | 194.5547 | 191 | 199 | 296.8219 | 291 | 302 | 297.6838 | 294 | 306 | 299.1639 | 296 | 303 | 2.963115 | 2.3 | 4 | 1.71066 | 1.4 | 2.1 | 1.226764 | 1 | 1.6 | 0.212081 | 0.2 | 0.3 | 895.4834 | 878.4545 | 905.8317 | 4.137981 | 1.791374 | 11.27122 | 56.19006 | 57.85939 | 33.99586 | 714.6875 | 0.9166012 | 1.157366 | 0.9478167 | 0.7276187 | -62.91172 | 78.36571 | 419.5104 | 292.8212 | 3.3 | 3.4 | 4.4 | 4.5 | 3.9 | 4 | 354 | 271 | 203
2020-05-13 | 50.17 | 9.07 | 1.14 | 0.94 | 3.24 | 654 | 548.5088 | 1 | 50130.84 | 9.483333 | 868.1332 | 895.2407 | 2080.335 | 305.4581 | 0 | 803 | 676.3031 | 666.6652 | 25786.8 | 250 | 12.46731 | 48.57147 | 901.5622 | 905.5724 | 881.49 | 881.0866 | 903.4808 | 901.3931 | 881.6207 | 905.7199 | 901.9863 | 899.5355 | 12.544 | 5 | 32.52812 | 593.064 | 625 | 30.88 | 35.1 | 40.2883 | 89 | 8 | 1.47315 | 0.5 | 1 | 6.325219 | 81 | 151 | 5158 | 13 | 35 | 5.833333 | 0 | 2 | 2 | 2 | 45 | 39.66667 | 0 | 28 | 47 | 48 | 2.2 | 0.5 | 0.25 | 523.2555 | 338.6982 | 309.3885 | 316.3932 | 0 | 11.11 | 10.8 | 7.8 | 2.2 | 8.115864 | 146 | 155 | 162 | 8 | 9.8 | 6.8 | 6 | 4.6 | 4.2 | 3.6 | 7.8 | 5.2 | 10 | 54 | 54 | 81 | 81 | 54 | 54 | 54 | 54 | 54 | 54 | 800 | 0 | 24 | 24 | 148.41 | 592.38 | 740.79 | 2 | 19 | 69.7188 | 31.91183 | 167.8845 | 43.53371 | 21.14102 | -1.24441 | 231.3149 | 91.39847 | 8.601526 | 2.858862 | 2.883333 | 1.533333 | 1.133333 | 0.2 | 0 | 94 | 63107.81 | 4173.648 | 8.089966 | 8.261245 | 419.9399 | 391.0049 | 99.57508 | -16.434 | 0 | 0.8386985 | 45.207 | 0 | 3 | 35 | 57.66667 | 140 | 55 | 170 | 310 | 3.5 | 1.8 | 1.3 | 0.2 | 12 | 10.66667 | 3.5 | 56.16667 | 175 | 0 | 19 | 23 | 14 | 27 | 33 | 564.9012 | 463.9254 | 426.269 | 429.4757 | 0.6515755 | 94.72857 | -256.8062 | 645.5596 | -1087.806 | -1.988284 | 657.421 | 10 | 25.89741 | 1.091242 | 26.98865 | 24.59666 | 15.51459 | 32.19313 | 194.1717 | 101 | 199 | 296.8644 | 212 | 303 | 297.6551 | 219 | 332 | 298.934 | 240 | 325 | 2.862466 | 1.6 | 3.9 | 1.498016 | 0.9 | 2 | 1.099244 | 0.3 | 2.3 | 0.204588 | 0.1 | 0.3 | 900.0295 | 886.6523 | 914.1876 | 6.373053 | 2.109497 | 14.16586 | 55.83151 | 57.57407 | 33.64569 | 604.84375 | 0.9166365 | 1.11302 | 0.8607835 | 0.7216185 | -57.78323 | 107.8164 | 379.924 | 303.8404 | 3.4 | 3.5 | 4.5 | 4.5 | 3.9 | 4 | 302 | 232 | 209
2020-05-14 | 50.2 | 9.12 | 1.2 | 0.93 | 3.36 | 655 | 562.9068 | 1 | 50130.74 | 9.4125 | 873.4813 | 893.7529 | 2084.207 | 306.5545 | 0 | 914 | 691.538 | 661.0939 | 25485.2 | 250 | 12.12307 | 40.62439 | 900.4733 | 902.8353 | 892.4803 | 870.9024 | 900.9413 | 904.7645 | 873.5584 | 904.0677 | 899.7557 | 898.5948 | 12.422 | 5 | 32.55941 | 593.822 | 569 | 30.88579 | 35.45 | 39.69307 | 75 | 4 | 1.936097 | 0.8 | 1.2 | 7.709015 | 76 | 150 | 5158 | 15 | 38 | 7 | 0 | 2 | 2 | 2 | 43.33333 | 40.66667 | 0 | 30 | 47 | 48 | 2 | 1 | 0.75 | 523.3457 | 338.6997 | 310.1747 | 318.1719 | 0 | 11.37 | 10.7 | 7.5 | 4.2 | 8.201568 | 164 | 174 | 151 | 8.8 |  | 6.8 | 6 | 4.6 | 4.6 | 3.8 | 8 | 5.4 | 10 | 62 | 42 | 93 | 93 | 58 | 60 | 60 | 60 | 60 | 60 | 800 | 0 | 24 | 24 | 36.82 | 362.83 | 399.65 | 0 | 11 | 57.2568 | 32.12652 | 168.7873 | 45.21841 | 23.36289 | -0.5137936 | 236.8548 | 90.35312 | 9.646881 | 2.963596 | 4.3 | 1.8 | 1.183333 | 0.2333333 | 0 | 60 | 63185.93 | 4163.209 | 8.389173 | 8.4591 | 420.6766 | 446.4828 | 99.53445 | 24.456 | 0 | 0.8593997 | 31.761 | 11010 | 4 | 34.66667 | 56.66667 | 161 | 55 | 169 | 301 | 5.9 | 2 | 1.4 | 0.3 | 14 | 11.76667 | 3.1 | 55.96667 | 175 | 0 | 18 | 20 | 14 | 27 | 38 | 574.1967 | 465.2218 | 425.6726 | 429.9026 | 0.2456253 | 84.34833 | -258.6565 | 646.3739 | -1042.484 | -1.956026 | 658.2838 | 10 | 26.2961 | 1.076123 | 27.37222 | 24.44192 | 16.64291 | 31.82999 | 192.4747 | 186 | 198 | 296.7112 | 292 | 301 | 297.8561 | 294 | 302 | 299.1868 | 296 | 303 | 4.271309 | 3.2 | 6.6 | 1.743447 | 1.5 | 2.2 | 1.156148 | 0.8 | 1.5 | 0.2152963 | 0.1 | 0.3 | 900.648 | 894.3558 | 906.8381 | 3.133411 | 1.761055 | 7.005997 | 55.72773 | 57.92424 | 34.61839 | 998.515625 | 1.004 | 1.159841 | 0.8298759 | 0.7271522 | -26.43478 | 107.4528 | 357.3463 | 311.9639 | 3.3 | 3.4 | 4.4 | 4.5 | 3.9 | 4 | 356 | 247 | 271
2020-05-15 | 48.74 | 9.24 | 1.29 | 0.93 | 3.9 | 638 | 569.8776 | 1 | 50138.03 | 9.554545 | 886.9118 | 901.0078 | 2098.097 | 304.1403 | 0 | 837 | 691.9914 | 682.3373 | 26013 | 250 | 10.57004 | 34.26159 | 908.0787 | 910.5119 | 890.1166 | 884.9564 | 908.0346 | 908.7285 | 886.0375 | 911.5983 | 904.2118 | 903.466 | 12.422 | 5 | 32.9821 | 578.862 | 652.7 | 31.41464 | 60.52 | 39.37564 | 67 | 4 | 1.35794 | 0.8 | 1.1 | 5.015642 | 81 | 148 | 5158 | 16 | 41 | 5.833333 | 0 | 2 | 2 | 2 | 44.66667 | 39.66667 | 0 | 30 | 46 | 47 | 2.2 | 0.5 | 0.25 | 518.0714 | 337.7621 | 308.2516 | 315.5382 | 0 | 11.4 | 10.96 | 7.73 | 1.58 | 8.225749 | 98 | 160 | 170 | 4.8 | 5.4 | 7.8 | 5.8 | 8.8 | 7.2 | 5.4 | 9.4 | 5.4 | 7.4 | 56 | 56 | 84 | 84 | 56 | 56 | 56 | 56 | 56 | 56 | 800 | 0 | 24 | 24 | 0 | 560.65 | 560.65 | 0 | 17 | 49.2276 | 30.79691 | 169.3541 | 45.69517 | 23.50154 | -0.3934113 | 238.1574 | 90.29712 | 9.702884 | 3.082172 | 4.033333 | 1.666667 | 1 | 0.2 | 0 | 62 | 63051.94 | 4150.689 | 8.330359 | 8.50562 | 420.2448 | 479.0707 | 99.49641 | 3.735 | 0 | 0.8932251 | 28.026 | 0 | 4 | 35.66667 | 58 | 140 | 60 | 190 | 301 | 4.6 | 1.8 | 1.1 | 0.2 | 14 | 9.866667 | 3.6 | 55.63333 | 175 | 0 | 18 | 21 | 15 | 27 | 38 | 578.1387 | 464.5773 | 424.3228 | 429.919 | 0.7633192 | 82.57043 | -260.0093 | 645.7089 | -1014.161 | -1.923768 | 657.6594 | 10 | 31.96541 | 1.10091 | 33.06632 | 24.75837 | 17.62859 | 31.10371 | 192.5876 | 187 | 199 | 296.5913 | 292 | 301 | 297.9722 | 291 | 317 | 299.1956 | 296 | 312 | 4.265336 | 3.2 | 5.7 | 1.757358 | 1.4 | 2.3 | 1.077257 | 0.7 | 1.6 | 0.22811 | 0.2 | 0.4 | 902.383 | 891.8831 | 913.2312 | 8.645008 | 3.346146 | 15.1658 | 55.38563 | 56.27714 | 33.60678 | 848.359375 | 1.019179 | 1.15142 | 0.8023231 | 0.7389572 | -16.18581 | 116.3467 | 330.198 | 322.8966 | 3.4 | 3.5 | 4.4 | 4.5 | 3.9 | 3.9 | 281 | 253 | 255
2020-05-16 | 50.05 | 9.62 | 1.21 | 0.91 | 3 | 639 | 530.758 | 1 | 49944.7 | 9.466667 | 847.133 | 889.9436 | 2071.904 | 305.0739 | 0 | 894 | 692.3674 | 675.7079 | 25560.6 | 250 | 12.01351 | 44.36835 | 894.8802 | 902.6594 | 877.4083 | 873.3635 | 899.298 | 897.1286 | 875.5916 | 899.2194 | 902.9432 | 895.3662 | 12.422 | 5 | 32.99341 | 579.742 | 586.2 | 22.30067 | 60.46 | 39.05822 | 46 | 3 | 1.447735 | 1 | 1.1 | 5.585186 | 64 | 146 | 5158 | 17 | 44 | 6 | 0 | 2 | 2 | 2 | 44 | 40 | 0 | 30 | 45 | 47 | 2.2 | 2.2 | 1.25 | 519.9953 | 340.5474 | 308.4678 | 316.6185 | 0 | 11 | 10.7 | 8.57 | 5.99 | 8.194735 | 102 | 154 | 171 | 4.8 | 5.4 | 7.8 | 5.8 | 8.8 | 7.2 | 5.4 | 9.4 | 5.4 | 7.4 | 60 | 60 | 90 | 90 | 60 | 60 | 60 | 60 | 60 | 60 | 1000 | 0 | 24 | 24 | 0 | 412.19 | 412.19 | 0 | 12 | 56.568 | 30.65018 | 169.1143 | 45.61304 | 23.66358 | -0.2318857 | 238.1591 | 90.16133 | 9.838673 | 3.205 | 4.05 | 1.783333 | 1.133333 | 0.2333333 | 0 | 131 | 63047.46 | 4151.652 | 8.392285 | 8.505681 | 419.7524 | 458.3084 | 99.52231 | 5.471 | 0 | 0.8306072 | 33.255 | 10700 | 5 | 35.33333 | 57.33333 | 180 | 55 | 190 | 296 | 5.7 | 2.2 | 1.5 | 0.3 | 15 | 11.16667 | 2.9 | 56.03333 | 175 | 0 | 22 | 21 | 14 | 25 | 35 | 574.9321 | 464.176 | 425.2914 | 429.3067 | 0.4151254 | 81.31522 | -261.5011 | 645.2153 | -984.8387 | -1.89151 | 657.2005 | 10 | 33.382 | 1.097616 | 34.47961 | 23.46419 | 14.82722 | 30.36445 | 193.1008 | 187 | 198 | 296.9618 | 292 | 301 | 297.8322 | 294 | 302 | 299.263 | 296 | 302 | 3.958573 | 3 | 6.8 | 1.722626 | 1.3 | 2.5 | 1.034441 | 0.8 | 1.6 | 0.2215162 | 0 | 0.4 | 891.0827 | 870.2991 | 903.8011 | 10.57319 | 5.539497 | 15.16892 | 55.5367 | 57.31469 | 35.30576 | 1011.484375 | 1.007724 | 1.146845 | 0.7851797 | 0.7444184 | -9.928021 | 121.5972 | 317.8108 | 330.2628 | 3.3 | 3.5 | 4.5 | 4.5 | 3.9 | 4 | 256 | 242 | 145
2020-05-17 | 52.56 | 8.91 | 1.45 | 0.92 | 3.64 | 545 | 526.8896 | 0.9034722 | 47395.63 | 9.375 | 788.1937 | 888.6322 | 1941.739 | 289.7142 | 0 | 904 | 579.6003 | 702.9316 | 17266.6 | 250 | 13.87959 | 44.65038 | 851.6476 | 862.1419 | 835.0944 | 824.0128 | 857.7589 | 850.9363 | 827.3384 | 855.0706 | 858.6427 | 850.9089 | 12.186 | 5 | 31.2867 | 496.786 | 507.9 | 5.619578 | 60.4 | 38.09437 | 49 | 3 | 1.502785 | 0.6 | 0.9 | 9.953027 | 59 | 144 | 5158 | 19 | 46 | 4.5 | 0.5 | 2 | 2 | 2 | 42.5 | 37.5 | 0 | 29 | 28 | 46 | 2.2 | 1 | 1 | 510.8632 | 317.6505 | 289.7156 | 304.7337 | 0 | 10.9 | 10.81 | 7.5 | 6.03 | 8.117695 | 116 | 178 | 158 | 4.8 | 5.2 | 8 | 7 | 8.8 | 7 | 5 | 9.2 | 4.8 | 7.2 | [10 empty] | 900 | 0 | 21.68333 | 21.68333 | 0 | 0 | 0 | 0 | 0 | 47.8896 | 31.3068 | 169.0057 | 45.78763 | 24.50397 | 0.1875879 | 239.4849 | 89.68972 | 10.31028 | 2.782073 | 3.675 | 1.925 | 1.125 | 0.2 | 0 | 34 | 54930.62 | 3589.229 | 7.469861 | 8.553033 | 415.7996 | 356.2356 | 99.57631 | 5.229 | 0 | 0.9667699 | 28.026 | 0 | 5 | 37.5 | 59 | 134 | 56 | 170 | 291 | 3.8 | 2 | 1.2 | 0.2 | 16 | 12.5 | 3.6 | 56 | 175 | 0 | 22 | 21 | 14 | 25 | 43 | 511.808 | 464.4615 | 425.6033 | 427.861 | 1.014335 | 79.26748 | -227.4839 | 642.5984 | -1049.516 | -1.95578 | 654.6773 | 10 | 22.23329 | 0.9226437 | 23.15594 | 22.25444 | 13.95828 | 31.81703 | 173.9168 | 13 | 201 | 273.4215 | 50 | 335 | 265.9281 | -7 | 302 | 274.1729 | 14 | 302 | 3.566182 | 0.1 | 5.5 | 1.755106 | 0 | 2.4 | 1.054773 | 0 | 1.5 | 0.1706829 | 0 | 0.3 | 818.6644 | 166.8242 | 909.056 | 12.28299 | 6.687521 | 63.63206 | 57.8971 | 75.29016 | 36.88802 | 878.203125 | 1.505262 | 1.096966 | 0.7783363 | 0.6934581 | -20.68458 | 85.71416 | 303.1574 | 292.8561 | 3.4 | 3.5 | 4.4 | 4.5 | 3.9 | 3.9
2020-05-18 | 50.8 | 8.55 | 1.34 | 1.12 | 2.98 | 0 | -0.0002 | 0 | 41413.6 |  |  |  | 1524.356 |  | 0 | 823 | 23.56267 | 677.639 | 0 |  | 0 | 0 | [10 empty] | 0 | 0 |  | 0 | 332.7 |  | 0 | 38.13405 | 48 | 3 | 1.762088 |  |  | 6.351305 | 52 | 144 | 5158 | 19 | 46 | 0 | 24 | 2 | 2 | 2 |  |  | 2.33 | [6 empty] | 177.5413 | 100.2777 | 87.4979 | 94.50894 | 0 | 0 | 0 |  |  | 8.010918 | [23 empty] | 900 | 0 | 0 | 0 | 0 | 789.98 | 789.98 | 0 | 24 | 24.0198 | 26.85299 | 199.1384 |  | 31.18976 | -14.66854 | 215.6596 | 92.33921 | 7.660789 | [5 empty] | 78 |  |  |  |  | 7.702128 |  |  |  | 7.47 | 0 |  | 20.556 | 0 | 5 | [10 empty] | 16 | 11 | 4.6 |  | 174 | 0 |  |  |  | 0 | 0 | 1.577653 | 411.6886 | 382.3391 | 374.9276 | -9.801434 |  | 47.80086 | 642.5984 | -1659.194 | -2.923522 | 654.6773 | 10 | 0.3432786 | 0.02280182 | 0.3660804 | 23.45906 | 16.59105 | 32.245 | -17.05427 | -20 | 13 | -11.15833 | -20 | 50 | -19.63874 | -20 | -7 | -49.49644 | -61 | 14 | 0.1832199 | 0.1 | 0.2 | 0 | 0 | 0 | 0 | 0 | 0 | 0 | 0 | 0 | 124.9067 | 81.68861 | 166.8242 | 42.36348 | 5.178042 | 71.16151 | 33.56958 | 50.53174 | 33.11396 | 63.515625 | 5.696163 | 0.1361282 | 0.1913688 | 0.08848514 | -332.8566 | -51.18595 | -26.34458 | -42.40588 | 0 | 0 | 0 | 0 | 0 | 0
2020-05-19 | 0 | 0 | 0 | 0 | 0 | 0 | 0.4228 | 0 | [6 empty] | 0 | 522 | 32.04533 | 427.7559 | 0 |  | 0 | 0 | [10 empty] | 0 | 0 |  | 0 | 229.9 |  | 0 | 33.91966 | 39 | 3 | 1.617453 |  |  | 4.475291 | 44 | 141 | 5158 | 20 | 46 | 0 | 24 | 2 | 2 | 2 |  |  | 0 | [6 empty] | 169.1837 | 115.1271 | 80.58179 | 83.67505 | 0 | 0 | 0 |  |  | 7.986293 | [23 empty] | 900 | 0 | 0 | 0 | 0 | 382.64 | 382.64 | 0 | 11 | 111.6498 | 25.66943 | 107.239 |  | 27.64394 |  | 134.8829 | 79.50523 | 20.49477 | 1.412147 |  |  |  |  | 0 |  |  |  |  | 4.817248 |  |  |  | 0 | 0 |  | 20.556 | 0 | 5 | [10 empty] | 16 | 8.666667 | 4.6 |  | 175 | 0 |  |  |  | 0 | 0 | 1.64518 | 360.7241 |  |  | 1.128492 | #DIV/0! | 19.9267 | 642.5984 | -2268.871 | -3.891263 | 654.6773 | 10 | 0.3397281 | 0.05662879 | 0.3963568 | 25.57909 | 18.75692 | 30.8962 | 12.98909 | -20 | 221 | -20 | -20 | -20 | 28.28613 | -20 | 302 | -89.28329 | -98 | -60 | 1.364587 | 0.1 | 32.5 | 0 | 0 | 0 | 0.4089086 | 0 | 13.8 | 0 | 0 | 0 | 177.9019 | 110.053 | 365.5235 | 82.47739 | 11.27797 | 203.4517 | 26.98669 | 42.93172 | 31.41496 | 57.421875 | 2.834228 | 0.06995021 | 0.2683646 | 0.05008361 | -200.781 | -75.17897 | -89.935 | -58.35451 | 0 | 0 | 0 | 0 | 0 | 0
2020-05-20 | 0 | 0 | 0 | 0 | 0 | 186 | 113.0502 | 0.3743056 | 40150.89 | 9.425 | 795.1565 | 876.5063 | 2060.891 | 246.715 | 0 | 686 | 390.5565 | 539.3376 | 20735 | 250 | 11.5396 | 40.20569 |  | 823.5028 |  | 809.8293 |  |  |  |  | 813.9004 |  | 0 | 5 | 44.93426 | 168.68 | 298 | 5.625 | 60.75 | 18.39804 | 46 | 3 | 1.47994 | 0.5 | 1.8 | 5.539535 | 73 | 195 | 5408 | 21 | 46 | 0 | 15 | 2 | 2 | 2 | 48 | 45 | 0 | 31 | 59 | 59 | 2.3 | 0.7 | 0.25 | 402.9642 | 287.829 | 222.2608 | 229.2792 | 0 | 10.5 | 10.5 | 7.4 | 1.16 | 7.964437 | [13 empty] | 48 | 48 | 73 | 75 | 48 | 48 | 48 | 48 | 48 | 48 | 900 | 8.983333 | 0 | 8.983333 | 74.9 | 214.45 | 289.35 | 0 | 9 | 3.1032 | 27.879 | 66.07312 |  |  |  | 66.07312 | 100 | 0 | 2.067239 | 4.85 | 11.8 | 5.9 | 1.45 | 0 | 99 | 47180.39 | 3390.293 | 8.335804 | 2.359754 | 406.9598 | 725.717 | 99.23743 | -3.313 | 0 | 0.6077968 | 34.749 | 10880 | 17 | 36 | 54 | 153 | 36 | 127 | 240 | 5.3 | 11.9 | 6.2 | 1.7 | 16 | 8.25 | 2.7 | 54 | 175 | 0 | 22 | 17 | 17 | 20 | 20 | 203.596 | 413.0999 | 391.2996 | 428.765 | 0.04417729 | 75.50972 | -120.4248 | 638.9315 | -2692.548 | -4.4847 | 650.7063 | 10 | 14.42816 | 1.064394 | 15.49256 | 25.85267 | 19.58695 | 32.19313 | 103.4199 | -20 | 212 | 109.8451 | -20 | 311 | 291.3282 | 19 | 306 | 61.43217 | -145 | 312 | 2.782457 | 0.2 | 8.6 | 4.593906 | 0 | 26.9 | 4.799431 | 2.4 | 15.1 | 0.3436597 | 0 | 6.3 | 729.2096 | 269.4308 | 918.8256 | 93.10278 | 3.208972 | 273.5705 | 50.17357 | 55.01913 | 32.21907 | 4013.75 | 0.6614089 | 0.7974314 | 1.541014 | 0.4758636 | -55.66893 | 65.53668 | 405.2053 | 55.28891 | 3.6 | 3.6 | 4.7 | 4.7 | 4.5 | 4.5 | 378 | 387 | 466
2020-05-21 | 52.56 | 8.91 | 1.45 | 0.92 | 3.64 | 523 | 481.306 | 0.9958333 | 44534.82 | 9.416667 | 813.6937 | 904.0593 | 2106.689 | 290.936 | 0 | 652 | 628.0624 | 531.314 | 24806.6 | 250 | 8.228437 | 30.63223 | 905.4588 | 910.2474 | 899.0445 | 893.5315 | 910.1414 | 911.2429 | 892.176 | 910.6321 | 909.2408 | 902.291 | 12.009 | 5 | 27.7421 | 477.249 | 125.1 | 5.61935 | 60.68 | 30.98811 | 59 | 3.5 | 1.321049 | 0.8 | 1.6 | 5.563447 | 67 | 209 | 5408 | 22 | 51 | 6 | 0 | 2 | 2 | 2 | 46.66667 | 44 | 109.55 | 30 | 52 | 57 | 2.2 | 0.6 | 0.25 | 493.4853 | 333.242 | 291.2255 | 297.7579 | 0 | 10.84 | 10.5 | 7.5 | 4.5 | 8.134707 | 90 | 150 | 165 | 8 | 9 | 6.8 | 5.6 | 4.5 | 4.4 | 3.4 | 7.8 | 5 | 9.8 | 58 | 58 | 87 | 87 | 58 | 58 | 58 | 58 | 58 | 58 | 1000 | 23.65 | 0.25 | 23.9 | 220.72 | 182.08 | 402.8 | 0 | 11 | 12.506 | 30.25712 | 169.3305 | 42.67221 | 22.44575 | -1.596473 | 232.8519 | 91.04612 | 8.953876 | 2.112025 | 3.783333 | 6.683333 | 3.866667 | 0.4333333 | 0 | 80 | 58406.2 | 3473.905 | 8.426307 | 8.316141 | 422.4889 | 375.658 | 99.61031 | 9.249 | 0 | 0.9202792 | 36.99 | 11490 | 7 | 33.66667 | 56 | 124 | 50 | 160 | 270 | 5.8 | 11.3 | 6.1 | 0.8 | 19 | 11.13333 | 2.4 | 54.06667 | 174 | 0 | 21 | 20 | 17 | 25 | 38 | 533.9187 | 466.259 | 427.4582 | 431.7833 | -0.40641 | 96.84509 | -207.6074 | 631.7924 | -2779.226 | -4.456608 | 643.585 | 10 | 32.0056 | 2.468037 | 34.47364 | 25.54047 | 17.14872 | 32.60814 | 194.3123 | 190 | 1020 | 290.837 | 274 | 1020 | 280.313 | -20 | 340 | 299.1605 | 295 | 304 | 3.37667 | 2 | 110.7 | 5.628558 | 3.8 | 120.7 | 3.447801 | 0 | 12.3 | 0.3516238 | 0.1 | 0.8 | 903.6765 | 882.9639 | 922.8186 | 6.830578 | 2.677875 | 21.25194 | 54.47323 | 56.48465 | 33.10098 | 1098.4375 | 0.9576605 | 1.466065 | 1.443773 | 1.008502 | -92.50093 | 218.9301 | 420.0496 | 244.6702 | 3.5 | 4 | 4.5 | 4.5 | 4.2 | 4.3 | 269 | 223 | 181
2020-05-22 | 50.8 | 8.55 | 1.34 | 1.12 | 2.98 | 602 | 547.9672 | 1 | 49699.06 | 9.108333 | 882.5127 | 883.2785 | 1984.391 | 313.775 | 0 | 879 | 687.2011 | 645.2822 | 25636 | 250 | 12.01194 | 45.75005 | 894.4796 | 903.7217 | 854.5038 | 870.9961 | 897.4082 | 882.6569 | 866.2553 | 896.2064 | 903.7985 | 890.1607 | 0 | 0 | 30.37703 | 529.76 | 345 | 5.625 | 60.64 | 29.49433 | 56 | 3 | 1.607801 | 0.9 | 1.5 | 7.672992 | 61 | 207 | 5408 | 23 | 54 | 4.416667 | 0 | 2 | 2 | 2 | 40 | 36 | 0 | 30 | 49 | 57 | 2.2 | 0.4 | 0.25 | 533.3865 | 354.7676 | 319.8891 | 319.3713 | 0 | 11.19 | 10.72 | 7.49 | 2.48 | 8.355728 | 142 | 166 | 150 | 4.8 | 5.4 | 7.8 | 5.8 | 8.8 | 7.2 | 5.4 | 9.4 | 5.4 | 7.4 | 56 | 56 | 84 | 84 | 56 | 56 | 56 | 56 | 56 | 56 | 1000 | 0 | 24 | 24 | 254.76 | 162.29 | 417.05 | 0 | 12 | 4.9172 | 31.18194 | 169.189 | 42.88568 | 23.00211 | -0.3415047 | 234.7353 | 90.34632 | 9.653685 | 2.083064 | 3.116667 | 3.316667 | 2.983333 | 0.2333333 | 1 | 35 | 64060.24 | 4224.848 | 8.22284 | 8.383404 | 420.3776 | 373.1744 | 99.60193 | 4.707 | 0 | 0.9102445 | 43.713 | 11430 | 8 | 39 | 56.66667 | 150 | 53 | 180 | 300 | 3.5 | 4.6 | 3.4 | 0.4 | 20 | 9.5 | 1.5 | 55.66667 | 174 | 0 | 17 | 19 | 15 | 20 | 41 | 587.9749 | 469.391 | 424.4733 | 430.9665 | 1.195423 | 76.19681 | -303.9344 | 630.0259 | -2786.903 | -4.42435 | 641.1194 | 10 | 31.07251 | 1.134197 | 32.20671 | 23.51908 | 15.90367 | 32.80269 | 194.5284 | 191 | 199 | 294.6215 | 287 | 302 | 274.6561 | -20 | 337 | 299.3049 | 296 | 302 | 3.026258 | 2.5 | 4 | 3.037732 | 2.5 | 4.4 | 2.784773 | 0 | 7.8 | 0.2208403 | 0.1 | 0.4 | 885.9058 | 868.7378 | 895.3946 | 14.15806 | 6.579895 | 19.00196 | 55.54632 | 56.99045 | 32.8805 | 554.765625 | 0.9275989 | 1.273638 | 1.480029 | 0.9691077 | -85.61524 | 135.788 | 482.8091 | 266.1876 | 3.3 | 3.5 | 4.4 | 4.5 | 4.2 | 4.3 | 220 | 165 | 20
2020-05-23 | 50.91 | 9.18 | 1.33 | 0.74 | 3.38 | 634 | 538.58 | 1 | 50033.24 | 9.4 | 901.4263 | 898.9353 | 2068.37 | 311.5288 | 0 | 799 | 693.2682 | 636.7358 | 25786.8 | 250 | 12.88583 | 44.22716 | 909.1683 | 911.1593 | 879.4502 | 886.8125 | 907.6319 | 902.2046 | 884.6647 | 910.3913 | 912.3489 | 900.032 | 12.009 | 2.5 | 31.22876 | 572.429 |  | 5.625 | 30.53 | 27.03062 | 46 | 4 | 1.552147 | 1.8 | 1.4 | 5.573695 | 83 | 205 | 5408 | 24 | 56 | 5.5 | 0 | 2 | 2 | 2 | 40.16667 | 35.5 | 0 | 31 | 50 | 52 | 2.2 | 0.6 | 0.25 | 533.4114 | 357.0057 | 312.6654 | 321.7219 | 0 | 11.35 | 11.16 | 7.89 | 5.68 | 8.282628 | 164 | 155 | 162 | 5 | 5.8 | 8 | 7 | 8.6 | 7.2 | 5.2 | 9 | 4.8 | 7 | 60 | 60 | 90 | 90 | 60 | 60 | 60 | 60 | 60 | 60 | 1000 | 0 | 24 | 24 | 251.41 | 198.87 | 450.28 | 0 | 14 | 49.6164 | 31.17741 | 170.5201 | 44.41723 | 24.54685 | 0.1937417 | 239.678 | 89.67757 | 10.32243 | 2.066547 | 3.066667 | 2.466667 | 2.753333 | 0.2 | 0 | 35 | 63973.62 | 4221.376 | 8.467212 | 8.559927 | 420.6507 | 400.2722 | 99.58706 | 5.976 | 0 | 0.8494953 | 37.737 | 0 | 8 | 35.33333 | 53.33333 | 153 | 55 | 180 | 300 | 3.6 | 3.1 | 3.12 | 0.2 | 21 | 8.5 | 2.3 | 56.2 |  | 0 | 18 | 18 | 12 | 28 | 44 | 596.2207 | 469.7426 | 425.4696 | 429.3029 | 2.079223 | 88.22248 | -283.1275 | 630.2484 | -2762.581 | -4.392092 | 641.3931 | 10 | 29.64476 | 4.560754 | 34.20551 | 24.07373 | 14.76237 | 32.14126 | 194.6339 | 190 | 199 | 296.0087 | 291 | 301 | 295.0924 | 290 | 301 | 299.1536 | 297 | 301 | 2.968422 | 2.2 | 4 | 2.16288 | 1.7 | 2.7 | 2.64583 | 2.2 | 3.3 | 0.2013704 | 0 | 0.3 | 901.3832 | 885.9694 | 919.8878 | 9.924249 | 6.968628 | 15.1454 | 55.68726 | 57.12016 | 33.37334 | 720.546875 | 0.9245097 | 1.206373 | 1.547796 | 0.9851918 | -79.13292 | 54.45331 | 548.6695 | 288.6398 | 3.4 | 3.5 | 4.3 | 4.5 | 4.3 | 4.4 | 239 | 204 | 85
2020-05-24 | 50.44 | 9.31 | 1.32 | 0.8 | 3.18 | 632 | 505.3 | 1 | 50072.02 | 9.616667 | 915.9279 | 899.6734 | 2092.511 | 310.8129 | 0 | 856 | 692.8118 | 638.5417 | 25636 | 250 | 12.97153 | 46.18584 | 910.7221 | 912.0113 | 876.5469 | 889.1953 | 909.1162 | 901.1672 | 887.1849 | 911.4433 | 913.2668 | 898.3982 | 12.009 | 5 | 31.34765625 | 573.169 |  | 5.625 | 30.98 | 26.01164 | 56 | 3 | 1.531361 | 1.7 | 1.2 | 4.474049 | 78 | 205 | 5408 | 25 | 61 | 5.5 | 0 | 2 | 2 | 2 | 41 | 35 | 146.18 | 30 | 47 | 48 | 2.2 | 0.8 | 0.25 | 528.9239 | 358.0268 | 310.1709 | 322.4061 | 0 | 11.1 | 10.86 | 8 | 2.5 | 8.290204 | 85 | 145 | 160 | 5 | 5.8 | 7.6 | 5.2 | 8.2 | 7.4 | 3.8 | 9.2 | 4.8 | 7.6 | 58 | 58 | 87 | 87 | 58 | 58 | 58 | 58 | 58 | 58 | 1000 | 0 | 24 | 24 | 0 | 0 | 0 | 0 | 0 | 70.05 | 28.8021 | 170.9684 | 45.14543 | 24.87525 | 0.08135836 | 241.0704 | 89.64759 | 10.35241 | 2.010186 | 2.4 | 1.65 | 2.166667 | 0.2 | 0 | 32 | 63466.68 | 4180.223 | 8.417163 | 8.609658 | 419.7723 | 390.2807 | 99.59463 | 0 | 0 | 0.7995253 | 37.737 | 0 | 8 | 38.33333 | 53.33333 | 145 | 53 | 196 | 292 | 2.7 | 1.8 | 2.4 | 0.2 | 21 | 10.5 | 2.3 | 55.46667 | 175 | 0 | 24 | 20 | 14 | 27 | 41 | 595.4615 | 468.542 | 425.0493 | 429.6594 | 2.302479 | 98.63427 | -260.0106 | 630.3412 | -2740.258 | -4.359834 | 641.5317 | 10 | 25.90163 | 19.35649 | 45.25813 | 24.62729 | 17.1617 | 31.45387 | 195.6457 | 182 | 201 | 297.0146 | 292 | 301 | 296.41 | 291 | 302 | 299.2133 | 296 | 301 | 2.356809 | 2 | 3.2 | 1.618931 | 1.4 | 2.4 | 2.026492 | 1.3 | 2.6 | 0.2042859 | 0.1 | 0.3 | 900.6587 | 890.207 | 906.4854 | 10.96512 | 8.509039 | 14.85196 | 54.89593 | 56.84779 | 32.11532 | 542.5 | 0.9216488 | 1.173273 | 1.441881 | 0.8999659 | -71.76278 | 66.30849 | 497.4992 | 283.0588 | 3.5 | 3.5 | 4.4 | 4.5 | 4.2 | 4.3 | 245 | 209 | 35
2020-05-25 | 50.6 | 9.33 | 1.35 | 0.88 | 2.98 | 633 | 575.8512 | 1 | 50086.32 | 9.516667 | 903.0476 | 892.0488 | 2090.243 | 313.9413 | 0 | 776 | 693.8092 | 619.9034 | 25560.6 | 250 | 12.7188 | 40.05271 | 901.9429 | 904.3206 | 874.3875 | 877.7326 | 901.7115 | 896.538 | 877.0875 | 902.6695 | 906.0976 | 888.834 | 12.262 | 5 | 31.36051 | 574.302 | 531.15 | 5.629668 | 30.76 | 24.30232 | 60 | 4 | 1.543089 | 1.9 | 1.5 | 8.783818 | 72 | 201 | 5408 | 26 | 62 | 5.833333 | 0 | 2 | 2 | 2 | 40 | 37.66667 | 0 | 30 | 46 | 50 | 2.2 | 0.6 | 0.25 | 529.0981 | 360.3071 | 312.8548 | 326.1406 | 0 | 11.1 | 10.79 | 7.63 | 3.3 | 8.297094 | 87 | 150 | 177 | 8 | 9.8 | 6.8 | 6 | 5.2 | 4.2 | 5.4 | 6.8 | 5.4 | 10 | 56 | 56 | 84 | 84 | 56 | 56 | 56 | 56 | 56 | 56 | 1000 | 0 | 24 | 24 | 0 | 684.06 | 684.06 | 0 | 21 | 83.7912 | 30.07627 | 170.6511 | 46.74338 | 25.3308 | 0.3136048 | 243.0389 | 89.44844 | 10.55156 | 2.077091 | 2.933333 | 1.866667 | 1.433333 | 0.2 | 0 | 60 | 63750.39 | 4157.111 | 8.333936 | 8.67996 | 419.3252 | 391.5817 | 99.58863 | 3.254 | 0 | 0.9097175 | 51.183 | 16700 | 8 | 38.66667 | 54.33333 | 175 | 55 | 180 | 292 | 3.6 | 2.3 | 1.6 | 0.2 | 22 | 10.83333 | 3.1 | 55.36667 | 175 | 0 | 17 | 20 | 9 | 25 | 40 | 584.4325 | 466.1658 | 424.5106 | 429.2089 | 1.926886 | 88.5782 | -278.7047 | 630.4751 | -2716.935 | -4.327576 | 641.7195 | 10 | 17.16144 | 21.011 | 38.17244 | 24.53576 | 17.95283 | 33.24364 | 193.9628 | 187 | 206 | 296.5517 | 288 | 301 | 297.1754 | 293 | 306 | 299.2266 | 292 | 303 | 3.401524 | 2.2 | 5.4 | 1.853982 | 1.5 | 2.5 | 1.495683 | 0.9 | 2.3 | 0.1918056 | 0 | 0.3 | 892.7819 | 877.9156 | 907.5594 | 11.00396 | 7.840234 | 14.5923 | 55.42396 | 57.13312 | 33.77539 | 564.609375 | 0.96888 | 1.19244 | 1.236018 | 0.7895361 | -45.62932 | 64.58453 | 361.6702 | 276.13 | 3 | 3 | 4.4 | 4.4 | 4.4 | 4.5 | 242 | 180 | 60
2020-05-26 | 51.92 | 8.77 | 1.33 | 0.95 | 3.22 | 638 | 503.47 | 1 | 50129.31 | 9.5 | 898.6082 | 896.6992 | 2102.927 | 313.3159 | 0 | 898 | 685.8921 | 622.0908 | 25409.8 | 250 | 11.77135 | 39.60915 | 903.3033 | 902.0595 | 893.6412 | 875.996 | 904.9616 | 906.9779 | 880.3108 | 906.3429 | 908.0354 | 888.967 | 12.6 | 0 | 31.3702 | 574.04 |  | 15.19843 | 30.76 | 35.42686 | 66 | 4 | 2.003928 | 2 | 1.9 | 10.98373 | 66 | 198 | 5408 | 27 | 68 | 6 | 0 | 2 | 2 | 2 | 40.66667 | 42.66667 | 0 | 31 | 49 | 55 | 2.2 | 0.6 | 0.25 | 534.2005 | 360.7881 | 313.1648 | 325.9392 | 0 | 10.89 | 10.8 | 8.19 | 1.62 | 8.249652 | 96 | 162 | 127 | 5 | 5.5 | 8 | 5.2 | 8.6 | 7.4 | 5.2 | 9.2 | 5 | 7.6 | 60 | 60 | 90 | 90 | 60 | 60 | 60 | 60 | 60 | 60 | 600 | 0 | 24 | 24 | 0 | 530.17 | 530.17 | 0 | 15 | 71.4468 | 31.92512 | 170.3059 | 46.28482 | 24.47022 | -0.03008653 | 241.0308 | 89.86016 | 10.13984 | 2.180324 | 4.2 | 1.716667 | 1.383333 | 0.2166667 | 0 | 35 | 63597.13 | 4132.988 | 8.456873 | 8.608244 | 419.6451 | 400.6203 | 99.58612 | 5.229 | 0 | 0.7891379 | 45.954 | 0 | 8 | 35.66667 | 53.66667 | 146 | 55 | 177 | 291 | 4.8 | 1.8 | 1.6 | 0.3 | 23 | 11 | 1.2 | 56.43333 | 175 | 0 | 16 | 20 | 9 | 23 | 34 | 587.464 | 465.5668 | 425.5358 | 429.5039 | 2.133257 | 91.81177 | -282.2919 | 630.8357 | -2688.613 | -4.295318 | 642.1451 | 10 | 8.116627 | 20.09312 | 28.20975 | 23.60807 | 18.06955 | 32.45251 | 192.2967 | 187 | 203 | 296.6166 | 291 | 301 | 297.2339 | 289 | 303 | 299.3226 | 293 | 321 | 4.433544 | 2.2 | 5.6 | 1.779767 | 0.2 | 2.1 | 1.403609 | 0.6 | 1.7 | 0.2038715 | 0 | 0.3 | 896.3322 | 824.4279 | 910.4744 | 10.29119 | 7.536395 | 32.85102 | 56.25781 | 57.78158 | 33.87914 | 649.765625 | 1.010751 | 1.193691 | 1.139711 | 0.7562973 | -20.28845 | 86.63705 | 307.5045 | 284.8148 | 2.9 | 3 | 4.4 | 4.5 | 4.4 | 4.4 | 273 | 226 | 155
2020-05-27 | 51.03 | 8.92 | 1.38 | 1.06 | 3.28 | 619 | 558.6556 | 0.9881944 | 49174.85 | 9.566667 | 884.9399 | 895.9387 | 2061.605 | 312.138 | 0 | 833 | 677.4823 | 620.3871 | 25183.6 | 250 | 15.76508 | 52.07666 | 900.267 | 904.6574 | 895.9575 | 872.3754 | 906.1369 | 907.1721 | 877.3558 | 903.5877 | 907.3605 | 872.4778 | 12.6 | 5 | 31.11065 | 562.32 | 541.5 | 15.87176 | 30.59 | 34.63298 | 67 | 4 | 2.494518 | 1.7 | 1.5 | 7.362134 | 60 | 196 | 5408 | 29 | 72 | 4.833333 | 0 | 2 | 2 | 2 | 42.66667 | 40.33333 | 0 | 32 | 47 | 50 | 2.3 | 0.8 | 0.25 | 545.5508 | 362.8889 | 311.8121 | 324.646 | 0 | 11.2 | 10.8 | 7.9 | 3.73 | 8.237551 | 135 | 148 | 122 | 8 | 9.6 | 6.8 | 6 | 4.6 | 4.6 | 3.6 | 7.8 | 5.4 | 10.2 | 50 | 50 | 75 | 75 | 50 | 50 | 50 | 50 | 50 | 50 | 500 | 1.25 | 22.46667 | 23.71667 | 0 | 635.26 | 635.26 | 0 | 19 | 73.3956 | 31.9299 | 167.7397 | 44.93528 | 23.27152 | -0.6713831 | 235.2751 | 90.39416 | 9.605836 | 2.321525 | 4.116667 | 1.9 | 1.416667 | 0.2 | 2 | 30 | 63085.76 | 4149.593 | 8.229627 | 8.402682 | 420.0063 | 382.5208 | 99.59233 | -2.444 | 0 | 0.9025131 | 54.918 | 6520 | 10 | 36.33333 | 54.33333 | 145 | 55 | 180 | 290 | 4.8 | 2.2 | 1.6 | 0.2 | 24 | 11.5 | 0 | 56.16667 | 175 | 0 | 12 | 20 | 13 | 25 | 8 | 552.6026 | 463.5093 | 425.2761 | 430.0264 | 2.633743 | 88.9571 | -254.2203 | 630.6349 | -2679.29 | -4.274866 | 642.0095 | 10 | 12.48703 | 15.63294 | 28.11998 | 21.70423 | 16.47433 | 28.50985 | 192.9508 | 182 | 199 | 296.6222 | 280 | 311 | 297.337 | 290 | 302 | 299.3213 | 294 | 304 | 3.996806 | 2.5 | 5.1 | 1.868199 | 1.3 | 2.2 | 1.351892 | 0.6 | 1.7 | 0.1817407 | 0 | 0.3 | 896.417 | 843.344 | 910.0341 | 13.16129 | 8.299982 | 22.14228 | 56.30836 | 57.62596 | 34.65729 | 579.296875 | 0.9901093 | 1.186909 | 1.022839 | 0.731385 | -19.88515 | 92.99189 | 348.6477 | 290.3454 | 2.9 | 3 | 4 | 4.4 | 4.3 | 4.4 | 274 | 221 | 155
2020-05-28 | 50.16 | 9.2 | 1.37 | 1.01 | 3.62 | 633 | 567.3556 | 1 | 50070.64 | 9.5 | 900.7085 | 897.8849 | 2047.216 | 311.4981 | 0 | 808 | 706.836 | 640.7351 | 25183.6 | 250 | 18.00867 | 59.45362 | 896.9035 | 918.2697 | 900.1391 | 865.1451 | 913.8704 | 910.8125 | 874.7445 | 903.1948 | 915.5612 | 834.225 | 12.6 | 5 | 31.35954 | 574.64 | 692.6 | 15.8715 | 30.53 | 18.44755 | 53 | 4 | 2.496771 | 1.8 | 2.3 | 6.057837 | 53 | 195 | 5408 | 30 | 76 | 6 | 0 | 2 | 2 | 2 | 45.66667 | 38.33333 | 0 | 32 | 46 | 50 | 2.3 | 0.5 | 0.25 | 529.2954 | 357.2108 | 311.8097 | 324.4102 | 0 | 11.12 | 10.65 | 7.94 | 2.95 | 8.266875 | 138 | 144 | 122 | 4.8 | 5.8 | 8 | 3.8 | 8.8 | 7.6 | 5.2 | 9.2 | 4.8 | 7.6 | 58 | 58 | 87 | 87 | 58 | 58 | 58 | 58 | 58 | 58 | 500 | 0 | 24 | 24 | 0 | 431.12 | 431.12 | 0 | 13 | 77.2356 | 30.75633 | 169.4942 | 46.4898 | 24.61079 | -0.1376613 | 240.4571 | 89.82225 | 10.17775 | 2.400099 | 3.45 | 1.783333 | 1.216667 | 0.2 | 0 | 30 | 63721.58 | 4213.443 | 8.304273 | 8.587753 | 419.7905 | 385.0162 | 99.59388 | 10.458 | 0 | 0.8962964 | 44.46 | 0 | 10 | 37 | 55.66667 | 155 | 55 | 176 | 290 | 4 | 1.9 | 1.5 | 0.2 | 25 | 11.5 | 1.4 | 56.13333 | 175 | 0 | 18 | 20 | 12 | 25 | 36 | 589.5552 | 464.6016 | 424.6584 | 430.095 | 2.402727 | 89.53499 | -247.8234 | 630.7384 | -2655.968 | -4.242608 | 642.1666 | 10 | 12.37693 | 22.31104 | 34.68797 | 20.54976 | 14.2047 | 28.87299 | 194.0393 | 173 | 206 | 296.4261 | 274 | 306 | 297.6348 | 278 | 313 | 299.1692 | 293 | 305 | 3.31715 | 2.5 | 4.3 | 1.73374 | 1.4 | 2.1 | 1.199938 | 0.9 | 1.6 | 0.1975243 | 0.1 | 0.2 | 897.1161 | 886.2684 | 904.6381 | 16.83638 | 12.38682 | 22.56604 | 56.09079 | 57.13312 | 33.29553 | 685.078125 | 0.9675636 | 1.173585 | 0.8375538 | 0.7241361 | -12.8828125 | 113.348 | 293.3092 | 300.8605 | 2.8 | 2.9 | 4 | 4.1 | 4.2 | 4.4 | 297 | 255 | 153
2020-05-29 | 50.27 | 9.46 | 1.4 | 0.96 | 3.64 | 636 | 572.4396 | 1 | 50144.75 | 9.358333 | 912.9868 | 888.3184 | 2066.221 | 307.7838 | 0 | 805 | 709.1409 | 637.7061 | 24882 | 250 | 14.83329 | 49.33598 | 886.7381 | 901.6281 | 887.7237 | 862.9774 | 901.526 | 900.8992 | 871.3074 | 893.7471 | 905.5866 | 807.4496 | 11.88 | 5 | 31.40316 | 576.56 | 503 | 15.86 | 30.26 | 17.56552 | 90 | 4 | 2.524057 | 2.1 | 2.3 | 6.205037 | 85 | 192 | 5408 | 31 | 79 | 6 | 0 | 2 | 2 | 2 | 42.66667 | 37 | 0 | 31 | 46 | 52 | 2.4 | 0.8 | 0.25 | 514.4728 | 352.7028 | 308.5942 | 320.312 | 0 | 10.76 | 10.41 | 6.83 | 2.07 | 8.248205 | 128 | 153 | 117 | 8.2 | 9.6 | 6.7 | 6.4 | 4.8 | 4.5 | 3.6 | 6 | 5.4 | 10.2 | 58 | 58 | 87 | 90 | 58 | 58 | 58 | 58 | 58 | 58 | 600 | 0 | 24 | 24 | 0 | 295.41 | 295.41 | 0 | 8 | 67.0296 | 30.60124 | 169.674 | 46.61823 | 24.84533 | -0.2169973 | 240.9205 | 89.7774 | 10.2226 | 2.435628 | 2.733333 | 1.783333 | 1.133333 | 0.2166667 | 0 | 35 | 63798.32 | 4231.116 | 8.311084 | 8.604304 | 420.9592 | 370.9987 | 99.60904 | 5.976 | 0 | 0.9000623 | 38.484 | 0 | 10 | 37.66667 | 57 | 150 | 55 | 180 | 285 | 3 | 1.9 | 1.2 | 0.3 | 26 | 9 | 2.2 | 56.06667 | 175 | 0 | 18 | 21 | 11 | 25 | 38 | 592.8751 | 464.8183 | 424.6052 | 430.3369 | 2.142436 | 97.17044 | -229.2535 | 630.959 | -2629.645 | -4.210349 | 642.4061 | 10 | 13.09823 | 21.76411 | 34.86233 | 18.07864 | 13.49138 | 24.20403 | 195.1391 | 185 | 207 | 296.4143 | 282 | 302 | 297.908 | 294 | 302 | 299.2491 | 294 | 303 | 2.746559 | 2.2 | 3.4 | 1.820729 | 1.6 | 2.2 | 1.089895 | 0.9 | 1.3 | 0.1997697 | 0.1 | 0.3 | 889.9064 | 878.8784 | 903.2122 | 13.82586 | 8.196629 | 18.97841 | 55.97564 | 56.95155 | 32.73784 | 582.34375 | 0.9222228 | 1.181184 | 0.7789665 | 0.7266962 | -31.47418 | 111.7491 | 242.9863 | 309.5987 | 2.8 | 3 | 4 | 4.1 | 4.3 | 4.4 | 229 | 198 | 66
2020-05-30 | 51.39 | 9.37 | 1.43 | 1.01 | 3.4 | 656 | 556.9864 | 0.9916667 | 49766.25 | 9.483333 | 884.7051 | 891.7727 | 2066.988 | 306.0793 | 0 | 850 | 698.2052 | 668.0083 | 25183.6 | 250 | 11.51382 | 39.11045 | 898.3997 | 900.4335 | 875.5602 | 880.5582 | 902.1595 | 896.301 | 880.5315 | 900.2379 | 904.0712 | 800.8595 | 11.344 | 5 | 31.37275 | 593.624 | 676.3 | 13.66268 | 3.52 | 16.85116 | 86 | 5 | 2.310304 | 1.8 | 1.7 | 6.63266 | 78 | 190 | 5408 | 33 | 82 | 6.5 | 0 | 2 | 2 |  | 44 | 38.66667 | 0 | 29 | 45 | 49 | 2.2 | 1.8 | 1.5 | 503.3673 | 350.8481 | 306.9021 | 318.9068 | 0 | 10.81 | 10.46 | 7.44 | 2.11 | 8.212348 | 137 | 142 | 120 | 6.8 | 9.6 | 6.8 | 6 | 4.6 | 4.8 | 3.8 | 8 | 5.4 | 10.4 | 58 | 58 | 87 | 87 | 58 | 58 | 58 | 58 | 58 | 58 | 900 | 0 | 23.8 | 23.8 | 0 | 355.45 | 355.45 | 0 | 11 | 87.5364 | 29.46631 | 168.8972 | 45.8273 | 23.76292 | -0.3580553 | 238.1294 | 90.17136 | 9.828635 | 2.4791 | 2.866667 | 1.866667 | 1.033333 | 0.2 | 0 | 120 | 63900.28 | 4264.449 | 8.319202 | 8.50462 | 420.1629 | 345.5032 | 99.63633 | -9.711 | 0 | 0.8490646 | 48.195 | 0 | 11 | 37.66667 | 54.66667 | 138 | 52 | 176 | 290 | 3.2 | 2 | 1.1 | 0.2 | 27 | 10.33333 | 0.9 | 55.83333 | 175 | 0 | 21 | 22 | 14 | 22 | 35 | 587.7529 | 464.8185 | 424.4204 | 432.2473 | 1.973249 | 98.97004 | -232.3769 | 632.1784 | -2583.323 | -4.186425 | 643.6253 | 10 | 17.13282 | 21.96931 | 39.10213 | 16.03609 | 11.92208 | 23.93168 | 194.7791 | 190 | 199 | 296.5485 | 286 | 304 | 298.1262 | 294 | 302 | 299.1355 | 296 | 302 | 2.912123 | 2 | 3.4 | 1.838938 | 1.3 | 2.1 | 1.0096 | 0.7 | 1.2 | 0.195 | 0 | 0.2 | 893.8313 | 865.7922 | 903.7193 | 9.725834 | 5.498698 | 22.40939 | 55.89967 | 57.00344 | 31.76514 | 646.640625 | 0.9526926 | 1.174953 | 0.7631298 | 0.7363375 | -15.71286 | 105.8027 | 234.3172 | 317.9069 | 2.9 | 3 | 4.2 | 4.5 | 4.4 | 4.5 | 288 | 247 | 133
2020-05-31 | 50.98 | 9.37 | 1.52 | 1.07 | 3.6 | 668 | 698.6264 | 1 | 50163.65 | 9.433333 | 890.6501 | 901.1345 | 2076.229 | 304.8361 | 0 | 830 | 700.9252 | 668.1838 | 25032.8 | 250 | 10.1649 | 36.441 | 908.888 | 907.5082 | 880.1638 | 896.4614 | 910.2478 | 902.2599 | 893.9364 | 909.6109 | 912.2854 | 800.9629 | 11.34 | 0 | 31.30176 | 599.18 | 554.7 | 23.14 | 1.04 | 16.89085 | 46 | 3 | 2.460298 | 2.4 | 2.5 | 10.00582 | 70 |  | 5410 | 34 | 86 | 7.333333 | 0 | 2 | 2 | 2 | 47.33333 | 40.66667 | 0 | 28 | 45 | 46 | 2.3 | 1.1 | 0.75 | 485.458 | 347.9401 | 305.5583 | 317.7868 | 0 | 10.4 | 9.8 | 6.9 | 11.1 | 8.190139 | 132 | 136 | 125 | 6.8 | 9.6 | 6.8 | 6 | 4.8 | 4.8 | 3.6 | 8 | 5.4 | 10 | 58 | 58 | 87 | 87 | 58 | 58 | 58 | 58 | 58 | 58 | 1000 | 0 | 24 | 24 | 0 | 0 | 0 | 0 | 0 | 64.5 | 30.4523 | 169.8368 | 46.74774 | 24.89293 | -0.1658384 | 241.3116 | 89.75305 | 10.24695 | 2.674085 | 3.85 | 1.833333 | 1.016667 | 0.2 | 0 | 50 | 63728.28 | 4230.657 | 8.427588 | 8.618272 | 420.3731 | 358.9605 | 99.62771 | 6.723 | 0 | 1.045848 | 41.472 | 0 | 11 | 35.33333 | 53.33333 | 160 | 55 | 180 | 285 | 4.3 | 1.9 | 1.1 | 0.2 | 28 | 11 | 1.8 | 55.83333 | 175 | 0 | 20 | 21 | 13 | 25 | 38 | 588.8227 | 465.1919 | 425.2703 | 429.9537 | 2.065427 | 104.9773 | -226.6738 | 633.5644 | -2525 | -4.154167 | 645.0071 | 10 | 13.09796 | 21.49651 | 34.59447 | 18.55246 | 14.25656 | 25.22861 | 192.7371 | 179 | 202 | 284.6041 | -20 | 302 | 297.9924 | 291 | 303 | 299.3049 | 296 | 304 | 4.16571 | 1.6 | 6.2 | 2.132926 | 0 | 34.3 | 1.024212 | 0.3 | 1.2 | 0.1932859 | 0 | 0.3 | 899.6854 | 801.7456 | 908.8843 | 9.153955 | 5.153781 | 60.23349 | 55.94612 | 57.06827 | 32.10233 | 615.390625 | 1.0271 | 1.222089 | 0.7556621 | 0.7429469 | 14.13692 | 103.578 | 228.9388 | 317.5039 | 2.9 | 3 | 4.2 | 4.5 | 4.4 | 4.5 | 290 | 261 | 160
2020-06-01 | 51.38 | 8.73 | 1.34 | 1.03 | 3.14 | 600 | 533.322 | 0.95625 | 47923.64 | 9.341667 | 888.6731 | 899.9746 | 1982.044 | 298.5902 | 0 | 791 | 671.2387 | 624.2686 | 25032.8 | 250 | 14.64814 | 48.82105 | 906.1732 | 909.4964 | 885.0625 | 888.3613 | 910.1198 | 905.1293 | 888.164 | 907.2903 | 908.049 | 810.2209 | 11.34 | 5 | 31.05979 | 544.34 | 568.3 | 23.14 | 30.45 | 15.46089 | 48 | 3 | 2.709507 | 2.1 | 2.6 | 10.69617 | 62 | 187 | 5410 |  | 3 | 6 | 0 | 2 | 2 | 2 | 46.33333 | 39.66667 | 0 | 29 | 45 | 49 | 2.3 | 2.6 | 1.25 | 471.6386 | 340.1515 | 300.4872 | 309.7219 | 0 | 10.7 | 10.49 | 7.32 | 2.47 | 8.152837 | 130 | 146 | 118 | 4.2 | 5 | 8 | 5 | 8.2 | 7.4 | 5.2 | 8.4 | 4.4 | 7.2 | 54 | 54 | 81 | 81 | 54 | 54 | 54 | 54 | 54 | 54 | 1000 | 0 | 22.95 | 22.95 | 0 | 517.04 | 517.04 | 0 | 16 | 87.282 | 30.6375 | 169.3807 | 47.43605 | 27.71686 | -1.775868 | 242.7578 | 89.31404 | 10.68596 | 2.409514 | 3.616667 | 14.78333 | 0.7666667 | 0.2 | 0 | 63 | 59078.22 | 4107.826 | 8.647242 | 8.66992 | 420.9258 | 222.3327 | 99.77616 | 12.699 | 0 | 0.88887 | 28.773 | 0 |  | 38.66667 | 57.66667 | 140 | 53 | 207 | 290 | 3.9 | 36.4 | 1 | 0.2 |  | 16 | 3.7 | 55.93333 | 175 | 0 | 20 | 17 | 13 | 21 | 22 | 544.3039 | 461.7921 | 424.8215 | 430.6428 | 2.05336 | 108.417 | -199.1595 | 627.451 | -9 | -0.01041667 | 639.3098 | 12.5 | 23.50215 | 9.042193 | 32.54435 | 20.29697 | 16.0593 | 27.27777 | 194.1189 | 190 | 1000 | 151.2539 | -20 | 1000 | 298.8577 | 295 | 1000 | 299.4717 | 296 | 1000 | 3.496895 | 2 | 100.7 | 18.71601 | 0 | 100.7 | 0.7512407 | 0.4 | 100.7 | 0.2325486 | 0 | 100.7 | 904.0877 | 817.4991 | 921.234 | 9.069398 | 2.403863 | 21.74563 | 55.79706 | 56.95155 | 32.91941 | 847.265625 | 0.9779685 | 2.323185 | 0.717049 | 0.7193297 | 10.91241 | 497.0533 | 234.8233 | 310.8281 | 2.9 | 3 | 3.5 | 3.8 | 4.3 | 4.5 | 263 | 222 | 128
2020-06-02 | 51.22 | 9.02 | 1.41 | 1.09 | 3.6 | 632 | 580.6676 | 1 | 50154.15 | 9.55 | 901.2857 | 895.5485 | 2036.437 | 302.6849 | 0 | 837 | 694.7474 | 677.3402 | 25334.4 | 250 | 11.24484 | 36.78117 | 905.8578 | 902.6496 | 872.3483 | 888.2443 | 906.0718 | 897.3495 | 885.6216 | 906.2448 | 907.9056 | 814.9224 | 12.985 | 5 | 31.33179 | 574.145 | 681.6 | 21.20937 | 30.17 | 17.37975 | 59 | 3 | 2.610845 | 2.7 | 2 | 5.595744 | 55 | 186 | 5410 | 1 | 6 | 6.166667 | 0 | 2 | 2 | 2 | 42.33333 | 36.33333 | 0 | 29 | 46 | 46 | 2.2 | 1.5 | 1 | 485.3017 | 345.7288 | 305.6932 | 313.2959 | 0 | 10.52 | 10.48 | 7.17 | 2.36 | 7.764674 | 132 | 140 | 122 | 6.8 | 9.6 | 6.8 | 6 | 4.8 | 6 | 4.8 | 8 | 5.4 | 10 | 58 | 58 | 87 | 84 | 58 | 58 | 66 | 60 | 60 | 58 | 1000 | 0 | 24 | 24 | 0 | 421.26 | 421.26 | 0 | 12 | 85.4076 | 31.47061 | 172.1668 | 48.66202 | 28.70769 | -2.349479 | 247.1871 | 89.33674 | 10.66326 | 2.727008 | 3.283333 | 9.216667 | 0.8 | 0.2 | 0 | 55 | 61274.47 | 4340.961 | 8.607007 | 8.828109 | 420.0475 | 384.0568 | 99.61117 | -9.711 | 0 | 0.9187778 | 38.484 | 0 |  | 37.66667 | 55 | 139 | 53 | 201 | 272 | 3.9 | 36.1 | 0.9 | 0.2 | 3 | 11.91667 | 2.2 | 56.16667 | 175 | 0 | 20 | 16 | 20 | 23 | 18 | 585.4016 | 463.1988 | 425.3563 | 431.1884 | 2.957813 | 103.5075 | -215.3835 | 629.7764 | 14 | 0.02291667 | 642.2109 | 12.5 | 24.02753 | 7.599386 | 31.62691 | 21.5148 | 16.52619 | 27.57606 | 194.3589 | 190 | 198 | 293.1742 | 283 | 301 | 298.4991 | 294 | 303 | 299.1616 | 297 | 302 | 3.212018 | 2.7 | 4 | 3.95616 | 3.3 | 6.4 | 0.8448098 | 0.6 | 1 | 0.2031134 | 0.1 | 0.3 | 896.5857 | 881.9255 | 909.3156 | 10.24111 | 5.414334 | 15.67171 | 56.09665 | 57.30172 | 33.11396 | 679.21875 | 0.9401036 | 1.388483 | 0.7357024 | 0.7500628 | -12.69863 | 54.63406 | 215.0429 | 318.121 | 2.8 | 2.9 | 3.7 | 3.8 | 4.4 | 4.5 | 234 | 197 | 45
2020-06-03 | 49.43 | 9.43 | 1.36 | 1.07 | 3.24 | 630 | 569.4016 | 0.9930556 | 49560.78 | 9.483333 | 895.2443 | 894.7957 | 2031.741 | 303.1008 | 0 | 886 | 695.3254 | 659.1972 | 24957.4 | 250 | 10.26661 | 31.41054 | 902.5756 | 903.6177 | 869.919 | 890.6482 | 905.666 | 892.6421 | 889.2409 | 904.0565 | 905.4747 | 816.5175 | 11.399 | 2 | 31.21575 | 567.799 | 599.8 | 19.42 | 30.06 | 16.58611 | 85 | 5 | 2.596482 | 2.1 | 2.1 | 5.851635 | 48 | 183 | 5410 | 2 | 10 | 7.166667 | 0 | 2 | 2 | 2 | 44 | 39.33333 | 0 | 30 | 46 | 47 | 2.2 | 1.6 | 1 | 480.1717 | 347.4482 | 304.8271 | 314.4807 | 0 | 10.6 | 9.95 | 6.3 | 1.89 | 7.877019 | 139 | 161 | 129 | 6.4 | 9.4 | 6.8 | 5.6 | 3.8 | 4 | 3.4 | 7 | 4.6 | 9.2 | 58 | 58 | 87 | 90 | 58 | 58 | 48 | 56 | 56 | 58 | 900 | 0 | 23.83333 | 23.83333 | 0 | 465.2 | 465.2 | 0 | 15 | 93.2016 | 31.97511 | 171.2016 | 48.3777 | 28.54318 | -1.805625 | 246.3168 | 89.14506 | 10.85494 | 2.893144 | 3.216667 | 3.933333 | 1.016667 | 0.2833333 | 0 | 56 | 61820.54 | 4456.681 | 8.619495 | 8.797029 | 420.6969 | 443.9338 | 99.55126 | 1.494 | 0 | 0.9038121 | 36.99 | 0 |  | 37.33333 | 55.66667 | 156 | 50 | 205 | 274 | 3.4 | 4.1 | 1.1 | 0.3 | 4 | 8.833333 | 2.4 | 56.33333 | 176 | 0 | 17 | 16 | 18 | 24 | 19 | 585.2017 | 462.5696 | 424.7687 | 428.9912 | 2.268794 | 112.2467 | -190.8018 | 631.3351 | 35 | 0.04930556 | 643.4477 | 12.5 | 23.0056 | 7.821801 | 30.8274 | 21.69006 | 16.03335 | 28.66547 | 194.0851 | 111 | 248 | 293.0484 | 161 | 381 | 297.8685 | 194 | 324 | 299.2206 | 282 | 317 | 3.226093 | 1.4 | 6.7 | 3.814096 | 2.1 | 7 | 0.970044 | 0.4 | 1.7 | 0.2335347 | 0.1 | 0.4 | 896.0678 | 878.8344 | 927.0724 | 10.85342 | 2.18375 | 16.22314 | 56.21108 | 57.26282 | 33.74944 | 814.296875 | 0.9305026 | 1.331488 | 0.7605609 | 0.8210234 | -34.65515 | -29.47603 | 208.4878 | 311.2974 | 2.8 | 2.9 | 3.6 | 3.8 | 4.3 | 4.5 | 301 | 220 | 36
2020-06-04 | 49.65 | 9.45 | 1.55 | 1.2 | 3.38 | 634 | 592.2268 | 1 | 48603.09 | 9.616667 | 888.1137 | 903.9977 | 2065.941 | 306.4655 | 0 | 807 | 699.1913 | 661.0521 | 25485.2 | 250 | 9.861754 | 39.78986 | 908.0526 | 905.1073 | 898.4894 | 894.6504 | 910.0598 | 909.7086 | 895.0879 | 910.8253 | 909.8102 | 826.5779 | 11.399 | 0 | 31.17432 | 569.319 | 544.5 | 20.22 | 30.83 | 16.26868 | 61 | 4 | 2.604252 | 1.7 | 2.6 | 6.520553 | 79 | 182 | 5410 | 3 | 13 | 6 | 0 | 2 | 2 | 2 | 47.33333 | 40.66667 | 12.91 | 29 | 45 | 47 | 2.2 | 0.9 | 0.25 | 469.1049 | 348.6018 | 306.86 | 319.6649 | 0 | 11 | 10.88 | 7.6 | 4.66 | 7.980653 | 190 | 142 | 120 | 4.2 | 5.6 | 8 | 5 | 8 | 7.4 | 5.2 | 8.2 | 7 | 7.4 | 58 | 58 | 87 | 87 | 58 | 58 | 60 | 58 | 58 | 58 | 900 | 0 | 24 | 24 | 0 | 455.77 | 455.77 | 0 | 13 | 88.4568 | 32.19659 | 171.7218 | 48.83086 | 28.59583 | -1.847776 | 247.3008 | 89.184 | 10.816 | 2.688407 | 4.233333 | 3.183333 | 0.9166667 | 0.2 | 0 | 34 | 62322.85 | 4528.152 | 8.670105 | 8.83217 | 419.5333 | 439.1501 | 99.55907 | 11.205 | 0 | 0.9341117 | 25.785 | 0 |  | 38 | 56.33333 | 141 | 50 | 209 | 286 | 5 | 3.5 | 1 | 0.2 | 5 | 10.5 | 3.9 | 56.53333 | 176 | 0 | 16 | 16 | 18 | 23 | 20 | 594.7794 | 462.4925 | 424.2916 | 429.0018 | 1.982496 | 101.6603 | -222.3332 | 632.0098 | 60 | 0.08263889 | 643.9418 | 12.5 | 22.29019 | 7.8947 | 30.18489 | 21.70305 | 16.29276 | 28.50985 | 192.2876 | 186 | 196 | 294.2907 | 190 | 301 | 297.9318 | 190 | 302 | 299.1097 | 190 | 302 | 4.416292 | 3 | 6.8 | 3.011858 | 2.5 | 4 | 0.8980058 | 0.8 | 4 | 0.2050972 | 0.1 | 4 | 905.3631 | 887.052 | 915.5862 | 5.884237 | 2.741143 | 14.05134 | 56.57083 | 57.47033 | 33.77539 | 679.6875 | 1.004972 | 1.257815 | 0.7468037 | 0.7821455 | 1.067268 | -51.878 | 219.7307 | 312.2398 | 2.8 | 2.9 | 3.6 | 3.8 | 4.3 | 4.4 | 404 | 277 | 338
2020-06-05 | 51.9 | 8.34 | 1.341 | 1.09 | 3.36 | 640 | 584.0332 | 1 | 49755.13 | 9.566667 | 883.0988 | 912.7436 | 2060.07 | 304.8921 | 0 | 882 | 693.0691 | 625.0404 | 25862.2 | 250 | 9.57685 | 39.27822 | 918.948 | 916.1167 | 896.709 | 908.6561 | 920.0041 | 913.8458 | 906.6356 | 921.0334 | 919.477 | 834.2094 | 13.027 | 2.5 | 31.62923 | 578.727 | 479.2 | 20.22 | 30.95 | 15.79206 | 34 | 2 | 3.481766 | 2.4 | 3.1 | 8.477929 | 73 | 180 | 5410 | 5 | 16 | 7.5 | 0 | 2 | 2 | 2 | 45 | 38.33333 | 0 | 29 | 46 | 49 | 2.4 | 0.6 | 0.25 | 473.7638 | 348.0201 | 308.1175 | 316.6284 | 0 | 11.08 | 10.74 | 7.54 | 2.98 | 8.045887 | 187 | 158 | 126 | 6.8 | 9.6 | 6.8 |  | 4.6 | 4.8 | 3.6 | 8 | 5.4 | 10.2 | 56 | 56 | 84 | 84 | 56 | 56 | 56 | 56 | 56 | 56 | 1000 | 0 | 24 | 24 | 0 | 376.31 | 376.31 | 0 | 12 | 82.7232 | 32.62412 | 172.422 | 49.63331 | 29.86115 | -1.789798 | 250.1267 | 88.77714 | 11.22286 | 2.69448 | 4.4 | 2.75 | 0.9333333 | 0.2 | 0 | 40 | 61981.76 | 4475.689 | 8.671863 | 8.933096 | 420.3332 | 471.929 | 99.52625 | 4.482 | 0 | 0.912551875 | 21.303 | 0 |  | 37.66667 | 56.33333 | 135 | 52 | 214 | 285 | 4.9 | 3 | 1 | 0.2 | 6 | 10.33333 | 4.5 | 56.9 | 175 | 0 | 16 | 17 | 16 | 21 | 13 | 599.5889 | 463.3222 | 425.8414 | 429.9301 | 2.409499 | 110.8962 | -214.3672 | 633.6242 | 91 | 0.1159722 | 645.7775 | 12.5 | 21.19009 | 8.642753 | 29.83284 | 22.1311 | 16.86339 | 30.84433 | 192.2875 | 179 | 199 | 295.0325 | 279 | 305 | 298.2195 | 293 | 304 | 299.0969 | 296 | 302 | 4.387983 | 3.6 | 5.1 | 2.713131 | 2.3 | 3.3 | 0.9257084 | 0.8 | 1.1 | 0.2029167 | 0.1 | 0.3 | 913.9278 | 904.8836 | 925.3733 | 7.259074 | 3.334161 | 12.28577 | 56.58153 | 57.58705 | 34.24228 | 817.03125 | 0.9987729 | 1.240308 | 0.7425032 | 0.749958 | 6.468854 | -56.03924 | 219.1763 | 311.8626 | 2.7 | 2.9 | 3.5 | 3.8 | 4.4 | 4.4 | 280 | 194 | 71
2020-06-06 | 51.18 | 8.41 | 1.3 | 1.17 | 3.48 | 651 | 582.0112 | 1 | 50118.01 | 9.575 | 883.1815 | 908.0905 | 2061.254 | 308.2583 | 0 | 814 | 698.5197 | 634.9644 | 25485.2 | 250 | 9.205567 | 30.53714 | 912.8469 | 908.2541 | 904.4513 | 894.4896 | 915.9181 | 914.9166 | 896.7138 | 917.134 | 913.0242 | 825.2012 | 4.885 | 0 | 31.64559 | 577.765 | 556.9 | 20.22123 | 30.89 | 15.55451 | 56 | 3 | 2.81297 | 2.9 | 2.2 | 6.160939 | 66 | 178 | 5410 | 5 | 19 | 5 | 0 | 2 | 2 | 2 | 43.1 | 36.36667 | 0 | 30 | 46 | 48 | 2.3 | 0.4 | 0.25 | 482.4282 | 350.617 | 311.9691 | 319.7618 | 0 | 11.13 | 10.7 | 8.55 | 4.45 | 8.102867 | 162 | 144 | 126 | 4.2 | 5.6 | 8 |  | 8.8 | 7.4 | 5.2 | 9.2 | 5 | 7.6 | 58 | 60 | 87 | 87 | 58 | 58 | 58 | 58 | 58 | 58 | 1000 | 0 | 24 | 24 | 0 | 360.08 | 360.08 | 0 | 11 | 66.9312 | 32.66707 | 173.5346 | 50.94753 | 31.19909 | -1.367346 | 254.3139 | 88.26972 | 11.73028 | 2.686165 | 3.716667 | 2.283333 | 0.8666667 | 0.2 | 0 | 35 | 62077.89 | 4469.652 | 8.755847 | 9.08264 | 419.1474 | 516.0291 | 99.48765 | 2.313 | 0 | 0.8940264 | 36.99 | 18000 | 2 | 38.66667 | 55.33333 | 172 | 50 | 213 | 45 | 4.2 | 2.5 | 0.9 | 0.2 | 7 | 10.56667 | 2.4 | 56.96667 | 176 | 0 | 15 | 16 | 17 | 24 | 17 | 606.2202 | 463.7844 | 424.1394 | 430.974 | 2.389545 | 99.89822 | -227.5712 | 636.5449 | 133 | 0.1493056 | 647.4764 | 12.5 | 20.83868 | 9.540862 | 30.37954 | 22.69897 | 18.09549 | 29.33988 | 194.0333 | 190 | 198 | 295.9469 | 282 | 308 | 298.4797 | 295 | 302 | 299.1991 | 297 | 302 | 3.365696 | 2.4 | 4.4 | 2.208686 | 1.8 | 2.6 | 0.8485405 | 0.7 | 1 | 0.1995405 | 0.1 | 0.3 | 908.6283 | 898.6367 | 924.2863 | 7.97035 | 4.553765 | 11.96305 | 56.5981 | 57.4833 | 34.54057 | 988.125 | 0.9422599 | 1.22129 | 0.7394029 | 0.7427049 | -10.01402 | 8.567095 | 214.3981 | 320.7351 | 2.8 | 2.9 | 3.6 | 3.7 | 4.4 | 4.4 | 273 | 207 | 124
2020-06-07 | 0 | 0 | 0 | 0 | 0 | 630 | 589.002 | 0.9916667 | 48471.64 | 9.625 | 847.5608 | 908.0185 | 2048.148 | 303.7364 | 0 | 815 | 694.9812 | 635.6849 | 25560.6 | 250 | 6.197149 | 22.29836 | 910.7495 | 909.9435 | 901.6785 | 900.2309 | 914.1152 | 911.7789 | 900.6591 | 914.9922 | 911.4525 | 814.3315 | 4.662 | 0 | 30.90139 | 559.062 | 539 | 20.22 | 30.18 | 15.23712 | 58 | 3.5 | 2.665691 | 2 | 2.2 | 10.53499 | 59 | 176 | 5410 | 6 | 23 | 7.416667 | 0 | 2 | 2 | 2 | 48 | 40.33333 | 0 | 30 | 48 | 49 | 2.4 | 0.7 | 0.25 | 478.4549 | 346.1077 | 307.5969 | 314.983 | 0 | 11.2 | 10.7 | 7.4 | 1.49 | 8.136271 |  |  |  | 6.4 | 9.6 | 6.8 |  | 4.2 | 4.8 | 3.6 | 7.8 | 6.2 | 10.2 | 58 | 56 | 87 | 87 | 58 | 58 | 58 | 58 | 58 | 58 | 1000 | 0 | 23.8 | 23.8 | 0 | 0 | 0 | 0 | 0 | 73.002 | 32.52942 | 172.2697 | 50.52636 | 31.15178 | -1.181597 | 252.7662 | 88.14312 | 11.85688 | 2.925039 | 2.85 | 2.05 | 0.8166667 | 0.2 | 0 | 20 | 61025.78 | 4368.265 | 8.805506 | 9.027366 | 421.7427 | 517.2871 | 99.48974 | 4.482 | 0 | 0.9349238 | 32.508 | 0 | 2 | 38.66667 | 55.33333 | 152 | 52 | 220 | 39 | 3.3 | 2.2 | 0.9 | 0.2 | 8 | 9.166667 | 3 | 56.4 | 176 | 0 | 15 | 15 | 17 | 20 | 0 | 556.6543 | 462.9542 | 422.5658 | 430.0864 | 1.596802 | 97.96696 | -209.219 | 636.3662 | 154 | 0.1743056 | 646.4076 | 12.5 | 21.85074 | 9.16732 | 31.01806 | 24.84116 | 19.4832 | 33.59382 | 194.7366 | 191 | 199 | 296.1253 | 282 | 306 | 298.4768 | 295 | 303 | 299.2636 | 297 | 302 | 2.924066 | 1.6 | 3.5 | 2.033798 | 1 | 2.5 | 0.8157222 | 0.5 | 0.9 | 0.1672581 | 0 | 0.2 | 909.3086 | 876.3311 | 923.0543 | 5.971159 | 2.799208 | 11.48509 | 56.2052 | 57.37954 | 34.33306 | 1780.234375 | 0.9198278 | 1.213865 | 0.7420024 | 0.7415838 | -19.95669 | 80.25505 | 214.7056 | 318.2142 | 2.8 | 2.9 | 3.6 | 3.8 | 4.4 | 4.4 | 408 | 354 | 460
2020-06-08 | 52.18 | 8.32 | 1.45 | 0.95 | 3.68 | 606 | 572.2856 | 0.9965278 | 46488.6 | 9.566667 | 834.6640625 | 904.7387 | 2017.585 | 291.2694 | 41.81185 | 802 | 684.6745 | 610.2787 | 25636 | 250 | 12.10734 | 47.86768 | 903.1148 | 906.8616 | 904.0578 | 894.1174 | 912.8684 | 913.0314 | 894.8957 | 908.9625 | 909.2341 |  | 4.215 | 5.64 | 29.86883 | 543.135 | 376.8 | 20.22 | 30.13 | 14.91975 | 56 | 4 | 2.769716 | 1.9 | 2.3 | 6.783275 | 52 | 174 | 5410 | 7 | 56 | 6.5 | 0 | 2 | 2 | 2 | 46.33333 | 41 | 0 | 30 | 45 | 60 | 2.4 | 0.7 | 0.25 | 450.8569 | 336.6307 | 295.3205 | 303.2755 | 0 | 10.88 | 10.5 | 8.6 | 2.3 | 8.181079 | 169 | 149 | 130 | 6.4 | 9.6 | 6.8 |  | 4.2 | 4.8 | 3.6 | 7.8 | 6.2 | 10.2 | 56 | 56 | 84 | 84 | 56 | 56 | 56 | 56 | 56 | 56 | 1000 | 0 | 23.91667 | 23.91667 | 0 | 610.61 | 610.61 | 0 | 19 | 51.6756 | 31.79929 | 172.8651 | 49.48236 | 29.34855 | -2.193819 | 249.5022 | 89.11643 | 10.88357 | 2.520815 | 3.116667 | 2.066667 | 0.7833333 | 0.1833333 | 0 | 41 | 59943.12 | 4203.975 | 8.74137 | 8.910792 | 420.1432 | 456.3045 | 99.54613 | 5.976 | 0 | 0.9443657 | 26.532 | 0 | 2 | 38 | 55.33333 | 129 | 50 | 210 | 60 | 3.8 | 2.3 | 0.9 | 0.3 | 9 | 10 | 3.8 | 56.06667 | 176 | 0 | 18 | 16 | 18 | 22 | 16 | 574.931 | 461.5022 | 425.7378 | 428.8754 | 0.4773557 | 79.8371 | -203.9893 | 632.8189 | 151 | 0.2041667 | 642.1306 | 12.5 | 24.43729 | 9.183052 | 33.62034 | 24.0504 | 17.10981 | 33.32145 | 193.4321 | 92 | 255 | 294.8097 | 129 | 354 | 297.668 | 210 | 305 | 299.1728 | 260 | 306 | 3.508546 | 1.5 | 7.1 | 2.173657 | 1.2 | 4.6 | 0.8580255 | 0.4 | 1 | 0.1984873 | 0 | 0.3 | 904.2507 | 887.7595 | 925.1038 | 7.403468 | 2.285902 | 15.79863 | 56.04544 | 57.57407 | 33.84024 | 901.796875 | 0.9620286 | 1.212265 | 0.7475244 | 0.7596263 | -5.970521 | 86.21412 | 211.192 | 322.0136 | 2.8 | 3 | 3.6 | 3.9 | 4.2 | 4.4 | 261 | 204 | 75
2020-06-09 | 51.14 | 8.5 | 1.3 | 0.95 | 3.12 | 625 | 579.5456 | 0.9930556 | 44438.99 | 9.591667 | 833.9633 | 907.664 | 1984.738 | 297.5481 | 0 | 914 | 689.118 | 660.3629 | 25786.8 | 250 | 7.956199 | 30.39178 | 906.448 | 906.2623 | 907.2488 | 900.5791 | 913.9962 | 914.2051 | 900.813 | 911.7598 | 911.8135 |  | 4.215 | 0 | 30.59489 | 554.215 | 615.2 | 20.22128 | 30.08 | 14.83994 | 75 | 4 | 2.735934 | 2.1 | 854 | 8.722951 | 86 | 174 | 5410 | 8 | 56 | 6 | 0 | 2 | 2 | 2 | 48 | 41.66667 | 0 | 30 | 45 | 54 | 2.2 | 1.8 | 2.5 | 457.5624 | 342.1776 | 301.8571 | 309.995 | 0 | 10.81 | 10.6 | 7.26 | 1.84 | 8.203055 | 190 | 150 | 125 | 4 | 5.4 | 8 | 5.2 | 8.6 | 7.4 | 5.4 | 9.2 | 4.8 | 7.6 | 56 | 56 | 84 | 84 | 56 | 56 | 56 | 56 | 56 | 56 | 1000 | 0 | 23.83333 | 23.83333 | 0 | 452.02 | 452.02 | 0 | 13 | 75.5256 | 31.75284 | 172.1559 | 49.82437 | 29.76028 | -1.943687 | 249.7969 | 88.86432 | 11.13568 | 1.175965 | 3.866667 | 2.233333 | 0.8666667 | 0.1833333 | 0 | 38 | 61216.93 | 4375.21 | 8.669873 | 8.921318 | 420.0658 | 475.7479 | 99.52228 | 2.241 | 0 | 0.92727296 | 24.291 | 0 | 2 | 36.66667 | 56 | 142 | 52 | 210 | 50 | 4.5 | 2.6 | 0.9 | 0.2 | 10 | 9 | 4.1 | 56.1 | 175 | 0 | 17 | 14 | 19 | 17 | 13 | 583.271 | 461.8278 | 425.8523 | 430.5227 | -0.2166073 | 87.49787 | -220.0104 | 632.4355 | 167 | 0.2305556 | 641.1837 | 12.5 | 24.10129 | 9.997188 | 34.09848 | 22.36959 | 14.78831 | 32.07641 | 192.7271 | 179 | 197 | 295.8364 | 281 | 306 | 298.3647 | 294 | 302 | 299.2605 | 297 | 302 | 4.127058 | 3.1 | 6 | 2.265896 | 1.9 | 2.8 | 0.8861239 | 0.7 | 1.1 | 0.1935428 | 0 | 0.3 | 908.9633 | 847.0974 | 928.9485 | 4.865392 | 2.477966 | 26.45962 | 56.04305 | 57.26282 | 33.87914 | 782.109375 | 1.007356 | 1.209412 | 0.7563676 | 0.7722028 | 7.794167 | 77.36192 | 218.693 | 325.073 | 2.8 | 2.9 | 3.6 | 3.8 | 4.2 | 4.4 | 290 | 391 | 365
2020-06-10 | 52.21 | 7.27 | 1.26 | 0.92 | 2.92 | 625 | 588.0456 | 0.9895833 | 46951.45 | 9.441667 | 837.4076 | 908.2421 | 2025.013 | 296.5721 | 0 | 868 | 690.6909 | 650.2983 | 25560.6 | 250 | 4.959521 | 16.41024 | 908.0504 | 905.1796 | 905.5703 | 903.8849 | 914.3396 | 913.6224 | 902.1623 | 913.1269 | 910.7622 |  | 4.215 | 5 | 30.92014 | 559.215 | 553.7 | 20.22128 | 30.84 | 14.08626 | 75 | 4 | 2.725597 | 1.8 | 2.1 | 6.832963 | 79 | 170 | 5410 | 10 | 56 | 6.333333 | 0 | 2 | 2 | 2 | 48.66667 | 44 | 0 | 30 | 40 | 46 | 2.3 | 0.7 | 0.25 | 455.6609 | 341.1284 | 301.2068 | 308.9631 | 0 | 10.89 | 10.8 | 7.9 | 15.7 | 8.216708 | 155 | 160 | 90 | 4.6 | 5.6 | 6.4 | 4.6 | 8.4 | 7 | 4.8 | 9 | 4.4 | 7.4 | 58 | 58 | 87 | 87 | 58 | 58 | 58 | 58 | 58 | 58 | 1000 | 0 | 23.75 | 23.75 | 0 | 683.72 | 683.72 | 0 | 21 | 80.3256 | 31.12203 | 171.6458 | 49.45975 | 29.10792 | -1.954519 | 248.2589 | 89.06247 | 10.93753 | 1.120237 | 3.983333 | 2.233333 | 0.8833333 | 0.2 | 0 | 40 | 61523.57 | 4406.647 | 8.480054 | 8.866391 | 420.7004 | 458.4175 | 99.52785 | -5.229 | 0 | 0.94087296 | 29.52 | 0 | 2 | 41 | 48.66667 | 173 | 50 | 210 | 119 | 4.3 | 2.4 | 0.9 | 0.2 | 12 | 10.58333 | 4.8 | 55.53333 | 176 | 0 | 21 | 17 | 19 | 21 | 18 | 588.8393 | 461.9672 | 425.1411 | 430.1841 | 0.745809 | 90.39297 | -218.6008 | 632.35 | 183 | 0.2534722 | 640.6505 | 12.5 | 25.09828 | 10.03843 | 35.13671 | 19.62222 | 15.16441 | 25.07297 | 193.141 | 142 | 197 | 295.7356 | 263 | 310 | 298.3943 | 282 | 302 | 299.2338 | 294 | 315 | 3.859381 | 1.9 | 4.5 | 2.166498 | 1.7 | 3.1 | 0.8375382 | 0.7 | 1 | 0.1933657 | 0 | 0.3 | 908.9161 | 859.5887 | 923.7826 | 4.367362 | 2.541694 | 17.69877 | 55.82903 | 57.15906 | 32.59518 | 700.078125 | 0.9903529 | 1.196608 | 0.7433965 | 0.7632592 | 5.498796 | 101.0244 | 223.1573 | 324.5254 | 2.8 | 2.9 | 3.7 | 3.8 | 4.4 | 4.4 | 314 | 250 | 185
2020-06-11 | 52.75 | 7.49 | 1.25 | 1.03 | 3.5 | 652 | 594.6016 | 1 | 47995.54 | 9.533333 | 856.9837 | 908.7354 | 2075.061 | 299.3892 | 0 | 878 | 701.7045 | 677.7395 | 25636 | 250 | 5.800918 | 19.54731 | 910.1852 | 905.5998 | 906.1216 | 902.6025 | 915.4312 | 914.922 | 900.3036 | 914.7174 | 910.976 |  | 4.215 | 5 | 31.29232 | 582.975 | 597.9 | 20.22 | 18.2 | 30.18317 | 80 | 4 | 3.90917 | 3 | 2.2 | 7.909628 | 70 | 169 | 5410 | 11 | 56 | 6.333333 | 0 | 2 | 2 | 2 | 44.33333 | 38.66667 | 0 | 29 | 43 | 46 | 2.1 | 0.8 | 0.25 | 471.457 | 342.707 | 304.8884 | 312.1123 | 0 | 10.92 | 10.5 | 9.1 | 1.5 | 8.201067 | 190 | 150 | 125 | 6.8 | 9.6 | 6.8 | 6 | 4.6 | 4.8 | 5.6 | 6 | 5.6 | 10 | 58 | 58 | 87 | 87 | 58 | 58 | 58 | 58 | 58 | 58 | 1000 | 0 | 24 | 24 | 0 | 560.34 | 560.34 | 0 | 17 | 60.2616 | 30.9385 | 173.4311 | 51.15953 | 30.87325 | -1.629482 | 253.8344 | 88.47919 | 11.52081 | 1.092903 | 3.4 | 2.1 | 0.8333333 | 0.2 | 0 | 140 | 62072.09 | 4472.087 | 8.684461 | 9.065516 | 420.7115 | 513.2603 | 99.48558 | -11.205 | 0 | 0.9119656 | 40.725 | 0 | 3 | 37 | 55.33333 | 115 | 47 | 210 | 265 | 3.8 | 2.2 | 0.9 | 0.2 | 13 | 10.16667 | 3.5 | 55.96667 | 175 | 0 | 20 | 16 | 19 | 23 | 23 | 608.8117 | 462.79 | 425.2154 | 429.8023 | 1.594519 | 105.9642 | -211.8034 | 634.1494 | 226 | 0.2868056 | 642.0758 | 12.5 | 27.82435 | 11.19902 | 39.02336 | 17.47147 | 13.91937 | 22.14191 | 194.3983 | 190 | 200 | 296.0261 | 203 | 317 | 298.1507 | 263 | 302 | 299.238 | 281 | 307 | 3.179034 | 2.5 | 4.5 | 2.048798 | 0.8 | 2.6 | 0.8159688 | 0.6 | 0.9 | 0.1999236 | 0 | 0.3 | 909.0582 | 901.9695 | 916.1389 | 4.995407 | 3.245599 | 8.323669 | 56.007 | 56.95155 | 32.06343 | 849.765625 | 0.946522 | 1.193252 | 0.7371959 | 0.7601576 | -8.821968 | 120.7402 | 220.1114 | 326.0951 | 2.9 | 2.9 | 3.7 | 3.8 | 4.2 | 4.4 | 350 | 238 | 165
2020-06-12 | 52.76 | 7.62 | 1.27 | 0.88 | 2.46 | 647 | 582.1048 | 1 | 47992.01 | 9.358333 | 841.5318 | 896.5128 | 2119.913 | 299.4137 | 0 | 756 | 698.4336 | 626.5617 | 25711.4 | 250 | 8.029954 | 26.23276 | 897.8989 | 896.4105 | 894.0797 | 887.6661 | 903.4494 | 903.824 | 886.3035 | 902.4706 | 900.2674 |  | 4.213 | 5 | 31.00814 | 578.573 | 552.5 | 15.92609 | 18.34 | 29.12265 | 66 | 3 | 2.602793 | 2.8 | 2.7 | 6.29789 | 64 | 167 | 5410 | 11 | 56 | 6.666667 | 0 | 2 | 2 | 2 | 45.66667 | 39.66667 | 0 | 28 | 44 | 47 | 2.3 | 0.7 | 0.25 | 466.7902 | 342.471 | 304.3503 | 312.7766 | 0 | 11.03 | 10.77 | 8.12 | 2.35 | 8.175451 | 180 | 140 | 130 | 6.4 | 9 | 6.8 | 6 | 4.4 | 4.2 | 3.6 | 7.6 | 4.8 | 9.4 | 56 | 56 | 84 | 84 | 56 | 56 | 56 | 56 | 56 | 56 | 1000 | 0 | 24 | 24 | 0 | 376.34 | 376.34 | 0 | 12 | 65.7648 | 30.34295 | 172.6412 | 49.52038 | 29.58367 | -1.935117 | 249.8102 | 88.93218 | 11.06782 | 3.387891 | 2.916667 | 2.1 | 0.7666667 | 0.2 | 0 | 35 | 61849.16 | 4486.286 | 8.686658 | 8.921792 | 419.8177 | 491.3667 | 99.50769 | 5.229 | 0 | 0.8996983 | 35.496 | 0 | 3 | 37 | 55 | 113 | 49 | 210 | 266 | 3.1 | 2.2 | 0.9 | 0.2 | 14 | 9 | 2.6 | 56.13333 | 176 | 0 | 19 | 16 | 20 | 21 | 22 | 600.4953 | 462.7653 | 425.576 | 428.7861 | 1.840089 | 112.0391 | -203.2964 | 635.2275 | 264 | 0.3201389 | 642.8423 | 12.5 | 30.1091 | 10.34388 | 40.45298 | 17.58413 | 13.46544 | 23.47775 | 194.9052 | 103 | 222 | 296.0089 | 212 | 303 | 298.3211 | 221 | 307 | 299.0635 | 226 | 303 | 2.744203 | 0.6 | 3.3 | 2.024905 | 0.6 | 2.3 | 0.7722882 | 0.4 | 0.9 | 0.1968773 | 0 | 0.2 | 897.0452 | 877.3283 | 906.9528 | 6.211978 | 2.994493 | 11.10779 | 55.69414 | 56.74403 | 32.08937 | 753.046875 | 0.9259487 | 1.183398 | 0.7358849 | 0.7601959 | -15.99134 | 123.6712 | 215.7627 | 329.4731 | 2.8 | 3 | 3.6 | 3.8 | 4.2 | 4.4 | 326 | 265 | 100
2020-06-13 | 51.93 | 8.05 | 1.28 | 0.89 | 3.1 | 611 | 553.1564 | 0.9944444 | 46805.65 | 9.458333 | 810.6177 | 905.4945 | 2178.974 | 293.5267 | 0 | 900 | 669.7052 | 617.8489 | 25937.6 | 250 | 12.44395 | 41.27486 | 903.825 | 902.6794 | 906.7873 | 897.1707 | 911.3986 | 913.8558 | 898.0273 | 910.2116 | 905.1485 |  | 4.215 | 5 | 29.55358 | 546.895 | 536.3 | 15.5 | 18.46 | 26.83097 | 36 | 2 | 2.75359 | 2.1 | 2.5 | 6.299754 | 55 | 166 | 5410 | 13 | 56 | 6 | 0 | 2 | 2 | 2 | 51.66667 | 43.66667 | 17.2 | 28 | 44 | 48 | 2.3 | 0.6 | 0.25 | 452.0952 | 335.2027 | 298.7879 | 305.6067 | 0 | 11.05 | 10.8 | 7.96 | 1.26 | 8.198271 | 170 | 155 | 129 | 6.8 | 9.2 | 6.8 | 6 | 4.8 | 4.6 | 3.9 | 8 | 5.9 | 10 | 60 | 60 | 90 | 90 | 60 | 60 | 68 | 62 | 60 | 60 | 1000 | 0 | 23.86667 | 23.86667 | 0 | 455.08 | 455.08 | 0 | 13 | 61.0764 | 29.84022 | 169.0322 | 45.77799 | 25.62964 | -2.353748 | 238.0861 | 90.22375 | 9.776252 | 3.561033 | 2.466667 | 1.7 | 0.6666667 | 0.1666667 | 0 | 38 | 61072.18 | 4427.95 | 8.376368 | 8.503075 | 420.7864 | 403.5248 | 99.57853 | 6.723 | 0 | 0.9053296 | 28.773 | 0 | 3 | 39.33333 | 55.33333 | 160 | 48 | 208 | 268 | 2.9 | 1.9 | 0.9 | 0.2 | 15 | 10.16667 | 3.5 | 55.66667 | 175 | 0 | 20 | 17 | 18 | 17 | 10 | 566.7099 | 461.4358 | 422.6996 | 429.1178 | 0.7276133 | 86.99382 | -218.282 | 633.6248 | 266 | 0.3479167 | 640.9796 | 12.5 | 31.39808 | 7.214643 | 38.61272 | 18.21207 | 12.99854 | 25.15078 | 195.4504 | 173 | 218 | 296.6816 | 266 | 316 | 298.5732 | 294 | 303 | 299.2023 | 295 | 302 | 2.44672 | 1.8 | 3.4 | 1.739698 | 1.1 | 2.4 | 0.6617801 | 0.5 | 0.9 | 0.1629144 | 0 | 0.2 | 905.6202 | 854.0911 | 926.437 | 5.495841 | 2.46759 | 14.8521 | 55.41669 | 57.26282 | 32.4136 | 841.09375 | 0.9226086 | 1.156389 | 0.7324986 | 0.7547328 | -10.77459 | 152.2395 | 222.3104 | 327.6814 | 2.8 | 3 | 3.6 | 3.8 | 4.3 | 4.4 | 409 | 395 | 419
2020-06-14 | 49.73 | 7.79 | 1.27 | 0.89 | 3.66 | 645 | 582.802 | 1 | 49999.89 | 9.575 | 828.6644 | 899.3204 | 2155.22 | 299.5267 | 0 | 781 | 683.7777 | 630.3547 | 25032.8 | 250 | 10.35317 | 36.52771 | 902.3694 | 905.8306 | 882.8304 | 889.4164 | 911.385 | 908.3311 | 887.543 | 906.8574 | 906.3701 |  | 4.215 | 5 | 30.99854 | 576.815 | 504.4 | 15.5 | 18.52 | 24.42878 | 48 | 3.5 | 2.955178 | 2.3 | 2.8 | 6.798802 | 47 | 164 | 5410 | 14 | 56 | 6.333333 | 0 | 2 | 2 | 2 | 44.66667 | 39.33333 | 0 | 28 | 44 | 45 | 2.3 | 0.8 | 0.25 | 462.3525 | 340.5181 | 302.2836 | 312.9783 | 0 | 11.18 | 10.7 | 8.5 | 1.7 | 8.194076 | 164 | 132 | 130 | 6.2 | 9.2 | 6 | 6 | 4.3 | 4.1 | 3.1 | 8.2 | 5.1 | 9.8 | 58 | 58 | 87 | 87 | 58 | 58 | 56 | 56 | 58 | 58 | 1000 | 0 | 24 | 24 | 0 | 0 | 0 | 0 | 0 | 56.802 | 30.24161 | 172.3826 | 49.40591 | 29.22776 | -1.91705 | 249.0992 | 89.03621 | 10.96379 | 3.508794 | 2.783333 | 1.833333 | 0.7166667 | 0.2 | 0 | 40 | 61938.94 | 4475.963 | 8.58125 | 8.896401 | 420.4464 | 469.3482 | 99.52312 | -14.193 | 0 | 0.903569 | 42.966 | 0 | 3 | 35.66667 | 56 | 112 | 50 | 210 | 266 | 3.1 | 2 | 0.8 | 0.2 | 16 | 10.16667 | 1.6 | 56.06667 | 174 | 0 | 18 | 17 | 19 | 18 | 21 | 595.6098 | 463.2678 | 426.4568 | 430.4761 | 2.924899 | 111.995 | -201.7455 | 634.4423 | 302 | 0.38125 | 641.5715 | 12.5 | 32.56646 | 7.755347 | 40.32181 | 18.66509 | 13.1023 | 26.20131 | 194.53 | 191 | 198 | 296.2339 | 281 | 309 | 298.3816 | 295 | 302 | 299.264 | 296 | 302 | 3.11896 | 2.4 | 4 | 1.993227 | 1.7 | 2.4 | 0.7510486 | 0.6 | 0.9 | 0.1995833 | 0.1 | 0.2 | 900.4553 | 895.6611 | 907.8618 | 9.005574 | 5.512051 | 13.08936 | 55.7488 | 57.00344 | 32.58221 | 1225.625 | 0.9603612 | 1.166262 | 0.7363424 | 0.7590363 | 5.654097 | 123.3885 | 223.3724 | 325.6741 | 2.8 | 2.9 | 3.7 | 3.8 | 4.3 | 4.4 | 284 | 233 | 98
2020-06-15 | 51.29 | 8.36 | 1 | 0.88 | 2.96 | 644 | 580.7176 | 1 | 50002.25 | 9.541667 | 818.255 | 904.655 | 2160.61 | 301.5621 | 0 | 803 | 688.0734 | 631.9567 | 26088.4 | 250 | 9.921291 | 40.58574 | 904.397 | 903.0329 | 911.3672 | 887.7413 | 912.9172 | 914.6888 | 891.9962 | 911.0998 | 909.4274 |  | 4.215 | 5 | 30.9609375 | 575.935 | 540.6 | 15.5 | 18.95 | 24.11135 | 43 | 3 | 2.848709 | 2.3 | 2.4 | 7.066494 | 61 | 164 | 5410 | 15 | 56 | 6.333333 | 0 | 2 | 2 | 2 | 50.66667 | 41.66667 | 1.96 | 28 | 43 | 49 | 2.3 | 0.7 | 0.25 | 463.4144 | 342.8782 | 306.2159 | 315.1801 | 0 | 10.95 | 10.79 | 7.78 | 1.9 | 8.18037 | 167 | 140 | 133 | 6.8 | 9.6 | 6.8 | 6 | 4.4 | 4.6 | 5.6 | 6 | 5.4 | 10 | 54 | 54 | 81 | 81 | 54 | 54 | 48 | 54 | 54 | 54 | 1000 | 0 | 24 | 24 | 0 | 570.58 | 570.58 | 0 | 18 | 76.1376 | 30.61776 | 171.9911 | 49.55414 | 28.96684 | -2.11451 | 248.3975 | 89.18977 | 10.81023 | 3.685463 | 3.3 | 1.866667 | 0.7333333 | 0.2 | 0 | 52 | 61954.06 | 4491.65 | 8.520081 | 8.871341 | 420.5458 | 472.0457 | 99.51643 | 7.47 | 0 | 0.9017354 | 35.496 | 0 | 3 | 35 | 56 | 106 | 50 | 210 | 269 | 3.9 | 2 | 0.8 | 0.2 | 17 | 10.33333 | 2.6 | 56.56667 | 175 | 0 | 19 | 17 | 19 | 22 | 20 | 595.6865 | 461.9825 | 425.3368 | 429.7998 | 2.861592 | 107.5963 | -210.3889 | 635.0831 | 337 | 0.4145833 | 642.0169 | 12.5 | 31.32671 | 7.723129 | 39.04984 | 18.97717 | 13.93233 | 25.53986 | 194.0668 | 190 | 198 | 296.6988 | 286 | 305 | 298.5369 | 294 | 303 | 299.2677 | 296 | 302 | 3.310719 | 2.8 | 4.3 | 1.812014 | 1.5 | 2.2 | 0.713235 | 0.6 | 0.9 | 0.1903322 | 0.1 | 0.2 | 905.6793 | 896.7136 | 913.4409 | 7.279808 | 3.438965 | 13.4302 | 56.13853 | 57.15906 | 33.84024 | 700.234375 | 0.9761556 | 1.133809 | 0.7280083 | 0.7492626 | 17.46086 | 137.3927 | 225.1735 | 325.7165 | 2.9 | 2.9 | 3.6 | 3.8 | 4.4 | 4.4 | 377 | 280 | 365
2020-06-16 | 53.1 | 7.7 | 1.33 | 0.77 | 2.74 | 647 | 585.0648 | 1 | 49997.95 | 9.516667 | 805.0462 | 908.4153 | 2133.589 | 301.4226 | 0 | 772 | 691.5558 | 640.0637 | 25636 | 250 | 6.252917 | 24.99195 | 906.9021 | 910.7866 | 902.5883 | 902.1526 | 916.1571 | 913.2112 | 902.4009 | 913.1232 | 911.5224 |  | 4.215 | 2.5 | 30.94255 | 576.075 | 523.9 | 21.75889 | 18.23 | 21.20974 | 36 | 4 | 2.900818 | 2.3 | 2 | 7.282635 | 54 | 160 | 5410 | 16 | 56 | 6.5 | 0 | 2 | 2 | 2 | 50.33333 | 47 | 26.49 | 28 | 46 | 51 | 2.3 | 0.6 | 0.25 | 460.3867 | 342.4348 | 306.7015 | 314.4336 | 0 | 10.8 | 10.75 | 8.09 | 1.24 | 8.155134 | 175 | 155 | 150 | 7 | 10 | 6.8 | 6 | 4.8 | 5 | 3.8 | 8 | 5.6 | 10.2 | 58 | 58 | 87 | 87 | 58 | 58 | 58 | 58 | 58 | 58 | 1000 | 0 | 24 | 24 | 0 | 434.89 | 434.89 | 0 | 13 | 73.1748 | 31.39772 | 171.7152 | 49.43491 | 29.44707 | -1.960922 | 248.6363 | 88.94524 | 11.05476 | 3.785739 | 3.416667 | 1.75 | 0.7166667 | 0.2 | 0 | 35 | 61881.97 | 4484.837 | 8.661487 | 8.879868 | 421.2511 | 468.5873 | 99.52896 | 4.482 | 0 | 0.9042733 | 31.014 | 0 | 3 | 33 | 55.33333 | 104 | 50 | 214 | 270 | 3.7 | 1.9 | 0.8 | 0.2 | 18 | 9.166667 | 3.2 | 56.3 | 175 | 0 | 20 | 17 | 19 | 19 | 17 | 594.8757 | 463.0241 | 426.3121 | 430.5726 | 2.626272 | 106.9242 | -208.7439 | 635.8319 | 375 | 0.4479167 | 642.5949 | 17.5 | 27.50964 | 7.971836 | 35.48148 | 20.47375 | 16.03335 | 26.47366 | 193.783 | 191 | 198 | 296.6825 | 288 | 310 | 298.5336 | 296 | 302 | 299.3339 | 291 | 304 | 3.434017 | 2.5 | 4.4 | 1.766418 | 1.6 | 2.1 | 0.7200671 | 0.6 | 0.9 | 0.1962951 | 0.1 | 0.2 | 909.1771 | 899.543 | 918.819 | 4.974106 | 2.602858 | 10.16589 | 56.41075 | 57.71673 | 33.89211 | 758.28125 | 0.9711845 | 1.044457 | 0.7250147 | 0.7493383 | 19.5429 | 123.8901 | 220.8353 | 329.3707 | 2.9 | 3 | 3.7 | 3.8 | 4.3 | 4.4 | 403 | 394 | 420
2020-06-17 | 52.94 | 7.58 | 1.31 | 0.82 | 3.2 | 643 | 581.726 | 1 | 49329.29 | 9.616667 | 803.9802 | 912.2771 | 2128.973 | 300.4259 | 0 | 891 | 687.9883 | 635.6468 | 25409.8 | 250 | 5.493928 | 22.41649 | 909.8927 | 915.9756 | 903.5734 | 909.2113 | 918.8476 | 915.8936 | 908.3925 | 916.43 | 912.2873 |  | 4.215 | 5 | 30.89893 | 575.055 | 539.9 | 22.87012 | 18.04 | 20.89234 | 146 | 8 | 2.923678 | 2.3 | 2.1 | 6.72893 | 46 | 159 | 5410 | 17 | 56 | 7.166667 | 0 | 2 | 2 | 2 | 52.43333 | 44.33333 | 0 | 28 | 43 | 45 | 2.3 | 0.7 | 0.25 | 461.6087 | 340.5711 | 306.3271 | 312.1008 | 0 | 10.95 | 10.8 | 8.03 | 2.1 | 8.132981 | 160 | 130 | 142 | 5 | 5.2 | 8 | 5.4 | 8.6 | 7.4 | 5 | 9 | 4.8 | 7.6 | 60 | 60 | 90 | 90 | 60 | 60 | 60 | 60 | 60 | 60 | 1000 | 0 | 24 | 24 | 0 | 562.4 | 562.4 | 0 | 17 | 82.326 | 32.35076 | 171.9426 | 49.43658 | 29.42435 | -2.08782 | 248.7157 | 89.00892 | 10.99108 | 3.888734 | 3.033333 | 1.816667 | 0.7333333 | 0.2 | 0 | 40 | 61314.65 | 4419.796 | 8.681848 | 8.882702 | 420.4133 | 471.1739 | 99.52763 | 7.016 | 0 | 0.9047061 | 39.978 | 15980 | 5 | 34 | 55.33333 | 103 | 50 | 210 | 275 | 3.1 | 2 | 0.8 | 0.2 | 19 | 11.91667 | 2 | 56.56667 | 175 | 0 | 18 | 17 | 19 | 20 | 20 | 589.4399 | 462.6417 | 426.1735 | 429.2545 | 2.854021 | 113.9114 | -201.3695 | 636.2557 | 409 | 0.48125 | 642.868 | 17.5 | 23.36841 | 8.015819 | 31.38423 | 21.96223 | 16.29276 | 29.46956 | 194.6077 | 191 | 199 | 296.3386 | 286 | 309 | 298.5145 | 295 | 302 | 299.2189 | 296 | 302 | 2.979276 | 2.4 | 3.5 | 1.865788 | 1.6 | 2.2 | 0.739838 | 0.6 | 0.9 | 0.1985833 | 0.1 | 0.2 | 912.6645 | 905.8017 | 919.1541 | 4.302653 | 2.566813 | 6.202216 | 56.61202 | 57.80753 | 34.00883 | 961.5625 | 0.9245668 | 0.9404876 | 0.7259259 | 0.7466597 | 5.849711 | 133.5278 | 219.8155 | 330.6656 | 2.9 | 2.9 | 3.6 | 3.8 | 4.2 | 4.4 | 407 | 323 | 418
2020-06-18 | 52.4 | 7.52 | 1.3 | 0.81 | 2.84 | 648 | 574.3116 | 1 | 48999.82 | 9.636364 | 769.2304 | 913.3221 | 2120.527 | 299.1245 | 0 | 723 | 691.8943 | 628.4161 | 26239.2 | 250 | 4.68859 | 16.72678 | 911.6336 | 913.3832 | 907.0642 | 910.0649 | 919.9824 | 917.2396 | 909.1966 | 918.0121 | 915.5286 |  | 4.215 | 0 | 30.91715 | 574.455 | 536 | 22.8725 | 18.29 | 20.89234 | 97 | 6 | 2.794203 | 2.1 | 2 | 8.845927 | 87 | 156 | 5410 | 17 | 58 | 6.75 | 0 | 2 | 2 | 2 | 52.33333 | 46.33333 | 0 | 28 | 44 | 49 | 2.2 | 0.8 | 0.25 | 470.1754 | 340.629 | 305.1948 | 310.1608 | 0 | 10.88 | 10.7 | 7.3 | 1.32 | 8.145625 | 164 | 153 | 140 | 4 | 5.2 | 7.8 | 4 | 8.2 | 7 | 5 | 9 | 4.4 | 7.4 | 32 | 32 | 48 | 48 | 32 | 32 | 32 | 32 | 32 | 32 | 1300 | 0 | 24 | 24 | 0 | 683.91 | 683.91 | 0 | 21 | 70.4016 | 32.33874 | 172.8874 | 50.8789 | 30.7806 | -1.813939 | 252.7329 | 88.53863 | 11.46137 | 3.814561 | 2.95 | 2 | 0.8 | 0.2 | 0 | 40 | 61243.53 | 4388.436 | 8.592994 | 9.026176 | 419.7367 | 501.4808 | 99.49125 | 10.458 | 0 | 0.8862833 | 29.52 | 0 | 5 | 34 | 55.66667 | 103 | 50 | 210 | 265 | 3.3 | 2.3 | 0.9 | 0.2 | 21 | 11.5 | 3.4 | 56.96667 | 174 | 0 | 16 | 17 | 17 | 20 | 17 | 593.6499 | 461.863 | 425.8199 | 429.8711 | 2.307894 | 109.7121 | -203.6061 | 636.9113 | 448 | 0.5145833 | 643.3898 | 17.5 | 22.53241 | 8.435995 | 30.9684 | 20.99041 | 16.48729 | 30.58493 | 194.5308 | 189 | 199 | 296.2337 | 285 | 302 | 298.4893 | 295 | 317 | 299.2474 | 296 | 313 | 2.991183 | 2.5 | 3.5 | 2.045542 | 1.6 | 2.5 | 0.7859595 | 0.6 | 1 | 0.1966655 | 0.1 | 0.2 | 913.9158 | 880.7629 | 921.1376 | 3.950569 | 2.639004 | 14.05034 | 56.54552 | 57.4314 | 34.29415 | 786.171875 | 0.9198905 | 0.9388392 | 0.7259888 | 0.7456096 | 9.678102 | 141.8914 | 218.2316 | 330.8726 | 2.9 | 2.9 | 3.6 | 3.9 | 4.3 | 4.6 | 411 | 346 | 443
2020-06-19 | 53.05 | 7.5 | 1.28 | 0.7 | 2.84 | 613 | 549.7672 | 0.9736111 | 45921.55 | 9.475 | 918.9577 | 910.0696 | 2059.3 | 291.3066 | 213.98 | 827 | 664.9616 | 616.6916 | 25485.2 | 250 | 6.29571 | 27.59683 | 905.943 | 911.2367 | 904.6552 | 906.2424 | 916.3312 | 914.3401 | 908.0452 | 913.763 | 911.1263 |  | 4.514 | 5 | 30.29236 | 548.954 | 482.5 | 22.87499 | 18.24 | 17.90498 | 66 | 3 | 2.991868 | 2.7 | 2 | 7.456541 | 77 | 153 | 5410 | 18 | 62 | 5.833333 | 0.25 | 2 | 2 | 2 | 52.66667 | 45 | 0 | 28 | 46 | 48 | 2.3 | 4.4 | 2 | 458.0252 | 333.306 | 297.0322 | 302.6715 | 0 | 10.84 | 10.7 | 7.4 | 2.33 | 8.129782 | 170 | 155 | 150 | 6.4 | 9.8 | 7.1 | 5.9 | 4.3 | 4.5 | 3.7 | 7.8 | 5.1 | 10 | 48 | 48 | 72 | 72 | 48 | 48 | 48 | 48 | 48 | 48 | 1300 | 0 | 23.36667 | 23.36667 | 0 | 382.36 | 382.36 | 0 | 11 | 71.4072 | 32.49291 | 169.0991 | 46.61581 | 27.34747 | -2.28058 | 240.7818 | 89.58937 | 10.41063 | 1.50159 | 2.883333 | 1.716667 | 0.7 | 0.1833333 | 0 | 50 | 59801.5 | 4314.069 | 8.314307 | 8.599349 | 420.6946 | 431.7399 | 99.54519 | 6.292 | 0 | 0.896847 | 39.978 | 16750 | 6 | 33 | 56.33333 | 170 | 55 | 210 | 260 | 3.2 | 1.8 | 0.7 | 0.2 | 23 | 11 | 2 | 56.66667 | 175 | 0 | 17 | 17 | 20 | 21 | 14 | 560.4451 | 462.0299 | 422.9115 | 429.7352 | 0.6770183 | 76.8846 | -229.2015 | 636.5352 | 452 | 0.5215278 | 642.9187 | 22.5 | 20.45089 | 6.591676 | 27.04256 | 21.52324 | 16.0593 | 28.75627 | 194.9908 | 181 | 205 | 296.6695 | 290 | 305 | 298.4912 | 293 | 303 | 299.2742 | 290 | 309 | 2.750387 | 1.2 | 3.2 | 1.682203 | 0.6 | 2.1 | 0.6726273 | 0.3 | 0.8 | 0.1805058 | 0 | 0.2 | 910.2409 | 871.7515 | 931.9907 | 4.524867 | 2.689623 | 26.79005 | 56.42625 | 58.81913 | 34.50167 | 720.390625 | 0.9147176 | 0.8742888 | 0.7145833 | 0.7378584 | 18.12252 | 144.9594 | 219.4334 | 330.73 | 2.8 | 2.9 | 3.6 | 3.9 | 4.2 | 4.4 | 403 | 335 | 387
2020-06-20 | 52.73 | 7.31 | 1.35 | 0.77 | 3.18 | 641 | 574.1756 | 1 | 49999.5 | 9.608333 | 944.1822 | 904.5566 | 2080.318 | 297.561 | 0 | 829 | 682.0632 | 666.0794 | 25560.6 | 250 | 5.523486 | 23.92743 | 902.7346 | 905.3706 | 896.3314 | 901.8045 | 910.9593 | 908.0432 | 901.6326 | 909.5769 | 905.4295 |  | 4.663 | 5 | 30.85059 | 573.743 | 566.4 | 20.73019 | 18.61 | 17.27023 | 75 | 4 | 3.022448 | 2.4 | 2.2 | 6.962461 | 70 | 152 | 5410 | 19 | 66 | 6.333333 | 0 | 2 | 2 | 2 | 52.83333 | 46.66667 | 0 | 29 | 47 | 54 | 2.2 | 4.1 | 1.25 | 467.0366 | 339.3733 | 303.3765 | 308.9278 | 0 | 10.7 | 10.58 | 7.43 | 1.87 | 8.123968 | 133 | 135 | 125 | 5.4 | 4.2 | 8 | 5.2 | 8.4 | 7 | 5 | 9 | 4.8 | 7.6 | 56 | 56 | 84 | 84 | 56 | 56 | 56 | 56 | 56 | 56 | 1300 | 0 | 24 | 24 | 0 | 308.64 | 308.64 | 0 | 9 | 74.5356 | 32.49408 | 170.3339 | 46.8831 | 26.6986 | -2.503611 | 241.412 | 89.97772 | 10.02228 | 0.2263319 | 2.816667 | 1.733333 | 0.7 | 0.1666667 | 0 | 31 | 61513.37 | 4532.542 | 8.32074 | 8.621857 | 419.05 | 410.0583 | 99.56843 | 8.964 | 0 | 0.8957498 | 31.014 | 0 | 6 | 34 | 56.33333 | 128 | 50 | 205 | 270 | 3.4 | 2 | 0.8 | 0.2 | 25 | 11.5 | 3.2 | 56.63333 | 174 | 0 | 17 | 14 | 19 | 21 | 18 | 578.6919 | 462.5686 | 425.9656 | 429.2946 | 1.998889 | 100.3603 | -235.6617 | 636.7597 | 484 | 0.5548611 | 643.0567 | 17.5 | 20.37193 | 6.81594 | 27.18787 | 21.64386 | 16.42244 | 29.37879 | 194.9344 | 191 | 199 | 296.6698 | 284 | 306 | 298.5147 | 294 | 303 | 299.246 | 295 | 303 | 2.843221 | 2.2 | 3.8 | 1.70388 | 1.4 | 2.1 | 0.6742755 | 0.6 | 0.8 | 0.1738704 | 0.1 | 0.2 | 905.0984 | 876.7144 | 911.7609 | 4.00744 | 2.709195 | 10.66919 | 56.54501 | 57.79456 | 35.52623 | 870 | 0.9148615 | 0.8563903 | 0.714021 | 0.7330085 | 24.67584 | 154.3744 | 220.3934 | 331.1368 | 2.8 | 3 | 3.5 | 3.7 | 4.3 | 4.4 | 404 | 336 | 401
2020-06-21 | 52.47 | 7.49 | 1.59 | 0.78 | 3.58 | 619 | 532.3892 | 1 | 49069.14 | 9.641667 | 933.5002 | 898.502 | 2065.706 | 295.7894 | 41.66667 | 858 | 668.4332 | 644.4255 | 25485.2 | 250 | 13.51851 | 45.00308 | 895.9194 | 899.3884 | 890.3874 | 894.5383 | 906.7049 | 902.5058 | 895.3669 | 903.2048 | 901.5806 |  | 4.663 | 5 | 29.84163 | 554.383 | 616.2 | 26.13078 | 18.48 | 17.4312 | 70 | 4 | 3.09872 | 1.7 | 2.8 | 6.853148 | 67 | 151 | 5410 | 19 | 70 | 6.916667 | 0 | 2 | 2 | 2 | 53 | 48 | 0 | 29 | 46 | 49 | 2.3 | 1.3 | 1 | 463.9728 | 337.9124 | 301.9126 | 307.3583 | 0 | 11.04 | 10.6 | 8.5 | 2.3 | 8.145774 | 130 | 136 | 120 | 6.4 | 9.6 | 6.8 | 5.8 | 4.2 | 4.4 | 3.8 | 7.8 | 5.2 | 10 | 60 | 60 | 90 | 90 | 60 | 60 | 60 | 60 | 60 | 60 | 1300 | 0 | 24 | 24 | 0 | 0 | 0 | 0 | 0 | 68.3892 | 32.00141 | 167.2442 | 44.04504 | 24.3464 | -2.874965 | 232.7607 | 90.77532 | 9.224681 | 0.2444142 | 2.616667 | 1.683333 | 0.6666667 | 0.15 | 0 | 34 | 61210.83 | 4526.633 | 7.867115 | 8.312882 | 420.3832 | 351.7067 | 99.60549 | 11.205 | 0 | 0.8600795 | 19.809 | 0 | 6 | 32 | 56 | 130 | 52 | 212 | 282 | 3.2 | 2 | 0.8 | 0.2 | 27 | 10 | 4.7 | 56.46667 | 175 | 0 | 19 | 18 | 18 | 21 | 0 | 554.4908 | 460.7746 | 422.8736 | 428.5075 | 1.506231 | 84.31082 | -239.5621 | 635.9094 | 494 | 0.5881944 | 642.1283 | 22.5 | 19.7879 | 5.964276 | 25.75217 | 21.93941 | 15.12551 | 30.22179 | 195.1703 | 191 | 199 | 297.0164 | 290 | 306 | 298.5343 | 296 | 301 | 299.2765 | 297 | 302 | 2.645898 | 2 | 3.5 | 1.641497 | 1.3 | 2.1 | 0.6359919 | 0.4 | 0.8 | 0.1579572 | 0 | 0.2 | 898.2486 | 876.8766 | 912.5659 | 4.687269 | 2.721185 | 8.49155 | 56.14832 | 57.613 | 34.57948 | 580.703125 | 0.9090158 | 0.8565171 | 0.7117315 | 0.7359894 | 30.69581 | 154.8963 | 215.8585 | 335.1621 | 2.8 | 2.9 | 3.6 | 3.8 | 4.3 | 4.4 | 410 | 404 | 428
2020-06-22 | 52.07 | 7.49 | 1.36 | 0.96 | 3.5 | 646 | 574.27 | 1 | 49972.5 | 9.505 | 927.9896 | 899.9756 | 2038.347 | 298.5962 | 0 | 754 | 681.7416 | 606.1801 | 25937.6 | 250 | 8.282296 | 32.42548 | 898.8562 | 904.7293 | 890.6903 | 892.1198 | 908.7591 | 904.9508 | 892.9564 | 906.7431 | 905.8785 |  | 4.663 | 5 | 30.83431 | 578.143 | 457.3 | 23.23022 | 14.02 | 15.56629 | 49 | 3 | 4.326604 | 2.3 | 3.8 | 7.594734 | 64 | 148 | 5410 | 21 | 74 | 6 | 0 | 2 | 2 | 2 | 50.66667 | 44 | 0 | 29 | 49 | 50 | 2.3 | 2.5 | 1.25 | 471.3152 | 342.3092 | 303.8467 | 310.5292 | 0 | 10.91 | 10.87 | 7.2 | 2.47 | 8.144688 | 165 | 159 | 157 | 6.6 | 9.4 | 6.8 | 6.2 | 4.8 | 4.6 | 3.6 | 7.8 | 5.2 | 10 | 56 | 56 | 84 | 84 | 56 | 56 | 56 | 56 | 56 | 56 | 1300 | 0 | 24 | 24 | 0 | 567.85 | 567.85 | 0 | 18 | 72.42 | 32.47151 | 171.069 | 48.03457 | 26.97789 | -2.573129 | 243.5083 | 89.97785 | 10.02215 | 0.2579105 | 2.85 | 1.633333 | 0.6833333 | 0.1666667 | 0 | 36 | 61561.97 | 4494.605 | 8.367286 | 8.696727 | 420.5781 | 418.6862 | 99.56214 | -16.434 | 0 | 0.8889628 | 36.243 | 0 | 6 | 33.66667 | 56.33333 | 130 | 51 | 210 | 280 | 3.5 | 2 | 0.8 | 0.2 | 28 | 10.33333 | 2.5 | 56.46667 | 175 | 0 | 17 | 16 | 19 | 18 | 16 | 584.2105 | 461.5796 | 425.805 | 430.4937 | 2.264375 | 102.6905 | -222.8666 | 636.3704 | 531 | 0.6215278 | 642.5182 | 22.5 | 20.82 | 7.693277 | 28.51328 | 22.45499 | 16.35759 | 29.96241 | 194.6336 | 191 | 199 | 296.7669 | 289 | 306 | 298.3806 | 295 | 302 | 299.2266 | 295 | 302 | 2.983639 | 2.2 | 4.1 | 1.785447 | 1.5 | 2 | 0.7380579 | 0.6 | 1 | 0.1826609 | 0 | 0.4 | 901.1662 | 886.3651 | 913.8005 | 7.028446 | 3.386658 | 12.824 | 56.12052 | 57.27578 | 34.1904 | 765.3125 | 0.9196551 | 0.87441 | 0.7187042 | 0.7394877 | 33.87874 | 145.5659 | 217.0872 | 333.4387 | 2.8 | 2.89 | 3.6 | 3.7 | 4.4 | 4.5 | 391 | 285 | 373
2020-06-23 | 53.01 | 7.4 | 1.38 | 0.91 | 3.44 | 654 | 593.5316 | 1 | 50003.15 | 9.616667 | 927.4073 | 902.157 | 2065.179 | 302.2339 | 0 | 784 | 683.7835 | 615.6485 | 25711.4 | 250 | 13.20877 | 52.23647 | 899.9544 | 903.9832 | 904.8965 | 883.6794 | 912.0313 | 913.2462 | 889.6812 | 909.7835 | 912.6862 |  | 4.663 | 5 | 31.27295 | 585.183 | 551.15 | 23.22179 | 14.71 | 14.74264 | 65 | 7 | 4.663143 | 3.4 | 3.2 | 8.701834 | 61 | 147 | 5410 | 22 | 78 | 6.666667 | 0 | 2 | 2 | 2 | 46 | 39 | 0 | 29 | 47 | 51 | 2.2 | 5.6 | 2.5 | 482.6769 | 346.1577 | 307.1333 | 314.3363 | 0 | 10.8 | 10.6 | 8 | 1.51 | 8.135185 | 170 | 156 | 131 | 4.2 | 5.4 | 8 | 5.2 | 4.8 | 7.2 | 5.2 | 9 | 5 | 7.4 | 58 | 58 | 87 | 87 | 58 | 58 | 58 | 58 | 58 | 58 | 1300 | 0 | 24 | 24 | 0 | 273.11 | 273.11 | 0 | 8 | 71.4216 | 32.15435 | 173.0231 | 50.85635 | 31.2204 | -1.881086 | 253.2187 | 88.41345 | 11.58655 | 0.2367246 | 4.1 | 1.933333 | 0.7666667 | 0.2 | 0 | 56 | 61194.18 | 4406.636 | 8.64386 | 9.043526 | 420.1261 | 499.3692 | 99.49681 | 11.205 | 0 | 0.9075407 | 25.038 | 0 | 6 | 34 | 55.66667 | 120 | 51 | 205 | 270 | 5 | 2.1 | 0.8 | 0.2 | 29 | 10.5 | 4 | 56.53333 | 175 | 0 | 18 | 16 | 18 | 19 | 15 | 592.9927 | 462.7574 | 425.8049 | 430.2165 | 3.333506 | 106.5264 | -214.1582 | 637.1407 | 576 | 0.6548611 | 643.2236 | 22.5 | 22.21954 | 9.008173 | 31.22771 | 21.57285 | 15.12551 | 29.40473 | 192.8659 | 187 | 199 | 296.3903 | 286 | 302 | 298.5693 | 285 | 302 | 299.2667 | 296 | 302 | 4.134556 | 2.9 | 7 | 1.911368 | 1.6 | 2.2 | 0.7661227 | 0.7 | 0.9 | 0.1945845 | 0.1 | 0.2 | 903.9864 | 887.2872 | 915.8795 | 8.993584 | 4.762248 | 13.79301 | 56.17462 | 57.34063 | 33.96992 | 773.4375 | 0.9984036 | 0.8797697 | 0.7219679 | 0.7455017 | 58.27946 | 135.5609 | 210.1698 | 338.3466 | 2.8 | 3 | 3.6 | 3.7 | 4.3 | 4.4 | 296 | 222 | 93
2020-06-24 | 52.98 | 7.74 | 1.38 | 0.97 | 3.14 | 650 | 570.1088 | 1 | 49999.12 | 9.6 | 921.5971 | 902.6225 | 2068.555 | 302.9272 | 83.33333 | 801 | 678.0958 | 667.0574 | 25409.8 | 250 | 9.836717 | 36.92706 | 903.087 | 909.1935 | 883.6331 | 899.6223 | 912.204 | 903.7804 | 899.036 | 910.4237 | 910.9728 |  | 9.326 | 1.45 | 31.1237 | 582.776 | 514.6 | 23.24809 | 14.48 | 14.42516 | 58 | 3 | 2.993148 | 2.8 | 2.4 | 5.881758 | 57 | 147 | 5410 | 23 | 81 | 7.833333 | 0 | 2 | 2 | 2 | 46.66667 | 40.66667 | 0 | 29 | 45 | 54 | 2.3 | 2.8 | 2.5 | 481.2256 | 348.587 | 308.2999 | 314.8491 | 0 | 11.16 | 10.8 | 8.2 | 2.3 | 8.131166 | 134 | 138 | 92 | 6.4 | 9.2 | 6.8 | 5.8 | 4.2 | 4.4 | 3.4 | 7.2 | 4.8 | 9.4 | 60 | 60 | 90 | 90 | 60 | 60 | 60 | 60 | 60 | 60 | 1300 | 0 | 24 | 24 | 0 | 375.32 | 375.32 | 0 | 12 | 62.7888 | 31.39548 | 171.5305 | 49.51486 | 29.24395 | -1.92923 | 248.3601 | 89.00197 | 10.99803 | 0.2332175 | 3.333333 | 1.8 | 0.7666667 | 0.1833333 | 0 | 35 | 61508.92 | 4485.542 | 8.545093 | 8.870004 | 422.1197 | 462.602 | 99.5277 | 2.964 | 0 | 0.8770905 | 38.484 | 16410 | 8 | 33.33333 | 55.33333 | 130 | 50 | 205 | 270 | 4 | 1.9 | 1 | 0.2 | 30 | 10.5 | 4 | 56.63333 | 175 | 0 | 18 | 16 | 18 | 19 | 19 | 590.6633 | 462.9184 | 425.3451 | 430.4389 | 3.259314 | 98.97117 | -226.0684 | 637.679 | 617 | 0.6881944 | 643.8976 | 22.5 | 25.49183 | 7.817627 | 33.30946 | 20.03716 | 15.47568 | 26.48664 | 194.0653 | 190 | 206 | 296.7888 | 286 | 306 | 298.4292 | 295 | 303 | 299.2913 | 296 | 311 | 3.34939 | 2.8 | 4.2 | 1.753211 | 1.6 | 2.1 | 0.6838912 | 0.6 | 0.8 | 0.1858808 | 0 | 0.2 | 904.0779 | 893.1771 | 912.4714 | 7.272532 | 4.661981 | 11.23401 | 56.30145 | 57.47033 | 33.91805 | 766.015625 | 0.9663988 | 0.868293 | 0.7107042 | 0.7401426 | 44.75536 | 151.4139 | 209.8784 | 339.5133 | 2.7 | 2.9 | 3.6 | 3.8 | 4.2 | 4.4 | 378 | 249 | 241
2020-06-25 | 52.71 | 7.61 | 1.4 | 1.05 | 3.34 | 650 | 594.3992 | 1 | 50001.56 | 9.6 | 913.123 | 903.8972 | 2063.786 | 302.4066 | 208.3333 | 746 | 685.6818 | 632.7523 | 25862.2 | 250 | 8.50453 | 34.20355 | 903.1018 | 909.1342 | 886.8069 | 901.4997 | 913.1717 | 905.1982 | 901.1301 | 911.1352 | 912.2762 |  | 9.326 | 0 | 31.04118 | 581.326 | 532 | 23.24809 | 14.14 | 13.42964 | 109 | 7 | 3.509555 | 2.5 | 1.9 | 9.535962 | 53 | 142 | 5410 | 24 | 86 | 5.833333 | 0 | 2 | 2 | 2 | 47.66667 | 40.33333 | 0 | 29 | 44 | 46 | 2.3 | 1.3 | 0.75 | 480.0978 | 348.8252 | 307.5388 | 314.0685 | 0 | 11.16 | 10.85 | 7.83 | 8.14 | 8.149376 | 142 | 162 | 94 | 6.3 | 7.1 | 6.5 | 5.6 | 4.2 | 4.5 | 3.4 | 7.8 | 5.1 | 10 | 56 | 56 | 84 | 84 | 54 | 54 | 54 | 54 | 54 | 56 | 1300 | 0 | 24 | 24 | 0 | 435.72 | 435.72 | 0 | 13 | 60.6792 | 32.19463 | 172.4107 | 50.25777 | 30.17154 | -1.94802 | 250.892 | 88.75073 | 11.24927 | 0.2226858 | 3.033333 | 3.466667 | 0.7833333 | 0.2 | 0 | 38 | 61540.99 | 4469.349 | 8.500061 | 8.960429 | 420.5485 | 492.274 | 99.49433 | 5.976 | 0 | 0.9144603 | 32.508 | 0 | 8 | 34 | 56.33333 | 115 | 50 | 210 | 270 | 3.2 | 6.8 | 0.9 | 0.2 | 31 | 9.4 | 3 | 56.9 | 174 | 0 | 18 | 16 | 18 | 23 | 20 | 594.1754 | 462.9786 | 426.2316 | 430.1619 | 3.311039 | 98.00062 | -231.0203 | 638.1741 | 658 | 0.7215278 | 644.5175 | 22.5 | 21.73888 | 8.290584 | 30.02947 | 19.17086 | 15.39787 | 25.07297 | 194.2671 | 168 | 205 | 292.4957 | 268 | 308 | 298.4798 | 295 | 313 | 299.2697 | 296 | 304 | 3.229969 | 2.5 | 3.6 | 4.294259 | 1.6 | 9.5 | 0.8288808 | 0.6 | 1 | 0.1954167 | 0 | 0.3 | 904.9701 | 900.2014 | 909.4143 | 6.66469 | 4.202467 | 9.794963 | 56.67655 | 57.83347 | 33.82726 | 786.171875 | 0.9357299 | 1.139892 | 0.7220063 | 0.7554041 | 29.8709 | 119.8784 | 202.7329 | 339.694 | 2.8 | 2.9 | 3.6 | 3.9 | 4.3 | 4.4 | 310 | 226 | 176
2020-06-26 | 52.58 | 7.72 | 1.32 | 1.04 | 2.6 | 644 | 563.1184 | 1 | 49952.45 | 9.65 | 924.7365 | 896.1128 | 2039.505 | 306.8713 | 41.66667 | 832 | 679.062 | 620.2049 | 25862.2 | 250 | 9.992192 | 38.79324 | 899.1572 | 901.9447 | 878.5607 | 889.2475 | 906.6567 | 898.6684 | 888.6023 | 906.0645 | 908.9126 |  | 9.326 | 5 | 31.01921 | 581.046 | 484 | 23.21307 | 14.29 | 13.11219 | 60 | 4 | 2.967945 | 2.9 | 2.7 | 10.04433 | 85 | 140 | 5410 | 25 | 90 | 5.75 | 0 | 2 | 2 | 2 | 47.33333 | 39.33333 | 0 | 29 | 45 | 47 | 2.3 | 0.8 | 1 | 491.7827 | 358.1477 | 311.6871 | 318.3244 | 0 | 10.92 | 10.78 | 7.45 | 2.67 | 8.195943 | 147 | 158 | 122 | 6.6 | 9.6 | 6.6 | 6 | 4.8 | 4.6 | 3.6 | 7.8 | 5.4 | 10.2 | 60 | 60 | 90 | 90 | 60 | 60 | 60 | 60 | 60 | 60 | 1300 | 0 | 24 | 24 | 0 | 397.13 | 397.13 | 0 | 12 | 55.9884 | 32.44562 | 171.3291 | 48.6911 | 28.6076 | -2.18113 | 246.4467 | 89.277 | 10.723 | 0.2103804 | 3.166667 | 2.683333 | 0.8 | 0.2 | 0 | 40 | 61469.59 | 4476.096 | 8.431849 | 8.801666 | 420.3772 | 454.9635 | 99.52835 | -13.446 | 0 | 0.8744075 | 45.954 | 0 | 8 | 34.66667 | 56.66667 | 124 | 52 | 205 | 344 | 3.6 | 3.4 | 0.9 | 0.2 | 32 | 9.85 | 3 | 56.7 | 174 | 0 | 17 | 16 | 19 | 20 | 20 | 584.8675 | 463.0568 | 424.8242 | 430.4034 | 2.905166 | 100.1799 | -228.7941 | 638.3991 | 693 | 0.7548611 | 644.8578 | 17.5 | 19.86998 | 7.387277 | 27.25725 | 18.94553 | 15.74803 | 24.4245 | 194.5101 | 178 | 199 | 295.3943 | 285 | 302 | 298.502 | 295 | 302 | 299.2217 | 296 | 302 | 3.044128 | 2.4 | 3.6 | 2.487217 | 2 | 3.4 | 0.7568383 | 0.6 | 0.9 | 0.1935023 | 0.1 | 0.2 | 897.8769 | 872.7179 | 909.1154 | 8.324151 | 4.230225 | 17.18851 | 56.68578 | 57.74268 | 33.78835 | 683.671875 | 0.9212801 | 1.10772 | 0.7142542 | 0.7553756 | 23.70215 | 94.29297 | 205.7148 | 344.2566 | 2.8 | 2.9 | 3.6 | 3.8 | 4.4 | 4.4 | 409 | 246 | 436
2020-06-27 | 53.1 | 8.01 | 1.32 | 1.13 | 3.46 | 653 | 574.556 | 1 | 49996.66 | 9.308333 | 931.9081 | 893.6917 | 2046.157 | 311.708 | 0 | 763 | 683.2858 | 615.2717 | 25560.6 | 250 | 12.79512 | 41.49799 | 897.054 | 903.9367 | 878.7802 | 878.3988 | 907.6316 | 899.2405 | 879.8428 | 904.6492 | 904.1013 |  | 9.139 | 0 | 31.10824 | 583.779 | 611 | 18.76021 | 14.96 | 12.79475 | 75 | 4 | 2.990853 | 2 | 1.9 | 9.796201 | 84 | 138 | 5410 | 26 | 94 | 5.666667 | 0 | 2 | 2 | 2 | 42 | 36.66667 | 0 | 28 | 46 | 50 | 2.3 | 0.9 | 0.25 | 503.7593 | 363.9856 | 316.9213 | 322.4261 | 0 | 10.78 | 10.48 | 7.54 | 2.54 | 8.197157 | 138 | 270 | 156 | 7.6 | 9.6 | 6.6 | 6 | 5.2 | 7.2 | 5.2 | 6.6 | 5.4 | 9.4 | 58 | 58 | 87 | 87 | 58 | 58 | 58 | 58 | 58 | 58 | 1300 | 0 | 24 | 24 | 0 | 613.96 | 613.96 | 2 | 15 | 55.596 | 32.43426 | 172.1599 | 50.03854 | 30.07843 | -1.821855 | 250.4551 | 88.71791 | 11.28209 | 0.2341839 | 3.366667 | 2.55 | 1.016667 | 0.2333333 | 0 | 42 | 61465.64 | 4475.531 | 8.578711 | 8.944824 | 420.4728 | 486.6736 | 99.50534 | 4.482 | 0 | 0.8798714 | 41.472 | 0 | 8 | 35.66667 | 56.33333 | 130 | 50 | 205 | 270 | 3.6 | 2.8 | 1.4 | 0.3 | 33 | 9.583333 | 1.8 | 56.93333 | 175 | 0 | 15 | 17 | 17 | 20 | 21 | 592.0182 | 462.6284 | 426.3909 | 429.5872 | 3.410956 | 93.71976 | -234.3635 | 638.9421 | 737 | 0.7881944 | 645.5005 | 17.5 | 20.57123 | 8.41335 | 28.98458 | 19.8222 | 14.98284 | 27.16103 | 194.0491 | 190 | 198 | 295.521 | 287 | 304 | 298.0192 | 294 | 302 | 299.1523 | 297 | 302 | 3.417587 | 2.7 | 5.5 | 2.513653 | 2.2 | 2.8 | 1.075093 | 0.7 | 1.4 | 0.2365104 | 0.2 | 0.3 | 894.5812 | 884.045 | 906.6651 | 10.59102 | 6.396484375 | 14.25666 | 56.73425 | 57.57407 | 34.47572 | 799.375 | 0.9443965 | 1.157237 | 0.7535842 | 0.7946803 | -11.11399 | 87.37227 | 193.946 | 329.4364 | 2.8 | 2.9 | 3.6 | 3.9 | 4.3 | 4.4 | 233 | 194 | 35
2020-06-28 | 51.98 | 8.19 | 1.32 | 1.08 | 3.3 | 650 | 569.2992 | 1 | 49997.13 | 9.458333 | 873.0467 | 903.6576 | 2091.311 | 308.9103 | 0 | 816 | 669.7627 | 612.2563 | 25711.4 | 250 | 12.18053 | 43.67998 | 902.9268 | 913.0224 | 877.8953 | 903.0063 | 915.7514 | 902.0298 | 902.7089 | 911.9197 | 912.5439 |  | 9.139 | 5 | 31.20964 | 586.139 | 523.2 | 18.29 | 14.05 | 11.94459 | 80 | 7 | 3.022335 | 2.3 | 1.7 | 6.952523 | 81 | 137 | 5410 | 26 | 98 | 7 | 0 | 2 | 2 | 2 | 49.33333 | 40.66667 | 0 | 28 | 45 | 49 | 2.3 | 0.8 | 0.25 | 489.5641 | 362.261 | 313.8445 | 319.6786 | 0 | 10.9 | 10.6 | 7.9 | 5.8 | 8.188016 | 142 | 122 | 112 | 6.5 | 9.4 | 7.1 | 6.1 | 4.3 | 4.4 | 4.1 | 7.5 | 5.1 | 10 | 58 | 58 | 88 | 87 | 58 | 58 | 58 | 58 | 58 | 58 | 1300 | 0 | 24 | 24 | 0 | 0 | 0 | 0 | 0 | 50.2992 | 32.63227 | 171.0881 | 49.17975 | 28.57712 | -2.130191 | 246.7148 | 89.28036 | 10.71964 | 0.2340273 | 4.383333 | 2.583333 | 1.183333 | 0.2333333 | 0 | 40 | 61313.78 | 4479.625 | 8.364746 | 8.811241 | 421.1407 | 455.7973 | 99.52314 | 5.229 | 0 | 0.8758449 | 36.243 | 0 | 8 | 33.33333 | 55.66667 | 120 | 50 | 203 | 280 | 4.7 | 2.7 | 1.3 | 0.3 | 34 | 10.33333 | 2.5 | 56.9 | 174 | 0 | 16 | 17 | 18 | 20 | 18 | 583.1941 | 461.2171 | 423.8966 | 429.93 | 3.436759 | 99.5535 | -231.1187 | 639.3386 | 778 | 0.8215278 | 645.9895 | 22.5 | 18.88062 | 7.636337 | 26.51696 | 21.5554 | 15.65725 | 28.23748 | 192.4129 | 187 | 197 | 294.9915 | 282 | 302 | 298.0392 | 294 | 302 | 299.1839 | 297 | 301 | 4.379528 | 3.8 | 6.5 | 2.798785 | 2 | 8.1 | 1.066623 | 0.8 | 1.3 | 0.2122917 | 0.1 | 0.3 | 905.7243 | 890.2035 | 915.5952 | 8.441291 | 5.156033 | 11.34027 | 57.01704 | 58.66351 | 34.55354 | 681.484375 | 1.004595 | 1.173082 | 0.7391076 | 0.8022015 | -4.609757 | 88.4405 | 201.9281 | 318.2745 | 2.8 | 2.9 | 3.6 | 3.8 | 4.3 | 4.4 | 388 | 274 | 161
2020-06-29 | 52.24 | 7.7 | 1.47 | 1.06 | 3.3 | 608 | 534.6412 | 0.9868056 | 48003.8 | 9.5 | 845.8296 | 888.6759 | 2104.857 | 301.6795 | 506.6854 | 738 | 638.6478 | 594.139 | 25409.8 | 250 | 13.57231 | 51.14594 | 884.0468 | 892.5753 | 887.1361 | 873.9008 | 898.6515 | 898.1862 | 879.3878 | 895.523 | 894.43 |  | 9.139 | 5 | 29.71361 | 549.179 | 592.3 | 7.450263 | 14.94 | 11.62716 | 66 | 3 | 5.002695 | 3.3 | 2.7 | 9.697758 | 75 | 136 | 5410 | 27 | 102 | 2 | 0 | 2 | 2 | 2 | 43 | 40.33333 | 0 | 29 | 44 | 49 | 2.3 | 6.6 | 3 | 461.6884 | 350.0342 | 306.7402 | 311.5064 | 0 | 10.81 | 10.69 | 7.14 | 2.61 | 8.134789 | 142 | 120 | 114 | 5.2 | 8.2 | 5 | 8.4 | 7.8 | 4.8 | 5 | 9.2 | 4.8 | 7.4 | 50 | 50 | 74 | 75 | 50 | 50 | 50 | 50 | 50 | 50 | 1300 | 0 | 23.68333 | 23.68333 | 0 | 643.99 | 643.99 | 0 | 20 | 52.6512 | 32.48838 | 166.7236 | 45.04146 | 25.03631 | -2.742534 | 234.0589 | 90.47514 | 9.524857 |  | 4 | 1.95 | 0.8 | 0.1666667 | 0 | 50 | 59844.41 | 4379.334 | 8.230469 | 8.359245 | 420.2305 | 380.6648 | 99.59436 | -7.47 | 0 | 0.8793441 | 43.713 | 0 | 8 | 33.66667 | 57.33333 | 115 | 50 | 203 | 280 | 4.5 | 2.3 | 1 | 0.2 | 36 | 10.5 | 3.4 | 56.96667 | 174 | 0 | 15 | 17 | 18 | 21 | 5 | 542.5954 | 460.5489 | 425.1337 | 431.9018 | 2.544672 | 101.8116 | -204.6713 | 638.5455 | 777 | 0.8416667 | 645.2856 | 22.5 | 17.29883 | 5.969924 | 23.26875 | 22.21966 | 17.25247 | 29.62521 | 193.2018 | 189 | 200 | 296.4799 | 288 | 301 | 298.4222 | 295 | 303 | 299.2506 | 296 | 303 | 3.856751 | 1.7 | 4.7 | 1.888619 | 0.7 | 2.4 | 0.8030683 | 0.4 | 1.1 | 0.1714051 | 0 | 0.3 | 889.4625 | 753.3705 | 910.707 | 8.70749 | 3.132216 | 36.77502 | 56.24265 | 58.30037 | 34.6962 | 699.296875 | 0.9857901 | 1.06461 | 0.7206581 | 0.772591 | -1.457974 | 83.38866 | 217.9139 | 326.2356 | 2.8 | 3 | 3.5 | 3.7 | 4.3 | 4.4 | 404 | 347 | 158
2020-06-30 | 53.28 | 7.49 | 1.56 | 1.12 | 3.18 | 659 | 551.19 | 1 | 48677.17 | 9.566667 | 809.5692 | 895.4563 | 2074.691 | 297.7999 | 0 | 770 | 647.6454 | 578.5387 | 8671 | 250 | 11.79341 | 40.69379 | 890.5782 | 901.1322 | 898.998 | 874.2478 | 906.4288 | 906.5673 | 882.5144 | 903.1839 | 907.1656 |  | 9.139 | 0 | 3033.348 | 589.059 | 436.3 | 10.9632 | -26.65 | 11.3891 | 59 | 3 | 4.860045 | 2.7 | 2.5 | 8.271727 | 69 | 134 | 5410 | 28 | 106 | 6.333333 | 0 | 2 | 2 | 2 | 53.83333 | 46.16667 | 128.2 | 28 | 48 | 63 | 2.2 | 2.7 | 2.25 | 461.0812 | 341.4701 | 302.8547 | 308.1066 | 0 | 10.78 | 10.7 | 7.73 | 1.75 | 8.084174 | 147 | 122 | 113 | 5.2 | 4.6 | 7 | 4.6 | 8 | 6.8 | 4.8 | 8.8 | 4.4 | 7.2 | 60 | 60 | 90 | 90 | 60 | 60 | 60 | 60 | 60 | 60 | 1300 | 0 | 24 | 24 | 533.31 | 0 | 533.31 | 0 | 15 | 50.88 | 32.85436 | 167.9847 | 43.96216 | 23.3112 | -3.135094 | 232.1229 | 91.30801 | 8.691991 | 0.2386761 | 3.583333 | 1.833333 | 0.7333333 | 0.1833333 | 0 | 40 | #DIV/0! | 4550.567 | 8.015747 | 8.290105 | 420.3809 | 308.9312 | 99.66078 | 14.94 | 0 | 0.8364036 | 28.773 | 0 | 8 | 33 | 57.66667 | 125 | 50 | 208 | 270 | 4.4 | 2.1 | 0.8 | 0.3 | 38 | 7 | 3.5 | 56.43333 | 175 | 0 | 14 | 17 | 19 | 20 | 4 | 557.1156 | 461.5078 | 427.2066 | 429.4691 | 3.528926 | 122.7613 | -189.82 | 639.2301 | 827 | 0.875 | 646.0505 | 22.5 | 19.4967 | 5.29698 | 24.79368 | 22.65813 | 17.47295 | 31.19449 | 194.2116 | 189 | 199 | 296.5959 | 292 | 301 | 298.5713 | 294 | 303 | 299.2285 | 296 | 303 | 3.248774 | 2.4 | 4.7 | 1.791155 | 1.5 | 2.3 | 0.7224468 | 0.6 | 1.1 | 0.1620046 | 0.1 | 0.3 | 897.0256 | 868.3885 | 919.8005 | 9.874462 | 4.019152 | 18.04843 | 56.27012 | 57.57407 | 34.65729 | 1092.421875 | 0.9395511 | 0.9767485 | 0.7115351 | 0.7513399 | -8.015127 | 78.29802 | 215.6308 | 327.2574 | 2.8 | 2.9 | 3.4 | 3.7 | 4.4 | 4.6 | 403 | 359 | 240
2020-07-01 | 53.15 | 7.44 | 1.6 | 0.97 | 3.16 | 648 | 557.3775 | 1 | 50000.81 | 9.45 | 814.8783 | 894.3159 | 2075.434 | 297.7073 | 0 | 721 | 670.2421 | 522.513 | 0 | 250 | 10.84542 | 35.64427 | 889.7574 | 903.4917 | 891.438 | 875.8141 | 906.3384 | 902.7287 | 882.5788 | 902.3805 | 906.3191 |  | 9.139 | 0 | 30.60631 | 579.379 | 217 | 12.35 | 8 | 10.81926 | 110 | 5 | 2.855393 | 2.3 | 1.4 | 6.254725 | 62 | 132 | 5410 | 1 | 4 | 6.833333 | 0 | 2 | 2 | 2 | 53.5 | 44.5 | 0 | 29 | 45 | 52 | 2.4 | 0.9 | 0.25 | 459.1732 | 338.1252 | 302.4877 | 308.7698 | 0 | 10.8 | 10.6 | 7.6 | 2.1 | 8.058131 | 150 | 120 | 110 | 4.2 | 5.4 | 7.8 | 5.2 | 8.6 | 7.4 | 5.2 | 9 | 5 | 7.4 | 56 | 56 | 84 | 84 | 56 | 56 | 56 | 56 | 56 | 56 | 1300 | 0 | 24 | 24 | 576.94 | 0 | 576.94 | 0 | 18 | 43.4375 | 33.46484 | 170.2535 | 46.65913 | 26.08659 | -2.878005 | 240.1212 | 90.33464 | 9.665364 |  | 2.966667 | 1.85 | 0.7166667 | 0.1833333 | 0 | 39 | 61425.25 | 4538.792 | 8.185157 | 8.575757 | 419.514 | 379.8356 | 99.59269 | 4.482 | 0 | 0.8601505 | 24.291 | 0 |  | 32.33333 | 58.33333 | 85 | 50 | 215 | 270 | 3.3 | 2 | 0.8 | 0.2 | 1 | 10.5 | 4.1 | 56.93333 | 174 | 0 | 15 | 17 | 18 | 21 | 16 | 575.7075 | 462.1005 | 425.171 | 430.0982 | 4.458172 | 125.341 | -192.9778 | 648 | 404.129 | 0.6129032 | 657.139 | 22.5 | 17.98132 | 6.251032 | 24.23236 | 22.1227 | 17.09685 | 29.02861 | 194.5408 | 191 | 198 | 296.861 | 288 | 304 | 298.5684 | 295 | 302 | 299.2993 | 296 | 302 | 3.090906 | 2.5 | 3.8 | 1.825541 | 1.5 | 2.1 | 0.7230845 | 0.6 | 0.9 | 0.1763426 | 0.1 | 0.2 | 895.7495 | 875.6225 | 909.3704 | 9.671246 | 4.416694 | 14.76404 | 56.56384 | 57.67783 | 35.12419 | 608.59375 | 0.9181179 | 0.928961 | 0.7130084 | 0.732054 | -3.70162 | 110.1178 | 208.0175 | 333.995 | 2.8 | 2.9 | 3.7 | 3.8 | 4.4 | 4.4 | 412 | 371 | 347
2020-07-02 | 53.06 | 7.17 | 1.69 | 1.11 | 3.68 | 642 | 559.2839 | 1 | 50001.48 | 9.608333 | 831.1719 | 896.572 | 2063.95 | 297.34 | 0 | 671 | 669.2478 | 555.7754 | 0 | 250 | 12.14425 | 45.39079 | 894.2131 | 907.3705 | 879.8646 | 888.1588 | 909.3579 | 898.4515 | 890.3403 | 904.8197 | 906.742 |  | 9.601 | 5 | 30.66643 | 579.561 | 253 | 12.35 | 8.68 | 10.71608 | 53 | 3 | 3.649177 | 3.2 | 4.2 | 7.822365 | 86 | 131 | 5410 | 2 | 7 | 6 | 0 | 2 | 2 | 2 | 52.66667 | 45.33333 | 0 | 29 | 45 | 55 | 2.4 | 0.9 | 0.5 | 461.1992 | 338.6335 | 302.1132 | 307.741 | 0 | 10.76 | 10.5 | 7.5 | 2.12 | 8.016593 | 150 | 140 | 120 | 4.1 | 5.2 | 7.5 | 5.1 | 8.4 | 7.3 | 5.4 | 9 | 5.1 | 7.36 | 58 | 58 | 87 | 87 | 58 | 58 | 58 | 58 | 58 | 58 | 1300 | 0 | 24 | 24 | 488.45 | 0 | 488.45 | 0 | 14 | 18.8339 | 31.98143 | 170.3995 | 46.98153 | 26.17009 | -2.600694 | 240.9504 | 90.21816 | 9.781843 |  | 2.65 | 1.866667 | 0.6833333 | 0.1666667 | 0 | 40 | 61321.78 | 4531.632 | 8.168335 | 8.605372 | 420.5326 | 405.0802 | 99.56458 | 7.503 | 0 | 0.8711587 | 32.508 | 15720 | 1 | 32 | 57.33333 | 90 | 50 | 215 | 274 | 3 | 2.1 | 0.8 | 0.2 | 3 | 11.71667 | 3 | 56.5 | 175 | 0 | 18 | 17 | 20 | 22 | 16 | 576.8492 | 461.7576 | 424.5975 | 428.9524 | 4.43092 | 130.1009 | -185.4859 | 645 | 802.2581 | 1.225806 | 654.37 | 22.5 | 24.80785 | 7.16341 | 31.97126 | 20.78179 | 14.91799 | 28.71734 | 195.1171 | 192 | 200 | 296.4367 | 292 | 301 | 298.5988 | 295 | 303 | 299.2945 | 296 | 302 | 2.712744 | 2 | 3.3 | 1.904932 | 1.5 | 2.5 | 0.7011609 | 0.6 | 0.8 | 0.1718079 | 0 | 0.2 | 898.3606 | 876.6331 | 910.2522 | 8.946789 | 5.4819 | 14.68903 | 56.19121 | 57.28876 | 33.96992 | 576.09375 | 0.9148408 | 1.091827 | 0.7208678 | 0.7453514 | 4.833692 | 97.91652 | 214.2417 | 333.6078 | 2.8 | 2.9 | 3.7 | 3.7 | 4.2 | 4.4 | 415 | 293 | 355
2020-07-03 | 52.12 | 7.28 | 1.67 | 0.99 | 3.1 | 638 | 547.7763 | 1 | 49182.7 | 9.54 | 829.4394 | 899.7155 | 2060.765 | 297.9503 | 0 | 809 | 648.8149 | 561.8619 | 0 | 250 | 14.302 | 61.02062 | 899.0769 | 908.4619 | 881.4232 | 893.3645 | 911.5529 | 900.5967 | 894.1373 | 909.1107 | 909.8229 |  | 9.832 | 5 | 30.47265 | 576.272 | 253.5 | 12.35 | 8.74 | 10.14577 | 56 | 4 | 3.286203 | 2.7 | 2.2 | 6.519621 | 79 | 128 | 5410 | 3 | 11 | 5 | 0 | 2 | 2 | 2 | 48.66667 | 44 | 0 | 29 | 47 | 50 | 2.4 | 0.7 | 0.25 | 457.8465 | 336.2988 | 273.7453 | 309.1802 | 0 | 10.9 | 10.57 | 6.85 | 1.67 | 8.003 | 147 | 122 |  | 4.2 | 5.4 | 7.6 | 5.4 | 7 | [5 empty] | 50 | 50 | 78 | 78 | 52 | 52 | 52 | 52 | 52 | 50 | 1300 | 0 | 24 | 24 | 354.42 | 88.96 | 443.38 | 1 | 12 | 7.3963 | 31.52896 | 169.43 | 45.23679 | 24.40653 | -3.133637 | 235.9397 | 90.98376 | 9.016243 |  | 2.766667 | 2.066667 | 0.7166667 | 0.1666667 | 0 | 47 | 61340.08 | 4541.883 | 8.078247 | 8.426416 | 420.1199 | 355.8575 | 99.61266 | 8.217 | 0 | 0.8585835 | 24.291 | 0 | 1 | 33.33333 | 58.33333 | 93 | 48 | 215 | 271 | 3 | 2.6 | 0.8 | 0.2 | 5 | 12.08333 | 4.1 | 56.46667 | 175 | 0 | 19 | 17 | 20 | 22 | 16 | 567.7106 | 461.77 | 425.3605 | 429.8976 | 4.567011 | 118.7887 | -209.0509 | 642.6667 | 1196.387 | 1.83871 | 652.1907 | 22.5 | 25.21737 | 6.282203 | 31.49957 | 20.6146 | 15.79992 | 26.56445 | 195.1977 | 190 | 600 | 296.6554 | 291 | 600 | 298.632 | 295 | 600 | 299.4343 | 296 | 600 | 2.937564 | 2.5 | 60.7 | 2.134141 | 1.6 | 60.7 | 0.7376331 | 0.6 | 60.7 | 0.2182859 | 0.1 | 60.7 | 901.7877 | 869.9274 | 925.0751 | 8.810927 | 4.609199 | 20.61219 | 55.97019 | 57.31469 | 33.46412 | 1032.578125 | 0.9335849 | 1.125213 | 0.7294238 | 0.760662 | 15.96855 | 91.60472 | 211.8515 | 335.625 | 2.8 | 2.8 | 3.5 | 3.8 | 4.3 | 4.5 | 403 | 391 | 381
2020-07-04 | 53.17 | 7.19 | 1.46 | 1.06 | 3.28 | 539 | 485.6161 | 0.8888889 | 46514.26 | 9.5 | 830.1394 | 906.8644 | 2020.459 | 292.065 | 0 | 693 | 578.7775 | 531.5322 | 0 | 250 | 7.103474 | 21.26204 | 833.6079 | 839.9346 | 826.403 | 825.0931 | 841.2604 | 837.4267 | 827.2316 | 836.8134 | 841.2241 |  | 9.832 | 0 | 28.4222 | 484.152 | 176 | 14.24406 | 8.66 | 5.819247 | 75 | 4 | 3.296363 | 2.3 | 1.7 | 9.533478 | 71 | 128 | 5410 | 4 | 15 | 4 | 3.5 | 2 | 2 | 2 | 55.66667 | 44.66667 | 0 | 29 | 41 | 51 | 2.2 | 5.2 | 1.75 | 434.8166 | 326.7037 | 169.1444 | 304.0275 | 2 | 10.8 | 10.6 | 7.79 | 2.12 | 8.023158 | 148 | 127 |  | 6.4 | 9.4 | 6.2 | 6 | 4.6 | 4.4 | 3.4 | 7.6 | 5.2 | 9.8 | 46 | 46 | 69 | 66 | 46 | 46 | 46 | 46 | 46 | 46 | 1300 | 0 | 21.33333 | 21.33333 | 267.31 | 0 | 267.31 | 0 | 8 | 18.3061 | 30.28573 | 159.0573 | 43.8348 | 23.32668 | -3.1562 | 223.0626 | 90.95748 | 9.042519 |  | 3.65 | 1.833333 | 0.7166667 | 0.1833333 | 0 | 45 | 54271.56 | 3922.118 | 8.066913 | 7.966523 | 406.951 | 353.4429 | 99.61467 | 5.976 | 0 | 0.9009575 | 18.315 | 0 | 1 | 33.5 | 47.5 | 97 | 46 | 214 | 269 | 5.2 | 2 | 0.8 | 0.2 | 6 | 10.08333 | 5 | 55.65 | 175 | 0 | 19 | 17 | 19 | 22 | 19 | 479.235 | 457.4773 | 425.3188 | 429.3443 | 3.477079 | 102.2608 | -182.9361 | 634.3714 | 1491.516 | 2.340502 | 644.2467 | 22.5 | 19.53664 | 5.183204 | 24.71985 | 21.18294 | 14.87909 | 27.52417 | 194.284 | 188 | 202 | 296.8165 | 292 | 303 | 298.6327 | 295 | 303 | 299.3571 | 296 | 302 | 3.28771 | 0.8 | 6.8 | 1.638102 | 0.5 | 2.2 | 0.6143287 | 0 | 0.9 | 0.1293611 | 0 | 0.2 | 802.6325 | 142.2256 | 923.5597 | 7.41972 | 2.907037 | 19.8965 | 54.34231 | 57.00344 | 33.67163 | 2134.53125 | 1.00052 | 1.151974 | 0.7231636 | 0.7594933 | 46.04419 | 103.1927 | 213.615 | 334.5494 | 2.8 | 2.9 | 3.8 | 3.8 | 4.3 | 4.4 | 424 | 350 | 333
2020-07-05 | 0 | 0 | 0 | 0 | 0 | 0 | 0 | 0 | 41711.85 | [5 empty] | 0 | 737 | 33.61871 | 472.1581 | 0 |  | 0 | 0 | [10 empty] | 0 | 0 |  | 0 | 173 |  | 0 | 9.542984 | 59 | 3 | 3.378833 |  |  | 10.50021 | 70 | 123 | 5410 | 4 | 15 | 0 | 24 | 2 | 2 | 2 |  |  | 0 | [6 empty] | 190.9113 | 148.0179 | 71.38196 | 136.3473 | 0 | 0 | 0 |  |  | 7.948738 | [23 empty] | 1300 | 0 | 0 | 0 | 0 | 0 | 0 | 0 | 0 | -7 | 30.352 | 49.34024 | 21.37408 | 26.49012 | 0.2567744 | 97.46122 | 72.55637 | 27.44363 | 0.246843 |  |  |  |  | 0 |  |  |  |  | 3.480758 | 394.0301 | 89.35631 |  | 8.217 | 0 |  | 10.098 | 0 | 1 | [10 empty] | 7 | 9 | 6 |  | 174 | 0 |  |  |  | 0 | 0 | 1.648545 | 367.9045 | 386.1567 | 387.4409 | 2.49305 | 17.48631 | -35.55076 | 634.3714 | 1247.645 | 1.953405 | 644.2467 | 15 | 0.24569 | 0.08139675 | 0.3270867 | 22.8133 | 16.31868 | 30.36445 | 32.31264 | -20 | 202 | 298.6653 | 293 | 303 | 85.85858 | -20 | 306 | 299.5324 | 297 | 303 | 0.3360185 | 0.1 | 1 | 0.7011169 | 0 | 1.6 | 0.2978958 | 0 | 13.9 | 0 | 0 | 0 | 97.93156 | 59.98684 | 216.7847 | 19.91372 | 9.92393 | 103.5541 | 29.10206 | 43.63205 | 41.41431 | 1097.65625 | 1.763239 | 1.317561 | 0.4516251 | 1.092099 | -105.4607 | 54.63334 | -3.715197 | 356.969 | 0 | 0 | 0 | 0 | 0 | 0
2020-07-06 | 0 | 0 | 0 | 0 | 0 | 0 | -0.0002 | 0 | [6 empty] | 0 | 456 | 29.07897 | 307.3356 | 0 |  | 0 | 0 | [10 empty] | 0 | 0 |  | 0 | 84 |  | 0 | 8.584535 | 34 | 3 | 4.431311 |  |  | 15.03109 | 70 | 128 | 5410 | 5 | 15 | 0 | 24 | 2 | 2 | 2 |  |  | 0 | [6 empty] | 100.8421 | 78.67413 | 39.43496 | 72.11456 | 0 | 0 | 0 |  |  | 7.988189 | [23 empty] | 1300 | 0 | 0 | 0 | 0 | 360.96 | 360.96 | 0 | 11 | 4.0398 | 25.77238 | 6.920818 |  |  | -8.692275 | -1.771457 | -390.685 | 490.685 | 0.256886 |  |  |  |  | 0 |  |  |  |  | -0.06326633 | 392.3388 |  |  | -4.27 | 0 |  | 32.508 | 18140 | 4 | [10 empty] | 7 | 4.466667 | 3 |  | 174 | 0 |  |  |  | 0 | 0 | 1.65157 | 369.0352 | 353.2386 |  | 0.7468686 | 0.4420853 | -115.6657 | 634.3714 | 1003.774 | 1.566308 | 644.2467 | 15 | 0.235622 | 0.1001943 | 0.3358163 | 22.96168 | 17.18762 | 30.07912 | -20 | -20 | -20 | 297.286 | 292 | 302 | 295.7876 | 288 | 302 | 299.6187 | 297 | 303 | 0.2 | 0.2 | 0.2 | 1.4906 | 1 | 1.8 | 2.366924 | 2.1 | 2.5 | 0 | 0 | 0 | 60.59953 | 42.93683 | 76.12836 | 11.51284 | 7.127411 | 13.70167 | 24.61316 | 27.44636 | 31.18152 | 55 | 0.07588771 | 1.364251 | 1.497166 | 1.158355 | -165.7979 | 82.27372 | 195.486 | 375.5853 | 0 | 0 | 0 | 0 | 0 | 0
2020-07-07 | 0 | 0 | 0 | 0 | 0 | 0 | 0 | 0 | [6 empty] | 0 | 444 | 18.03277 | 333.8413 | 0 |  | 0 | [11 empty] | 0 | 0 |  | 0 | 116.1 |  | 0 | 32.78839 | 66 | 3 | 2.17602 |  |  | 5.187064 | 84 | 128 | 5410 | 6 | 15 | 0 | 24 | 2 | 2 | 2 |  |  | 0 | [6 empty] | #VALUE! | #VALUE! | 31.57077 | 48.17031 | 0 | 0 | 0 |  |  | 7.972976 | [23 empty] | 1300 | 0 | 0 | 0 | 0 | 236.6 | 236.6 | 0 | 7 | -9.6 | 25.28688 | 4.624178 |  | 19.66504 | 11.89864 | 36.18786 | 12.77826 | 87.22174 | 0.2569455 |  |  |  |  | 0 |  |  |  |  | 1.292424 |  |  |  | -14.94 | 0 |  | 47.448 | 0 | 4 | [10 empty] | 7 | 4.166667 | 1 |  | 175 | 0 |  |  |  | 0 | 0 | 1.725134 |  |  |  | -0.2623801 | 0.1551319 | -122.5684 | 634.3714 | 759.9032 | 1.179211 | 644.2467 | 15 | 0.2327883 | 0.105 | 0.3377883 | 22.25698 | 15.82586 | 29.71599 | -20 | -20 | -20 | 296.219 | 289 | 302 | 295.7464 | 288 | 303 | 299.556 | 297 | 302 | 0.2 | 0.2 | 0.2 | 2.167107 | 1.2 | 3.1 | 2.562406 | 2.3 | 2.8 | 0 | 0 | 0 | 301.7584 | 42.93683 | 399.511 | #VALUE! | 8.119019? | 154.2999? | 23.76404 | 26.97946 | 31.12964 | 62.109375 | 0.1009421 | 1.398114 | 1.632906 | 1.124249 | -204.9243 | 87.46442 | 278.6135 | 368.969 | 0 | 0 | 0 | 0 | 0 | 0
2020-07-08 | 0 | 0 | 0 | 0 | 0 | 0 | 0.0004 | 0 | [6 empty] | 0 | 389 | 12.81936 | 295.1012 | 0 |  | 0 | [11 empty] | 0 | 0 |  | 0 | 154.8 |  | 0 | 32.35171 | 75 | 4 | 2.514998 |  |  | 6.637939 | 83 | 124 | 5410 | 7 | 15 | 0 | 22 | 2 | 2 | 2 |  |  | 0 | [6 empty] | #VALUE! | #VALUE! | 25.024 | 36.72201 | 0 | 0 | 0 |  |  | 7.99646 | [23 empty] | 1300 | 0 | 0 | 0 | 222.71 | 109.77 | 332.48 | 0 | 9 | -85.4796 | 24.72787 | 14.56797 |  | 11.12646 | 6.209061 | 31.90348 | 45.66261 | 54.33739 | 0.2604944 |  |  |  |  | 0 |  |  |  |  | 1.13941 |  |  |  | 14.94 | 0 |  | 32.508 | 0 | 4 | [10 empty] | 7 | 8.5 | 3 |  | 175 | 0 |  |  |  | 0 | 0 | 66.29336 |  |  |  | #DIV/0! | 0.06889694 | -46.40918 | 634.3714 | 516.0323 | 0.7921147 | 644.2467 | 15 | 0.2449564 | 0.105 | 0.3499564 | 21.36028 | 15.33302 | 28.8211 | -20 | -20 | -20 | 166.0613 | -20 | 307 | 170.8413 | -6 | 304 | 140.1543 | -120 | 303 | 0.2 | 0.2 | 0.2 | 1.320132 | 0 | 3 | 1.509616 | 0 | 2.9 | 0.08273958 | 0 | 1.4 | 399.511 | 399.511 | 399.511 | #VALUE! | 0? | 0? | 23.42807 | 29.04158 | 30.06616 | 76.015625 | 0.05486174 | 0.9362136 | 0.9411991 | 0.6871872 | -212.5182 | 49.12771 | 106.7461 | 192.536 | 0 | 0 | 0 | 0 | 0 | 0
2020-07-09 | 0 | 0 | 0 | 0 | 0 | 0 | 0 | 0 | [6 empty] | 0 | 480 | 1.052456 | 437.567 | 0 |  | 0 | [11 empty] | 0 | 0 |  | 0 | 172.6 |  | 0 | 32.39141 | 84 | 5 | 1.007945 |  |  | 5.278676 | 82 | 124 | 5410 | 7 | 15 | 0 | 21 | 2 | 2 | 2 |  |  | 0 | [6 empty] | #VALUE! | #VALUE! | 23.48298 | 25.91714 | 0 | 0 | 0 |  |  | 8.083877 | [23 empty] | 1300 | 0 | 0 | 0 | 232.27 | 301.77 | 534.04 | 1 | 15 | 12.96 | 28.36984 | 41.68817 |  |  |  | 41.68817 | 100 | 0 | [5 empty] | 0 |  |  |  |  | 1.488863 |  | 72.73973 |  | 31.06318 | 0 |  | 1.444816377 | 0 | 4 | [10 empty] | 14 | 12 | 8.1 |  | 175 | 0 |  |  |  | 0 | 0 | 1.972569 |  |  |  | 0.4721785 | -0.001844618 | 26.10765 | 634.3714 | 272.1613 | 0.4050179 | 644.2467 | 15 | 0.2434844 | 0.105 | 0.3484844 | 20.53395 | 13.99718 | 28.30234 | -20 | -20 | -20 | -20 | -20 | -20 | -18.27516 | -20 | -6 | -107.6129 | -326 | -39 | 0.2 | 0.2 | 0.2 | 0 | 0 | 0 | 0 | 0 | 0 | 0 | 0 | 0 | 399.511 | 399.511 | 399.511 | #VALUE! | 0? | 0? | #VALUE! | 26.22724? | 39.79315 | 153.90625 | 0.001054861 | 0.07323035 | 0.009034514 | 0.01152236 | -575.7235 | -133.848 | -70.71367 | -90.23697 | 0 | 0 | 0 | 0 | 0 | 0
2020-07-10 | 0 | 0 | 0 | 0 | 0 | 0 | 0.0004 | 0 | [6 empty] | 0 | 536 | 0 | 463.7036 | 0 |  | 0 | [11 empty] | 0 | 0 |  | 0 | 189.6 |  | 0 | 31.78869 | 195 | 6 | 0.5898311 |  |  | 3.681533 | 82 | 128 | 5410 | 8 | 15 | 0 | 24 | 2 | 2 | 2 |  |  | 0 | [6 empty] | #VALUE! | #VALUE! | 23.31747 | 22.63128 | 0 | 0 | 0 |  |  | 8.047962 | [23 empty] | 1300 | 0 | 0 | 0 | 137.12 | 73.74 | 210.86 | 0 | 6 | 39.1404 | 30.53429 | 14.30423 |  |  |  | 14.30423 | 100 | 0 | [5 empty] | 0 |  |  |  |  | 0.5108655 |  | 125.475 |  | -13.88218 | 0 |  | 15.327 | 0 | 4 | [10 empty] | 15 | 4.833333 | 8.1 |  | 174 | 0 |  |  |  | 0 | 0 | 1.560901 |  |  |  | 0.7622442 | 0.009809479 | 26.25342 | 634.3714 | 28.29032 | 0.01792115 | 644.2467 | 15 | 0.2256832 | 0.08094094 | 0.3066241 | 21.50038 | 14.90503 | 29.75489 | -3.520833 | -20 | 0 | -3.521296 | -20 | 0 | -3.521991 | -20 | 0 | -10.18117 | -145 | 0 | 0.03520833 | 0 | 0.2 | 0 | 0 | 0 | 0 | 0 | 0 | 0 | 0 | 0 | 399.511 | 399.511 | 399.511 | #VALUE! | 0? | 0? | #VALUE! | 0? | 40.62318 | 227.890625 | 0.0001249306 | 0.01003222 | 0.001934097 | 0 | -102.1133 | -30.43471 | -24.40684 | -24.31885 | 0 | 0 | 0 | 0 | 0 | 0
2020-07-11 | 0 | 0 | 0 | 0 | 0 | 0 | 0 | 0 | [6 empty] | 0 | 481 | 0 | 374.0367 | 0 |  | 0 | [11 empty] | 0 | 0 |  | 0 | 129.5 |  | 0 | 32.07384 | 140 | 6 | 0.5019469 |  |  | 15.14972 | 82 | 122 | 5410 | 8 | 15 | 0 | 24 | 2 | 2 | 2 |  |  | 0 | [6 empty] | #VALUE! | #VALUE! | 22.93142 | 21.37114 | 0 | 0 | 0 |  |  | 8.055894 | [23 empty] | 1300 | 0 | 0 | 0 | 73.44 | 144.66 | 218.1 | 0 | 6 | -4.1 | 29.18182 | 0.2033342 |  |  | -14.24064 | -14.03731 | -1.448527 | 101.4485 | [5 empty] | 0 |  |  |  |  | -0.5013324 |  | 121.7073 |  | -21.663 | 0 |  | 36.99 | 0 | 4 | [10 empty] | 15 | 2.083333 | 2.4 |  | 174 | 0 |  |  |  | 0 | 0 | 1.405618 |  |  |  | 0.7531611 | #DIV/0! | #DIV/0! | 634.3714 | -215.5806 | -0.3691756 | 644.2467 | 15 | 0.2218382 | 0.1033594 | 0.3251976 | 20.99811 | 15.28115 | 26.27913 | 0 | 0 | 0 | 0 | 0 | 0 | 0 | 0 | 0 | 0 | 0 | 0 | 0 | 0 | 0 | 0 | 0 | 0 | 0 | 0 | 0 | 0 | 0 | 0 | 399.511 | 399.511 | 399.511 | #VALUE! | 0? | 0? | #VALUE! | 0? | 37.22523 | 241.875 | 0 | 0 | 0 | 0 | 0 | 0 | 0 | 0 | 0 | 0 | 0 | 0 | 0 | 0
2020-07-12 | 0 | 0 | 0 | 0 | 0 | 0 | 0 | 0 | [6 empty] | 0 | 303 | 0 | 374.0367 | 0 |  | 0 | [11 empty] | 0 | 0 |  | 0 | 28 |  | 0 | 31.51083 | 83 | 4 | 0.5019469 |  |  | 15.14972 | 78 | 122 | 5410 | 9 | 15 | 0 | 15 | 2 | 2 | 2 |  |  | 0 | [6 empty] | #VALUE! | #VALUE! | 22.93142 | 21.37114 | 0 | 0 | 0 |  |  | 8.055894 | [23 empty] | 1300 | 0 | 0 | 0 | 0 | 0 | 0 | 0 | 0 | 0 | 29.18182 | 0.2033342 |  |  | -14.24064 | -14.03731 | -1.448527 | 101.4485 | [5 empty] | 0 |  |  |  |  | -0.5013324 |  | 121.7073 |  | 0 | 0 |  | 36.99 | 0 | 4 | [10 empty] | 15 | 2.5 | 2.4 |  | 175 | 0 |  |  |  | 0 | 0 | 1.405618 |  |  |  | 0.7531611 | #DIV/0! | #DIV/0! | 634.3714 | -459.4516 | -0.7562724 | 644.2467 | 15 | 0.2218382 | 0.1033594 | 0.3251976 | 20.99811 | 15.28115 | 26.27913 | 0 | 0 | 0 | 0 | 0 | 0 | 0 | 0 | 0 | 0 | 0 | 0 | 0 | 0 | 0 | 0 | 0 | 0 | 0 | 0 | 0 | 0 | 0 | 0 | 399.511 | 399.511 | 399.511 | #VALUE! | 0? | 0? | #VALUE! | 0? | 37.22523 | 241.875 | 0 | 0 | 0 | 0 | 0 | 0 | 0 | 0 | 0 | 0 | 0 | 0 | 0 | 0
2020-07-13 | 0 | 0 | 0 | 0 | 0 | 0 | 0 | 0 | [6 empty] | 0 | 0 | 0 | 374.0367 | 0 |  | 0 | [11 empty] | 0 | 0 |  | 0 | 0 |  | 0 | 31.75629 | 152 | 6 | 0.5019469 |  |  | 15.14972 | 74 | 122 | 5410 | 9 | 15 | 0 | 0 | 2 | 2 | 2 |  |  | 0 | [6 empty] | #VALUE! | #VALUE! | 22.93142 | 21.37114 | 0 | 0 | 0 |  |  | 8.055894 | [23 empty] | 1300 | 0 | 0 | 0 | 0 | 0 | 0 | 0 | 0 | 175 | 29.18182 | 0.2033342 |  |  | -14.24064 | -14.03731 | -1.448527 | 101.4485 | [5 empty] | 0 |  |  |  |  | -0.5013324 |  | 121.7073 |  | 0 | 0 |  | 36.99 | 0 | 4 | [10 empty] | 15 | 0 | 2.4 |  | 175 | 0 |  |  |  | 0 | 0 | 1.405618 |  |  |  | 0.7531611 | #DIV/0! | #DIV/0! | 634.3714 | -703.3226 | -1.143369 | 644.2467 | 15 | 0.2218382 | 0.1033594 | 0.3251976 | 20.99811 | 15.28115 | 26.27913 | 0 | 0 | 0 | 0 | 0 | 0 | 0 | 0 | 0 | 0 | 0 | 0 | 0 | 0 | 0 | 0 | 0 | 0 | 0 | 0 | 0 | 0 | 0 | 0 | 399.511 | 399.511 | 399.511 | #VALUE! | 0? | 0? | #VALUE! | 0? | 37.22523 | 241.875 | 0 | 0 | 0 | 0 | 0 | 0 | 0 | 0 | 0 | 0 | 0 | 0 | 0 | 0
2020-07-14 | 0 | 0 | 0 | 0 | 0 | 0 | 0 | 0 | [6 empty] | 0 | 57 | 0 | 73.78364 | 0 |  | 0 | [11 empty] | 0 | 0 |  | 0 | 0 |  | 0 | #VALUE! | 43 | 3 | #VALUE! |  |  | 0.008074218 | 71 | 122 | 5410 | 9 | 15 | 0 | 0 | 2 |  | 2 |  |  | 0 | [6 empty] | #VALUE! | #VALUE! | 24.80377 | 24.94423 | 0 | 0 | 0 |  |  | #VALUE! | [23 empty] | 1300 | 0 | 0 | 0 | 0 | 0 | 0 | 0 | 0 | 0 | 33.61114 | #VALUE! | #VALUE! | #VALUE! | #VALUE! | [8 empty] | 0 | [6 empty] | 104.2166 |  | #VALUE! | 0 |  |  | 0 | 4 | [10 empty] | 15 | 0 | 2.4 |  | 175 | 0 |  |  |  | 0 | 0 | -0.6554243 |  |  |  | 0.5183689 | -0.290124 | 25.39856 | 634.3714 | -947.1935 | -1.530466 | 644.2467 | 15 | -0.5933089 | -0.04786673 | -0.6411756 | #VALUE! | 15.54053 | 30.53306 | #VALUE! | 0? | 0? | #VALUE! | 0? | 0? | #VALUE! | 0? | 0? | #VALUE! | 0? | 0? | #VALUE! | 0? | 0? | #VALUE! | 0? | 0? | #VALUE! | 0? | 0? | #VALUE! | 0? | 0? | #VALUE! | 399.511 | 399.511 | #VALUE! | 0? | 0? | #VALUE! | 0? | 42.38701 | 1439.375 | #VALUE! | #VALUE! | #VALUE! | #VALUE! | #VALUE! | #VALUE! | #VALUE! | #VALUE! | 0 | 0 | 0 | 0 | 0 | 0
2020-07-15 | 0 | 0 | 0 | 0 | 0 | 0 | 0.0004 | 0 | [6 empty] | 0 | 607 | 0 | 534.6732 | 0 |  | 0 | [11 empty] | 0 | 0 |  | 0 | 158.7 |  | 0 | 31.43875 | 70 | 4 | 0.005839223 |  |  | 0.008074218 | 69 | 121 | 5410 | 11 | 15 | 0 | 24 | 2 | 2 | 2 |  |  | 159.74 | [6 empty] | #VALUE! | #VALUE! | 25.34757 | 25.32137 | 0 | 0 | 0 |  |  | 8.179251 | [23 empty] | 1300 | 0 | 0 | 0 | 327.23 | 185.52 | 512.75 | 0 | 15 | 20.2504 | 31.2456 | 0.5245678 |  |  | -4.222112 | -3.697544 | -14.18692 | 114.1869 | [5 empty] | 0 |  |  |  |  | -0.1320551 |  | 117.0934 |  | #VALUE! | 0 |  | 34.749 | 0 | 4 | [10 empty] | 18 | 6 | 2.7 |  | 175 | 0 |  |  |  | 0 | 0 | -0.6989379 |  |  |  | 0.6641214 | -0.250552 | 25.28585 | 634.3714 | -1191.065 | -1.917563 | 644.2467 | 15 | -0.627387 | -0.05414063 | -0.6815276 | 22.35267 | 16.88933 | 30.48117 | #VALUE! | 0? | 0? | #VALUE! | 0? | 0? | #VALUE! | 0? | 0? | #VALUE! | 0? | 0? | #VALUE! | 0? | 0? | #VALUE! | 0? | 0? | #VALUE! | 0? | 0? | #VALUE! | 0? | 0? | 382.8989 | 353.0121 | 399.511 | #VALUE! | 0? | 0? | #VALUE! | 0? | 42.7761 | 227.96875 | #VALUE! | #VALUE! | #VALUE! | #VALUE! | #VALUE! | #VALUE! | #VALUE! | #VALUE! | 0 | 0 | 0 | 0 | 0 | 0
2020-07-16 | 0 | 0 | 0 | 0 | 0 | 0 | 0 | 0 | [6 empty] | 0 | 508 | 0 | 468.8632 | 0 |  | 0 | [11 empty] | 0 | 0 |  | 0 | 188.7 |  | 0 | 30.95515 | 57 | 4 | 0.006099392 |  |  | 0.01180078 | 69 | 117 | 5410 | 12 | 15 | 0 | 24 | 2 | 2 | 2 |  |  | 0 | [6 empty] | #VALUE! | #VALUE! | 25.83578 | 25.53648 | 0 | 0 | 0 |  |  | 7.977525 | [23 empty] | 1300 | 0 | 0 | 0 | 159.43 | 199.82 | 359.25 | 1 | 9 | -0.25 | 31.08507 | -0.893906 |  |  | -2.389109 | -3.283015 | 27.22821 | 72.77179 | [5 empty] | 0 |  |  |  |  | -0.1172505 |  | 122.2058 |  | 6.723 | 0 |  | 28.026 | 0 | 4 | [10 empty] | 19 | 5 | 3.6 |  | 175 | 0 |  |  |  | 0 | 0 | -0.7169022 |  |  |  | 0.3762017 | -0.1996856 | 25.29295 | 634.3714 | -1434.935 | -2.304659 | 644.2467 | 15 | -0.6315338 | -0.04445669 | -0.6759904 | 21.70605 | 16.20196 | 28.54876 | #VALUE! | 0? | 0? | #VALUE! | 0? | 0? | #VALUE! | 0? | 0? | #VALUE! | 0? | 0? | #VALUE! | 0? | 0? | #VALUE! | 0? | 0? | #VALUE! | 0? | 0? | #VALUE! | 0? | 0? | 353.0121 | 353.0121 | 353.0121 | #VALUE! | 0? | 0? | #VALUE! | 0? | 42.2184 | 218.59375 | #VALUE! | #VALUE! | #VALUE! | #VALUE! | #VALUE! | #VALUE! | #VALUE! | #VALUE! | 0 | 0 | 0 | 0 | 0 | 0
2020-07-17 | 0 | 0 | 0 | 0 | 0 | 0 | -0.0002 | 0 | [6 empty] | 0 | 500 | 0 | 423.06 | 0 |  | 0 | [11 empty] | 0 | 0 |  | 0 | 177 |  | 0 | 6.924605 | 66 | 3 | 0.00587968 |  |  | 0.006832031 | 68 | 118 | 5410 | 12 | 15 | 0 | 24 | 2 | 2 | 2 |  |  | 0 | [6 empty] | #VALUE! | #VALUE! | 25.17855 | 24.97474 | 0 | 0 | 0 |  |  | 7.897886 | [23 empty] | 1300 | 0 | 0 | 0 | 162.49 | 180.58 | 343.07 | 0 | 10 | 17.9298 | 28.98614 | 0.2233183 |  |  | 0.1306807 | 0.353999 | 63.08444 | 36.91556 | [5 empty] | 0 |  |  |  |  | 0.01264282 |  | 60.72922 |  | 0 | 0 |  | 28.026 | 0 | 4 | [10 empty] | 19 | 3.4 | 3.6 |  | 175 | 0 |  |  |  | 0 | 0 | -0.6911815 |  |  |  | 0.354798 | -0.2215702 | 25.17706 | 634.3714 | -1678.806 | -2.691756 | 644.2467 | 15 | -0.6303394 | -0.02689427 | -0.6572337 | 21.61572 | 15.77397 | 28.93784 | #VALUE! | 0? | 0? | #VALUE! | 0? | 0? | #VALUE! | 0? | 0? | #VALUE! | 0? | 0? | #VALUE! | 0? | 0? | #VALUE! | 0? | 0? | #VALUE! | 0? | 0? | #VALUE! | 0? | 0? | 353.0121 | 353.0121 | 353.0121 | #VALUE! | 0? | 0? | #VALUE! | 27.36854 | 37.8737 | 140.9375 | #VALUE! | #VALUE! | #VALUE! | #VALUE! | #VALUE! | #VALUE! | #VALUE! | #VALUE! | 0 | 0 | 0 | 0 | 0 | 0
2020-07-18 | 0 | 0 | 0 | 0 | 0 | 0 | 0 | 0 | [6 empty] | 0 | 257 | 0 | 423.06 | 0 |  | 0 | [11 empty] | 0 | 0 |  | 0 | 119 |  | 0 | #VALUE! | 41 | 3 | 0.00587968 |  |  | 0.006832031 | 66 |  | 5410 | 13 | 15 | 0 | 16.5 |  | 2 | 2 |  |  | 0 | [6 empty] | #VALUE! | #VALUE! | 25.17855 | 24.97474 | 0 | 0 | 0 |  |  | 7.897886 | [23 empty] | 1300 | 0 | 0 | 0 | 0 | 464.25 | 464.25 | 2 | 11 | -144.25 | 27.625 | 0.831251 |  |  | -8.313147 | -7.481896 | -11.11016 | 111.1102 | [5 empty] | 0 |  |  |  |  | -0.2672106 |  |  |  | -21.663 | 0 |  | 49.689 | 0 | 4 | [10 empty] | 19 | 1 | 0.7 |  |  | 0 |  |  |  | 0 | 0 | -0.6563143 |  |  |  | 0.354798 | -0.1664614 | 25.15551 | 634.3714 | -1922.677 | -3.078853 | 644.2467 | 15 | -0.6311904 | -0.03883622 | -0.6700266 | 20.9449 | 15.07364 | 26.9665 | #VALUE! | 0? | 0? | #VALUE! | 0? | 0? | #VALUE! | 0? | 0? | #VALUE! | 0? | 0? | #VALUE! | 0? | 0? | #VALUE! | 0? | 0? | #VALUE! | 0? | 0? | #VALUE! | 0? | 0? | 353.0121 | 353.0121 | 353.0121 | #VALUE! | 0? | 0? | 22.30837 | 26.69413 | 37.69213 | 81.171875 | #VALUE! | #VALUE! | #VALUE! | #VALUE! | #VALUE! | #VALUE! | #VALUE! | #VALUE! | 0 | 0 | 0 | 0 | 0 | 0
2020-07-19 | 0 | 0 | 0 | 0 | 0 | 0 | 0.0001 | 0 | [6 empty] | 0 | 490 | 0 | 423.06 | 0 |  | 0 | [11 empty] | 0 | 0 |  | 0 | 276.4 |  | 0 | 6.401318 | 76 | 8 | 0.00587968 |  |  | 0.006832031 | 63 | 117 | 5410 | 13 | 15 | 0 | 24 | 2 | 2 | 2 |  |  | 0 | [6 empty] | #VALUE! | #VALUE! | 25.17855 | 24.97474 | 0 | 0 | 0 |  |  | 7.897886 | [23 empty] | 1300 | 0 | 0 | 0 | 0 | 0 | 0 | 0 | 0 | 158.0001 | 28.23811 | 4.301147 |  |  | -13.71212 | -9.410972 | -45.70354 | 145.7035 | [5 empty] | 0 |  |  |  |  | -0.3361062 |  |  |  | 0 | 0 |  | 49.689 | 0 | 4 | [10 empty] | 19 | 4.383333 | 0.7 |  | 175 | 0 |  |  |  | 0 | 0 | -0.5492936 |  |  |  | 0.354798 | -0.2332397 | 25.02258 | 634.3714 | -2166.548 | -3.46595 | 644.2467 | 15 | -0.623128 | -0.02261754 | -0.6457455 | 18.86161 | 15.03473 | 26.74602 | #VALUE! | 0? | 0? | #VALUE! | 0? | 0? | #VALUE! | 0? | 0? | #VALUE! | 0? | 0? | #VALUE! | 0? | 0? | #VALUE! | 0? | 0? | #VALUE! | 0? | 0? | #VALUE! | 0? | 0? | 353.0121 | 353.0121 | 353.0121 | #VALUE! | 0? | 0? | 19.82721 | 25.0211 | 37.65322 | 57.1875 | #VALUE! | #VALUE! | #VALUE! | #VALUE! | #VALUE! | #VALUE! | #VALUE! | #VALUE! | 0 | 0 | 0 | 0 | 0 | 0
2020-07-20 | 0 | 0 | 0 | 0 | 0 | 0 | 0.0002 | 0 | [6 empty] | 0 | 376 | 0 | 423.06 | 0 |  | 0 | [11 empty] | 0 | 0 |  | 0 | 23 |  | 0 | 6.408643 | 130 | 6 | 0.00587968 |  |  | 0.006832031 | 60 | 111 | 5410 | 14 | 15 | 0 | 24 | 2 | 2 | 2 |  |  | 0 | [6 empty] | #VALUE! | #VALUE! | 25.17855 | 24.97474 | 0 | 0 | 0 |  |  | 7.897886 | [23 empty] | 1300 | 0 | 0 | 0 | 0 | 212.15 | 212.15 | 0 | 7 | 67.8502 | 26.21279 | 4.905503 |  |  | -9.002653 | -4.09715 | -119.7296 | 219.7296 | [5 empty] | 0 |  |  |  |  | -0.1463268 |  |  |  | 0 | 0 |  | 49.689 | 0 | 4 | [10 empty] | 19 | 3 | 0.7 |  | 175 | 0 |  |  |  | 0 | 0 | -0.595164 |  |  |  | 0.354798 | -0.07337962 | 25.25823 | 634.3714 | -2410.419 | -3.853047 | 644.2467 | 15 | -0.6351205 | -0.01772466 | -0.6528451 | 20.45422 | 13.98422 | 26.90165 | #VALUE! | 0? | 0? | #VALUE! | 0? | 0? | #VALUE! | 0? | 0? | #VALUE! | 0? | 0? | #VALUE! | 0? | 0? | #VALUE! | 0? | 0? | #VALUE! | 0? | 0? | #VALUE! | 0? | 0? | 353.0121 | 353.0121 | 353.0121 | #VALUE! | 0? | 0? | 20.73917 | 26.4607 | 33.87914 | 71.171875 | #VALUE! | #VALUE! | #VALUE! | #VALUE! | #VALUE! | #VALUE! | #VALUE! | #VALUE! | 0 | 0 | 0 | 0 | 0 | 0
2020-07-21 | 0 | 0 | 0 | 0 | 0 | 0 | 0.0004 | 0 | [6 empty] | 0 | 607 | 0 | 423.06 | 0 |  | 0 | [11 empty] | 0 | 0 |  | 0 | 247.9 |  | 0 | 6.163186 | 75 | 4 | 0.00587968 |  |  | 0.006832031 | 54 | 209 | 5410 | 14 | 15 | 0 | 23.66667 | 2 | 2 | 2 |  |  | 29.03 | [6 empty] | #VALUE! | #VALUE! | 25.17855 | 24.97474 | 0 | 0 | 0 |  |  | 7.897886 | [23 empty] | 1300 | 0 | 0 | 0 | 0 | 107.99 | 107.99 | 0 | 3 | 139.0104 | 28.00693 | 3.067769 |  |  | -4.994932 | -1.927163 | -159.1857 | 259.1857 | [5 empty] | 0 |  |  |  |  | -0.06882726 |  |  |  | 0 | 0 |  | 49.689 | 0 | 4 | [10 empty] | 19 | 5 | 0.7 |  | 175 | 0 |  |  |  | 0 | 0 | -0.6595455 |  |  |  | 0.354798 | 0.4043699 | 24.56651 | 634.3714 | -2654.29 | -4.240143 | 644.2467 | 15 | -0.6547707 | -0.04505813 | -0.6998288 | 21.62037 | 16.55214 | 28.12077 | #VALUE! | 0? | 0? | #VALUE! | 0? | 0? | #VALUE! | 0? | 0? | #VALUE! | 0? | 0? | #VALUE! | 0? | 0? | #VALUE! | 0? | 0? | #VALUE! | 0? | 0? | #VALUE! | 0? | 0? | 353.0121 | 353.0121 | 353.0121 | #VALUE! | 0? | 0? | 23.16301 | 27.19994 | 36.73239 | 184.609375 | #VALUE! | #VALUE! | #VALUE! | #VALUE! | #VALUE! | #VALUE! | #VALUE! | #VALUE! | 0 | 0 | 0 | 0 | 0 | 0
2020-07-22 | 0 | 0 | 0 | 0 | 0 | 0 | -0.0004 | 0 | [6 empty] | 0 | 516 | 0 | 423.06 | 0 |  | 0 | [11 empty] | 0 | 0 |  | 0 | 155.4 |  | 0 | 5.956039 | 75 | 4 | 0.00587968 |  |  | 0.006832031 | 76 | 188 | 5410 | 15 | 15 | 0 | 24 | 2 | 2 | 2 |  |  | 10.46 | [6 empty] | #VALUE! | #VALUE! | 25.17855 | 24.97474 | 0 | 0 | 0 |  |  | 7.897886 | [23 empty] | 1300 | 0 | 0 | 0 | 0 | 100.33 | 100.33 | 0 | 3 | -12.3304 | 23.09875 | -4.938009 |  |  |  | -4.938009 | 100 | 0 | 0.2538096 |  |  |  |  | 0 |  |  |  |  | -0.1763575 |  |  |  | 0 | 0 |  | 49.689 | 0 | 4 | [10 empty] | 19 | 6.916667 | 0.7 |  | 175 | 0 |  |  |  | 0 | 0 | -0.5544793 |  |  |  | 0.354798 | 78.48172 | -70.15941 | 634.3714 | -2898.161 | -4.62724 | 644.2467 | 15 | -0.6044205 | -0.1201274 | -0.7245479 | 21.08898 | 16.40948 | 27.42041 | #VALUE! | 0? | 0? | #VALUE! | 0? | 0? | #VALUE! | 0? | 0? | #VALUE! | 0? | 0? | #VALUE! | 0? | 0? | #VALUE! | 0? | 0? | #VALUE! | 0? | 0? | #VALUE! | 0? | 0? | 353.0121 | 353.0121 | 353.0121 | #VALUE! | 0? | 0? | 31.02039 | 49.23481 | 29.56036 | 77.1875 | #VALUE! | #VALUE! | #VALUE! | #VALUE! | #VALUE! | #VALUE! | #VALUE! | #VALUE! | 0 | 0 | 0 | 0 | 0 | 0
2020-07-23 | 0 | 0 | 0 | 0 | 0 | 110 | 104.528 | 0.2 |  | 9.5 |  | 847.7018 | 2005.828 | 234.7992 | 0 | 556 | 347.2334 | 432.6173 | 0 |  | 3.343943 | 4.72905 | [10 empty] | 0 | 0 | 31.56998 | 96.8 | 121.2 | 14.84 | 26.86 | 5.598864 | 36 | 2 | 1.624504 |  |  | 6.686695 | 76 | 209 | 5410 | 16 | 15 | 0 | 19 | 2 | 2 | 2 | 60 | 36 | 19.57 | [6 empty] | 365.5761 | 280.5669 | 226.3019 | 129.2642 | 0 | 0 | 0 |  |  | 7.405314 | [23 empty] | 1300 | 4.8 | 0 | 4.8 | 37.39 | 107.69 | 145.08 | 0 | 4 | -156.552 | 28.51733 | 30.19884 |  |  |  | 30.19884 | 100 | 0 | 0.235134 |  |  |  |  | 1 | 25 | 53569.99 | 2835.362 | 6.890332 | 1.07853 | 417.7948 | 1279.752 | 98.33145 | 0 | 0 | 0.9502545 | 49.689 | 0 | 4 |  |  | 100 | [7 empty] | 19 | 7.166667 | 0.7 |  | 175 | 0 |  |  |  | 0 | 0 | 15.38546 | 393.1011 | 374.971 | 367.1982 | -0.08966988 | 88.86258 | -112.8843 | 630.2446 | -3032.032 | -4.814337 | 639.6368 | 10 | 5.937446 | 2.771526 | 8.708972 | 22.15936 | 16.74667 | 28.67844 | #VALUE! | -20 | 1020 | #VALUE! | -20 | 317 | #VALUE! | -20 | 326 | #VALUE! | -51 | 400 | #VALUE! | 0 | 31 | #VALUE! | 0 | 44.8 | #VALUE! | 0 | 33.5 | #VALUE! | 0 | 40.7 | 546.2214 | 202.6092 | 889.9209 | #VALUE! | 3.638184 | 175.2697 | 51.70141 | 57.17202 | 35.4614 | 4013.4375 | #VALUE! | #VALUE! | #VALUE! | #VALUE! | #VALUE! | #VALUE! | #VALUE! | #VALUE! | 0 | 0 | 0 | 0 | 0 | 0
2020-07-24 | 52.34 | 6.66 | 1.41 | 0.8 | 3.52 | 613 | 511.2189 | 1 | 43348.49 | 9.383333 |  | 895.5394 | 2196.043 | 261.5704 | 0 | 743 | 612.7977 | 591.658 | 26013 | 250 | 7.869859 | 30.21515 | 896.481 | 898.4648 | 884.8349 | 895.4906 | 899.116 | 895.4809 | 896.7383 | 897.7089 | 897.9513 | 895.4021 | 0 | 0 | 28.56892 | 539.44 | 265.8 | 14.84 | 8.32 | 4.467261 | 39 | 3 | 1.475797 | 1.4 | 1.2 | 5.889521 | 75 | 210 | 0 | 17 | 19 | 0 | 0 | 2 | 2 | 2 | 51.33333 | 27.33333 | 0 | 25 | 43 | 58 | 2.4 | 2.8 | 1.25 | 449.2592 | 317.0085 | 282.6423 | 151.9803 | 1 | 10.82 | 10.7 |  |  | 7.565324 | [13 empty] | 31 | 32 | 48 | 58 | 32 | 32 | 32 | 32 | 32 | 32 | 1300 | 24 | 0 | 24 | 255.46 | 36.72 | 292.18 | 0 | 8 | 23.0389 | 31.94776 | 153.5051 | 28.24516 | 9.93076 | -6.577126 | 185.1039 | 98.18824 | 1.811757 | 0.2028336 | 17.325 | 23.85 | 9.825 | 2.325 | 0 | 80 | 61991.73 | 3749.505 | 7.512061 | 6.610855 | 423.97 | 345.0395 | 99.59223 | 17.181 | 0 | 0.8339623 | 32.508 | 0 | 4 | 36 | 50.33333 | 140 | 16 | 220 | 352 | 22.3 | 35.4 | 13.3 | 2.8 | 21 | 9 | 3 | 55.03333 | 175 | 0 | 15 | 21 | 20 | 24 | 0 | 507.6387 | 456.6862 | 416.34 | 418.2654 | 0.4108233 | 81.01358 | -180.9554 | 626.8559 | -2662.903 | -4.201434 | 634.4025 | 10 | 11.22224 | 11.68122 | 22.90346 | 22.63898 | 17.91392 | 30.04022 | 170.0616 | 148 | 193 | 220.1207 | 19 | 296 | 248.8345 | -20 | 310 | 295.4195 | 150 | 306 | 18.13207 | 7.2 | 31.2 | 24.85479 | 6.1 | 45 | 9.00024 | 0 | 31 | 2.594556 | 1.1 | 31 | 896.0209 | 881.6241 | 906.9882 | 3.547167 | 1.529382 | 10.76117 | 54.4687 | 56.01775 | 36.21362 | 482.5 | 1.269742 | 2.545845 | 1.44248 | 1.327344 | 236.1566 | 153.7571 | 258.8505 | 397.0129 | 2.8 | 3.2 | 4.3 | 4.6 | 3.9 | 4.1 | 408 | 127 | 515
2020-07-25 | 53.12 | 6.44 | 1.38 | 0.76 | 3.46 | 617 | 479.2146 | 0.9958333 | 45895.01 | 9.466667 | 758.9626 | 877.9126 | 2161.729 | 262.7307 | 0 | 458 | 627.3683 | 581.5338 | 2337.4 | 250 | 10.68326 | 35.11552 | 887.0727 | 886.0011 | 855.9641 | 879.1601 | 883.8412 | 870.7045 | 876.9276 | 883.6295 | 884.5802 | 873.2833 | 9.832 | 5 | 29.6073 | 557.792 | 253.7 | 14.84 | 8.82 | #VALUE! | 66 | 4 | 1.826258 | 1.4 | 1.2 | 9.484722 | 70 | 207 | 5886 | 17 | 21 | 1.333333 | 0 | 2 | 2 |  | 48 | 27.33333 | 72.82 | 26 | 44 | 53 | 2.4 | 1.7 | 0.75 | 461.205 | 317.477 | 283.9497 | 189.4047 | 0 | 10.8 | 10.69 |  |  | 7.807058 | 122 | [12 empty] | 0 | 0 | 0 | 2 | 10 | 2 | 2 | 2 | 6 | 0 | 1300 | 23.9 | 0 | 23.9 | 270.35 | 0 | 270.35 | 0 | 8 | 24.8646 | 30.30538 | 154.3886 | 29.62495 | 13.81238 | -3.994055 | 193.8319 | 94.93462 | 5.065382 | 0.3170034 | 7.483333 | 5.066667 | 3.033333 | 0.6666667 | 0 | 25 | 63626.17 | 4007.779 | 7.308655 | 6.922568 | 420.5268 | 285.5588 | 99.65197 | 15.687 | 0 | 0.7766849 | 16.821 | 0 | 4 | 30.66667 | 38.66667 | 160 | 20 | 225 | 350 | 8.4 | 8 | 4.8 | 1.4 | 24 | 10 | 5.1 | 54.26667 | 175 | 0 | 24 | 21 | 18 | 25 | 0 | 523.9987 | 462.3526 | 422.8438 | 427.3718 | 0.4624767 | 50.77145 | -271.0584 | 625.6654 | -2289.774 | -3.592697 | 633.5928 | 10 | 8.536262 | 14.66815 | 23.20441 | 20.6728 | 16.39649 | 28.76923 | 187.8713 | 181 | 194 | 292.7969 | 280 | 301 | 295.6514 | 284 | 303 | 298.7629 | 290 | 306 | 7.120509 | 5.4 | 8.8 | 4.064028 | 2.3 | 6.6 | 2.510969 | 1.8 | 3.7 | 0.5490891 | 0.2 | 1.2 | 877.5589 | 851.119 | 896.8302 | 7.899732 | 2.481024 | 16.22888 | 54.23184 | 55.55086 | 31.93375 | 385.78125 | 1.396848 | 1.400954 | 1.346733 | 1.171288 | 387.647 | 56.66601 | 405.1647 | 361.124 | 2.9 | 3 | 4.5 | 4.6 | 3.8 | 4 | 376 | 160 | 692
2020-07-26 | 53.32 | 6.45 | 1.37 | 0.85 | 3.12 | 666 | 568.8695 | 1 | 48594.23 | 9.483333 | 768.1078 | 887.062 | 2165.754 | 277.3919 | 0 | 795 | 651.6896 | 649.4471 | 2412.8 | 250 | 10.03925 | 41.00397 | 893.0552 | 896.9239 | 865.444 | 890.809 | 892.4472 | 881.4017 | 887.0872 | 889.3281 | 893.5121 | 875.0623 | 9.832 | 5 | 31.70859 | 600.912 | 374.6 | 14.84 | 8.01 | 4.110121 | 83 | 4 | 1.533046 | 1.5 | 1.3 | 4.77 | 64 | 205 | 5886 | 19 | 21 | 3.5 | 0 | 2 | 2 | 2 | 49.33333 | 32.33333 | 0 | 28 | 43 | 45 | 2.3 | 9.4 | 3 | 466.5487 | 322.1709 | 223.0521 | 285.0419 | 2 | 10.82 | 10.82 | 5.87 | 1.5 | 7.773349 | 124 | 128 | [11 empty] | 9 | 10 | 22 | 26 | 10 | 11 | 10 | 10 | 8 | 10 | 1300 | 24 | 0 | 24 | 0 | 0 | 0 | 0 | 0 | 46.8695 | 31.56148 | 158.2669 | 33.29044 | 17.21213 | -3.629456 | 205.14 | 93.37883 | 6.621174 | 0.4838219 | 5.4 | 2.083333 | 1.7 | 0.2333333 | 0 | 43 | 63806.76 | 4068.344 | 7.668079 | 7.32643 | 420.8472 | 372.0081 | 99.57042 | 14.19461 | 0 | 0.8541584 | 2.626395 | 0 | 4 | 32.33333 | 30.66667 | 202 | 18 | 226 | 355 | 6.4 | 3.1 | 1.9 | 0.3 | 27 | 9.733333 | 7.2 | 55.06667 | 175 | 0 | 20 | 19 | 19 | 32 | 12 | 557.1738 | 465.6627 | 426.5319 | 431.3568 | 0.519558 | 91.84801 | -256.3892 | 631.3586 | -1867.645 | -2.979794 | 639.5548 | 10 | 10.05247 | 7.654952 | 17.70742 | 19.1203 | 15.70912 | 25.28048 | 191.3462 | 185 | 197 | 296.6619 | 288 | 302 | 297.1344 | 289 | 302 | 299.1488 | 296 | 302 | 5.030594 | 3 | 6.8 | 1.758436 | 1.1 | 3.5 | 1.592285 | 1.3 | 2 | 0.2197662 | 0.2 | 0.3 | 889.9161 | 868.9995 | 903.0856 | 5.378394 | 3.741353 | 11.58179 | 55.24325 | 57.15906 | 33.52897 | 516.71875 | 1.349363 | 1.168548 | 1.353665 | 0.9835621 | 332.1602 | 111.8134 | 480.9274 | 229.4668 | 2.8 | 3 | 4.5 | 4.6 | 3.9 | 4 | 413 | 377 | 466
2020-07-27 | 52.32 | 6.89 | 1.53 | 1 | 3.34 | 635 | 520.7252 | 1 | 47043.82 | 9.658333 | 886.5898 | 881.9676 | 2166.774 | 268.5604 | 0 | 772 | 650.3988 | 665.1021 | 14853.8 | 250 | 9.770608 | 37.03819 | 890.6765 | 888.8249 | 866.0236 | 880.6484 | 887.5221 | 878.859 | 876.6941 | 886.4922 | 888.3529 | 852.0395 | 9.764 | 5 | 30.33842 | 573.564 | 476.4 | 14.84 | 8.03 | 3.548933 | 124 | 5 | 1.578182 | 2.1 | 1.5 | 5.248552 | 57 | 202 | 5886 | 20 | 21 | 1.666667 | 0 | 2 | 2 | 2 | 42 | 43 | 29.37 | 27 | 48 | 51 | 2.2 | 4.1 | 3 | 460.2834 | 318.0703 | 182.7304 | 284.8684 | 1 | 10.78 | 10.41 | 7.67 | 2.1 | 7.569848 | 112 | 133 | [11 empty] | 27 | 26 | 16 | 42 | 26 | 26 | 26 | 26 | 26 | 26 | 1300 | 24 | 0 | 24 | 269.85 | 0 | 269.85 | 0 | 8 | 62.8752 | 30.69696 | 155.7972 | 32.21174 | 16.17741 | -3.464765 | 200.7216 | 93.66653 | 6.333471 | 0.6185512 | 2.833333 | 1.1 | 1.3 | 0.2 | 0 | 62 | 62994.57 | 4066.048 | 7.477051 | 7.16863 | 420.8367 | 336.3965 | 99.60035 | -12.70061 | 0 | 0.8200397 | 15.327 | 0 | 4 | 31 | 32.33333 | 201 | 20 | 347 | 355 | 3 | 1.1 | 2 | 0.2 | 29 | 11.55 | 7.1 | 54.36667 | 176 | 0 | 21 | 19 | 19 | 23 | 7 | 541.7814 | 463.4132 | 424.4713 | 430.2834 | 0.2839999 | 94.83437 | -271.689 | 631.809 | -1476.516 | -2.366891 | 640.1991 | 10 | 16.01105 | 6.746625 | 22.75767 | 18.28222 | 15.76101 | 22.27161 | 194.2774 | 118 | 224 | 296.8192 | 212 | 330 | 228.9425 | -14 | 372 | 299.0193 | 259 | 311 | 2.754213 | 1.4 | 4.4 | 1.069494 | 0.3 | 2 | 1.256345 | 0 | 8.400001 | 0.1986262 | 0 | 0.3 | 879.4389 | 861.5045 | 903.0856 | 9.526876 | 5.349874 | 16.08004 | 54.46382 | 55.35633 | 32.32283 | 543.359375 | 1.229152 | 0.9087974 | 1.030776 | 0.8251051 | 176.5848 | 127.1521 | 485.1713 | 164.6419 | 2.9 | 3 | 4.6 | 4.7 | 4 | 4 | 390 | 289 | 623
2020-07-28 | 52.05 | 7.11 | 1.55 | 0.94 | 3.4 | 659 | 573.6356 | 1 | 48010.76 | 9.375 | 878.3628 | 892.3436 | 2174.602 | 274.4994 | 0 | 842 | 658.4324 | 656.9581 | 25862.2 | 250 | 11.38733 | 38.94384 | 904.2315 | 900.1495 | 873.3272 | 890.8714 | 898.6489 | 889.5403 | 882.959 | 899.0206 | 902.0393 | 878.2658 | 9.75 | 5 | 31.37762 | 594.67 | 487.7 | 27.75464 | 8.71 | 3.475245 | 105 | 5 | 1.649463 | 1.2 | 1.1 | 5.028064 | 50 | 200 | 5886 | 21 | 23 | 5.25 | 0 | 2 | 2 | 2 | 47.33333 | 39.66667 | 0 | 27 | 41 | 42 | 2.3 | 0.9 | 0.25 | 470.4049 | 322.4521 | 281.5487 | 279.6437 | 0 | 11 | 10.4 | 8.22 | 1.8 | 7.448598 | 145 | 110 |  | 7.2 | 7.5 |  | 6.8 | 5.7 | 7.2 | 3.3 | 6.8 | 4.5 | 9.8 | 68 | 42 | 3 | 28 | 37 | 36 | 38 | 38 | 38 | 38 | 1300 | 24 | 0 | 24 | 384.59 | 34.5 | 419.09 | 0 | 12 | 73.5456 | 30.86475 | 161.8129 | 36.644 | 20.23405 | -3.109937 | 215.581 | 92.05676 | 7.943237 | 0.7001981 | 2.733333 | 1.15 | 1.166667 | 0.2 | 0 | 38 | 62711.8 | 3910.268 | 7.956189 | 7.699322 | 420.514 | 409.8741 | 99.54604 | -3.735 | 0 | 0.8704637 | 19.062 | 0 | 12 | 33.66667 | 29.66667 | 150 | 17 | 218 | 351 | 2.9 | 1.3 | 1.3 | 0.2 | 31 | 10.83333 | 6.7 | 54.46667 | 175 | 0 | 22 | 19 | 20 | 33 | 16 | 569.6059 | 466.5249 | 426.5441 | 431.0673 | 0.5320417 | 110.1214 | -248.8085 | 634.802 | -1061.387 | -1.753987 | 643.3418 | 10 | 18.32788 | 10.72302 | 29.0509 | 18.62823 | 15.48865 | 24.78764 | 194.425 | 100 | 229 | 297.3895 | 207 | 316 | 296.8353 | 214 | 313 | 299.1025 | 275 | 311 | 2.780469 | 0.8 | 6.7 | 1.175909 | 0.2 | 2.5 | 1.10289 | 0.3 | 1.8 | 0.1975058 | 0 | 0.3 | 893.0054 | 868.8441 | 906.505 | 9.202342 | 7.259656 | 12.66241 | 54.59567 | 55.39523 | 32.98426 | 517.578125 | 1.174576 | 0.7891503 | 0.9475935 | 0.7563059 | 84.98977 | 134.2864 | 479.4787 | 143.1148 | 2.9 | 3 | 4.5 | 4.6 | 4 | 4 | 390 | 273 | 591
2020-07-29 | 52.2 | 7.43 | 1.49 | 0.92 | 2.78 | 661 | 563.9484 | 1 | 47300.8 | 9.4 | 902.6256 | 908.434 | 2181.216 | 273.7311 | 0 | 794 | 672.6242 | 666.4395 | 25862.2 | 250 | 11.32431 | 37.58833 | 918.896 | 916.8329 | 890.0787 | 907.7767 | 913.6476 | 904.9797 | 901.1043 | 914.1559 | 916.3279 | 888.6658 | 9.75 | 5 | 31.46164 | 596.43 | 538.1 | 29.59 | 8.35 | 2.95376 | 114 | 6 | 1.593579 | 1.5 | 1.8 | 4.992352 | 49 | 198 | 5886 | 22 | 27 | 4.25 | 0 | 2 | 2 | 2 | 49.33333 | 38.33333 | 0 | 27 | 40 | 42 | 2.3 | 0.8 | 0.25 | 469.5021 | 321.1889 | 281.1952 | 278.3789 | 0 | 11.06 | 10.8 | 7.7 | 3 | 7.416092 |  |  |  | 8 | 11 |  |  | 3.4 | 3.6 | 3 | 7.2 | 5.4 | 10.4 | 21 | 14 | 1 | 11 | 14 | 14 | 13 | 14 | 14 | 14 | 1300 | 24 | 0 | 24 | 199.16 | 0 | 199.16 | 0 | 6 | 84.7884 | 30.97689 | 163.9424 | 39.6136 | 23.41018 | -2.142184 | 224.824 | 90.54016 | 9.459842 | 0.6797894 | 2.666667 | 1.133333 | 0.9333333 | 0.2 | 0 | 41 | 62404.71 | 3837.58 | 8.19668 | 8.029427 | 420.4786 | 468.1851 | 99.49869 | 12.699 | 0 | 0.8531746 | 6.363 | 0 | 12 | 33 | 41.33333 | 150 | 20 | 205 | 321 | 2.9 | 1.2 | 1 | 0.2 | 33 | 12.45 | 6.5 | 54.33333 | 175 | 0 | 21 | 18 | 19 | 31 | 20 | 582.5896 | 467.4114 | 424.8317 | 429.2242 | 0.6891578 | 128.165 | -291.9886 | 637.3998 | -644.2581 | -1.141084 | 646.0596 | 10 | 20.55258 | 11.92219 | 32.47476 | 18.06037 | 15.15145 | 22.73851 | 194.2382 | 98 | 230 | 296.7611 | 230 | 328 | 297.2557 | 230 | 321 | 298.6818 | 229 | 339 | 2.597179 | 0.6 | 4.9 | 1.114531 | 0.4 | 1.6 | 0.8893299 | 0.2 | 1.8 | 0.2028438 | 0 | 0.5 | 907.4787 | 896.4341 | 922.0088 | 9.14009 | 6.684448 | 11.88838 | 54.62967 | 55.65462 | 32.47845 | 605.234375 | 1.203944 | 0.7731365 | 0.694928 | 0.7639513 | 155.2285 | 183.491 | 276.058 | 170.4025 | 2.9 | 3 | 4.5 | 4.6 | 4 | 4 | 395 | 291 | 577
2020-07-30 | 51.95 | 7.5 | 1.62 | 0.92 | 3.16 | 657 | 564.8364 | 1 | 45210.31 | 9.5 | 912.1189 | 916.8306 | 2198.253 | 275.9093 | 0 | 792 | 668.1251 | 664.1543 | 25409.8 | 250 | 12.48124 | 44.60728 | 926.5235 | 922.4375 | 899.3318 | 916.6915 | 921.1661 | 912.6382 | 913.047 | 922.8095 | 919.3243 | 885.6089 | 9.75 | 5 | 31.31427 | 592.91 | 552.8 | 29.59 | 8.4 | 2.636352 | 163 | 7 | 1.515425 | 1.3 | 1.9 | 4.771863 | 85 | 197 | 5886 | 23 | 30 | 3.333333 | 0 | 2 | 2 | 2 | 49.66667 | 43.33333 | 21.06 | 27 | 42 | 42 | 2.3 | 5.6 | 1.75 | 460.627 | 319.3464 | 282.6145 | 279.978 | 0 | 10.82 | 10.5 | 7.1 | 3.13 | 7.817636 | 142 | 140 |  | 4 | 5 |  | 5 | 9.2 | 7.8 | 5.8 | 9.4 | 5 | 7.8 | 34 | 26 | 0 | 16 | 24 | 24 | 24 | 24 | 24 | 24 | 1200 | 24 | 0 | 24 | 382.81 | 0 | 382.81 | 0 | 11 | 72.0264 | 31.50345 | 162.6915 | 38.4852 | 21.70001 | -2.812367 | 220.0644 | 91.41722 | 8.582783 | 0.6697303 | 2.283333 | 1.133333 | 0.8333333 | 0.2 | 0 | 100 | 62475.54 | 3868.975 | 8.246924 | 7.859442 | 420.2142 | 451.3014 | 99.52013 | 4.379933767 | 0 | 0.8597205 | 1.983066 | 0 | 12 | 38.33333 | 47 | 139 | 20 | 210 | 360 | 2.5 | 1.2 | 1 | 0.2 | 34 | 12.66667 | 7.7 | 55.13333 | 175 | 0 | 21 | 18 | 18 | 33 | 17 | 576.1109 | 466.5531 | 424.9909 | 430.1363 | -0.2043435 | 107.3887 | -260.118 | 639.168 | -231.129 | -0.528181 | 647.9262 | 10 | 19.53701 | 11.84768 | 31.38469 | 19.70539 | 15.5924 | 24.76172 | 193.9619 | 94 | 248 | 295.8736 | 208 | 350 | 297.4365 | 222 | 332 | 299.1515 | 247 | 337 | 2.396676 | 0.5 | 6.7 | 1.087623 | 0.3 | 2.3 | 0.8440787 | 0.3 | 1.4 | 0.2023241 | 0.1 | 0.4 | 914.553 | 895.3253 | 923.9951 | 9.65403 | 6.00611 | 13.20547 | 55.0699 | 56.9256 | 33.59382 | 2117.5 | 1.16778 | 0.7706565 | 0.6865667 | 0.7697468 | 129.7689 | 179.0698 | 264.3084 | 180.8767 | 2.8 | 2.9 | 4.5 | 4.6 | 4 | 4 | 404 | 360 | 496
2020-07-31 | 50.99 | 7.49 | 1.53 | 0.89 | 3.08 | 655 | 549.688 | 1 | 45005.83 | 9.458333 | 932.848 | 915.7828 | 2198.165 | 281.4199 | 0 | 828 | 653.9859 | 665.1183 | 25937.6 | 250 | 11.55438 | 43.36124 | 929.0661 | 920.173 | 900.0428 | 910.8508 | 920.2773 | 913.5873 | 907.4286 | 924.8366 | 921.8517 | 891.2561 | 11.376 | 5 | 31.07013 | 592.776 | 891.5 | 29.59 | 3.78 | 2.318958 | 75 | 4 | 1.293995 | 1.1 | 1.7 | 3.864445 | 79 | 195 | 5886 | 24 | 33 | 3.5 | 0 | 2 | 2 | 2 | 50 | 43 | 0 | 27 | 41 | 48 | 2.3 | 3.6 | 2.5 | 459.6796 | 318.7721 | 284.4722 | 288.4048 | 0 | 10.7 | 10.32 | 7.63 | 2.17 | 8.039035 | 135 | 128 |  | 7.6 | 10.2 |  |  | 3.8 | 4 | 3.2 | 7.4 | 7.6 | 10.4 | 46 | 30 | 1 | 0 | 33 | 30 | 30 | 30 | 30 | 30 | 1200 | 24 | 0 | 24 | 307.89 | 34.62 | 342.51 | 0 | 10 | 86.178 | 31.26814 | 161.7629 | 37.6428 | 20.88916 | -2.720805 | 217.5741 | 91.64958 | 8.350423 | 0.6274354 | 2.2 | 0.9833333 | 0.75 | 0.2 | 0 | 33 | 62473.05 | 3869.665 | 8.14148 | 7.770503 | 421.0427 | 408.7061 | 99.55903 | -7.367933767 | 0 | 0.8392183 | 9.351 | 15290 | 13 | 30.33333 | 48.66667 | 151 | 17 | 201 | 340 | 2.3 | 1.1 | 0.8 | 0.2 | 35 | 11.08333 | 7.8 | 55.33333 | 175 | 0 | 23 | 18 | 18 | 36 | 20 | 568.5818 | 466.4891 | 425.5937 | 429.7868 | 0.5939632 | 131.5654 | -271.4934 | 648.091 | 272 | 0.08472222 | 657.0658 | 10 | 23.03392 | 11.71451 | 34.74842 | 20.23277 | 15.74803 | 25.17673 | 195.7214 | 98 | 227 | 297.8329 | 232 | 331 | 298.34 | 231 | 303 | 299.2323 | 276 | 315 | 2.120372 | 0.5 | 3.3 | 0.9751609 | 0.5 | 2 | 0.7575752 | 0.5 | 0.9 | 0.1977512 | 0.1 | 0.2 | 914.011 | 899.0674 | 927.7704 | 9.56568 | 5.804352 | 12.47086 | 55.36528 | 56.60137 | 32.55627 | 688.515625 | 1.168564 | 0.7488482 | 0.6639105 | 0.6591508 | 135.0836 | 214.6959 | 246.644 | 179.2138 | 2.9 | 2.9 | 4.5 | 4.6 | 4 | 4 | 401 | 338 | 502
2020-08-01 | 51.89 | 7.76 | 1.57 | 0.98 | 3.02 | 668 | 560.7668 | 1 | 47292.33 | 9.566667 | 932.5182 | 907.2181 | 2188.677 | 284.0902 | 166.6667 | 849 | 668.3672 | 675.3506 | 25485.2 | 250 | 15.84819 | 68.31387 | 919.6531 | 910.739 | 903.1456 | 894.3196 | 912.1657 | 910.371 | 892.7396 | 914.6112 | 915.7019 | 870.2498 | 0 | 5 | 31.41935 | 592.84 | 544.3 | 29.59 | 8.93 | 1.961905 | 51 | 3 | 1.347679 | 1.5 | 1.5 | 4.666588 | 73 | 194 | 5886 | 1 | 4 | 2 | 0 | 2 | 2 | 2 | 49.33333 | 41 | 0 | 28 | 44 | 51 | 2.3 | 2.7 | 2 | 468.3333 | 321.181 | 287.3466 | 292.9056 | 0 | 10.7 | 10.15 | 7.43 | 6.8 | 8.106448 | 145 | 143 |  | 3.8 | 6 |  |  | 5.4 | 8 | 10 | 2.6 | 2 | 4.2 | 24 | 16 | 0 | 0 | 16 | 16 | 16 | 16 | 16 | 16 | 1000 | 24 | 0 | 24 | 309.71 | 0 | 309.71 | 0 | 9 | 92.0568 | 31.41806 | 161.8802 | 38.73944 | 21.29119 | -2.59985 | 219.311 | 91.47725 | 8.522755 | 0.6135696 | 2.7 | 1.133333 | 0.8166667 | 0.2 | 0 | 31 | 63473.57 | 3966.569 | 8.118824 | 7.832536 | 420.1828 | 430.8727 | 99.53362 | 1.409 | 0 | 0.8394713 | 41.472 | 33530 | 2 | 25.66667 | 53.66667 | 137 | 18 | 205 | 345 | 3.9 | 1.4 | 0.9 | 0.2 | 1 | 10 | 3.4 | 55.8 | 175 | 0 | 22 | 19 | 17 | 30 | 20 | 579.8576 | 465.7384 | 425.227 | 429.798 | 0.760229 | 112.8841 | -220.6667 | 668 | 58.32258 | 0.03225806 | 668 | 17.5 | 22.65464 | 12.77311 | 35.42775 | 20.28347 | 15.5535 | 26.01974 | 194.5674 | 188 | 199 | 297.7786 | 294 | 301 | 298.3379 | 295 | 302 | 299.1805 | 296 | 303 | 3.042895 | 1.8 | 4.9 | 1.194213 | 0.9 | 1.5 | 0.8484954 | 0.7 | 1.1 | 0.2014572 | 0.2 | 0.3 | 903.3195 | 892.8742 | 925.728 | 12.45176 | 8.225245 | 16.04213 | 55.53353 | 56.76998 | 32.81565 | 1569.375 | 1.204 | 0.7790245 | 0.6555944 | 0.6706599 | 142.7872 | 192.9427 | 225.9725 | 183.1187 | 2.8 | 3 | 4.5 | 4.6 | 4 | 4 | 397 | 282 | 573
2020-08-02 | 52.12 | 8.05 | 1.48 | 0.8 | 3.16 | 675 | 581.5856 | 1 | 48848.31 | 9.408333 | 915.8009 | 898.6752 | 2248.801 | 291.246 | 0 | 838 | 677.2999 | 702.631 | 26314.6 | 250 | 7.062427 | 25.61629 | 907.1962 | 902.5545 | 892.586 | 894.0302 | 901.6601 | 900.3051 | 889.4761 | 901.5935 | 902.679 | 844.3456 | 0 | 5 | 31.68713 | 599 | 541.7 | 16.47907 | 8.94 | 1.480816 | 74 | 4 | 1.340901 | 1.3 | 1.5 | 3.90668 | 68 | 194 | 5886 | 2 | 8 | 6.166667 | 0 | 2 | 2 | 2 | 48.33333 | 41.33333 | 0 | 27 | 42 | 50 | 2.3 | 13.2 | 4 | 463.9703 | 324.0694 | 290.4459 | 301.6838 | 0 | 10.96 | 10.63 | 7.1 | 4.7 | 8.153332 | 130 | 153 | [11 empty] | 23 | 16 | 0 | 12 | 22 | 18 | 18 | 18 | 18 | 18 | 1000 | 2 | 22 | 24 | 0 | 0 | 0 | 0 | 0 | 96.5856 | 32.01408 | 161.245 | 39.25517 | 22.00707 | -2.260782 | 220.2464 | 91.03446 | 8.965545 | 0.5611811 | 3.15 | 1.433333 | 0.8833333 | 0.2 | 0 | 40 | 63915 | 4014.203 | 8.038538 | 7.865944 | 419.6434 | 441.5474 | 99.51662 | 5.976 | 0 | 0.8616083 | 35.496 | 0 |  | 28 | 53.66667 | 145 | 20 | 210 | 350 | 3.5 | 1.7 | 1 | 0.2 | 3 | 10.58333 | 2.6 | 55.23333 | 175 | 0 | 20 | 18 | 17 | 28 | 16 | 583.4938 | 465.2918 | 424.2416 | 429.3924 | -0.6713836 | 81.04718 | -216.9383 | 671.5 | 123.6452 | 0.06451613 | 671.5 | 17.5 | 21.89447 | 9.738765 | 31.63323 | 20.52928 | 15.48865 | 27.26479 | 194.5327 | 190 | 198 | 297.4163 | 293 | 301 | 298.4153 | 295 | 302 | 299.2551 | 297 | 302 | 3.067333 | 2.3 | 3.7 | 1.372078 | 1.1 | 1.7 | 0.8542546 | 0.6 | 1 | 0.1958345 | 0.1 | 0.3 | 893.4581 | 872.3625 | 900.615 | 11.84838 | 9.326276 | 15.50631 | 55.66521 | 56.56246 | 33.71054 | 650.625 | 1.173852 | 0.7960169 | 0.6486059 | 0.7631511 | 109.782 | 168.7845 | 209.8442 | 207.0839 | 2.9 | 3 | 4.5 | 4.7 | 3.8 | 4 | 387 | 338 | 618
2020-08-03 | 52.02 | 7.41 | 1.3 | 0.65 | 3 | 669 | 554.454 | 1 | 48435.4 | 9.358333 | 907.2388 | 892.1191 | 2218.962 | 290.5189 | 0 | 902 | 675.2974 | 676.2234 | 24957.4 | 250 | 11.15794 | 42.92603 | 901.4824 | 899.2227 | 890.5919 | 880.0883 | 896.6928 | 895.9955 | 877.2182 | 895.6614 | 899.9103 | 837.1706 | 0 | 5 | 31.35107 | 593.72 | 483 | 13.73 | 8.01 | 1.366852 | 124 | 5 | 1.617377 | 1.3 | 3.4 | 5.357554 | 63 | 190 | 5886 | 3 | 11 | 3.333333 | 0 | 2 | 2 | 2 | 50.66667 | 46 | 161.44 | 27 | 42 | 52 | 2.2 | 2.8 | 2 | 461.0377 | 320.8642 | 212.1386 | 301.9938 | 1 | 10.76 | 10.32 | 8.58 | 2.95 | 8.118572 |  |  |  | 9.1 | 5.6 |  |  | 4.8 | 3.1 | 5.4 | 7.1 | 6.8 | 10 | 76 | 56 | 0 | 1 | 62 | 56 | 56 | 56 | 56 | 56 | 1000 | 0 | 24 | 24 | 344.87 | 37.14 | 382.01 | 0 | 11 | 90.444 | 31.93051 | 160.4951 | 37.92645 | 20.28326 | -2.867357 | 215.8375 | 91.93101 | 8.068989 | 0.4533509 | 2.5 | 1.3 | 0.8 | 0.2166667 | 0 | 35 | 63422.59 | 3994.805 | 7.945215 | 7.708481 | 419.9001 | 398.2784 | 99.5582 | 6.479 | 0 | 0.8287803 | 45.207 | 16190 | 3 | 29 | 54.33333 | 144 | 18 | 197 | 340 | 2.9 | 1.5 | 0.9 | 0.3 | 4 | 12.41667 | 3.2 | 55.56667 | 175 | 0 | 20 | 18 | 17 | 26 | 7 | 574.189 | 464.1994 | 425.9624 | 428.7444 | 0.421595 | 92.43215 | -200.2351 | 670.6667 | 182.9677 | 0.09677419 | 670.6667 | 17.5 | 22.11384 | 9.949585 | 32.06343 | 20.44634 | 14.86612 | 26.57741 | 195.3444 | 96 | 234 | 297.3307 | 255 | 312 | 297.7524 | 223 | 360 | 298.816 | 238 | 316 | 2.432095 | 0.4 | 4 | 1.283108 | 0.5 | 1.6 | 0.7991956 | 0.2 | 1.7 | 0.2002095 | 0 | 0.3 | 887.119 | 869.9889 | 903.5913 | 14.51405 | 11.25277 | 20.60415 | 55.50451 | 56.65326 | 34.03477 | 565.078125 | 1.122815 | 0.7924958 | 0.6433468 | 0.8436999 | 79.34754 | 177.4028 | 201.5166 | 233.4668 | 2.9 | 3 | 4.5 | 4.7 | 4 | 4 | 411 | 324 | 418
2020-08-04 | 53.37 | 7.16 | 1.31 | 0.6 | 2.74 | 677 | 577.1352 | 1 | 49141.94 | 9.433333 | 912.9871 | 890.9885 | 2202.931 | 282.557 | 0 | 786 | 682.5545 | 662.7616 | 25862.2 | 250 | 10.06373 | 38.99252 | 901.1627 | 899.6524 | 885.6669 | 880.881 | 895.5384 | 894.7086 | 875.1581 | 895.1397 | 901.2627 | 844.7975 | 0 | 5 | 31.7793 | 600.76 | 464.5 | 13.73 | 8.75 | 1.009842 | 106 | 5 | 1.929191 | 1.2 | 1.4 | 7.877021 | 86 |  | 5886 | 4 | 14 | 2.833333 | 0 | 2 | 2 | 2 | 47.66667 | 39.66667 | 62.77 | 27 | 43 | 45 | 2.3 | 2.2 | 2 | 462.8584 | 322.4996 | 202.6488 | 299.4384 | 1 | 10.98 | 10.7 | 8.3 | 3.01 | 8.119813 | [13 empty] | 54 | 38 | 0 | 0 | 40 | 40 | 38 | 38 | 38 | 38 | 1000 | 0 | 24 | 24 | 325.77 | 285.52 | 611.29 | 2 | 15 | 83.8452 | 32.03907 | 162.0595 | 39.85977 | 22.83991 | -2.647203 | 222.112 | 90.90877 | 9.091229 | 0.4002824 | 2.333333 | 1.616667 | 0.9 | 0.2 | 0 | 50 | 62949.01 | 3896.53 | 8.22262 | 7.932571 | 420.938 | 421.7233 | 99.55009 | 14.193 | 0 | 0.8524892 | 31.014 | 0 | 3 | 29.33333 | 55 | 126 | 17 | 196 | 340 | 2.8 | 2.4 | 1.1 | 0.2 | 7 | 10.5 | 3.2 | 55.1 | 175 | 0 | 20 | 18 | 17 | 30 | 20 | 582.7204 | 466.4146 | 426.0486 | 431.3642 | 0.2307149 | 93.34777 | -201.7995 | 672.25 | 250.2903 | 0.1290323 | 672.25 | 17.5 | 19.21303 | 12.97097 | 32.184 | 21.21989 | 16.16306 | 27.86138 | 194.5475 | 95 | 313 | 296.6041 | 216 | 317 | 296.641 | 212 | 376 | 298.2463 | 226 | 317 | 2.326631 | 0.5 | 6.4 | 1.558676 | 1.1 | 2.5 | 0.8976424 | 0.1 | 2.4 | 0.2033357 | 0 | 0.4 | 887.3574 | 876.0416 | 897.6051 | 13.11609 | 5.677055 | 17.16874 | 55.08055 | 56.26418 | 33.69757 | 590 | 1.090283 | 0.8185912 | 0.6553458 | 0.8799847 | 47.83925 | 142.5997 | 200.9422 | 234.7619 | 2.8 | 3 | 4.5 | 4.7 | 4 | 4 | 390 | 243 | 595
2020-08-05 | 52.68 | 7.45 | 1.3 | 0.63 | 2.84 | 669 | 572.0088 | 1 | 49998.53 | 9.563636 | 905.3559 | 883.1747 | 2196.656 | 290.458 | 0 | 814 | 687.3578 | 627.7934 | 25560.6 | 250 | 8.750554 | 29.7074 | 891.335 | 892.5004 | 879.4043 | 874.567 | 886.7118 | 886.6366 | 868.4117 | 885.831 | 892.3566 | 845.3275 | 0 | 5 | 31.91479 | 593.72 | 330.7 | 13.73 | 18.7 | 0.467554 | 75 | 4 | 1.984736 | 1.3 | 1.5 | 5.229299 | 80 | 189 | 5886 | 5 | 18 | 5.166667 | 0 | 2 | 2 | 2 | 49 | 39.66667 | 21.89 | 27 | 42 | 45 | 2.2 | 1.6 | 1.5 | 462.499 | 325.4776 | 299.1102 | 298.9848 | 0 | 11 | 10.8 | 6.53 | 1.65 | 8.101457 | 147 | 145 |  | 4 | 3.8 |  |  | 10.4 | 8 | 5.4 | 9 | 4.6 | 6.8 | 65 | 44 | 0 | 18 | 50 | 48 | 48 | 48 | 48 | 48 | 1300 | 0 | 24 | 24 | 308.67 | 214.38 | 523.05 | 0 | 16 | 63.9588 | 32.57451 | 161.6885 | 40.42067 | 23.00946 | -2.178438 | 222.9402 | 90.65623 | 9.343774 | 0.3920292 | 2.283333 | 1.3 | 0.8666667 | 0.2166667 | 0 | 51 | 63115.65 | 3924.405 | 8.130664 | 7.962149 | 419.1062 | 411.9798 | 99.55482 | 4.482 | 0 | 0.8550206 | 26.532 | 0 | 3 | 30.33333 | 52.33333 | 155 | 18 | 205 | 332 | 2.8 | 1.5 | 1 | 0.3 | 8 | 10.36667 | 3.8 | 55.73333 | 175 | 0 | 19 | 18 | 17 | 27 | 16 | 581.4889 | 464.939 | 424.6282 | 430.1782 | -0.5830343 | 58.47227 | -254.9751 | 671.6 | 309.6129 | 0.1612903 | 671.6 | 17.5 | 13.14177 | 14.10481 | 27.24658 | 21.33566 | 16.78558 | 27.78357 | 194.8752 | 97 | 317 | 297.317 | 229 | 331 | 296.7371 | 225 | 326 | 298.6656 | 238 | 345 | 2.21113 | 0.6 | 7.1 | 1.256225 | 0.4 | 2.4 | 0.8315382 | 0.3 | 1.3 | 0.2042454 | 0 | 0.5 | 882.2426 | 875.1316 | 899.0077 | 8.590788 | 4.300191 | 20.55377 | 55.5871 | 56.62732 | 34.37196 | 666.40625 | 1.095237 | 0.7970274 | 0.6389996 | 0.8317198 | 50.0756 | 181.1359 | 196.1433 | 231.8823 | 2.8 | 3 | 4.5 | 4.7 | 4 | 4 | 393 | 307 | 558
2020-08-06 | 52.61 | 7.56 | 1.24 | 0.66 | 2.52 | 667 | 559.6612 | 1 | 49999.53 | 9.416667 | 898.5108 | 878.6402 | 2176.506 | 291.5586 | 0 | 768 | 674.8584 | 637.1524 | 25636 | 250 | 4.115061 | 16.46925 | 888.6632 | 886.6861 | 884.2611 | 857.9926 | 884.3404 | 886.11 | 857.849 | 883.2193 | 891.5215 | 848.9521 | 0 | 5 | 31.74198 | 591.96 | 576.3 | 16.86396 | 18.07 | -0.4969129 | 46 | 3 | 2.221008 | 1.4 | 1.8 | 16.218 | 73 | 168 | 5886 | 6 | 21 | 7.083333 | 0 | 2 | 2 | 2 | 43.66667 | 44.33333 | 0 | 28 | 41 | 45 | 2.2 | 1.4 | 1 | 463.8563 | 323.1206 | 299.8052 | 297.3128 | 0 | 10.77 | 10.61 | 7.6 | 6.49 | 8.101427 | 144 | 150 |  | 3.8 | 3.6 |  | 5 | 8.6 | 7.8 | 5.2 | 9.6 | 4.4 | 6.2 | 35 | 28 | 7 | 9 | 28 | 28 | 28 | 28 | 28 | 28 | 1300 | 0 | 24 | 24 | 381.85 | 160.82 | 542.67 | 0 | 16 | 72.9912 | 32.68621 | 160.4478 | 38.56305 | 20.7777 | -2.714853 | 217.0737 | 91.67893 | 8.321065 | 0.3893441 | 1.983333 | 1.2 | 0.7833333 | 0.2 | 0 | 42 | 63013.16 | 3955.946 | 7.979798 | 7.752632 | 419.4878 | 348.8043 | 99.61501 | 12.604 | 0 | 0.8390723 | 32.508 | 18580 | 4 | 30 | 54.33333 | 170 | 17 | 210 | 335 | 2.5 | 1.3 | 0.9 | 0.2 | 10 | 12 | 4.6 | 56.13333 | 175 | 0 | 20 | 18 | 17 | 27 | 16 | 570.7829 | 464.0388 | 425.3131 | 429.5915 | -0.05429357 | 62.10545 | -241.6008 | 670.8333 | 366.9355 | 0.1935484 | 670.8333 | 17.5 | 12.75639 | 13.66626 | 26.42265 | 20.9606 | 16.68182 | 26.38288 | 196.0497 | 182 | 208 | 297.6816 | 291 | 303 | 298.219 | 286 | 305 | 299.1626 | 292 | 305 | 2.1036 | 1.6 | 2.9 | 1.188257 | 1 | 1.5 | 0.7823935 | 0.6 | 0.9 | 0.1985394 | 0.1 | 0.2 | 880.001 | 874.1168 | 887.4803 | 10.27022 | 4.800442 | 13.4386 | 55.82504 | 56.78294 | 34.1904 | 491.09375 | 1.103588 | 0.7886658 | 0.6390183 | 0.7410242 | 43.43243 | 191.7507 | 196.9833 | 226.44 | 2.9 | 3 | 4.6 | 4.7 | 4 | 4 | 401 | 372 | 538
2020-08-07 | 52.48 | 8.03 | 1.31 | 0.62 | 3.06 | 656 | 559.6068 | 1 | 49997.77 | 9.525 | 896.6196 | 883.5781 | 2208.553 | 291.7218 | 0 | 794 | 667.4828 | 640.5213 | 25636 | 250 | 11.17778 | 36.39866 | 894.0604 | 888.0472 | 886.1607 | 868.0022 | 888.5046 | 890.3075 | 865.2843 | 888.2579 | 892.316 | 855.4084 | 9.786 | 5 | 31.76497 | 592.066 | 501.2 | 18.58 | 18.96 | -0.3823769 | 43 | 3 | 2.115242 | 1.3 | 1.4 | 16.218 | 69 | 184 | 5886 | 7 | 24 | 5.5 | 0 | 2 | 2 | 2 | 50 | 44.33333 | 0 | 28 | 42 | 44 | 2.2 | 1 | 0.5 | 462.739 | 323.3173 | 299.9168 | 296.9944 | 0 | 10.84 | 10.76 | 7.9 | 1.65 | 8.130384 | 151 | 147 | [11 empty] | 35 | 24 | 1 | 39 | 4 | 24 | 24 | 24 | 24 | 24 | 1300 | 0 | 24 | 24 | 159.4 | 597.29 | 756.69 | 4 | 17 | 72.0984 | 32.22941 | 159.9546 | 38.15851 | 20.74485 | -2.968713 | 215.8892 | 91.76608 | 8.233917 | 0.3857913 | 1.966667 | 1.1 | 0.7333333 | 0.1666667 | 0 | 45 | 62742.08 | 3927.396 | 7.970301 | 7.710329 | 421.0954 | 348.7802 | 99.61452 | 10.458 | 0 | 0.8530591 | 22.05 | 0 | 4 | 30 | 53.66667 | 165 | 16 | 205 | 330 | 2.1 | 1.2 | 0.8 | 0.2 | 12 | 9.883333 | 4.4 | 55.9 | 175 | 0 | 19 | 18 | 18 | 29 | 14 | 567.7834 | 465.1867 | 425.6979 | 432.2957 | -0.2886944 | 43.32709 | -269.5062 | 668.7143 | 413.2581 | 0.2258065 | 670.1123 | 17.5 | 13.06508 | 13.91442 | 26.9795 | 20.22249 | 15.48865 | 27.05727 | 196.1679 | 193 | 204 | 297.7775 | 294 | 301 | 298.4842 | 293 | 302 | 299.2342 | 287 | 302 | 2.050301 | 1.7 | 2.4 | 1.110727 | 0.8 | 1.3 | 0.7694942 | 0.6 | 0.9 | 0.2 | 0.2 | 0.2 | 884.4303 | 878.2643 | 891.4005 | 8.234886 | 3.89464 | 12.71266 | 55.64985 | 56.5495 | 33.86616 | 528.828125 | 1.104823 | 0.7789858 | 0.6349266 | 0.7263413 | 39.04789 | 205.3775 | 192.9937 | 235.968 | 2.8 | 3 | 4.6 | 4.7 | 4 | 4 | 399 | 353 | 543
2020-08-08 | 51.77 | 7.85 | 1.33 | 0.84 | 2.98 | 657 | 528.2492 | 1 | 49899.84 | 9.55 | 858.7705 | 883.801 | 2212.343 | 290.8613 | 0 | 782 | 651.5607 | 638.1532 | 25636 | 250 | 9.497546 | 33.37563 | 893.9779 | 888.8002 | 882.2416 | 872.0405 | 888.4781 | 888.3105 | 868.4618 | 888.0974 | 889.3409 | 849.8298 | 9.035 | 5 | 31.75439 | 592.195 | 609.2 | 18.58 | 18.29 | -0.779166 | 92 | 4 | 2.607248 | 1.5 | 1.3 | 16.218 | 64 | 184 | 5886 | 8 | 27 | 3.833333 | 0 | 2 | 2 | 2 | 50.33333 | 46.66667 | 0 | 28 | 42 | 44 | 2.4 | 0.9 | 0.25 | 462.2325 | 323.2949 | 299.3983 | 298.8012 | 0 | 10.86 | 10.76 | 8.47 | 3.42 | 8.128845 | 150 | 110 | 20 | [10 empty] | 6 | 16 | 24 | 27 | 48 | 6 | 20 | 20 | 20 | 18 | 1100 | 0 | 24 | 24 | 234.87 | 147.32 | 382.19 | 0 | 11 | 68.0592 | 31.77488 | 158.7398 | 36.71982 | 18.86705 | -3.191278 | 211.1354 | 92.57549 | 7.424511 | 0.4246403 | 1.85 | 0.95 | 0.6833333 | 0.2 | 0 | 45 | 62663.81 | 3933.775 | 7.759461 | 7.54055 | 419.4899 | 304.6126 | 99.65296 | 11.952 | 0 | 0.8040323 | 10.098 | 0 | 4 | 29.66667 | 53.33333 | 143 | 20 | 210 | 334 | 2.3 | 1.1 | 0.8 | 0.2 | 14 | 11 | 6 | 55.66667 | 175 | 0 | 22 | 20 | 17 | 28 | 13 | 553.8295 | 463.3602 | 424.4077 | 430.6018 | -0.4236838 | 55.48868 | -260.5538 | 667.25 | 460.5806 | 0.2580645 | 669.602625 | 17.5 | 12.72847 | 13.15114 | 25.87962 | 18.26588 | 15.17739 | 23.89278 | 195.9717 | 123 | 261 | 297.8885 | 281 | 306 | 298.1044 | 272 | 308 | 299.0882 | 257 | 307 | 2.015608 | 0.6 | 3.8 | 0.9523056 | 0.6 | 1.2 | 0.7335 | 0.3 | 1 | 0.1989583 | 0 | 0.3 | 884.6552 | 871.7255 | 895.2739 | 8.041088 | 3.922289 | 14.34855 | 55.75469 | 57.05531 | 33.41225 | 450.859375 | 1.106133 | 0.7311313 | 0.6352106 | 0.7529949 | 60.00507 | 190.8625 | 191.6913 | 251.7757 | 2.9 | 3 | 4.5 | 4.7 | 3.8 | 3.8 | 406 | 364 | 516
2020-08-09 | 54.5 | 7.66 | 1.42 | 0.84 | 3.1 | 657 | 559.2011 | 1 | 49976.11 | 9.513333 | 848.0236 | 890.5121 | 2182.71 | 292.4048 | 0 | 774 | 652.5554 | 635.4634 | 25786.8 | 250 | 11.50547 | 39.47698 | 902.1809 | 894.3522 | 894.3949 | 871.2321 | 896.3293 | 897.7988 | 871.3993 | 896.4091 | 898.1625 | 856.2036 | 9.035 | 5 | 31.76225 | 592.195 | 452.1 | 18.58 | 18.74 | -1.096583 | 92 | 4 | 2.062223 | 1.6 | 3.8 | 16.218 | 59 | 179 | 5886 | 9 | 31 | 7 | 0 | 2 | 2 | 2 | 50.33333 | 44.66667 | 0 | 27 | 42 | 44 | 2.3 | 0.5 | 0.25 | 465.8251 | 324.9407 | 300.5739 | 302.582 | 0 | 11.2 | 10.8 | 8 | 3.5 | 8.14241 | 162 | 122 | 67 |  | 3.6 | 9 | 6.2 | 11 |  | 5.2 | 8.4 | 4.2 | 6 | 0 | 42 | 65 | 66 | 42 | 0 | 42 | 42 | 42 | 42 | 800 | 0 | 24 | 24 | 0 | 0 | 0 | 0 | 0 | 36.2011 | 31.53423 | 160.1333 | 38.15839 | 20.14863 | -3.123235 | 215.3171 | 92.09287 | 7.907128 | 0.4408399 | 2 | 0.9333333 | 0.7666667 | 0.2 | 0 | 62 | 62715.85 | 3939.987 | 7.982666 | 7.689896 | 420.0005 | 322.9248 | 99.64373 | 8.229257472 | 0 | 0.8511432 | 1.868742528 | 0 | 4 | 30.66667 | 55.33333 | 160 | 20 | 210 | 340 | 2.1 | 1 | 0.8 | 0.2 | 16 | 10.16667 | 7.8 | 55.83333 | 175 | 0 | 21 | 19 | 18 | 30 | 11 | 566.3773 | 464.1452 | 427.2367 | 430.227 | 0.2435734 | 62.34066 | -256.1046 | 666.1111 | 507.9032 | 0.2903226 | 669.2062 | 17.5 | 14.55799 | 14.10059 | 28.65858 | 16.86919 | 14.65861 | 20.65045 | 196.2272 | 192 | 205 | 298.0037 | 295 | 311 | 298.4659 | 293 | 308 | 299.2606 | 296 | 302 | 1.987479 | 1.6 | 2.3 | 0.9350313 | 0.8 | 1.1 | 0.7601482 | 0.7 | 0.9 | 0.2 | 0.2 | 0.2 | 891.3521 | 884.9377 | 901.2708 | 9.675625 | 3.700155 | 13.98687 | 55.85506 | 57.00344 | 32.58221 | 460.078125 | 1.123558 | 0.7429742 | 0.6344164 | 0.742982 | 70.2896 | 212.148 | 189.8844 | 256.7594 | 2.8 | 2.9 | 4.6 | 4.7 | 3.8 | 3.8 | 404 | 355 | 538
2020-08-10 | 51.84 | 7.5 | 1.45 | 0.82 | 3.1 | 646 | 540.3016 | 1 | 49748.28 | 9.575 | 832.2924 | 889.7743 | 2226.564 | 292.4906 | 0 | 743 | 647.074 | 647.8476 | 25560.6 | 250 | 12.22898 | 45.34224 | 902.1955 | 889.7171 | 890.9007 | 875.0998 | 894.652 | 895.6372 | 873.6329 | 896.3593 | 895.2639 | 856.1897 | 9.035 | 5 | 31.27238 | 582.515 | 601.4 | 17.82706 | 18.64 | -1.453661 | 33 | 2.5 | 1.459392 | 1.2 | 2.4 | 5.662201 | 53 |  | 5886 | 10 | 34 | 6.666667 | 0 |  | 2 | 2 | 50.83333 | 44 | 0 | 28 | 42 | 43 | 2.2 | 0.9 | 0.25 | 463.4873 | 323.8889 | 300.9691 | 299.7422 | 0 | 10.9 | 10.76 | 8.2 | 3.14 | 8.150277 | 148 | 149 | 33 | [10 empty] | 14 | 16 | 24 | 26 | 16 | 18 | 7 | 16 | 16 | 16 | 600 | 0 | 24 | 24 | 323.51 | 410.23 | 733.74 | 0 | 23 | 30.5616 | 32.04157 | 158.6032 | 37.18097 | 19.46787 | -3.08311 | 212.1689 | 92.27749 | 7.722507 | 0.4733167 | 1.966667 | 0.9833333 | 0.7833333 | 0.1833333 | 0 | 45 | 62678.91 | 3946.339 | 7.830933 | 7.577461 | 419.498 | 303.9864 | 99.65725 | 3.271742528 | 0 | 0.8363802 | 15.327 | 16730 | 5 | 29.66667 | 54 | 135 | 50 | 210 | 340 | 2.3 | 1.1 | 0.9 | 0.2 | 17 | 11.33333 | 7.8 | 55.66667 |  | 0 | 20 | 19 | 17 | 22 | 7 | 555.9043 | 462.9059 | 424.5227 | 427.9986 | -0.38663 | 51.67685 | -241.1338 | 664.1 | 544.2258 | 0.3225806 | 667.7891 | 17.5 | 11.58442 | 13.99069 | 25.57511 | 18.97259 | 15.69616 | 25.17673 | 196.2381 | 189 | 207 | 298.1739 | 293 | 317 | 298.4433 | 292 | 316 | 299.2444 | 297 | 308 | 1.99575 | 1.6 | 2.5 | 0.9790174 | 0.8 | 1.2 | 0.7594977 | 0.6 | 1 | 0.1933773 | 0.1 | 0.3 | 890.6382 | 867.0807 | 903.1863 | 8.103771 | 3.304179 | 13.94486 | 55.73745 | 57.1461 | 34.6962 | 461.09375 | 1.108383 | 0.763978 | 0.6354765 | 0.7540936 | 53.15965 | 211.1836 | 187.2457 | 263.1929 | 2.9 | 3 | 4.7 | 4.7 | 3.8 | 3.8 | 401 | 337 | 510
2020-08-11 | 52.08 | 7.86 | 1.29 | 0.87 | 3.16 | 656 | 544.2916 | 1 | 50006.3 | 9.558333 | 867.8643 | 895.4252 | 2199.049 | 292.7453 | 0 | 846 | 651.6751 | 656.6559 | 25862.2 | 250 | 13.05244 | 42.98603 | 907.2783 | 897.4502 | 898.3059 | 878.9523 | 900.3191 | 902.5874 | 877.3472 | 901.1608 | 901.3546 | 869.2488 | 9.035 | 5 | 31.73735 | 591.315 | 601.5 | 12.795 | 18.86 | -1.771051 | 60 | 4 | 1.862663 | 1.1 | 1.8 | 5.687045 | 84 | 177 | 5886 | 11 | 38 | 4.666667 | 0 | 2 | 2 | 2 | 48 | 41.66667 | 122.93 | 28 | 42 | 55 | 2.3 | 0.9 | 0.25 | 463.558 | 324.591 | 301.1809 | 300.2554 | 0 | 10.88 | 10.78 | 7.55 | 0.88 | 8.147356 | 146 | 122 | 27 | 7.4 |  | 7.6 | 7.8 | 5.4 | 5.8 |  | 7.4 | 5.4 | 11 | 32 | 26 | 47 | 45 | 30 | 33 | 20 | 32 | 32 | 16 | 800 | 0 | 24 | 24 | 124.2 | 347.54 | 471.74 | 0 | 14 | 40.5516 | 31.95358 | 159.122 | 37.52385 | 19.74193 | -2.971705 | 213.4161 | 92.14201 | 7.857995 | 0.5119929 | 2.3 | 1.1 | 0.8 | 0.2166667 | 0 | 125 | 62668.35 | 3942.265625 | 7.918128 | 7.622003 | 420.9771 | 341.9473 | 99.61924 | -4.482 | 0 | 0.8297128 | 19.809 | 0 | 5 | 30.66667 | 53.33333 | 150 | 17 | 205 | 335 | 2.6 | 1.2 | 0.9 | 0.3 | 19 | 11.33333 | 6.9 | 55.76667 | 175 | 0 | 22 | 20 | 16 | 28 | 14 | 561.585 | 464.3668 | 425.5735 | 430.404 | 0.1976921 | 7.970941 | -242.6973 | 663.3636 | 590.5484 | 0.3548387 | 667.5387 | 17.5 | 11.0682 | 15.34172 | 26.40992 | 19.25884 | 15.43678 | 24.76172 | 195.6384 | 179 | 200 | 297.8668 | 295 | 301 | 298.4667 | 295 | 302 | 299.2627 | 297 | 307 | 2.392738 | 1.9 | 2.9 | 1.078247 | 1 | 1.2 | 0.7946065 | 0.7 | 0.9 | 0.2023762 | 0.2 | 0.3 | 895.6963 | 888.3159 | 909.0812 | 8.628894 | 3.792894 | 15.64441 | 55.6803 | 57.05531 | 33.2566 | 507.109375 | 1.14184 | 0.7745352 | 0.6415059 | 0.812691 | 64.19066 | 203.1307 | 191.5054 | 269.5371 | 2.9 | 2.9 | 4.6 | 4.7 | 3.7 | 3.8 | 408 | 320 | 526
2020-08-12 | 52.51 | 7.71 | 1.48 | 0.95 | 3.02 | 642 | 547.8528 | 1 | 49999.8 | 9.475 | 880.1492 | 894.6882 | 2191.862 | 292.3233 | 0 | 783 | 658.594 | 655.5549 | 25636 | 250 | 11.48925 | 44.70941 | 904.5947 | 900.5533 | 887.0572 | 888.1499 | 899.3788 | 896.6512 | 882.5822 | 898.5383 | 899.8025 | 867.7844 | 9.503 | 5 | 31.93742 | 579.463 | 523.6 | 13.18031 | 37.37 | -2.128099 | 70 | 4 | 1.836154 | 1.4 | 3.7 | 6.809051 | 78 | 175 | 5886 | 12 | 42 | 5.833333 | 0 | 2 | 2 | 2 | 48.66667 | 41 | 0 | 27 | 42 | 42 | 2.3 | 0.7 | 0.25 | 464.1052 | 325.088 | 301.3637 | 298.7085 | 0 | 10.75 | 10.6 | 8 | 2.8 | 8.11035 | 143 | 114 | 15 | 5.2 | 4.8 | 8.4 | 7.4 | 8.2 | 7 | 5.4 | 9.2 | 5 |  | 40 | 40 | 63 | 63 | 42 | 59 | 42 | 42 | 40 | 0 | 800 | 0 | 24 | 24 | 0 | 649.99 | 649.99 | 0 | 20 | 33.8628 | 31.52464 | 159.0249 | 37.90087 | 20.19286 | -2.77923 | 214.3394 | 91.87567 | 8.124328 | 0.4890784 | 2.446667 | 1.016667 | 0.7833333 | 0.1833333 | 0 | 51 | 62515.81 | 3922.596 | 7.942005 | 7.654978 | 420.9131 | 357.6185 | 99.60314 | 8.217 | 0 | 0.8533533 | 11.592 | 0 | 5 | 33 | 54.33333 | 129 | 16 | 197 | 341 | 2.78 | 1.1 | 0.8 | 0.2 | 20 | 10.25 | 5.8 | 55.83333 | 175 | 0 | 22 | 20 | 16 | 28 | 15 | 561.4214 | 463.6906 | 424.254 | 428.828 | 0.8221796 | 64.69111 | -265.5675 | 661.5833 | 622.871 | 0.3870968 | 666.2024 | 17.5 | 12.57631 | 15.93521 | 28.51151 | 19.80452 | 15.32006 | 25.26752 | 195.5054 | 187 | 203 | 297.9555 | 295 | 301 | 298.3847 | 295 | 302 | 299.221 | 297 | 302 | 2.448933 | 2.2 | 2.8 | 0.9998519 | 0.9 | 1.1 | 0.7634445 | 0.7 | 0.8 | 0.164419 | 0.1 | 0.2 | 895.3141 | 887.474 | 905.7981 | 6.942762 | 4.079095 | 13.60254 | 55.54188 | 56.53654 | 33.36036 | 534.21875 | 1.165218 | 0.7705444 | 0.6394879 | 0.7512301 | 77.57436 | 216.513 | 193.9387 | 248.1992 | 2.8 | 2.9 | 4.7 | 4.7 | 3.8 | 3.8 | 411 | 286 | 545
2020-08-13 | 51.31 | 8.06 | 1.52 | 0.98 | 4.06 | 642 | 552.55 | 1 | 49989.39 | 9.583333 | 880.3317 | 894.6045 | 2200.929 | 293.8205 | 0 | 823 | 661.1621 | 648.297 | 25711.4 | 250 | 12.0154 | 41.27294 | 903.9324 | 901.9395 | 887.1418 | 886.2394 | 900.1165 | 896.568 | 882.3839 | 898.5142 | 901.5643 | 871.2772 | 9.503 | 5 | 31.96464 | 579.463 | 489.2 | 12.80829 | 37.13 | -2.405792 | 39 | 3 | 1.768956 | 1.2 | 3 | 5.383019 | 75 | 174 | 5886 | 13 | 45 | 5.666667 | 0 | 2 | 2 | 2 | 50.66667 | 42 | 0 | 28 | 42 | 44 | 2.2 | 1.2 | 0.75 | 462.0768 | 326.8386 | 302.6162 | 300.3187 | 0 | 10.37 | 10.12 | 6.9 | 2.4 | 8.130498 | 152 | 125 | 30 | 1.5 | 3 | 9.4 | 5.9 | 11 | 9.2 | 3.8 | 6.2 | 2.6 |  | 42 | 42 | 63 | 63 | 40 | 58 | 42 | 46 | 16 | 34 | 800 | 0 | 24 | 24 | 0 | 594.7 | 594.7 | 2 | 14 | 53.85 | 31.3539 | 158.9629 | 37.872 | 20.11451 | -2.906616 | 214.0428 | 91.96054 | 8.039463 | 0.4751718 | 2.183333 | 0.95 | 0.75 | 0.1333333 | 0 | 90 | 62560.55 | 3922.855 | 7.991053 | 7.644387 | 420.1855 | 359.1319 | 99.60424 | 9.126237927 | 0 | 0.8606698 | 2.465762073 | 0 | 5 | 38.66667 | 55 | 185 | 16 | 200 | 339 | 2.5 | 1 | 0.8 | 0.2 | 22 | 10.33333 | 7.3 | 55.66667 | 175 | 0 | 22 | 20 | 16 | 27 | 16 | 561.9989 | 464.0002 | 424.7802 | 429.923 | 0.2900944 | 84.61688 | -258.1097 | 660.0769 | 655.1935 | 0.4193548 | 665.0717 | 17.5 | 13.65439 | 16.06465 | 29.71903 | 20.38325 | 15.12551 | 26.51256 | 196.0728 | 192 | 201 | 298.0339 | 295 | 301 | 298.2418 | 295 | 302 | 299.2508 | 293 | 303 | 2.094813 | 1.6 | 2.6 | 0.9853206 | 0.9 | 1.1 | 0.7786759 | 0.6 | 0.9 | 0.1761713 | 0.1 | 0.2 | 895.1572 | 880.2098 | 904.7343 | 8.041254 | 3.30995 | 14.6837 | 55.5607 | 56.73107 | 32.73784 | 562.96875 | 1.141612 | 0.7732205 | 0.6407001 | 0.6913199 | 64.27906 | 220.1169 | 191.736 | 223.8656 | 2.9 | 3 | 4.6 | 4.7 | 3.8 | 3.8 | 415 | 272 | 466
2020-08-14 | 52.08 | 8.17 | 1.49 | 0.85 | 3.16 | 652 | 541.7084 | 1 | 49997.7 | 9.5 | 890.9438 | 899.4105 | 2212.569 | 294.6998 | 0 | 820 | 666.6192 | 663.4908 | 25711.4 | 250 | 10.88553 | 38.10721 | 911.0616 | 906.0934 | 885.8742 | 895.9522 | 904.1972 | 899.9899 | 887.6081 | 904.5078 | 903.3063 | 875.3908 | 9.503 | 5 | 32.40149 | 588.263 | 598.3 | 12.795 | 37.26 | -2.762811 | 49 | 3 | 1.862173 | 1.2 | 1.6 | 5.580216 | 71 | 172 | 5886 | 14 | 48 | 5.333333 | 0 | 2 | 2 | 2 | 48.66667 | 40 | 0 | 28 | 43 | 43 | 2.4 | 0.8 | 0.25 | 471.79 | 327.146 | 304.1216 | 298.9515 | 0 | 10.78 | 10.47 | 7.1 | 1.89 | 8.156353 | 142 | 112 | 16 | 5 | 2.4 | 9.6 | 6.4 | 11 | 10.4 | 3.2 | 4.8 |  | 4 | 56 | 56 | 87 | 87 | 54 | 64 | 54 | 54 | 38 | 54 | 1100 | 0 | 24 | 24 | 0 | 499 | 499 | 0 | 16 | 56.7084 | 30.6477 | 159.4825 | 38.80578 | 21.35621 | -2.656424 | 216.988 | 91.38211 | 8.617887 | 0.4784383 | 1.733333 | 1.283333 | 0.7666667 | 0.1833333 | 0 | 40 | 62981.91 | 3954.529 | 8.175415 | 7.749572 | 420.4521 | 367.7394 | 99.60513 | 3.474762073 | 0 | 0.8308411 | 31.761 | 32770 | 8 | 39.33333 | 55 | 154 | 20 | 200 | 338 | 1.9 | 1.9 | 0.8 | 0.2 | 24 | 10.6 | 3.8 | 55.46667 | 175 | 0 | 21 | 19 | 17 | 31 | 18 | 572.1808 | 465.24 | 424.8226 | 430.3269 | 0.397706 | 63.37119 | -258.2548 | 659.5 | 697.5161 | 0.4516129 | 664.8168 | 17.5 | 17.95238 | 16.66775 | 34.62012 | 20.59295 | 13.86748 | 28.13373 | 196.5938 | 187 | 205 | 297.5059 | 280 | 308 | 298.244 | 275 | 309 | 299.2096 | 286 | 306 | 1.772345 | 1.4 | 2.1 | 1.160912 | 0.9 | 1.4 | 0.8405255 | 0.5 | 1.1 | 0.1899537 | 0 | 0.2 | 900.1819 | 892.3772 | 904.7845 | 6.82334 | 4.644633 | 9.773106 | 55.39469 | 56.61435 | 32.02452 | 586.015625 | 1.094294 | 0.7948613 | 0.6518845 | 0.7667763 | 27.03108 | 195.5459 | 189.2054 | 241.8502 | 2.8 | 2.9 | 4.6 | 4.7 | 3.8 | 3.8 | 406 | 294 | 476
2020-08-15 | 50.24 | 8.14 | 1.31 | 0.93 | 2.82 | 646 | 568.9744 | 1 | 49997.95 | 9.466667 | 893.8619 | 900.3106 | 2218.802 | 294.9263 | 0 | 833 | 672.9609 | 674.553 | 25636 | 250 | 10.53669 | 39.18835 | 910.9893 | 906.8143 | 887.6376 | 897.3421 | 904.9704 | 900.7947 | 889.2675 | 904.6692 | 903.477 | 876.5381 | 9.503 | 5 | 32.47917 | 582.983 | 482.2 | 12.7818 | 45.2 | -3.015599 | 50 | 3 | 1.953463 | 1.3 | 1.5 | 6.207832 | 69 | 172 | 5886 | 15 | 51 | 6 | 0 | 2 | 2 | 2 | 47.16667 | 40.16667 | 0 | 27 | 40 | 43 | 2.2 | 4 | 1.25 | 471.6396 | 327.4342 | 304.334 | 299.5481 | 0 | 10.8 | 10.36 | 8.53 | 6.19 | 8.187058 | 145 | 120 | 20 | 9.8 | 9.8 | 8 | 7.8 | 7.2 | 8.4 | 4.8 | 7.6 | 6 | 6.6 | 56 | 56 | 87 | 87 | 54 | 70 | 56 | 56 | 56 | 56 | 700 | 0 | 24 | 24 | 0 | 348.13 | 348.13 | 0 | 10 | 28.8444 | 30.7224 | 159.6133 | 39.47521 | 21.93593 | -2.417327 | 218.6071 | 91.07138 | 8.928623 | 0.6003551 | 2.116667 | 1.3 | 0.8833333 | 0.2 | 0 | 43 | 63083.83 | 3975.798 | 8.13722 | 7.807395 | 421.0394 | 358.7776 | 99.6127 | 8.217 | 0 | 0.8807653 | 23.544 | 0 | 8 | 39.66667 | 56.33333 | 155 | 20 | 200 | 337 | 2.8 | 1.5 | 0.9 | 0.2 | 25 | 11 | 4.2 | 55.56667 | 175 | 0 | 21 | 18 | 15 | 29 | 17 | 577.4923 | 465.3471 | 425.4161 | 431.1094 | 0.2488719 | 55.89062 | -269.49 | 658.6 | 733.8387 | 0.483871 | 664.1959 | 17.5 | 16.48837 | 17.14613 | 33.6345 | 19.6827 | 14.76237 | 25.61768 | 195.6149 | 191 | 199 | 297.6463 | 293 | 302 | 298.2818 | 294 | 302 | 299.2563 | 297 | 309 | 2.31133 | 1.6 | 3.2 | 1.327357 | 1.2 | 1.5 | 0.8674595 | 0.8 | 1 | 0.1997928 | 0.1 | 0.2 | 900.4644 | 894.5617 | 907.8435 | 6.349232 | 3.854797 | 9.372118 | 55.55155 | 56.53654 | 32.05046 | 522.8125 | 1.124795 | 0.8080302 | 0.65731 | 0.8429776 | -52.8127 | 172.0537 | 197.1548 | 253.4916 | 2.9 | 3 | 4.6 | 4.8 | 3.7 | 3.8 | 415 | 300 | 510
2020-08-16 | 49.98 | 8.13 | 1.47 | 0.95 | 2.94 | 642 | 572.4968 | 1 | 49480.49 | 9.55 | 889.9911 | 901.6437 | 2198.168 | 293.8313 | 0 | 844 | 664.8071 | 689.8635 | 25560.6 | 250 | 10.54476 | 35.14192 | 912.2741 | 910.037 | 889.3064 | 896.8956 | 906.6804 | 902.357 | 889.7228 | 905.8762 | 905.2144 | 878.6646 | 9.503 | 5 | 32.33439 | 579.463 | 506.4 | 12.8976 | 45.41 | 29.61942 | 61 | 3 | 2.874139 | 2.1 | 3.3 | 6.92799 | 68 | 168 | 5886 | 16 | 55 | 6 | 0 | 2 | 2 | 2 | 52 | 42 | 0 | 28 | 43 | 53 | 2.2 | 10.5 | 2.25 | 470.257 | 325.7382 | 302.6897 | 299.1416 | 0 | 10.9 | 10.31 | 8.4 | 4 | 8.200851 | 142 | 120 | 20 | 4.8 | 9.8 | 8 | 8 | 7 |  | 1.8 | 7.4 | 7.2 | 6.6 | 48 | 48 | 72 | 72 | 48 | 13 | 48 | 48 | 48 | 48 | 700 | 9 | 15 | 24 | 0 | 0 | 0 | 0 | 0 | 39.4968 | 30.81092 | 160.0047 | 39.59485 | 21.76146 | -2.451742 | 218.9092 | 91.17912 | 8.820876 | 0.6836618 | 2.683333 | 1.15 | 0.8 | 0.2 | 0 | 120 | 63053.62 | 3946.049 | 8.140821 | 7.818187 | 419.2903 | 348.2603 | 99.62425 | -9.711 | 0 | 0.8917396 | 33.255 | 0 | 8 | 28 | 51.66667 | 150 | 20 | 200 | 340 | 2.9 | 1.4 | 0.9 | 0.2 | 27 | 11 | 5 | 55.76667 | 175 | 0 | 23 | 19 | 17 | 29 | 19 | 573.1094 | 465.2106 | 425.5917 | 431.5458 | 0.9358722 | 87.26549 | -313.679 | 657.5625 | 766.1613 | 0.516129 | 663.4025625 | 17.5 | 15.35936 | 17.32637 | 32.68573 | 19.27124 | 15.28115 | 24.43748 | 195.2904 | 192 | 202 | 297.6926 | 288 | 307 | 298.3905 | 292 | 306 | 299.2508 | 295 | 306 | 2.559417 | 1.6 | 3.2 | 1.048637 | 0.8 | 1.5 | 0.825853 | 0.7 | 0.9 | 0.199419 | 0.1 | 0.2 | 902.161 | 888.4678 | 907.8735 | 7.149257 | 3.798876 | 14.25471 | 55.65648 | 56.71811 | 32.42657 | 607.34375 | 1.194943 | 0.7715045 | 0.6491085 | 0.7635061 | 17.27368 | 213.4043 | 207.573 | 253.1402 | 2.9 | 3 | 4.6 | 4.7 | 3.8 | 3.8 | 415 | 334 | 468
2020-08-17 | 51.82 | 8.15 | 1.48 | 0.84 | 3 | 645 | 569.658 | 1 | 50000.1 | 9.475 | 891.0857 | 899.3422 | 2184.203 | 295.2234 | 0 | 876 | 673.4259 | 679.8403 | 25862.2 | 250 | 12.36983 | 39.73669 | 911.6832 | 910.4009 | 879.3242 | 897.8854 | 906.3881 | 896.3407 | 887.8403 | 904.875 | 903.8236 | 876.1019 | 10.406 | 5 | 32.47738 | 583.006 | 553.9 | 12.95169 | 45.2 | 53.53356 | 75 | 4 | 2.572202 | 2.1 | 3.8 | 6.626449 | 85 | 167 | 5886 | 17 | 58 | 6 | 0 | 2 | 2 | 2 | 46.66667 | 41 | 0 | 28 | 43 | 46 | 2.3 | 0.8 | 0.75 | 473.217 | 327.1952 | 303.9373 | 299.569 | 0 | 10.81 | 10.37 | 7.88 | 2.72 | 8.090842 | 144 | 135 | 18 | 6.6 | 10 | 8 | 7.4 | 8.4 |  | 5.2 | 7.2 | 8 | 7 | 56 | 56 | 84 | 72 | 56 | 48 | 56 | 56 | 56 | 56 | 900 | 15.5 | 8.5 | 24 | 0 | 686.75 | 686.75 | 0 | 21 | 40.908 | 30.99457 | 160.3043 | 40.02293 | 22.25383 | -2.194591 | 220.3865 | 90.89815 | 9.101847 | 0.6522592 | 1.866667 | 1.033333 | 0.8 | 0.2 | 0 | 45 | 63347.13 | 3975.792 | 8.205371 | 7.870947 | 420.2015 | 363.9844 | 99.61079 | 29.76505 | 0 | 0.8831907 | 3.489954368 | 0 | 8 | 41.66667 | 54 | 145 | 17 | 197 | 340 | 2 | 1.2 | 0.8 | 0.2 | 28 | 12 | 6.8 | 55.5 | 175 | 0 | 23 | 19 | 17 | 28 | 22 | 581.6723 | 465.4323 | 424.5305 | 430.7339 | 0.4089106 | 70.05808 | -283.9283 | 656.8235 | 801.4839 | 0.5483871 | 662.9322 | 17.5 | 16.24952 | 17.46134 | 33.71086 | 19.70704 | 15.46272 | 24.5542 | 196.5385 | 187 | 207 | 297.8155 | 291 | 303 | 298.3685 | 294 | 304 | 299.2421 | 288 | 302 | 1.862749 | 1.6 | 2.2 | 1.055196 | 0.9 | 1.2 | 0.8246621 | 0.8 | 0.9 | 0.1954167 | 0 | 0.2 | 899.7929 | 894.4077 | 905.7512 | 8.752154 | 5.736579 | 11.55304 | 55.36101 | 56.34199 | 32.8805 | 644.921875 | 1.119886 | 0.7877414 | 0.642874 | 0.8011947 | 37.35925 | 214.077 | 190.41 | 270.4931 | 2.9 | 2.9 | 4.6 | 4.7 | 3.8 | 3.8 | 363 | 294 | 334
2020-08-18 | 51.39 | 7.96 | 1.41 | 1 | 2.88 | 633 | 559.7608 | 1 | 49989.56 | 9.583333 | 910.136 | 895.6753 | 2151.902 | 297.3604 | 0 | 740 | 672.9538 | 681.228 | 25636 | 250 | 15.8541 | 49.39922 | 911.0689 | 908.1701 | 892.5405 | 872.2324 | 903.85 | 904.1686 | 870.1447 | 903.227 | 904.7711 | 875.6875 | 9.229 | 5 | 32.49601 | 571.269 | 498.3 | 12.95182 | 57.93 | 32.76484 | 48 | 3.5 | 1.67767 | 1.6 | 3.6 | 6.932648 | 82 | 166 | 5886 | 18 | 62 | 5 | 0 | 2 | 2 | 2 | 44.33333 | 40 | 0 | 28 | 42 | 50 | 2.3 | 0.9 | 0.25 | 481.0616 | 331.2041 | 304.863 | 301.9614 | 0 | 11 | 10.87 | 8.1 | 1.61 | 8.092104 | 145 | 115 | 16 | 4.8 | 6.8 | 9.4 | 6 | 12 | 10.8 | 5.8 | 7.4 | 8 | 5.6 | 60 | 60 | 90 | 90 | 60 | 60 | 60 | 60 | 60 | 60 | 800 | 0 | 24 | 24 | 0 | 382.73 | 382.73 | 0 | 11 | 37.0308 | 31.15325 | 160.7181 | 40.17943 | 22.99486 | -2.231185 | 221.6612 | 90.6327 | 9.367303 | 0.6758463 | 1.9 | 1.2 | 0.8333333 | 0.2 | 0 | 45 | 63041.33 | 3939.251 | 8.284815 | 7.916472 | 421.2152 | 367.5807 | 99.61124 | -20.80105 | 0 | 0.8842983 | 24.291 | 0 | 8 | 32.33333 | 53.66667 | 185 | 17 | 194 | 336 | 2.1 | 2 | 0.9 | 0.2 | 29 | 11.5 | 7.4 | 55.8 | 175 | 0 | 21 | 19 | 17 | 31 | 22 | 583.0504 | 467.2923 | 425.2031 | 431.6353 | 0.9813256 | 34.11621 | -307.9219 | 655.5 | 824.8065 | 0.5806452 | 661.782 | 17.5 | 15.06381 | 17.64249 | 32.7063 | 20.5011 | 16.47433 | 27.13511 | 196.3895 | 192 | 207 | 297.931 | 291 | 310 | 298.4318 | 295 | 302 | 299.2293 | 293 | 302 | 1.908041 | 1.6 | 2.3 | 0.9967072 | 0.9 | 1.2 | 0.836544 | 0.8 | 0.9 | 0.2 | 0.2 | 0.2 | 896.1583 | 887.4329 | 905.7948 | 12.7696 | 7.455763 | 17.04551 | 55.35695 | 56.21231 | 33.46412 | 552.265625 | 1.151194 | 0.7693373 | 0.6525118 | 0.7461426 | 87.13238 | 224.9237 | 208.7859 | 257.646 | 2.9 | 3 | 4.7 | 4.7 | 3.7 | 3.8 | 348 | 277 | 283
2020-08-19 | 52.21 | 8.44 | 1.21 | 1.17 | 3.54 | 640 | 581.7816 | 1 | 49995.19 | 9.516667 | 905.0326 | 901.063 | 2182.055 | 299.3462 | 0 | 893 | 680.869 | 685.1604 | 25485.2 | 250 | 14.40671 | 52.34874 | 916.1618 | 909.6209 | 898.9422 | 881.3039 | 907.6254 | 908.6288 | 878.1085 | 908.1126 | 907.7049 | 814.9813 | 9.229 | 5 | 32.78426 | 577.429 | 567.6 | 12.945 | 57.71 | 31.97531 | 66 | 3 | 1.674367 | 1.2 | 1 | 4.869685 | 78 | 164 | 5886 | 19 | 65 | 5.916667 | 0 | 2 | 2 | 2 | 49.66667 | 41.33333 | 0 | 27 | 42 | 42 | 2.3 | 4.2 | 1.25 | 481.4167 | 332.6109 | 306.854 | 305.1834 | 0 | 10.8 | 10.45 | 7.9 | 4.61 | 8.095789 | 105 | 128 | 18 | 6.4 | 10 | 8 | 8.6 | 8 | 8.6 | 5 | 7.2 | 8.6 | 6.8 | 56 | 56 | 84 | 84 | 56 | 56 | 56 | 56 | 56 | 56 | 1000 | 0 | 24 | 24 | 125.19 | 375.91 | 501.1 | 0 | 16 | 36.6816 | 31.4043 | 160.9003 | 41.26452 | 24.23309 | -1.587911 | 224.8099 | 89.92697 | 10.07303 | 0.7247436 | 2.483333 | 1.333333 | 0.9 | 0.2 | 7 | 60 | 63393.42 | 3973.895 | 8.38927 | 8.028927 | 420.695 | 393.4372 | 99.5898 | -7.47 | 0 | 0.90903375 | 31.761 | 0 | 8 | 42 | 54.66667 | 165 | 20 | 200 | 338 | 3 | 1.6 | 1 | 0.2 | 31 | 9.616667 | 4.8 | 55.76667 | 175 | 0 | 19 | 19 | 13 | 31 | 23 | 588.8617 | 467.2392 | 424.8846 | 430.5868 | 0.2801218 | -0.05226508 | -270.9482 | 654.6842 | 855.129 | 0.6129032 | 661.1213 | 17.5 | 14.46604 | 18.45116 | 32.9172 | 20.03245 | 15.22926 | 26.60336 | 195.4775 | 190 | 199 | 297.3402 | 286 | 301 | 298.0652 | 286 | 302 | 299.2728 | 289 | 305 | 2.493755 | 1.8 | 3.2 | 1.372137 | 1.1 | 1.6 | 0.921441 | 0.8 | 1 | 0.200581 | 0.1 | 0.3 | 901.9988 | 892.405 | 913.9588 | 10.6421 | 6.977499 | 14.76973 | 55.59593 | 56.65326 | 33.03613 | 834.84375 | 1.159028 | 0.8173549 | 0.6530434 | 0.8042542 | 61.39819 | 184.4399 | 196.1146 | 267.1486 | 2.9 | 2.9 | 4.7 | 4.8 | 3.8 | 3.8 | 411 | 273 | 403
2020-08-20 | 51.18 | 8.58 | 1.27 | 1.26 | 2.48 | 356 | 368.8444 | 0.68125 | 45190.57 | 9.6625 | 881.4982 | 898.8567 | 2115.26 | 275.9982 | 0 | 665 | 430.29 | 503.7313 | 23147.8 | 240 | 12.13896 | 50.82782 | [10 empty] | 9.229 | 5 | 29.59668 | 327.509 | 391.7 | 12.945 | 57.56 | 30.85889 | 66 | 3 | 2.032876 | 1.2 | 1.3 | 5.214392 | 74 | 162 | 5886 | 20 | 68 | 4.833333 | 0 | 2 | 2 | 2 | 50 | 40.5 | 0 | 28 | 43 | 45 | 2.2 | 0.7 | 0.25 | 389.867 | 268.0083 | 248.7301 | 239.8949 | 0 | 10.7 | 10.6 | 6.1 | 1.6 | 8.122034 | 194 | 119 | 15 | 6.6 | 10 | 9.3 | 6 | 11 | 10.6 | 5.8 | 7.6 | 8 | 7 | 42 | 42 | 63 | 63 | 40 | 40 | 40 | 40 | 40 | 40 | 1000 | 0 | 16.35 | 16.35 | 260.57 | 393.21 | 653.78 | 0 | 19 | 43.0644 | 29.24587 | 156.2062 | 31.92833 | 21.25683 | -4.421934 | 204.9694 | 91.78663 | 8.21337 | 0.6166148 | 2.625 | 1.425 | 0.875 | 0.2 | 0 | 75 | 59786.05 | 3669.863 | 7.722473 | 7.320336 | 422.0417 | 224.8157 | 99.74252 | -8.964 | 0 | 1.03608 | 40.725 | 0 | 8 | 43 | 54.5 | 157 | 17 | 195 | 340 | 2.8 | 1.5 | 0.9 | 0.2 | 33 | 13.5 | 3.1 | 58.2 | 175 | 0 | 20 | 19 | 15 | 0 | 0 | 362.8884 | 457.9263 | 417.8372 | 419.4328 | -1.593781 | 26.44787 | -156.8192 | 650.1111 | 601.4516 | 0.3264113 | 656.7944 | 17.5 | 4.357443 | 9.758288 | 14.11573 | 21.66753 | 15.64429 | 28.50985 | 501.2323 | 191 | 1020 | 236.7455 | 93 | 302 | 191.7687 | -1 | 302 | 237.6675 | 110 | 302 | 1.807675 | 0.2 | 3.2 | 0.9302569 | 0 | 1.8 | 0.5555995 | 0 | 1 | 0.1154051 | 0 | 0.2 | 635.861 | 89.26137 | 925.0189 | 6.729947 | 2.677095 | 14.95692 | 54.01653 | 63.94201 | 35.61703 | 558.984375 | 0.7326699 | 0.6297474 | 0.496147 | 0.5722092 | 52.86497 | 109.8159 | 509.3045 | 174.3086 | 2.7 | 3 | 4.7 | 4.7 | 3.8 | 3.9
2020-08-21 | 0 | 0 | 0 | 0 | 0 | 0 | 0.0002 | 0 | [6 empty] | 0 | 625 | 17.88305 | 528.6628 | -4976.4 |  | 0 | 0 | [10 empty] | 0 | 0 |  | 0 | 346.9 |  | 0 | 29.97617 | 60 | 4 | 2.184854 |  |  | 16.218 | 68 | 158 | 5900 | 21 | 68 | 0 | 24 | 2 | 2 | 2 |  |  | 0 | [6 empty] | 143.7126 | 101.4284 | 85.22529 | 86.19832 | 0 | 0 | 0 |  |  | 8.037287 | [23 empty] | 1000 | 0 | 0 | 0 | 0 | 451.1 | 451.1 | 0 | 14 | 41.9002 | 24.50276 | 176.0769 | 22.61302 | 38.1893 | -12.10068 | 224.7785 | 88.39363 | 11.60637 | 0.2710545 |  |  |  |  | 0 |  |  |  |  | 8.027804 |  |  |  | 5.229 | 0 |  | 35.496 | 0 | 8 | [10 empty] | 34 | 11.33333 | 2.6 |  | 175 | 0 |  |  |  | 0 | 0 | -0.3653086 | 398.6037 | 370.6002 | 367.1406 | -3.499616 | 4.624937 | 36.14839 | 650.1111 | -8.225806 | -0.6413306 | 656.7944 | 17.5 | -0.5239038 | 0.1195272 | -0.4043766 | 22.81673 | 15.32006 | 30.41634 | 722.7694 | -20 | 1020 | 27.65689 | -9 | 93 | -17.71637 | -20 | -1 | 82.75624 | 75 | 110 | 0.2 | 0.2 | 0.2 | 0 | 0 | 0 | 0 | 0 | 0 | 0 | 0 | 0 | 122.5083 | 83.23151 | 152.8504 | 38.31729 | 3.202317 | 63.33199 | 30.49341 | 39.53377 | 31.50576 | 84.609375 | -0.02383743 | 0.1923445 | 0.1144701 | 0 | -207.4155 | -18.17411 | 727.4124 | -9.947674 | 0 | 0 | 0 | 0 | 0 | 0
2020-08-22 | 0 | 0 | 0 | 0 | 0 | 113 | 108.851 | 0.2430556 | 39961.36 | 9.5 | 828.5611 | 873.9909 | 2091.634 | 235.5798 | 0 | 764 | 308.6895 | 612.3692 | 0 |  | 11.69822 | 31.83554 | [10 empty] | 0 | 0 | 32.10402 | 99.44 | 484.3 | 12.98319 | 57.96 | 29.41353 | 66 | 3 | 2.441036 |  |  | 6.401302 | 63 | 117 | 6073 | 22 | 68 | 0 | 17.5 | 2 | 2 | 2 |  |  | 8.59 | [6 empty] | 329.1147 | 270.5363 | 216.1577 | 218.4191 | 0 | 0 | 0 |  |  | 7.915077 | [13 empty] | 42 | 42 | 63 | 63 | 40 | 40 | 40 | 40 | 40 | 40 | 1000 | 5.833333 | 0 | 5.833333 | 0 | 469.22 | 469.22 | 0 | 14 | 70.631 | 26.06878 | 32.72027 |  |  | -10.47874 | 22.24153 | 147.1134 | -47.11339 | 0.5513677 |  |  |  |  | 0 |  | 54577.67 | 3014.617 | 7.602979 | 0.7943403 | 422.6117 | 1214.698 | 98.58196 | 0 | 0 | 0.9632832 | 35.496 | 0 | 8 | [10 empty] | 34 | 8.5 | 2.6 |  | 175 | 0 |  |  |  | 0 | 0 | 123.3497 | 436.0579 | 380.4523 | 372.7968 | -5.578157 | 52.09058 | -95.8958 | 647.8519 | -504.9032 | -1.366017 | 654.4536 | 15 | 5.38363 | 3.583083 | 8.966713 | 21.69133 | 15.24222 | 29.18424 | 55.79686 | -20 | 195 | 100.3407 | -20 | 310 | 261.1877 | -20 | 320 | 149.2052 | 39 | 303 | 4.52399 | 0.2 | 59.2 | 3.093118 | 0 | 15.8 | 2.991426 | 0 | 10.2 | 0.2026551 | 0 | 1.1 | 500.5034 | 150.7144 | 896.4467 | #VALUE! | 6.368944 | 170.7102 | 49.41589 | 57.5222 | 30.36445 | 4013.59375 | 0.4374551 | 0.6752375 | 1.220763 | 0.3918132 | -444.8093 | 22.27538 | 271.8513 | 33.03735 | 0 | 0 | 0 | 0 | 0 | 0 | 382 | 134 | 628
2020-08-23 | 50.67 | 8.54 | 1.27 | 1.07 | 2.66 | 591 | 561.0156 | 1 | 48428.06 | 9.45 | 854.3418 | 890.2131 | 2188.184 | 294.1997 | 291.6667 | 678 | 632.0553 | 620.7501 | 30763.2 | 250 | 15.8202 | 53.70977 | 904.0757 | 903.215 | 885.1623 | 872.0333 | 897.7985 | 896.8445 | 866.315 | 896.2605 | 898.53 |  | 9.229 | 5 | 30.49992 | 534.309 | 576.5 | 12.9377 | 57.6 | 40.97075 | 59 | 3 | 3.013228 | 2.6 | 2.3 | 6.232676 | 58 | 158 | 6144 | 23 | 73 | 2.166667 | 0 | 2 | 2 | 2 | 48 | 41 | 0 | 27 | 43 | 45 | 1.7 | 2.1 | 2 | 489.8176 | 334.4924 | 301.7101 | 297.65 | 0 | 10.8 | 10.7 | 7.9 | 1.91 | 7.677898 | 190 | 119 | 15 | 6.2 | 9.8 | 7.6 | 7.2 | 7.8 | 8.4 | 4.4 | 7 | 8.4 | 6.4 | 96 | 96 |  |  | 94 | 94 | 94 | 94 | 94 | 94 | 1300 | 14.5 | 9.5 | 24 | 0 | 0 | 0 | 0 | 0 | 82.0156 | 30.82203 | 157.975 | 30.895 | 13.05394 | -5.167537 | 196.7564 | 95.99179 | 4.008207 | 0.6147406 | 4.15 | 5.166667 | 3.733333 | 0.4166667 | 0 | 45 | 61752.31 | 3786.153 | 7.738477 | 7.027016 | 421.1307 | 261.6954 | 99.70096 | 5.976 | 0 | 0.949265 | 29.52 | 0 | 8 | 37.33333 | 55.5 | 165 | 20 | 205 | 335 | 5 | 8.9 | 4.9 | 0.5 | 35 | 12.5 | 3.4 | 55.1 | 175 | 0 | 23 | 21 | 14 | 26 | 0 | 528.8921 | 461.1134 | 420.506 | 423.8746 | -0.4588318 | 36.47418 | -243.8841 | 647.2529 | -636.5806 | -1.576815 | 654.0593 | 15 | 14.83449 | 16.50887 | 31.34336 | 19.95838 | 15.64429 | 25.55285 | 193.2662 | 185 | 198 | 292.7106 | 270 | 310 | 294.1068 | 280 | 306 | 299.0232 | 295 | 306 | 3.870042 | 2.9 | 4.9 | 4.176736 | 2.6 | 8 | 3.449434 | 2.8 | 4.5 | 0.3780903 | 0.2 | 0.6 | 891.8273 | 847.9476 | 904.2324 | 11.73496 | 7.676764 | 51.96901 | 55.01788 | 56.13448 | 32.11532 | 397.8125 | 1.194645 | 1.203927 | 1.465039 | 0.9243147 | 31.19395 | -44.54558 | 581.4085 | 116.5049 | 2.9 | 3 | 4.6 | 4.8 | 3.6 | 3.7 | 376 | 265 | 435
2020-08-24 | 52.3 | 8.67 | 1.3 | 1.02 | 2.54 | 557 | 497.934 | 0.9958333 | 44334.62 | 9.291667 | 853.2317 | 900.8497 | 2138.915 | 287.4275 | 334.728 | 782 | 607.3359 | 606.1742 | 25636 | 250 | 8.842744 | 35.87509 | 908.0992 | 907.8541 | 889.3808 | 893.8073 | 905.5176 | 904.4802 | 891.5127 | 906.1454 | 903.3306 |  | 8.622 | 5 | 28.96328 | 503.782 | 649.2 | 14.07092 | 57.17 | 39.96148 | 56 | 3 | 2.970801 |  |  | 12.52963 | 85 | 89 | 6144 | 24 | 76 | 6.166667 | 0 | 2 | 2 | 2 | 50 | 48.66667 | 102.29 | 27 | 43 | 46 | 1.5 | 1 | 0.25 | 470.7276 | 326.6244 | 294.4102 | 288.9782 | 0 | 11.08 | 10.76 | 7.99 | 2.86 | 7.922099 |  |  |  | 3.8 | 3.2 | 9 | 6 | 11 | 7.4 | 7.2 | 7.8 | 3.8 | 4.8 | 58 | 58 | 87 | 87 | 58 | 58 | 58 | 58 | 58 | 58 | 1300 | 13.56667 | 10.33333 | 23.9 | 0 | 681.65 | 681.65 | 0 | 21 | 88.284 | 30.22598 | 158.7756 | 33.59966 | 16.65949 | -3.454529 | 205.5802 | 93.57674 | 6.423264 | 0.5723089 | 2.65 | 2.483333 | 2.4 | 0.2166667 | 0 | 40 | 59134.87 | 3467.425 | 7.716797 | 7.342149 | 420.2589 | 215.28 | 99.75324 | 11.205 | 0 | 0.8939569 | 18.315 | 0 | 8 | 38.33333 | 54.66667 | 226 | 18 | 198 | 325 | 3.2 | 2.8 | 2.9 | 0.3 | 37 | 11.16667 | 4.9 | 55.53333 | 175 | 0 | 27 | 23 | 19 | 22 | 13 | 507.0372 | 463.5918 | 423.9241 | 427.2426 | -2.080815 | 7.536919 | -246.5326 | 641.2368 | -576.2581 | -1.305668 | 648.0518 | 15 | 15.68066 | 15.29755 | 30.97822 | 19.58852 | 16.25385 | 24.30778 | 195.3943 | 179 | 213 | 295.8589 | 291 | 314 | 295.9648 | 288 | 310 | 299.1951 | 296 | 304 | 2.515365 | 1.9 | 3.4 | 2.36498 | 2 | 2.9 | 2.29296 | 2 | 3.1 | 0.2068727 | 0.1 | 0.3 | 901.2476 | 854.3003 | 918.6569 | 7.198078 | 2.006917 | 22.24137 | 55.44924 | 57.41844 | 33.67163 | 380.078125 | 1.147793 | 1.182374 | 1.503418 | 0.9046728 | -8.338148 | -54.4012 | 608.9604 | 179.6828 | 2.8 | 3 | 4.6 | 4.8 | 3.8 | 3.9 | 401 | 363 | 528
2020-08-25 | 53.83 | 5.23 | 1.64 | 1.09 | 3.5 | 608 | 545.58 | 0.9958333 | 46926.69 | 9.508333 | 863.241 | 893.2623 | 2126.735 | 295.4464 | 41.841 | 727 | 648.4946 | 651.5554 | 25786.8 | 250 | 13.92365 | 46.22173 | 906.7573 | 906.4145 | 883.1361 | 877.1094 | 901.1903 | 900.2901 | 871.3864 | 899.8146 | 896.0553 |  | 9.351 | 5 | 31.42926 | 549.391 | 377.2 | 14.0625 | 57.64 | 39.96148 | 62 | 4.5 | 3.171794 | 2.4 | 1.8 | 13.02651 | 81 | 85 | 6144 | 24 | 78 | 5.583333 | 0 | 2 | 2 | 2 | 49 | 42.66667 | 197.66 | 27 | 42 | 45 | 1.7 | 0.8 | 0.25 | 482.4229 | 334.9258 | 303.1201 | 299.1485 | 0 | 10.97 | 10.82 | 8.57 | 3.7 | 8.088673 | 188 | 112 | 16 | 6.2 | 8 | 9.6 | 6.4 | 11 | 10.8 | 5.8 | 8.2 | 7.4 | 7 | 56 | 56 | 84 | 84 | 57 | 56 | 56 | 56 | 56 | 56 | 1300 | 0 | 23.9 | 23.9 | 236.26 | 145.04 | 381.3 | 0 | 11 | 80.28 | 31.1842 | 159.2831 | 35.56531 | 18.80552 | -2.382347 | 211.2716 | 92.22651 | 7.773488 | 0.5555942 | 2.55 | 1.866667 | 2.433333 | 0.2166667 | 0 | 40 | 62095.3 | 3769.195 | 7.882056 | 7.545415 | 421.0636 | 381.9208 | 99.5725 | 16.053 | 0 | 0.8973355 | 19.062 | 16800 | 11 | 39.66667 | 52.66667 | 169 | 17 | 195 | 330 | 2.8 | 2.1 | 2.8 | 0.3 | 40 | 12.16667 | 5.8 | 55.56667 | 175 | 0 | 22 | 19 | 14 | 30 | 9 | 550.2997 | 467.1193 | 425.7467 | 431.1726 | -0.4761014 | 57.32807 | -243.8275 | 639.903 | -577.9355 | -1.277576 | 646.8299 | 15 | 10.20331 | 18.82666 | 29.02998 | 18.78914 | 15.61835 | 23.47775 | 195.3133 | 187 | 203 | 296.724 | 283 | 310 | 295.3254 | 276 | 307 | 299.1755 | 290 | 308 | 2.54236 | 2.1 | 3 | 1.757909 | 1.3 | 2.2 | 2.510594 | 2 | 3.1 | 0.2103333 | 0.1 | 0.3 | 893.2282 | 850.2731 | 906.1503 | 11.44487 | 4.416138 | 23.98399 | 55.53866 | 56.60137 | 33.51601 | 568.4375 | 1.133646 | 1.067694 | 1.481422 | 0.9065192 | -29.1666 | -56.67557 | 596.2262 | 211.9992 | 2.9 | 3 | 4.7 | 4.7 | 3.7 | 3.8 | 378 | 295 | 456
2020-08-26 | 51.85 | 7.62 | 1.51 | 1.39 | 2.93 | 640 | 556.3996 | 1 | 50318.73 | 9.409091 | 872.0583 | 892.368 | 2236.29 | 299.4512 | 0 | 901 | 674.6475 | 674.8749 | 25636 | 250 | 10.47524 | 35.39507 | 903.9588 | 903.1525 | 878.5505 | 884.9848 | 898.7735 | 894.9684 | 876.1221 | 898.4336 | 893.4516 |  | 9.351 | 5 | 32.74113 | 577.551 | 568.1 | 14.0625 | 57.5 | 38.32604 | 69 | 4 | 3.710837 | 2.8 | 1.8 | 16.218 | 75 | 85 | 6144 | 26 | 83 | 5.5 | 0 | 2 | 2 | 2 | 49.66667 | 42 | 125.26 | 27 | 42 | 47 | 1.6 | 0.9 | 0.25 | 486.1409 | 336.7643 | 307.5333 | 305.2865 | 0 | 10.76 | 10.6 | 7.8 | 2.73 | 8.285284 | 125 | 122 | 18 | 6.4 | 9.6 | 7.6 | 7.2 | 7.6 | 8.4 | 4.2 | 7 | 8.2 | 6.6 | 58 | 58 | 87 | 84 | 60 | 74 | 56 | 56 | 56 | 58 | 600 | 0 | 24 | 24 | 352.38 | 496.55 | 848.93 | 1 | 24 | 62.4696 | 31.83374 | 160.9961 | 38.31189 | 20.88765 | -2.105551 | 218.0901 | 91.38792 | 8.612082 | 0.5010398 | 2.733333 | 1.5 | 2.416667 | 0.2 | 0 | 40 | 63160.86 | 3858.801 | 8.009424 | 7.788932 | 420.8895 | 418.9432 | 99.53949 | -34.144125 | 0 | 0.869374375 | 53.206125 | 0 | 11 | 39.33333 | 52 | 180 | 20 | 200 | 330 | 2.9 | 1.6 | 2.9 | 0.2 | 41 | 12.5 | 5.3 | 55.86667 | 175 | 0 | 20 | 19 | 14 | 31 | 21 | 573.4604 | 468.0261 | 424.8033 | 430.8327 | 0.3545697 | 63.42336 | -278.298 | 639.9071 | -547.6129 | -1.245318 | 646.9353 | 15 | 6.794456 | 20.08104 | 26.8755 | 18.69449 | 16.03335 | 22.4402 | 195.3931 | 181 | 700 | 297.4625 | 277 | 700 | 295.9731 | 291 | 700 | 299.3647 | 296 | 700 | 2.71342 | 2.2 | 70.7 | 1.451421 | 1 | 70.7 | 2.297764 | 1.2 | 70.7 | 0.2276667 | 0.1 | 70.7 | 892.9225 | 882.8677 | 907.3727 | 8.774004 | 5.527683 | 13.59751 | 55.84627 | 56.74403 | 33.51601 | 559.0625 | 1.154812 | 0.8517139 | 1.269595 | 0.7485247 | -24.98064 | -21.94747 | 569.8601 | 224.7331 | 2.8 | 3 | 4.5 | 4.7 | 3.8 | 3.8 | 382 | 313 | 466
2020-08-27 | 52.64 | 7.53 | 1.42 | 1.01 | 2.28 | 637 | 558.0872 | 1 | 49957.93 | 9.475 | 869.6108 | 896.3201 | 2239.279 | 297.6185 | 0 | 789 | 672.8553 | 676.4986 | 25636 | 250 | 10.3765 | 39.52779 | 907.4446 | 906.7407 | 876.6737 | 895.718 | 902.6092 | 895.0835 | 884.1294 | 902.1618 | 898.7247 |  | 9.351 | 5 | 32.62248 | 574.911 | 578.1 | 14.06986 | 57.4 | 37.72118 | 28 | 2 | 3.788786 | 2.5 | 1.7 | 16.218 | 69 | 83 | 6144 | 27 | 86 | 4.166667 | 0 | 2 | 2 | 2 | 49.66667 | 42 | 0 | 29 | 44 | 46 | 1.7 | 0.9 | 0.25 | 481.7197 | 335.2669 | 306.1723 | 304.4249 | 0 | 10.83 | 10.8 | 8.17 | 1.47 | 8.036106 | 180 | 117 | 16 | 4.8 | 6.4 | 9.4 | 6.4 | 11 | 10.4 | 5.6 | 6.4 | 8 | 7.4 | 58 | 58 | 87 | 87 | 58 | 40 | 58 | 58 | 58 | 58 | 600 | 0 | 24 | 24 | 0 | 506.97 | 506.97 | 0 | 15 | 73.1172 | 31.8939 | 161.0684 | 38.45416 | 20.5535 | -1.767822 | 218.3082 | 91.39488 | 8.605118 | 0.3589147 | 2.6 | 1.166667 | 1.283333 | 0.2 | 0 | 50 | 63265.22 | 3870.378 | 7.991748 | 7.796722 | 419.7832 | 380.3346 | 99.5809 | 49.46165 | 0 | 0.8761181 | 3.744475893 | 0 | 11 | 38.33333 | 52.66667 | 191 | 17 | 200 | 325 | 2.8 | 1.3 | 1.4 | 0.2 | 42 | 12 | 6.7 | 55.93333 | 175 | 0 | 19 | 19 | 13 | 32 | 24 | 570.8811 | 467.3822 | 424.0161 | 429.9168 | -0.6294181 | 56.55191 | -282.0127 | 639.7904 | -520.2903 | -1.21306 | 646.9119 | 17.5 | 7.339882 | 19.67085 | 27.01074 | 20.01002 | 15.90367 | 28.61361 | 195.2917 | 174 | 199 | 297.6687 | 294 | 301 | 297.6593 | 295 | 301 | 299.2375 | 294 | 302 | 2.563138 | 2 | 3 | 1.200223 | 1 | 1.4 | 1.215951 | 0.9 | 1.5 | 0.1969954 | 0.1 | 0.2 | 896.2627 | 886.9511 | 903.4021 | 7.980314 | 5.61362 | 13.9531 | 55.69178 | 56.58841 | 33.99586 | 520.3125 | 1.154094 | 0.8199703 | 0.895293 | 0.7073032 | -20.81858 | 120.8531 | 378.3615 | 263.3373 | 2.8 | 3 | 4.7 | 4.7 | 3.8 | 3.9 | 396 | 327 | 541
2020-08-28 | 52.75 | 6.47 | 0.83 | 1.14 | 3.06 | 640 | 558.6364 | 1 | 49997.42 | 9.475 | 869.4038 | 896.7845 | 2236.076 | 298.0995 | 0 | 816 | 664.7671 | 663.3998 | 25862.2 | 250 | 10.11964 | 33.81202 | 906.6793 | 905.9926 | 885.1429 | 890.0319 | 902.6422 | 898.7232 | 882.886 | 902.1777 | 898.9775 |  | 9.351 | 5 | 32.76375 | 577.551 | 460.6 | 14.0625 | 57.47 | 35.08579 | 38 | 3 | 3.80548 | 2.6 | 1.4 | 16.218 | 64 | 82 | 6144 | 28 | 89 | 5 | 0 | 2 | 2 | 2 | 49.66667 | 42.66667 | 100.48 | 29 | 45 | 49 | 1.7 | 1.8 | 0.75 | 480.1081 | 336.5799 | 306.5414 | 305.0065 | 0 | 10.82 | 10.44 | 7.91 | 2.72 | 8.207975 | 120 | 110 | 30 | 6 | 9 | 7.8 | 7.8 | 6.3 | 7.4 | 4.2 | 6.3 | 7.8 | 6.1 |  | 58 | 87 | 87 | 61 | 58 | 58 | 58 | 58 | 58 | 800 | 0 | 24 | 24 | 0 | 449.72 | 449.72 | 0 | 14 | 64.9164 | 32.96378 | 161.0253 | 38.76358 | 20.72476 | -2.073242 | 218.4404 | 91.46151 | 8.538492 | 0.3964217 | 2.883333 | 1.55 | 1.25 | 0.2 | 0 | 35 | 63340.86 | 3888.608 | 8.080762 | 7.801442 | 420.8153 | 367.103 | 99.60055 | -13.07652 | 0 | 0.872869375 | 16.821 | 0 | 11 | 42 | 55 | 195 | 20 | 200 | 335 | 3.3 | 1.8 | 1.5 | 0.2 | 45 | 7.5 | 5.1 | 55.73333 | 175 | 0 | 18 | 18 | 12 | 25 | 20 | 574.9295 | 467.6792 | 424.9071 | 431.2821 | -0.1162932 | 54.2192 | -269.8956 | 639.7985 | -489.9677 | -1.180802 | 647.006 | 17.5 | 3.50444 | 18.86725 | 22.37169 | 21.79225 | 0 | 32.18017 | 188.4645 | 0 | 204 | 287.537 | 0 | 308 | 288.1243 | 0 | 304 | 289.8148 | 0 | 302 | 2.892469 | 0 | 3.8 | 1.556111 | 0 | 2 | 1.268537 | 0 | 1.6 | 0.1921482 | 0 | 0.2 | 868.7046 | 0 | 903.4256 | 8.481378 | 0 | 15.06262 | 54.10411 | 56.80888 | 34.41089 | 580.390625 | 1.130368 | 0.8206116 | 0.7977351 | 0.7128867 | -35.98532 | 98.59512 | 294.417 | 262.5308 | 2.9 | 2.9 | 4.7 | 4.8 | 3.7 | 3.9 | 400 | 327 | 538
2020-08-29 | 52.23 | 7.42 | 1.45 | 1.06 | 2.44 | 610 | 542.472 | 1 | 47430.79 | 9.525 | 861.2943 | 898.7654 | 2233.883 | 295.145 | 0 | 775 | 640.6732 | 621.9804 | 25560.6 | 250 | 16.60462 | 57.06774 | 909.0841 | 907.4186 | 890.9465 | 885.2436 | 904.8816 | 902.937 | 884.1486 | 905.4633 | 900.2586 |  | 9.397 | 5 | 31.39071 | 551.197 | 552.6 | 14.04713 | 57.22 | 36.07057 | 63 | 3 | 3.858657 | 2.5 | 2.1 | 13.26159 | 59 | 80 | 6144 | 29 | 92 | 10 | 0 | 2 | 2 | 2 | 50.33333 | 45 | 80.5 | 28 | 45 | 46 | 1.7 | 1 | 0.25 | 467.9166 | 333.8097 | 303.3024 | 302.8076 | 0 | 10.96 | 10.63 | 7.5 | 3.3 | 7.883787 | 128 | 154 | 20 | 6.4 | 10 | 8 | 7.6 | 8 | 8.6 | 5 | 7.2 | 8.6 | 6.8 | 48 | 48 | 72 | 72 | 72 | 48 | 48 | 48 | 48 | 48 | 1100 | 0 | 24 | 24 | 0 | 486.06 | 486.06 | 1 | 13 | 50.412 | 32.43231 | 158.6263 | 36.83267 | 19.0622 | -1.737287 | 212.7839 | 91.85798 | 8.142021 | 0.4074006 | 3.083333 | 1.466667 | 1.133333 | 0.1833333 | 0 | 40 | 62491.82 | 3815.524 | 7.871802 | 7.599425 | 419.893 | 308.6928 | 99.65399 | 9.711 | 0 | 0.8892984 | 7.11 | 0 | 11 | 39.66667 | 51.66667 | 160 | 20 | 200 | 340 | 3.4 | 1.7 | 1.3 | 0.2 | 47 | 9 | 6.4 | 55.4 | 175 | 0 | 20 | 18 | 14 | 26 | 12 | 546.5932 | 464.9702 | 423.039 | 428.0408 | -1.110486 | 63.33025 | -248.3068 | 638.6914 | -489.6452 | -1.148544 | 645.9802 | 17.5 | 5.111713 | 18.19247 | 23.30418 | 22.95999 | 16.31868 | 30.88324 | 194.5762 | 170 | 204 | 297.5156 | 293 | 303 | 297.8482 | 294 | 302 | 299.2798 | 296 | 302 | 3.063326 | 2.3 | 3.7 | 1.417142 | 1 | 1.8 | 1.068086 | 0.6 | 1.4 | 0.1722488 | 0 | 0.2 | 898.3849 | 867.2187 | 922.2261 | 9.583037 | 4.493591 | 52.36534 | 55.60431 | 56.95155 | 33.89211 | 505.234375 | 1.196201 | 0.8243351 | 0.744901 | 0.7373378 | -0.6514699 | 140.2823 | 250.3596 | 278.3059 | 2.8 | 2.9 | 4.7 | 4.8 | 3.6 | 3.8 | 399 | 394 | 523
2020-08-30 | 52.4 | 6.83 | 1.43 | 1.04 | 2.74 | 638 | 537.1932 | 1 | 49474.48 | 9.441667 | 855.1206 | 900.7781 | 2215.924 | 294.1665 | 0 | 686 | 651.3404 | 534.3119 | 25711.4 | 250 | 12.77899 | 44.16973 | 914.5984 | 911.7208 | 889.7097 | 883.9958 | 908.1884 | 908.4238 | 880.7134 | 908.8743 | 900.1377 |  | 9.512 | 0 | 32.45125 | 570.952 | 214.4 | 6.436129 | 57.78 | 35.02541 | 66 | 6 | 3.660124 | 2.4 | 2 | 16.218 | 54 | 181 | 6144 | 30 | 96 | 7.833333 | 0 | 2 | 2 | 2 | 50.66667 | 46.33333 | 0 | 29 | 26 | 56 | 2 | 2.1 | 1 | 468.4367 | 332.9105 | 300.7595 | 303.033 | 0 | 11 | 10.57 | 7.8 | 1.6 | 7.972775 | 199 | 127 | 17 | 6.4 | 9 | 8 | 7.2 | 7 | 6 | 5 | 7 | 8 | 6.6 | 58 | 58 | 87 | 87 | 87 | 58 | 58 | 58 | 58 | 58 | 1100 | 0 | 24 | 24 | 0 | 0 | 0 | 0 | 0 | 33.1932 | 32.68232 | 160.6995 | 38.2776 | 19.93619 | -2.417185 | 216.4961 | 91.90794 | 8.092062 | 0.2999655 | 3.3 | 1.416667 | 0.95 | 0.1833333 | 0 | 43 | 62600.4 | 3838.379 | 8.076331 | 7.732004 | 421.3857 | 315.2456 | 99.65679 | 5.827769472 | 0 | 0.8419956 | 1.282230528 | 0 | 11 | 37.33333 | 52.33333 | 209 | 18 | 198 | 330 | 3.7 | 1.7 | 1.2 | 0.2 | 49 | 9 | 8.2 | 55.7 | 175 | 0 | 19 | 19 | 13 | 27 | 18 | 550.5099 | 465.6673 | 425.7145 | 430.0513 | -0.1522762 | 61.36952 | -255.081 | 638.6666 | -461.3226 | -1.116286 | 646.0351 | 17.5 | 5.743218 | 18.74094 | 24.48416 | 22.25775 | 0 | 31.95967 | 188.2307 | 0 | 207 | 288.2876 | 0 | 301 | 288.9296 | 0 | 302 | 289.9028 | 0 | 302 | 3.134411 | 0 | 6.1 | 1.358775 | 0 | 1.9 | 0.9549954 | 0 | 1.4 | 0.1815752 | 0 | 0.2 | 873.9145 | 0 | 921.4158 | 10.45616 | 0 | 14.91903 | 53.79653 | 56.95155 | 35.3317 | 485.15625 | 1.179961 | 0.8045013 | 0.6863258 | 0.7310872 | 43.67789 | 173.0153 | 210.3768 | 279.3748 | 2.9 | 3 | 4.5 | 4.7 | 3.8 | 3.8 | 379 | 284 | 263
2020-08-31 | 52.5 | 6.74 | 1.4 | 1.09 | 2.68 | 630 | 572.094 | 1 | 50050.86 | 9.625 | 855.5897 | 897.0931 | 2231.648 | 294.2113 | 0 | 810 | 665.2565 | 661.4934 | 25711.4 | 250 | 11.76569 | 38.82505 | 908.6917 | 908.0492 | 888.5186 | 881.2511 | 904.4405 | 904.656 | 878.2216 | 902.9155 | 895.7185 |  | 9.512 | 5 | 32.9104 | 568.912 | 486.5 | 0 | 69.31 | 34.89952 | 139 | 6 | 3.587331 | 2.9 | 1.3 | 16.218 | 48 | 176 | 6144 | 31 | 99 | 7 | 0 | 2 | 2 | 2 | 50.33333 | 43.33333 | 168.64 | 28 | 46 | 47 | 1.7 | 2.7 | 1.5 | 470.3384 | 334.1965 | 300.8893 | 302.3964 | 0 | 10.7 | 10.55 | 7.27 | 1.52 | 8.084481 | 135 | 136 | 18 | 5.7 | 8.8 | 7.2 | 6.5 | 6.1 | 6.9 | 4 | 6 | 7.4 | 6 | 58 | 58 | 87 | 87 | 87 | 58 | 58 | 58 | 58 | 58 | 1300 | 0 | 24 | 24 | 0 | 762.63 | 762.63 | 0 | 22 | 52.464 | 32.44662 | 161.445 | 40.13286 | 22.01514 | -1.838016 | 221.755 | 90.90117 | 9.098835 | 0.3401111 | 2.916667 | 1.2 | 1 | 0.2 | 0 | 40 | 63550.11 | 3917.236 | 8.263294 | 7.919821 | 421.1701 | 312.8465 | 99.66817 | -5.827769472 | 0 | 0.9080857 | 7.11 | 0 | 11 | 42 | 52.33333 | 160 | 20 | 197 | 335 | 3.1 | 1.5 | 1.1 | 0.2 | 51 | 9 | 8.2 | 55.86667 | 175 | 0 | 19 | 19 | 14 | 28 | 21 | 584.1539 | 467.2491 | 426.0032 | 430.9788 | 0.4300364 | 69.41952 | -254.505 | 631.4503 | -641 | -1.084028 | 638.867 | 15 | 5.944902 | 20.59377 | 26.53867 | 21.66702 | 16.52619 | 29.74193 | 195.3368 | 185 | 207 | 297.3083 | 286 | 302 | 298.2054 | 292 | 304 | 299.1938 | 296 | 302 | 2.559929 | 1.7 | 3.4 | 1.246339 | 1.1 | 1.6 | 0.9525093 | 0.8 | 1.1 | 0.2002824 | 0.1 | 0.3 | 896.6251 | 886.5961 | 909.4161 | 10.05507 | 6.328382 | 13.82716 | 55.60687 | 56.73107 | 34.61839 | 610.78125 | 1.185386 | 0.8190201 | 0.6893519 | 0.7556132 | 70.90996 | 206.9373 | 199.2135 | 301.4408 | 2.9 | 3 | 4.5 | 4.5 | 3.8 | 3.8 | 396 | 330 | 493
2020-09-01 | 53.16 | 7.34 | 1.47 | 0.95 | 2.66 | 638 | 570.7964 | 1 | 50062.29 | 9.383333 | 869.2508 | 892.5298 | 2224.661 | 297.5947 | 0 | 837 | 673.1164 | 651.1992 | 25711.4 | 250 | 12.16881 | 38.55683 | 903.6218 | 904.6218 | 882.7464 | 876.4083 | 901.1852 | 899.9967 | 873.5702 | 898.0881 | 892.2874 |  | 9.512 | 5 | 32.94564 | 575.952 | 437.4 | 10.27176 | 63.99 | 34.54237 | 66 | 3 | 3.298558 | 2.6 | 2.3 | 16.218 | 41 | 177 | 6144 | 1 | 3 | 8 | 0 | 2 | 2 | 2 | 50.66667 | 42 | 0 | 28 | 45 | 47 | 1.7 | 1.2 | 1.5 | 474.435 | 336.0854 | 304.1967 | 309.9602 | 0 | 10.6 | 10.35 | 7.2 | 2.4 | 8.121282 | 125 | 138 | 24 | 6.4 | 8.6 | 8.2 | 7.6 | 7.8 | 8.4 | 5.2 | 7.2 | 8.8 | 7 | 58 | 58 | 87 | 87 | 87 | 60 | 58 | 58 | 58 | 58 | 1300 | 0 | 24 | 24 | 0 | 540.18 | 540.18 | 1 | 15 | 40.6164 | 32.82502 | 161.7193 | 40.88853 | 22.52327 | -1.354929 | 223.7762 | 90.54039 | 9.459605 | 0.405738 | 2.266667 | 1.266667 | 0.9833333 | 0.2 | 0 | 68 | 63672.37 | 3902.802 | 8.167908 | 7.992006 | 420.8914 | 305.5935 | 99.67155 | 4.754 | 0 | 0.8946652 | 35.496 | 33140 | 2 | 36 | 51 | 163 | 18 | 197 | 331 | 2.4 | 1.3 | 1.1 | 0.2 | 2 | 11.6 | 7.3 | 55.96667 | 175 | 0 | 18 | 19 | 11 | 32 | 26 | 586.4249 | 467.6542 | 425.8466 | 429.6495 | -0.2011008 | 66.28303 | -259.4089 | 638 | 29 | 0.03333333 | 647.512 | 22.5 | 4.829116 | 20.92066 | 25.74978 | 24.0265 | 17.56374 | 31.95967 | 195.6526 | 181 | 204 | 297.4409 | 280 | 304 | 298.169 | 288 | 314 | 299.2444 | 291 | 304 | 2.307344 | 1.9 | 2.7 | 1.311171 | 1.1 | 1.5 | 1.001434 | 0.9 | 1.3 | 0.2016192 | 0.1 | 0.3 | 892.2553 | 879.0726 | 900.533 | 10.20314 | 7.449042 | 13.51185 | 55.51132 | 56.53654 | 34.42385 | 441.484375 | 1.149025 | 0.8251545 | 0.6914641 | 0.767697 | 51.41159 | 203.1089 | 197.7561 | 302.4258 | 2.9 | 2.9 | 4.7 | 4.7 | 3.8 | 3.9 | 383 | 280 | 501
2020-09-02 | 0 | 0 | 0 | 0 | 0 | 635 | 566.9652 | 1 | 50083.99 | 9.433333 | 876.4351 | 881.5128 | 2206.283 | 299.4865 | 0 | 765 | 668.4597 | 662.332 | 25711.4 | 245 | 12.10736 | 35.32922 | 893.4808 | 892.4618 | 873.684 | 864.4772 | 890.1127 | 889.395 | 860.7603 | 887.7307 | 884.6201 |  | 9.512 | 5 | 31.66073 | 573.312 | 685.8 | 10.25551 | 38.67 | 34.18523 | 80 | 4 | 3.807752 | 2.2 | 1.5 | 16.218 | 83 | 175 | 6144 | 2 | 7 | 7.666667 | 0 | 2 | 2 | 2 | 49.33333 | 42.33333 | 33.33 | 28 | 46 | 47 | 1.7 | 0.8 | 0.25 | #VALUE! | #VALUE! | 305.2911 | 313.0915 | 0 | 10.65 | 10.3 | 7.5 | 3.86 | #VALUE! | 146 | 138 | 18 | 6 | 9 | 7.8 | 7.2 | 6.4 | 8 | 5 | 7 | 8 | 6.4 | 54 | 54 | 81 | 88 | 33 | 55 | 54 | 54 | 54 | 54 | 800 | 0 | 24 | 24 | 0 | 641.08 | 641.08 | 0 | 18 | 43.8852 | 32.40968 | 161.1033 | 40.59423 | 21.68225 | -1.714464 | 221.6653 | 90.99192 | 9.008077 | 0.2954196 | 2.2 | 1.466667 | 0.95 | 0.1833333 | 0 | 74 | 63608.97 | 3926.402 | 8.034034 | 7.916618 | 420.0913 | 254.903 | 99.72085 | 5.976 | 0 | 0.8928586 | 29.52 | 0 |  | 40.66667 | 53 | 218 | 18 | 195 | 336 | 2.6 | 1.8 | 1 | 0.2 | 3 | 12.3 | 3.4 | 55.53333 | 175 | 0 | 18 | 19 | 13 | 29 | 24 | 580.4404 | 466.408 | 425.4249 | 430.1662 | -0.2046264 |  | -259.5164 | 636.5 | 55 | 0.06666667 | 646.012 | 22.5 | 6.450115 | 19.75163 | 26.20175 | 22.24724 | 14.60674 | 31.32419 | 196.0233 | 191 | 212 | 297.3804 | 289 | 310 | 298.0631 | 291 | 307 | 299.2213 | 282 | 308 | 2.206179 | 1.7 | 2.8 | 1.41836 | 1 | 1.9 | 0.9414653 | 0.8 | 1.1 | #VALUE! | 0 | 0.2 | 881.6631 | 874.6624 | 886.8883 | 10.53687 | 7.274096 | 15.98762 | 55.54987 | 56.57545 | 34.8648 | 400.390625 | 1.151966 | 0.8346499 | 0.6731667 | 0.755077 | 60.06603 | 186.7707 | 192.495 | 298.0863 | 2.9 | 2.9 | 4.6 | 4.7 | 3.8 | 3.9 | 398 | 276 | 465
2020-09-03 | 54.08 | 7.43 | 1.49 | 1.11 | 2.78 | 638 | 567.9792 | 1 | 50469.7 | 9.5 | 880.3972 | 879.3864 | 2195.008 | 301.0187 | 0 | 874 | 670.6333 | 695.6605 | 25636 | 250 | 4.010029 | 15.74561 | 884.7879 | 890.3066 | 890.089 | 848.4559 | 888.0932 | 892.7503 | 857.4124 | 883.1958 | 890.4895 |  | 9.512 | 5 | 32.96419 | 575.952 | 495.6 | 10.29324 | 63.47 | 33.82811 | 49 | 3 | 4.196981 | 2.4 | 1.4 | 16.218 | 80 | 174 | 6144 | 3 | 10 | 7.166667 | 0 | 2 | 2 | 2 | 50.33333 | 43.33333 | 0 | 30 | 45 | 51 | 1.6 | 1.2 | 0.75 | 483.0936 | 341.8186 | 306.5506 | 314.4325 | 0 | 10.7 | 10.6 | 7.35 | 1.8 | 8.107403 | 28 | 130 | 142 | 5.6 | 8.8 | 7 | 6 |  | 7.2 | 4.2 | 6.6 | 7.6 | 6.4 | 58 | 58 | 87 | 87 | 0 | 58 | 58 | 58 | 58 | 58 | 800 | 0 | 24 | 24 | 0 | 576.16 | 576.16 | 0 | 18 | 46.8192 | 31.8909 | 161.0211 | 40.62439 | 21.83785 | -1.642968 | 221.8404 | 90.89666 | 9.103338 | 0.2569816 | 2.416667 | 1.183333 | 0.9166667 | 0.1833333 | 0 | 52 | 63646.59 | 3912.366 | 8.083081 | 7.922871 | 421.0499 | 233.9926 | 99.74553 | 6.585 | 0 | 0.8902495 | 40.725 | 17790 | 3 | 41.66667 | 52 | 210 | 18 | 194 | 338 | 3.1 | 1.2 | 1 | 0.2 | 5 | 9.666667 | 5 | 55.46667 | 175 | 0 | 22 | 19 | 13 | 29 | 23 | 580.9667 | 467.2518 | 425.6499 | 431.1846 | 0.5795966 |  | -255.3024 | 637 | 84 | 0.1 | 646.512 | 22.5 | 8.11118 | 20.81533 | 28.92651 | 21.23111 | 14.76237 | 29.26207 | 195.2473 | 177 | 201 | 297.6705 | 286 | 305 | 298.0617 | 272 | 306 | 299.2772 | 285 | 309 | 2.515285 | 1.7 | 3.5 | 1.162953 | 0.9 | 1.4 | 0.9056609 | 0.7 | 1 | 0.1906944 | 0.1 | 0.2 | 880.7427 | 872.5328 | 886.8708 | 12.77565 | 8.405829 | 16.60887 | 55.67208 | 56.86077 | 33.10098 | 383.59375 | 1.191532 | 0.8101071 | 0.661433 | 0.7401138 | 87.45286 | 216.2934 | 182.4948 | 301.9792 | 2.9 | 3 | 4 | 4.7 | 3.9 | 3.9 | 379 | 267 | 386
2020-09-04 | 52.35 | 7.44 | 1.5 | 1.01 | 2.76 | 643 | 581.8536 | 1 | 50033.18 | 9.558333 | 891.0913 | 889.1588 | 2200.594 | 299.5416 | 0 | 782 | 684.0459 | 703.991 | 25636 | 250 | 14.09928 | 48.0748 | 895.1745 | 899.1383 | 899.6782 | 858.921 | 896.5968 | 902.1464 | 868.7746 | 892.8403 | 897.4891 |  | 9.617 | 5 | 33.20915 | 580.457 | 510.1 | 10.27717 | 63.22 | 25.55195 | 53 | 3 | 3.399291 | 2.8 | 1.4 | 16.218 | 74 | 170 | 6144 | 4 | 13 | 4.583333 | 0 | 2 | 2 | 2 | 49 | 42 | 0 | 28 | 44 | 50 | 1.5 | 3.2 | 1.5 | 485.9315 | 341.372 | 305.4053 | 312.2724 | 0 | 10.56 | 10.42 | 7.5 | 1.76 | 8.076936 | 130 | 135 | 25 | 6.4 | 9.6 | 7.8 | 7.2 |  | 8.2 | 7 | 7 | 8.4 | 6.8 | 52 | 54 | 84 | 84 | 69 | 58 | 50 | 50 | 50 | 50 | 800 | 0 | 24 | 24 | 0 | 250.65 | 250.65 | 0 | 7 | 73.2036 | 31.49274 | 162.5792 | 43.23894 | 24.70938 | -0.8640272 | 229.6635 | 89.61727 | 10.38273 | 0.3557927 | 2.816667 | 1.35 | 0.9666667 | 0.1833333 | 0 | 100 | 63863.64 | 3922.5 | 8.470227 | 8.202269 | 421.385 | 268.1877 | 99.72349 | 13.434 | 0 | 0.9049045 | 39.231 | 11940 | 4 | 39.33333 | 50.66667 | 231 | 17 | 196 | 334 | 3.1 | 1.5 | 1.1 | 0.2 | 7 | 12 | 2.1 | 55.5 | 175 | 0 | 21 | 18 | 13 | 31 | 28 | 598.3903 | 467.6027 | 425.5433 | 430.6467 | 0.75289 |  | -264.672 | 638.5 | 118 | 0.1333333 | 648.03825 | 22.5 | 11.621 | 22.56631 | 34.18731 | 19.08788 | 14.65861 | 25.6566 | 194.9569 | 171 | 205 | 297.2603 | 279 | 310 | 298.0385 | 281 | 310 | 299.2136 | 287 | 305 | 2.810613 | 2.4 | 3.1 | 1.369978 | 1.1 | 1.7 | 0.9621481 | 0.7 | 1.2 | 0.1961181 | 0 | 0.2 | 890.521 | 879.5822 | 899.8873 | 12.2221 | 7.96521 | 15.37518 | 55.60908 | 56.62732 | 32.93237 | 648.75 | 1.198767 | 0.8269613 | 0.6658658 | 0.7625997 | 44.2621 | 192.1632 | 180.1291 | 309.6007 | 2.9 | 3 | 4.7 | 4.7 | 3.8 | 3.9 | 393 | 329 | 469
2020-09-05 | 52.92 | 7.57 | 1.45 | 0.93 | 2.84 | 646 | 586.5668 | 0.9993056 | 50205.51 | 9.283333 | 892.2822 | 891.117 | 2203.253 | 298.7609 | 0 | 782 | 692.9376 | 705.6441 | 25711.4 | 250 | 12.23433 | 45.02334 | 895.8682 | 900.6129 | 900.5624 | 862.9942 | 898.6525 | 903.6213 | 872.5587 | 894.0656 | 894.929 |  | 9.88 | 5 | 33.28126 | 583.36 | 382.6 | 10.35766 | 63.22 | 25.19486 | 71 | 5 | 3.719884 | 3.3 | 1.9 | 16.218 | 67 | 169 | 6144 | 5 | 16 | 4.25 | 0 | 2 | 2 | 2 | 47.66667 | 41.66667 | 0 | 28 | 42 | 44 | 1.7 | 1.4 | 1.25 | 486.0737 | 339.9226 | 305.0924 | 310.9146 | 0 | 10.65 | 10.6 | 7.66 | 2.36 | 8.003718 | 16 | 138 | 134 | 6 | 9.8 | 7.6 | 3 | 6.6 | 7.4 | 4.4 | 6.2 | 7.8 | 6.2 | 60 | 60 | 90 | 90 | 90 | 80 | 60 | 60 | 60 | 60 | 800 | 0 | 23.98333 | 23.98333 | 0 | 612.7 | 612.7 | 0 | 19 | 92.8668 | 31.63521 | 162.4623 | 43.68945 | 25.35422 | -1.016048 | 230.49 | 89.44068 | 10.55932 | 0.4195988 | 2.6 | 1.5 | 1.033333 | 0.2 | 0 | 46 | 63903.22 | 3928.255 | 8.425379 | 8.231784 | 421.4057 | 257.0488 | 99.73337 | 8.217 | 0 | 0.9079981 | 31.014 | 0 | 4 | 41.66667 | 48.66667 | 231 | 17 | 195 | 334 | 3 | 1.6 | 1.1 | 0.2 | 8 | 10.5 | 3.2 | 56.3 | 175 | 0 | 22 | 18 | 13 | 32 | 28 | 604.8051 | 467.3131 | 424.8844 | 430.0891 | 0.9041778 |  | -263.9451 | 640.0889 | 155 | 0.1659722 | 649.6968 | 22.5 | 9.427179 | 23.24334 | 32.67052 | 16.64304 | 14.67159 | 22.80334 | 195.1328 | 185 | 207 | 297.3773 | 287 | 310 | 298.0318 | 288 | 308 | 299.2126 | 290 | 308 | 2.640828 | 2.1 | 3.2 | 1.476243 | 1.1 | 1.7 | 1.019952 | 0.9 | 1.2 | 0.1991921 | 0.1 | 0.3 | 891.5327 | 884.7047 | 898.0256 | 11.02126 | 5.522135 | 15.27174 | 56.0247 | 57.09421 | 33.07504 | 541.40625 | 1.164679 | 0.8247936 | 0.6722167 | 0.7724045 | -39.49481 | 179.0708 | 185.7218 | 309.451 | 2.9 | 3 | 4.7 | 4.8 | 3.9 | 4 | 408 | 326 | 448
2020-09-06 | 52.4 | 7.93 | 1.47 | 0.83 | 2.9 | 643 | 594.0124 | 1 | 50166.56 | 9.616667 | 873.541 | 890.169 | 2225.662 | 298.5007 | 0 | 859 | 688.9246 | 695.3566 | 25786.8 | 250 | 11.35531 | 43.24951 | 894.2952 | 896.1788 | 904.1315 | 860.1445 | 897.6496 | 903.6242 | 872.092 | 893.2364 | 893.3496 |  | 9.88 | 5 | 33.27238 | 580.72 | 559.9 | 11.31913 | 63.86 | 24.74793 | 178 | 10 | 4.556291 | 3.2 | 1.8 | 15.53759 | 63 | 167 | 6144 | 6 | 20 | 4.333333 | 0 | 2 | 2 | 2 | 50.66667 | 44.33333 | 0 | 27 | 42 | 43 | 1.6 | 1.8 | 0.75 | 473.9718 | 337.2501 | 304.3243 | 311.5149 | 0 | 10.64 | 10.6 | 8 | 2.8 | 7.987374 | 136 | 132 | 15 | 4.8 | 5.2 | 8 | 4.8 | 8.4 | 7.2 | 5 | 9.2 | 4.6 | 7.2 | 58 | 58 | 87 | 87 | 87 | 81 | 58 | 58 | 58 | 58 | 800 | 0 | 24 | 24 | 0 | 0 | 0 | 0 | 0 | 104.0124 | 31.8012 | 161.3299 | 41.69018 | 23.23186 | -1.05782 | 225.1941 | 90.15337 | 9.846633 | 0.4853738 | 2.266667 | 1.383333 | 0.9833333 | 0.2 | 0 | 48 | 63931.98 | 3943.4 | 8.13772 | 8.042648 | 421.8453 | 201.9076 | 99.78211 | 10.458 | 0 | 0.923814 | 20.556 | 0 | 4 | 39.66667 | 51.33333 | 162 | 18 | 198 | 339 | 2.4 | 1.6 | 1 | 0.2 | 10 | 6.383333 | 4.6 | 56.46667 | 175 | 0 | 22 | 18 | 14 | 30 | 28 | 592.4471 | 468.2063 | 424.4971 | 431.405 | 0.2078188 |  | -242.0086 | 640.5741 | 189 | 0.1993056 | 650.2274 | 22.5 | 8.635669 | 21.69567 | 30.33133 | 16.81143 | 14.60674 | 19.59992 | 195.6758 | 188 | 202 | 297.4948 | 290 | 310 | 298.0933 | 290 | 305 | 299.1875 | 288 | 308 | 2.283366 | 2 | 2.5 | 1.342319 | 1.1 | 1.5 | 0.9716574 | 0.9 | 1.1 | 0.2001678 | 0.1 | 0.3 | 890.4574 | 877.5986 | 897.888 | 10.89863 | 6.057692 | 13.99179 | 56.10818 | 57.05531 | 32.8805 | 309.21875 | 1.153215 | 0.8138644 | 0.6645092 | 0.7787773 | -26.39907 | 200.2804 | 178.7634 | 316.1328 | 3 | 3 | 4.6 | 4.74 | 4 | 4 | 412 | 356 | 483
2020-09-07 | 52.18 | 7.62 | 1.38 | 1.1 | 2.7 | 643 | 585.37 | 1 | 50133.15 | 9.55 | 879.5435 | 889.7845 | 2175.352 | 298.2833 | 0 | 835 | 685.0247 | 692.2599 | 25560.6 | 250 | 11.11751 | 44.58358 | 890.9342 | 897.1204 | 907.1871 | 857.1293 | 898.0945 | 904.8445 | 871.4731 | 891.4928 | 894.5375 |  | 9.88 | 5 | 33.25228 | 580.72 | 518.5 | 11.31913 | 63.96 | 24.3512 | 46 | 3 | 3.392126 | 3.2 | 2 | 7.136056 | 72 | 166 | 6144 | 8 | 23 | 5.833333 | 0 | 2 | 2 | 2 | 49 | 42.66667 | 0 | 27 | 43 | 44 | 1.7 | 1.2 | 0.75 | 467.6679 | 336.4793 | 303.9677 | 312.1894 | 0 | 10.6 | 10.49 | 7.7 | 5.6 | 8.034706 | 145 | 128 | 19 | 3.2 | 7.9 | 9.4 | 6.6 | 7.8 | 8.6 | 5.2 | 7.2 | 8.9 | 6.8 | 58 | 58 | 87 | 87 | 85 | 70 | 58 | 58 | 58 | 58 | 700 | 0 | 24 | 24 | 0 | 662.34 | 662.34 | 1 | 19 | 93.03 | 31.91055 | 161.7653 | 42.44072 | 23.49578 | -1.151147 | 226.5506 | 90.13702 | 9.862975 | 0.5517227 | 2.133333 | 1.366667 | 1.016667 | 0.1833333 | 0 | 39 | 63621.24 | 3916.54 | 8.321228 | 8.091094 | 420.7901 | 320.8168 | 99.66242 | -11.952 | 0 | 0.9103733 | 32.508 | 0 | 5 | 39.33333 | 51.33333 | 140 | 20 | 200 | 340 | 2.2 | 1.5 | 1.2 | 0.2 | 12 | 4 | 5.2 | 55.96667 | 175 | 0 | 20 | 18 | 13 | 31 | 25 | 591.5355 | 467.1494 | 425.3548 | 430.4021 | 0.5637172 |  | -251.0923 | 640.9207 | 223 | 0.2326389 | 650.6064 | 22.5 | 8.738346 | 21.80961 | 30.54796 | 19.02671 | 14.38627 | 25.87708 | 196.0289 | 189 | 207 | 297.5166 | 290 | 303 | 298.0164 | 283 | 312 | 299.2122 | 285 | 307 | 2.107786 | 1.7 | 2.4 | 1.33912 | 1.1 | 1.5 | 0.9759178 | 0.8 | 1.2 | 0.1982894 | 0 | 0.3 | 890.5652 | 800.2948 | 925.2021 | 11.90793 | 8.412706 | 142.1548 | 55.94084 | 57.0164 | 33.46412 | 630.9375 | 1.146638 | 0.8166309 | 0.6659705 | 0.7633825 | 9.34022 | 199.0369 | 180.6394 | 311.5676 | 2.8 | 2.9 | 4.7 | 4.8 | 4 | 4 | 377 | 296 | 333
2020-09-08 | 51.19 | 7.55 | 1.5 | 1.19 | 3.44 | 398 | 349.9472 | 0.6027778 | 47139.9 | 9.4125 | 875.6731 | 875.2124 | 2028.511 | 297.7488 | 0 | 738 | 448.332 | 476.2664 | 17568.2 | 250 | 15.72283 | 43.84769 | [10 empty] | 9.794 | 5 | 33.4703 | 365.034 | 260.33 | 11.34397 | 25.55 | 23.78946 | 420 | 22 | 2.564686 | 2.7 | 1.9 | 16.218 | 67 | 166 | 6144 | 8 | 25 | 5 | 0 | 2 | 2 | 2 | 51 | 45 | 188.39 | 28 | 45 | 52 | 1.7 | 0.6 | 0.25 | 400.1231 | 296.4064 | 268.0427 | 270.7217 | 0 | 10.65 | 10.6 | 7.5 | 2.3 | 8.016344 | 124 | 118 | 15 | [20 empty] | 700 | 0 | 14.46667 | 14.46667 | 0 | 504.86 | 504.86 | 0 | 15 | 55.0872 | 31.12406 | 163.6977 | 35.87012 | 23.45996 | -4.863339 | 218.1644 | 91.47587 | 8.524131 | 0.5282452 | 2.175 | 1.45 | 1.125 | 0.175 | 0 | 30 | 54166.25 | 3318.82 | 6.909095 | 7.791586 | 416.9697 | 304.7756 | 99.60441 | 8.486 | 0 | 0.8792643 | 41.472 | 17450 | 6 | 39 | 51 | 88 | 18 | 190 | 340 | 2.3 | 1.6 | 1.2 | 0.2 | 13 | 7 | 3 | 56.2 | 175 | 0 | 22 | 18 | 14 | 33 | 28 | 339.087 | 458.4932 | 418.3047 | 420.0273 | 2.008954 | 26.06863 | -144.6385 | 642.4555 | 12 | -0.13125 | 652.6615 | 22.5 | 3.929415 | 12.82827 | 16.75768 | 19.93545 | 15.04769 | 28.25047 | 196.8191 | -20 | 1020 | 190.7267 | -20 | 304 | 180.7307 | -20 | 308 | 187.6038 | -27 | 312 | 1.344215 | 0.2 | 2.4 | 0.8936065 | 0 | 1.7 | 0.6426817 | 0 | 1.3 | 0.1159317 | 0 | 0.3 | 758.0149 | 531.8889 | 901.5247 | 23.18898 | 7.251085 | 53.80677 | 41.48642 | 56.93858 | 33.80133 | 663.671875 | 0.7060417 | 0.6394989 | 0.495054 | 0.4968256 | 120.6656 | 107.3544 | 514.2256 | 190.4275 | 2.9 | 3 | 4.7 | 4.7 | 4 | 4
2020-09-09 | 0 | 0 | 0 | 0 | 0 | 243 | 217.858 | 0.4055556 | 40344.36 | 9.16 | 859.6986 | 912.2242 | 1983.847 | 254.7316 | 308.2192 | 658 | 390.0446 | 540.4324 | 11762.4 | 250 | 5.960018 | 16.42728 | [10 empty] | 0 | 0 | 28.61644 | 213.84 | 244.07 | 11.30947 | 25.81 | 23.59111 | 187 | 10 | 2.271395 | 1.2 | 1.3 | 8.323277 | 61 | 179 | 6312 | 9 | 27 | 2 | 12 | 2 | 2 | 2 | 50 | 43 | 0 | 28 | 48 | 48 | 1.8 | 1.4 | 0.75 | 363.7632 | 280.532 | 228.9225 | 232.9793 | 0 | 10.5 | 10.5 | 7.9 | 2.4 | 7.96273 | [13 empty] | 50 | 50 | 75 | 75 | 77 | 57 | 50 | 50 | 50 | 50 | 1000 | 9.733333 | 0 | 9.733333 | 0 | 684.9 | 684.9 | 0 | 21 | 62.958 | 26.64397 | 86.65523 | 20.70987 | 10.7326 | -7.355484 | 110.7422 | 96.95047 | 3.049528 | 1.348614 | 3.3 | 2.4 | 1.15 | 0.35 | 0 |  | 47796.16 | 3763.986 | 6.911591 | 3.955079 | 430.5787 | 944.7491 | 98.77307 | 1.494 | 0 | 0.896535 | 39.978 | 0 | 6 | 38 | 50 |  |  |  |  | 3.3 | 2.5 | 1.2 | 0.4 | 13 | 6.666667 | 2 | 57 | 174 | 0 |  |  |  | 25 | 0 | 208.7162 | 403.5708 | 377.9685 | 373.7909 | -1.235432 | -60.75458 | -100.1291 | 640.2636 | -354 | -0.6923611 | 649.9528 | 12.5 | 10.37993 | 4.065713 | 14.44564 | 20.30602 | 15.86477 | 27.0054 | 102.0227 | -20 | 207 | 121.4434 | -20 | 315 | 237.4568 | -20 | 325 | 123.5957 | -56 | 305 | 2.002557 | 0.2 | 7.9 | 1.189384 | 0 | 14.5 | 0.8572963 | 0 | 4.6 | 0.1807141 | 0 | 2.2 | 737.5314 | 506.2349 | 938.1648 | 18.68306 | 2.322639 | 53.80677 | 50.38396 | 57.95019 | 32.12828 | 4013.4375 | 0.7216408 | 0.5552572 | 0.8360182 | 0.4663104 | 33.80389 | -2.547095 | 259.7239 | 86.997 | 0 | 0 | 0 | 0 | 0 | 0 | 408 | 392 | 486
2020-09-10 | 52.06 | 7.61 | 1.61 | 1.2 | 3.06 | 584 | 518.8012 | 1 | 43819.39 | 9.566667 | 853.9435 | 908.2487 | 2068.065 | 287.966 | 333.3333 | 689 | 620.5271 | 621.115 | 22544.6 | 250 | 6.648599 | 26.87316 | 899.9022 | 912.1413 | 909.9889 | 898.8172 | 913.3266 | 915.4144 | 906.7322 | 909.6668 | 906.4932 |  | 9.58 | 5 | 28.76888 | 528.5 | 486.8 | 11.325 | 25.82 | 23.15476 | 52 | 3 | 1.726497 | 1.4 | 1.9 | 13.75567 | 56 | 209 | 6312 | 10 | 31 | 6.75 | 0 | 2 | 2 | 2 | 51.33333 | 47.33333 | 0 | 27 | 43 | 44 | 2.2 | 2.2 | 1.25 | 460.9425 | 328.1452 | 293.3963 | 294.943 | 0 | 10.78 | 10.62 | 7.41 | 1.36 | 7.982968 | 132 | 112 | 19 | 6 | 10 | 8 | 3.6 | 8 | 8.4 | 5 | 7 | 8.8 | 6.8 | 58 | 58 | 87 | 87 | 91 | 57 | 58 | 58 | 58 | 58 | 1000 | 11 | 13 | 24 | 0 | 583.58 | 583.58 | 0 | 17 | 68.2212 | 31.97358 | 165.7637 | 41.61247 | 28.18132 | -3.667383 | 231.8901 | 89.42864 | 10.57136 | 3.962755 | 2.7 | 2.083333 | 1.066667 | 0.2333333 | 0 | 30 | 56552.36 | 3403.693 | 8.895459 | 8.281788 | 423.6959 | 337.196 | 99.67135 | 17.928 | 0 | 0.8883582 | 22.05 | 0 | 6 | 31.66667 | 51.66667 | 150 | 15 | 172 | 260 | 3.1 | 2.4 | 1.2 | 0.3 | 16 | 5.35 | 4.4 | 57.7 | 175 | 0 | 24 | 27 | 21 | 36 | 15 | 545.5187 | 468.5583 | 426.9671 | 432.7057 | -0.5264922 |  | -193.4373 | 634.0174 | -379 | -0.6590278 | 643.6944 | 12.5 | 21.07539 | 13.12956 | 34.20494 | 18.32778 | 15.85178 | 23.69822 | 195.0527 | 187 | 208 | 296.3421 | 286 | 305 | 297.9781 | 290 | 303 | 299.1837 | 285 | 314 | 2.683816 | 2.3 | 3.1 | 1.898874 | 1.5 | 2.2 | 0.9942199 | 0.7 | 1.3 | 0.2273461 | 0.1 | 0.4 | 907.9385 | 901.3456 | 925.9845 | 5.263017 | 2.890469 | 8.716044 | 57.62579 | 59.64917 | 33.23068 | 520.3125 | 1.211547 | 0.8769258 | 0.7736422 | 0.8640733 | 39.11753 | 16.65711 | 324.1188 | 239.8809 | 3.4 | 3.4 | 2.6 | 2.7 | 3.8 | 3.9 | 412 | 389 | 477
2020-09-11 | 50.58 | 7.83 | 1.31 | 1.11 | 2.62 | 584 | 531.6808 | 1 | 43023.49 | 9.5 | 852.6079 | 909.055 | 2069.009 | 285.1786 | 2500 | 805 | 620.652 | 617.7402 | 26239.2 | 250 | 5.887247 | 20.95987 | 899.1774 | 912.142 | 912.0716 | 900.4736 | 914.2624 | 916.7237 | 909.1497 | 908.4395 | 906.6562 |  | 9.58 | 5 | 28.52279 | 528.5 | 461.1 | 11.325 | 20.93 | 22.83743 | 105 | 4 | 1.864481 | 1.2 | 1.1 | 10.0611 | 79 | 205 | 6312 | 11 | 35 | 6.5 | 0 | 2 | 2 | 2 | 52 | 48.66667 | 0 | 27 | 40 | 43 | 2.2 | 1.2 | 0.75 | 457.5612 | 324.73 | 290.2743 | 294.223 | 0 | 10.56 | 10.45 | 7.72 | 1.9 | 7.950179 | 125 | 115 | 20 | 6.4 | 10 | 7.8 |  | 8 | 8.6 | 5 | 8.6 | 8.6 | 6.8 | 58 | 58 | 87 | 87 | 94 | 62 | 58 | 58 | 58 | 58 | 1000 | 0 | 24 | 24 | 295.75 | 262.88 | 558.63 | 1 | 15 | 71.0508 | 31.49164 | 169.3076 | 44.97757 | 32.78435 | -2.047294 | 245.0222 | 87.4554 | 12.5446 | 4.087131 | 2.2 | 1.866667 | 0.8166667 | 0.2 | 0 | 33 | 55316.33 | 3258.792 | 9.113306 | 8.750794 | 420.6325 | 351.6734 | 99.66669 | -10.458 | 0 | 0.9104123 | 32.508 | 0 | 6 | 42 | 52.33333 | 116 | 14 | 174 | 267 | 2.8 | 2.2 | 0.9 | 0.2 | 18 | 11.15 | 4.4 | 58.16667 | 175 | 0 | 23 | 27 | 21 | 37 | 25 | 547.7144 | 468.6541 | 424.9986 | 431.4403 | 0.01343136 |  | -155.9822 | 629.0195 | -404 | -0.6256944 | 638.6868 | 12.5 | 22.60342 | 14.60955 | 37.21297 | 17.37245 | 13.72482 | 21.54531 | 195.9688 | 193 | 199 | 296.3896 | 291 | 303 | 298.3961 | 294 | 302 | 299.2838 | 296 | 303 | 2.087892 | 1.7 | 2.5 | 1.89894 | 1.4 | 2.3 | 0.819912 | 0.6 | 1.1 | 0.1996204 | 0.1 | 0.2 | 909.1594 | 901.3747 | 915.4829 | 4.836554 | 3.280043 | 7.14325 | 57.82322 | 58.98774 | 33.03613 | 763.828125 | 1.182763 | 1.021435 | 0.7113293 | 0.8418655 | 3.993067 | 44.18705 | 261.8689 | 258.0293 | 3 | 3.5 | 2.6 | 2.7 | 3.9 | 3.9 | 414 | 393 | 464
2020-09-12 | 52.72 | 8.2 | 1.4 | 1.04 | 2.48 | 614 | 554.374 | 0.9840278 | 48625.49 | 9.466667 | 867.2425 | 893.2512 | 2134.684 | 296.1647 | 254.0579 | 805 | 655.5164 | 664.3155 | 25409.8 | 250 | 13.78516 | 42.3597 | 903.0185 | 904.8755 | 890.0514 | 869.073 | 902.7321 | 902.1767 | 873.1248 | 900.9575 | 902.1277 |  | 9.58 | 5 | 30.34454 | 554.9 | 497 | 11.3127 | 20.49 | 18.82989 | 77 | 4 | 1.979822 | 1.2 | 1.4 | 5.82648 | 72 | 204 | 6312 | 12 | 39 | 6.5 | 0 | 2 | 2 | 2 | 48.33333 | 42.66667 | 0 | 27 | 39 | 40 | 2.1 | 2 | 0.75 | 482.1609 | 335.1092 | 301.06 | 307.8089 | 0 | 10.73 | 10.6 | 7.16 | 2.38 | 7.842176 | 130 | 120 | 18 | 6.4 | 9.8 | 8.2 |  | 8.2 | 8.4 | 5.2 | 7.2 | 8.4 | 6.6 | 56 | 56 | 84 | 84 | 91 | 75 | 56 | 56 | 56 | 56 | 1000 | 0 | 23.61667 | 23.61667 | 198.19 | 455.56 | 653.75 | 0 | 19 | 72.624 | 31.5051 | 162.4684 | 39.75097 | 24.68398 | -2.523103 | 224.3802 | 90.12351 | 9.876485 | 0.7525926 | 2.25 | 1.733333 | 0.9 | 0.2 | 0 | 35 | 61609.93 | 4105.979 | 8.324622 | 8.013579 | 420.4106 | 284.2167 | 99.70109 | -8.964 | 0 | 0.9028893 | 41.472 | 0 | 6 | 40 | 54.66667 | 140 | 21 | 190 | 320 | 2.4 | 2.3 | 1 | 0.2 | 20 | 8 | 3 | 56.1 | 175 | 0 | 21 | 25 | 18 | 33 | 16 | 574.7646 | 467.3849 | 425.5352 | 430.3856 | -0.4440607 |  | -243.6454 | 628.5671 | -399 | -0.6083333 | 638.2405 | 15 | 18.10404 | 11.97144 | 30.07549 | 19.2992 | 14.33438 | 27.10916 | 195.9819 | 190 | 200 | 296.8177 | 290 | 304 | 298.3661 | 294 | 305 | 299.2599 | 295 | 304 | 2.236881 | 1.4 | 2.6 | 1.715355 | 1.4 | 2.4 | 0.8498762 | 0.6 | 1 | 0.1928796 | 0 | 0.3 | 893.6515 | 843.1954 | 916.5376 | 12.14433 | 4.018263 | 25.80076 | 55.53934 | 58.32629 | 32.84159 | 508.28125 | 1.18156 | 0.8671108 | 0.7000572 | 0.7808144 | 21.58012 | 67.01387 | 243.2498 | 241.9773 | 2.8 | 3 | 2.6 | 2.8 | 4 | 4 | 413 | 359 | 418
2020-09-13 | 51.86 | 7.6 | 1.37 | 1.23 | 2.68 | 639 | 593.2056 | 1 | 49995.51 | 9.541667 | 871.8056 | 895.2528 | 2205.909 | 299.1601 | 0 | 818 | 668.639 | 680.2924 | 25937.6 | 250 | 11.45764 | 34.93784 | 906.5748 | 905.1233 | 890.4659 | 877.1431 | 902.0604 | 902.2607 | 876.2698 | 902.1244 | 900.2616 |  | 9.58 | 5 | 31.05892 | 576.9 | 619.9 | 11.13372 | 20.71 | 32.46155 | 43 | 3 | 1.808443 | 1.2 | 1.4 | 5.0085 | 64 | 200 | 6312 | 13 | 45 | 7.333333 | 0 | 2 | 2 | 2 | 49.66667 | 43.66667 | 0 | 27 | 45 | 48 | 2.2 | 1.8 | 0.75 | 485.7256 | 336.4858 | 304.1953 | 311.6342 | 0 | 10.7 | 10.4 | 8 | 2.2 | 7.950583 | 130 | 127 | 18 | 5.2 | 8.4 |  | 6.8 | 6 | 6.4 | 4 | 5.8 | 7.2 | 5.6 | 56 | 56 | 84 | 81 | 98 | 50 | 56 | 56 | 56 | 56 | 1000 | 0 | 24 | 24 | 0 | 0 | 0 | 0 | 0 | 89.2056 | 31.53413 | 163.4457 | 39.5444 | 22.47364 | -2.805293 | 222.6585 | 91.16659 | 8.833414 | 0.3550476 | 2.1 | 1.8 | 0.7666667 | 0.2 | 3 | 65 | 62483.74 | 4203.918 | 8.088562 | 7.952088 | 419.8614 | 318.1601 | 99.65421 | 5.229 | 0 | 0.9283343 | 36.243 | 0 | 6 | 40 | 52.66667 | 195 | 16 | 215 | 369 | 2.2 | 2.2 | 0.8 | 0.2 | 21 | 9 | 2.5 | 55.73333 | 175 | 0 | 20 | 25 | 18 | 32 | 14 | 581.7525 | 467.193 | 424.5457 | 431.1143 | -0.3227317 |  | -266.891 | 629.4371 | -369 | -0.575 | 639.1027 | 15 | 17.98645 | 12.68026 | 30.66672 | 20.22467 | 16.25385 | 26.72008 | 196.0126 | 184 | 207 | 296.8035 | 289 | 307 | 298.51 | 287 | 308 | 299.2905 | 292 | 309 | 2.097896 | 1.8 | 2.5 | 1.764659 | 1.4 | 2.3 | 0.7444201 | 0.6 | 0.9 | 0.1932118 | 0 | 0.2 | 896.1037 | 884.9272 | 904.3076 | 9.718132 | 6.863878 | 14.35414 | 55.64786 | 56.74403 | 33.45115 | 498.828125 | 1.178299 | 0.821159 | 0.6841181 | 0.688584 | 45.62191 | 21.16883 | 227.7709 | 257.407 | 2.9 | 2.96 | 2.6 | 2.6 | 4 | 4 | 384 | 345 | 355
2020-09-14 | 51.16 | 8.41 | 1.35 | 1.17 | 2.72 | 637 | 575.418 | 1 | 49717.61 | 9.55 | 871.8231 | 903.4057 | 2220.254 | 299.4397 | 0 | 861 | 661.1323 | 673.6339 | 25636 | 250 | 9.784519 | 31.29375 | 915.0311 | 911.9947 | 893.2707 | 891.8351 | 909.2378 | 906.5555 | 888.6182 | 910.7026 | 907.3742 |  | 9.821 | 5 | 30.97087 | 575.381 | 505.9 | 13.83531 | 20.49 | 31.85457 | 114 | 6 | 1.721379 | 1.3 | 1.6 | 5.114086 | 83 | 197 | 6312 | 14 | 49 | 6.333333 | 1 | 2 | 2 | 2 | 49.33333 | 43.66667 | 0 | 27 | 46 | 46 | 2.1 | 1 | 0.25 | 487.6879 | 336.2556 | 304.0293 | 312.3236 | 0 | 10.78 | 10.35 | 7.68 | 4.9 | 7.854794 | 147 | 122 | 19 | 6.4 | 10 | 8 |  | 8 | 8.6 | 5 | 7.2 | 8.6 | 6.8 | 58 | 58 | 87 | 87 | 69 | 58 | 58 | 58 | 58 | 58 | 1000 | 0 | 24 | 24 | 0 | 659.05 | 659.05 | 1 | 19 | 94.368 | 31.94544 | 163.7699 | 40.42704 | 23.43224 | -2.857289 | 224.7719 | 90.84629 | 9.153705 | 0.3673309 | 2.166667 | 1.866667 | 0.7666667 | 0.2166667 | 0 | 43 | 62217.06 | 4096.436 | 8.322986 | 8.027566 | 420.1432 | 320.8889 | 99.66243 | 12.699 | 0 | 0.903325 | 23.544 | 0 | 6 | 43.66667 | 49 | 188 | 17 | 200 | 332 | 2.4 | 2 | 0.8 | 0.3 | 23 | 9 | 4.2 | 55.83333 | 175 | 0 | 22 | 25 | 18 | 27 | 15 | 584.8476 | 467.4406 | 425.8098 | 430.7049 | -0.1309762 |  | -264.5763 | 630.0192 | -341 | -0.5416667 | 639.6968 | 17.5 | 15.90219 | 13.59574 | 29.49794 | 19.38177 | 15.91663 | 26.66821 | 196.0634 | 192 | 206 | 296.5723 | 284 | 306 | 298.382 | 290 | 314 | 299.2402 | 290 | 304 | 2.17801 | 1.9 | 2.4 | 1.856457 | 1.6 | 2.2 | 0.748044 | 0.7 | 0.9 | 0.1994988 | 0.1 | 0.2 | 903.8733 | 897.9454 | 920.5983 | 8.478114 | 4.21167 | 12.57375 | 55.99653 | 57.36657 | 33.29553 | 555.3125 | 1.171327 | 0.8307644 | 0.6667899 | 0.6730883 | 58.49911 | -54.73878 | 210.1181 | 270.318 | 3 | 3 | 2.6 | 3 | 3.9 | 4 | 353 | 266 | 300
2020-09-15 | 52.64 | 6.55 | 1.46 | 1.12 | 2.58 | 640 | 572.8732 | 1 | 49997.71 | 9.608333 | 870.9417 | 898.1442 | 2227.54 | 299.2772 | 0 | 752 | 657.7616 | 601.3477 | 25711.4 | 250 | 10.64576 | 31.25601 | 909.4196 | 908.429 | 886.9763 | 884.1374 | 905.4496 | 901.713 | 882.8887 | 906.1401 | 903.582 |  | 9.656 | 5 | 31.11914 | 577.856 | 387.2 | 13.835 | 20.44 | 31.787 | 139 | 6 | 1.663403 | 1.3 | 1.9 | 14.67831 | 78 | 194 | 6312 | 15 | 53 | 4.25 | 0 | 2 | 2 | 2 | 50.66667 | 45.33333 | 155.11 | 27 | 47 | 55 | 2.2 | 1.2 | 0.25 | 486.9126 | 337.4105 | 303.931 | 312.2621 | 0 | 10.82 | 10.56 | 7.7 | 1.8 | 7.849572 | 41 | 48 | 50 | 5.8 | 8.8 | 7.2 | 6.4 | 6.2 | 6.9 | 4.1 | 6 | 7.4 | 6.2 | 58 | 58 | 87 | 87 | 64 | 58 | 58 | 58 | 58 | 58 | 1000 | 0 | 24 | 24 | 0 | 553.97 | 553.97 | 1 | 15 | 79.9032 | 32.06904 | 163.462 | 40.37869 | 23.19857 | -2.947819 | 224.0915 | 90.96318 | 9.036822 | 0.4207421 | 2.1 | 1.733333 | 0.7333333 | 0.2 | 0 | 70 | 61793.16 | 4001.743 | 8.181263 | 8.003267 | 419.7802 | 302.5456 | 99.67543 | 4.725 | 0 | 0.895114375 | 34.749 | 15930 | 9 | 40.66667 | 50.33333 | 136 | 17 | 198 | 323 | 2.3 | 1.9 | 0.8 | 0.2 | 25 | 10.08333 | 2.7 | 55.96667 | 175 | 0 | 20 | 24 | 18 | 30 | 13 | 576.3082 | 466.0444 | 424.9567 | 430.6693 | 0.5125897 |  | -245.0832 | 630.7326 | -310 | -0.5083333 | 640.4086 | 17.5 | 14.34288 | 13.81021 | 28.15309 | 18.04347 | 15.65725 | 25.81223 | 196.1498 | 185 | 209 | 296.7106 | 283 | 308 | 298.6559 | 294 | 307 | 299.2438 | 288 | 309 | 2.0921 | 1.7 | 2.5 | 1.723619 | 1.5 | 2 | 0.718125 | 0.6 | 0.9 | 0.1977847 | 0.1 | 0.2 | 898.7637 | 888.7197 | 903.7399 | 9.421731 | 6.139167 | 11.89351 | 56.07987 | 57.19797 | 33.71054 | 523.515625 | 1.162693 | 0.8260402 | 0.6623587 | 0.6707761 | 61.84553 | -35.903 | 200.3035 | 279.7563 | 2.9 | 3 | 3 | 3.1 | 3.9 | 4 | 400 | 330 | 280
2020-09-16 | 53.25 | 6.2 | 1.6 | 1.09 | 2.74 | 640 | 561.678 | 1 | 50001.28 | 9.633333 | 870.5941 | 897.1702 | 2233.471 | 298.2314 | 0 | 791 | 652.4312 | 663.1449 | 25862.2 | 250 | 11.05687 | 33.34859 | 908.8858 | 909.3934 | 882.8368 | 885.249 | 904.9072 | 899.1636 | 881.7929 | 905.1325 | 901.0986 |  | 9.656 | 5 | 31.1403 | 577.856 | 462.2 | 13.835 | 20.71 | 31.39022 | 56 | 3 | 1.860284 | 1.5 | 1.7 | 5.270291 | 73 | 191 | 6312 | 16 | 56 | 6.333333 | 0 | 2 | 2 | 2 | 49.66667 | 43.66667 | 0 | 27 | 46 | 47 | 2.2 | 1 | 0.75 | 481.9427 | 337.7897 | 302.7857 | 311.6721 | 0 | 10.8 | 10.68 | 7.8 | 2.13 | 7.840482 | 120 | 105 | 20 | 6.4 | 10 | 8 |  | 8 | 8.4 | 8 | 7.4 | 9.2 | 7 | 58 | 58 | 87 | 87 | 69 | 58 | 58 | 58 | 58 | 58 | 1000 | 0 | 24 | 24 | 0 | 0 | 0 | 0 | 0 | 90.678 | 32.10876 | 162.9021 | 39.80814 | 22.57186 | -2.903233 | 222.3788 | 91.15535 | 8.844647 | 0.3782213 | 2.1 | 1.65 | 0.6833333 | 0.1833333 | 0 | 47 | 61766.92 | 3998.377 | 8.055225 | 7.942102 | 420.9092 | 312.9551 | 99.65827 | 13.446 | 0 | 0.877621875 | 21.303 | 0 | 9 | 42.33333 | 53 | 143 | 17 | 205 | 328 | 2.3 | 1.7 | 0.7 | 0.2 | 27 | 9.933333 | 4.5 | 55.8 | 175 | 0 | 22 | 24 | 18 | 32 | 13 | 574.5097 | 466.944 | 425.1242 | 430.967 | 0.7472598 |  | -235.7556 | 631.3508 | -279 | -0.475 | 641.0255 | 17.5 | 14.02958 | 13.4547 | 27.48428 | 19.00556 | 15.99445 | 23.93168 | 196.2007 | 193 | 200 | 297.0872 | 293 | 301 | 298.6043 | 295 | 302 | 299.2687 | 296 | 302 | 2.041505 | 1.8 | 2.3 | 1.580316 | 1.3 | 1.9 | 0.7071308 | 0.6 | 0.8 | 0.1830069 | 0.1 | 0.2 | 897.4897 | 890.3725 | 902.63 | 9.569784 | 6.953627 | 12.32423 | 55.95062 | 56.8867 | 33.54193 | 468.203125 | 1.157403 | 0.8191795 | 0.6585589 | 0.6639568 | 57.40987 | 14.98845 | 197.3316 | 283.986 | 3 | 3 | 3 | 3.1 | 4 | 4 | 365 | 340 | 271
2020-09-17 | 52.72 | 6.08 | 1.55 | 1.17 | 2.76 | 641 | 556.9864 | 1 | 49999.91 | 9.441667 | 862.2896 | 897.3525 | 2235.228 | 298.2058 | 0 | 768 | 657.2075 | 653.996 | 25560.6 | 250 | 11.43017 | 35.60764 | 909.3907 | 908.8548 | 884.9254 | 883.3456 | 904.3969 | 900.9109 | 881.4326 | 905.563 | 900.2417 |  | 9.656 | 5 | 31.1027 | 578.736 | 534.9 | 13.8353 | 20.33 | 31.03315 | 89 | 8 | 2.105186 | 1.5 | 1.5 | 6.078955 | 65 | 191 | 6312 | 17 | 60 | 6.333333 | 0 | 2 | 2 | 2 | 51 | 45 | 0 | 27 | 44 | 47 | 2.2 | 0.9 | 0.25 | 479.8147 | 338.085 | 303.0024 | 311.6673 | 0 | 10.9 | 10.7 | 7.314 | 1.34 | 7.848239 | 128 | 124 | 18 | 6.2 | 9 | 8 | 7 | 7.6 | 8 | 4.8 | 6.4 | 8.2 | 6.4 | 58 | 58 | 87 | 87 | 73 | 58 | 58 | 58 | 58 | 58 | 800 | 0 | 24 | 24 | 0 | 805.79 | 805.79 | 0 | 25 | 82.1964 | 32.23357 | 163.2283 | 40.79357 | 23.10018 | -2.566456 | 224.5556 | 90.85584 | 9.144158 | 0.3809326 | 2.066667 | 1.316667 | 0.7 | 0.1833333 | 0 | 50 | 61798.3 | 4013.827 | 8.073914 | 8.019844 | 418.9296 | 327.8061 | 99.64299 | 9.773 | 0 | 0.8689335 | 22.05 | 10520 | 10 | 41 | 50 | 140 | 17 | 196 | 327 | 2.1 | 1.4 | 0.8 | 0.2 | 29 | 11.08333 | 5.4 | 56.1 | 175 | 0 | 22 | 24 | 17 | 25 | 11 | 564.8704 | 465.0137 | 426.1178 | 428.2884 | 0.6601812 |  | -250.4513 | 631.9541 | -247 | -0.4416667 | 641.6277 | 17.5 | 13.45685 | 13.57313 | 27.02998 | 19.01142 | 14.90503 | 26.79789 | 196.2058 | 183 | 207 | 297.4139 | 291 | 305 | 298.6244 | 291 | 311 | 299.1868 | 295 | 302 | 2.043714 | 1.7 | 2.3 | 1.352969 | 1.2 | 1.5 | 0.70275 | 0.6 | 0.8 | 0.1787824 | 0 | 0.2 | 897.6856 | 888.2709 | 907.5941 | 9.663977 | 6.986667 | 13.9939 | 56.22303 | 57.13312 | 33.56787 | 556.71875 | 1.151417 | 0.8131087 | 0.6603537 | 0.6630916 | 55.22679 | 175.2951 | 192.5604 | 289.8282 | 2.9 | 3 | 3 | 3 | 4 | 4 | 408 | 368 | 293
2020-09-18 | 53.77 | 6.14 | 1.62 | 1.03 | 2.68 | 640 | 558.8904 | 1 | 50120.54 | 9.641667 | 857.8923 | 895.5719 | 2245.34 | 297.4781 | 0 | 801 | 656.8594 | 639.4961 | 25862.2 | 250 | 11.01726 | 34.8108 | 907.6752 | 906.7186 | 882.1821 | 883.2627 | 902.6634 | 898.595 | 879.6556 | 903.8226 | 898.2801 |  | 9.656 | 5 | 31.13232 | 577.856 | 527.3 | 13.835 | 20.48 | 27.81242 | 140 | 10 | 1.991765 | 1.7 | 2.1 | 5.956599 | 58 | 188 | 6312 | 18 | 64 | 5.75 | 0 | 2 | 2 | 2 | 51 | 45.33333 | 0 | 27 | 43 | 44 | 2.2 | 1.1 | 0.75 | 479.2547 | 338.043 | 302.3298 | 310.3332 | 0 | 10.66 | 10.5 | 7.6 | 1.2 | 7.889675 | 106 | 116 | 26 | 5.6 | 8.8 | 7.2 | 6 | 6 | 6.6 | 4 | 6.4 | 7.6 | 6.2 | 56 | 56 | 84 | 84 | 79 | 56 | 56 | 56 | 56 | 56 | 800 | 0 | 24 | 24 | 0 | 399.49 | 399.49 | 0 | 12 | 67.4004 | 31.92446 | 161.1203 | 38.60897 | 21.18632 | -3.571935 | 217.3436 | 91.89561 | 8.104394 | 0.2945483 | 1.95 | 1.316667 | 0.65 | 0.1666667 | 0 | 47 | 62320.67 | 4125.53 | 7.936682 | 7.762273 | 422.4491 | 314.6005 | 99.65064 | 8.228 | 0 | 0.87326625 | 34.002 | 20180 | 12 | 37.66667 | 47.33333 | 147 | 19 | 213 | 340 | 2.1 | 1.5 | 0.7 | 0.2 | 31 | 10.81667 | 3.7 | 56.3 | 175 | 0 | 22 | 25 | 19 | 29 | 12 | 572.2356 | 465.5721 | 425.0555 | 429.5905 | 0.8798031 |  | -251.6368 | 632.4277 | -216 | -0.4083333 | 642.1002 | 17.5 | 14.65854 | 12.8542 | 27.51274 | 17.99411 | 14.67159 | 23.89278 | 196.3125 | 189 | 203 | 297.5034 | 294 | 314 | 298.6089 | 295 | 320 | 299.3304 | 296 | 313 | 1.953155 | 1.6 | 2.3 | 1.251244 | 1 | 1.6 | 0.6647986 | 0.6 | 0.8 | 0.1755868 | 0.1 | 0.2 | 895.7689 | 887.4515 | 902.6658 | 9.579722 | 5.577582 | 14.48193 | 56.07233 | 57.10717 | 33.56787 | 468.203125 | 1.178552 | 0.7946372 | 0.6535463 | 0.6565353 | 81.89081 | 203.2991 | 194.1958 | 294.5222 | 2.9 | 2.9 | 3.1 | 3.1 | 4 | 4 | 404 | 361 | 440
2020-09-19 | 53.3 | 5.97 | 1.57 | 0.95 | 2.96 | 641 | 530.7652 | 1 | 50080.73 | 9.641667 | 861.7451 | 890.5512 | 2238.956 | 298.7146 | 0 | 796 | 653.4551 | 644.9049 | 25711.4 | 250 | 11.76059 | 36.04409 | 903.9698 | 900.9531 | 876.3179 | 878.3035 | 898.7391 | 893.9385 | 872.4187 | 899.7693 | 895.2898 |  | 9.656 | 5 | 31.16911 | 578.736 | 645 | 13.6041 | 20.28 | 26.95989 | 76 | 4 | 1.963892 | 1.2 | 1.3 | 5.57618 | 52 | 186 | 6312 | 19 | 67 | 6.5 | 0 | 2 | 2 | 2 | 51.33333 | 45.33333 | 0 | 27 | 43 | 44 | 2.2 | 1.3 | 0.75 | 477.5707 | 339.1601 | 303.3311 | 311.8496 | 0 | 10.7 | 10.6 | 6.36 | 1.72 | 7.986759 | 128 | 122 | 18 | 6.4 | 9.4 | 8 | 7 | 7.8 | 8.4 | 5 | 7.2 | 8.8 | 7 | 60 | 60 | 90 | 90 | 81 | 60 | 60 | 60 | 60 | 60 | 1000 | 11.98333 | 12.01667 | 24 | 0 | 610.76 | 610.76 | 0 | 19 | 68.0052 | 31.09707 | 161.0577 | 38.61107 | 20.53681 | -3.192116 | 217.0135 | 92.00755 | 7.992453 | 0.4627698 | 2.083333 | 1.133333 | 0.6833333 | 0.1833333 | 0 | 48 | 62540.37 | 4156.708 | 7.897986 | 7.75048 | 420.1035 | 306.3451 | 99.65792 | 6.375 | 0 | 0.8280268 | 37.737 | 10110 | 13 | 38.33333 | 50 | 145 | 18 | 200 | 338 | 2.7 | 1.2 | 0.7 | 0.2 | 32 | 9.2 | 2.3 | 56.26667 | 175 | 0 | 22 | 24 | 18 | 29 | 11 | 569.541 | 464.8449 | 424.6543 | 431.6804 | 0.5960759 |  | -254.54 | 632.9041 | -184 | -0.375 | 642.5757 | 17.5 | 17.72619 | 12.76094 | 30.48713 | 16.65426 | 12.71321 | 19.95009 | 196.0516 | 192 | 199 | 297.5832 | 294 | 301 | 298.6446 | 295 | 303 | 299.2986 | 295 | 303 | 2.090058 | 1.7 | 3.1 | 1.1775 | 1 | 1.4 | 0.6618264 | 0.6 | 0.8 | 0.1912014 | 0.1 | 0.2 | 891.1932 | 884.4277 | 897.8252 | 10.27549 | 7.159112 | 14.48193 | 55.97002 | 57.13312 | 33.04911 | 608.28125 | 1.17856 | 0.8075424 | 0.6562969 | 0.6561856 | 84.3378 | 212.4069 | 189.8833 | 301.3168 | 3 | 3 | 3.1 | 3.2 | 4 | 4 | 404 | 351 | 410
2020-09-20 | 52.94 | 5.94 | 1.57 | 1.05 | 2.84 | 641 | 568.634 | 1 | 50123.53 | 9.5 | 864.4739 | 897.5264 | 2220.217 | 299.0496 | 0 | 678 | 660.7451 | 646.6456 | 25786.8 | 250 | 10.96495 | 34.98927 | 909.2827 | 907.6689 | 886.5871 | 884.3523 | 904.6069 | 902.6727 | 879.7979 | 905.2424 | 900.29 |  | 9.101 | 5 | 31.11198 | 578.181 | 457 | 11.88429 | 20.65 | 26.52352 | 36 | 2 | 1.847173 | 1.4 | 1.3 | 16.218 | 45 | 185 | 6312 | 20 | 71 | 5.5 | 0 | 2 | 2 | 2 | 52.66667 | 46.66667 | 0 | 28 | 43 | 47 | 2.1 | 0.9 | 0.25 | 475.2005 | 339.1778 | 303.598 | 311.9976 | 0 | 10.7 | 10.58 | 7.51 | 1.85 | 8.036713 | 102 | 120 | 17 | 6.4 | 10 | 8 | 7 | 8 | 8.4 | 5.2 | 7.4 | 8.8 | 6.8 | 58 | 58 | 87 | 87 | 80 | 58 | 58 | 58 | 58 | 58 | 1000 | 0 | 24 | 24 | 0 | 0 | 0 | 0 | 0 | 71.634 | 31.02532 | 162.012 | 40.13301 | 22.06191 | -2.965974 | 221.241 | 91.36871 | 8.631285 | 0.5244303 | 2.616667 | 1.416667 | 0.7 | 0.1833333 | 0 | 45 | 62410.13 | 4123.869 | 7.954016 | 7.901464 | 420.0793 | 314.3714 | 99.65176 | 10.458 | 0 | 0.8871045 | 27.279 | 0 | 13 | 39.33333 | 52 | 160 | 17 | 199 | 334 | 2.9 | 1.6 | 0.8 | 0.2 | 34 | 9.583333 | 3.8 | 56.06667 | 175 | 0 | 21 | 24 | 17 | 30 | 11 | 571.9791 | 465.2856 | 425.3255 | 430.8855 | 0.4525247 |  | -262.5873 | 633.3304 | -152 | -0.3416667 | 642.972 | 17.5 | 19.15186 | 12.53968 | 31.69154 | 18.18798 | 12.1296 | 24.87844 | 195.2452 | 190 | 199 | 297.2736 | 288 | 304 | 298.4328 | 292 | 302 | 299.2192 | 296 | 304 | 2.636126 | 2.1 | 3.2 | 1.488705 | 1.2 | 1.7 | 0.7223762 | 0.6 | 1.1 | 0.1887975 | 0.1 | 0.3 | 897.9732 | 887.8313 | 904.3913 | 9.437974 | 5.782281 | 13.61987 | 55.91414 | 57.15906 | 33.15287 | 503.4375 | 1.188471 | 0.8311392 | 0.6679652 | 0.6730163 | -10.75465 | 171.0514 | 198.234 | 302.6666 | 3 | 3 | 3 | 3.2 | 4 | 4 | 413 | 367 | 430
2020-09-21 | 52.53 | 6.11 | 1.53 | 1.09 | 2.84 | 640 | 584.8984 | 1 | 50130.88 | 9.45 | 863.0895 | 901.5244 | 2222.134 | 298.897 | 0 | 747 | 656.994 | 612.5003 | 25636 | 250 | 9.14772 | 27.29682 | 911.2302 | 910.7626 | 891.1445 | 891.2507 | 907.6545 | 905.8715 | 886.6681 | 907.6133 | 903.5414 |  | 9.101 | 5 | 31.04346 | 577.301 | 479.4 | 11.885 | 20.54 | 25.39633 | 53 | 3 | 2.14559 | 1.3 | 1.7 | 6.534216 | 86 | 183 | 6312 | 21 | 75 | 4.5 | 0 | 2 | 2 | 2 | 52.33333 | 45 | 0 | 27 | 43 | 49 | 2.2 | 1 | 0.25 | 473.9869 | 338.5509 | 303.5187 | 311.1404 | 0 | 10.81 | 10.6 | 7.66 | 1.3 | 8.031 | 100 |  | 20 | 5.6 | 8.6 | 7.8 | 7 | 6.2 | 6.8 | 4.2 | 6 | 7.2 | 6.2 | 54 | 54 | 87 | 87 | 81 | 54 | 54 | 54 | 54 | 54 | 800 | 0 | 24 | 24 | 200.76 | 592.3 | 793.06 | 1 | 22 | 61.8384 | 31.32208 | 161.3796 | 39.8577 | 21.7407 | -2.983262 | 219.9947 | 91.47369 | 8.526314 | 0.4917074 | 2.383333 | 1.616667 | 0.6833333 | 0.2 | 0 | 40 | 62335.5 | 4128.788 | 7.932117 | 7.856953 | 420.7975 | 303.6264 | 99.66261 | 9.711 | 0 | 0.91390375 | 17.568 | 0 | 13 | 40.33333 | 50.66667 | 166 | 20 | 200 | 340 | 2.7 | 1.8 | 0.8 | 0.2 | 36 | 9 | 5 | 55.86667 | 175 | 0 | 22 | 24 | 18 | 23 | 12 | 575.8974 | 464.8268 | 425.4276 | 430.2596 | 0.05239185 |  | -255.0985 | 633.664 | -121 | -0.3083333 | 643.2785 | 17.5 | 19.48304 | 11.79587 | 31.27891 | 20.5042 | 13.02448 | 28.56172 | 195.6954 | 181 | 207 | 296.9925 | 293 | 301 | 298.6508 | 296 | 302 | 299.2853 | 296 | 303 | 2.340931 | 1.7 | 3.1 | 1.597262 | 1.2 | 2 | 0.6986667 | 0.6 | 0.9 | 0.1726609 | 0.1 | 0.3 | 901.8459 | 892.0912 | 906.4455 | 8.064334 | 4.383307 | 12.97937 | 55.84012 | 57.00344 | 33.84024 | 425.703125 | 1.158881 | 0.8318245 | 0.6666938 | 0.678075 | -28.10263 | 165.5355 | 205.9996 | 306.0171 | 2.8 | 2.9 | 3 | 3.1 | 4 | 4 | 388 | 348 | 279
2020-09-22 | 53.42 | 6.53 | 1.48 | 0.99 | 3.06 | 640 | 542.8408 | 1 | 50137.34 | 9.616667 | 863.361 | 898.2416 | 2228.944 | 298.5943 | 0 | 850 | 660.716 | 669.5802 | 25711.4 | 250 | 10.10853 | 34.14951 | 908.2257 | 907.9086 | 888.0597 | 885.7558 | 904.3185 | 902.7759 | 883.9134 | 904.9756 | 899.6666 |  | 9.101 | 5 | 31.11686 | 577.301 | 687.1 | 11.885 | 20.89 | 25.079 | 53 | 3 | 1.992903 | 1.2 | 1.6 | 5.728969 | 78 | 180 | 6312 | 22 | 79 | 6.333333 | 0 | 2 | 2 | 2 | 52 | 46.66667 | 0 | 28 | 44 | 49 | 2.2 | 2.1 | 1.25 | 468.9063 | 338.4952 | 302.8397 | 310.762 | 0 | 10.9 | 10.52 | 7.28 | 1.17 | 8.015147 | 100 | 20 | 20 | 6.8 | 9.6 | 8 | 7 | 7.8 | 8.4 | 5.2 | 7 | 8.8 | 6.6 | 60 | 60 | 90 | 90 | 65 | 60 | 60 | 60 | 60 | 60 | 1000 | 0 | 24 | 24 | 0 | 385.32 | 385.32 | 0 | 11 | 69.5208 | 31.79882 | 161.7353 | 39.8278 | 21.93832 | -3.178168 | 220.3232 | 91.48517 | 8.514831 | 0.4455564 | 2.166667 | 2.133333 | 0.7833333 | 0.1833333 | 0 | 59 | 62287.71 | 4121.74 | 8.003113 | 7.868686 | 420.847 | 321.3206 | 99.64653 | 25.953 | 0 | 0.84818875 | 18.315 | 26700 | 15 | 40 | 51.5 | 148 | 17 | 205 | 333 | 2.4 | 2.6 | 0.9 | 0.2 | 41 | 12.5 | 5.7 | 56.14 | 174 | 0 | 20 | 24 | 18 | 28 | 13 | 549.6816 | 465.0227 | 425.5653 | 429.6926 | -0.1826833 |  | -261.4883 | 633.9659 | -90 | -0.275 | 643.5559 | 17.5 | 17.80931 | 11.98595 | 29.79526 | 21.80973 | 14.08796 | 32.14126 | 195.9376 | 192 | 201 | 296.0867 | 289 | 302 | 298.3352 | 289 | 304 | 299.3003 | 295 | 304 | 2.183851 | 1.7 | 2.5 | 2.193236 | 1.3 | 2.8 | 0.7863322 | 0.6 | 0.9 | 0.190794 | 0 | 0.2 | 898.281 | 886.9133 | 906.4122 | 8.589232 | 4.978638 | 13.32268 | 55.83518 | 56.95155 | 33.37334 | 482.34375 | 1.134587 | 0.8774682 | 0.6732885 | 0.6787019 | -33.65495 | 108.1611 | 208.893 | 297.948 | 3 | 3.1 | 3.1 | 3.1 | 4 | 4 | 405 | 346 | 416
2020-09-23 | 52.31 | 7.6 | 1.67 | 0.96 | 3.06 | 641 | 562.2996 | 1 | 50123.75 | 9.516667 | 866.8128 | 897.802 | 2198.871 | 298.094 | 0 | 715 | 663.3692 | 666.6571 | 25334.4 | 250 | 12.90333 | 41.94182 | 907.1344 | 907.404 | 899.0151 | 871.4162 | 904.4045 | 908.8623 | 879.6831 | 904.4968 | 900.475 |  | 9.101 | 5 | 31.09294 | 578.181 | 577.5 | 11.88429 | 20.11 | 24.12161 | 39 | 3 | 1.986712 | 1.8 | 1 | 6.402544 | 72 | 179 | 6312 | 23 | 83 | 6.5 | 0 |  | 2 | 2 | 52.33333 | 44.33333 | 83.85 | 27 | 42 | 47 | 2.2 | 1.2 | 0.75 | 468.8503 | 338.3498 | 302.1866 | 310.6569 | 0 | 10.84 | 10.6 | 6.7 | 126 | 8.014445 | 80 | 115 | 20 | 6.8 | 9.6 | 8 | 7 | 7.8 | 8.4 | 5.2 | 7 | 8.8 | 6.6 | 58 | 58 | 87 | 87 | 58 | 58 | 58 | 58 | 58 | 58 | 700 | 0 | 24 | 24 | 0 | 557.8 | 557.8 | 0 | 17 | 74.4996 | 31.25231 | 161.9965 | 40.36874 | 22.48495 | -2.933802 | 221.9163 | 91.18985 | 8.810145 | 0.4333215 | 2.033333 | 1.733333 | 0.7 | 0.1833333 | 0 | 34 | 62311.59 | 4111.764 | 7.863074 | 7.925584 | 420.4332 | 339.9689 | 99.61844 | 6.723 | 0 | 0.8772225 | 11.592 | 0 | 15 | 38.33333 | 52.33333 | 167 | 18 | 208 | 334 | 2.3 | 2.1 | 0.8 | 0.2 | 44 | 14 | 5.8 | 56.16667 | 175 | 0 | 20 | 24 | 19 | 33 | 15 | 573.9327 | 465.3485 | 425.2706 | 430.143 | 0.3314454 |  | -259.3005 | 634.2857 | -58 | -0.2416667 | 643.8535 | 17.5 | 20.00351 | 12.43506 | 32.43856 | 20.5847 | 13.41357 | 30.28664 | 196.1545 | 187 | 206 | 296.7332 | 292 | 301 | 298.6865 | 294 | 303 | 299.3019 | 296 | 302 | 2.035519 | 1.7 | 2.4 | 1.729565 | 1.3 | 2.3 | 0.7005023 | 0.6 | 0.9 | 0.1925463 | 0.1 | 0.2 | 898.3465 | 885.6992 | 906.0549 | 10.29449 | 7.167948 | 14.78021 | 55.83372 | 57.09421 | 32.53032 | 484.453125 | 1.144518 | 0.8266336 | 0.6705231 | 0.68152 | -20.36823 | 123.9522 | 210.8669 | 305.2694 | 2.9 | 3 | 3 | 3 | 4 | 4 | 402 | 359 | 428
2020-09-24 | 52.65 | 7.54 | 1.75 | 1.06 | 2.88 | 640 | 569.2776 | 1 | 50156.69 | 9.55 | 864.5559 | 899.4499 | 2207.028 | 298.8459 | 0 | 883 | 661.476 | 665.6363 | 26013 | 250 | 11.67147 | 37.18262 | 908.232 | 912.0851 | 893.361 | 879.9883 | 907.6753 | 907.0768 | 882.3695 | 904.8115 | 900.1525 |  | 9.101 | 5 | 31.06087 | 577.301 | 392.3 | 11.885 | 20.17 | 23.81804 | 66 | 3 | 1.962417 | 1.6 | 3 | 6.084855 | 66 | 177 | 6312 | 24 | 86 | 6 | 0 | 2 | 2 | 2 | 52.66667 | 45.66667 | 22.78 | 29 | 44 | 46 | 2.1 | 1.1 | 0.75 | 480.4815 | 338.6479 | 303.3634 | 311.198 | 0 | 10.82 | 10.6 | 7.07 | 2.4 | 8.0532 | 90 | 98 | 20 | 6 | 9.4 | 7.4 | 7 | 6.2 | 7 | 4.3 | 6.2 | 7.8 | 6 | 56 | 56 | 84 | 84 | 56 | 56 | 56 | 56 | 56 | 56 | 700 | 0 | 24 | 24 | 0 | 577.46 | 577.46 | 0 | 18 | 80.8176 | 31.17864 | 161.7235 | 40.1982 | 22.09995 | -3.104928 | 220.9167 | 91.40173 | 8.598274 | 0.4466858 | 2.1 | 1.45 | 0.6666667 | 0.2 | 0 | 140 | 62305.94 | 4107.937 | 7.849048 | 7.889882 | 420.4339 | 324.3492 | 99.63524 | -10.458 | 0 | 0.88949625 | 22.05 | 0 | 15 | 41 | 53.33333 | 186 | 18 | 199 | 340 | 2.5 | 1.6 | 0.7 | 0.2 | 46 | 11.03333 | 6.5 | 56.2 | 175 | 0 | 22 | 24 | 19 | 24 | 11 | 574.0923 | 465.4234 | 425.3691 | 430.6606 | 0.2927907 |  | -248.0337 | 634.5343 | -27 | -0.2083333 | 644.0818 | 17.5 | 19.29658 | 12.79333 | 32.08991 | 20.3706 | 13.03745 | 29.5474 | 195.9714 | 175 | 211 | 297.0831 | 293 | 304 | 298.5997 | 295 | 303 | 299.2692 | 296 | 304 | 2.17371 | 1.8 | 3.1 | 1.514836 | 1.3 | 1.9 | 0.6731308 | 0.6 | 0.8 | 0.1919664 | 0.1 | 0.2 | 899.6359 | 889.874 | 907.3101 | 9.655644 | 7.0519 | 14.31529 | 55.80433 | 56.89968 | 32.63408 | 492.03125 | 1.161259 | 0.814924 | 0.6695238 | 0.6862567 | 9.025833 | 142.9959 | 206.4704 | 311.8371 | 2.9 | 2.9 | 3 | 3.2 | 4 | 4 | 401 | 381 | 443
2020-09-25 | 52.89 | 6.64 | 1.52 | 0.85 | 3.36 | 642 | 556.8712 | 1 | 50190.04 | 9.391667 | 864.4798 | 901.3019 | 2216.219 | 297.922 | 0 | 816 | 663.0379 | 675.3509 | 25711.4 | 250 | 11.45565 | 39.21433 | 909.6772 | 915.596 | 890.1374 | 885.9876 | 910.7889 | 906.7855 | 884.8876 | 906.5546 | 903.116 |  | 9.403 | 2.5 | 31.02441 | 576.863 | 580.8 | 11.28109 | 20.75 | 1.612857 | 66 | 3 | 2.378854 | 1.2 | 1.9 | 6.132679 | 59 | 176 | 6312 | 26 | 90 | 6 | 0 | 2 | 2 | 2 | 51.33333 | 44.66667 | 30.95 | 28 | 44 | 45 | 2.2 | 3.8 | 2.25 | 472.9888 | 337.4092 | 302.4532 | 310.0769 | 0 | 10.73 | 10.58 | 7.48 | 1.24 | 8.060344 | 94 | 102 | 22 | [10 empty] | 58 | 58 | 87 | 87 | 58 | 58 | 58 | 58 | 58 | 58 | 1000 | 5.583333 | 18.41667 | 24 | 0 | 392.11 | 392.11 | 0 | 12 | 53.7612 | 30.80154 | 162.2841 | 40.89245 | 22.64278 | -2.899471 | 222.9199 | 91.14331 | 8.856685 | 0.4517715 | 2.233333 | 1.35 | 0.85 | 0.2833333 | 0 | 21 | 62267.77 | 4099.943 | 7.85044 | 7.961424 | 419.9622 | 320.4729 | 99.63967 | -11.952 | 0 | 0.8674006 | 34.002 | 0 | 15 | 43 | 51.33333 | 140 | 17 | 196 | 333 | 2.7 | 1.6 | 1.8 | 0.7 | 48 | 8 | 5 | 56.03333 | 175 | 0 | 23 | 25 | 20 | 30 | 14 | 576.7473 | 465.32 | 426.2062 | 429.6742 | 0.60714 |  | -256.289 | 634.8454 | 6 | -0.175 | 644.3869 | 17.5 | 20.24389 | 13.06865 | 33.31254 | 20.91106 | 13.62106 | 30.8962 | 196.0501 | 190 | 211 | 297.3641 | 292 | 301 | 298.7596 | 295 | 302 | 299.3058 | 296 | 303 | 2.131785 | 1.4 | 2.7 | 1.33686 | 1 | 1.9 | 0.6448357 | 0.5 | 0.7 | 0.182125 | 0 | 0.2 | 901.3945 | 888.7454 | 912.2839 | 9.859572 | 6.087104 | 15.17582 | 55.74986 | 56.74403 | 32.46549 | 586.328125 | 1.192646 | 0.8035638 | 0.6693109 | 0.6893458 | 59.01076 | 169.754 | 209.9725 | 317.9329 | 2.8 | 2.9 | 3.1 | 3.2 | 4 | 4 | 405 | 344 | 406
2020-09-26 | 52.96 | 6.65 | 1.5 | 0.86 | 2.36 | 649 | 538.8392 | 1 | 50514.35 | 9.583333 | 862.8371 | 898.8538 | 2226.634 | 297.844 | 0 | 898 | 668.248 | 673.2728 | 23977.2 | 250 | 10.23903 | 36.71032 | 906.4799 | 908.984 | 883.3632 | 891.4059 | 908.1408 | 900.9013 | 886.8974 | 904.6581 | 904.6987 |  | 9.479 | 5 | 31.0446 | 585.599 | 591.98 | 3.307396 | 10.19 | 22.42914 | 39 | 3 | 2.912959 | 1.4 | 2.1 | 16.218 | 54 | 174 | 6312 | 28 | 94 | 6.333333 | 0 | 2 | 2 | 2 | 52 | 46 | 0 | 28 | 43 | 52 | 2.2 | 2.2 | 1.75 | 473.2202 | 337.1191 | 302.4864 | 309.0931 | 0 | 10.8 | 10.6 | 7.05 | 1.18 | 8.063265 | 87 | 116 | 24 | 6.8 | 9.6 | 8 | 7 | 7.8 | 8.4 | 5.2 | 7 | 8.8 | 6.6 | 56 | 56 | 84 | 84 | 56 | 56 | 56 | 56 | 56 | 56 | 800 | 4 | 20 | 24 | 0 | 452.57 | 452.57 | 0 | 14 | 50.2692 | 31.32791 | 161.3418 | 41.29843 | 23.33294 | -2.618247 | 223.3549 | 90.72566 | 9.274339 | 0.4422638 | 1.783333 | 1.283333 | 0.7 | 0.1333333 | 0 | 36 | 62233.19 | 4102.193 | 7.847852 | 7.976961 | 419.5633 | 349.124 | 99.6073 | 9.711 | 0 | 0.8302607 | 24.291 | 0 | 15 | 39 | 54.66667 | 175 | 20 | 200 | 330 | 2 | 1.5 | 0.8 | 0.2 | 50 | 7 | 4.1 | 55.66667 | 175 | 0 | 23 | 25 | 17 | 28 | 14 | 575.9708 | 463.8196 | 425.19 | 428.4734 | 0.06227686 |  | -243.7315 | 635.4118 | 46 | -0.1416667 | 644.9508 | 17.5 | 18.84183 | 13.80469 | 32.64652 | 21.51359 | 14.29547 | 29.61223 | 196.5675 | 140 | 202 | 297.4318 | 294 | 301 | 298.4909 | 295 | 302 | 299.2508 | 296 | 302 | 1.796514 | 0.4 | 2.1 | 1.31709 | 1.1 | 1.6 | 0.6747523 | 0.5 | 0.8 | 0.1424606 | 0 | 0.2 | 899.66 | 853.6328125 | 908.144 | 8.250213 | 2.340685 | 19.95011 | 55.72834 | 56.69217 | 33.20473 | 792.109375 | 1.139727 | 0.8132742 | 0.6773595 | 0.6840085 | 39.36495 | 169.1595 | 212.573 | 316.6601 | 2.8 | 2.9 | 3.1 | 3.2 | 4 | 4 | 413 | 366 | 406
2020-09-27 | 53.42 | 6.52 | 1.59 | 0.9 | 2.76 | 646 | 582.3336 | 1 | 50191.41 | 9.608333 | 862.644 | 904.8311 | 2230.584 | 297.8312 | 0 | 770 | 663.4355 | 649.3203 | 25862.2 | 250 | 9.520692 | 34.63476 | 913.188 | 914.5079 | 887.1053 | 899.481 | 913.5304 | 905.2005 | 894.8212 | 910.8147 | 909.9047 |  | 9.479 | 5 | 30.91064 | 582.959 |  | 3.302245 | 10.1 | 21.8304 | 66 | 3 | 2.646574 | 1.7 | 1.9 | 6.947555 | 47 | 171 | 6312 | 29 | 97 | 6.5 | 0 | 2 | 2 | 2 | 53.33333 | 46.66667 | 0 | 30 | 45 | 60 | 2.2 | 1.3 | 1 | 468.5022 | 336.2314 | 302.5316 | 308.8683 | 0 | 10.75 | 10.72 | 7.13 | 1.14 | 8.093052 | 96 | 110 | 28 | 6.4 | 9.6 | 7.6 | 8 | 8 | 8.6 | 5.2 | 7.4 | 8.8 | 6.8 | 58 | 58 | 87 | 87 | 58 | 58 | 58 | 58 | 58 | 58 | 800 | 0 | 24 | 24 | 0 | 0 | 0 | 0 | 0 | 51.3336 | 31.2494 | 160.9318 | 39.85869 | 22.02949 | -3.05979 | 219.7602 | 91.368 | 8.632001 | 0.4704387 | 1.916667 | 1.533333 | 0.6833333 | 0.1666667 | 0 | 50 | 62048.39 | 4074.234 | 7.847754 | 7.848577 | 420.9072 | 336.3092 | 99.62171 | 16.434 | 0 | 0.9014452 | 7.857 | 0 | 15 | 42.66667 | 56.33333 | 160 | 16 | 200 | 364 | 2.1 | 1.8 | 0.8 | 0.2 | 52 | 7 | 6.3 | 55.9 | 175 | 0 | 22 | 24 | 18 | 27 | 16 | 568.7558 | 465.2667 | 424.6885 | 431.0354 | -0.09537969 |  | -252.6916 | 635.8192 | 83 | -0.1083333 | 645.3558 | 17.5 | 18.97209 | 13.08514 | 32.05722 | 22.73497 | 15.29411 | 31.03886 | 196.3899 | 193 | 199 | 297.0362 | 291 | 301 | 298.503 | 294 | 302 | 299.2584 | 296 | 310 | 1.923749 | 1.6 | 2.3 | 1.523674 | 1.3 | 1.8 | 0.6989155 | 0.6 | 0.8 | 0.1641273 | 0 | 0.2 | 905.6198 | 892.0105 | 912.5081 | 8.005729 | 4.247653 | 13.48836 | 55.62097 | 56.70513 | 33.77539 | 502.8125 | 1.144239 | 0.8257283 | 0.6797825 | 0.6924683 | 37.65455 | 145.4081 | 214.6951 | 315.8616 | 2.9 | 3 | 3 | 3.2 | 4 | 4 | 411 | 341 | 412
2020-09-28 | 52.88 | 6.55 | 1.71 | 0.99 | 2.9 | 630 | 569.3288 | 1 | 50056.46 | 9.591667 | 867.3492 | 904.8267 | 2220.415 | 296.4649 | 0 | 901 | 658.4034 | 670.5431 | 25786.8 | 240 | 10.31959 | 30.85895 | 913.452 | 916.9525 | 890.393 | 892.165 | 914.4078 | 908.1844 | 891.9702 | 911.0888 | 907.7159 |  | 9.479 | 5 | 30.93376 | 568.879 | 599.8 | 3.175794 | 26.72 | 21.23505 | 57 | 4 | 2.319618 | 2.8 | 3.3 | 6.14448 | 73 | 171 | 6312 | 30 | 100 | 5 | 0 | 2 | 2 | 2 | 52.33333 | 46.33333 | 0 | 29 | 49 | 52 | 2.2 | 3.3 | 2 | 472.8677 | 335.5097 | 301.6096 | 306.7409 | 0 | 10.74 | 10.6 | 7.58 | 2.7 | 8.079967 | 87 | 116 | 24 | 6.4 | 9.6 | 7.8 | 7 | 8 | 8.4 | 5.2 | 7.4 | 8.8 | 6.8 | 58 | 58 | 87 | 87 | 58 | 58 | 58 | 58 | 58 | 58 | 1000 | 0 | 24 | 24 | 138.49 | 341.09 | 479.58 | 0 | 15 | 57.7488 | 31.09571 | 161.4295 | 40.71725 | 22.11537 | -2.995639 | 221.2665 | 91.35896 | 8.641041 | 0.4822749 | 2.366667 | 1.533333 | 0.7 | 0.2 | 0 | 40 | 62250.8 | 4100.41 | 7.847754 | 7.902374 | 419.4529 | 338.6195 | 99.61911 | -15.687 | 0 | 0.9036965 | 23.544 | 0 | 15 | 41 | 56 | 142 | 17 | 200 | 331 | 2.8 | 1.6 | 0.8 | 0.2 | 54 | 11.08333 | 5 | 56.03333 |  | 0 | 23 | 18 | 18 | 29 | 11 | 570.8574 | 463.8129 | 424.7282 | 429.582 | 0.4741866 |  | -239.2691 | 635.6036 | 104 | -0.075 | 645.1381 | 17.5 | 19.54605 | 13.31733 | 32.86338 | 20.99427 | 14.93097 | 29.02861 | 195.2547 | 183 | 211 | 297.0783 | 282 | 310 | 298.5608 | 283 | 303 | 299.2844 | 296 | 303 | 2.577269 | 1.6 | 3 | 1.574707 | 1.4 | 1.8 | 0.7309109 | 0.6 | 0.8 | 0.1837106 | 0.1 | 0.2 | 905.4084 | 900.2174 | 911.421875 | 9.027466 | 5.942423 | 12.4956 | 55.66449 | 56.93858 | 32.47845 | 514.0625 | 1.201439 | 0.8238238 | 0.6752426 | 0.7017625 | 54.36436 | 140.5222 | 210.9594 | 317.0125 | 2.7 | 2.9 | 3.2 | 3.7 | 4 | 4 | 412 | 357 | 410
2020-09-29 | 53.15 | 6.56 | 1.72 | 1.01 | 2.66 | 631 | 554.59 | 1 | 50079.2 | 9.5 | 862.9959 | 904.1211 | 2220.866 | 297.3719 | 416.6667 | 766 | 669.5006 | 678.708 | 25711.4 | 250 | 8.571447 | 25.75901 | 908.3186 | 915.396 | 891.6208 | 892.0015 | 912.3504 | 908.1565 | 896.493 | 908.6324 | 899.5863 |  | 9.479 | 5 | 31.59456 | 569.759 | 611.5 | 4.003835 | 40.75 | 20.05304 | 56 | 3 | 2.192463 | 1.3 | 2 | 6.764642 | 66 | 168 | 6312 | 31 | 104 | 5.833333 | 0 | 2 | 2 | 2 | 54.66667 | 48 | 28.32 | 27 | 44 | 50 | 2 | 1.3 | 1 | 475.2191 | 336.255 | 302.2966 | 309.7765 | 0 | 10.85 | 10.64 | 7.5 | 2.4 | 8.045898 | 104 | 120 | 18 | 6.4 | 9.4 | 7.8 | 7 | 8 | 8.4 | 5.2 | 7.4 | 8.8 | 6.4 | 58 | 58 | 91 | 87 | 58 | 58 | 58 | 58 | 58 | 58 | 1000 | 12.83333 | 11.16667 | 24 | 0 | 434.86 | 434.86 | 0 | 13 | 56.73 | 30.60723 | 161.8233 | 42.00467 | 24.23123 | -2.483433 | 225.5757 | 90.35898 | 9.641018 | 0.4646828 | 2.416667 | 1.333333 | 0.6666667 | 0.1666667 | 0 | 45 | 62546.05 | 4121.729 | 7.847754 | 8.056276 | 421.0506 | 398.1918 | 99.55207 | 11.097 | 0 | 0.8789065 | 22.797 | 10350 | 22 | 29.66667 | 51.33333 | 138 | 18 | 200 | 326 | 2.8 | 1.7 | 0.7 | 0.2 | 56 | 12.65 | 5 | 56.7 | 175 | 0 | 23 | 24 | 18 | 29 | 15 | 587.1166 | 464.8891 | 425.1306 | 430.4541 | 0.6903495 |  | -260.8274 | 635.4391 | 126 | -0.04166667 | 644.9717 | 17.5 | 19.2437 | 14.42966 | 33.67336 | 14.91284 | 8.34256 | 21.1303 | 195.5229 | 191 | 199 | 297.4527 | 292 | 308 | 298.604 | 295 | 315 | 299.283 | 284 | 313 | 2.444984 | 1.4 | 4.9 | 1.345539 | 1 | 1.8 | 0.6752523 | 0.5 | 0.9 | 0.1817095 | 0 | 0.2 | 903.9002 | 892.8193 | 914.5917 | 7.85267 | 5.786207 | 10.96671 | 56.48188 | 59.07851 | 33.0102 | 609.53125 | 1.300818 | 0.8031669 | 0.6656612 | 0.7007271 | 123.7133 | 130.399 | 210.472 | 325.7102 | 2.9 | 3 | 3 | 3.2 | 4 | 4 | 413 | 364 | 320
2020-09-30 | 52.5 | 6.36 | 1.82 | 1.13 | 0 | 650 | 579.8624 | 1 | 49523.42 | 9.625 | 863.3164 | 903.0585 | 2208.792 | 295.8717 | 708.3333 | 902 | 669.4652 | 672.2083 | 23600.2 | 250 | 8.646606 | 32.28889 | 907.3921 | 913.2581 | 885.4098 | 895.7575 | 910.9358 | 904.8605 | 898.307 | 908.5476 | 900.6671 |  | 9.582 | 2.5 | 31.36214 | 584.082 | 583.7 | 4.92 | 18.16 | 20.01675 | 79 | 5 | 2.162322 | 1.5 | 1.8 | 6.805324 | 60 | 168 | 6312 | 32 | 107 | 5.5 | 0 | 2 | 2 | 2 | 52 | 46.66667 | 25.99 | 27 | 43 | 45 | 2.1 | 1.4 | 2 | 470.2536 | 332.8843 | 300.7014 | 308.1405 | 0 | 10.7 | 10.58 | 7.3 | 1.78 | 8.090008 | 102 | 125 | 16 | 6.2 | 8.4 | 6.4 | 7 | 8 | 8.4 | 5 | 7.4 | 8.2 | 6.6 | 56 | 56 | 80 | 84 | 56 | 56 | 56 | 56 | 56 | 56 | 900 | 24 | 0 | 24 | 0 | 555.72 | 555.72 | 1 | 15 | 73.1424 | 30.21494 | 161.6699 | 43.58418 | 25.72793 | -2.279674 | 228.7023 | 89.74726 | 10.25274 | 0.5274619 | 1.5 | 1.1 | 0.6166667 | 0.1666667 | 0 | 36 | 62088.98 | 4065.097 | 7.847754 | 8.16794 | 419.7607 | 432.1761 | 99.51381 | -20.169 | 0 | 0.892096 | 42.966 | 21140 | 24 | 26.33333 | 52.33333 | 135 | 15 | 205 | 327 | 1.7 | 1.2 | 0.7 | 0.2 | 57 | 10.75 | 1.6 | 56.6 | 175 | 0 | 23 | 24 | 17 | 25 | 8 | 586.6215 | 462.9929 | 424.3926 | 428.5786 | 1.386846 |  | -303.3283 | 641.1153 | -313 | -1.008333 | 650.6495 | 17.5 | 25.30036 | 15.34946 | 40.64982 | 16.20604 | 8.679755 | 24.56717 | 197.002 | 192 | 200 | 297.6746 | 294 | 303 | 298.5385 | 286 | 315 | 299.2159 | 295 | 310 | 1.575723 | 1.1 | 1.9 | 1.150455 | 0.8 | 1.4 | 0.6708843 | 0.5 | 0.9 | 0.1687072 | 0 | 0.2 | 903.1076 | 880.3984 | 909.972 | 7.172375 | 3.742025 | 9.46106 | 56.64857 | 58.35223 | 31.85593 | 829.6875 | 1.195193 | 0.7998714 | 0.6637813 | 0.6934686 | 76.3655 | 174.4622 | 206.575 | 329.6834 | 2.8 | 3 | 3 | 3.2 | 4 | 4 | 411 | 361 | 416
2020-10-01 | 52.53 | 6.58 | 1.78 | 1.04 | 2.7 | 638 | 583.1252 | 1 | 50012.22 | 9.55 | 863.9509 | 904.0559 | 2218.811 | 298.3619 | 500 | 777 | 680.01 | 679.0319 | 25711.4 | 250 | 7.939583 | 24.81554 | 905.1674 | 914.972 | 894.5085 | 892.4591 | 911.7235 | 908.9428 | 896.4141 | 908.2598 | 901.046 |  | 8.805 | 2.5 | 31.76432 | 572.745 | 537.9 | 9.28406 | 40.23 | 19.42686 | 53 | 3 | 2.372627 | 1.5 | 1.8 | 6.074607 | 83 | 165 | 6312 | 1 | 4 | 4 | 0 | 2 | 2 | 2 | 51.33333 | 45.33333 | 87.83 | 27 | 42 | 43 | 2.2 | 0.7 | 0.25 | 474.4961 | 333.4502 | 308.0449 | 307.8574 | 0 | 10.75 | 10.6 | 7.7 | 1.25 | 8.052655 | 96 | 132 | 38 | 10 | 6.9 | 6.4 | 7.1 | 7.5 | 6.7 | 6.3 | 8.4 | 8.6 | 9.5 | 56 | 56 | 84 | 84 | 56 | 56 | 56 | 56 | 56 | 56 | 1000 | 10.25 | 13.75 | 24 | 0 | 535 | 535 | 0 | 17 | 74.1252 | 31.32821 | 161.9541 | 43.27651 | 25.8673 | -2.203636 | 228.8943 | 89.66175 | 10.33825 | 0.5382763 | 1.95 | 1.4 | 0.8 | 0.1833333 | 0 | 85 | 62534.67 | 4097.465 | 7.847754 | 8.174797 | 420.759 | 414.4126 | 99.53381 | 14.193 | 0 | 0.9139893 | 28.773 | 0 |  | 33.33333 | 51.66667 | 209 | 20 | 210 | 320 | 3.5 | 2 | 1.1 | 0.2 | 2 | 13.16667 | 3.5 | 56.46667 | 174 | 0 | 19 | 23 | 17 | 26 | 14 | 589.6266 | 465.6666 | 426.2035 | 431.5235 | 1.030562 |  | -275.4179 | 638 | 8 | 0 | 646.805 | 17.5 | 20.93587 | 14.96525 | 35.90111 | 16.0931 | 9.87293 | 22.67366 | 196.0009 | 191 | 209 | 297.0871 | 292 | 303 | 298.3773 | 294 | 307 | 299.2327 | 293 | 303 | 2.13909 | 1.4 | 3.6 | 1.489174 | 1.1 | 2.1 | 0.82736 | 0.6 | 1.1 | 0.2074144 | 0.1 | 0.3 | 903.9051 | 896.7768 | 910.9696 | 7.24174 | 5.160617 | 11.78784 | 56.26332 | 57.613 | 34.06071 | 557.96875 | 1.182964 | 0.8318272 | 0.680756 | 0.7043737 | 59.08507 | 171.404 | 206.16 | 325.7682 | 2.9 | 3 | 3.1 | 3.2 | 4 | 4 | 409 | 378 | 463
2020-10-02 | 52.29 | 6.47 | 1.82 | 1.15 | 2.9 | 574 | 513.7756 | 0.9076389 | 46223.56 | 9.45 | 859.9312 | 892.6856 | 2084.075 | 294.432 | 0 | 907 | 638.2382 | 636.5986 | 26013 | 250 | 14.50097 | 47.59068 | 893.9968 | 904.346 | 882.4139 | 881.3652 | 901.2042 | 896.7343 | 882.334 | 899.0907 | 895.384 |  | 7.536 | 2.5 | 31.66325 | 515.156 | 456.2 | 18.567 | 40.72 | 17.72733 | 46 | 4 | 2.982281 | 1.3 | 2.3 | 9.678504 | 76 | 164 | 6312 | 2 | 7 | 6.25 | 0 | 2 | 2 | 2 | 51 | 43 | 0 | 26 | 40 | 42 | 2.1 | 1.4 | 0.75 | 465.3469 | 328.8409 | 302.2969 | 306.5838 | 0 | 10.72 | 10.65 | 8.46 | 4.71 | 8.064073 | 98 | 118 | 21 | 6.4 | 9.2 | 7.8 | 7 | 8.2 | 8.4 | 5.2 | 7.2 | 8.6 | 6.2 | 52 | 52 | 78 | 81 | 52 | 52 | 52 | 52 | 52 | 52 | 800 | 0 | 21.78333 | 21.78333 | 293.53 | 425.68 | 719.21 | 2 | 18 | 62.5656 | 30.60766 | 155.1856 | 41.66068 | 24.31698 | -2.097323 | 219.0659 | 89.85709 | 10.14291 | 0.5181076 | 2.966667 | 1.75 | 1.066667 | 0.2166667 | 0 | 43 | 55405.46 | 3678.259 | 7.847754 | 7.823783 | 417.6812 | 347.6676 | 99.60893 | 9.106 | 0 | 0.8950794 | 30.267 | 10600 | 1 | 43.75 | 53.5 | 145 | 18 | 200 | 336 | 4.4 | 2.1 | 1.7 | 0.3 | 4 | 9.333333 | 3.3 | 55.6 | 175 | 0 | 20 | 23 | 18 | 25 | 15 | 518.0765 | 461.9956 | 423.9971 | 427.6861 | 0.240011 |  | -204.4582 | 635.3404 | -48 | -0.09236111 | 643.9065 | 17.5 | 15.35039 | 12.79935 | 28.14974 | 15.30307 | 10.61219 | 20.28729 | 195.1015 | 173 | 209 | 297.2087 | 291 | 312 | 298.3086 | 293 | 303 | 299.111 | 295 | 304 | 2.752132 | 0.7 | 5.2 | 1.58305 | 0.4 | 2.3 | 0.8282547 | 0 | 1.2 | 0.1835394 | 0 | 0.3 | 887.9357 | 705.8289 | 913.0214 | 9.60772 | 5.970642 | 33.48122 | 54.8851 | 57.0164 | 33.87914 | 540.625 | 1.23203 | 0.8876663 | 0.6909785 | 0.7069589 | 87.87883 | 147.8045 | 221.0627 | 314.4388 | 2.8 | 2.9 | 3.1 | 3.1 | 4 | 4 | 403 | 353 | 423
2020-10-03 | 52.01 | 7.01 | 2.06 | 1.47 | 3.08 | 538 | 351.4156 | 0.9638889 | 42468.18 | 9.541667 | 847.7956 | 900.1027 | 2060.071 | 278.4422 | 518.732 | 670 | 606.2021 | 594.4751 | 24731.2 | 250 | 10.79749 | 56.52859 | 913.3583 | 904.2411 | 878.5311 | 900.0933 | 902.067 | 897.914 | 899.5394 | 905.0772 | 896.1123 |  | 9.044 | 2.5 | 28.1552 | 484.984 | 486.4 | 18.5668 | 40.37 | 17.44956 | 53 | 3.5 | 2.852903 | 1.2 | 1.9 | 7.371761 | 72 | 164 | 6348 | 3 | 9 | 3.666667 | 0 | 2 | 2 | 2 | 52 | 50 | 83.42 | 28 | 45 | 47 | 2.2 | 0.7 | 0.25 | 450.6444 | 317.0326 | 286.6159 | 288.1997 | 0 | 10.87 | 10.58 | 7.7 | 1.27 | 7.697422 | 105 | 119 | 19 | 6.2 | 10 | 7.6 | 7 | 8.2 | 8.4 | 5.2 | 6.8 | 9 | 6.6 | 50 | 50 | 75 | 75 | 50 | 50 | 50 | 50 | 50 | 50 | 800 | 20.96667 | 2.166667 | 23.13333 | 0 | 588.05 | 588.05 | 0 | 18 | 55.3656 | 30.67227 | 103.2598 | 22.58462 | 12.94973 | 7.550953 | 146.3451 | 85.99154 | 14.00846 | 0.4604586 | 3.266667 | 4.116667 | 2.683333 | 0.4333333 | 0 | 40 | 53984.11 | 3245.817 | 7.847754 | 5.22661 | 399.2052 | 2077.923 | 97.65659 | 9.029 | 0 | 0.6531888 | 32.508 | 11270 | 2 | 33 | 51.66667 | 204 | 10 | 190 | 270 | 3.9 | 5.7 | 3.3 | 0.7 | 69 | 11 | 3 | 56 | 174 | 0 | 21 | 10 | 18 | 0 | 0 | 348.2021 | 420.593 | 388.1623 | 392.2737 | 0.6855987 |  | -61.57206 | 609.4317 | -140 | -0.1284722 | 618.2719 | 7.5 | 16.98143 | 6.281673 | 23.2631 | 15.70293 | 9.782154 | 24.77468 | 193.1046 | 174 | 206 | 260.722 | -20 | 317 | 294.9447 | 141 | 326 | 299.3672 | 287 | 324 | 3.858072 | 0.8 | 8.3 | 3.726838 | 0 | 29.7 | 2.86969 | 0 | 17.2 | 0.3381493 | 0 | 1.4 | 905.0554 | 810.8088 | 931.5686 | 7.678363 | 2.71405 | 14.10054 | 56.34721 | 58.66351 | 34.74809 | 4013.359375 | 1.320727 | 1.229319 | 1.228443 | 1.029883 | 108.1247 | 168.5528 | 244.8712 | 212.2891 | 3 | 4.2 | 3.1 | 3.3 | 4 | 4.2 | 412 | 400 | 480
2020-10-04 | 51.15 | 6.55 | 1.95 | 1.46 | 3.46 | 638 | 581.3856 | 1 | 50091.88 | 9.575 | 865.437 | 902.6065 | 2202.342 | 296.7644 | 0 | 840 | 679.2286 | 670.4608 | 25560.6 | 250 | 10.11711 | 29.56095 | 911.2319 | 912.2344 | 896.2352 | 886.745 | 909.5865 | 909.9116 | 886.2294 | 908.6782 | 900.2672 |  | 9.044 | 2.5 | 31.78027 | 572.984 | 551 | 18.5673 | 40.15 | 17.13213 | 46 | 3 | 2.772803 | 1.2 | 1.4 | 7.156863 | 66 | 164 | 6348 | 4 | 14 | 7.5 | 0 | 2 | 2 | 2 | 50.66667 | 45.16667 | 0 | 23 | 41 | 44 | 2.2 | 0.8 | 0.25 | 482.586 | 333.1103 | 304.4789 | 308.0214 | 0 | 10.86 | 10.62 | 7.63 | 1.41 | 7.952682 | 94 | 102 | 22 | 6.4 | 9.6 | 7.6 | 7 | 8 | 8.6 | 5.2 | 7.4 | 8.8 | 6.8 | 56 | 56 | 84 | 72 | 56 | 56 | 56 | 56 | 56 | 56 | 800 | 5.416667 | 18.58333 | 24 | 0 | 0 | 0 | 0 | 0 | 62.3856 | 31.68607 | 161.9231 | 41.47412 | 24.25257 | -3.088133 | 224.5617 | 90.57522 | 9.424778 | 0.4833558 | 3.733333 | 2.516667 | 2.1 | 0.2666667 | 0 | 30 | 62006 | 4034.095 | 7.847754 | 8.02006 | 420.5034 | 375.2162 | 99.57793 | 9.711 | 0 | 0.9112627 | 22.797 | 0 | 2 | 41 | 55 | 160 | 16 | 190 | 315 | 4.6 | 3.4 | 2.8 | 0.3 | 69 | 10.66667 | 4.3 | 55.86667 | 175 | 0 | 21 | 22 | 19 | 29 | 14 | 585.1013 | 464.8609 | 425.9666 | 431.2346 | 1.321421 |  | -204.5165 | 616.8108 | -132 | -0.1284722 | 625.7036 | 17.5 | 22.10061 | 10.10763 | 32.20824 | 16.50623 | 10.21014 | 21.92143 | 193.6289 | 188 | 200 | 295.7164 | 289 | 301 | 296.3301 | 287 | 302 | 299.2021 | 296 | 305 | 3.629094 | 2.6 | 5 | 2.339419 | 1.9 | 3.6 | 2.103587 | 1.6 | 2.8 | 0.239044 | 0.1 | 0.4 | 902.5297 | 892.4414 | 910.835 | 8.92493 | 4.747369 | 13.90986 | 55.55832 | 56.95155 | 33.86616 | 607.109375 | 1.266036 | 1.035758 | 1.22774 | 0.918664 | 28.4824 | -4.153102 | 381.517 | 226.9363 | 2.9 | 3 | 3 | 3.2 | 4 | 4.1 | 400 | 350 | 380
2020-10-05 | 52.6 | 6.67 | 1.87 | 1.4 | 3.4 | 637 | 574.344 | 1 | 50146.21 | 9.475 | 867.7529 | 905.2438 | 2236.786 | 297.1409 | 0 | 852 | 687.0582 | 688.6072 | 25937.6 | 250 | 8.707084 | 24.31156 | 912.3717 | 913.3283 | 900.3573 | 891.9975 | 910.4548 | 911.6988 | 891.4045 | 910.3373 | 899.0687 |  | 9.044 | 2.5 | 31.71322 | 572.104 | 556.3 | 18.57135 | 40.46 | 16.73535 | 66 | 3 | 2.260604 | 1.2 | 1.8 | 7.098791 | 85 | 135 | 6348 | 5 | 17 | 6.666667 | 0 | 2 | 2 | 2 | 50.33333 | 46.33333 | 0 | 26 | 41 | 42 | 2.1 | 0.8 | 0.25 | 478.3441 | 332.9565 | 305.4281 | 308.1926 | 0 | 10.84 | 10.8 | 7.77 | 2.36 | 7.987892 | 100 | 110 | 28 | 7 | 7.8 | 8.8 | 6.6 | 8 | 8.4 | 5.8 | 7.4 | 8.8 | 6.4 | 56 | 56 | 84 | 51 | 56 | 56 | 56 | 56 | 56 | 56 | 700 | 0 | 24 | 24 | 400.63 | 338.28 | 738.91 | 0 | 23 | 55.434 | 29.9289 | 162.191 | 43.82179 | 26.56351 | -2.348149 | 230.2281 | 89.48201 | 10.51799 | 0.4526604 | 2.616667 | 1.783333 | 1.366667 | 0.2 | 0 | 54 | 61996.17 | 4035.999 | 7.847754 | 8.222433 | 420.7269 | 385.242 | 99.56664 | 5.976 | 0 | 0.9016389 | 16.821 | 0 | 2 | 40.56667 | 54.66667 | 135 | 17 | 193 | 320 | 2.9 | 2.1 | 2.2 | 0.2 | 69 | 11.01667 | 5.1 | 55.98333 | 175 | 0 | 23 | 23 | 20 | 31 | 16 | 562.0145 | 464.2741 | 424.8385 | 431.3272 | 1.137222 |  | -206.111 | 620.9551 | -125 | -0.1284722 | 629.879 | 17.5 | 29.76789 | 8.934046 | 38.70194 | #VALUE! | 11.26066 | 22.38833 | #VALUE! | 178 | 206 | #VALUE! | 289 | 301 | #VALUE! | 291 | 303 | #VALUE! | 290 | 302 | #VALUE! | 2.1 | 4 | #VALUE! | 1.6 | 2.4 | #VALUE! | 0.8 | 2.2 | #VALUE! | 0.1 | 0.3 | #VALUE! | 896.4655 | 908.6194 | #VALUE! | 5.709493 | 11.55127 | #VALUE! | 56.52356 | 34.50167 | 509.375 | #VALUE! | #VALUE! | #VALUE! | #VALUE! | #VALUE! | #VALUE! | #VALUE! | #VALUE! | 2.9 | 3 | 3.1 | 3.2 | 4 | 4 | 399 | 356 | 367
2020-10-06 | 51.34 | 6.5 | 1.79 | 1.42 | 3.1 | 541 | 492.0124 | 0.89375 | 49293.94 | 9.62 | 843.8911 | 897.6978 | 2088.06 | 284.7537 | 0 | 787 | 598.0335 | 596.1456 | 18020.6 | 140 | 10.49994 | 36.46071 | 905.7081 | 903.1589 | 895.3065 | 886.1255 | 898.5721 | 903.637 | 886.3831 | 902.6909 | 891.0915 |  | 9.044 | 2.5 | 30.5343 | 487.624 | 444.1 | 18.57159 | 40.5 | 17.2194 | 24 | 2 | #VALUE! | 1.3 | 1.5 | 9.647449 | 79 | 125 | 6358 | 6 | 20 | 4 | 0 | 2 | 2 | 2 | 51.33333 | 44.66667 | 112.85 | 28 | 45 | 61 | 2.2 | 0.9 | 0.25 | #VALUE! | #VALUE! | 293.5403 | 294.4999 | 0 | 10.94 | 10.65 | 7.4 | 19.26 | #VALUE! |  |  |  | 6.4 | 10 | 7.8 | 7 | 4.2 | 4.8 | 6.8 | 7.4 | 7.8 | 6 | 48 | 48 | 75 |  | 48 | 48 | 48 | 48 | 48 | 48 | 700 | 0 | 21.45 | 21.45 | 435.07 | 110.1 | 545.17 | 0 | 16 | 57.8424 |  | 162.4712 | 45.03994 | 27.5932 | -3.138773 | 231.965567 | 89.45773 | 10.54227 | 0.4704531 | 4.166667 | 2.466667 | 1.666667 | 0.3 | 19 | 80 |  |  |  | 8.284485 | 421.7918 |  |  | 15.179 | 0 | 0.9094499 | 11.592 | 9950 | 3 | 37 | 51.66667 | 107 | 61 | 200 | 310 | 10.7 | 3.8 | 2.2 | 0.4 | 69 | 10.5 | 5.8 | 54.26667 | 172 | 0 | 20 | 22 | 20 | 15 | 0 | 505 | 466.872 | 427.299 | 433.2508 | 0.1450075 |  | 0.07685984 | 618.5305 | -214 | -0.2347222 | 627.6397 | 15 | 0.004305824 | 0.003186399 | 0.007492224 | 0.0318144 | 0 | 11.70161 | 0 | 0 | 0 | 0 | 0 | 0 | 0 | 0 | 0 | 0 | 0 | 0 | 0 | 0 | 0 | 0 | 0 | 0 | 0 | 0 | 0 | 0 | 0 | 0 | 897.4819 | 669.225 | 942.7417 | 10.2792 | 1.366306 | 152.7314 | 0.1021221 | 40.88257 | 20.28729 | 276.015625 | 0 | 0 | 0 | 0 | 0 | 0 | 0 | 0 | 2.9 | 2.9 | 3.1 | 3.2 | 4.1 | 4.2 | 403 | 370 | 410
2020-10-07 | 51.24 | 6.59 | 1.78 | 1.33 | 3.12 | 636 | 557.0736 | 0.9986111 | 50108.18 | 9.558333 | 863.6274 | 901.2788 | 2239.242 | 295.9605 | 0 | 813 | 687.7937 | 688.0774 | 25711.4 | 250 | 8.81717 | 29.7317 | 907.5417 | 911.0712 | 895.7016 | 888.9321 | 907.4777 | 907.9425 | 886.8476 | 904.7161 | 898.346 |  | 9.206 | 2.5 | 31.75603 | 571.386 | 560.8 | 18.57 | 40.64 | 16.86233 | 46 | 3.5 | 2.836227 | 1.6 | 12.2 | 8.054033 | 73 | 126 | 6358 | 7 | 23 | 7.083333 | 0 | 2 | 2 | 2 | 52.33333 | 46.66667 | 48.09 | 22 | 41 | 44 | 2 | 1.5 | 1.5 | 478.6048 | 332.967 | 305.1227 | 306.7447 | 0 | 10.6 | 10.49 | 7.71 | 1.2 | 8.011338 | 104 | 115 | 22 | 7.2 | 7.8 | 8.8 | 6.8 | 8.2 | 8.4 | 5.8 | 7.2 | 8.8 | 6.4 | 60 | 60 | 90 | 72 | 60 | 60 | 60 | 60 | 60 | 60 | 900 | 0 | 23.96667 | 23.96667 | 327.78 | 246.84 | 574.62 | 0 | 18 | 66.4536 | 31.52162 | 161.3908 | 40.88614 | 24.25288 | -2.442387 | 224.0875 | 90.26697 | 9.733028 | 0.4821244 | 2.283333 | 1.833333 | 0.9833333 | 0.1833333 | 0 | 41 | 62635.35 | 4109.918 | 7.852149 | 8.003123 | 420.482 | 312.0642 | 99.64922 | 5.981 | 0 | 0.8759019 | 16.821 | 11210 | 4 | 43 | 54.33333 | 161 | 66 | 200 | 332 | 2.8 | 2.3 | 1.2 | 0.2 | 69 | 11.33333 | 6.4 | 55.53333 | 174 | 0 | 19 | 22 | 19 | 22 | 11 | 579.3318 | 465.7631 | 426.5047 | 429.9107 | 0.4604659 |  | -224.131 | 621.2402 | -208 | -0.2361111 | 630.3656 | 17.5 | 20.49511 | 11.62381 | 32.11892 | 18.07883 | 10.93642 | 25.03406 | 195.9175 | 182 | 211 | 296.4205 | 291 | 301 | 298.1282 | 295 | 302 | 299.2717 | 296 | 303 | 2.213838 | 1.6 | 3 | 1.820427 | 1.5 | 2.3 | 0.9664965 | 0.7 | 1.3 | 0.1759688 | 0 | 0.2 | 900.9818 | 880.1182 | 908.5714 | 7.629319 | 5.038229 | 12.79949 | 55.54535 | 56.6403 | 34.54057 | 511.71875 | 1.179775 | 0.8820499 | 0.8072433 | 0.734006 | -6.264722 | -95.09108 | 345.9683 | 231.1464 | 2.9 | 2.9 | 3.1 | 3.2 | 4.2 | 4.3 | 402 | 357 | 339
2020-10-08 | 52.44 | 6.32 | 1.74 | 1.34 | 3.3 | 638 | 576.1208 | 1 | 50148.2 | 9.616667 | 865.1318 | 899.4903 | 2253.51 | 295.6718 | 208.3333 | 951 | 685.0917 | 699.3104 | 22092.2 | 250 | 7.736408 | 27.2469 | 905.3928 | 904.5165 | 897.6728 | 888.5248 | 904.2834 | 905.9937 | 886.3037 | 903.2345 | 895.2288 |  | 9.238 | 2.5 | 31.79744 | 573.178 | 525.8 | 18.00655 | 40.01 | 15.75726 | 46 | 3 | 2.95469 | 1.2 | 2.3 | 7.375799 | 65 | 124 | 6358 | 9 | 26 | 6.833333 | 0 | 2 | 2 | 2 | 50.66667 | 46.16667 | 9.58 | 27 | 43 | 53 | 2 | 7.4 | 2.5 | 475.1136 | 334.2256 | 304.3694 | 306.9447 | 0 | 10.75 | 10.38 | 7.15 | 1.39 | 8.058837 | 104 | 115 | 22 | 7 | 7.6 | 8.5 | 6.8 | 8.1 | 8.3 | 6.1 | 7.5 | 9.1 | 6.6 | 56 | 56 | 90 | 81 | 56 | 56 | 56 | 56 | 56 | 56 | 900 | 5.65 | 18.35 | 24 | 139.69 | 512.82 | 652.51 | 0 | 19 | 81.6108 | 31.11746 | 160.707 | 41.87115 | 25.25127 | -2.464117 | 225.3653 | 89.88879 | 10.11121 | 0.4780887 | 2.066667 | 1.45 | 0.7166667 | 0.1333333 | -2 | 46 | 62379.87 | 4104.629 | 7.852149 | 8.048762 | 420.6734 | 384.319 | 99.56795 | 12.474 | 0 | 0.9030107 | 15.327 | 10980 | 5 | 35 | 50 | 140 | 52 | 195 | 325 | 2.4 | 1.7 | 1 | 0.2 | 69 | 11.5 | 5.3 | 55.76667 | 172 | 0 | 18 | 21 | 19 | 31 | 16 | 585.7279 | 464.128 | 425.355 | 429.9402 | -0.03903651 |  | -250.9672 | 623.3989 | -200 | -0.2361111 | 632.5388 | 17.5 | 21.95369 | 12.57094 | 34.52462 | 20.40931 | 11.45519 | 28.87299 | 196.1759 | 189 | 203 | 297.3482 | 293 | 301 | 298.6066 | 295 | 302 | 299.3441 | 296 | 307 | 2.023434 | 1.4 | 2.9 | 1.378718 | 1.1 | 1.8 | 0.6724259 | 0.5 | 1.1 | 0.1254583 | 0 | 0.2 | 898.8538 | 886.1439 | 907.5111 | 6.77049 | 3.807841 | 12.11279 | 55.58559 | 56.58841 | 34.76105 | 751.171875 | 1.216422 | 0.7740805 | 0.7014954 | 0.6924459 | 86.43548 | -34.70542 | 257.9559 | 267.8125 | 2.9 | 2.9 | 3.1 | 3.1 | 4.3 | 4.3 | 402 | 363 | 387
2020-10-09 | 52.55 | 6.43 | 1.32 | 1.23 | 3.36 | 640 | 584.6124 | 1 | 50107.67 | 9.341667 | 868.1976 | 895.6555 | 2278.558 | 297.7505 | 0 | 801 | 690.1764 | 704.6627 | 25636 | 250 | 7.04641 | 21.0154 | 902.2286 | 900.2405 | 890.8943 | 886.9353 | 901.1685 | 900.8689 | 883.1243 | 899.7835 | 892.9045 |  | 9.862 | 5 | 31.93732 | 578.062 | 561.7 | 12.7455 | 40.03 | 15.4399 | 36 | 2 | 2.925488 | 1.5 | 1.6 | 6.771785 | 82 | 123 | 6358 | 10 | 29 | 6.333333 | 0 | 2 | 2 | 2 | 51 | 45 | 41.1 | 27 | 42 | 47 | 2.1 | 2 | 1.5 | 475.2777 | 336.1496 | 306.2428 | 308.8418 | 0 | 10.56 | 10.3 | 7.7 | 1.27 | 8.070488 | 100 | 82 | 28 | 6.4 | 9.4 | 7.8 | 7 | 8 | 8.4 | 5.2 | 7.4 | 8.8 | 6.2 | 58 | 58 | 87 | 87 | 58 | 58 | 58 | 58 | 58 | 58 | 900 | 0 | 24 | 24 | 0 | 400.01 | 400.01 | 0 | 12 | 63.6024 | 30.82626 | 162.4856 | 42.62601 | 25.82302 | -2.262923 | 228.6717 | 89.69698 | 10.30302 | 0.4661072 | 2.85 | 1.433333 | 0.5833333 | 0.1166667 | 0 | 57 | 62676.72 | 4102.81 | 7.852149 | 8.166846 | 420.6304 | 399.2116 | 99.5512 | 7.07 | 0 | 0.913456875 | 30.267 | 22010 | 7 | 40.33333 | 51.33333 | 135 | 47 | 196 | 335 | 3.3 | 1.6 | 0.6 | 0.2 | 69 | 11.13333 | 4 | 55.9 | 174 | 0 | 23 | 23 | 18 | 30 | 15 | 592.747 | 466.2648 | 426.3117 | 430.3603 | -0.9543286 |  | -231.7861 | 625.2932 | -190 | -0.2361111 | 634.5155 | 17.5 | 23.88927 | 13.47276 | 37.36203 | 21.46585 | 13.58215 | 30.01427 | 194.9243 | 114 | 206 | 297.3049 | 289 | 312 | 298.5735 | 288 | 315 | 299.3967 | 291 | 309 | 2.79686 | 0.6 | 3.6 | 1.420926 | 1.1 | 1.8 | 0.5981366 | 0.5 | 0.7 | 0.1170857 | 0 | 0.2 | 895.2804 | 883.11 | 901.2518 | 6.367419 | 3.4206 | 10.75501 | 55.74316 | 57.31469 | 32.63408 | 662.8125 | 1.236973 | 0.7825883 | 0.6573799 | 0.688106 | 100.1041 | 110.3395 | 212.8267 | 276.7169 | 2.9 | 2.9 | 3.2 | 3.2 | 4.3 | 4.3 | 388 | 333 | 291
2020-10-10 | 53.73 | 6.51 | 1.6 | 1.45 | 2.96 | 638 | 569.21 | 1 | 50128.37 | 9.758333 | 871.6042 | 894.0089 | 2254.107 | 298.8141 | 0 | 871 | 696.2198 | 680.2162 | 23675.6 | 250 | 7.673749 | 23.7404 | 899.8706 | 897.753 | 895.0969 | 881.7401 | 898.983 | 901.3028 | 880.0977 | 897.2273 | 891.0701 |  | 10.024 | 2.5 | 31.88836 | 573.964 | 477.5 | 10.95 | 40.11 | 14.96389 | 59 | 3 | 2.192411 | 1.5 | 1.6 | 5.591707 | 81 | 121 | 6358 | 11 | 32 | 6.666667 | 0 | 2 | 2 | 2 | 50.66667 | 44.66667 | 29.49 | 23 | 41 | 43 | 2.1 | 2.3 | 1.25 | 474.6973 | 336.8892 | 306.9813 | 310.4275 | 0 | 10.76 | 10.6 | 7.4 | 0.99 | 8.062306 | 100 | 85 | 31 | 7.2 | 7.5 | 8.5 | 6.7 | 8.3 | 8.4 | 5.7 | 7.1 | 8.6 | 6.5 | 56 | 56 | 84 | 84 | 56 | 56 | 56 | 56 | 56 | 56 | 900 | 0 | 24 | 24 | 0 | 414.77 | 414.77 | 0 | 13 | 40.44 | 31.12217 | 163.2855 | 45.24512 | 28.21543 | -1.990734 | 234.7553 | 88.82892 | 11.17108 | 0.4026019 | 2.533333 | 1.533333 | 0.6 | 0.1333333 | 0 | 48 | 62501.68 | 4077.598 | 7.852149 | 8.384118 | 420.0944 | 432.8388 | 99.51337 | 9.339 | 0 | 0.8921787 | 32.508 | 11580 | 8 | 42.66667 | 54.33333 | 215 | 45 | 200 | 334 | 2.9 | 1.6 | 0.6 | 0.2 | 69 | 12.93333 | 3 | 56.4 | 174 | 0 | 21 | 23 | 16 | 30 | 19 | 602.0807 | 464.9882 | 426.6522 | 430.1153 | -1.091312 |  | -267.4771 | 626.5946 | -182 | -0.2361111 | 635.899 | 17.5 | 22.87702 | 15.14224 | 38.01925 | 21.98761 | 14.19171 | 30.8054 | 195.3506 | 186 | 207 | 297.2292 | 288 | 307 | 298.5412 | 293 | 304 | 299.1706 | 293 | 304 | 2.492173 | 1.9 | 3.1 | 1.479325 | 1.2 | 1.7 | 0.6522407 | 0.5 | 0.8 | 0.142831 | 0 | 0.2 | 893.9538 | 883.11 | 903.408 | 6.800203 | 3.29798 | 15.81614 | 55.84442 | 57.69081 | 32.90644 | 1043.046875 | 1.21061 | 0.7855053 | 0.6626843 | 0.7077533 | 78.10603 | 135.4554 | 211.0478 | 283.05 | 2.6 | 3 | 3.2 | 3.2 | 4.2 | 4.3 | 403 | 326 | 299
2020-10-11 | 50.6 | 6.44 | 1.58 | 1.45 | 3.04 | 641 | 617.0292 | 1 | 50142.01 | 9.333333 | 883.762 | 893.4511 | 2220.659 | 299.4452 | 0 | 823 | 701.3723 | 697.1317 | 25560.6 | 250 | 11.35887 | 38.5122 | 900.0356 | 901.9867 | 893.5519 | 874.9353 | 901.6315 | 903.4501 | 874.5647 | 897.4525 | 892.7823 |  | 10.056 | 2.5 | 31.9155 | 576.636 | 539.4 | 10.95 | 40.93 | 12.66225 | 66 | 4 | 2.390163 | 2.1 | 2 | 7.504675 | 78 | 120 | 6358 | 12 | 36 | 5.833333 | 0 | 2 | 2 | 2 | 47.66667 | 42 | 0 | 27 | 43 | 44 | 2.1 | 4.3 | 2.5 | 475.384 | 339.326 | 307.5361 | 311.395 | 0 | 10.48 | 10.43 | 7.92 | 1.36 | 8.089843 | 98 | 122 | 22 | 6.6 | 10 | 8 | 7.1 | 7.6 | 8.8 | 5.2 | 7.4 | 9 | 6.8 | 58 | 58 | 87 |  | 58 | 58 | 58 | 58 | 58 | 58 | 800 | 0 | 24 | 24 | 0 | 0 | 0 | 0 | 0 | 53.0292 | 30.27105 | 164.6794 | 45.7595 | 29.10173 | -1.595102 | 237.9455 | 88.43995 | 11.56005 | 0.4191484 | 2.083333 | 1.45 | 0.6333333 | 0.1666667 | 0 | 50 | 62856.67 | 4100.62 | 7.852149 | 8.498054 | 420.8959 | 412.1057 | 99.5367 | 7.47 | 0 | 0.9626041 | 25.038 | 0 | 8 | 43 | 53.66667 | 145 | 18 | 200 | 325 | 2.4 | 1.5 | 0.7 | 0.2 | 69 | 10.5 | 4 | 55.8 | 174 | 0 | 24 | 23 | 17 | 29 | 21 | 615.4213 | 466.7772 | 426.0793 | 430.1508 | -0.4473152 |  | -244.9314 | 627.9329 | -171 | -0.2361111 | 637.3071 | 17.5 | 27.88908 | 15.69849 | 43.58757 | 21.79279 | 13.20605 | 31.7781 | 196.0222 | 182 | 203 | 297.5034 | 293 | 311 | 298.5462 | 294 | 314 | 299.2117 | 293 | 310 | 2.058138 | 1.3 | 2.5 | 1.477498 | 1.2 | 1.8 | 0.6368704 | 0.5 | 0.8 | 0.1371644 | 0 | 0.2 | 893.3841 | 877.8153 | 901.3152 | 9.278776 | 5.942369 | 15.81614 | 55.47116 | 56.58841 | 32.58221 | 823.046875 | 1.178046 | 0.7841468 | 0.6621365 | 0.71318 | 61.60586 | 156.4433 | 208.2379 | 290.4918 | 2.9 | 3 | 3.2 | 3.3 | 4.3 | 4.3 | 325 | 275 | 181
2020-10-12 | 52.32 | 6.62 | 1.55 | 1.35 | 2.3 | 637 | 601.7004 | 0.9944444 | 49706.95 | 9.483333 | 885.5087 | 889.7578 | 2226.997 | 298.7679 | 0 | 835 | 691.4752 | 726.6909 | 25711.4 | 250 | 10.20743 | 34.72137 | 895.741 | 898.1942 | 885.375 | 877.0036 | 897.6541 | 897.4615 | 873.1974 | 893.4353 | 888.2641 |  | 10.056 | 2.5 | 31.92061 | 573.116 |  | 10.95 | 40.04 | 11.87576 | 43 | 3 | 2.342227 | 2.8 | 4.8 | 8.072976 | 75 | 118 | 6358 | 13 | 39 | 4.416667 | 0 | 2 | 2 | 2 | 48 | 41.33333 | 0 | 27 | 41 | 47 | 2 | 3.8 | 2.5 | 473.7453 | 338.8133 | 306.8294 | 311.0672 | 0 | 10.5 | 10.3 | 7.51 | 2.41 | 8.185848 | 95 | 125 | 20 | 6.6 | 10 | 8 | 7.1 | 7.6 | 9.8 | 5.2 | 7.4 | 9 | 6.8 | 58 | 58 | 87 |  | 58 | 58 | 58 | 58 | 58 | 58 | 800 | 0 | 23.86667 | 23.86667 | 0 | 829.87 | 829.87 | 0 | 25 | 51.8304 | 31.0692 | 164.0154 | 45.89133 | 28.52143 | -1.846133 | 236.582 | 88.72472 | 11.27528 | 0.4549038 | 1.7 | 1.433333 | 0.65 | 0.1833333 | 0 | 46 | 62728.12 | 4091.865 | 7.852149 | 8.449359 | 419.7389 | 375.0133 | 99.57842 | -2.516 | 0 | 0.9445846 | 38.484 | 10930 | 10 | 43.66667 | 53 | 160 | 20 | 197 | 322 | 1.9 | 1.6 | 0.7 | 0.2 | 69 | 10.36667 | 2.4 | 56.23333 | 174 | 0 | 22 | 23 | 17 | 30 | 19 | 600.8815 | 465.1528 | 425.7729 | 430.0387 | -0.9337088 |  | -253.8064 | 629.0007 | -164 | -0.2416667 | 638.4373 | 17.5 | 22.63271 | 15.07219 | 37.7049 | 20.84736 | 14.73642 | 28.39311 | 196.6671 | 178 | 210 | 297.1778 | 289 | 306 | 298.6749 | 290 | 316 | 299.3289 | 289 | 309 | 1.74645 | 1.3 | 2.1 | 1.487443 | 1.1 | 1.8 | 0.6615961 | 0.5 | 0.9 | 0.151735 | 0 | 0.2 | 889.417 | 876.328 | 900.0634 | 8.12956 | 2.244968 | 15.33117 | 55.8106 | 57.41844 | 32.34875 | 566.953125 | 1.134165 | 0.7834153 | 0.6636426 | 0.7181626 | 33.03016 | 165.6993 | 205.0499 | 292.546 | 2.9 | 2.9 | 3.2 | 3.3 | 4.2 | 4.3 | 345 | 278 | 193
2020-10-13 | 53.66 | 6.69 | 1.58 | 1.49 | 2.62 | 642 | 574.5352 | 1 | 50013.49 | 9.425 | 881.716 | 883.8283 | 2211.181 | 299.0271 | 0 | 951 | 681.2582 | 711.6006 | 25636 | 250 | 9.325085 | 33.44382 | 887.3189 | 893.2041 | 886.1712 | 865.1526 | 892.2986 | 893.9494 | 865.9375 | 886.5943 | 884.5079 |  | 10.056 | 2.5 | 31.95959 | 577.516 | 528 | 10.95 | 40.18 | 11.24097 | 36 | 2 | 2.391367 | 1.8 | 1.8 | 5.889832 | 73 | 114 | 6358 | 15 | 42 | 6.666667 | 0 | 2 | 2 | 2 | 49.33333 | 44.33333 | 79.96 | 29 | 42 | 52 | 2.1 | 2.1 | 2 | 477.0252 | 339.0879 | 306.7999 | 311.8463 | 0 | 10.7 | 10.62 | 7.73 | 1.05 | 8.249779 | 102 | 120 | 30 | 6.6 | 9.6 | 7.8 | 8 | 7.8 | 8.6 | 5.2 | 7.2 | 8.6 | 6.8 | 44 | 44 | 66 |  | 44 | 44 | 44 | 44 | 44 | 44 | 600 | 0 | 24 | 24 | 0 | 613.67 | 613.67 | 3 | 13 | 57.8652 | 31.7817 | 163.4661 | 44.31372 | 26.3674 | -2.33742 | 231.8098 | 89.63375 | 10.36625 | 0.4356141 | 1.833333 | 1.6 | 0.6666667 | 0.1833333 | 2 | 50 | 62762.96 | 4102.221 | 7.852149 | 8.278923 | 420.7926 | 352.8404 | 99.60336 | -0.798 | 0 | 0.8949146 | 48.942 | 9660 | 11 | 44.33333 | 52.33333 | 145 | 20 | 204 | 367 | 2 | 1.8 | 0.7 | 0.2 | 69 | 10.83333 | 0.8 | 56.6 | 175 | 0 | 23 | 24 | 18 | 27 | 17 | 596.169 | 465.1931 | 425.5851 | 429.8746 | -0.09564367 |  | -252.7208 | 630.0196 | -152 | -0.2416667 | 639.5048 | 17.5 | 18.22788 | 14.32944 | 32.55732 | 18.84027 | 15.64429 | 24.41154 | 196.5083 | 182 | 215 | 296.9513 | 278 | 316 | 298.5004 | 281 | 306 | 299.3568 | 295 | 305 | 1.868023 | 1.4 | 2.3 | 1.658948 | 1.2 | 1.9 | 0.6909583 | 0.6 | 0.8 | 0.166044 | 0 | 0.2 | 883.7659 | 871.2908 | 896.6628 | 9.422974 | 4.902113 | 13.83765 | 56.4437 | 57.47033 | 33.19177 | 551.953125 | 1.127618 | 0.7891432 | 0.6649558 | 0.7254558 | 32.05356 | 155.0012 | 203.9473 | 294.6982 | 2.9 | 3 | 3.2 | 3.3 | 4.2 | 4.3 | 348 | 292 | 251
2020-10-14 | 53.85 | 6.84 | 1.52 | 1.63 | 2.86 | 637 | 590.3696 | 1 | 50117.42 | 9.65 | 877.0241 | 892.2953 | 2212.838 | 299.2282 | 0 | 778 | 684.8156 | 691.3976 | 23901.8 | 250 | 12.71395 | 47.51464 | 899.1261 | 899.1594 | 896.0098 | 874.4116 | 898.0971 | 902.1895 | 874.5739 | 894.7949 | 888.0001 |  | 9.925 | 5 | 31.92841 | 575.485 | 440.3 | 9.024725 | 40.41 | 10.92359 | 79 | 4 | 3.182005 | 1.7 | 2 | 7.916771 | 71 | 116 | 6358 | 16 | 45 | 6.5 | 0 |  | 2 | 2 | 49 | 44.33333 | 0 | 28 | 41 | 44 | 2.1 | 3.2 | 1.75 | 472.0142 | 338.0187 | 307.6233 | 311.4878 | 0 | 10.74 | 10.65 | 7.4 | 2 | 8.231544 | 97 | 125 | 30 | 6.8 | 10 | 8 | 7.1 | 7.6 | 9 | 3.2 | 7.6 | 9 | 6.8 | 44 | 44 | 66 | 71 | 44 | 44 | 44 | 44 | 44 | 44 | 700 | 0 | 24 | 24 | 0 | 889.15 | 889.15 | 0 | 27 | 48.2196 | 31.90308 | 163.2923 | 45.86964 | 28.35866 | -2.030155 | 235.4905 | 88.81971 | 11.18029 | 0.436229 | 1.85 | 1.683333 | 0.75 | 0.1833333 | 0 | 50 | 62618.95 | 4091.322 | 7.852149 | 8.410374 | 420.6578 | 342.2602 | 99.61526 | 12.699 | 0 | 0.9267969 | 36.243 | 0 | 11 | 44.66667 | 52.33333 | 150 | 17 | 210 | 327 | 2.1 | 2 | 0.8 | 0.2 | 69 | 11.33333 | 2.5 | 56.83333 | 175 | 0 | 21 | 23 | 16 | 29 | 19 | 602.5991 | 465.0293 | 426.369 | 430.9195 | -0.3198445 |  | -261.3118 | 630.527 | -145 | -0.2416667 | 640.0441 | 17.5 | 17.57142 | 15.42061 | 32.99203 | 20.31223 | 14.81425 | 29.69004 | 196.4361 | 180 | 211 | 296.9124 | 291 | 303 | 298.5453 | 293 | 302 | 299.387 | 296 | 303 | 1.851845 | 1.5 | 2.2 | 1.672825 | 1.3 | 2.1 | 0.7199896 | 0.6 | 0.9 | 0.1607859 | 0 | 0.2 | 892.5497 | 873.2173 | 904.7891 | 8.523304 | 4.682617 | 12.44327 | 56.42466 | 57.53516 | 33.74944 | 591.953125 | 1.129225 | 0.7890317 | 0.6653754 | 0.7285839 | 34.11728 | 156.537 | 202.6302 | 297.6727 | 2.9 | 3 | 3.1 | 3.3 | 4.2 | 4.3 | 414 | 371 | 390
2020-10-15 | 52.47 | 6.84 | 1.52 | 1.25 | 2.9 | 636 | 585.7848 | 1 | 50045.27 | 9.508333 | 867.8091 | 899.9262 | 2266.422 | 301.2716 | 0 | 854 | 675.5997 | 691.6297 | 25862.2 | 250 | 9.184134 | 27.45563 | 907.457 | 904.7247 | 899.4307 | 885.937 | 904.8359 | 907.517 | 885.5297 | 903.9777 | 889.3487 |  | 10.061 | 5 | 31.86045 | 574.741 | 503.3 | 0 | 40.88 | 10.368 | 90 | 4 | 2.803713 | 1.5 | 1.9 | 7.850935 | 68 | 114 | 6358 | 17 | 49 | 4.75 | 0 | 2 | 2 | 2 | 49.66667 | 49.9 | 95.01 | 27 | 41 | 48 | 2.1 | 6 | 2.5 | 466.5346 | 337.0353 | 312.8151 | 309.3283 | 0 | 10.9 | 10.7 | 7.78 | 1.71 | 8.233727 | 94 | 111 | 20 | 6.8 | 9.8 | 8.2 | 7.2 | 7.6 | 9.6 | 5.2 | 7.4 | 9 | 6.6 | 54 | 54 | 81 | 81 | 54 | 54 | 54 | 54 | 54 | 54 | 1000 | 0 | 24 | 24 | 0 | 567.32 | 567.32 | 0 | 16 | 62.4648 | 32.07916 | 162.824 | 44.32043 | 26.27773 | -2.305779 | 231.1164 | 89.62776 | 10.37224 | 0.4629 | 1.85 | 1.666667 | 0.6666667 | 0.1666667 | 0 | 45 | 62533.75 | 4088.897 | 7.852149 | 8.254157 | 420.3546 | 236.7382 | 99.73392 | 11.91 | 0 | 0.9210453 | 36.243 | 11910 | 12 | 37.66667 | 47.66667 | 160 | 20 | 196 | 320 | 2.1 | 1.8 | 0.7 | 0.2 | 69 | 10.16667 | 2.5 | 56.93333 | 175 | 0 | 21 | 23 | 18 | 31 | 17 | 591.3026 | 464.7349 | 426.1158 | 430.523 | -0.4334686 |  | -249.4162 | 630.8978 | -139 | -0.2416667 | 640.4518 | 17.5 | 15.45188 | 14.55584 | 30.00772 | 21.29412 | 14.95692 | 31.23339 | 196.5315 | 189 | 209 | 297.0814 | 283 | 302 | 298.6552 | 280 | 302 | 299.2293 | 292 | 302 | 1.827934 | 1.5 | 2.2 | 1.582972 | 1.1 | 1.9 | 0.6473345 | 0.5 | 0.8 | 0.1570475 | 0.1 | 0.2 | 899.0172 | 890.6329 | 905.8934 | 8.182913 | 5.307156 | 11.09251 | 56.61719 | 57.87238 | 33.9829 | 412.1875 | 1.135859 | 0.7783108 | 0.6612499 | 0.7279955 | 40.57502 | 163.0715 | 203.4357 | 303.9717 | 2.9 | 3 | 3.2 | 3.3 | 4.2 | 4.2 | 392 | 357 | 425
2020-10-16 | 53.1 | 6.78 | 1.48 | 1.09 | 3.06 | 637 | 585.2952 | 1 | 50004.98 | 9.491667 | 858.3414 | 897.0924 | 2259.094 | 298.8194 | 0 | 866 | 675.4231 | 693.5995 | 25183.6 | 250 | 9.162688 | 32.97839 | 899.6532 | 900.8852 | 900.6385 | 885.9358 | 900.4949 | 905.2341 | 886.6237 | 897.2735 | 885.9346 |  | 10.088 | 5 | 31.87018 | 575.648 | 560.3 | 0 | 40.2 | 9.784843 | 88 | 7 | 2.669345 | 1.8 | 3.1 | 7.585418 | 65 | 112 | 6358 | 18 | 52 | 4.166667 | 0 | 2 | 2 | 2 | 50.86667 | 49.2 | 0 | 28 | 41 | 43 | 2.2 | 1.8 | 0.75 | 466.8215 | 336.9719 | 309.6729 | 308.3551 | 0 | 10.7 | 10.65 | 7.95 | 1.83 | 8.25414 | 112 | 92 | 27 | 9.8 | 6.4 | 9 | 8.8 | 10.2 | 10 | 5.8 | 7 | 8 | 5.8 | 46 | 46 | 69 | 69 | 46 | 46 | 46 | 46 | 46 | 46 | 1000 | 22.3 | 1.7 | 24 | 0 | 593 | 593 | 0 | 18 | 57.2952 | 31.65874 | 162.6667 | 44.31053 | 26.41797 | -2.318092 | 231.0771 | 89.57063 | 10.42937 | 0.5176933 | 1.733333 | 1.216667 | 0.6 | 0.1333333 | 0 | 47 | 62544.64 | 4112.011 | 7.852149 | 8.252754 | 421.242 | 225.4952 | 99.74656 | 6.671 | 0 | 0.9188308 | 41.472 | 11900 | 13 | 29.66667 | 42.33333 | 143 | 18 | 200 | 330 | 2.4 | 1.5 | 0.6 | 0.2 | 69 | 6.5 | 1.8 | 57.16667 | 172 | 0 | 22 | 23 | 19 | 28 | 15 | 594.5427 | 463.9873 | 425.1521 | 429.1846 | 0.7019472 |  | -279.6491 | 631.285 | -132 | -0.2416667 | 640.8729 | 17.5 | 16.51775 | 15.0251 | 31.54285 | 16.15385 | 11.96099 | 22.23269 | 196.2474 | 186 | 206 | 297.6427 | 293 | 306 | 298.6302 | 292 | 322 | 299.3606 | 283 | 320 | 1.99339 | 1.5 | 2.6 | 1.213374 | 1 | 1.5 | 0.5934977 | 0.5 | 0.8 | 0.1357014 | 0 | 0.2 | 895.7156 | 886.735 | 905.964 | 6.543319 | 4.266602 | 9.396037 | 57.46574 | 58.81913 | 32.89346 | 315.390625 | 1.195442 | 0.7539724 | 0.653424 | 0.7073044 | 96.98523 | 209.8637 | 208.7299 | 315.1404 | 2.9 | 3 | 3.2 | 3.3 | 4.2 | 4.2 | 408 | 404 | 521
2020-10-17 | 53.11 | 6.75 | 1.47 | 1.03 | 2.84 | 648 | 563.9088 | 1 | 50004.27 | 9.6 | 849.1006 | 884.591 | 2185.884 | 297.5264 | 0 | 761 | 659.198 | 648.2751 | 26239.2 | 245 | 8.356516 | 29.48077 | 880.9456 | 888.8058 | 892.743 | 872.7235 | 888.7238 | 896.0036 | 876.1046 | 880.6781 | 875.67 |  | 10.088 | 5 | 31.9646 | 585.328 | 337.4 | 0 | 30.42 | 9.388176 | 49 | 4 | 2.792888 | 1.7 | 2 | 8.340047 | 85 | 111 | 6358 | 19 | 56 | 5 | 0 | 2 | 2 | 2 | 51.66667 | 48.66667 | 0 | 27 | 42 | 47 | 2 | 3.7 | 1.25 | 462.0997 | 336.5396 | 307.53 | 307.9204 | 0 | 10.86 | 10.3 | 7.6 | 1.55 | 8.203287 |  |  |  | 6.2 | 9.2 | 7.4 | 7 | 6.8 | 7.2 | 4.6 | 6.4 | 8 | 5.6 | 44 | 44 | 66 | 66 | 44 | 44 | 44 | 44 | 44 | 44 | 1000 | 22.66667 | 1.333333 | 24 | 0 | 713.74 | 713.74 | 2 | 19 | 52.1688 | 32.72139 | 162.5479 | 44.82867 | 26.99083 | -2.405234 | 231.9622 | 89.40103 | 10.59897 | 0.5166877 | 2.1 | 1.383333 | 0.6333333 | 0.1333333 | 0 | 45 | 62215.65 | 4064.449 | 7.852149 | 8.284363 | 420.3164 | 210.8435 | 99.76303 | 11.59 | 0 | 0.8702296 | 41.472 | 11590 | 13 | 36.83333 | 48 | 225 | 20 | 200 | 320 | 2.4 | 1.9 | 0.8 | 0.2 | 69 | 12 | 1.8 | 58.83333 | 175 | 0 | 21 | 23 | 18 | 19 | 14 | 589.8699 | 464.9353 | 427.0722 | 431.5202 | 0.1603117 |  | -303.3079 | 632.2824 | -114 | -0.2416667 | 641.9002 | 17.5 | 12.42566 | 15.25378 | 27.67944 | 18.22342 | 12.28522 | 27.16103 | 196.2045 | 192 | 207 | 297.2328 | 292 | 301 | 298.5673 | 295 | 303 | 299.2826 | 295 | 303 | 2.025579 | 1.7 | 2.6 | 1.45184 | 1.1 | 2 | 0.6359954 | 0.6 | 0.8 | 0.1697315 | 0.1 | 0.2 | 883.5771 | 875.3472 | 891.7271 | 7.117988 | 4.539835 | 9.145948 | 58.91758 | 59.90855 | 33.90507 | 335.390625 | 1.148175 | 0.7720428 | 0.6591809 | 0.702634 | 28.06453 | 187.5262 | 209.4783 | 314.2838 | 3 | 3 | 3.3 | 3.4 | 4.2 | 4.4 | 412 | 372 | 483
2020-10-18 | 0 | 0 | 0 | 0 | 0 | 649 | 586.5608 | 1 | 49999.02 | 9.458333 | 848.5301 | 884.694 | 2167.516 | 298.8964 | 0 | 796 | 655.9226 | 610.5707 | 25636 | 250 | 8.075219 | 28.28284 | 881.1576 | 888.9039 | 893.5396 | 872.0895 | 889.1736 | 896.1094 | 875.4823 | 881.0965 | 879.5507 |  | 10.088 | 5 | 31.96273 | 586.208 | 178.9 | 0 | 30.46 | 8.796513 | 53 | 4 | 2.730715 | 1.4 | 2.9 | 7.996582 | 82 | 111 | 6358 | 20 | 59 | 7 | 0 | 2 | 2 | 2 | 52 | 48.33333 | 0 | 27 | 40 | 46 | 2.2 | 1.3 | 1 | 455.7681 | 338.3708 | 308.7965 | 309.9611 | 0 | 10.75 | 10.42 | 7.56 | 0.8 | 8.216862 | 112 | 92 | 27 | 6 | 9 | 7.8 | 7 | 6.4 | 7.6 | 4.4 | 6.4 | 7.6 | 9 | 48 | 48 | 72 | 72 | 48 | 48 | 48 | 48 | 48 | 48 | 1000 | 3.333333 | 20.66667 | 24 | 0 | 0 | 0 | 0 | 0 | 38.5608 | 33.09124 | 162.2869 | 45.31334 | 27.18171 | -2.06558 | 232.7163 | 89.20741 | 10.79259 | 0.484296 | 2.55 | 1.65 | 0.6833333 | 0.1833333 | 0 | 40 | 62304.31 | 4080.864 | 7.852149 | 8.311298 | 420.6696 | 202.8114 | 99.77206 | 11.205 | 0 | 0.9037917 | 30.267 | 0 | 13 | 45 | 52.33333 | 220 | 20 | 210 | 315 | 3.2 | 2 | 0.8 | 0.2 | 69 | 12 | 3.3 | 58.83333 | 175 | 0 | 19 | 22 | 17 | 26 | 15 | 589.9427 | 463.6855 | 425.7 | 430.9228 | -0.3598186 |  | -285.9332 | 633.2238 | -95 | -0.2416667 | 642.868 | 17.5 | 9.906349 | 15.14724 | 25.05359 | 19.70119 | 11.80536 | 27.99106 | 195.1827 | 188 | 200 | 296.8851 | 292 | 302 | 298.4393 | 287 | 303 | 299.4047 | 286 | 304 | 2.688058 | 1.7 | 4 | 1.715465 | 1.3 | 2.1 | 0.7061296 | 0.6 | 0.9 | 0.1555857 | 0 | 0.2 | 884.0949 | 878.4364 | 889.645 | 6.900992 | 4.515604 | 8.685608 | 58.95047 | 60.16793 | 35.17607 | 314.296875 | 1.162314 | 0.7849867 | 0.6710488 | 0.7143663 | -21.09771 | 162.8951 | 215.8375 | 308.9457 | 3 | 3 | 3.3 | 3.5 | 4.2 | 4.4 | 411 | 399 | 485
2020-10-19 | 54.35 | 6.34 | 1.46 | 1.03 | 2.82 | 650 | 584.0036 | 1 | 49957.28 | 9.366667 | 842.125 | 880.7181 | 2148.089 | 299.139 | 0 | 790 | 644.7427 | 639.7698 | 25409.8 | 250 | 7.116199 | 27.36303 | 876.997 | 884.7742 | 887.3587 | 870.5833 | 884.3821 | 891.2928 | 873.7245 | 876.6325 | 876.321 |  | 9.911 | 5 | 31.96187 | 586.911 | 218.5 | 0 | 30.32 | 6.24981 | 69 | 4 | 2.216847 | 1.3 | 1.7 | 12.18679 | 78 | 107 | 6358 | 21 | 62 | 5.916667 | 0 | 2 | 2 | 2 | 52 | 49.33333 | 200.93 | 26 | 41 | 47 | 2.2 | 1.2 | 0.75 | 458.4204 | 338.2553 | 308.8879 | 310.1856 | 0 | 10.64 | 10.6 | 10.6 | 1.56 | 8.128203 | 75 | 115 | 20 | 6.4 | 9 | 7.6 | 8 | 7.6 | 8 | 5 | 7 | 8.6 | 6.6 | 58 | 58 | 87 | 87 | 56 | 56 | 56 | 56 | 56 | 58 | 1300 | 0 | 24 | 24 | 378.66 | 272.72 | 651.38 | 0 | 20 | 49.6236 | 33.27042 | 161.6372 | 44.44681 | 26.23448 | -2.301062 | 230.0174 | 89.59495 | 10.40505 | 0.4552893 | 2.85 | 1.616667 | 0.6833333 | 0.1666667 | 0 | 50 | 62089.8 | 4057.472 | 7.852149 | 8.214907 | 420.7422 | 194.6192 | 99.78127 | 11.34 | 0 | 0.8984671 | 30.267 | 11340 | 15 | 43.66667 | 51.33333 | 170 | 20 | 201 | 315 | 3.2 | 1.8 | 0.7 | 0.2 | 69 | 12 | 3.3 | 60.03333 | 174 | 0 | 19 | 25 | 18 | 27 | 16 | 583.2716 | 462.5607 | 424.7868 | 428.4661 | -0.6985465 |  | -291.3966 | 634.1182 | -75 | -0.2416667 | 643.7766 | 17.5 | 8.094306 | 14.71799 | 22.8123 | 18.42148 | 11.70161 | 27.48526 | 194.8673 | 192 | 199 | 296.9682 | 292 | 302 | 298.7013 | 295 | 303 | 299.3148 | 296 | 303 | 2.837686 | 2.1 | 3.3 | 1.613931 | 1.3 | 2 | 0.6647431 | 0.6 | 0.8 | 0.1486701 | 0 | 0.2 | 880.6865 | 874.2551 | 890.5394 | 6.089542 | 2.250814 | 9.039734 | 59.59899 | 60.985 | 34.8648 | 289.609375 | 1.174699 | 0.7750517 | 0.6637877 | 0.7210424 | 0.7709607 | 173.1089 | 214.0271 | 311.0208 | 2.9 | 2.9 | 3.3 | 3.5 | 4.2 | 4.3 | 412 | 390 | 495
2020-10-20 | 53.7 | 6.45 | 1.5 | 1.09 | 2.8 | 649 | 553.7836 | 1 | 49998.63 | 9.491667 | 842.6041 | 888.4315 | 2158.941 | 299.7054 | 0 | 889 | 646.129 | 649.3242 | 26013 | 245 | 6.855367 | 29.39837 | 884.3735 | 888.7924 | 894.8166 | 880.1644 | 889.8384 | 899.7208 | 884.2661 | 885.4797 | 883.4218 |  | 9.911 | 5 | 31.98063 | 586.031 | 291 | 8.433328 | 30.77 | 25.19231 | 63 | 3 | 2.704894 | 1.4 | 1.6 | 14.1892 | 75 | 106 | 6358 | 23 | 65 | 7 | 0 | 2 | 2 | 2 | 52 | 48.66667 | 0 | 27 | 42 | 46 | 2.2 | 0.8 | 0.25 | 457.3063 | 338.7162 | 310.1265 | 310.9276 | 0 | 10.7 | 10.4 | 7.55 | 1.7 | 8.157305 | 70 | 120 | 20 | 9.8 | 6.4 | 9 | 8.8 | 11 | 10 | 5.8 | 7.6 | 8 | 5.8 | 58 | 58 | 87 | 87 | 58 | 58 | 58 | 58 | 58 | 56 | 900 | 0 | 24 | 24 | 276.99 | 180.88 | 457.87 | 0 | 13 | 32.9136 | 33.70499 | 161.7483 | 45.53576 | 27.73786 | -1.893652 | 233.1283 | 88.91417 | 11.08583 | 0.471584 | 2.25 | 1.516667 | 0.6666667 | 0.15 | 0 | 50 | 61972.99 | 4017.854 | 7.852149 | 8.326011 | 420.4953 | 196.6912 | 99.77894 | 7.849 | 0 | 0.8532875 | 32.508 | 10090 | 16 | 41 | 50.66667 | 230 | 20 | 210 | 315 | 2.4 | 1.7 | 0.7 | 0.2 | 69 | 12.5 | 4.1 | 60.2 | 174 | 0 | 17 | 23 | 18 | 24 | 20 | 586.4833 | 463.1697 | 424.3929 | 430.3054 | -0.7520636 |  | -295.0035 | 634.8714 | -56 | -0.2416667 | 644.5426 | 17.5 | 6.357031 | 15.41329 | 21.77032 | 19.00424 | 12.35007 | 27.96514 | 195.8237 | 192 | 199 | 297.2048 | 291 | 302 | 298.6671 | 295 | 303 | 299.2951 | 295 | 304 | 2.262715 | 1.8 | 2.7 | 1.551297 | 1.3 | 1.9 | 0.6786204 | 0.6 | 0.8 | 0.1692419 | 0.1 | 0.2 | 887.9149 | 879.6155 | 894.8308 | 4.976129 | 3.34295 | 7.382826 | 59.91141 | 61.08876 | 35.12419 | 392.03125 | 1.13699 | 0.776669 | 0.6624867 | 0.7268119 | 5.892164 | 183.197 | 203.798 | 314.4039 | 3 | 3 | 3.3 | 3.5 | 4.2 | 4.3 | 417 | 372 | 460
2020-10-21 | 53.63 | 6.91 | 1.56 | 1.27 | 2.68 | 329 | 302.584 | 0.4895833 | 46271.42 | 9.65 | 834.423 | 879.8277 | 1982.576 | 280.7354 | 0 | 566 | 344.1296 | 493.6244 | 14929.2 | 100 | 6.817321 | 22.93133 | [10 empty] | 0 | 5 | 32.22012 | 294.52 | 134.4 | 10.56319 | 30.98 | 24.36743 | 49 | 3 | 2.893031 | 2.1 | 1.9 | 8.095957 | 71 | 104 | 6358 | 23 | 66 | 2 | 11.41667 | 2 | 2 | 2 | 51.5 | 46 | 108.21 | 26 | 46 | 49 | 2.3 | 0.7 | 0.25 | 343.9647 | 247.0647 | 234.3952 | 235.816 | 0 | 10.5 | 10.47 | 7.2 | 1.06 | 8.118509 | 106 | 94 | 15 | 6.6 | 10 | 8 | 7.1 | 7.6 | 8.8 | 5.2 | 7.4 | 9 | 6.8 | [10 empty] | 900 | 0 | 11.75 | 11.75 | 312.69 | 373.19 | 685.88 | 2 | 17 | 25.704 | 30.50146 | 84.6141 | 33.72499 | 22.59768 | 1.609815 | 142.5466 | 83.01783 | 16.98217 | 0.5163694 | 2.266667 | 1.566667 | 1.033333 | 0.3 | 0 | 50 | 48777.23 | 2909.582 | 7.852149 | 5.09095 | 402.6213 | 106.9301 | 99.87984 | 6.723 | 0 | 0.9197082 | 25.785 | 0 | 16 | 35 | 51.5 | 208 | 20 | 220 | 316 | 3 | 1.9 | 2 | 0.7 | 69 | 10 | 4 | 60.2 | 174 | 0 | 17 | 25 | 18 | 0 | 0 | 252.1793 | 420.5547 | 404.57 | 409.2429 | 0.1296877 |  | -165.449 | 635.7691 | -357 | -0.7520833 | 645.2065 | 17.5 | 1.21302 | 6.414553 | 7.627573 | 18.79224 | 11.84427 | 27.74464 | 150.5622 | -20 | 1020 | 154.4892 | -18 | 301 | 171.0836 | -19 | 303 | 153.5325 | -37 | 304 | 1.295256 | 0.2 | 3.3 | 0.7014051 | 0 | 1.8 | 0.3204664 | 0 | 0.9 | 0.05628357 | 0 | 0.2 | 468.895 | 36.30668 | 898.6341 | 9.847769 | 3.251689 | 24.183 | 51.61682 | 69.09083 | 35.60406 | 256.328125 | 0.6858269 | 0.5079508 | 0.4948574 | 0.3977595 | 22.01222 | 106.7697 | 130.4227 | 148.7873 | 2.8 | 3 | 3.3 | 3.4 | 4.3 | 4.3
2020-10-22 | 0 | 0 | 0 | 0 | 0 | 0 | 0.0002 | 0 | 42538.16 | [5 empty] | 0 | 436 | 17.08021 | 444.8329 | 0 |  | 0 | 0 | [10 empty] | 0 | 0 |  | 0 | 306.2 |  | 0 | 22.77511 | 75 | 5 | 3.151035 |  |  | 8.164588 | 83 | 103 | 6358 | 24 | 66 | 0 | 24 | 2 | 2 | 2 |  |  | 61.75 | [6 empty] | 111.8814 | 84.21109 | 78.00047 | 78.48738 | 0 | 0 | 0 |  |  | 8.039548 | [23 empty] | 1200 | 0 | 0 | 0 | 148.13 | 130.83 | 278.96 | 0 | 8 | 60.0402 | 22.61465 | 136.4411 | 29.7533 | 40.48113 | -6.466441 | 200.2091 | 83.01042 | 16.98958 | [5 empty] | 0 |  |  |  | 7.852149 | 7.150325 |  | 77.36636 | 99.91307 | 8.217 | 0 |  | 17.568 | 0 | 16 | [10 empty] | 69 | 15.66667 | 5 |  | 174 | 0 |  |  |  | 0 | 0 | 0.5363953 |  |  |  | 0.3328216 |  | 61.16894 | 635.7691 | -987 | -1.752083 | 645.2065 | 12.5 | 0.09876469 | 0.4569594 | 0.5557241 | 21.15551 | 12.02584 | 30.01427 | 825.9477 | -20 | 1020 | -19.98157 | -20 | -18 | -19.77885 | -20 | -1 | -24.62529 | -33 | -1 | 0.2 | 0.2 | 0.2 | 0 | 0 | 0 | 0 | 0 | 0 | 0 | 0 | 0 | 47.58713 | 41.38085 | 56.5482
2020-10-23 | 0 | 0 | 0 | 0 | 0 | 0 | 0.0004 | 0 | [6 empty] | 0 | 594 | 18.59832 | 459.5262 | 0 |  | 0 | 0 | [10 empty] | 0 | 0 |  | 0 | 267 |  | 0 | 22.53687 | 66 | 3 | 3.476709 |  |  | 7.969875 | 89 | 103 | 6358 | 25 | 66 | 0 | 24 | 2 | 2 | 2 |  |  | 6.54 | [6 empty] | 65.78097 | 55.93564 | 50.98533 | 51.26007 | 0 | 0 | 0 |  |  | 8.010394 | [23 empty] | 1200 | 0 | 0 | 0 | 0 | 304.01 | 304.01 | 0 | 9 | 37.9904 | 23.40851 | 184.9719 | 31.68008 | 48.75294 |  | 265.4049 | 81.63073 | 18.36927 | [5 empty] | 0 |  |  |  | 7.852149 | 9.478747 |  | 88.40698 | 99.90066 | 5.81 | 0 |  | 32.508 | 20750 | 18 | [10 empty] | 69 | 9.166667 | 4.3 |  | 174 | 0 |  |  |  | 0 | 0 | 0.0156472 |  |  |  | -0.3678269 |  | 72.09823 | 635.7691 | -1617 | -2.752083 | 645.2065 | 10 | 0.08731522 | 0.4053238 | 0.4926391 | 21.68567 | 12.82993 | 31.50576 | 842.2225 | -20 | 1020 | -20 | -20 | -20 | -20 | -20 | -20 | -47.80147 | -100 | -29 | 0.2 | 0.2 | 0.2 | 0 | 0 | 0 | 0 | 0 | 0 | 0 | 0 | 0 | 41.85331 | 31.53024 | 64.84045
2020-10-24 | 0 | 0 | 0 | 0 | 0 | 0 | 0 | 0 | [6 empty] | 0 | 406 | 14.36706 | 529.9667 | 0 |  | 0 | [10 empty] | #DIV/0! | 0 | 0 |  | 0 | 306 |  | 0 | 22.13983 | 48 | 4 | 1.22538 |  |  | 11.42191 | 79 | 103 | 6358 | 26 | 66 | 0 | 24 | 2 | 2 | 2 |  |  | 64.31 | [6 empty] | 71.30916 | 71.22844 | 43.34807 | 42.81246 | 0 | 0 | 0 |  |  | 7.994788 | [23 empty] | 1000 | 0 | 0 | 0 | 0 | 235.2 | 235.2 | 0 | 7 | 55.8 | 24.36891 | 162.6865 | 40.30874 | 54.9982 |  | 257.9934 | 78.68233 | 21.31767 | [5 empty] | 0 |  |  |  | 7.852149 | 9.214051 |  | 88.5396 | 99.90051 | 0.262 | 0 |  | 42.966 | 10720 | 19 | [10 empty] | 69 | 11 | 1.6 |  | 174 | 0 |  |  |  | 0 | 0 | -0.04154516 |  |  |  | 2.025373 |  | 29.94023 | 635.7691 | -2247 | -3.752083 | 645.2065 | 10 | 0.1033084 | 0.3820606 | 0.4853689 | 18.65925 | 12.9726 | 27.88731 | 783.025 | -20 | 1020 | -19.16667 | -20 | -20 | -19.16667 | -20 | -20 | -81.94618 | -127 | -52 | 0.1916667 | 0.2 | 0.2 | 0 | 0 | 0 | 0 | 0 | 0 | 0 | 0 | 0 | 47.64165 | 35.61192 | 173.6624
2020-10-25 | 0 | 0 | 0 | 0 | 0 | 0 | 0.0002 | 0 | [6 empty] | 0 | 432 | 4.098226 | 316.3086 | 0 |  | 0 | [10 empty] | #DIV/0! | 0 | 0 |  | 0 | 57 |  | 0 | 20.26993 | 63 | 3 | 3.034607 |  |  | 6.131748 | 79 | 102 | 6359 | 26 | 66 | 0 | 24 | 2 | 2 | 2 |  |  | 38.04 | [6 empty] | 70.93969 | 80.1381 | 63.0179 | 63.91267 | 0 | 0 | 0 |  |  | 7.96942 | [23 empty] | 1300 | 0 | 0 | 0 | 0 | 0 | 0 | 0 | 0 | -10.9998 | 23.76552 | 33.69289 |  | 18.27616 | -11.38793 | 40.58112 | 83.02603 | 16.97397 | 0.3661433 |  |  |  |  | 0 |  |  |  | 7.852149 | 1.449326 |  | 71.9491 | 99.91915 | 0 | 0 |  | 42.966 | 0 | 19 | [10 empty] | 69 | 5.333333 | 1.6 |  | 175 | 0 |  |  |  | 0 | 0 | -0.0437114 |  |  |  | -4.369475 |  | -24.65738 | 635.7691 | -2877 | -4.752083 | 645.2065 | 10 | 0.10067 | 0.3986719 | 0.4993419 | 21.06149 | 12.55759 | 30.72759 | 149.944 | -20 | 1020 | -18.83935 | -20 | 900 | -19.23333 | -20 | 900 | -92.90867 | -127 | 900 | 0.3141725 | 0.2 | 90.7 | 0.1144248 | 0 | 90.7 | 0.07558334 | 0 | 90.7 | 0.07558334 | 0 | 90.7 | 76.12535 | 36.27284 | 211.2731
2020-10-26 | 0 | 0 | 0 | 0 | 0 | 0 | 0.0002 | 0 | [5 empty] | 200.6775 | 0 | 529 | 111.2378 | 438.3429 | 0 |  | 0 | 0 | [10 empty] | 0 | 0 |  | 0 | 226.2 |  | 0 | 19.14926 | 72 | 4 | 3.211461 |  |  | 6.618996 | 78 | 197 | 6476 | 27 | 66 | 0 | 24 | 2 | 2 | 2 |  |  | 37.26 | [6 empty] | 233.6137 | 233.3319 | 183.6431 | 192.0658 | 0 | 0 | 0 |  |  | 8.00184 | [23 empty] | 1300 | 0 | 0 | 0 | 112.33 | 437.53 | 549.86 | 0 | 16 | 28.1402 | 22.96873 | -3.062416 |  |  |  | -3.062416 | 100 | 0 | 0.3536466 |  |  |  |  | 0 |  |  |  | 7.852149 | -0.109372 |  | 56.63771 | 99.93636 | -0.561 | 0 |  | 52.677 | 9150 | 20 | [10 empty] | 69 | 8 | 0.3 |  | 175 | 0 |  |  |  | 0 | 0 | 0.05884511 |  |  |  | 0.01096629 |  | -46.44718 | 635.7691 | -3507 | -5.752083 | 645.2065 | 10 | 0.09896637 | 0.3986719 | 0.4976383 | 20.91608 | 11.80536 | 30.32554 | -6.987963 | -20 | 1020 | -13.9213 | -20 | 1020 | 267.3392 | -20 | 321 | -67.72804 | -78 | -52 | 0.2 | 0.2 | 0.2 | 0 | 0 | 0 | 2.119932 | 0 | 6.8 | 0 | 0 | 0 | 224.7587 | 151.3375 | 366.411
2020-10-27 | 0 | 0 | 0 | 0 | 0 | 256 | 240.4918 | 0.4576389 | 49954.26 | 9.675 | 798.0097 | 852.8308 | 1700.839 | 253.0915 | 0 | 626 | 428.7637 | 482.2322 | 30235.4 | 250 | 14.94206 | 39.08967 | [8 empty] | 816.0026 |  | 0 | 0 | 28.48264 | 225.28 | 262.4 | 10.5525 | 30.11 | 18.23875 | 62 | 4 | 2.241165 | 1.1 | 7.8 | 8.028878 | 74 | 148 | 6788 | 27 | 68 | 1.666667 | 12.83333 | 2 | 2 | 2 | 47.5 | 47.5 | 0 | 26 | 42 | 46 | 2.2 | 1.5 | 0.25 | 399.8023 | 306.6735 | 257.8699 | 263.9457 | 0 | 10.5 | 10.4 | 7.7 | 2 | 7.952532 | [13 empty] | 20 | 20 | 30 | 30 | 20 | 20 | 20 | 20 | 20 | 20 | 1300 | 10.98333 | 0 | 10.98333 | 0 | 0 | 0 | 0 | 0 | 19.4918 | 26.41988 | 64.52789 |  |  |  | 64.52789 | 100 | 0 | 0.3450745 | 3.9 | 5.05 | 4.5 | 0.7 | 0 | 28 | 52500.66 | 2969.157 | 7.852149 | 2.304567 | 415.8233 | 691.572 | 99.22219 | 0 | 0 | 0.9394211 | 52.677 | 0 | 20 | 38 | 48 | 134 | 16 | 192 | 293 | 4.1 | 5.2 | 5.7 | 0.8 | 69 | 9 | 0.3 | 55 | 174 | 0 | 30 | 21 | 28 | 30 | 0 | 233.5054 | 421.3314 | 413.3991 | 421.0365 | -0.07234192 |  | -120.2218 | 634.081 | -3881 | -6.294444 | 643.3098 | 10 | 14.69789 | 2.913821 | 17.61171 | 21.08056 | 14.23062 | 29.96241 | 84.5114 | -20 | 198 | 132.0312 | -20 | 300 | 294.7421 | 282 | 308 | 118.5821 | -57 | 311 | 2.278067 | 0.2 | 15.4 | 2.929879 | 0 | 13.2 | 3.054061 | 1.9 | 6 | 0.4117315 | 0 | 2 | 710.1512 | 366.411 | 931.1499 | 46.33 | 7.193079 | 168.5372 | 53.13684 | 57.5222 | 30.46821 | 4013.4375 | 0.6624453 | 0.6067604 | 1.359139 | 0.5175131 | 22.86074 | -44.84259 | 200.372 | 64.09628 | 3.4 | 3.4 | 4.2 | 4.2 | 3.9 | 3.9 | 374 | 379 | 678
2020-10-28 | 53.67 | 7.1 | 1.62 | 1.14 | 2.46 | 590 | 538.1136 | 0.9506944 | 47448.22 | 9.483333 | 824.3485 | 901.3171 | 2141.822 | 297.5307 | 131.4828 | 775 | 629.5064 | 612.8321 | 24135.54 | 250 | 12.93094 | 42.86797 | 913.8957 | 913.8389 | 877.0386 | 895.1957 | 910.0829 | 901.6785 | 889.6034 | 909.2029 | 914.2752 | 909.0013 | 9.62 | 5 | 30.74278 | 533.82 | 343.3 | 10.54058 | 30.74 | 17.71411 | 39 | 3 | 1.986432 | 1.1 | 2.3 | 7.662744 | 69 | 143 | 6788 | 28 | 71 | 6.25 | 0 | 2 | 2 | 2 | 49 | 46.66667 | 0 | 26 | 42 | 43 | 2.2 | 1.3 | 0.75 | 472.0609 | 337.5367 | 305.4606 | 308.2876 | 0 | 10.65 | 10.58 | 7.4 | 12.38 | 7.995161 | 102 | 117 | 15 | 6.4 | 10 | 8 | 11 | 7.8 | 8 | 5 | 7.2 | 8.4 | 7 | 52 | 52 | 78 | 78 | 52 | 52 | 52 | 52 | 52 | 52 | 1300 | 22.81667 | 0 | 22.81667 | 362.93 | 36.99 | 399.92 | 0 | 12 | 56.1936 | 30.07635 | 160.1672 | 37.01199 | 21.00785 | -3.374053 | 214.813 | 91.79109 | 8.208906 | 0.3562883 | 3.95 | 3.616667 | 3.566667 | 1.55 | 0 | 60 | 59569.02 | 3804.64 | 7.853284 | 7.671893 | 421.0571 | 542.708 | 99.38985 | 16.434 | 0 | 0.9120569 | 36.243 | 0 | 20 | 41.33333 | 52.33333 | 172 | 20 | 225 | 320 | 4.1 | 4.3 | 3.7 | 3.5 | 69 | 10.5 | 2.5 | 55.9 | 174 | 0 | 20 | 18 | 18 | 20 | 0 | 550.5672 | 463.8151 | 424.5856 | 430.6319 | -0.2614728 |  | -239.371 | 633.4892 | -3921 | -6.34375 | 642.757 | 10 | 28.094 | 8.543713 | 36.63771 | 21.7322 | 11.19581 | 30.53306 | 192.9532 | 192.1836 | 193.5581 | 293.5119 | 292.0583 | 294.1639 | 293.6701 | 292.278 | 295.2861 | 298.7935 | 297.8405 | 299.535 | 3.989436 | 3.868833 | 4.218306 | 3.575559 | 3.208833 | 4.019667 | 3.562404 | 3.38 | 3.696 | 0.5528581 | 0.45 | 0.6000278 | 903.8135 | 787.4272 | 919.8071 | 11.28199 | 2.740222 | 81.47835 | 55.40323 | 57.44439 | 33.84024 | 2606.71875 | 1.249119 | 0.9526986 | 1.131287 | 0.9773525 | 108.6688 | -78.24649 | 45.90437 | 155.3917 | 3 | 3.3 | 4 | 4.2 | 3.9 | 4 | 391 | 310 | 515
2020-10-29 | 51.42 | 6.52 | 1.56 | 1.23 | 2.94 | 637 | 564.7352 | 1 | 50002.17 | 9.458333 | 855.1682 | 904.3364 | 2265.372 | 300.1362 | 291.6667 | 808 | 675.5813 | 643.9545 | 25703.86 | 250 | 14.05267 | 48.87582 | 919.8676 | 916.3099 | 877.2675 | 894.2883 | 914.9273 | 903.8613 | 891.6757 | 916.4936 | 916.2608 | 914.4671 | 9.62 | 5 | 31.38336 | 575.18 | 402.6 | 10.55802 | 30.34 | 17.35682 | 56 | 3 | 2.449886 | 1.1 | 1.4 | 7.20034 | 64 | 138 | 6795 | 29 | 75 | 5.833333 | 0 | 2 | 2 | 2 | 49 | 42.66667 | 22.56 | 27 | 42 | 48 | 2.3 | 6.2 | 2.25 | 487.7608 | 341.1864 | 309.9403 | 309.632 | 0 | 10.6 | 10.42 | 7.8 | 2.41 | 7.921437 | 121 | 115 |  | 6.4 | 9.8 | 7 | 8 | 7.8 | 8.6 | 4.8 | 7.2 | 8.8 | 7 | 60 | 60 | 90 | 90 | 60 | 60 | 60 | 60 | 60 | 60 | 1200 | 1.75 | 22.25 | 24 | 431.07 | 73.19 | 504.26 | 0 | 15 | 75.4752 | 30.34165 | 162.9615 | 40.88368 | 24.50697 | -2.434977 | 225.9171 | 90.23005 | 9.769951 | 0.3605604 | 2.85 | 2.266667 | 3.066667 | 0.3333333 | 5 | 60 | 62798.74 | 4006.528 | 7.853907 | 8.068469 | 420.0855 | 523.001 | 99.41208 | 9.463 | 0 | 0.8865545 | 36.99 | 10210 | 21 | 41.33333 | 52 | 215 | 17 | 200 | 320 | 4.1 | 3.7 | 3.7 | 0.6 | 69 | 9 | 2.4 | 55.93333 | 175 | 0 | 22 | 17 | 18 | 32 | 10 | 588.314 | 465.6783 | 425.3431 | 430.6748 | 0.2931353 |  | -271.2659 | 633.6441 | -3914 | -6.34375 | 642.9275 | 10 | 27.75601 | 10.07965 | 37.83566 | 16.52475 | 10.14529 | 25.59175 | 185.7341 | 194.6494 | 196.4097 | 281.3998 | 295.3233 | 297.5528 | 280.3366 | 293.7686 | 296.68 | 284.245 | 298.0714 | 299.9264 | 2.32686 | 1.961972 | 2.912167 | 1.857268 | 1.485722 | 2.269972 | 2.708769 | 2.435 | 3.256333 | 0.2507236 | 0.2 | 0.3099722 | 906.7845 | 888.6766 | 921.4592 | 11.80965 | 5.799573 | 19.49601 | 56.02192 | 57.21093 | 32.69893 | 1101.875 | 1.146047 | 0.7971416 | 1.205363 | 0.7048503 | 77.8034 | -27.49624 | 242.1185 | 201.8572 | 3.2 | 3.3 | 3.9 | 4.3 | 1 | 4 | 395 | 333 | 538
2020-10-30 | 52.13 | 7.01 | 1.63 | 1.2 | 2.88 | 646 | 577.3368 | 1 | 49999.72 | 9.558333 | 864.37 | 911.1453 | 2280.349 | 299.0902 | 41.66667 | 803 | 682.0336 | 705.1016 | 25711.4 | 250 | 12.67006 | 45.45122 | 925.3404 | 921.3478 | 884.1821 | 904.2293 | 920.6532 | 909.4728 | 901.9929 | 921.9437 | 920.9417 | 919.3639 | 9.621 | 5 | 31.47122 | 583.101 | 475.1 | 10.54161 | 22.49 | 9.21458 | 63 | 4 | 2.059987 | 1.7 | 1.5 | 7.500949 | 79 | 138 | 6795 | 30 | 78 | 5.5 | 0 | 2 | 2 | 2 | 51.33333 | 43.66667 | 0 | 26 | 46 | 48 | 2.2 | 4.3 | 2.25 | 482.2328 | 340.5343 | 309.125 | 308.967 | 0 | 10.7 | 10.5 | 7.68 | 1.43 | 7.864861 |  |  |  | 6.2 | 9.2 | 7.6 | 7 | 7.8 | 8 | 4.6 | 7 | 8 | 6.4 | 56 | 56 | 84 | 84 | 56 | 56 | 56 | 56 | 56 | 56 | 900 | 0 | 24 | 24 | 63.65 | 408.27 | 471.92 | 0 | 14 | 65.4168 | 29.66253 | 163.2412 | 42.3472 | 24.72308 | -1.878648 | 228.4329 | 89.9995 | 10.0005 | 0.3486676 | 2.133333 | 1.466667 | 1.916667 | 0.3833333 | 0 | 40 | 63214.6 | 4054.095 | 7.853907 | 8.158317 | 419.4591 | 453.9637 | 99.48974 | 8.964 | 0 | 0.8937102 | 28.026 | 0 | 21 | 37.33333 | 52.66667 | 153 | 18 | 202 | 316 | 2.3 | 1.6 | 2.6 | 1.3 | 69 | 12 | 3.6 | 55.3 | 174 | 0 | 23 | 17 | 19 | 30 | 17 | 594.9877 | 465.3183 | 425.158 | 431.1577 | 0.06435063 |  | -246.8035 | 634.1664 | -3898 | -6.34375 | 643.4641 | 10 | 30.81651 | 10.84899 | 41.6655 | 15.22257 | 9.094783 | 22.54395 | 195.8501 | 192 | 201 | 297.193 | 292 | 302 | 295.2718 | 289 | 301 | 299.2378 | 293 | 303 | 2.187063 | 1.7 | 2.8 | 1.458291 | 1.2 | 1.8 | 2.494512 | 2.1 | 2.8 | 0.2205718 | 0.2 | 0.3 | 912.8989 | 904.9772 | 922.3335 | 10.40629 | 7.978693 | 13.25511 | 55.48667 | 56.60137 | 31.9078 | 668.28125 | 1.216463 | 0.792427 | 1.295641 | 0.7159808 | 96.12979 | 139.6981 | 332.7562 | 266.8564 | 3.2 | 3.3 | 4 | 4.2 | 4.1 | 4.1 | 397 | 353 | 50
2020-10-31 | 0 | 0 | 0 | 0 | 0 | 659 | 580.094 | 1 | 50000.65 | 9.483333 | 863.8713 | 904.0336 | 2277.459 | 299.1753 | 500 | 876 | 687.2797 | 688.3264 | 25560.6 | 250 | 11.38074 | 37.16484 | 914.0654 | 913.1751 | 881.3608 | 894.5014 | 913.9993 | 904.6345 | 895.3035 | 915.2288 | 914.4567 | 913.0817 | 9.62 | 5 | 31.91625 | 594.54 | 679.4 | 10.54716 | 19.73 | 15.72116 | 30 | 2 | 2.486877 | 1.1 | 33.6 | 7.742865 | 76 | 134 | 6795 | 32 | 82 | 3.833333 | 0 | 2 | 2 | 2 | 50 | 46.26667 | 0 | 26 | 42 | 46 | 2.1 | 0.6 | 0.25 | 475.2637 | 339.7272 | 308.6835 | 309.5338 | 0 | 10.71 | 10.5 | 7.6 | 1.37 | 7.986853 | 121 | 118 | 126 | 6.6 | 10 | 7.6 | 7 | 7.83 | 8.4 | 5.2 | 7.9 | 8.6 | 7 | 58 | 58 | 87 | 87 | 58 | 58 | 58 | 58 | 58 | 58 | 900 | 0 | 24 | 24 | 0 | 651.69 | 651.69 | 1 | 18 | 52.062 | 30.98744 | 163.0999 | 43.31924 | 25.76277 | -1.787761 | 230.3941 | 89.59392 | 10.40608 | 0.3284338 | 2.183333 | 1.4 | 2.416667 | 0.2166667 | 0 | 50 | 62898.77 | 4033.28 | 7.853907 | 8.228362 | 420.4603 | 442.3626 | 99.50279 | 9.711 | 0 | 0.880264 | 18.315 | 0 | 21 | 38.66667 | 52.33333 | 180 | 20 | 200 | 310 | 2.9 | 1.8 | 2.8 | 0.3 | 69 | 11 | 4.9 | 56 | 175 | 0 | 19 | 16 | 18 | 30 | 17 | 596.9081 | 464.6125 | 425.9636 | 429.6503 | -0.2313813 |  | -272.6011 | 645.3131 | -3619 | -6.34375 | 654.6238 | 10 | 25.16488 | 11.37806 | 36.54294 | 18.29064 | 11.09205 | 27.4723 | 195.7974 | 187 | 203 | 297.2278 | 293 | 302 | 295.8593 | 290 | 306 | 299.2237 | 295 | 305 | 2.272982 | 1.6 | 3.3 | 1.457605 | 1.2 | 1.9 | 2.362352 | 1.9 | 3 | 0.231397 | 0.2 | 0.3 | 905.8901 | 902.9548 | 911.1694 | 9.696964 | 7.655914 | 12.9439 | 56.01895 | 57.37954 | 33.93101 | 704.6875 | 1.209003 | 0.7933414 | 1.308477 | 0.7131979 | 102.4111 | 159.4067 | 375.8882 | 294.2756 | 3.1 | 3.2 | 4.1 | 4.2 | 4 | 4.1 | 397 | 314 | 491
2020-11-01 | 0 | 0 | 0 | 0 | 0 | 646 | 580.5244 | 1 | 50005.32 | 9.475 | 875.9703 | 905.4611 | 2249.439 | 297.9053 | 0 | 799 | 687.9111 | 682.3611 | 26013 | 250 | 13.94853 | 46.82432 | 919.6756 | 918.9506 | 879.2563 | 893.9705 | 916.1409 | 907.3661 | 892.6715 | 915.6575 | 917.3844 | 914.8143 | 9.62 | 5 | 31.45423 | 583.1 | 512.9 | 14.79015 | 22.75 | 15.40365 | 39 | 2.5 | 1.620541 | 1.2 | 1.5 | 6.598189 | 71 | 133 | 6795 | 1 | 83 | 5.666667 | 0 | 2 | 2 | 2 | 49 | 43.33333 | 0 | 26 | 40 | 42 | 2.2 | 1.6 | 1 | 479.277 | 341.1751 | 307.4237 | 308.6961 | 0 | 10.74 | 10.59 | 7.43 | 1 | 7.993053 |  |  |  | 6.6 | 9 | 7.2 | 7 | 7.8 | 8 | 5 | 7.2 | 8.6 | 6.8 | 58 | 58 | 87 | 87 | 58 | 58 | 58 | 58 | 58 | 58 | 900 | 0 | 24 | 24 | 0 | 0 | 0 | 0 | 0 | 60.5244 | 31.51404 | 163.0259 | 43.06565 | 24.70597 | -2.141243 | 228.6563 | 90.13159 | 9.868407 | 0.3306246 | 2.433333 | 1.533333 | 2.316667 | 0.2666667 | 0 | 50 | 63129.58 | 4064.209 | 7.853907 | 8.166295 | 419.6271 | 407.2416 | 99.54229 | 8.217 | 0 | 0.8986446 | 10.098 | 0 |  | 40 | 52.66667 | 145 | 20 | 200 | 310 | 2.9 | 1.8 | 2.7 | 0.3 | 1 | 9.583333 | 6 | 55.66667 | 175 | 0 | 19 | 18 | 18 | 26 | 13 | 592.5788 | 463.9713 | 426.0792 | 430.3357 | 0.5376391 |  | -249.9853 | 646 | 16 | 0 | 655.62 | 22.5 | 22.40413 | 10.95954 | 33.36367 | 15.07187 | 8.991026 | 24.96921 | 195.4668 | 189 | 201 | 297.0598 | 287 | 311 | 295.604 | 282 | 324 | 299.179 | 291 | 312 | 2.447361 | 1.6 | 3.1 | 1.564063 | 1.2 | 2 | 2.332105 | 1.7 | 2.9 | 0.2569583 | 0.1 | 0.4 | 907.5903 | 901.4467 | 919.5767 | 11.69568 | 7.318823 | 14.66785 | 55.34405 | 56.40684 | 34.1904 | 684.0625 | 1.21301 | 0.7952775 | 1.316356 | 0.7212026 | 109.786 | 157.5527 | 417.9245 | 300.2084 | 3.1 | 3.2 | 4 | 4.2 | 4.1 | 4.1 | 397 | 340 | 323
2020-11-02 | 52.34 | 7.37 | 1.59 | 1.17 | 2.66 | 654 | 597.2364 | 1 | 50001.36 | 9.408333 | 879.132 | 902.4899 | 2220.219 | 298.4102 | 0 | 886 | 680.8703 | 675.8778 | 25560.6 | 250 | 15.53068 | 53.78789 | 917.594 | 918.326 | 872.8777 | 890.6335 | 914.5401 | 903.5974 | 888.7514 | 913.5989 | 917.0059 | 913.8675 | 8.615 | 5 | 31.7426 | 589.135 | 456.2 | 28.36349 | 22.53 | 14.35993 | 49 | 3 | 2.188331 | 1.2 | 1.4 | 7.755598 | 67 | 131 | 6795 | 2 | 7 | 5.666667 | 0 | 2 | 2 | 2 | 48.66667 | 43 | 0 | 24 | 39 | 42 | 2.1 | 5.2 | 2 | 483.5669 | 341.0972 | 307.2249 | 309.1897 | 0 | 10.77 | 10.6 | 8.01 | 0.89 | 7.999773 |  |  |  | 6.7 | 9.8 | 7.6 | 7 | 7 | 8.8 | 5 | 7.4 | 8.6 | 6.6 | 60 | 60 | 90 | 90 | 60 | 60 | 60 | 60 | 60 | 60 | 900 | 0 | 24 | 24 | 0 | 0 | 0 | 0 | 0 | 60.2364 | 32.6425 | 162.6097 | 42.41382 | 24.12473 | -2.407541 | 226.7407 | 90.42202 | 9.577981 | 0.3453057 | 2.6 | 1.733333 | 1.866667 | 0.2833333 | 0 | 42 | 63013.04 | 4067.283 | 7.853907 | 8.097884 | 420.601 | 392.4089 | 99.55897 | 9.076 | 0 | 0.9132055 | 11.592 | 10570 | 1 | 43.33333 | 51.66667 | 176 | 20 | 200 | 320 | 2.9 | 1.9 | 2.4 | 0.3 | 3 | 10.75 | 6.8 | 55.86667 |  | 0 | 16 | 18 | 18 | 27 | 16 | 589.224 | 463.7454 | 426.1213 | 430.8202 | 0.8830128 |  | -256.597 | 650 | 40 | 0 | 659.1175 | 22.5 | 15.87452 | 10.72713 | 26.60166 | 12.04102 | 8.939137 | 17.08389 | 195.1949 | 184 | 209 | 296.7276 | 283 | 304 | 295.6935 | 281 | 308 | 299.1311 | 292 | 310 | 2.663816 | 2.1 | 3.1 | 1.773164 | 1.4 | 2 | 2.373701 | 2.1 | 2.7 | 0.2776678 | 0.2 | 0.3 | 905.0299 | 897.7181 | 912.9103 | 12.96865 | 7.909167 | 17.13981 | 55.41846 | 56.48465 | 34.4498 | 638.984375 | 1.201643 | 0.8013249 | 1.27885 | 0.7228972 | 96.23384 | 146.0833 | 460.9969 | 300.5735 | 3.1 | 3.1 | 4 | 4.1 | 4.1 | 4.2 | 383 | 322 | 371
2020-11-03 | 53.35 | 7.08 | 1.66 | 1.17 | 2.78 | 656 | 573.3156 | 1 | 50003.65 | 9.533333 | 871.2716 | 899.3696 | 2187.684 | 300.0561 | 625 | 867 | 668.7558 | 708.5283 | 25560.6 | 200 | 9.092377 | 34.4736 | 899.0861 | 912.3185 | 882.306 | 894.1502 | 907.5845 | 903.756 | 892.6215 | 903.1338 | 909.5988 | 905.3916 | 8.615 | 5 | 31.87187 | 590.895 | 418.5 | 30.31 | 22.39 | 14.04243 | 39 | 2.5 | 1.781911 | 1.9 | 1.3 | 7.696904 | 61 | 130 | 6795 | 3 | 11 | 6.5 | 0 | 2 | 2 | 2 | 51.33333 | 47 | 0 | 24 | 45 | 47 | 2.1 | 17 | 3 | 476.3141 | 340.4482 | 307.1343 | 311.5165 | 0 | 10.7 | 10.5 | 7.8 | 5.5 | 7.960548 |  |  |  | 6.4 | 9 | 7.2 | 7 | 7.8 | 8.4 | 5 | 7.2 | 8.4 | 6.4 | 56 | 56 | 84 | 84 | 56 | 56 | 56 | 56 | 56 | 56 | 1200 | 0 | 24 | 24 | 0 | 860.21 | 860.21 | 0 | 27 | 63.1056 | 31.47334 | 163.5105 | 44.65093 | 26.47993 | -2.028484 | 232.6128 | 89.48835 | 10.51165 | 0.434896 | 2.333333 | 1.5 | 2.45 | 0.25 | 0 | 50 | 62818.59 | 4035.258 | 7.853907 | 8.307602 | 420.828 | 461.7394 | 99.48099 | 2.616 | 0 | 0.8739567 | 28.026 | 19050 | 3 | 42 | 53.33333 | 170 | 20 | 200 | 310 | 2.8 | 1.7 | 2.7 | 0.3 | 4 | 12 | 3.6 | 56.69 | 175 | 0 | 22 | 18 | 18 | 28 | 16 | 598.7348 | 464.866 | 427.6106 | 431.8102 | 0.2870425 |  | -278.1162 | 652 | 66 | 0 | 660.95 | 22.5 | 21.60403 | 12.203 | 33.80703 | 11.08984 | 6.436069 | 18.95145 | 195.7341 | 183 | 203 | 297.0139 | 279 | 313 | 295.506 | 275 | 313 | 298.9201 | 287 | 304 | 2.300727 | 1.7 | 3.2 | 1.489486 | 1.2 | 2 | 2.485537 | 2 | 3 | 0.241044 | 0.2 | 0.4 | 900.9965 | 894.8491 | 909.934 | 7.187861 | 3.936829 | 11.54507 | 56.69458 | 57.82049 | 34.68324 | 703.4375 | 1.201614 | 0.7842746 | 1.232491 | 0.7194579 | 104.2923 | 179.0183 | 531.173 | 310.2188 | 3.1 | 3.2 | 4 | 4.2 | 4 | 4.2 | 406 | 363 | 498
2020-11-04 | 48.53 | 7.08 | 1.61 | 1.16 | 3.32 | 652 | 583.7996 | 1 | 50001.7 | 9.583333 | 866.3217 | 904.5911 | 2167.593 | 298.977 | 541.6667 | 892 | 672.3231 | 678.4603 | 25786.8 | 250 | 8.227218 | 33.65366 | 906.2221 | 915.0074 | 887.0597 | 901.4629 | 911.6239 | 907.733 | 899.7766 | 907.8427 | 914.3453 | 910.2294 | 8.615 | 5 | 31.72827 | 587.375 | 505.5 | 30.31 | 22.89 | 13.72495 | 79 | 4 | 1.977919 | 1.2 | 1.4 | 7.365861 | 72 | 128 | 6795 | 4 | 14 | 5 | 0 | 2 | 2 | 2 | 51 | 47 | 0 | 24 | 39 | 48 | 2.2 | 1.6 | 2.5 | 473.0384 | 338.7825 | 306.0358 | 310.8938 | 0 | 10.77 | 10.64 | 7.73 | 1.41 | 7.929563 | 105 | 112 | 17 | 6.2 | 10 | 6.4 | 7 | 9.8 | 8.1 | 4.7 | 6.1 | 8.3 | 6.7 | 56 | 56 | 84 | 84 | 56 | 56 | 56 | 56 | 56 | 56 | 700 | 0 | 24 | 24 | 0 | 436.7 | 436.7 | 0 | 13 | 69.0996 | 33.28371 | 163.984 | 45.16352 | 26.45851 | -1.641944 | 233.9641 | 89.393 | 10.607 | 0.4886579 | 2.466667 | 1.733333 | 2.833333 | 0.2666667 | 1 | 43 | 62748.06 | 4031.58 | 7.853907 | 8.355861 | 419.133 | 430.3909 | 99.51625 | 11.144 | 0 | 0.8953982 | 26.532 | 9650 | 4 | 43.33333 | 51 | 170 | 17 | 205 | 318 | 2.8 | 1.9 | 3 | 0.3 | 6 | 12 | 3.8 | 56.83333 | 175 | 0 | 14 | 16 | 17 | 26 | 17 | 595.6339 | 463.0287 | 425.3091 | 429.4484 | 0.2698254 |  | -284.9282 | 652 | 88 | 0 | 660.86625 | 22.5 | 12.89007 | 12.09646 | 24.98653 | 13.07385 | 6.877021 | 21.55829 | 195.2759 | 178 | 199 | 296.7493 | 292 | 301 | 294.7873 | 289 | 299 | 299.2093 | 293 | 302 | 2.585197 | 1.8 | 3.2 | 1.734955 | 1.3 | 2 | 2.851867 | 2.4 | 3.2 | 0.2753924 | 0.2 | 0.4 | 906.1028 | 899.0823 | 911.2039 | 6.388021 | 3.693378 | 9.322058 | 56.39067 | 57.74268 | 35.50031 | 698.671875 | 1.187473 | 0.7941989 | 1.205833 | 0.7237101 | 74.41943 | 172.9036 | 524.2214 | 311.0989 | 3 | 3.1 | 3.9 | 4.2 | 4 | 4.3 | 406 | 373 | 475
2020-11-05 | 52.73 | 7.12 | 1.62 | 1.22 | 3.01 | 645 | 575.7856 | 1 | 49999.37 | 9.491667 | 876.9938 | 904.2486 | 2151.827 | 300.0585 | 41.66667 | 781 | 673.5086 | 662.5794 | 25636 | 250 | 9.455458 | 28.99287 | 912.8332 | 913.4821 | 888.7578 | 893.3063 | 911.6936 | 908.5442 | 894.6263 | 910.745 | 911.7957 | 911.4421 | 14.359 | 7.5 | 31.7195 | 589.459 | 482.5 | 30.31 | 22.15 | 13.3678 | 53 | 3 | 1.767106 | 1.5 | 1.9 | 7.18916 | 67 | 127 | 6795 | 5 | 17 | 6.666667 | 0 | 2 | 2 | 2 | 49.33333 | 43.66667 | 0 | 24 | 38 | 40 | 2.2 | 1.3 | 0.75 | 482.1718 | 340.7952 | 307.0605 | 312.8333 | 0 | 10.82 | 10.6 | 7.6 | 1.16 | 7.979623 | 100 | 120 | 130 | 7 | 7.6 | 9.2 | 6.4 | 7.8 | 8.2 | 5.2 | 7.2 | 8.8 | 6.8 | 58 | 58 | 87 | 87 | 58 | 58 | 58 | 58 | 58 | 58 | 700 | 0 | 24 | 24 | 0 | 867.02 | 867.02 | 0 | 26 | 69.7656 | 33.18755 | 163.6076 | 43.86854 | 25.32656 | -2.16051 | 230.6422 | 89.95585 | 10.04415 | 0.4710014 | 2.583333 | 1.816667 | 2.733333 | 0.3 | 0 | 67 | 62799.11 | 4037.83 | 7.853907 | 8.237223 | 420.7053 | 415.8247 | 99.53263 | -3.735 | 0 | 0.8926909 | 30.267 | 0 | 4 | 42.66667 | 53 | 180 | 18 | 203 | 320 | 2.8 | 2.4 | 2.9 | 0.3 | 6 | 11 | 4.2 | 56 | 175 | 0 | 17 | 17 | 18 | 28 | 14 | 595.2255 | 464.8177 | 425.9168 | 430.4111 | 0.3335382 |  | -268.2731 | 650.6 | 103 | 0 | 660.5648 | 22.5 | 12.40632 | 12.55175 | 24.95807 | 13.71139 | 7.395805 | 21.92143 | 195.2186 | 183 | 208 | 296.8087 | 290 | 301 | 295.029 | 291 | 299 | 299.1435 | 296 | 303 | 2.648404 | 2.2 | 3.2 | 1.723615 | 1.4 | 2.1 | 2.765662 | 2.4 | 3.1 | 0.2820509 | 0.2 | 0.3 | 905.5889 | 892.9886 | 910.3871 | 8.377505 | 4.52522 | 15.01713 | 55.83464 | 57.10717 | 36.48597 | 833.125 | 1.190988 | 0.7867633 | 1.145023 | 0.7183843 | 93.44375 | 192.7677 | 495.0706 | 313.84 | 2.7 | 3 | 4 | 4.2 | 4.1 | 4.2 | 349 | 296 | 266
2020-11-06 | 52.23 | 6.78 | 1.48 | 1.65 | 2.72 | 648 | 584.0428 | 1 | 50001.2 | 9.466667 | 889.7214 | 902.2422 | 2128.365 | 302.3006 | 125 | 722 | 670.9602 | 661.9444 | 25636 | 250 | 10.16798 | 33.21229 | 911.869 | 910.6615 | 884.3708 | 890.9452 | 910.8091 | 907.68 | 891.9466 | 909.6555 | 908.0558 | 909.9035 | 13.922 | 5 | 31.7253 | 589.162 | 494.3 | 32.57917 | 22.41 | 13.12971 | 59 | 3 | 2.498746 | 1.4 | 1.5 | 7.909008 | 62 | 125 | 6795 | 7 | 20 | 4 | 0 | 2 | 2 | 2 | 46.66667 | 41.66667 | 0 | 24 | 40 | 40 | 2.3 | 1.8 | 0.75 | 490.3117 | 343.0958 | 309.2392 | 315.5412 | 0 | 10.6 | 10.5 | 7.5 | 5 | 8.028342 |  |  |  | 6.2 | 9.8 | 7.8 | 7 | 7 | 8.8 | 4.8 | 7.6 | 8.6 | 6.6 | 58 | 58 | 87 | 87 | 58 | 58 | 58 | 58 | 58 | 58 | 700 | 0 | 24 | 24 | 0 | 477.8 | 477.8 | 0 | 13 | 62.2428 | 33.25867 | 164.1322 | 44.44807 | 25.82005 | -1.998755 | 232.4015 | 89.74994 | 10.25006 | 0.4250716 | 2.516667 | 1.75 | 2.583333 | 0.25 | 0 | 60 | 62682.9 | 4025.384 | 7.914462 | 8.300055 | 420.8906 | 485.4668 | 99.45903 | 15.376 | 0 | 0.9013006 | 24.291 | 9400 | 6 | 41.33333 | 54 | 155 | 20 | 200 | 316 | 2.8 | 1.9 | 2.9 | 0.3 | 9 | 10.5 | 4.1 | 55.46667 | 175 | 0 | 16 | 17 | 18 | 29 | 19 | 595.9934 | 464.9026 | 425.5167 | 429.9516 | 0.2820931 |  | -272.9644 | 650.1667 | 121 | 0 | 660.791 | 22.5 | 12.28176 | 12.63992 | 24.92168 | 14.28316 | 7.91457 | 23.24431 | 195.486 | 183 | 199 | 296.5934 | 292 | 301 | 295.3412 | 292 | 299 | 299.1887 | 288 | 303 | 2.46886 | 1.9 | 3 | 1.736564 | 1.4 | 2 | 2.498135 | 1.9 | 2.9 | 0.2762188 | 0.2 | 0.3 | 903.4965 | 896.2186 | 911.4031 | 8.826584 | 5.196143 | 12.68696 | 55.99546 | 57.06827 | 36.14877 | 785.078125 | 1.178517 | 0.7876513 | 1.05807 | 0.7151925 | 89.1083 | 203.9487 | 445.3876 | 317.0116 | 2.8 | 3 | 4 | 4.1 | 4.1 | 4.2 | 307 | 270 | 198
2020-11-07 | 52.58 | 7.29 | 1.35 | 1.45 | 2.8 | 645 | 577.8312 | 1 | 49999.51 | 9.516667 | 891.8944 | 903.2884 | 2110.529 | 302.6354 | 166.6667 | 859 | 669.08 | 662.4336 | 25560.6 | 250 | 9.721234 | 34.15969 | 913.0396 | 911.1126 | 882.4087 | 895.6766 | 910.9672 | 907.5026 | 895.1716 | 910.4287 | 907.5628 | 909.4614 | 13.267 | 7.5 | 31.68091 | 588.367 | 673.8 | 34.09 | 22.22 | 12.49483 | 59 | 3 | 1.952244 | 1.2 | 1.7 | 7.616162 | 57 | 124 | 6795 | 8 | 24 | 6.75 | 0 | 2 | 2 | 2 | 46.66667 | 42 | 0 | 24 | 38 | 41 | 2.2 | 0.8 | 0.25 | 485.8473 | 343.1917 | 309.2527 | 315.6334 | 0 | 10.8 | 10.6 | 8.5 | 1.3 | 8.042907 |  |  |  | 4.3 | 6.3 | 6.5 | 7 | 10 | 8.1 | 4.5 | 6.1 | 8.3 | 6.4 | 56 | 56 | 84 | 84 | 56 | 56 | 56 | 56 | 56 | 56 | 700 | 0 | 24 | 24 | 0 | 552.32 | 552.32 | 2 | 14 | 66.5112 | 31.97385 | 164.3029 | 44.59857 | 25.89575 | -2.007335 | 232.7899 | 89.73821 | 10.26179 | 0.3910457 | 2.133333 | 1.6 | 1.9 | 0.2166667 | 0 | 59 | 62549.58 | 4007.289 | 7.850684 | 8.313924 | 421.3022 | 516.754 | 99.41883 | 5.976 | 0 | 0.8958623 | 18.315 | 0 | 6 | 35.66667 | 52.66667 | 159 | 17 | 205 | 321 | 2.5 | 1.8 | 2.4 | 0.3 | 10 | 10 | 4.9 | 55.65 | 175 | 0 | 17 | 16 | 17 | 30 | 19 | 595.5582 | 465.1079 | 425.7753 | 429.583 | -0.07101872 |  | -269.4494 | 649.4286 | 136 | 0 | 660.4304 | 22.5 | 18.58086 | 12.83245 | 31.41331 | 17.05581 | 10.21014 | 27.26479 | 196.1023 | 189 | 200 | 296.8904 | 292 | 303 | 296.4495 | 290 | 306 | 299.2032 | 294 | 305 | 2.114176 | 1.5 | 3 | 1.625698 | 1.3 | 2 | 1.864515 | 1.3 | 2.8 | 0.2353183 | 0.2 | 0.4 | 904.5672 | 897.2158 | 912.5939 | 7.933449 | 4.630591 | 12.22341 | 56.16365 | 57.67783 | 36.16174 | 823.90625 | 1.172223 | 0.7838342 | 0.9050114 | 0.7061112 | 88.34637 | 218.3045 | 348.6614 | 320.5025 | 3 | 3 | 4 | 4.2 | 4.1 | 4.2 | 303 | 282 | 193
2020-11-08 | 53.39 | 7.54 | 1.4 | 1.47 | 2.36 | 646 | 594.3252 | 1 | 49996.61 | 9.366667 | 888.0307 | 904.0405 | 2103.525 | 303.7214 | 541.6667 | 804 | 669.2326 | 657.0375 | 25786.8 | 250 | 8.834623 | 31.31706 | 911.4111 | 911.64 | 882.9108 | 899.3421 | 910.8441 | 908.0932 | 897.6033 | 910.4793 | 906.1178 | 908.445 | 13.267 | 7.5 | 31.68357 | 589.247 | 602.6 | 34.09 | 22.41 | 12.17742 | 68 | 4 | 1.766815 | 1.2 | 1.3 | 5.51438 | 53 | 122 | 6795 | 9 | 28 | 2 | 0 | 2 | 2 | 2 | 48 | 42.66667 | 0 | 24 | 39 | 41 | 2.2 | 0.8 | 0.25 | 485.3305 | 343.4942 | 310.1515 | 316.8461 | 0 | 10.72 | 10.2 | 7.9 | 1.6 | 8.068817 | 105 | 116 | 20 | 6 | 10.2 | 6.5 | 7 | 10.2 | 8 | 4.6 | 6.2 | 8 | 6.4 | 58 | 58 | 87 | 87 | 58 | 58 | 58 | 58 | 58 | 58 | 700 | 0 | 24 | 24 | 0 | 0 | 0 | 0 | 0 | 63.3252 | 31.6073 | 164.5057 | 45.39405 | 26.22793 | -1.772597 | 234.3551 | 89.56484 | 10.43516 | 0.4480148 | 2.6 | 1.8 | 1.716667 | 0.2166667 | 0 | 45 | 62417.94 | 4003.122 | 7.850684 | 8.369824 | 419.6467 | 494.3833 | 99.44401 | 4.482 | 0 | 0.920008 | 13.833 | 0 | 6 | 43.33333 | 53.33333 | 190 | 25 | 200 | 320 | 3.1 | 2.1 | 2.4 | 0.3 | 11 | 9.666667 | 5.5 | 56.6 | 175 | 0 | 18 | 17 | 17 | 29 | 18 | 592.6476 | 463.9096 | 425.7543 | 428.5929 | -0.5208815 |  | -287.6384 | 649 | 152 | 0 | 660.285 | 22.5 | 21.10205 | 12.14439 | 33.24644 | 20.86933 | 12.53164 | 29.44364 | 195.2809 | 190 | 201 | 296.6829 | 289 | 303 | 296.9716 | 293 | 302 | 299.205 | 288 | 306 | 2.63344 | 2.1 | 3.6 | 1.739921 | 1.3 | 2.3 | 1.612669 | 1.3 | 2.5 | 0.213059 | 0.2 | 0.4 | 904.6687 | 901.3899 | 907.5144 | 6.894499 | 4.19632 | 9.5271 | 56.31609 | 57.4314 | 36.01907 | 755.625 | 1.21147 | 0.7882705 | 0.8359055 | 0.7068076 | 33.56603 | 201.2988 | 305.4394 | 318.1328 | 2.9 | 3 | 4 | 4.2 | 4.1 | 4.2 | 316 | 305 | 211
2020-11-09 | 53.23 | 7.64 | 1.39 | 1.48 | 3.3 | 645 | 562.182 | 1 | 49995.87 | 9.483333 | 880.8453 | 905.2785 | 2120.037 | 302.5268 | 416.6667 | 533 | 668.8225 | 669.6442 | 23449.4 | 250 | 7.648408 | 31.52798 | 909.8717 | 911.0145 | 885.1163 | 904.0346 | 911.1491 | 907.2168 | 903.0557 | 910.7694 | 903.8027 | 906.5565 | 13.267 | 7.5 | 31.68481 | 588.367 | 552.3 | 34.09 | 22.55 | 11.62641 | 70 | 4 | 1.916903 | 1.3 | 2.3 | 6.567134 | 85 | 120 | 6795 | 10 | 32 | 5.333333 | 0 | 2 | 2 | 2 | 48.33333 | 44.33333 | 0 | 25 | 40 | 61 | 2.2 | 0.8 | 0.25 | 469.2635 | 342.7218 | 309.0672 | 314.7836 | 0 | 10.61 | 10.5 | 6.08 | 0.96 | 8.098483 | 99 | 110 | 22 | 6.3 | 4.2 | 7.1 | 8.8 | 5.7 | 6.4 | 7.7 | 8 | 6.6 | 5.3 | 58 | 58 | 87 | 87 | 58 | 58 | 58 | 58 | 58 | 58 | 700 | 0 | 24 | 24 | 0 | 979.72 | 979.72 | 0 | 29 | 54.462 | 31.03177 | 162.6529 | 43.87458 | 24.66065 | -2.266752 | 228.9214 | 90.21765 | 9.782353 | 0.4738746 | 2.95 | 1.65 | 1.416667 | 0.2333333 | 0 | 55 | 63505.3 | 4145.054 | 7.850684 | 8.175764 | 420.1365 | 427.23 | 99.51958 | -3.463 | 0 | 0.8716 | 28.026 | 10730 | 7 | 39.33333 | 52.33333 | 225 | 20 | 205 | 336 | 3.5 | 1.8 | 1.6 | 0.3 | 13 | 10.66667 | 4.3 | 56.2 | 175 | 0 | 20 | 19 | 18 | 26 | 16 | 592.706 | 464.2742 | 425.765 | 431.1298 | -1.030827 |  | -293.2502 | 648.5556 | 167 | 0 | 660.0608 | 22.5 | 24.04584 | 11.73794 | 35.78378 | 22.47099 | 15.16441 | 30.99995 | 194.6171 | 190 | 203 | 297.1054 | 293 | 321 | 297.2113 | 293 | 306 | 299.2507 | 286 | 313 | 3.030907 | 2.3 | 5.2 | 1.578009 | 1.2 | 2.2 | 1.404311 | 1.1 | 1.8 | 0.209897 | 0 | 0.3 | 905.3342 | 899.3264 | 911.5304 | 5.414863 | 2.919592 | 8.076019 | 56.06849 | 57.47033 | 33.07504 | 820.078125 | 1.253525 | 0.7785311 | 0.7709658 | 0.7091006 | 70.87464 | 218.3972 | 262.64 | 323.1233 | 3 | 3 | 4 | 4.2 | 4.1 | 4.2 | 369 | 390 | 283
2020-11-10 | 53.73 | 7.55 | 1.49 | 1.35 | 2.58 | 646 | 577.7668 | 1 | 50002.97 | 9.525 | 874.2859 | 904.1976 | 2128.448 | 300.3187 | 458.3333 | 801 | 662.0322 | 644.866 | 22318.4 | 250 | 6.949856 | 27.99856 | 905.8283 | 909.8961 | 885.7206 | 903.1416 | 910.2428 | 906.2754 | 903.2268 | 909.2492 | 902.6485 | 904.4163 | 13.267 | 7.5 | 31.72408 | 589.247 | 479.1 | 15.67816 | 22.09 | 11.34869 | 76 | 4 | 2.583525 | 1.6 | 10 | 8.089125 | 81 | 118 | 6795 | 11 | 36 | 6.833333 | 0 | 2 | 2 | 2 | 51 | 46.33333 | 0 | 25 | 42 | 44 | 2.2 | 0.8 | 0.25 | 470.2001 | 340.4177 | 307.8588 | 310.7657 | 0 | 10.5 | 10.2 | 8.1 | 2.5 | 8.124313 | 103 | 108 | 17 | 6.6 | 9.2 | 7.6 | 7 | 7.8 | 8.4 | 5 | 7.2 | 8.6 | 6.8 | 58 | 58 | 87 | 87 | 58 | 58 | 58 | 58 | 58 | 58 | 700 | 0 | 24 | 24 | 0 | 424.13 | 424.13 | 0 | 12 | 61.6368 | 31.08475 | 161.92 | 43.72422 | 24.57122 | -1.655391 | 228.5601 | 89.97383 | 10.02617 | 0.5143278 | 2.7 | 1.54 | 1.316667 | 0.2 | 0 | 45 | 63355.32 | 4142.322 | 7.850684 | 8.16286 | 419.8783 | 424.4093 | 99.52276 | 14.94 | 0 | 0.8943759 | 13.086 | 0 | 7 | 46.16667 | 52 | 222 | 20 | 209 | 335 | 2.9 | 1.6 | 1.5 | 0.2 | 15 | 11.91667 | 5.6 | 56.17333 | 174 | 0 | 20 | 19 | 18 | 24 | 17 | 589.1832 | 463.3042 | 425.3997 | 428.4475 | -0.4652673 |  | -289.4482 | 648.3 | 183 | 0 | 659.9814 | 22.5 | 24.07734 | 11.55477 | 35.63211 | 22.04417 | 13.11526 | 30.63682 | 195.0963 | 191 | 200 | 297.222 | 292 | 302 | 297.6158 | 294 | 301 | 299.2799 | 292 | 303 | 2.716134 | 2.3 | 3.2 | 1.524162 | 1.2 | 1.9 | 1.275133 | 1.1 | 1.6 | 0.2 | 0.1 | 0.3 | 904.0666 | 898.4623 | 912.4415 | 4.899662 | 3.044568 | 7.713959 | 56.41319 | 58.05395 | 34.52761 | 788.75 | 1.241482 | 0.7782096 | 0.7356326 | 0.7053477 | 72.47579 | 226.8511 | 236.2962 | 326.21 | 3 | 3.1 | 4 | 4.3 | 4.1 | 4.2 | 391 | 367 | 347
2020-11-11 | 52.45 | 7.2 | 1.55 | 1 | 3.86 | 631 | 556.162 | 0.9833333 | 49433.91 | 9.475 | 866.5484 | 905.7639 | 2121.286 | 297.5984 | 550.8475 | 707 | 653.6605 | 644.9843 | 24128 | 100 | 7.344212 | 32.6278 | 905.9151 | 910.9149 | 888.0429 | 905.3106 | 912.0751 | 907.604 | 906.1325 | 910.1162 | 905.8999 | 906.5567 | 13.267 | 7.5 | 31.56901 | 576.047 | 456 | 14.1 | 22.79 | 10.99906 | 61 | 3 | 2.695753 |  |  | 7.417722 | 77 | 117 | 6795 | 13 | 39 | 5 | 0 | 2 | 2 | 2 | 52.66667 | 48 | 0 | 25 | 40 | 42 | 2.2 | 0.7 | 0.25 | 462.5099 | 336.218 | 304.7774 | 308.8505 | 0 | 10.5 | 10.4 | 7.5 | 0.74 | 8.138665 | 110 | 92 | 18 | 4 | 4.8 | 8.2 | 4 | 10.8 | 9.4 | 5 | 6.4 | 6.4 | 4.6 | 58 | 58 | 87 | 87 | 58 | 58 | 58 | 58 | 58 | 58 | 700 | 0 | 23.6 | 23.6 | 0 | 651.53 | 651.53 | 0 | 20 | 40.632 | 31.63409 | 160.1966 | 41.45573 | 23.34786 | -2.36201 | 222.6382 | 90.57401 | 9.425986 | 0.4329807 | 2.483333 | 1.6 | 1.283333 | 0.1833333 | 0 | 64 | 62699.02 | 4067.101 | 7.850684 | 7.951365 | 422.0751 | 428.3443 | 99.51833 | 6.529 | 0 | 0.8813978 | 30.267 | 23710 | 9 | 43.66667 | 51.33333 | 184 | 17 | 202 | 320 | 2.8 | 1.8 | 1.4 | 0.2 | 17 | 11.66667 | 4.1 | 57.6 |  | 0 | 18 | 17 | 18 | 28 | 16 | 574.2274 | 464.7743 | 424.1307 | 430.8453 | -0.3156535 |  | -270.2562 | 647.7086 | 184 | -0.01666667 | 659.5521 | 22.5 | 21.70738 | 10.90124 | 32.60863 | 21.0141 | 13.15416 | 30.62383 | 195.5431 | 177 | 212 | 297.028 | 248 | 301 | 297.5347 | 293 | 302 | 299.1669 | 285 | 303 | 2.424646 | 1.5 | 3.1 | 1.526507 | 0.1 | 1.8 | 1.268713 | 0.6 | 1.5 | 0.1894595 | 0 | 0.3 | 905.9932 | 825.7485 | 922.7261 | 4.881631 | 2.91217 | 20.87083 | 56.7478 | 58.53381 | 33.30849 | 817.109375 | 1.202349 | 0.7844262 | 0.724043 | 0.7089766 | 53.82681 | 212.0578 | 227.6728 | 325.094 | 3 | 3 | 3.7 | 4.3 | 4.2 | 4.2 | 403 | 376 | 366
2020-11-12 | 52.5 | 7.24 | 1.52 | 1.02 | 3.62 | 646 | 575.2284 | 1 | 49999.49 | 9.508333 | 865.0179 | 909.2623 | 2153.777 | 297.4095 | 708.3333 | 859 | 668.223 | 659.5408 | 25937.6 | 240 | 7.391679 | 29.32788 | 911.6839 | 913.9625 | 888.6739 | 910.3895 | 915.4114 | 909.7289 | 910.5467 | 913.7016 | 910.2732 | 910.6012 | 13.267 | 7.5 | 31.74072 | 589.247 | 472.7 | 14.1 | 22.58 | 10.76104 | 36 | 2 | 3.469415 |  |  | 8.175767 | 71 | 117 | 6795 | 14 | 41 | 6.166667 | 0 | 2 | 2 | 2 | 53 | 47.33333 | 0 | 23 | 43 | 44 | 2.2 | 2.6 | 1.25 | 468.936 | 335.7874 | 305.3638 | 312.8245 | 0 | 10.5 | 10.38 | 8.05 | 1.53 | 8.164122 | 120 | 102 | 22 | 6.4 | 9.2 | 7.9 | 7 | 7.8 | 8 | 5.2 | 7 | 8.6 | 6.6 | 56 | 56 | 84 | 84 | 56 | 56 | 56 | 56 | 56 | 56 | 700 | 0 | 24 | 24 | 0 | 416.9 | 416.9 | 0 | 12 | 40.3284 | 31.96146 | 163.1074 | 42.76463 | 24.21461 | -2.210057 | 227.8766 | 90.34366 | 9.656345 | 0.4416123 | 2.25 | 1.566667 | 1.333333 | 0.2 | 0 | 53 | 62966.45 | 4045.085 | 7.850684 | 8.13845 | 419.865 | 433.8307 | 99.51215 | 8.964 | 0 | 0.8904464 | 21.303 | 0 | 9 | 42.33333 | 51 | 180 | 25 | 205 | 317 | 2.4 | 1.8 | 1.4 | 0.2 | 19 | 11.4 | 4.5 | 57.1 | 175 | 0 | 19 | 17 | 18 | 28 | 17 | 587.1609 | 466.4884 | 427.1246 | 430.7372 | -0.2703936 |  | -277.5757 | 647.5661 | 200 | -0.01666667 | 659.5283 | 22.5 | 20.51 | 10.93455 | 31.44455 | 20.50276 | 12.95963 | 30.68868 | 195.8192 | 185 | 210 | 296.8919 | 282 | 301 | 297.4674 | 293 | 301 | 299.3311 | 294 | 302 | 2.25821 | 1.8 | 3 | 1.57437 | 1.2 | 2 | 1.294294 | 1.1 | 1.5 | 0.2 | 0.2 | 0.2 | 909.5807 | 905.8053 | 913.0873 | 4.707381 | 2.956287 | 7.068158 | 56.79853 | 58.20957 | 33.63272 | 606.015625 | 1.182263 | 0.780296 | 0.7156643 | 0.709154 | 43.21567 | 215.6121 | 216.654 | 328.4024 | 2.9 | 3 | 3.7 | 4 | 4.2 | 4.2 | 406 | 364 | 281
2020-11-13 | 53.74 | 7.66 | 1.58 | 1.07 | 3.7 | 648 | 566.4128 | 1 | 50002.39 | 9.45 | 868.1722 | 907.033 | 2170.281 | 298.0424 | 583.3333 | 826 | 658.7261 | 689.2904 | 25409.8 | 250 | 8.654337 | 33.95267 | 912.5643 | 913.1404 | 886.8199 | 903.3563 | 914.4002 | 908.5185 | 904.3529 | 913.1114 | 908.4159 | 909.607 | 13.267 | 7.5 | 31.80155 | 591.007 | 585.4 | 14.1 | 22.34 | 23.4214 | 66 | 4 | 2.483198 | 0 | 0 | 7.18357 | 67 | 115 | 6795 | 15 | 45 | 6.833333 | 0 | 2 | 2 | 2 | 51.66667 | 44.66667 | 0 | 27 | 42 | 52 | 2 | 4.7 | 3.25 | 470.3086 | 336.5715 | 305.728 | 314.8891 | 0 | 10.63 | 10.2 | 7.4 | 1.9 | 8.174997 | 171 | 80 | 32 | 5.6 | 8.6 | 6.8 | 6.8 | 4 | 7 | 4 | 6 | 7.4 | 5.8 | 58 | 58 | 87 | 87 | 58 | 58 | 58 | 58 | 58 | 58 | 700 | 0 | 24 | 24 | 0 | 720.26 | 720.26 | 0 | 22 | 41.1528 | 31.08253 | 162.0655 | 42.29322 | 23.32423 | -2.62405 | 225.0589 | 90.80233 | 9.197674 | 0.42971 | 2.016667 | 1.5 | 1.216667 | 0.2 | 0 | 39 | 63294.42 | 4110.537 | 7.850684 | 8.037817 | 420.4016 | 414.8823 | 99.53348 | 39.253 | 0 | 0.8740938 | 22.05 | 40000 | 10 | 41 | 50 | 228 | 19 | 200 | 320 | 2.3 | 2 | 1.4 | 0.2 | 21 | 12.66667 | 4.4 | 56.53333 | 174 | 0 | 18 | 16 | 17 | 24 | 15 | 585.1264 | 465.0308 | 425.8878 | 431.0673 | -0.3578064 |  | -293.2507 | 647.5995 | 218 | -0.01666667 | 659.6623 | 22.5 | 23.50851 | 10.58761 | 34.09612 | 18.74228 | 12.27226 | 28.61361 | 196.2424 | 181 | 205 | 297.3866 | 292 | 302 | 297.5172 | 294 | 303 | 299.2785 | 296 | 302 | 1.995514 | 1.5 | 2.6 | 1.40084 | 1 | 1.7 | 1.241644 | 1 | 1.6 | 0.2024595 | 0.1 | 0.3 | 907.445 | 900.8417 | 914.1037 | 6.518242 | 3.167456 | 10.93172 | 56.25416 | 58.57271 | 34.24228 | 787.265625 | 1.180411 | 0.774372 | 0.7119717 | 0.7085048 | 58.0377 | 236.9424 | 214.5097 | 330.036 | 2.9 | 3 | 3.7 | 4.2 | 4.2 | 4.3
2020-11-14 | 51.68 | 7.36 | 1.66 | 0.83 | 3.36 | 646 | 579.4008 | 1 | 49997.43 | 9.475 | 876.6909 | 909.0636 | 2137.136 | 299.7244 | 416.6667 | 851 | 669.5572 | 686.0809 | 25711.4 | 250 | 8.957456 | 32.63866 | 914.6641 | 914.5248 | 885.0753 | 908.9757 | 916.5101 | 908.1719 | 908.5484 | 916.0389 | 912.7586 | 913.4678 | 13.267 | 7.5 | 31.74679 | 589.247 | 568.4 | 12.92098 | 22.96 | 22.74708 | 62 | 4 | 2.435118 | 0 | 0 | 7.622062 | 70 | 115 | 6795 | 17 | 49 | 6.333333 | 0 | 2 | 2 | 2 | 47.33333 | 44.33333 | 0 | 28 | 46 | 50 | 2.2 | 3.2 | 2.25 | 478.3581 | 338.0304 | 306.8773 | 316.9722 | 0 | 10.61 | 10.51 | 8.96 | 4.72 | 8.164484 | 170 | 84 | 30 | 6.4 | 8.6 | 7.2 | 8 | 6.8 | 8.4 | 5 | 7 | 8.4 | 6.6 | 58 | 58 | 86 | 87 | 58 | 58 | 58 | 58 | 58 | 58 | 700 | 0 | 24 | 24 | 0 | 334.76 | 334.76 | 0 | 10 | 42.6408 | 30.885 | 162.6995 | 43.97167 | 24.63789 | -1.863672 | 229.4454 | 90.07423 | 9.925769 | 0.3854513 | 1.916667 | 1.283333 | 1.216667 | 0.2 | 0 | 45 | 63130.86 | 4083.345 | 7.850684 | 8.194479 | 419.4654 | 420.8456 | 99.52677 | -1.494 | 0 | 0.8969053 | 23.544 | 0 | 10 | 43 | 50.66667 | 170 | 20 | 203 | 320 | 2.2 | 1.5 | 1.4 | 0.2 | 22 | 11.83333 | 5.4 | 56.63333 | 174 | 0 | 19 | 18 | 17 | 30 | 16 | 588.019 | 463.9839 | 426.5179 | 428.5408 | -0.04125822 |  | -282.7444 | 647.4851 | 234 | -0.01666667 | 659.634 | 22.5 | 24.81371 | 10.89965 | 35.71336 | 20.57144 | 13.45247 | 28.40609 | 196.3 | 182 | 200 | 297.3895 | 283 | 301 | 297.6794 | 293 | 302 | 299.2491 | 288 | 310 | 1.973116 | 1.5 | 2.3 | 1.403986 | 1.2 | 1.7 | 1.204292 | 1 | 1.5 | 0.2025451 | 0.1 | 0.3 | 909.8846 | 906.1537 | 914.249 | 6.242418 | 3.944287 | 8.945684 | 56.25813 | 57.78158 | 32.99722 | 661.640625 | 1.181432 | 0.7776972 | 0.7010888 | 0.70632 | 67.9808 | 245.3211 | 202.6193 | 333.6964 | 3 | 3 | 4 | 4.1 | 4.1 | 4.2 | 310 | 284 | 157
2020-11-15 | 53.08 | 7.55 | 1.81 | 1.04 | 3.48 | 644 | 572.52 | 1 | 50003.28 | 9.466667 | 881.7074 | 908.7335 | 2135.767 | 298.8684 | 208.3333 | 838 | 676.2163 | 679.8308 | 25560.6 | 250 | 9.850495 | 35.79668 | 916.3155 | 915.1481 | 883.296 | 907.7238 | 916.9328 | 907.0692 | 906.8004 | 916.5821 | 914.001 | 914.2898 | 15.194 | 7.5 | 31.73865 | 589.414 | 598 | 12.1875 | 22.92 | 8.947114 | 36 | 2 | 2.678589 |  |  | 7.527346 | 57 | 111 | 6795 | 17 | 53 | 5.833333 | 0 | 2 | 2 | 2 | 48.66667 | 43.33333 | 0 | 27 | 44 | 45 | 2.1 | 1.9 | 1.25 | 479.5285 | 339.406 | 305.7666 | 316.3709 | 0 | 10.52 | 10.45 | 7.26 | 2.28 | 8.122794 | 166 | 90 | 29 | 6.6 | 10 | 8 | 7.1 | 7.6 | 8 | 5 | 5.2 | 8.8 | 6.8 | 58 | 58 | 88 | 87 | 58 | 58 | 58 | 58 | 58 | 58 | 700 | 0 | 24 | 24 | 0 | 0 | 0 | 0 | 0 | 38.52 | 30.69759 | 162.6866 | 44.07591 | 24.66319 | -1.984881 | 229.4409 | 90.11584 | 9.884164 | 0.3672734 | 1.916667 | 1.4 | 1.2 | 0.2 | 0 | 40 | 63354.4 | 4098.001 | 7.850684 | 8.194317 | 419.8064 | 451.6695 | 99.49208 | 14.193 | 0 | 0.8890062 | 9.351 | 0 | 10 | 42 | 50 | 160 | 20 | 205 | 320 | 2.1 | 1.6 | 1.3 | 0.2 | 25 | 9.916667 | 6.1 | 55.4 | 175 | 0 | 21 | 18 | 17 | 24 | 13 | 591.4126 | 463.8807 | 425.7733 | 429.2051 | 0.413397 |  | -277.4801 | 647.2525 | 248 | -0.01666667 | 659.6046 | 22.5 | 25.14215 | 11.27969 | 36.42184 | 18.44337 | 13.05043 | 28.3542 | 196.2894 | 193 | 199 | 297.1877 | 293 | 302 | 297.7576 | 294 | 301 | 299.1783 | 296 | 302 | 1.970552 | 1.6 | 2.3 | 1.389159 | 1.2 | 1.6 | 1.220978 | 1 | 1.4 | 0.1989595 | 0.1 | 0.2 | 909.7948 | 907.2605 | 913.403 | 7.123967 | 4.519873 | 9.69845 | 56.05572 | 57.36657 | 32.21907 | 714.375 | 1.184622 | 0.7782147 | 0.7022217 | 0.7047741 | 74.98625 | 251.1781 | 199.294 | 334.2623 | 3 | 3 | 4 | 4.2 | 4.1 | 4.2 | 362 | 306 | 202
2020-11-16 | 53.99 | 7.39 | 1.71 | 1.02 | 3.74 | 651 | 579.4192 | 1 | 50004.28 | 9.416667 | 886.599 | 902.5741 | 2117.391 | 301.5396 | 166.6667 | 902 | 671.2705 | 674.6394 | 25786.8 | 250 | 11.3237 | 42.16262 | 912.1522 | 910.3209 | 875.421 | 898.61 | 911.9135 | 901.8469 | 898.2798 | 912.0481 | 909.4487 | 910.0177 | 15.194 | 5 | 31.89376 | 593.074 |  | 15.15724 | 22.18 | 8.232937 | 67 | 4 | 1.697065 |  |  | 7.010285 | 60 | 108 | 6795 | 20 | 56 | 6.666667 | 0 | 2 | 2 | 2 | 49 | 44 | 0 | 25 | 42 | 43 | 2 | 1.4 | 1 | 486.9031 | 342.4119 | 307.3153 | 319.1465 | 0 | 10.75 | 10.43 | 8 | 3.3 | 8.051625 | 190 | 89 | 29 | 6.3 | 9.6 | 7.6 | 7 | 7.6 | 8 | 4.8 | 7.2 | 8.4 | 6 | 58 | 58 | 87 | 87 | 58 | 58 | 58 | 58 | 58 | 58 | 700 | 0 | 24 | 24 | 0 | 0 | 0 | 0 | 0 | 38.4192 | 30.59494 | 161.1773 | 42.25001 | 23.17757 | -2.477188 | 224.1277 | 90.76402 | 9.235977 | 0.3418906 | 1.983333 | 1.366667 | 1.266667 | 0.2 | 0 | 46 | 63654.94 | 4160.421 | 7.850684 | 8.00456 | 421.8691 | 416.0578 | 99.53215 | 6.105047 | 0 | 0.8900449 | 3.245953 | 0 | 10 | 41.66667 | 50.33333 | 147 | 19 | 203 | 326 | 2.5 | 1.5 | 1.5 | 0.2 | 26 | 9.5 | 6.9 | 56.3 | 175 | 0 | 18 | 18 | 19 | 25 | 12 | 589.2292 | 464.2811 | 425.4791 | 430.5557 | 1.501132 |  | -274.2867 | 647.487 | 269 | -0.01666667 | 660.0169 | 22.5 | 24.29302 | 10.71299 | 35.00601 | 13.32426 | 10.06748 | 17.69342 | 196.3019 | 193 | 199 | 297.1624 | 293 | 301 | 297.57 | 294 | 301 | 299.156 | 296 | 312 | 2.025962 | 1.5 | 2.8 | 1.456748 | 1.2 | 1.9 | 1.260603 | 1 | 1.6 | 0.2135301 | 0 | 0.3 | 903.9232 | 892.1876 | 910.5199 | 8.514317 | 5.880536 | 11.31639 | 56.11089 | 58.13176 | 33.67163 | 678.90625 | 1.180982 | 0.7798667 | 0.7049451 | 0.7036781 | 80.79481 | 245.6043 | 197.7565 | 332.755 | 3 | 3 | 4 | 4.3 | 4.1 | 4.1 | 310 | 290 | 103
2020-11-17 | 53.35 | 7.27 | 1.77 | 1.11 | 3.5 | 643 | 575.5004 | 1 | 49998.62 | 9.541667 | 892.1223 | 908.1227 | 2129.192 | 303.5437 | 208.3333 | 839 | 659.8592 | 652.8378 | 25711.4 | 250 | 11.54593 | 42.08321 | 918.037 | 915.4708 | 879.179 | 905.1698 | 917.4229 | 907.0587 | 904.5788 | 918.0643 | 913.9415 | 914.8183 | 16.612 | 7.5 | 31.75749 | 589.952 | 548.1 | 15.15714 | 22.34 | 7.915546 | 60 | 4 | 2.289041 | 0 | 0 | 7.822365 | 48 | 106 | 6795 | 21 | 59 | 5.083333 | 0 | 2 | 2 | 2 | 48 | 42 | 0 | 25 | 44 | 46 | 2.2 | 0.9 | 0.25 | 490.8995 | 345.0804 | 309.0025 | 321.482 | 0 | 10.84 | 10.65 | 8.1 | 3 | 8.057373 | 160 | 88 | 28 | 6.3 | 9.6 | 7.6 | 7 | 7.6 | 8.4 | 5 | 7.2 | 8.6 | 6.4 | 58 | 58 | 87 | 87 | 58 | 58 | 58 | 58 | 58 | 58 | 700 | 0 | 24 | 24 | 0 | 867.27 | 867.27 | 0 | 26 | 39.2304 | 33.29296 | 161.6841 | 42.93445 | 23.4355 | -2.368911 | 225.6851 | 90.6655 | 9.334502 | 0.3875894 | 2.516667 | 1.8 | 1.533333 | 0.25 | 0 | 45 | 63580.26 | 4142.579 | 7.850684 | 8.060184 | 420.7181 | 404.6854 | 99.54495 | 3.069953 | 0 | 0.895024 | 20.556 | 20380 | 13 | 43.33333 | 52 | 165 | 20 | 205 | 320 | 3.1 | 2 | 1.8 | 0.3 | 28 | 11 | 7.8 | 56.76667 | 174 | 0 | 15 | 17 | 18 | 25 | 15 | 588.0922 | 464.166 | 426.6485 | 430.8918 | 2.000926 |  | -283.7432 | 647.2228 | 282 | -0.01666667 | 659.9931 | 22.5 | 11.2569 | 10.64809 | 21.90499 | 12.67515 | 10.35281 | 16.30572 | 195.4787 | 187 | 212 | 296.626 | 291 | 312 | 297.2216 | 286 | 309 | 299.1519 | 289 | 313 | 2.594854 | 2 | 3.6 | 1.802419 | 1.5 | 2.2 | 1.545226 | 1.3 | 2 | 0.2447732 | 0.2 | 0.4 | 909.385 | 903.861 | 912.9943 | 8.592215 | 5.501257 | 10.4101 | 56.2769 | 57.71673 | 35.34466 | 629.375 | 1.173111 | 0.7877416 | 0.7153861 | 0.7070631 | 69.87147 | 223.2659 | 194.1781 | 326.2349 | 2.9 | 3 | 4 | 4 | 4.1 | 4.2 | 283 | 268 | 97
2020-11-18 | 52.53 | 7.47 | 1.76 | 1.1 | 3.16 | 645 | 565.2832 | 1 | 50004.95 | 9.508333 | 896.5844 | 904.6726 | 2127.792 | 304.6603 | 375 | 633 | 663.1253 | 558.5266 | 25636 | 250 | 12.12985 | 50.56565 | 913.177 | 912.7349 | 874.7519 | 903.2415 | 914.4755 | 902.9823 | 901.9953 | 914.0225 | 911.1025 | 911.2589 | 16.612 | 7.5 | 31.85173 | 591.712 | 303.8 | 15.17284 | 22.64 | 7.598167 | 36 | 2 | 2.418421 | 0 | 0 | 8.00714 | 40 | 104 | 6795 | 22 | 63 | 5.166667 | 0 | 2 | 2 | 2 | 48.33333 | 43 | 61.13 | 24 | 40 | 47 | 2.3 | 0.7 | 0.5 | 494.7461 | 345.5286 | 281.3589 | 320.735 | 1 | 10.89 | 10.7 | 7.27 | 1.84 | 8.031397 | 155 | 89 | 28 | 5 | 7.6 | 6.2 | 6 | 5.4 | 5.6 | 3.8 | 5.6 | 6.4 | 5.2 | 56 | 58 | 87 | 87 | 56 | 56 | 58 | 58 | 58 | 58 | 700 | 0 | 24 | 24 | 0 | 496.01 | 496.01 | 0 | 14 | 25.2732 | 33.88848 | 162.4535 | 44.15713 | 24.59805 | -2.301009 | 228.9076 | 90.25937 | 9.740626 | 0.4112189 | 2.583333 | 1.85 | 1.6 | 0.2333333 | 2 | 40 | 63202.39 | 4095.154 | 7.850684 | 8.175273 | 420.4163 | 421.6859 | 99.52582 | -3.713 | 0 | 0.8764081 | 34.749 | 10480 | 15 | 43 | 51.66667 | 160 | 20 | 205 | 320 | 2.8 | 2 | 1.8 | 0.3 | 30 | 9 | 2.7 | 56.8 | 174 | 0 | 13 | 16 | 16 | 26 | 16 | 590.1954 | 463.8639 | 426.7929 | 430.5427 | 1.380352 |  | -272.1241 | 647.0992 | 297 | -0.01666667 | 660.0831 | 22.5 | 8.382653 | 11.29606 | 19.67871 | 12.70341 | 9.989668 | 16.82448 | 195.2829 | 183 | 209 | 296.6041 | 292 | 318 | 297.106 | 286 | 319 | 299.0888 | 295 | 308 | 2.579463 | 2.1 | 3.2 | 1.854616 | 1.6 | 2.1 | 1.587222 | 1.3 | 2 | 0.2383461 | 0.2 | 0.3 | 906.0959 | 897.5864 | 913.9122 | 8.567795 | 5.754755 | 11.36361 | 56.55293 | 58.33927 | 36.09689 | 674.21875 | 1.162005 | 0.787672 | 0.7107486 | 0.7021878 | 56.96436 | 220.6862 | 188.1073 | 325.46 | 2.9 | 3 | 4 | 4 | 4.1 | 4.2 | 375 | 281 | 100
2020-11-19 | 53.51 | 7.56 | 1.82 | 1.12 | 2.64 | 634 | 581.8252 | 1 | 49825.16 | 9.483333 | 897.737 | 905.6952 | 2097.978 | 291.1352 | 583.3333 | 848 | 649.3609 | 623.7388 | 25560.6 | 250 | 12.34229 | 45.62885 | 913.8714 | 914.1403 | 875.7302 | 902.6989 | 916.2618 | 905.4962 | 901.2247 | 916.1379 | 912.6734 | 913.2935 | 16.569 | 7.5 | 31.32902 | 581.989 | 494.6 | 15.14905 | 22.52 | 6.540071 | 66 | 3 | 2.508528 | 1.1 | 1.8 | 8.650904 | 79 | 105 | 6795 | 24 | 66 | 2 | 0 | 2 | 2 | 2 | 49.66667 | 41.66667 | 13.71 | 24 | 39 | 41 | 2.3 | 0.85 | 0.25 | 497.183 | 343.4903 | 115.069 | 311.4539 | 0 | 10.773 | 10.6 | 7.6 | 2.01 | 7.972882 | 144 | 96 | 40 | 6.4 | 9.4 | 7.6 | 7 | 7.6 | 8.4 | 4.8 | 7 | 8.6 | 6.8 | 60 | 58 | 87 | 87 | 56 | 60 | 58 | 58 | 58 | 58 | 700 | 0 | 24 | 24 | 0 | 757.47 | 757.47 | 0 | 23 | 45.3552 | 33.16058 | 161.3914 | 43.08025 | 22.84673 | -2.298047 | 225.0203 | 90.86808 | 9.131925 | 0.3989906 | 3.066667 | 1.966667 | 1.483333 | 0.2833333 | 0 | 48 | 63235.82 | 4114.694 | 7.850684 | 8.03644 | 419.4697 | 397.7168 | 99.55279 | 10.29 | 0 | 0.9177054 | 34.749 | 10290 | 16 | 42.33333 | 53 | 144 | 18 | 209 | 350 | 4.6 | 2.2 | 1.6 | 0.3 | 32 | 11.23333 | 2.7 | 55.96667 | 174 | 0 | 16 | 16 | 19 | 17 | 9 | 539.6011 | 461.8786 | 423.6913 | 428.6226 | 2.859589 |  | -248.6337 | 646.4091 | 301 | -0.01666667 | 659.5819 | 22.5 | 13.91098 | 10.30986 | 24.22084 | 12.65655 | 7.720038 | 20.20947 | 194.075 | 178 | 205 | 296.3378 | 281 | 301 | 297.061 | 286 | 303 | 299.0804 | 285 | 310 | 3.352877 | 2.1 | 7 | 1.965585 | 1.5 | 2.3 | 1.488918 | 1.3 | 1.7 | 0.2457604 | 0 | 0.3 | 907.1093 | 881.3988 | 913.1526 | 8.84475 | 6.164935 | 15.67133 | 55.90892 | 57.26282 | 34.63137 | 577.8125 | 1.221 | 0.7926581 | 0.7073408 | 0.714861 | 102.4602 | 193.1517 | 186.5159 | 325.6504 | 2.8 | 3 | 4 | 4.2 | 4.1 | 4.2 | 253 | 213 | 53
2020-11-20 | 52.76 | 7.4 | 1.74 | 1.14 | 3.22 | 643 | 555.694 | 1 | 49993.73 | 9.566667 | 909.2958 | 907.0842 | 2136.191 | 296.7328 | 333.3333 | 816 | 656.1192 | 659.7369 | 26088.4 | 250 | 11.82333 | 47.92661 | 906.0421 | 914.2256 | 899.3799 | 889.5093 | 919.6908 | 919.2789 | 897.3567 | 911.1908 | 915.8686 | 916.4113 | 16.569 | 7.5 | 31.7863 | 589.909 | 569.9 | 15.15714 | 22.82 | -1.170267 | 49 | 3 | 2.631574 | 1.9 | 1.8 | 7.658086 | 71 | 103 | 6795 | 25 | 70 | 5.166667 | 0 | 2 | 2 | 2 | 48 | 43 | 0 | 25 | 40 | 42 | 2 | 0.8 | 0.25 | 508.9924 | 349.7971 | 158.311 | 321.5028 | 1 | 10.9 | 10.65 | 7.8 | 1.3 | 7.959321 | [13 empty] | 56 | 56 | 84 | 84 | 60 | 56 | 56 | 56 | 56 | 56 | 700 | 0 | 24 | 24 | 0 | 697.68 | 697.68 | 2 | 18 | 61.014 | 33.78252 | 162.0237 | 43.5796 | 23.73277 | -2.451576 | 226.8845 | 90.62025 | 9.379749 | 0.3746517 | 3.683333 | 2.016667 | 1.483333 | 0.25 | 0 | 100 | 63147.03 | 4091.41 | 7.850684 | 8.103017 | 420.0286 | 405.8772 | 99.54361 | 1.316 | 0 | 0.8642208 | 43.713 | 10280 | 17 | 40.33333 | 51.33333 | 160 | 20 | 205 | 320 | 4.1 | 2.3 | 1.6 | 0.3 | 32 | 9.333333 | 1.5 | 57.2 | 174 | 0 | 14 | 16 | 18 | 26 | 16 | 584.5972 | 463.7192 | 426.4081 | 430.7603 | 1.787349 |  | -257.0716 | 646.2385 | 314 | -0.01666667 | 659.5813 | 22.5 | 8.061599 | 11.25404 | 19.31564 | 15.04006 | 8.913213 | 21.40265 | 193.4578 | 190 | 197 | 296.3214 | 291 | 308 | 297.1058 | 293 | 311 | 299.0687 | 288 | 302 | 3.664199 | 3.1 | 4.2 | 1.982031 | 1.6 | 2.4 | 1.485674 | 1.3 | 1.7 | 0.2700521 | 0.2 | 0.4 | 908.8851 | 900.9462 | 914.7161 | 10.14956 | 5.905225 | 18.3251 | 56.14881 | 57.93723 | 35.27983 | 612.96875 | 1.242498 | 0.8001242 | 0.7209765 | 0.7109296 | 135.791 | 192.9787 | 184.1062 | 327.3709 | 2.9 | 2.9 | 4.1 | 4.3 | 4.1 | 4.2 | 397 | 278 | 495
2020-11-21 | 52.23 | 7.32 | 1.69 | 1.26 | 3.36 | 643 | 572.704 | 1 | 49948.06 | 9.45 | 899.0436 | 907.095 | 2130.438 | 305.6587 | 500 | 855 | 655.3906 | 657.119 | 25485.2 | 250 | 8.952705 | 37.68797 | 913.113 | 911.7684 | 887.82 | 901.1976 | 915.0686 | 911.7977 | 901.1372 | 914.8578 | 912.082 | 912.6431 | 16.569 | 7.5 | 31.74512 | 589.909 |  | 10.7637 | 22.82 | 13.03601 | 36 | 2 | 1.854287 | 1.9 | 1.7 | 5.927719 | 62 | 100 | 6795 | 27 | 74 | 7 | 0 | 2 | 2 | 2 | 46.66667 | 41 | 0 | 24 | 40 | 40 | 2.3 | 0.7 | 0.25 | 507.5072 | 350.1411 | 311.1079 | 323.4987 | 0 | 10.94 | 10.7 | 7.72 | 1.6 | 7.931733 | 168 | 70 | 24 | 6.4 | 9.4 | 7.6 | 7 | 7.6 | 8.4 | 5 | 7 | 8.8 | 6.8 | 56 | 56 | 84 | 84 | 56 | 56 | 56 | 56 | 56 | 56 | 700 | 0 | 24 | 24 | 0 | 323.91 | 323.91 | 0 | 10 | 49.794 | 32.66703 | 161.1322 | 42.71914 | 23.78588 | -2.372179 | 225.265 | 90.494 | 9.506004 | 0.5166857 | 2.983333 | 1.6 | 1.3 | 0.2 | 0 | 105 | 62942.8 | 4080.268 | 7.850684 | 8.045179 | 421.8748 | 426.9647 | 99.51988 | 10.458 | 0 | 0.890675 | 33.255 | 0 | 17 | 46.33333 | 52 | 195 | 20 | 205 | 320 | 3.6 | 1.8 | 1.5 | 0.3 | 35 | 11.33333 | 2.9 | 57.03333 | 174 | 0 | 15 | 17 | 18 | 27 | 16 | 580.3383 | 463.329 | 425.2889 | 429.9473 | 1.002252 |  | -281.0582 | 646.0842 | 327 | -0.01666667 | 659.5807 | 22.5 | 13.255 | 10.9075 | 24.1625 | 14.38309 | 8.978064 | 20.1187 | 195.1525 | 191 | 199 | 296.7816 | 292 | 301 | 297.6566 | 293 | 302 | 299.1931 | 294 | 314 | 2.714469 | 1.7 | 3.8 | 1.567749 | 1 | 2 | 1.234346 | 0.7 | 1.7 | 0.2103808 | 0 | 0.3 | 908.2195 | 848.197 | 918.8928 | 7.019375 | 3.25426 | 20.06274 | 56.92516 | 58.50786 | 35.95422 | 698.984375 | 1.203827 | 0.7706624 | 0.6912485 | 0.6963779 | 104.5537 | 235.9375 | 196.8913 | 332.6702 | 2.9 | 3 | 4 | 4.3 | 4 | 4.1 | 300 | 282 | 263
2020-11-22 | 52.07 | 7.45 | 1.49 | 0.98 | 3.7 | 642 | 593.804 | 1 | 50001.72 | 9.409091 | 896.2605 | 910.5657 | 2094.953 | 306.0929 | 666.6667 | 836 | 652.8897 | 653.9088 | 25409.8 | 250 | 8.746439 | 32.80125 | 915.7527 | 913.9609 | 887.9621 | 910.1384 | 917.1194 | 912.8706 | 908.6092 | 918.1126 | 915.8393 | 915.5774 | 16.691 | 7.5 | 31.69604 | 589.151 | 615.1 | 9.797664 | 22.94 | 12.83749 | 46 | 3 | 1.987884 | 1.7 | 1.8 | 6.176466 | 54 | 99 | 6795 | 28 | 77 | 5.5 | 0 | 2 | 2 | 2 | 47.66667 | 42 | 0 | 24 | 39 | 41 | 2.2 | 0.8 | 0.25 | 507.0689 | 350.6745 | 311.6227 | 323.7367 | 0 | 10.77 | 10.65 | 8.86 | 3.54 | 7.962838 | 172 | 69 | 28 | 6.4 | 9.4 | 7.4 | 7 | 7.8 | 8.2 | 5 | 7.2 | 8.8 | 6.6 | 60 | 60 | 90 | 90 | 60 | 60 | 60 | 60 | 60 | 60 | 700 | 0 | 24 | 24 | 0 | 0 | 0 | 0 | 0 | 63.804 | 32.70936 | 162.5421 | 44.62524 | 25.15983 | -2.129163 | 230.198 | 89.99528 | 10.00472 | 0.5452514 | 2.266667 | 1.65 | 1.2 | 0.2 | 0 | 45 | 62850.79 | 4058.085 | 7.850684 | 8.221356 | 420.8438 | 449.8919 | 99.49408 | 11.952 | 0 | 0.9249283 | 21.303 | 0 | 17 | 42 | 52 | 180 | 19 | 205 | 322 | 2.6 | 2.1 | 1.3 | 0.2 | 37 | 11.66667 | 4.5 | 57.43333 | 175 | 0 | 16 | 17 | 18 | 31 | 16 | 587.1011 | 463.7423 | 426.1856 | 430.2989 | 1.096401 |  | -285.7351 | 645.8984 | 339 | -0.01666667 | 659.5402 | 22.5 | 14.12759 | 11.47102 | 25.59861 | 14.9868 | 8.965081 | 23.64635 | 195.8838 | 192 | 200 | 296.6732 | 291 | 301 | 297.7789 | 293 | 302 | 299.225 | 295 | 303 | 2.255844 | 1.5 | 3 | 1.662764 | 1.2 | 2.3 | 1.210618 | 0.9 | 1.5 | 0.2045486 | 0.1 | 0.3 | 911.623 | 903.1182 | 917.3606 | 5.982162 | 3.447772 | 9.255572 | 56.98603 | 58.19661 | 34.96856 | 638.671875 | 1.155281 | 0.7742444 | 0.6865919 | 0.6924247 | 65.79507 | 193.8405 | 185.6891 | 335.0323 | 2.9 | 3 | 4 | 4.2 | 4 | 4.1 | 280 | 318 | 352
2020-11-23 | 52.21 | 7.25 | 1.48 | 1.04 | 3.78 | 642 | 557.4568 | 1 | 50001.09 | 9.508333 | 889.7093 | 910.592 | 2061.417 | 305.6079 | 541.6667 | 794 | 644.6179 | 643.3824 | 25711.4 | 250 | 8.372879 | 30.54728 | 913.6243 | 913.9157 | 887.347 | 915.0561 | 915.3328 | 908.813 | 914.1386 | 916.5089 | 913.4272 | 913.1827 | 16.258 | 7.5 | 31.6993 | 588.718 | 623.2 | 10.69206 | 22.69 | 12.20225 | 62 | 4 | 2.479235 | 2 | 1.6 | 7.803111 | 46 | 99 | 6795 | 30 | 82 | 5.5 | 0 | 2 | 2 | 2 | 50.66667 | 42 | 0 | 23 | 39 | 41 | 2.2 | 0.8 | 0.25 | 497.2924 | 348.5874 | 311.2404 | 323.1451 | 0 | 10.8 | 10.7 | 8 | 1.1 | 7.977502 | 154 | 80 | 29 | 6.4 | 9.4 | 7.2 | 7 | 7.6 | 8.2 | 5.2 | 7 | 8.4 | 6.6 | 56 | 56 | 84 | 84 | 56 | 56 | 56 | 56 | 56 | 56 | 700 | 0 | 24 | 24 | 0 | 900.16 | 900.16 | 0 | 27 | 44.2968 | 32.03514 | 163.1368 | 44.48632 | 24.81645 | -2.222558 | 230.217 | 90.18583 | 9.81417 | 0.5452343 | 1.966667 | 1.95 | 1.133333 | 0.2 | 0 | 60 | 62862.11 | 4055.723 | 7.850684 | 8.222036 | 420.6994 | 438.923 | 99.50642 | 8.964 | 0 | 0.8683128 | 12.339 | 0 | 17 | 40 | 51.66667 | 185 | 20 | 203 | 326 | 2.8 | 2.3 | 1.5 | 0.2 | 39 | 11.41667 | 5.7 | 56.96667 | 175 | 0 | 18 | 17 | 18 | 26 | 18 | 578.2593 | 464.2766 | 425.6589 | 429.1811 | 0.918267 |  | -287.353 | 645.7288 | 351 | -0.01666667 | 659.4844 | 22.5 | 17.94916 | 11.12453 | 29.07369 | 14.32002 | 9.250408 | 21.45454 | 196.2663 | 186 | 210 | 296.4938 | 284 | 310 | 297.7941 | 292 | 308 | 299.2434 | 294 | 306 | 1.990777 | 1.4 | 2.8 | 1.900988 | 1.5 | 2.4 | 1.117238 | 0.8 | 1.5 | 0.193125 | 0 | 0.3 | 911.2427 | 904.73 | 918.0812 | 5.464392 | 3.400128 | 8.077014 | 57.12197 | 58.30037 | 35.60406 | 694.53125 | 1.134372 | 0.7721064 | 0.6839942 | 0.6870656 | 62.31753 | -0.9297801 | 187.8373 | 332.0309 | 2.8 | 3.2 | 4 | 4 | 4.1 | 4.1 | 361 | 284 | 221
2020-11-24 | 54.12 | 6.72 | 1.37 | 0.78 | 3.72 | 613 | 546.1268 | 0.9520833 | 47865.16 | 9.5 | 883.8179 | 902.9856 | 2011.031 | 301.5705 | 787.7462 | 810 | 613.0348 | 630.3497 | 25711.4 | 250 | 12.78252 | 44.55598 | 903.2889 | 906.5515 | 896.0297 | 895.1773 | 909.7098 | 910.0286 | 896.0081 | 907.0907 | 908.1368 | 908.4188 | 16.691 | 7.5 | 31.52289 | 563.631 | 561.6 | 13.05 | 15.02 | 11.88465 | 46 | 3 | 2.438927 | 2 | 2 | 7.330459 | 64 | 96 | 6801 | 31 | 85 | 5.083333 | 0.75 | 2 | 2 | 2 | 48 | 42 | 0 | 24 | 40 | 55 | 2.2 | 0.7 | 0.25 | 487.154 | 342.2443 | 306.9662 | 318.5847 | 0 | 10.72 | 10.6 | 8.76 | 0.91 | 7.966605 | 145 | 75 | 38 | 6.2 | 9.8 | 7.2 | 10 | 7.8 | 8.2 | 5 | 7.2 | 8.6 | 6.6 | 52 | 52 | 78 | 78 | 52 | 52 | 52 | 52 | 52 | 52 | 700 | 0 | 22.85 | 22.85 | 0 | 634.8 | 634.8 | 0 | 19 | 47.3268 | 32.56019 | 159.3727 | 42.07735 | 24.8583 | -2.329068 | 223.9793 | 89.94137 | 10.05863 | 0.5148194 | 2.366667 | 1.9 | 1.283333 | 0.2166667 | 0 | 40 | 59993.18 | 3844.251 | 7.850684 | 7.99926 | 422.5481 | 474.3727 | 99.46653 | -2.091 | 0 | 0.8909083 | 36.99 | 22560 | 19 | 39.33333 | 51.66667 | 160 | 20 | 209 | 320 | 3 | 2.1 | 1.6 | 0.3 | 41 | 8 | 4.5 | 57.06667 | 175 | 0 | 17 | 16 | 15 | 25 | 0 | 553.512 | 464.412 | 426.455 | 430.8402 | 0.5124441 |  | -249.093 | 645.6541 | 334 | -0.06458333 | 659.5599 | 22.5 | 12.05053 | 11.88889 | 23.93942 | 19.94842 | 10.61219 | 28.96376 | 201.858 | -2 | 1020 | 296.4169 | 288 | 303 | 297.8383 | 293 | 309 | 299.2321 | 295 | 303 | 2.268237 | 0.2 | 3.3 | 1.850325 | 0.4 | 2.6 | 1.195877 | 0.2 | 1.7 | 0.195213 | 0 | 0.3 | 903.9552 | 752.8743 | 916.791 | 5.921325 | 2.911188 | 21.58292 | 56.46971 | 58.19661 | 35.53922 | 4013.125 | 1.117041 | 0.7836142 | 0.6899631 | 0.6945528 | 76.98928 | 20.38534 | 190.527 | 329.766 | 3 | 3.1 | 4.2 | 4.2 | 4 | 4.1 | 404 | 334 | 351
2020-11-25 | 53.86 | 6.94 | 1.25 | 0.76 | 3.8 | 648 | 588.5052 | 1 | 50000.4 | 9.525 | 887.3133 | 910.6838 | 2119.443 | 301.7096 | 1416.667 | 839 | 652.1268 | 663.4393 | 25334.4 | 230 | 6.22682 | 24.44351 | 909.1963 | 910.5911 | 910.5772 | 900.2331 | 916.9669 | 920.623 | 902.313 | 914.9698 | 909.2966 | 912.7807 | 16.691 | 7.5 | 31.66935 | 594.431 | 462.3 | 13.05 | 15.48 | 10.91992 | 39 | 3 | 3.236622 | 1.6 | 1.5 | 7.962421 | 48 | 208 | 6801 | 32 | 89 | 6.333333 | 0 | 2 | 2 | 2 | 49 | 45 | 0 | 25 | 42 | 44 | 2.2 | 0.8 | 0.5 | 485.4642 | 341.8089 | 308.3695 | 318.227 | 0 | 10.8 | 10.72 | 7.11 | 2.5 | 7.927981 | 148 | 76 | 38 | 6 | 9.8 | 7.6 | 7.1 | 7 | 7 | 8 | 8.2 | 8.8 | 7 | 60 | 60 | 90 | 90 | 60 | 60 | 60 | 60 | 60 | 60 | 700 | 0 | 24 | 24 | 0 | 784.61 | 784.61 | 0 | 23 | 60.8952 | 31.59447 | 164.6879 | 45.37885 | 26.30947 | -1.964854 | 234.4114 | 89.61458 | 10.38542 | 0.5185212 | 2.1 | 1.5 | 1.133333 | 0.2 | 0 | 34 | 62840.15 | 3986.586 | 7.850684 | 8.371835 | 418.5025 | 475.0367 | 99.46579 | 24.651 | 0 | 0.908187 | 12.339 | 0 | 19 | 44.33333 | 53.33333 | 178 | 19 | 239 | 314 | 2.8 | 2.1 | 1.4 | 0.2 | 43 | 8.716667 | 5.7 | 57.6 | 175 | 0 | 22 | 18 | 18 | 30 | 20 | 593.0688 | 465.6765 | 426.0754 | 430.5716 | 0.2509618 |  | -283.5831 | 645.7482 | 352 | -0.06458333 | 659.7657 | 22.5 | 19.58787 | 14.38773 | 33.9756 | 20.67132 | 12.1296 | 30.63682 | 196.2728 | 186 | 210 | 297.2966 | 292 | 309 | 297.8544 | 293 | 301 | 299.2062 | 296 | 302 | 1.97423 | 1.7 | 3 | 1.379319 | 1.1 | 2.1 | 1.086421 | 0.9 | 1.5 | 0.1952118 | 0.1 | 0.3 | 910.7612 | 902.8903 | 916.1193 | 5.053388 | 2.635937 | 8.841443 | 57.08998 | 58.07987 | 35.55218 | 732.1875 | 1.137423 | 0.754649 | 0.680934 | 0.6908802 | 25.63146 | 189.3183 | 194.5425 | 340.1223 | 2.9 | 2.9 | 4 | 4.1 | 4 | 4.1 | 400 | 360 | 430
2020-11-26 | 54.26 | 7.3 | 1.27 | 0.89 | 3.62 | 632 | 567.864 | 1 | 49577.86 | 9.533333 | 881.1744 | 910.1595 | 2124.335 | 299.7165 | 875 | 814 | 647.4515 | 654.4613 | 26013 | 250 | 5.313175 | 20.18632 | 912.8422 | 912.0885 | 899.4456 | 906.1049 | 915.5906 | 914.0696 | 906.4049 | 914.7295 | 907.2315 | 909.7432 | 16.691 | 7.5 | 30.95874 | 580.351 | 568.6 | 29.51203 | 15.99 | 9.609561 | 36 | 2 | 2.312133 | 2.2 | 4 | 7.270523 | 77 | 207 | 6801 | 34 | 92 | 5.25 | 0 | 2 | 2 | 2 | 49.16667 | 44.5 | 0 | 25 | 41 | 45 | 2.1 | 0.9 | 0.25 | 480.5904 | 341.0844 | 306.8379 | 315.8256 | 0 | 10.58 | 10.4 | 7.71 | 3.1 | 7.907457 | 150 | 65 | 30 | 5 | 8.8 | 6.8 | 7 | 6 | 6.8 | 4.2 | 6 | 7.4 | 5.8 | 56 | 56 | 84 | 84 | 54 | 54 | 56 | 56 | 56 | 56 | 700 | 0 | 24 | 24 | 0 | 779.62 | 779.62 | 0 | 23 | 50.244 | 31.50506 | 162.9374 | 42.86153 | 24.12963 | -2.36097 | 227.5676 | 90.4342 | 9.565804 | 0.5245138 | 2.35 | 1.5 | 1.15 | 0.1666667 | 0 | 50 | 62572.18 | 3979.156 | 7.850684 | 8.127413 | 420.8632 | 434.4905 | 99.51141 | -9.009 | 0 | 0.898519 | 32.508 | 11160 | 20 | 40.33333 | 51.66667 | 165 | 19 | 236 | 367 | 2.6 | 1.9 | 1.5 | 0.2 | 44 | 10.16667 | 3.8 | 56.8 | 175 | 0 | 23 | 16 | 18 | 22 | 20 | 542.4605 | 465.0368 | 424.4794 | 428.93 | -0.6383275 |  | -280.813 | 645.2181 | 354 | -0.06458333 | 659.3387 | 22.5 | 21.80741 | 10.1762 | 31.98361 | 21.02509 | 13.15416 | 29.5474 | 195.631 | 181 | 206 | 297.048 | 293 | 301 | 297.7638 | 291 | 302 | 299.2714 | 289 | 303 | 2.3709 | 1.8 | 2.9 | 1.531347 | 1.2 | 2.2 | 1.13188 | 0.9 | 1.8 | 0.1816678 | 0 | 0.3 | 909.8042 | 903.8514 | 917.9667 | 4.7757 | 3.058618 | 8.276159 | 56.67532 | 58.45599 | 33.56787 | 721.5625 | 1.168258 | 0.7667556 | 0.6873665 | 0.7029093 | -10.12809 | 203.1745 | 196.8337 | 328.9236 | 3 | 3.1 | 4 | 4.2 | 4.1 | 4.2 | 386 | 324 | 346
2020-11-27 | 53.13 | 7.63 | 1.24 | 0.95 | 3.36 | 648 | 594.1328 | 1 | 49898.21 | 9.5 | 893.7541 | 909.287 | 2108.282 | 302.7419 | 1500 | 870 | 653.9003 | 663.5318 | 25560.6 | 250 | 10.00045 | 46.21197 | 917.5698 | 908.058 | 889.7583 | 908.4674 | 914.9641 | 909.2734 | 908.0877 | 918.1175 | 908.6342 | 911.7501 | 16.447 | 7.5 | 31.67008 | 594.187 | 537.1 | 47.05 | 15.93 | 9.518774 | 49 | 3 | 3.256525 | 2 | 1.8 | 7.993787 | 70 | 205 | 6801 | 35 | 96 | 5.75 | 0 | 2 | 2 | 2 | 47.33333 | 42.33333 | 0 | 26 | 43 | 44 | 2.2 | 0.9 | 0.25 | 490.4121 | 344.3904 | 309.8054 | 319.2129 | 0 | 10.68 | 10.4 | 6.8 | 2.3 | 7.930166 | 143 | 60 | 36 | 5.6 | 9 | 7.8 | 11 | 7.8 | 8.2 | 5 | 7 | 8.8 | 7 | 60 | 60 | 90 | 90 | 62 | 62 | 60 | 60 | 60 | 60 | 700 | 0 | 24 | 24 | 0 | 435.34 | 435.34 | 0 | 12 | 40.7928 | 31.54148 | 164.6319 | 45.58699 | 26.95596 | -1.737564 | 235.4373 | 89.2887 | 10.7113 | 0.5557725 | 2.25 | 1.45 | 1.05 | 0.1833333 | 0 | 41 | 63298.45 | 4055.859 | 7.850684 | 8.408474 | 420.6533 | 496.5538 | 99.44157 | 7.031 | 0 | 0.9168716 | 45.207 | 19730 | 23 | 43.7 | 52.43333 | 243 | 19 | 214 | 319 | 2.4 | 1.5 | 1.1 | 0.2 | 46 | 11.01667 | 2.2 | 57.33333 | 175 | 0 | 20 | 18 | 17 | 22 | 20 | 599.0169 | 466.5259 | 425.8674 | 430.809 | -0.466651 |  | -309.3545 | 645.3214 | 372 | -0.06458333 | 659.5283 | 22.5 | 21.4496875 | 12.72713 | 34.17681 | 21.25514 | 14.01014 | 29.71599 | 195.8316 | 176 | 207 | 297.2907 | 277 | 302 | 298.0628 | 283 | 302 | 299.3165 | 296 | 303 | 2.255829 | 1.8 | 2.9 | 1.377751 | 1.1 | 1.6 | 1.044869 | 0.8 | 1.2 | 0.1747523 | 0 | 0.2 | 909.368 | 899.2852 | 922.8263 | 6.625302 | 3.688806 | 10.13274 | 57.35359 | 59.18227 | 33.58084 | 746.328125 | 1.160292 | 0.7598834 | 0.6806417 | 0.694622 | -0.3712615 | 227.8691 | 198.0968 | 341.0265 | 3 | 3.1 | 4.1 | 4.4 | 4.2 | 4.3 | 299 | 261 | 213
2020-11-28 | 52.8 | 8.12 | 1.27 | 0.88 | 2.7 | 652 | 557.504 | 1 | 50002.31 | 9.6 | 894.8863 | 908.956 | 2075.304 | 303.5705 | 1666.667 | 856 | 650.2966 | 655.6186 | 25711.4 | 250 | 12.0134 | 45.72496 | 919.7061 | 909.9271 | 877.3393 | 913.5019 | 915.5042 | 902.6984 | 913.0666 | 919.9044 | 911.3644 | 912.5305 | 12.263 | 7.5 | 31.6591 | 593.523 | 572.9 | 47.05 | 15.11 | 9.201238 | 53 | 3 | 2.588694 | 2 | 18 | 6.808119 | 64 | 205 | 6801 | 36 | 100 | 6.166667 | 0 | 2 | 2 | 2 | 46 | 40 | 6.13 | 26 | 44 | 45 | 2.2 | 0.7 | 0.25 | 491.2452 | 346.7176 | 310.7438 | 320.7263 | 0 | 10.63 | 10.46 | 7.56 | 2.39 | 7.981877 | 140 | 60 | 36 | 5.4 | 9 | 7.8 | 7 | 6.2 | 6.8 | 4.2 | 6.2 | 7.8 | 6 | 48 | 48 | 72 | 72 | 48 | 48 | 48 | 48 | 48 | 48 | 700 | 0 | 24 | 24 | 0 | 454.98 | 454.98 | 0 | 14 | 46.524 | 31.60056 | 164.7493 | 45.8353 | 26.78368 | -1.872146 | 235.4962 | 89.42168 | 10.57832 | 0.5605817 | 2.183333 | 1.316667 | 0.9833333 | 0.1833333 | 0 | 120 | 63275.96 | 4054.551 | 7.850684 | 8.410578 | 420.6131 | 501.9845 | 99.43546 | 14.193 | 0 | 0.8550675 | 31.014 | 0 | 23 | 43 | 52.33333 | 205 | 18 | 210 | 320 | 2.5 | 1.5 | 1.1 | 0.2 | 49 | 12.41667 | 3.2 | 57.5 | 175 | 0 | 18 | 18 | 17 | 25 | 21 | 597.0858 | 466.7861 | 426.2708 | 432.2524 | -0.2080045 |  | -305.2414 | 645.5604 | 394 | -0.06458333 | 659.6978 | 22.5 | 20.68249 | 13.14461 | 33.8271 | 20.18015 | 10.33983 | 30.64978 | 196.0209 | 192 | 200 | 297.4936 | 293 | 301 | 298.0329 | 294 | 313 | 299.244 | 296 | 303 | 2.155703 | 1.8 | 2.8 | 1.317759 | 1 | 1.6 | 1.015237 | 0.9 | 1.2 | 0.174169 | 0.1 | 0.2 | 909.5655 | 905.5785 | 913.6302 | 8.129419 | 5.835608 | 10.94315 | 57.45675 | 58.871 | 33.2566 | 812.03125 | 1.161954 | 0.7622133 | 0.6852427 | 0.697555 | 21.83591 | 239.9358 | 196.3978 | 343.1096 | 3.1 | 3.1 | 4.2 | 4.3 | 4.2 | 4.3 | 294 | 260 | 150
2020-11-29 | 52.38 | 7.81 | 1.28 | 0.83 | 3.08 | 651 | 596.2592 | 1 | 49992.71 | 9.475 | 902.6786 | 908.6991 | 2079.232 | 304.6296 | 1625 | 784 | 648.0048 | 657.7503 | 25485.2 | 250 | 12.42217 | 46.34422 | 919.674 | 909.8918 | 875.5648 | 913.2234 | 915.5092 | 902.5293 | 912.6912 | 920.5089 | 909.0023 | 911.4039 | 12.263 | 7.5 | 31.59025 | 592.643 | 631.7 | 47.05 | 15.57 | 8.883716 | 59 | 3 | 2.708483 | 2 | 11.13 | 7.462441 | 51 | 201 | 6801 | 37 | 103 | 5.666667 | 0 | 2 | 2 | 2 | 45.73333 | 40.4 | 32.45 | 26 | 42 | 46 | 2.1 | 1 | 0.25 | 498.6937 | 349.8331 | 312.067 | 321.377 | 0 | 10.75 | 10.58 | 7.2 | 1.48 | 7.937878 | 148 | 67 | 33 | 5.6 | 9.4 | 7.4 | 7.1 | 6.4 | 6.2 | 5.4 | 6 | 7.8 | 6 | 48 | 48 | 72 | 72 | 48 | 48 | 48 | 48 | 48 | 48 | 700 | 0 | 24 | 24 | 0 | 0 | 0 | 0 | 0 | 48.2592 | 31.912 | 165.4694 | 47.14594 | 28.15998 | -1.622632 | 239.1526 | 88.9036 | 11.0964 | 0.5815625 | 2.2 | 1.4 | 1.066667 | 0.1833333 | 0 | 100 | 63230.49 | 4029.726 | 7.850684 | 8.541166 | 420.1142 | 525.6233 | 99.40885 | 14.193 | 0 | 0.9159127 | 16.821 | 0 | 23 | 41.66667 | 52 | 170 | 18 | 205 | 315 | 2.5 | 1.5 | 1.1 | 0.2 | 50 | 12.41667 | 5.1 | 57.96667 | 175 | 0 | 21 | 18 | 17 | 29 | 21 | 590.0939 | 465.4107 | 426.1673 | 429.976 | 0.5155752 |  | -287.746 | 645.7484 | 415 | -0.06458333 | 659.821 | 22.5 | 19.13925 | 13.84095 | 32.9802 | 16.94247 | 10.26201 | 28.05591 | 195.9907 | 193 | 199 | 297.419 | 293 | 302 | 297.9465 | 294 | 301 | 299.2752 | 296 | 305 | 2.154581 | 1.6 | 2.6 | 1.357164 | 1.1 | 1.6 | 1.067318 | 0.9 | 1.2 | 0.1938808 | 0 | 0.2 | 908.9436 | 903.4615 | 914.8005 | 8.238625 | 5.117706 | 11.7183 | 57.81942 | 59.11742 | 33.61976 | 796.875 | 1.163402 | 0.7656322 | 0.6904497 | 0.7048165 | 42.0576 | 243.1093 | 196.2199 | 344.3013 | 3 | 3.1 | 4.3 | 4.3 | 4.2 | 4.3 | 350 | 283 | 215
2020-11-30 | 52.94 | 7.96 | 1.25 | 1.13 | 3.28 | 635 | 582.9244 | 1 | 50877.89 | 9.441667 | 900.8441 | 910.5888 | 2105.09 | 303.9081 | 916.6667 | 806 | 640.2405 | 643.2818 | 19528.6 | 250 | 12.42765 | 46.50359 | 919.6874 | 914.0722 | 878.2421 | 916.6274 | 917.5535 | 902.9161 | 915.6239 | 919.9876 | 909.1387 | 910.7043 | 14.903 | 0 | 31.20353 | 573.703 | 604.1 | 47.05 | 28.27 | 7.347829 | 53 | 4 | 2.699907 | 1.8 | 1.3 | 7.582933 | 85 | 197 | 6801 | 39 | 107 | 5.5 | 0 | 2 | 2 | 2 | 45.83333 | 37.83333 | 66.81 | 24 | 42 | 44 | 2.1 | 1.9 | 0.25 | 501.9241 | 351.3121 | 311.5107 | 319.9037 | 0 | 10.86 | 10.6 | 7.9 | 1.6 | 7.854275 | 135 | 45 | 32 | 5 | 9 | 8 | 7 | 7.8 | 7 | 4.2 | 6.4 | 7.8 | 6 | 46 | 46 | 69 | 69 | 46 | 46 | 46 | 46 | 46 | 46 | 700 | 0 | 24 | 24 | 0 | 547.35 | 547.35 | 0 | 15 | 72.5744 | 30.51939 | 162.8625 | 46.04458 | 26.07664 | -1.713234 | 233.2705 | 89.55573 | 10.44427 | 0.5880888 | 1.9 | 1.333333 | 0.9666667 | 0.1833333 | 0 | 100 | 63811.26 | 4133.038 | 7.850684 | 8.331091 | 419.3358 | 561.1957 | 99.36881 | -10.458 | 0 | 0.9179912 | 27.279 | 19640 | 25 | 41.83333 | 51.86667 | 148 | 19 | 202 | 325 | 2.3 | 1.4 | 1.1 | 0.2 | 53 | 9.2 | 4.2 | 56.6 | 175 | 0 | 19 | 17 | 18 | 22 | 15 | 592.2156 | 462.6353 | 423.7809 | 430.0056 | 1.747718 |  | -252.6899 | 639.0424 | 230 | -0.06458333 | 653.1427 | 22.5 | 34.10378 | 2.820547 | 36.92433 | 7.568061 | 5.165082 | 11.48113 | 196.2972 | 187 | 200 | 297.5398 | 280 | 302 | 298.1801 | 285 | 302 | 299.2495 | 284 | 311 | 1.953284 | 1.5 | 2.5 | 1.335635 | 1 | 1.5 | 0.9454989 | 0.7 | 1.1 | 0.1900845 | 0.1 | 0.2 | 910.3915 | 899.3278 | 919.8639 | 8.828511 | 5.119019 | 11.87037 | 56.3437 | 58.3652 | 32.68597 | 996.640625 | 1.162955 | 0.7687729 | 0.6822376 | 0.7010265 | 59.75278 | 256.0323 | 197.7235 | 342.6107 | 3 | 3.1 | 4.1 | 4.2 | 4 | 4.2 | 263 | 230 | 150
2020-12-01 | 52.29 | 7.69 | 1.21 | 0.87 | 2.94 | 647 | 596.7388 | 1 | 50985.25 | 9.4 | 905.6589 | 912.1252 | 2161.356 | 305.7459 | 750 | 832 | 650.3136 | 655.4277 | 22167.6 | 250 | 10.27663 | 44.04726 | 919.2559 | 915.4983 | 885.3547 | 913.3034 | 920.0995 | 910.7973 | 911.3659 | 921.3266 | 910.0319 | 912.3222 | 14.903 | 5 | 31.39852 | 589.263 | 542.2 | 17.74374 | 15.83 | 7.07003 | 39 | 3 | 2.77006 | 1.5 | 2.4 | 6.862464 | 77 | 197 | 6801 | 1 | 2 | 5.666667 | 0 | 2 | 2 | 2 | 45.66667 | 39.66667 | 0 | 25 | 41 | 45 | 2.2 | 2.8 | 0.75 | 499.5597 | 352.6477 | 311.9981 | 322.6172 | 0 | 10.65 | 10.5 | 8.49 | 1.64 | 7.893672 |  |  |  | 5 | 9 | 7.8 | 8 | 6.2 | 7.2 | 4.8 | 6.4 | 7.8 | 5.6 | 48 | 48 | 49 | 75 | 44 | 48 | 48 | 48 | 48 | 48 | 700 | 0 | 24 | 24 | 0 | 559.95 | 559.95 | 0 | 17 | 71.7888 | 30.06692 | 163.6958 | 44.91121 | 26.54855 | -1.860663 | 233.2949 | 89.41773 | 10.58227 | 0.6483413 | 2.816667 | 1.383333 | 0.9733333 | 0.2 | 0 | 56 | 63538.63 | 4115.757 | 7.850684 | 8.331961 | 422.7349 | 538.657 | 99.39418 | 13.446 | 0 | 0.9223165 | 13.833 | 0 |  | 41.66667 | 45 | 155 | 20 | 205 | 323 | 3.7 | 1.7 | 1.14 | 0.2 | 7 | 12.76667 | 5.5 | 56.4 | 175 | 0 | 19 | 16 | 22 | 28 | 18 | 601.3886 | 465.6936 | 426.5305 | 429.7174 | 1.126274 |  | -254.9784 | 647 | 17 | 0 | 661.903 | 12.5 | 38.86884 | 1.758966 | 40.6278 | 15.25892 | 5.39852 | 23.04976 | 194.9887 | 181 | 199 | 297.2432 | 290 | 302 | 298.0474 | 295 | 303 | 299.2238 | 293 | 302 | 2.725357 | 1.9 | 5.3 | 1.368152 | 1 | 2.1 | 0.9259641 | 0.7 | 1.4 | 0.1911713 | 0.1 | 0.3 | 912.2653 | 899.2169 | 917.5786 | 6.877978 | 4.432166 | 10.34857 | 56.26416 | 57.613 | 35.22794 | 874.0625 | 1.255383 | 0.7674483 | 0.6798185 | 0.7014458 | 121.6042 | 255.1702 | 193.9119 | 341.8455 | 3.1 | 3.1 | 4.4 | 4.4 | 4.2 | 4.2 | 280 | 230 | 140
2020-12-02 | 52.97 | 7.4 | 1.3 | 0.72 | 3.28 | 623 | 558.554 | 0.9673611 | 48912.73 | 9.518182 | 887.9745 | 910.5798 | 2162.588 | 299.1422 | 430.7251 | 732 | 638.1347 | 626.1765 | 25636 | 250 | 7.803439 | 28.90242 | 912.748 | 913.9385 | 901.0289 | 899.0125 | 920.3674 | 917.9233 | 902.4242 | 917.196 | 912.5434 | 915.4184 | 13.092 | 5 | 31.23553 | 566.332 | 530.6 | 7.477753 | 15.87 | 6.712874 | 43 | 3 | 2.577169 | 2.1 | 1.2 | 5.943246 | 69 | 194 | 6801 | 2 | 7 | 4.833333 | 0 | 2 |  | 2 | 47.66667 | 37.59 | 0 | 24 | 23 | 45 | 2.2 | 0.9 | 0.25 | 476.207 | 342.2286 | 304.8382 | 315.7765 | 0 | 10.75 | 10.6 | 6.92 | 1.72 | 7.98541 | 165 | 58 | 32 | 6.1 | 9.8 | 7.6 | 7.1 | 6.8 | 7.8 | 5.2 | 7.2 | 8.8 | 6.4 | 38 | 38 | 2 | 57 | 38 | 38 | 38 | 38 | 38 | 38 | 700 | 0 | 23.21667 | 23.21667 | 0 | 704.87 | 704.87 | 0 | 21 | 75.684 | 31.04057 | 159.1147 | 41.25484 | 23.60965 | -2.499545 | 221.4796 | 90.4686 | 9.531399 | 0.6380686 | 2.78 | 1.26 | 1.072 | 0.22 | 0 | 49 | 61807.47 | 3980.704 | 7.850684 | 7.909987 | 424.5877 | 457.84 | 99.48514 | -3.546 | 0 | 0.8965554 | 27.279 | 9900 | 7 | 37.66667 | 37.33333 | 203 | 17 | 203 | 320 | 3.3 | 1.4 | 1.4 | 0.3 | 4 | 8.733333 | 4.1 | 55.73333 | 175 | 0 | 16 | 17 | 20 | 24 | 0 | 559.6477 | 466.0406 | 425.5525 | 431.3978 | 0.8980866 |  | -278.0699 | 645.5348 | 10 | -0.03263889 | 659.7645 | 17.5 | 27.41931 | 4.427252 | 31.84656 | 16.54275 | 8.148028 | 24.99516 | 194.7636 | 105 | 213 | 296.7071 | 100 | 317 | 297.5787 | 198 | 324 | 299.2143 | 290 | 308 | 2.812482 | 1.6 | 10.2 | 1.305569 | 0.3 | 22.1 | 1.103961 | 0.5 | 15.6 | 0.1797558 | 0 | 0.3 | 911.1875 | 876.9016 | 927.0372 | 7.096666 | 2.865857 | 21.63415 | 55.42888 | 57.60001 | 34.77403 | 1122.578125 | 1.276189 | 0.782274 | 0.7031774 | 0.7042773 | 140.0974 | 187.8245 | 212.8687 | 340.2582 | 3.1 | 3.2 | 4.1 | 4.2 | 4.2 | 4.3 | 382 | 281 | 219
2020-12-03 | 52.58 | 7.39 | 1.39 | 0.79 | 3.06 | 654 | 561.0516 | 1 | 51006.08 | 9.491667 | 901.0839 | 911.858 | 2213.156 | 303.9717 | 41.66667 | 838 | 657.5299 | 655.7443 | 24505 | 250 | 8.96517 | 35.30968 | 919.3211 | 913.81 | 892.9039 | 905.769 | 921.781 | 913.4509 | 907.9827 | 919.8451 | 913.2925 | 916.3725 | 14.262 | 5 | 31.69092 | 594.782 |  | 16.52 | 15.13 | 6.172659 | 43 | 3 | 2.787898 | 2 | 3.4 | 8.232286 | 60 | 193 | 6801 | 3 | 10 | 5.666667 | 0 | 2 | 2 | 2 | 49.5 | 40.16667 | 0 | 24 | 39 | 40 | 2.2 | 0.8 | 0.25 | 502.9969 | 345.8346 | 310.6709 | 320.6388 | 0 | 10.7 | 10.6 | 7.03 | 2.2 | 7.993798 | 160 | 60 | 30 | 5.4 | 8.9 |  | 7 | 6 | 6.6 | 5 | 6.2 | 7.8 | 6 | 46 | 46 | 1 | 69 | 46 | 46 | 46 | 46 | 46 | 46 | 700 | 0 | 24 | 24 | 0 | 670.84 | 670.84 | 2 | 16 | 74.2116 | 31.1807 | 162.7977 | 43.92892 | 25.51932 | -2.221372 | 230.0246 | 89.87154 | 10.12846 | 0.6249286 | 2.05 | 1.316667 | 1.05 | 0.1666667 | 0 | 35 | 63214.5 | 4051.737 | 7.850684 | 8.215164 | 421.1118 | 494.7375 | 99.44361 | 10.48 | 0 | 0.8578771 | 27.279 | 10480 | 7 | 42 | 51 | 166 | 18 | 203 | 315 | 2.8 | 1.6 | 1.2 | 0.2 | 8 | 11.58333 | 3.7 | 56.1 | 175 | 0 | 18 | 11 | 18 | 30 | 20 | 577.9658 | 465.8409 | 425.0086 | 430.3129 | 1.480043 |  | -269.9219 | 648.3875 | 34 | -0.03263889 | 662.6281 | 17.5 | 28.11075 | 5.732647 | 33.8434 | 13.48712 | 5.515239 | 23.94464 | 196.222 | 186 | 200 | 297.6279 | 293 | 301 | 297.9795 | 294 | 302 | 299.2863 | 296 | 302 | 2.007093 | 1.4 | 3.2 | 1.295701 | 0.9 | 1.6 | 1.041073 | 0.8 | 1.3 | 0.1916644 | 0.1 | 0.2 | 912.2733 | 905.33 | 917.9357 | 7.244261 | 4.205347 | 11.09023 | 55.78204 | 57.19797 | 33.51601 | 1008.59375 | 1.199474 | 0.7549059 | 0.6883494 | 0.7045264 | 96.49938 | 206.5215 | 202.8531 | 343.4345 | 3.1 | 3.1 | 4.3 | 4.4 | 4.2 | 4.3 | 309 | 284 | 210
2020-12-04 | 0 | 0 | 0 | 0 | 0 | 316 | 290.9468 | 0.5305556 | 50009.84 | 9.544444 | 861.4372 | 861.8749 | 1761.391 | 261.8175 | 78.53403 | 664 | 466.9197 | 505.9327 | 14853.8 | 250 | 11.78213 | 33.85797 |  | 806.2115 | 801.297 | [5 empty] | 833.3717 |  | 14.262 | 7.5 | 30.12724 | 299.842 | 268.7 | 16.46772 | 15.18 | 5.894893 | 110 | 5 | 2.745831 | 1.7 | 2.4 | 6.991652 | 58 | 183 | 6822 | 4 | 10 | 2.5 | 11.25 | 2 | 2 | 2 | 45 | 41 | 114.03 | 23 | 40 | 43 | 2.2 | 0.7 | 0.25 | 425.617 | 310.3328 | 268.9272 | 279.6447 | 0 | 10.67 | 10.6 | 7.03 | 2.68 | 7.916284 |  |  |  | 5.4 | 9.6 |  | 6.2 | 6.8 | 6.5 | 4.5 | 6.2 | 7.8 | 6 | 22 | 22 | 0 | 33 | 22 | 22 | 22 | 22 | 22 | 22 | 700 | 0 | 12.73333 | 12.73333 | 0 | 537.1 | 537.1 | 0 | 17 | 31.8468 | 26.32481 | 118.7916 | 28.23961 | 19.49454 | -4.436917 | 162.0888 | 90.71026 | 9.289736 | 0.5596802 | 2.92 | 4.46 | 1.8 | 0.36 | 0 | 60 | 53994.08 | 3123.041 | 7.848584 | 5.788885 | 410.2092 | 575.2232 | 99.35282 | 0.736 | 0 | 0.9207177 | 36.243 | 9700 | 7 | 34 | 50 | 144 | 27 | 225 | 315 | 3.9 | 7.2 | 2.7 | 0.7 | 11 | 7 | 3.1 | 55 | 174 | 0 | 22 | 14 | 20 | 48 | 20 | 306.0763 | 445.7331 | 408.0851 | 412.2931 | 0.4266654 |  | -126.3987 | 640.3812 | -280 | -0.5020833 | 656.5391 | 10 | 11.7661 | 6.609486 | 18.37559 | 9.494733 | 6.902965 | 15.17739 | 294.2918 | -20 | 1020 | 183.74 | -20 | 326 | 211.6266 | -20 | 325 | 137.711 | -123 | 306 | 2.157981 | 0.2 | 8.3 | 3.240385 | 0 | 14.5 | 1.342338 | 0 | 4 | 0.2294909 | 0 | 1.8 | 788.2344 | 554.379 | 930.4056 | 25.19095 | 3.850427 | 105.6021 | 50.4845 | 57.00344 | 32.3747 | 4012.734375 | 0.688482 | 0.7193597 | 0.7535561 | 0.4788534 | 53.17308 | 87.52241 | 169.3722 | 142.598 | 3.1 | 3.6 | 3.6 | 4.4 | 4.2 | 4.3 | 290 | 268 | 156
2020-12-05 | 53.88 | 7.04 | 1.35 | 0.91 | 2.7 | 659 | 562.2504 | 0.9895833 | 49500.76 | 9.483333 | 906.6962 | 908.2716 | 2222.371 | 311.8414 | 42.10526 | 787 | 654.9436 | 658.2306 | 25862.2 | 250 | 9.853615 | 39.69052 | 911.7693 | 909.8434 | 907.002 | 892.1596 | 917.0169 | 917.544 | 896.6121 | 914.225 | 910.0241 | 913.0238 | 4.755 | 7.5 | 31.69007 | 592.175 | 666.2 | 16.54507 | 10.01 | 5.435767 | 66 | 3 | 2.830106 | 2.1 | 1.5 | 6.994136 | 60 | 107 | 6922 | 5 | 14 | 5.5 | 0 | 2 | 2 | 2 | 47.66667 | 41 | 0 | 24 | 39 | 40 | 2.2 | 1.3 | 0.75 | 515.6929 | 356.6237 | 315.5767 | 329.2764 | 0 | 10.73 | 10.5 | 7.52 | 2.96 | 8.003577 | 161 | 56 | 36 | 5 | 11 |  | 7.4 | 6.7 | 7.8 | 4.7 | 7 | 8.7 | 7.1 | 46 | 46 | 0 | 69 | 46 | 46 | 46 | 46 | 46 | 46 | 700 | 0 | 23.75 | 23.75 | 0 | 444.27 | 444.27 | 0 | 14 | 54.9804 | 33.13118 | 163.6333 | 41.74575 | 24.64998 | -1.824308 | 228.2047 | 89.99772 | 10.00228 | 0.6298597 | 2.716667 | 3.333333 | 1.633333 | 0.2333333 | 0 | 45 | 62967.05 | 3999.479 | 7.848926 | 8.150168 | 419.9911 | 501.0534 | 99.43636 | -3.735 | 0 | 0.8531873 | 39.978 | 0 | 7 | 40 | 47.66667 | 145 | 20 | 215 | 310 | 3.5 | 5.7 | 2.2 | 0.3 | 24 | 9 | 3.2 | 56.8 | 174 | 0 | 18 | 13 | 16 | 0 | 0 | 586.8768 | 467.498 | 425.1761 | 430.2623 | 1.173972 |  | -260.3533 | 646.0167 | -251 | -0.5125 | 659.6711 | 12.5 | 10.72634 | 13.21818 | 23.94452 | 15.4886 | 8.225841 | 22.12895 | 195.2053 | 184 | 203 | 294.4445 | 284 | 302 | 297.0689 | 277 | 303 | 299.1375 | 291 | 305 | 2.646838 | 1.8 | 3.8 | 2.982748 | 1.4 | 5.6 | 1.519196 | 0.9 | 2.2 | 0.221125 | 0 | 0.4 | 909.3006 | 881.3342 | 920.5438 | 7.409733 | 4.099738 | 17.74752 | 56.06448 | 57.54815 | 34.83886 | 999.0625 | 1.207456 | 0.8834147 | 0.727612 | 0.6799206 | 115.0166 | 156.9308 | 246.6024 | 285.6351 | 3.2 | 3.2 | 3.5 | 3.6 | 4.2 | 4.2 | 346 | 278 | 208
2020-12-06 | 53.13 | 7.31 | 1.45 | 0.95 | 2 | 675 | 601.6372 | 1 | 50000.32 | 9.25 | 901.1468 | 913.7728 | 2253.171 | 310.3736 | 375 | 857 | 664.1606 | 662.1484 | 25560.6 | 250 | 10.73202 | 36.56676 | 915.2533 | 907.9343 | 920.1181 | 894.0856 | 924.7196 | 926.8736 | 900.0835 | 921.1144 | 920.1799 | 922.4063 | 0 | 5 | 31.7019 | 599 |  | 19.64747 | 10.47 | 4.936183 | 36 | 2 | 2.809004 | 2 | 1.5 | 8.025462 | 54 | 105 | 6922 | 6 | 17 | 5.5 | 0 | 2 | 2 | 2 | 47.66667 | 46 | 0 | 22 | 39 | 40 | 2.2 | 0.8 | 0.25 | 517.7771 | 352.6286 | 315.2159 | 327.6728 | 0 | 10.8 | 10.65 | 6.85 | 3.27 | 7.988275 | 160 | 48 | 28 | 6.2 | 9.2 | 7.6 | 7 | 8.2 | 5.6 | 7.2 | 8.2 | 7 | 8 | 34 | 34 | 0 | 51 | 34 | 34 | 34 | 34 | 34 | 34 | 700 | 0 | 24 | 24 | 0 | 0 | 0 | 0 | 0 | 57.6372 | 32.3491 | 164.1616 | 43.24973 | 25.83145 | -1.806016 | 231.4367 | 89.61901 | 10.38099 | 0.6275177 | 2.166667 | 2.066667 | 1.133333 | 0.2 | 0 | 40 | 63473.4 | 4049.633 | 7.848926 | 8.265597 | 419.9601 | 518.4703 | 99.41675 | 5.976 | 0 | 0.8913144 | 34.002 | 0 | 7 | 35 | 50 | 170 | 20 | 290 | 305 | 2.3 | 2.3 | 1.2 | 0.2 | 25 | 7.166667 | 2.8 | 56.33333 | 175 | 0 | 20 | 16 | 18 | 32 | 18 | 601.5525 | 466.3187 | 425.2224 | 429.4402 | 2.204446 |  | -266.7481 | 651.2984 | -206 | -0.5125 | 662.4645 | 17.5 | 16.46896 | 13.31903 | 29.78799 | 11.31281 | 6.046986 | 16.37057 | 195.9241 | 192 | 201 | 296.3452 | 290 | 302 | 297.8744 | 294 | 302 | 299.2939 | 296 | 302 | 2.182899 | 1.9 | 2.5 | 2.027009 | 1.5 | 2.5 | 1.160707 | 1 | 1.4 | 0.2 | 0.2 | 0.2 | 915.26 | 912.1531 | 919.2295 | 8.990564 | 6.574939 | 10.7544 | 56.48813 | 57.47033 | 33.64569 | 754.140625 | 1.187895 | 0.7953347 | 0.668253 | 0.6748759 | 98.45712 | 176.4364 | 200.3187 | 297.2063 | 3 | 3.2 | 3.7 | 4.1 | 4.2 | 4.2 | 333 | 285 | 193
2020-12-07 | 51.76 | 7.88 | 1.51 | 0.86 | 1.62 | 673 | 597.0224 | 1 | 50934.47 | 9.516667 | 910.1216 | 912.3093 | 2241.98 | 311.5773 | 125 | 866 | 675.1534 | 674.9211 | 25560.6 | 250 | 9.552443 | 35.13544 | 912.7339 | 906.562 | 913.5781 | 895.4382 | 925.0993 | 923.6397 | 902.3959 | 919.0278 | 917.7895 | 920.9913 | 0 | 5 | 31.72445 | 597.24 |  | 26.27605 | 10.93 | 4.261792 | 37 | 3 | 2.743909 | 2 | 2 | 6.955008 | 48 | 102 | 6922 | 8 | 21 | 7.5 | 0 | 2 | 2 | 2 | 44.66667 | 41.33333 | 0 | 23 | 37 | 40 | 2.1 | 0.6 | 0.25 | 530.4211 | 353.343 | 316.5382 | 328.3642 | 0 | 10.8 | 10.6 | 7.9 | 1.7 | 7.979226 | 160 | 48 | 28 | 4.4 | 10 |  | 7 | 6.6 |  | 4.8 | 7 | 8.4 | 6.6 | 62 | 62 | 0 | 93 | 62 | 62 | 62 | 62 | 62 | 62 | 700 | 0 | 24 | 24 | 0 | 681.49 | 681.49 | 0 | 21 | 73.5324 | 32.29629 | 164.4231 | 44.16084 | 26.90321 | -1.623801 | 233.8633 | 89.19052 | 10.80948 | 0.5832644 | 2.716667 | 1.633333 | 1.166667 | 0.2 | 0 | 43 | 63754.64 | 4082.764 | 7.848926 | 8.352262 | 420.3602 | 527.5015 | 99.40659 | 10.697 | 0 | 0.8871061 | 33.255 | 9950 | 8 | 40 | 52.66667 | 132 | 19 | 206 | 310 | 3.1 | 1.9 | 1.2 | 0.2 | 28 | 12 | 2.9 | 56.7 | 174 | 0 | 17 | 17 | 17 | 30 | 20 | 607.8557 | 467.094 | 426.7682 | 430.281 | 2.317228 | 87.64771 | -242.9015 | 654.6435 | -163 | -0.5125 | 664.0885 | 17.5 | 17.68007 | 13.61718 | 31.29725 | 9.900874 | 6.098874 | 13.69889 | 194.7771 | 178 | 206 | 297.0381 | 291 | 304 | 298.046 | 292 | 306 | 299.069 | 295 | 304 | 2.904831 | 2.1 | 3.4 | 1.661949 | 1.3 | 2 | 1.172115 | 1 | 1.3 | 0.2 | 0.2 | 0.2 | 913.6464 | 907.9852 | 918.1951 | 8.305431 | 6.39953 | 11.00837 | 56.3846 | 57.75564 | 33.50302 | 805.9375 | 1.249245 | 0.7713106 | 0.6693098 | 0.6757779 | 143.6052 | 177.434 | 189.8683 | 300.2073 | 3 | 3 | 4.1 | 4.3 | 4 | 4.2 | 290 | 254 | 120
2020-12-08 | 52.03 | 7.97 | 1.49 | 0.85 | 3.12 | 663 | 625.5096 | 1 | 50998.32 | 9.558333 | 913.2099 | 907.3817 | 2225.03 | 313.1849 | 41.66667 | 854 | 678.5113 | 681.492 | 29632.2 | 250 | 11.49054 | 42.36739 | 909.1588 | 901.9356 | 906.451 | 890.0653 | 921.4442 | 917.5988 | 897.175 | 915.2246 | 918.4286 | 918.7026 | 14.218 | 2.5 | 31.79948 | 600.158 | 654.1 | 26.29333 | 10.52 | #VALUE! | 36 | 2 | 2.696513 | 1.6 | 2.7 | 6.523347 | 40 | 101 | 6922 | 9 | 25 | 6.666667 | 0 | 2 | 2 | 2 | 45 | 40 | 0 | 22 | 38 | 39 | 2.2 | 0.8 | 0.25 | 533.7723 | 353.4535 | 317.9163 | 329.3184 | 0 | 10.71 | 10.49 | 8.54 | 3.18 | 7.918659 | 158 | 46 | 24 | 4.2 | 11 |  | 7 | 6.8 | 7.8 | 4.8 | 7 | 8.6 | 6.8 | 48 | 48 | 0 | 72 | 48 | 48 | 48 | 48 | 48 | 48 | 700 | 0 | 24 | 24 | 0 | 469.71 | 469.71 | 0 | 14 | 89.7996 | 31.5054 | 164.093 | 44.36234 | 26.67055 | -1.59489 | 233.531 | 89.26238 | 10.73762 | 0.5724863 | 2.216667 | 1.366667 | 1.016667 | 0.2 | 0 | 35 | 63886.81 | 4102.566 | 7.848926 | 8.340392 | 420.5046 | 527.4409 | 99.40666 | 4.482 | 0 | 0.9434534 | 28.773 | 0 | 8 | 38.33333 | 48.66667 | 165 | 20 | 206 | 314 | 2.9 | 1.6 | 1.2 | 0.2 | 29 | 11.53333 | 3.5 | 56.6 | 174 | 0 | 18 | 16 | 17 | 28 | 20 | 606.4229 | 466.2687 | 424.368 | 429.8915 | 1.836349 | 79.72174 | -252.4436 | 655.7596 | -130 | -0.5125 | 665.842 | 17.5 | 22.81389 | 11.33996 | 34.15385 | 12.33499 | 6.695451 | 20.52075 | 195.8913 | 186 | 205 | 297.2678 | 285 | 309 | 297.9881 | 283 | 302 | 299.316 | 294 | 306 | 2.240222 | 1.3 | 3.4 | 1.430478 | 1.1 | 1.9 | 1.059009 | 0.7 | 1.4 | 0.1854201 | 0.1 | 0.3 | 909.3221 | 896.7625 | 919.1885 | 8.917026 | 6.954675 | 10.88231 | 56.06929 | 57.05531 | 34.70918 | 710.703125 | 1.207882 | 0.7703524 | 0.6642892 | 0.6679647 | 116.9036 | 214.1166 | 188.7357 | 304.2964 | 3 | 3 | 4.2 | 4.2 | 4.2 | 4.2 | 291 | 278 | 143
2020-12-09 | 53.23 | 7.81 | 1.52 | 1.02 | 2.92 | 664 | 543.1632 | 1 | 50999.97 | 9.5 | 909.6504 | 901.8844 | 2212.014 | 311.7227 | 0 | 795 | 676.9572 | 679.3987 | 21715.2 | 250 | 10.56685 | 40.33804 | 904.4165 | 901.6587 | 898.9713 | 883.9732 | 915.515 | 911.7435 | 889.1504 | 909.6465 | 909.8549 | 911.107 | 14.218 | 5 | 31.948 | 603.538 | 560.8 | 26.27581 | 10.69 | 3.706375 | 63 | 3 | 3.279369 | 1.6 | 1.8 | 16.218 | 44 | 100 | 6922 | 10 | 29 | 6.166667 | 0 | 2 | 2 | 2 | 45.66667 | 40.33333 | 0 | 23 | 38 | 41 | 2.2 | 0.6 | 0.25 | 533.9802 | 351.7369 | 317.3992 | 327.0747 | 0 | 10.76 | 10.7 | 6.96 | 1.17 | 7.929421 | 130 | 78 | 30 | 6.2 | 8 | 6.2 | 7.6 | 7.8 | 8.8 | 6.6 | 8 | 7.2 | 7 | 46 | 50 | 7 | 86 | 46 | 46 | 46 | 46 | 46 | 46 | 700 | 14 | 10 | 24 | 0 | 786.29 | 786.29 | 3 | 19 | 73.8732 | 31.45038 | 163.3471 | 42.7545 | 24.31123 | -2.016 | 228.3968 | 90.23838 | 9.761623 | 0.5723733 | 1.9 | 1.483333 | 1.05 | 0.2 | 0 | 49 | 63939.83 | 4127.035 | 7.848926 | 8.157029 | 420.8624 | 462.5805 | 99.47967 | 6.723 | 0 | 0.8180169 | 22.05 | 0 | 8 | 38 | 50.33333 | 148 | 19 | 212 | 331 | 2.3 | 1.8 | 1.2 | 0.2 | 30 | 8.5 | 4.4 | 56.06667 | 174 | 0 | 17 | 18 | 19 | 26 | 18 | 598.4535 | 466.6539 | 424.8246 | 430.7221 | 1.383772 | 78.36688 | -256.089 | 656.7305 | -96 | -0.5125 | 667.3001 | 12.5 | 22.35756 | 10.97874 | 33.3363 | 14.85801 | 8.8354 | 23.11461 | 196.436 | 186 | 199 | 297.239 | 285 | 302 | 298.0058 | 274 | 309 | 299.1793 | 290 | 305 | 1.862498 | 1.3 | 2.5 | 1.506642 | 1 | 2.1 | 1.026568 | 0.8 | 1.3 | 0.1837488 | 0.1 | 0.2 | 903.5243 | 896.5127 | 913.088 | 8.470498 | 6.081427 | 10.76413 | 55.70993 | 56.66622 | 34.13853 | 690.546875 | 1.17441 | 0.7785027 | 0.665858 | 0.6615117 | 82.41579 | 139.4596 | 180.2239 | 308.1797 | 3 | 3 | 4.3 | 4.3 | 4.1 | 4.2 | 271 | 239 | 95
2020-12-10 | 47.45 | 8.1 | 1.58 | 1.02 | 3.08 | 661 | 594.5416 | 1 | 50991.27 | 9.5 | 918.9104 | 910.7582 | 2197.604 | 311.3303 | 41.66667 | 828 | 676.8614 | 642.5483 | 26013 | 250 | 10.96191 | 34.94707 | 917.1197 | 913.1358 | 899.4396 | 894.7371 | 924.7622 | 917.4922 | 897.9094 | 921.4697 | 919.0878 | 920.558 | 14.218 | 5 | 31.79443 | 600.898 | 476.5 | 26.27573 | 10.36 | 2.299026 | 52 | 3 | 2.820395 | 2.3 | 2.1 | 9.813902 | 77 | 97 | 6922 | 11 | 33 | 5.5 | 0 | 2 | 2 | 2 | 45 | 37.33333 | 0 | 24 | 41 | 45 | 2.2 | 1.1 | 0.75 | 538.9448 | 352.1979 | 316.6856 | 326.6375 | 0 | 10.74 | 10.53 | 7.24 | 1.34 | 7.963599 | 145 | 60 | 30 | 4.2 | 10.8 |  | 6 | 6.6 | 7.8 | 4.8 | 7.2 | 8.6 | 6.8 | 38 | 39 | 15 | 63 | 38 | 38 | 38 | 38 | 38 | 38 | 700 | 6 | 18 | 24 | 177.67 | 528.95 | 706.62 | 0 | 21 | 57.9216 | 30.87715 | 164.9875 | 45.1227 | 26.47737 | -1.730105 | 234.8575 | 89.46286 | 10.53714 | 0.5664733 | 1.933333 | 1.816667 | 1.066667 | 0.2 | 0 | 56 | 63509.96 | 4076.198 | 7.848926 | 8.387767 | 419.4709 | 505.2376 | 99.43165 | 7.826 | 0 | 0.8994578 | 23.544 | 9320 | 9 | 38.66667 | 51.66667 | 146 | 19 | 207 | 323 | 2.2 | 2 | 1.2 | 0.2 | 32 | 13.68333 | 4.2 | 55.9 | 174 | 0 | 17 | 18 | 18 | 31 | 20 | 604.0019 | 465.0931 | 425.4318 | 429.1068 | 1.582914 | 82.75657 | -264.0696 | 657.1805 | -65 | -0.5125 | 668.1347 | 12.5 | 23.36009 | 12.74769 | 36.10778 | 18.39972 | 10.14529 | 24.87844 | 196.4625 | 193 | 205 | 296.434 | 282 | 301 | 297.9222 | 275 | 301 | 299.3512 | 296 | 302 | 1.862146 | 1.5 | 2.8 | 1.835732 | 1.6 | 2.3 | 1.026493 | 0.9 | 1.4 | 0.1850058 | 0.1 | 0.2 | 913.0004 | 904.5387 | 920.9034 | 9.428187 | 7.360827 | 11.61562 | 55.91451 | 57.613 | 35.00747 | 732.96875 | 1.167558 | 0.7856245 | 0.6708946 | 0.6667351 | 77.59069 | 1.313669 | 181.5361 | 309.71 | 3 | 5 | 4 | 4.1 | 4.1 | 4.2 | 274 | 251 | 98
2020-12-11 | 50.94 | 8.42 | 1.6 | 1.18 | 3.63 | 661 | 513.0768 | 1 | 50967.67 | 9.55 | 912.4387 | 912.0545 | 2225.454 | 309.7738 | 41.66667 | 865 | 674.4634 | 641.0779 | 25636 | 250 | 11.47862 | 41.17389 | 912.7375 | 912.9163 | 910.3716 | 890.3309 | 927.0891 | 924.9651 | 898.1652 | 919.8603 | 918.9374 | 920.9144 | 14.23 | 2.5 | 31.71403 | 598.41 | 556.6 | 30.31918 | 10.72 | 1.704003 | 38 | 2.5 | 3.269161 | 1.5 | 4 | 7.896585 | 70 | 95 | 6922 | 13 | 36 | 6.333333 | 0 | 2 | 2 | 2 | 44.66667 | 39.33333 | 0 | 24 | 40 | 41 | 2.2 | 2.8 | 1.25 | 528.2476 | 350.4799 | 315.104 | 325.1592 | 0 | 10.6 | 10.4 | 7.54 | 1.76 | 7.983212 | 136 | 74 | 27 | 3.8 | 10.4 |  | 7 | 6.8 | 7.6 | 4.8 | 6.8 | 8.8 | 7 | 46 | 46 | 14 | 71 | 46 | 46 | 46 | 46 | 46 | 46 | 700 | 0 | 24 | 24 | 221.66 | 213.56 | 435.22 | 0 | 13 | 60.8568 | 30.21278 | 165.0349 | 45.51709 | 26.39197 | -1.525941 | 235.418 | 89.4375 | 10.5625 | 0.5308776 | 2.083333 | 1.783333 | 0.9166667 | 0.15 | 0 | 50 | 63438.36 | 4084.778 | 7.848926 | 8.407787 | 419.2706 | 514.6029 | 99.42111 | 11.644 | 0 | 0.776213 | 22.05 | 10150 | 10 | 38.66667 | 51 | 156 | 20 | 220 | 320 | 3 | 1.9 | 1 | 0.2 | 34 | 9 | 4.4 | 55.86667 | 174 | 0 | 17 | 17 | 17 | 31 | 20 | 601.3871 | 464.1966 | 424.6571 | 428.5244 | 1.288449 | 68.29451 | -266.3056 | 657.5447 | -34 | -0.5125 | 668.8113 | 12.5 | 30.69655 | 8.476903 | 39.17346 | 18.61973 | 12.57055 | 26.27913 | 195.8593 | 189 | 203 | 296.7845 | 291 | 303 | 298.3221 | 294 | 302 | 299.3071 | 296 | 304 | 2.230391 | 1.6 | 3.3 | 1.756718 | 1.5 | 2.4 | 0.9016679 | 0.8 | 1.1 | 0.1247431 | 0.1 | 0.2 | 913.5275 | 906.9136 | 918.0544 | 9.368043 | 6.652514 | 11.19919 | 55.75454 | 56.96453 | 31.9078 | 781.71875 | 1.209314 | 0.7821852 | 0.6692042 | 0.6642158 | 21.43345 | 60.70887 | 192.8714 | 309.0546 | 3 | 3 | 4 | 4.1 | 4.2 | 4.3 | 274 | 249 | 98
2020-12-12 | 50.27 | 9.01 | 1.62 | 1.52 | 3.28 | 662 | 621.3612 | 1 | 50903.88 | 9.436364 | 910.9669 | 913.3033 | 2229.601 | 308.779 | 208.3333 | 786 | 674.2454 | 663.5762 | 25636 | 250 | 9.505435 | 32.45518 | 916.5149 | 915.0485 | 906.681 | 896.1194 | 926.878 | 922.8687 | 900.9195 | 921.3961 | 914.225 | 917.1268 | 14.495 | 1.926 | 31.70557 | 598.981 | 582.7 | 30.64763 | 10.71 | 0.06656711 | 66 | 3 | 2.555654 | 2.2 | 4 | 7.328596 | 64 | 95 | 6922 | 14 | 40 | 6.166667 | 0 | 2 | 2 | 2 | 44.66667 | 40 | 0 | 24 | 40 | 43 | 2.2 | 1.1 | 1 | 526.1008 | 348.331 | 314.0585 | 324.2502 | 0 | 10.67 | 10.31 | 6.27 | 1.45 | 7.945032 | 140 | 69 | 35 | 3.8 | 10 |  | 7 | 6.6 | 7.8 | 4.8 | 7 | 8.6 | 7 | 46 | 46 | 72 | 69 | 46 | 46 | 46 | 46 | 46 | 46 | 700 | 2.166667 | 21.83333 | 24 | 0 | 414.15 | 414.15 | 0 | 13 | 51.2112 | 29.90428 | 165.1515 | 45.90379 | 27.2053 | -1.650749 | 236.6099 | 89.19971 | 10.80029 | 0.5335941 | 3.566667 | 1.666667 | 0.9166667 | 0.1333333 | 0 | 42 | 63369.3 | 4053.521 | 7.848926 | 8.450353 | 420.0695 | 528.0644 | 99.40595 | 8.217 | 0 | 0.9386121 | 13.833 | 0 | 10 | 39 | 49 | 165 | 19 | 200 | 315 | 4.3 | 2.1 | 1 | 0.2 | 35 | 10 | 5.5 | 56.23333 | 175 | 0 | 21 | 17 | 18 | 23 | 20 | 603.1757 | 465.5719 | 425.0979 | 429.9051 | 1.543319 | 75.01312 | -275.977 | 657.9325 | -2 | -0.5125 | 669.4801 | 12.5 | 32.08138 | 8.865087 | 40.94647 | 19.41676 | 12.90776 | 26.01974 | 193.4527 | 175 | 204 | 296.711 | 291 | 302 | 298.2905 | 294 | 302 | 299.1687 | 296 | 303 | 3.695465 | 2.9 | 5.2 | 1.805105 | 1.4 | 2.2 | 0.9365382 | 0.8 | 1 | 0.1542164 | 0.1 | 0.2 | 913.9254 | 909.8993 | 919.1257 | 8.094611 | 5.759356 | 10.80112 | 55.92092 | 57.10717 | 32.06343 | 843.125 | 1.354913 | 0.8043103 | 0.6959026 | 0.6806879 | 151.8976 | 99.71795 | 202.4201 | 307.8314 | 3 | 3 | 4 | 4.1 | 4.2 | 4.2 | 284 | 265 | 111
2020-12-13 | 50.55 | 8.3 | 1.64 | 1.34 | 3.66 | 660 | 626.754 | 1 | 51002.73 | 9.291667 | 905.8741 | 911.8205 | 2236.833 | 307.9559 | 125 | 908 | 675.7996 | 672.3508 | 25711.4 | 250 | 9.105148 | 31.22525 | 917.5053 | 914.6668 | 897.692 | 900.614 | 924.3592 | 916.6781 | 901.8975 | 921.1508 | 912.6817 | 915.8418 | 14.495 | 0 | 31.44417 | 595.295 | 602.4 | 30.63333 | 10.04 | -0.2904159 | 46 | 3 | 2.909897 | 1.4 | 1.4 | 9.620121 | 56 | 90 | 6922 | 15 | 44 | 6 | 0 | 2 | 2 | 2 | 45 | 39.66667 | 0 | 24 | 38 | 40 | 2.2 | 0.7 | 0.25 | 518.8928 | 350.1655 | 312.3929 | 323.9749 | 0 | 10.55 | 10.37 | 7.3 | 3.8 | 7.959823 | 122 | 75 | 35 | 5.4 | 9 | 7.8 | 7 | 6.2 | 6.8 | 4.2 | 6.2 | 7.8 | 6 | 46 | 46 | 69 | 69 | 44 | 46 | 46 | 46 | 46 | 46 | 700 | 0 | 24 | 24 | 0 | 0 | 0 | 0 | 0 | 59.754 | 29.79847 | 164.8361 | 46.0094 | 26.73238 | -1.697334 | 235.8805 | 89.38656 | 10.61344 | 0.5332846 | 3.183333 | 1.833333 | 0.95 | 0.1833333 | 0 | 34 | 63564.37 | 4087.095 | 7.848926 | 8.424305 | 420.0746 | 536.1073 | 99.3969 | 2.988 | 0 | 0.9496273 | 10.845 | 0 | 10 | 38.66667 | 49.66667 | 150 | 19 | 205 | 320 | 3.5 | 2.2 | 1 | 0.2 | 36 | 10.51667 | 6 | 55.83333 | 175 | 0 | 21 | 18 | 18 | 22 | 14 | 603.7344 | 463.9618 | 424.1774 | 429.5851 | 1.484974 | 75.04209 | -256.2167 | 658.0981 | 28 | -0.5125 | 669.8817 | 12.5 | 32.1563 | 9.05333 | 41.20963 | 18.33928 | 12.84291 | 25.21563 | 194.2918 | 189 | 199 | 296.5356 | 285 | 302 | 298.1021 | 295 | 302 | 299.3646 | 297 | 302 | 3.191575 | 2.7 | 3.7 | 1.799034 | 1.4 | 2.4 | 0.9350012 | 0.8 | 1.1 | 0.1655023 | 0.1 | 0.2 | 912.225 | 891.3461 | 917.7042 | 7.657175 | 4.248511 | 16.63972 | 55.80239 | 57.19797 | 31.14262 | 800.46875 | 1.360343 | 0.776626 | 0.6725702 | 0.6716945 | 134.8207 | 132.2649 | 207.4294 | 305.3495 | 3 | 3 | 4 | 4.2 | 4.2 | 4.2 | 294 | 270 | 143
2020-12-14 | 50.84 | 8.45 | 1.67 | 1.33 | 3.08 | 660 | 595.7784 | 1 | 50157.37 | 9.483333 | 899.4617 | 910.9957 | 2216.004 | 305.7456 | 166.6667 | 873 | 680.0929 | 672.6755 | 25636 | 250 | 7.940088 | 35.80046 | 915.7373 | 911.2199 | 892.6872 | 909.1453 | 921.314 | 910.2065 | 908.745 | 918.9107 | 911.5363 | 913.0122 | 15.873 | 0 | 31.41536 | 596.673 | 541.1 | 30.63333 | 6.59 | -3.314005 | 64 | 3 | 2.521793 | 2 | 1 | 6.07585 | 62 | 91 | 6922 | 17 | 48 | 5.5 | 0 | 2 | 2 | 2 | 47 | 41 | 0 | 24 | 38 | 40 | 2.3 | 1 | 0.25 | 513.0423 | 347.7266 | 309.9853 | 321.5027 | 0 | 10.69 | 10.3 | 7.3 | 1.8 | 7.910641 | 127 | 44 | 30 | 4.2 | 10 | 8 | 7 | 7.8 | 8 | 7 | 7.8 | 9 | 7.2 | 48 | 48 | 72 | 72 | 50 | 48 | 48 | 48 | 48 | 48 | 700 | 9.5 | 14.5 | 24 | 0 | 830.15 | 830.15 | 0 | 25 | 49.6284 | 31.15454 | 165.4226 | 48.17021 | 27.81006 | -1.547522 | 239.8554 | 89.05068 | 10.94932 | 0.4988093 | 2.583333 | 1.583333 | 1.016667 | 0.1833333 | 0 | 42 | 63558.43 | 4071.155 | 7.848926 | 8.566264 | 417.6298 | 536.2797 | 99.3967 | -2.756 | 0 | 0.9026945 | 24.291 | 10690 | 11 | 37 | 49 | 196 | 19 | 309 | 372 | 3 | 1.8 | 1.2 | 0.2 | 38 | 11.25 | 4.4 | 56.2 | 175 | 0 | 15 | 15 | 19 | 20 | 20 | 604.3575 | 462.7302 | 425.4947 | 430.1971 | 1.106528 | 67.87312 | -266.6953 | 658.2391 | 58 | -0.5125 | 670.3259 | 17.5 | 22.35174 | 12.86909 | 35.22082 | 16.14288 | 11.0272 | 22.45318 | 195.1958 | 177 | 207 | 296.8234 | 292 | 302 | 297.9422 | 294 | 302 | 299.2571 | 295 | 303 | 2.648126 | 1.7 | 3.6 | 1.607409 | 1.3 | 2.1 | 1.067578 | 0.8 | 1.4 | 0.1751296 | 0.1 | 0.2 | 911.0178 | 903.6609 | 919.4916 | 6.049505 | 4.031232 | 8.798059 | 55.83347 | 57.41844 | 35.07232 | 715.46875 | 1.297012 | 0.7808676 | 0.6803324 | 0.6745565 | 79.83079 | 171.0397 | 199.0637 | 310.9041 | 3 | 3.1 | 4.1 | 4.2 | 4.2 | 4.2 | 318 | 276 | 116
2020-12-15 | 51.39 | 8.04 | 1.66 | 1.3 | 2.82 | 659 | 559.78 | 1 | 50085.44 | 9.508333 | 898.4278 | 907.3013 | 2200.304 | 305.3149 | 0 | 770 | 661.9498 | 640.9209 | 25786.8 | 250 | 10.95169 | 41.08846 | 915.9233 | 910.9719 | 880.4598 | 910.3503 | 916.1989 | 900.9762 | 907.087 | 916.4432 | 911.4648 | 910.5109 | 14.903 | 5 | 31.56738 | 599.823 |  | 29.00117 | 6.68 | 13.0933 | 39 | 3 | 2.363873 | 1.5 | 1.3 | 7.411201 | 58 |  | 6922 | 18 | 51 | 7.666667 | 0 | 2 | 2 | 2 | 45.66667 | 40.66667 | 0 | 25 | 40 | 41 | 2.3 | 0.6 | 0.25 | 509.6094 | 347.657 | 309.5883 | 321.0749 | 0 | 10.69 | 10.48 | 8.03 | 1.67 | 7.988212 | 145 | 50 | 30 | 5.6 | 9 | 7.8 | 7.2 | 6.2 | 6.8 | 5.6 | 6.2 | 7.8 | 6 | 48 | 48 | 66 | 72 | 48 | 48 | 48 | 48 | 48 | 48 | 700 | 0 | 24 | 24 | 0 | 532.17 | 532.17 | 0 | 15 | 59.61 | 30.13396 | 164.586 | 46.68219 | 24.92079 | -2.623333 | 233.5656 | 90.45345 | 9.546549 | 0.591178 | 2.35 | 1.566667 | 1.016667 | 0.1833333 | 0 | 40 | 63521.32 | 4129.002 | 7.848926 | 8.34163 | 416.1703 | 430.3713 | 99.51592 | 13.446 | 0 | 0.8494385 | 10.845 | 0 | 11 | 38.33333 | 48 | 178 | 20 | 250 | 324 | 3 | 1.9 | 1.3 | 0.2 | 39 | 9 | 5.9 | 55.45667 | 174 | 0 | 17 | 17 | 18 | 28 | 13 | 589.2784 | 461.3663 | 426.5237 | 432.7608 | 1.07657 | 92.5774 | -241.6827 | 658.2916 | 87 | -0.5125 | 670.5728 | 17.5 | 25.90925 | 11.4669 | 37.37615 | 17.58837 | 12.24632 | 23.47775 | 195.8718 | 191 | 210 | 297.1699 | 292 | 302 | 298.0801 | 294 | 302 | 299.3392 | 296 | 303 | 2.232541 | 1.6 | 3.8 | 1.555167 | 1.1 | 2.4 | 0.9994051 | 0.8 | 1.5 | 0.1518773 | 0 | 0.3 | 908.38 | 899.4207 | 915.744 | 7.683271 | 4.964722 | 11.62748 | 55.1691 | 56.39388 | 35.53922 | 662.421875 | 1.276989 | 0.7806193 | 0.6795032 | 0.6771962 | 95.74361 | 186.4013 | 199.2004 | 315.042 | 2.8 | 3 | 4.1 | 4.3 | 4.2 | 4.3 | 292 | 263 | 137
2020-12-16 | 52.51 | 7.38 | 1.64 | 1.36 | 2.74 | 615 | 546.14 | 1 | 49986.11 | 9.533333 | 887.4319 | 896.224 | 2222.19 | 304.739 | 0 | 804 | 640.9509 | 637.7335 | 25786.8 | 250 | 11.69047 | 44.66343 | 901.4473 | 904.5206 | 877.6871 | 883.9329 | 910.4497 | 900.208 | 885.8194 | 905.727 | 904.6372 | 903.0538 | 14.903 | 5 | 29.56217 | 561.103 | 508.2 | 21.91826 | 6.95 | 12.81549 | 43 | 3 | 2.434104 | 2.1 | 1.7 | 8.63165 | 52 | 163 | 6922 | 19 | 55 | 5.666667 | 0 | 2 | 2 | 2 | 48.66667 | 45 | 0 | 24 | 39 | 42 | 2.2 | 1.4 | 0.75 | 503.3131 | 345.3934 | 308.8328 | 320.319 | 0 | 10.68 | 10.42 | 7.57 | 0.97 | 7.9697 | 127 | 50 | 30 | 3.2 | 9.2 | 8.2 | 7 | 6.8 | 7.6 | 4.6 | 6.8 | 8.4 |  | 46 | 46 | 69 | 69 | 44 | 44 | 44 | 44 | 44 | 27 | 700 | 0 | 24 | 24 | 228 | 472.53 | 700.53 | 0 | 22 | 59.61 | 30.84828 | 159.2017 | 40.82829 | 20.50473 | -2.626095 | 217.9086 | 91.79535 | 8.20465 | 0.6097633 | 2.4 | 1.516667 | 1 | 0.1833333 | 0 | 68 | 63025.38 | 4123.426 | 7.848926 | 7.78245 | 419.7808 | 305.8444 | 99.65605 | 0.747 | 0 | 0.8880325 | 10.098 | 0 | 11 | 36.5 | 50.5 | 141 | 19 | 224 | 319 | 2.9 | 2 | 1.1 | 0.2 | 41 | 11.08333 | 6.7 | 55.56667 | 175 | 0 | 20 | 19 | 20 | 28 | 7 | 553.2334 | 459.9205 | 423.5832 | 428.2235 | 1.648356 | 83.63896 | -244.7123 | 655.4964 | 72 | -0.5125 | 667.9469 | 17.5 | 20.01476 | 8.54045 | 28.55521 | 13.79301 | 4.685204 | 25.12486 | 195.7029 | 185 | 207 | 297.2608 | 281 | 314 | 298.026 | 279 | 310 | 299.4024 | 296 | 305 | 2.328573 | 1.6 | 3.3 | 1.505102 | 1.2 | 2.2 | 0.9485949 | 0.7 | 1.3 | 0.1740833 | 0 | 0.2 | 896.8675 | 889.2299 | 917.8241 | 9.409 | 5.304975 | 12.04852 | 55.22276 | 56.26418 | 34.47572 | 616.40625 | 1.272348 | 0.7781865 | 0.6795562 | 0.6795041 | 97.29344 | 197.9226 | 203.2951 | 315.7043 | 3 | 3 | 4.1 | 4.4 | 4.2 | 4.2 | 384 | 347 | 276
2020-12-17 | 52.13 | 7.36 | 1.68 | 1.13 | 2.76 | 613 | 548.8788 | 1 | 50035.94 | 9.3 | 874.8968 | 895.2814 | 2249.383 | 303.1727 | 0 | 731 | 638.9134 | 633.189 | 25334.4 | 250 | 9.379889 | 36.69073 | 899.4078 | 901.2801 | 880.686 | 883.1853 | 908.2706 | 900.5863 | 886.0051 | 902.8299 | 900.2353 | 898.8908 | 14.825 | 5 | 29.37012 | 559.265 | 422.7 | 11.09571 | 6.5 | 9.707358 | 36 | 3 | 2.981977 | 2.2 | 1.9 | 7.290709 | 59 | 161 | 6922 | 20 | 58 | 6.5 | 0 | 2 | 2 | 2 | 50.33333 | 45.33333 | 0 | 24 | 40 | 40 | 2.2 | 0.8 | 0.25 | 498.3906 | 343.0859 | 306.8267 | 318.9038 | 0 | 10.78 | 10.57 | 7.5 | 1 | 7.861839 | 130 | 52 | 33 | 3.2 | 9.2 | 8 | 7 | 6.6 | 7.8 | 6.4 | 7.4 | 8 | 5.4 | 46 | 46 | 69 | 69 | 46 | 46 | 46 | 46 | 46 | 46 | 700 | 6.083333 | 17.91667 | 24 | 0 | 526.04 | 526.04 | 0 | 15 | 66.8388 | 30.4379 | 157.7226 | 37.60525 | 18.26663 | -3.346312 | 210.2481 | 92.90347 | 7.096527 | 0.5959645 | 2.083333 | 1.266667 | 0.8666667 | 0.15 | 0 | 43 | 63011.14 | 4140.34 | 7.848926 | 7.508862 | 421.2197 | 289.9975 | 99.67388 | 12.961 | 0 | 0.8953977 | 7.857 | 10720 | 12 | 37.33333 | 50.33333 | 139 | 20 | 224 | 318 | 2.4 | 1.5 | 1 | 0.2 | 43 | 10.5 | 6.3 | 55.56667 | 175 | 0 | 21 | 19 | 18 | 25 | 6 | 546.5269 | 461.9094 | 425.0198 | 429.6771 | 1.716451 | 83.58297 | -249.9763 | 652.9189 | 55 | -0.5125 | 665.5134 | 17.5 | 20.88354 | 8.212462 | 29.096 | 11.61943 | 4.918662 | 22.99789 | 196.087 | 188 | 200 | 297.3898 | 293 | 301 | 298.2811 | 293 | 302 | 299.2393 | 296 | 303 | 2.07881 | 1.5 | 2.9 | 1.293245 | 1 | 1.8 | 0.8997871 | 0.7 | 1.3 | 0.1614109 | 0 | 0.2 | 896.1871 | 887.1915 | 905.3213 | 7.977011 | 5.993237 | 12.87764 | 55.66229 | 56.69217 | 32.33579 | 478.4375 | 1.271958 | 0.7740026 | 0.680862 | 0.6758524 | 111.4252 | 224.6451 | 202.4506 | 320.1007 | 3 | 3 | 4.2 | 4.2 | 4.2 | 4.3 | 372 | 350 | 242
2020-12-18 | 50.78 | 7.57 | 1.8 | 1.08 | 2.7 | 594 | 489.804 | 1 | 47153.17 | 9.425 | 857.7992 | 906.4515 | 2251.311 | 296.7202 | 0 | 751 | 616.6715 | 606.2116 | 25862.2 | 250 | 9.366044 | 39.88548 | 908.2522 | 908.1855 | 902.2658 | 890.6841 | 916.8925 | 916.8723 | 898.1077 | 910.3523 | 905.8364 | 906.381 | 14.825 | 5 | 28.17529 | 542.545 | 455.2 | 10.7203 | -1.35 | 9.3502 | 46 | 3 | 2.464148 | 2.2 | 2.8 | 6.692906 | 56 | 159 | 6922 | 21 | 62 | 8.25 | 0 | 2 | 2 | 2 | 53 | 49.33333 | 0 | 24 | 40 | 42 | 2.3 | 0.9 | 0.25 | 484.9642 | 336.4868 | 301.2372 | 311.57 | 0 | 10.88 | 10.6 | 8.5 | 1.9 | 7.962392 | 145 | 50 | 40 | 4.6 | 10 |  | 7 | 6.6 | 7.6 | 4.8 | 6.6 | 8.2 | 6.6 | 48 | 48 | 72 | 72 | 48 | 48 | 48 | 48 | 48 | 48 | 700 | 7.5 | 16.5 | 24 | 0 | 598.68 | 598.68 | 0 | 18 | 68.124 | 30.69612 | 155.0163 | 34.35064 | 15.95471 | -3.774241 | 201.5474 | 93.95652 | 6.043475 | 0.5740515 | 1.85 | 1.25 | 0.7833333 | 0.15 | 0 | 60 | 61413.95 | 3975.912 | 7.848926 | 7.198121 | 422.0261 | 224.594 | 99.74746 | -5.314 | 0 | 0.8245859 | 24.291 | 11120 | 14 | 36 | 50.33333 | 200 | 20 | 216 | 318 | 2.3 | 1.5 | 1 | 0.2 | 45 | 9 | 4.2 | 55.6 | 174 | 0 | 16 | 18 | 17 | 16 | 0 | 514.5482 | 460.0959 | 421.6231 | 427.9553 | 0.6199247 | 74.26916 | -240.5569 | 649.5497 | 19 | -0.5125 | 662.2717 | 17.5 | 19.16424 | 6.400309 | 25.56455 | 16.78085 | 6.31935 | 25.07297 | 196.2738 | 191 | 206 | 297.5002 | 287 | 303 | 298.4872 | 295 | 302 | 299.3705 | 296 | 302 | 1.976719 | 1.3 | 3 | 1.285784 | 1 | 1.8 | 0.826235 | 0.6 | 1.2 | 0.1384641 | 0 | 0.2 | 907.014 | 884.9199 | 916.4357 | 6.734156 | 4.274432 | 13.79694 | 55.45301 | 56.6403 | 34.87777 | 394.84375 | 1.264246 | 0.7736488 | 0.6784154 | 0.6707453 | 122.8201 | 218.6858 | 201.3618 | 318.6795 | 3 | 3 | 4.3 | 4.3 | 4.2 | 4.2 | 408 | 404 | 373
2020-12-19 | 51.38 | 7.33 | 1.85 | 1.03 | 2.8 | 583 | 475.8348 | 1 | 46000.16 | 9.35 | 846.7968 | 907.678 | 2231.281 | 292.6435 | 0 | 769 | 609.8141 | 598.4071 | 25409.8 | 250 | 9.799702 | 39.35407 | 910.2969 | 906.6014 | 904.8707 | 892.3996 | 917.8789 | 917.5072 | 899.5754 | 912.2937 | 909.1379 | 909.7197 | 14.758 | 5 | 27.65951 | 532.798 | 401.8 | 10.70995 | -1 | 9.112104 | 36 | 2 | 2.872261 | 1.9 | 8.4 | 8.093472 | 71 | 158 | 6922 | 22 | 66 | 7 | 0 | 2 | 2 | 2 | 53.66667 | 50.33333 | 0 | 24 | 40 | 43 | 2.2 | 1.8 | 0.75 | 472.6998 | 332.0109 | 297.608 | 306.8083 | 0 | 10.78 | 10.6 | 7.2 | 2.17 | 8.001773 | 142 | 56 | 37 | 3.2 | 8.6 | 8.3 | 9 | 6.2 | 6.8 | 4.2 | 6.4 | 7.8 | 5.6 | 46 | 46 | 69 | 69 | 46 | 46 | 46 | 46 | 46 | 46 | 700 | 0 | 24 | 24 | 161.43 | 177.51 | 338.94 | 0 | 11 | 55.8948 | 30.5618 | 155.8782 | 34.22741 | 15.54964 | -3.579884 | 202.0753 | 94.07659 | 5.923413 | 0.5544582 | 1.9 | 1.283333 | 0.7666667 | 0.1166667 | 0 | 65 | 60579.31 | 3864.674 | 7.848926 | 7.216977 | 419.6096 | 216.5548 | 99.7565 | 10.893 | 0 | 0.8161832 | 25.038 | 11640 | 15 | 37.33333 | 51.66667 | 115 | 20 | 205 | 310 | 2.4 | 1.7 | 1 | 0.2 | 47 | 8.5 | 4 | 55.83333 | 174 | 0 | 21 | 20 | 22 | 25 | 0 | 506.1093 | 460.1262 | 422.3022 | 429.5315 | 0.05149679 | 78.12024 | -224.9928 | 645.95 | -28 | -0.5125 | 658.7822 | 17.5 | 20.55169 | 6.121959 | 26.67365 | 17.46933 | 8.58898 | 28.76923 | 196.4106 | 193 | 200 | 297.6954 | 293 | 302 | 298.4626 | 294 | 303 | 299.29 | 293 | 306 | 1.840097 | 1.4 | 2.7 | 1.248573 | 1 | 1.8 | 0.7739618 | 0.6 | 1.1 | 0.1093322 | 0 | 0.2 | 907.7619 | 895.279 | 919.5443 | 5.855981 | 3.919019 | 7.621356 | 55.56383 | 56.74403 | 34.39791 | 355.390625 | 1.252751 | 0.7727344 | 0.6782071 | 0.6654351 | 126.6417 | 221.2184 | 204.3171 | 318.2257 | 3 | 3 | 4.2 | 4.2 | 4.1 | 4.3 | 411 | 403 | 418
2020-12-20 | 51.89 | 7.5 | 1.85 | 1.02 | 3.16 | 586 | 500.7372 | 1 | 45683.49 | 9.283333 | 831.2734 | 892.4384 | 2209.162 | 290.0156 | 0 | 727 | 594.5602 | 583.8106 | 26013 | 250 | 10.91224 | 46.22443 | 892.5633 | 893.8321 | 888.6608 | 876.9541 | 903.9243 | 902.8027 | 884.838 | 895.9318 | 894.6349 | 895.0503 | 14.575 | 5 | 27.75049 | 535.255 | 633 | 8.005 | -1.39 | 8.794653 | 36 | 2 | 3.792603 | 2.1 | 3.5 | 8.569851 | 66 | 156 | 6922 | 23 | 70 | 5 | 0 | 2 | 2 | 2 | 53.33333 | 61 | 0 | 24 | 40 | 42 | 2.2 | 1.3 | 0.75 | 463.7318 | 329.0721 | 294.9572 | 303.9417 | 0 | 10.82 | 10.62 | 7.68 | 2.76 | 7.987442 | 127 | 58 | 36 | 3.2 | 9.2 | 8.2 | 7 | 6 | 6.8 | 4.4 | 6.4 | 5.8 | 5.6 | 48 | 48 | 72 | 72 | 48 | 48 | 48 | 48 | 48 | 48 | 700 | 0 | 24 | 24 | 0 | 0 | 0 | 0 | 0 | 65.7372 | 31.17565 | 153.6419 | 32.36226 | 14.24736 | -3.846322 | 196.4052 | 94.70429 | 5.295707 | 0.5115556 | 2.316667 | 1.383333 | 0.7666667 | 0.1166667 | 0 | 30 | 59896.62 | 3793.324 | 7.848926 | 7.014471 | 420.6313 | 192.3331 | 99.78374 | 21.54805 | 0 | 0.8545003 | 3.489954368 | 0 | 15 | 33.03333 | 49 | 120 | 17 | 205 | 310 | 3.1 | 1.9 | 1 | 0.2 | 50 | 9.666667 | 6.8 | 55.9 | 175 | 0 | 17 | 21 | 22 | 22 | 0 | 486.9371 | 457.2572 | 418.158 | 425.536 | 0.5207559 | 78.6474 | -220.2172 | 642.8736 | -72 | -0.5125 | 655.7953 | 17.5 | 16.45679 | 5.186402 | 21.6432 | 13.7675 | 7.499562 | 22.18082 | 195.7228 | 192 | 201 | 297.5448 | 292 | 307 | 298.4433 | 293 | 307 | 299.304 | 297 | 302 | 2.322581 | 1.9 | 3.2 | 1.336519 | 1 | 2 | 0.7871528 | 0.6 | 1 | 0.1235231 | 0 | 0.2 | 892.6177 | 872.8702 | 907.4612 | 6.199191 | 4.282416 | 9.517395 | 55.64362 | 56.58841 | 34.15149 | 304.296875 | 1.280458 | 0.777232 | 0.6814002 | 0.6648551 | 148.8076 | 213.2562 | 203.6928 | 316.2101 | 3 | 3 | 4.3 | 4.4 | 4.2 | 4.2 | 408 | 401 | 428
2020-12-21 | 50.57 | 7.27 | 1.87 | 1.07 | 3.38 | 586 | 494.0488 | 1 | 45835.43 | 9.408333 | 834.8111 | 901.7317 | 2212.332 | 290.5132 | 0 | 792 | 607.021 | 596.4652 | 25636 | 250 | 8.436354 | 32.53934 | 902.6519 | 903.3366 | 898.4784 | 885.2126 | 913.0678 | 912.376 | 893.9324 | 904.7981 | 904.7466 | 905.3845 | 14.148 | 5 | 27.76758 | 534.828 | 566.4 | 10.68244 | -1.43 | 8.239146 | 75 | 4 | 2.324242 | 2.1 | 2.5 | 7.31431 | 61 | 154 | 6922 | 25 | 73 | 7.083333 | 0 | 2 | 2 | 2 | 54 | 51.33333 | 0 | 23 | 41 | 42 | 2.2 | 1.4 | 0.75 | 468.3024 | 330.4481 | 295.2246 | 303.5963 | 0 | 10.87 | 10.75 | 8.2 | 10.4 | 7.977427 | 140 | 58 | 30 | 3.2 | 9.2 | 8.2 | 7 | 6.4 | 7 | 4.4 | 6.5 | 8 | 5.5 | 48 | 48 | 72 | 72 | 48 | 48 | 48 | 48 | 48 | 48 | 700 | 1.616667 | 22.38333 | 24 | 0 | 797.49 | 797.49 | 0 | 24 | 61.5588 | 31.15142 | 155.7486 | 34.07934 | 15.07024 | -4.371022 | 200.5271 | 94.66445 | 5.335547 | 0.5220843 | 2.033333 | 1.366667 | 0.8333333 | 0.1666667 | 0 | 35 | 60244.69 | 3814.415 | 7.848926 | 7.161683 | 421.0085 | 243.5434 | 99.72614 | 11.03595 | 0 | 0.8430867 | 16.074 | 23620 | 18 | 34 | 50.66667 | 153 | 17 | 202 | 309 | 2.5 | 1.8 | 1 | 0.2 | 53 | 11.38333 | 5.2 | 55.4 | 174 | 0 | 20 | 22 | 23 | 19 | 0 | 504.1718 | 459.944 | 421.9611 | 430.1243 | 0.2388151 | 59.16066 | -241.8425 | 640.0976 | -116 | -0.5125 | 653.0791 | 17.5 | 17.7832 | 6.246446 | 24.02965 | 13.72642 | 7.629243 | 22.38833 | 196.271 | 184 | 203 | 297.2951 | 293 | 302 | 298.3552 | 288 | 303 | 299.303 | 296 | 303 | 1.991311 | 1.5 | 2.7 | 1.423889 | 1 | 2 | 0.849044 | 0.5 | 1 | 0.1541215 | 0 | 0.2 | 902.7088 | 894.2339 | 908.4962 | 6.252443 | 4.639386 | 7.989929 | 55.49132 | 56.39388 | 32.99722 | 348.203125 | 1.229636 | 0.7841388 | 0.6874568 | 0.6661433 | 114.6553 | 209.5429 | 199.0249 | 319.663 | 3 | 3 | 4.2 | 4.3 | 4.2 | 4.3 | 408 | 404 | 421
2020-12-22 | 51.78 | 7.59 | 1.97 | 1.06 | 3.58 | 588 | 490.7356 | 1 | 45953.2 | 9.266667 | 841.8013 | 905.3401 | 2227.521 | 292.4451 | 0 | 735 | 611.4745 | 616.3196 | 31818.8 | 250 | 9.473991 | 39.05097 | 908.1548 | 908.0003 | 899.0724 | 888.8407 | 916.5315 | 915.5858 | 896.0922 | 910.4436 | 907.2633 | 907.6514 | 14.148 | 5 | 27.82292 | 536.588 | 531.6 | 12.44143 | -1.28 | 8.001083 | 42 | 3 | 3.186907 | 1.6 | 3.2 | 8.562398 | 57 | 151 | 6922 | 26 | 76 | 5 | 0 | 2 | 2 | 2 | 53.33333 | 51 | 12.39 | 24 | 40 | 42 | 2.3 | 0.7 | 0.25 | 470.095 | 330.9353 | 297.4626 | 305.2507 | 0 | 10.8 | 10.74 | 7.71 | 1.67 | 8.002088 | 130 | 74 | 30 | 3 | 9.2 | 8 | 7 | 6.4 | 7 | 4.2 | 6.4 | 8 | 5.8 | 46 | 46 | 69 | 69 | 44 | 46 | 46 | 46 | 46 | 44 | 700 | 0 | 24 | 24 | 0 | 380.7 | 380.7 | 0 | 11 | 70.0356 | 32.50445 | 155.9265 | 34.66941 | 15.98951 | -3.920405 | 202.665 | 94.0448 | 5.955197 | 0.497445 | 1.983333 | 1.6 | 0.9 | 0.1666667 | 0 | 40 | 60181.61 | 3827.191 | 7.848926 | 7.238037 | 421.1056 | 243.7063 | 99.72596 | 20.114 | 0 | 0.8345844 | 7.11 | 11150 | 19 | 37.33333 | 50.66667 | 136 | 20 | 205 | 301 | 2.2 | 1.9 | 1 | 0.2 | 56 | 13.58333 | 6.4 | 55.4 | 175 | 0 | 15 | 21 | 21 | 27 | 0 | 496.3046 | 459.5625 | 422.7167 | 429.0953 | 0.197488 | 76.90445 | -259.991 | 637.6731 | -158 | -0.5125 | 650.7088 | 17.5 | 11.74813 | 5.466619 | 17.21475 | 18.50298 | 13.46544 | 26.04567 | 195.9367 | 189 | 207 | 297.1287 | 289 | 304 | 298.3877 | 290 | 309 | 299.4956 | 290 | 310 | 2.015869 | 1.4 | 2.5 | 1.624813 | 1 | 2.1 | 0.9244202 | 0.6 | 1.1 | 0.1658634 | 0.1 | 0.2 | 905.1321 | 895.6072 | 912.8477 | 6.830717 | 4.642602 | 9.235418 | 55.2873 | 56.22527 | 36.21362 | 325.78125 | 1.192107 | 0.7908756 | 0.6953335 | 0.6674193 | 91.71671 | 177.0643 | 206.6835 | 316.817 | 2.9 | 3 | 4.2 | 4.4 | 4.1 | 4.3 | 411 | 401 | 440
2020-12-23 | 51.63 | 7.44 | 2 | 1.03 | 4.06 | 559 | 479.394 | 0.9979167 | 44153.13 | 9.216667 | 836.2013 | 904.3249 | 2152.304 | 285.0071 | 0 | 771 | 581.6106 | 573.4309 | 19679.4 | 250 | 8.864277 | 33.71311 | 910.4069 | 906.041 | 890.1539 | 896.2124 | 912.8782 | 909.2592 | 898.5205 | 911.1275 | 904.8431 | 906.5477 | 14.148 | 5 | 26.50031 | 511.068 | 388.8 | 34.99939 | -1.97 | 7.723353 | 46 | 3 | 2.194367 | 1.9 | 1.7 | 5.324636 | 81 | 150 | 6922 | 27 | 80 | 6.583333 | 0 | 2 | 2 | 2 | 53.33333 | 51 | 0 | 23 | 40 | 44 | 2.31 | 0.8 | 0.5 | 459.761 | 324.7753 | 290.3107 | 297.3966 | 0 | 10.76 | 10.69 | 7.89 | 92 | 8.02014 | 133 | 56 | 38 | 3 | 9.2 | 8 | 7 | 6.2 | 7 | 4.2 | 6 | 5.8 | 6.2 | 50 | 50 | 75 | 75 | 50 | 50 | 50 | 50 | 50 | 50 | 700 | 0 | 23.95 | 23.95 | 0 | 558.05 | 558.05 | 0 | 17 | 64.344 | 30.50301 | 153.6623 | 31.7576 | 13.87363 | -3.614229 | 195.6793 | 94.75703 | 5.242968 | 0.4749589 | 1.7 | 1.366667 | 0.7666667 | 0.1333333 | 0 | 35 | 58957.74 | 3697.586 | 7.852454 | 6.988545 | 420.9744 | 177.2733 | 99.80078 | -11.817 | 0 | 0.8575921 | 30.267 | 11340 | 22 | 35 | 50.33333 | 151 | 20 | 200 | 300 | 2 | 1.7 | 0.9 | 0.2 | 59 | 11.66667 | 5.5 | 54.63333 | 174 | 0 | 20 | 20 | 23 | 23 | 0 | 476.9837 | 456.5508 | 417.1415 | 424.4506 | -0.8029185 | 38.49844 | -238.4508 | 634.2333 | -229 | -0.5145833 | 647.3197 | 17.5 | 19.75926 | 4.868397 | 24.62766 | 19.8074 | 12.59649 | 27.86138 | 196.7939 | 185 | 209 | 297.5401 | 288 | 304 | 298.5842 | 286 | 311 | 299.3398 | 293 | 312 | 1.674392 | 1.2 | 2.2 | 1.346641 | 1.1 | 1.8 | 0.7315551 | 0.5 | 0.9 | 0.1104374 | 0 | 0.2 | 905.0144 | 884.9998 | 913.8587 | 5.915074 | 3.376807 | 12.62249 | 54.2692 | 55.05804 | 33.50302 | 335 | 1.173338 | 0.7754827 | 0.6849041 | 0.6639981 | 89.28024 | 119.0855 | 205.8024 | 322.8748 | 3 | 3 | 4.3 | 4.4 | 4.2 | 4.2 | 408 | 403 | 425
2020-12-24 | 52.61 | 7.23 | 1.85 | 1.05 | 3.5 | 566 | 465.3924 | 1 | 44551.71 | 9.466667 | 831.2885 | 906.3675 | 2121.209 | 283.1397 | 0 | 733 | 578.4542 | 515.7057 | 25560.6 | 250 | 6.636465 | 24.09964 | 911.3561 | 907.4145 | 892.9964 | 900.7437 | 913.6021 | 910.413 | 901.8023 | 912.612 | 905.075 | 906.2291 | 5.671 | 2.5 | 26.35465 | 506.251 | 304.2 | 42.06936 | -1.54 | 7.088577 | 53 | 3 | 2.34057 | 1.9 | 2.1 | 7.09817 | 80 | 148 | 6922 | 29 | 84 | 7.333333 | 0 | 2 | 2 | 2 | 53.16667 | 50.33333 | 0 | 23 | 44 | 55 | 2.3 | 0.9 | 0.25 | 459.2563 | 323.4884 | 289.1602 | 294.8713 | 0 | 10.94 | 10.6 | 6.96 | 1.72 | 8.027656 | 135 | 56 | 36 | 3.2 | 9.2 | 8.2 | 7 | 6.4 | 7 | 4.4 | 6.5 | 8 | 5.6 | 48 | 48 | 72 | 72 | 48 | 48 | 48 | 48 | 48 | 48 | 700 | 0 | 24 | 24 | 0 | 198.28 | 198.28 | 0 | 6 | 43.1124 | 30.69121 | 155.0846 | 32.48775 | 13.78125 | -4.341337 | 197.0122 | 95.20846 | 4.791538 | 0.4881619 | 2.683333 | 1.35 | 0.8166667 | 0.1666667 | 0 | 34 | 59022.81 | 3666.087 | 7.853907 | 7.036151 | 419.1583 | 195.3408 | 99.78052 | 17.369 | 0 | 0.8222481 | 25.038 | 12140 | 22 | 35.16667 | 50.83333 | 180 | 17 | 200 | 280 | 3.6 | 1.5 | 0.9 | 0.2 | 62 | 12.5 | 4 | 54.96667 | 174 | 0 | 24 | 23 | 24 | 23 | 0 | 481.0456 | 457.2148 | 418.1793 | 426.0894 | 0.05276465 | 39.50601 | -228.824 | 631.328 | -293 | -0.5145833 | 644.0986 | 17.5 | 19.4552 | 5.107073 | 24.56227 | 13.09947 | 4.814905 | 26.60336 | 194.8958 | 179 | 202 | 297.3856 | 293 | 305 | 298.3788 | 287 | 308 | 299.359 | 296 | 305 | 2.81574 | 1.5 | 6.9 | 1.388645 | 1.1 | 1.8 | 0.8265533 | 0.6 | 1 | 0.1529039 | 0 | 0.2 | 906.1146 | 901.7909 | 912.9342 | 5.210397 | 3.552399 | 6.679572 | 54.65525 | 55.4082 | 35.7986 | 301.171875 | 1.254 | 0.7808908 | 0.691449 | 0.6695567 | 142.8974 | 204.1356 | 203.9748 | 323.4131 | 3 | 3 | 4.3 | 4.3 | 4.2 | 4.2 | 410 | 398 | 409
2020-12-25 | 52.06 | 7.29 | 1.83 | 1.11 | 3.3 | 564 | 476.34 | 1 | 44131.8 | 9.416667 | 831.2094 | 908.2871 | 2114.257 | 282.756 | 0 | 731 | 583.7131 | 572.8805 | 25711.4 | 250 | 6.044698 | 23.97908 | 912.8489 | 908.3331 | 895.5466 | 903.6592 | 915.1295 | 912.3878 | 904.4876 | 913.9038 | 906.9548 | 908.3993 | 5.674 | 5 | 26.37744 | 506.994 | 479.2 | 42.08333 | -1.23 | 7.128249 | 43 | 3 | 2.798762 | 2.3 | 1.7 | 7.790068 | 79 | 147 | 6922 | 29 | 87 | 6.666667 | 0 | 2 | 2 | 2 | 53 | 50.66667 | 0 | 23 | 42 | 45 | 2.3 | 0.8 | 0.25 | 458.0195 | 322.6235 | 288.4109 | 295.0692 | 0 | 10.65 | 10.5 | 7.9 | 1.4 | 7.957667 | 124 | 56 | 38 | 7 | 7.6 | 8.6 | 2.8 | 6.2 | 6.2 | 4.2 | 6.2 | 7.4 | 5.6 | 48 | 48 | 72 | 72 | 48 | 48 | 48 | 48 | 48 | 48 | 700 | 0 | 24 | 24 | 0 | 0 | 0 | 0 | 0 | 56.34 | 28.79644 | 156.024 | 33.40478 | 14.6764 | -4.226047 | 199.8791 | 94.77166 | 5.228338 | 0.5525511 | 2.2 | 1.216667 | 0.7 | 0.15 | 0 | 40 | 58922.09 | 3640.813 | 7.853907 | 7.13854 | 420.3837 | 200.2455 | 99.77501 | 21.54805 | 0 | 0.8445745 | 3.489954368 | 0 | 22 | 34.33333 | 50.33333 | 170 | 20 | 210 | 315 | 2.5 | 1.4 | 0.8 | 0.2 | 65 | 10 | 6.8 | 54.46667 | 174 | 0 | 23 | 23 | 24 | 22 | 0 | 486.8865 | 459.3736 | 421.0571 | 428.6246 | -0.1363035 | 29.48085 | -237.3932 | 628.5782 | -359 | -0.5145833 | 641.0591 | 17.5 | 27.34854 | 5.426856 | 32.7754 | 10.96006 | 5.359613 | 20.57261 | 195.9351 | 192 | 199 | 297.8844 | 294 | 302 | 298.5317 | 295 | 303 | 299.3511 | 296 | 302 | 2.20256 | 1.8 | 2.9 | 1.199122 | 1 | 1.5 | 0.688537 | 0.6 | 0.9 | 0.1338356 | 0 | 0.2 | 908.3373 | 902.8492 | 913.0361 | 4.754086 | 3.427765 | 6.613757 | 54.21775 | 55.64165 | 31.58357 | 279.53125 | 1.249 | 0.7704408 | 0.6822018 | 0.6695451 | 148.3254 | 223.7477 | 204.2328 | 329.045 | 3 | 3 | 4.3 | 4.4 | 4.2 | 4.3 | 410 | 402 | 424
2020-12-26 | 52.78 | 7.11 | 1.749 | 1.04 | 3.22 | 569 | 482.348 | 1 | 43999.31 | 9.341667 | 830.1383 | 907.4118 | 2119.505 | 282.8063 | 0 | 703 | 583.3935 | 574.1049 | 25636 | 250 | 5.124862 | 16.35335 | 911.4318 | 905.3707 | 898.3572 | 901.173 | 913.8033 | 912.788 | 903.9694 | 912.4008 | 906.6594 | 908.1444 | 5.674 | 1.45 | 26.41309 | 507.844 | 576.9 | 42.09028 | -1.43 | 6.89022 | 36 | 2 | 2.660988 | 1.6 | 1.7 | 6.05908 | 78 | 143 | 6922 | 31 | 91 | 7 | 0 | 2 | 2 | 2 | 53 | 49.66667 | 0 | 23 | 43 | 45 | 1.79 | 0.8 | 0.25 | 460.2112 | 322.0027 | 288.8326 | 295.2801 | 0 | 10.82 | 10.6 | 7.86 | 1.79 | 7.946743 | 135 | 84 | 30 | 3 | 9.8 | 8.2 | 7 | 6.4 | 7 | 4.4 | 6.6 | 7.8 | 5.8 | 50 | 50 | 75 | 75 | 50 | 50 | 50 | 50 | 50 | 50 | 700 | 0 | 24 | 24 | 0 | 307.92 | 307.92 | 0 | 9 | 64.428 | 30.69095 | 155.6538 | 33.40671 | 14.84162 | -4.191121 | 199.711 | 94.66704 | 5.332958 | 0.6012621 | 2.066667 | 1.25 | 0.7333333 | 0.1166667 | 0 | 70 | 58652.31 | 3641.465 | 7.853907 | 7.132534 | 420.8397 | 186.126 | 99.79088 | -9.681045632 | 0 | 0.8477118 | 24.291 | 11120 | 24 | 36.66667 | 50 | 165 | 20 | 200 | 290 | 2.6 | 1.5 | 0.8 | 0.2 | 68 | 10.5 | 5.2 | 54.43333 | 174 | 0 | 21 | 21 | 22 | 23 | 0 | 484.578 | 457.9644 | 419.9535 | 425.8496 | -0.6153029 | 34.79467 | -237.0603 | 626.2405 | -420 | -0.5145833 | 638.4543 | 17.5 | 19.9876 | 5.219818 | 25.20742 | 15.26266 | 6.721395 | 26.52555 | 196.1838 | 183 | 208 | 297.8878 | 287 | 307 | 298.3942 | 291 | 309 | 299.4344 | 296 | 304 | 2.044568 | 1.5 | 2.6 | 1.193534 | 0.9 | 1.5 | 0.7314525 | 0.6 | 0.9 | 0.1341632 | 0 | 0.2 | 907.4778 | 903.6806 | 910.8871 | 4.450464 | 3.053284 | 6.399896 | 54.24202 | 55.33038 | 33.56787 | 303.515625 | 1.21134 | 0.771766 | 0.6887544 | 0.6760917 | 119.2455 | 232.2475 | 207.5451 | 330.8506 | 3 | 3 | 4.2 | 4.4 | 4.2 | 4.3 | 411 | 402 | 439
2020-12-27 | 52.71 | 7.13 | 1.74 | 1.03 | 3.3 | 566 | 473.0688 | 1 | 43999.73 | 9.45 | 828.3415 | 912.2768 | 2127.398 | 281.9892 | 0 | 687 | 585.2813 | 573.8208 | 25937.6 | 250 | 6.479977 | 24.57931 | 916.8465 | 911.1863 | 895.2486 | 915.3065 | 915.4187 | 912.4381 | 914.6557 | 917.1138 | 909.3703 | 907.6677 | 5.674 | 0 | 26.24935 | 503.754 | 535.6 | 37.48431 | -1.22 | 6.612529 | 46 | 3 | 2.616918 | 1.7 | 1.6 | 6.417761 | 77 | 143 | 6922 | 31 | 94 | 7 | 0 | 2 | 2 | 2 | 53.16667 | 51.34 | 0 | 23 | 43 | 44 | 2.3 | 0.6 | 0.25 | 456.5908 | 320.9992 | 287.9421 | 294.3077 | 0 | 10.8 | 10.63 | 7.12 | 1.57 | 7.97299 | 130 | 80 | 30 | 3 | 9.2 | 8 | 7 | 6.4 | 7 | 4.2 | 6.4 | 8 | 5.8 | 46 | 46 | 69 | 69 | 46 | 46 | 46 | 46 | 46 | 46 | 700 | 20.53333 | 3.466667 | 24 | 0 | 0 | 0 | 0 | 0 | 68.0688 | 30.55336 | 156.063 | 33.43007 | 14.90071 | -4.066833 | 200.3269 | 94.5919 | 5.4081 | 0.6615363 | 1.716667 | 1.066667 | 0.7 | 0.1333333 | 0 | 33 | 58667.49 | 3631.772 | 7.853907 | 7.154533 | 420.9255 | 198.5975 | 99.77686 | 20.28693 | 0 | 0.8358106 | 4.004067 | 0 | 24 | 34 | 48.33333 | 130 | 20 | 200 | 310 | 2 | 1.1 | 0.8 | 0.2 | 71 | 10.5 | 6.6 | 55.52 | 174 | 0 | 22 | 21 | 23 | 26 | 0 | 488.0882 | 459.8006 | 421.4117 | 427.1384 | -0.3366923 | 40.74226 | -260.3071 | 623.966 | -484 | -0.5145833 | 635.9329 | 17.5 | 20.74308 | 5.556246 | 26.29932 | 15.26759 | 7.045628 | 24.56717 | 196.6812 | 194 | 200 | 297.9611 | 295 | 302 | 298.6297 | 294 | 302 | 299.3045 | 296 | 302 | 1.717931 | 1.3 | 2.1 | 1.064954 | 0.9 | 1.3 | 0.74439 | 0.6 | 0.9 | 0.1131655 | 0 | 0.2 | 911.5784 | 906.5394 | 915.7854 | 4.798594 | 2.957599 | 7.661237 | 54.16806 | 55.16177 | 32.80269 | 293.984375 | 1.197794 | 0.7676826 | 0.6914054 | 0.6749261 | 102.44 | 255.8256 | 205.5902 | 333.7784 | 3 | 3 | 4.2 | 4.4 | 4.2 | 4.3 | 405 | 385 | 443
2020-12-28 | 52.29 | 7.51 | 1.69 | 1.03 | 3.42 | 566 | 490.4404 | 1 | 43999.45 | 9.45 | 825.5376 | 911.2249 | 2160.904 | 282.7924 | 0 | 765 | 595.9626 | 584.4561 | 25485.2 | 250 | 5.630373 | 21.38019 | 914.917 | 908.6346 | 897.9173 | 913.3865 | 913.7298 | 912.7712 | 912.8529 | 915.5901 | 907.6592 | 905.7232 | 5.674 | 0 | 26.25684 | 503.754 | 487.1 | 11.58975 | -1.06 | 6.295179 | 44 | 3 | 2.729564 | 1.6 | 2 | 6.136096 | 77 | 141 | 6922 | 33 | 97 | 7.333333 | 0 | 2 | 2 | 2 | 52 | 52 | 11.83 | 24 | 42 | 45 | 1.3 | 0.6 | 0.25 | 459.1842 | 321.8355 | 288.9306 | 295.2182 | 0 | 10.75 | 10.5 | 7.7 | 1.2 | 7.943606 | 128 | 77 | 40 | 3 | 9.6 | 8.4 | 7 | 6.5 | 7 | 4.3 | 6.6 | 8.2 | 6.4 | 48 | 48 | 72 | 72 | 48 | 48 | 48 | 48 | 48 | 45 | 700 | 13.33333 | 10.66667 | 24 | 0 | 470.16 | 470.16 | 0 | 14 | 64.2804 | 31.05034 | 156.5448 | 34.41745 | 15.63269 | -4.068964 | 202.526 | 94.29025 | 5.709751 | 0.6248224 | 1.833333 | 1.283333 | 0.8 | 0.1166667 | 0 | 50 | 58723.09 | 3647.424 | 7.853907 | 7.23307 | 420.5812 | 203.8466 | 99.77096 | 18.47007 | 0 | 0.8665025 | 8.604 | 23070 | 27 | 33.66667 | 51.33333 | 238 | 20 | 200 | 290 | 2.2 | 1.4 | 0.9 | 0.2 | 75 | 11 | 6.2 | 54.26667 | 174 | 0 | 21 | 23 | 24 | 24 | 0 | 491.2546 | 458.943 | 421.9535 | 426.8969 | -0.4640073 | 11.3193 | -267.0272 | 621.857 | -548 | -0.5145833 | 633.5949 | 17.5 | 19.30306 | 6.270144 | 25.5732 | 14.15574 | 4.72413 | 25.6566 | 196.5078 | 181 | 213 | 297.6411 | 293 | 306 | 298.3695 | 293 | 322 | 299.2529 | 294 | 309 | 1.857766 | 1.4 | 2.4 | 1.280131 | 1 | 1.6 | 0.7923357 | 0.6 | 1 | 0.1337951 | 0 | 0.2 | 910.2112 | 901.194 | 914.6428 | 4.398597 | 2.796332 | 7.274463 | 54.46145 | 55.77134 | 34.08666 | 341.015625 | 1.152642 | 0.7816051 | 0.69468 | 0.6737314 | -5.40728 | 226.4779 | 202.7733 | 331.8726 | 3 | 3 | 4.3 | 4.3 | 4.2 | 4.2 | 404 | 406 | 445
2020-12-29 | 51.73 | 7.57 | 1.64 | 0.97 | 3.34 | 563 | 471.226 | 1 | 43859.98 | 9.516667 | 827.0976 | 907.516 | 2157.112 | 280.3908 | 0 | 637 | 592.4426 | 545.3769 | 25636 | 250 | 5.51115 | 23.17008 | 911.8687 | 904.1678 | 897.5059 | 906.2006 | 911.228 | 910.4243 | 906.2941 | 912.4384 | 905.1167 | 903.3607 | 5.674 | 5 | 26.34456 | 506.114 | 371.9 | 11.5897 | -1.58 | 5.938176 | 68 | 4 | 2.249278 | 2.2 | 2 | 6.263109 | 77 | 139 | 6922 | 34 | 100 | 6.666667 | 0 | 2 | 2 | 2 | 52.33333 | 50.33333 | 0 | 23 | 45 | 55 | 2.3 | 0.9 | 0.25 | 455.0112 | 320.9907 | 286.0798 | 293.1871 | 0 | 10.78 | 10.7 | 7.7 | 1.41 | 8.015532 | 125 | 70 | 28 | 2.8 | 9.2 | 8.2 | 7 | 6 | 7.2 | 4.2 | 6 | 7.8 | 6.4 | 50 | 50 | 75 | 75 | 50 | 50 | 50 | 50 | 50 | 18 | 700 | 0 | 24 | 24 | 304.08 | 145.23 | 449.31 | 0 | 13 | 50.916 | 31.73261 | 156.9836 | 34.79713 | 16.32268 | -4.177444 | 203.926 | 94.04429 | 5.955709 | 0.5451304 | 2.033333 | 1.316667 | 0.8166667 | 0.1666667 | 0 | 32 | 58203.64 | 3589.873 | 7.853907 | 7.283071 | 420.7726 | 204.9308 | 99.76974 | 2.745 | 0 | 0.8369911 | 27.279 | 21420 | 31 | 35.66667 | 51 | 177 | 20 | 190 | 276 | 2.3 | 1.6 | 0.9 | 0.2 | 78 | 10 | 5.6 | 54.76667 | 174 | 0 | 19 | 22 | 24 | 26 | 0 | 490.0701 | 458.8944 | 421.769 | 426.9132 | -0.1337458 | 31.19822 | -238.9531 | 619.7908 | -615 | -0.5145833 | 631.3158 | 17.5 | 16.49507 | 6.193945 | 22.68901 | 16.6077 | 5.268838 | 24.98219 | 196.1555 | 187 | 203 | 297.5337 | 292 | 306 | 298.2044 | 288 | 305 | 299.2631 | 291 | 320 | 2.006421 | 1.5 | 2.4 | 1.330766 | 1 | 1.6 | 0.8266806 | 0.6 | 1 | 0.1729919 | 0 | 0.3 | 906.8945 | 850.0901 | 913.1803 | 4.525695 | 2.782403 | 19.49838 | 54.33661 | 55.14881 | 34.2293 | 330.078125 | 1.143254 | 0.7869162 | 0.6985553 | 0.6808997 | -18.4344 | 217.74 | 202.8015 | 333.6786 | 3 | 3.1 | 4.3 | 4.4 | 4.2 | 4.3 | 407 | 388 | 446
2020-12-30 | 50.9 | 7.64 | 1.59 | 0.92 | 3.04 | 561 | 486.79 | 1 | 43999.79 | 9.55 | 822.932 | 912.6382 | 2181.554 | 278.6805 | 0 | 733 | 591.0663 | 560.734 | 25711.4 | 250 | 4.860366 | 15.08526 | 914.0481 | 909.8375 | 906.6535 | 908.8273 | 917.5512 | 918.9053 | 909.8305 | 915.4524 | 906.5458 | 905.3203 | 5.674 | 5 | 26.24479 | 504.354 | 427.2 | 11.72406 | -1.95 | #VALUE! | 36 | 2 | 2.082767 | 1.7 | 1.5 | 6.361553 | 75 | 137 | 6922 | 35 | 104 | 6 | 0 | 2 | 2 | 2 | 53.33333 | 50.83333 | 0 | 19 | 42 | 44 | 2.3 | 0.8 | 0.25 | 452.3579 | 320.364 | 283.6371 | 292.4513 | 0 | 10.72 | 10.66 | 7.84 | 1.58 | 8.055146 | 128 | 73 | 30 | 2.8 | 9.4 | 8.2 | 2.5 | 6.4 | 7.2 | 4.2 | 6.4 | 8 | 6.2 | 46 | 46 | 69 | 69 | 46 | 46 | 46 | 46 | 46 | 52 | 700 | 0 | 24 | 24 | 198.95 | 72.98 | 271.93 | 0 | 8 | 52.86 | 30.68803 | 158.2887 | 35.81047 | 17.02136 | -4.170153 | 206.9503 | 93.7902 | 6.209805 | 0.5157429 | 2.1 | 1.316667 | 0.7833333 | 0.1666667 | 0 | 31 | 58097.97 | 3590.585 | 7.853907 | 7.391083 | 420.4049 | 207.8101 | 99.7665 | 18.008 | 0 | 0.8677184 | 31.761 | 22490 | 33 | 32.33333 | 51 | 95 | 20 | 200 | 290 | 2.8 | 1.4 | 0.8 | 0.2 | 81 | 12 | 3.1 | 54.43333 | 174 | 0 | 22 | 23 | 25 | 20 | 0 | 492.0349 | 457.8903 | 421.1931 | 426.9115 | 1.141008 | 72.25971 | -202.6855 | 617.7969 | -684 | -0.5145833 | 629.1235 | 17.5 | 20.23898 | 6.314329 | 26.55331 | 15.43022 | 8.861324 | 22.40129 | 196.0834 | 112 | 215 | 297.4362 | 234 | 302 | 298.5766 | 294 | 308 | 299.2795 | 293 | 303 | 2.102523 | 0.7 | 3.4 | 1.282451 | 0.7 | 1.6 | 0.7666898 | 0.6 | 0.9 | 0.1600058 | 0 | 0.2 | 911.4251 | 907.1783 | 915.3748 | 4.45287 | 3.152246 | 5.861285 | 54.19921 | 55.04506 | 32.59518 | 326.484375 | 1.166958 | 0.775731 | 0.6948277 | 0.6832799 | 12.46772 | 218.7963 | 199.6951 | 337.6705 | 3 | 3.1 | 4.3 | 4.4 | 4.1 | 4.2 | 410 | 401 | 70
2020-12-31 | 50.86 | 7.78 | 10.58 | 0.81 | 3.58 | 620 | 530.3596 | 1 | 44001.28 | 9.558333 | 823.2685 | 913.8449 | 2179.764 | 280.0718 | 0 | 705 | 585.0863 | 544.2415 | 25786.8 | 250 | 5.245589 | 19.39322 | 914.6824 | 909.2701 | 911.1839 | 909.6086 | 918.2774 | 921.3275 | 910.2582 | 916.1514 | 906.2822 | 904.7989 | 5.674 | 5 | 26.22347 | 556.274 | 422.1 | 13.5271 | -61.47 | 4.834216 | 42 | 3 | 2.797308 | 1.9 | 2 | 7.617094 | 75 | 135 | 6922 | 36 | 108 | 4.666667 | 0 | 2 | 2 | 2 | 52.83333 | 52 | 0 | 23 | 42 | 44 | 2.3 | 0.9 | 0.5 | 456.071 | 320.6262 | 284.8578 | 285.1461 | 0 | 10.71 | 10.68 | 8.04 | 2.46 | 8.11624 | 126 | 71 | 35 | 3 | 9.6 | 8.4 | 7 | 6.4 | 7 | 4.4 | 6.6 | 8.2 | 6.4 | 48 | 48 | 72 | 72 | 48 | 48 | 48 | 48 | 48 | 48 | 700 | 0 | 24 | 24 | 35.35 | 73.95 | 109.3 | 0 | 3 | 82.9596 | 29.6541 | 159.2248 | 36.30192 | 17.29715 | -4.005281 | 208.8186 | 93.63473 | 6.365272 | 0.5668721 | 2.4 | 1.45 | 0.8666667 | 0.1666667 | 0 | 33 | 58162.26 | 3576.845 | 7.853907 | 7.457807 | 421.2908 | 201.0123 | 99.77414 | 9.461 | 0 | 0.8554187 | 44.46 | 22160 | 35 | 35.33333 | 53.5 | 130 | 16 | 190 | 278 | 2.6 | 1.6 | 1.2 | 0.2 | 83 | 8.5 | 1.4 | 54.36667 | 174 | 0 | 25 | 22 | 25 | 24 | 0 | 498.3403 | 458.9292 | 422.8046 | 425.9301 | 0.343333 | 65.1587 | -202.7385 | 617.8692 | -694 | -0.5145833 | 629.0104 | 17.5 | 24.78385 | 7.090287 | 31.87413 | 12.39116 | 8.070195 | 18.18627 | 195.4056 | 191 | 214 | 297.3156 | 293 | 302 | 298.4917 | 295 | 303 | 299.3506 | 296 | 303 | 2.514927 | 2.1 | 4.2 | 1.451957 | 1.2 | 1.8 | 0.7787785 | 0.7 | 0.9 | 0.1751992 | 0.1 | 0.2 | 912.1842 | 907.7144 | 915.6138 | 4.581457 | 3.282398 | 6.66394 | 54.18932 | 55.03209 | 31.10371 | 298.203125 | 1.278463 | 0.792 | 0.69 | 0.672 | 67.9868 | 200.2887 | 203.2932 | 339.0156 | 3 | 3.1 | 4.4 | 4.4 | 4.2 | 4.2 | 391 | 399 | 360
2021-01-01 | 51.64 | 7.9 | 1.47 | 0.8 | 3 | 557 | 470.772 | 1 | 44076.72 | 9.483333 | 823.2823 | 917.8065 | 2186.189 | 281.5626 | 0 | 694 | 581.7262 | 552.652 | 25636 | 250 | 5.45758 | 19.23449 | 918.5237 | 913.9825 | 914.2664 | 914.2107 | 921.918 | 924.8729 | 914.4955 | 920.1825 | 908.5954 | 907.1558 | 5.305 | 5 | 26.04606 | 500.465 | 448 | 0 | -1.48 | 4.51679 | 49 | 3 | 2.63654 | 1.9 | 2 | 6.630486 | 74 | 133 | 6922 | 1 | 4 | 4.5 | 0 | 2 | 2 | 2 | 53 | 51 | 0 | 22 | 43 | 47 | 2.3 | 1.3 | 0.75 | 458.0876 | 321.4766 | 286.7529 | 286.8563 | 0 | 10.86 | 10.5 | 8.9 | 3.5 | 8.103498 | 126 | 71 | 35 | 7 | 8.2 | 9.2 | 2.8 | 6.4 | 7.2 | 4.4 | 6.4 | 7.8 | 6.4 | 48 | 48 | 72 | 72 | 48 | 48 | 48 | 48 | 48 | 48 | 700 | 0 | 24 | 24 | 0 | 0 | 0 | 0 | 0 | 50.772 | 30.69428 | 158.7996 | 35.67209 | 17.04189 | -4.099188 | 207.4144 | 93.75998 | 6.240022 | 0.6007681 | 2.683333 | 1.616667 | 0.8166667 | 0.2 | 0 | 40 | 58247.32 | 3573.097 | 7.853907 | 7.407656 | 421.2049 | 152.4539 | 99.82872 | 15.687 | 0 | 0.8451921 | 28.773 | 0 |  | 34 | 52.66667 | 138 | 17 | 190 | 280 | 3 | 1.8 | 0.9 | 0.2 | 3 | 10.5 | 3.5 | 54.36667 | 174 | 0 | 22 | 21 | 24 | 21 | 9 | 497.057 | 459.7015 | 420.2978 | 426.3221 | -0.01857207 | 45.54968 | -226.2049 | 557 | -52.67742 | 0.03225806 | 562.305 | 5 | 21.68261 | 6.329346 | 28.01195 | 15.6909 | 1.637426 | 22.69958 | 194.9882 | 182 | 201 | 297.1903 | 292 | 307 | 298.3603 | 293 | 305 | 299.3469 | 296 | 302 | 2.763096 | 2.3 | 4.7 | 1.573573 | 1.3 | 1.9 | 0.8012234 | 0.6 | 1 | 0.178838 | 0.1 | 0.2 | 915.9819 | 912.4104 | 919.5457 | 4.716301 | 3.279755 | 6.325928 | 54.35498 | 55.33038 | 32.45251 | 293.671875 | 1.234332 | 0.7801209 | 0.6923038 | 0.6882927 | 76.86559 | 187.6609 | 202.5157 | 338.0287 | 3 | 3.1 | 4.4 | 4.4 | 4.2 | 4.3 | 406 | 403 | 64
2021-01-02 | 52.77 | 7.73 | 1.46 | 0.82 | 3.24 | 560 | 482.9664 | 1 | 44978.49 | 9.483333 | 826.7865 | 913.7793 | 2166.721 | 283.8003 | 0 | 681 | 584.3371 | 561.8845 | 25560.6 | 250 | 7.025783 | 30.35684 | 914.8529 | 909.7826 | 909.252 | 910.4208 | 918.2089 | 920.4525 | 910.7034 | 916.5611 | 905.0513 | 896.978 | 6.011 | 5 | 26.19548 | 503.811 |  | 0 | -1.94 | 4.199376 | 43 | 3 | 2.398032 | 1.6 | 1.4 | 6.635455 | 74 | 132 | 6922 | 2 | 8 | 7.75 | 0 | 2 | 2 | 2 | 54 | 53 | 0 | 22 | 42 | 44 | 2.3 | 0.5 | 0.25 | 461.3457 | 321.4366 | 289.2909 | 289.3127 | 0 | 10.96 | 10.7 | 7.85 | 2.61 | 8.069472 | 135 | 84 | 30 | 2.8 | 8.6 | 7.2 | 6.5 | 6 | 6 | 4 | 6 | 7.2 | 5.6 | 46 | 46 | 69 | 69 | 46 | 46 | 46 | 46 | 46 | 46 | 700 | 0 | 24 | 24 | 0 | 161.83 | 161.83 | 0 | 5 | 52.1364 | 29.90922 | 157.863 | 35.20314 | 16.28657 | -4.075001 | 205.2778 | 94.0512 | 5.948802 | 0.6083904 | 2.4 | 1.516667 | 0.7666667 | 0.1833333 | 0 | 40 | 58316.1 | 3571.662 | 7.853907 | 7.331348 | 420.6479 | 191.6392 | 99.78468 | 20.821 | 0 | 0.86244 | 19.062 | 11110 | 1 | 36.33333 | 49.33333 | 165 | 20 | 190 | 280 | 3.3 | 1.7 | 0.9 | 0.2 | 7 | 11.5 | 4.8 | 54.96667 | 174 | 0 | 23 | 21 | 22 | 22 | 8 | 490.9645 | 458.6765 | 419.7122 | 425.2801 | 1.230831 | 35.09732 | -232.7785 | 558.5 | -102.3548 | 0.06451613 | 564.158 | 5 | 24.54628 | 6.006163 | 30.55244 | 11.20842 | 0.9500542 | 22.29753 | 238.9761 | -20 | 1020 | 297.0785 | 290 | 303 | 298.4129 | 287 | 311 | 299.1809 | 293 | 307 | 2.666297 | 0.2 | 9.900001 | 1.512977 | 1.2 | 1.9 | 0.7569826 | 0.6 | 0.9 | 0.1501933 | 0 | 0.2 | 910.969 | 906.2055 | 916.4714 | 5.517921 | 4.076098 | 7.522046 | 54.76305 | 55.82322 | 32.73784 | 312.421875 | 1.156345 | 0.7745199 | 0.6917627 | 0.6863742 | 83.3912 | 193.9282 | 208.1322 | 339.0433 | 3 | 3.1 | 4.4 | 4.4 | 4.2 | 4.2 | 409 | 396 | 408
2021-01-03 | 51.7 | 7.57 | 1.51 | 1.17 | 3.5 | 558 | 499.9856 | 1 | 45304.51 | 9.525 | 821.2336 | 915.5598 | 2108.766 | 283.7127 | 0 | 777 | 578.3132 | 567.1936 | 25862.2 | 250 | 7.27693 | 28.91572 | 916.5425 | 910.7044 | 911.0626 | 911.7038 | 920.5336 | 923.0364 | 912.7005 | 918.1945 | 907.8248 | 897.1173 | 6.011 | 5 | 26.140625 | 502.051 | 491 | 0 | -1.39 | 4.202835 | 43 | 3 | 2.560626 | 1.6 | 1.8 | 11.72718 | 73 | 130 | 6922 | 3 | 12 | 6.25 | 0 | 2 | 2 | 2 | 51.83333 | 50.5 | 0 | 21 | 41 | 42 | 2.3 | 0.7 | 0.25 | 459.3635 | 322.0686 | 289.1045 | 291.2202 | 0 | 10.74 | 10.63 | 7.28 | 2.16 | 8.058205 | 130 | 95 | 40 | 3 | 9.2 | 8.2 | 7 | 5 | 5.2 | 4.2 | 6.4 | 7.8 | 5.8 | 44 | 44 | 66 | 66 | 44 | 44 | 44 | 44 | 44 | 44 | 700 | 0 | 24 | 24 | 0 | 0 | 0 | 0 | 0 | 83.9856 | 30.50651 | 155.7693 | 33.47065 | 14.81986 | -4.146424 | 199.9134 | 94.66097 | 5.33903 | 0.5913947 | 2.516667 | 2.966667 | 0.9166667 | 0.2 | 0 | 30 | 58120.84 | 3584.367 | 7.853907 | 7.139766 | 419.9457 | 160.0804 | 99.82015 | 16.43561 | 0 | 0.8960315 | 2.626395 | 0 | 1 | 34.66667 | 50.33333 | 182 | 20 | 200 | 310 | 2.9 | 5 | 1.2 | 0.3 | 10 | 11.75 | 7.2 | 54.86667 | 174 | 0 | 21 | 22 | 23 | 23 | 0 | 476.9219 | 457.81 | 419.6826 | 426.6906 | 0.4802081 | 44.64124 | -225.0021 | 558.3333 | -154.0323 | 0.09677419 | 564.109 | 5 | 20.52725 | 5.181142 | 25.7084 | 14.01069 | 2.221041 | 25.04704 | 195.4686 | 192 | 200 | 295.1342 | 281 | 303 | 298.0942 | 293 | 302 | 299.2936 | 296 | 302 | 2.477427 | 1.9 | 3.2 | 2.742042 | 0.7 | 5.3 | 0.9452361 | 0.6 | 1.3 | 0.18575 | 0.1 | 0.3 | 912.4516 | 877.4998 | 920.3616 | 5.874023 | 4.882428 | 12.15413 | 54.72529 | 55.96589 | 34.90371 | 276.015625 | 1.208599 | 0.8168742 | 0.6944743 | 0.6839469 | 91.50961 | 61.10091 | 202.3198 | 326.4141 | 3 | 3 | 4.2 | 4.4 | 4.1 | 4.2 | 408 | 381 | 401
2021-01-04 | 51.44 | 7.18 | 1.33 | 1.31 | 3.8 | 557 | 433.7828 | 1 | 45212.62 | 9.508333 | 822.8344 | 914.9733 | 2122.978 | 284.6115 | 0 | 728 | 576.563 | 566.2023 | 25937.6 | 250 | 8.41171 | 33.22871 | 919.2796 | 911.8764 | 906.5177 | 909.4525 | 920.3929 | 921.5463 | 911.2503 | 919.4711 | 907.3648 | 896.6807 | 6.011 | 5 | 26.09717 | 501.171 | 511.9 | 6.552926 | -1.23 | -1.076461 | 46 | 3 | 2.337912 | 1.6 | 2 | 6.49633 | 71 | 128 | 6922 | 4 | 16 | 6.333333 | 0 | 2 | 2 | 2 | 54 | 51.33333 | 0 | 22 | 42 | 45 | 2.3 | 1.15 | 0.25 | 459.367 | 321.8658 | 290.145 | 292.3205 | 0 | 10.7 | 10.5 | 7.85 | 1.68 | 8.047751 | 115 | 70 | 35 | 2.8 | 9.2 | 7.8 | 7 | 6.4 | 6.6 | 4.2 | 6.4 | 7.6 | 6 | 40 | 40 | 60 | 61 | 38 | 38 | 40 | 44 | 40 | 40 | 700 | 0 | 24 | 24 | 0 | 464.71 | 464.71 | 0 | 15 | 76.0728 | 30.57127 | 155.1051 | 32.86288 | 14.42982 | -4.055481 | 198.3423 | 94.76948 | 5.230523 | 0.5373074 | 1.85 | 2.583333 | 0.8 | 0.1666667 | 0 | 40 | 58093.45 | 3583.333 | 7.853907 | 7.083653 | 420.6994 | 174.0346 | 99.80446 | 13.26739 | 0 | 0.7787842 | 12.339 | 22980 | 3 | 34 | 50 | 156 | 20 | 190 | 282 | 2.1 | 3.9 | 0.9 | 0.2 | 10 | 10.63333 | 5.7 | 54.83333 | 175 | 0 | 22 | 22 | 24 | 23 | 0 | 481.6504 | 456.6996 | 418.3937 | 424.1268 | 0.7758286 | 41.79331 | -225.0293 | 558 | -206.7097 | 0.1290323 | 563.8345 | 5 | 21.54029 | 5.494372 | 27.03466 | 15.20845 | 6.539826 | 24.76172 | 196.5837 | 180 | 201 | 295.7885 | 285 | 305 | 298.3361 | 293 | 304 | 299.208 | 290 | 304 | 1.764001 | 1.4 | 2.1 | 2.33814 | 1.2 | 4.1 | 0.7857697 | 0.6 | 1 | 0.1446759 | 0 | 0.2 | 913.0447 | 851.6553 | 923.3691 | 6.717842 | 5.208905 | 11.66802 | 54.5785 | 55.56384 | 33.10098 | 406.015625 | 1.148898 | 0.8088808 | 0.6847004 | 0.6857296 | 74.53238 | -41.20383 | 214.8424 | 337.0649 | 3 | 3 | 4.3 | 4.4 | 4.2 | 4.2 | 412 | 406 | 443
2021-01-05 | 45.27 | 7.86 | 0.58 | 1.21 | 3.42 | 558 | 476.8492 | 1 | 45496.49 | 9.5 | 827.2662 | 915.3464 | 2189.038 | 284.7103 | 0 | 748 | 586.6243 | 578.624 | 24580.4 | 250 | 8.297453 | 33.40572 | 916.6429 | 911.4836 | 912.9405 | 908.6744 | 918.7114 | 922.8607 | 912.8154 | 918.642 | 906.5464 | 895.1481 | 6.011 | 5 | 26.14746 | 502.051 | 457 | 14.37 | -1.09 | -1.473466 | 42 | 3 | 2.142085 | 1.4 | 2.8 | 6.490119 | 69 | 126 | 6922 | 5 | 20 | 5.416667 | 0 | 2 | 2 | 2 | 53.33333 | 50.33333 | 0 | 22 | 42 | 43 | 2.3 | 0.7 | 0.25 | 459.5194 | 321.5318 | 290.1758 | 293.6034 | 0 | 10.74 | 10.6 | 7.62 | 0.96 | 8.088188 | 118 | 88 | 30 | 2.8 | 9 | 8.2 | 7.1 | 6 | 6.4 | 4.4 | 6.4 | 8 | 6 | 40 | 40 | 60 | 60 | 40 | 40 | 40 | 40 | 40 | 40 | 700 | 0 | 24 | 24 | 529.52 | 0 | 529.52 | 0 | 15 | 68.3292 | 30.94891 | 156.6776 | 35.51894 | 16.71114 | -4.173578 | 204.7341 | 93.87617 | 6.123827 | 0.5710384 | 1.616667 | 1.55 | 0.7833333 | 0.3166667 | 0 | 43 | 58058.33 | 3560.363 | 7.853907 | 7.311932 | 420.63 | 235.51 | 99.73537 | 11.627 | 0 | 0.8545685 | 11.592 | 10880 | 5 | 35 | 51 | 195 | 20 | 194 | 290 | 1.9 | 1.9 | 0.9 | 0.7 | 13 | 13 | 5.8 | 55.03333 | 175 | 0 | 18 | 22 | 23 | 22 | 0 | 486.4024 | 458.6204 | 422.4547 | 427.5018 | 0.9742367 | 35.30426 | -231.5292 | 558 | -258.3871 | 0.1612903 | 563.8698 | 5 | 20.44425 | 6.455703 | 26.89995 | 14.3912 | 7.771907 | 23.5426 | 196.7645 | 189 | 201 | 297.3513 | 292 | 305 | 298.3893 | 293 | 305 | 299.3344 | 295 | 305 | 1.66381 | 1.4 | 2 | 1.558638 | 1.2 | 2.1 | 0.77325 | 0.6 | 0.9 | 0.1399907 | 0 | 0.2 | 912.2904 | 905.8913 | 921.1943 | 6.897627 | 5.184314 | 9.684497 | 54.77293 | 55.75837 | 33.20473 | 450.15625 | 1.151105 | 0.6848117 | 0.6909588 | 0.6901396 | 80.44928 | -52.48757 | 209.8088 | 343.983 | 3 | 3.1 | 4.3 | 4.4 | 4.2 | 4.3 | 410 | 398 | 402
2021-01-06 | 50.7 | 8.06 | 1.57 | 0.96 | 3.3 | 558 | 482.2636 | 1 | 45414.84 | 9.641667 | 835.0388 | 914.3137 | 2218.028 | 285.189 | 0 | 773 | 599.9099 | 590.3825 | 24052.6 | 250 | 8.956248 | 35.73715 | 916.124 | 910.4902 | 916.1 | 902.7578 | 919.4412 | 924.2429 | 907.4769 | 917.8768 | 909.1449 | 893.2639 | 6.011 | 5 | 26.1779 | 502.051 | 439.1 | 8.858925 | -1.32 | -1.426867 | 39 | 3 | 2.200864 | 1.8 | 2.1 | 5.617172 | 68 | 124 | 6922 | 7 | 24 | 7.666667 | 0 | 2 | 2 | 2 | 53.66667 | 49.83333 | 0 | 22 | 42 | 43 | 2.4 | 1.1 | 0.75 | 462.5728 | 321.9199 | 290.4502 | 294.0723 | 0 | 10.76 | 10.65 | 7.58 | 1.64 | 8.091915 | 125 | 90 | 40 | 2 | 9 | 8.2 | 7.7 | 6 | 6.4 | 4.4 | 6.4 | 8 | 6 | 30 | 30 | 45 | 45 | 30 | 30 | 30 | 30 | 30 | 30 | 700 | 0 | 24 | 24 | 0 | 609.94 | 609.94 | 0 | 19 | 82.3236 | 31.36311 | 157.7055 | 36.18315 | 17.50093 | -3.851909 | 207.5377 | 93.42335 | 6.576647 | 0.5953773 | 1.733333 | 1.3 | 0.8166667 | 0.15 | 0 | 38 | 58056.92 | 3566.076 | 7.853711 | 7.412059 | 421.1825 | 241.4859 | 99.72864 | 8.24 | 0 | 0.8642717 | 26.532 | 23180 | 9 | 32.66667 | 49.66667 | 154 | 20 | 222 | 276 | 2 | 1.7 | 0.9 | 0.2 | 16 | 12 | 3.8 | 55.16667 | 175 | 0 | 22 | 22 | 24 | 24 | 0 | 494.1636 | 459.8957 | 424.7211 | 427.9871 | 0.8159804 | 33.34251 | -235.2223 | 558 | -310.0645 | 0.1935484 | 563.8933 | 5 | 19.16648 | 6.556132 | 25.72261 | 16.4492 | 8.225841 | 25.04704 | 196.737 | 191 | 202 | 297.8462 | 292 | 312 | 298.258 | 295 | 303 | 299.3009 | 296 | 302 | 1.712963 | 1.4 | 2.2 | 1.202619 | 0.6 | 1.7 | 0.8093087 | 0.7 | 0.9 | 0.1365603 | 0 | 0.2 | 911.6339 | 905.9296875 | 923.3048 | 7.188747 | 5.71944 | 9.415021 | 54.63294 | 55.60275 | 33.78835 | 397.5 | 1.14303 | 0.6435228 | 0.6945607 | 0.6924422 | 75.6145 | 35.22814 | 203.9229 | 344.7643 | 3 | 3.1 | 4.4 | 4.4 | 4.2 | 4.3 | 410 | 396 | 401
2021-01-07 | 49.82 | 8.84 | 1.63 | 0.82 | 3.9 | 544 | 494.4764 | 1 | 44621.54 | 9.583333 | 831.3461 | 911.8925 | 2212.503 | 283.4559 | 0 | 718 | 597.2285 | 587.1674 | 25560.6 | 250 | 8.862373 | 32.62238 | 913.453 | 908.8756 | 913.2679 | 900.9251 | 917.3223 | 921.1402 | 904.6523 | 915.5034 | 907.4957 | 890.0678 | 6.011 | 5 | 25.49854 | 489.731 | 477.1 | 0 | -1.69 | -2.068937 | 55 | 3 | 2.589843 | 1.5 | 2.2 | 7.199408 | 67 | 121 | 6922 | 7 | 28 | 7 | 0 | 2 | 2 | 2 | 53.33333 | 51.16667 | 0 | 21 | 42 | 43 | 2.3 | 0.9 | 0.25 | 459.7994 | 321.1353 | 288.9402 | 294.7366 | 0 | 10.89 | 10.6 | 7.97 | 2.3 | 8.066849 | 117 | 67 | 39 | 2.8 | 9.2 | 8 | 7 | 5.8 | 6.4 | 4.2 | 6.2 | 7.38 | 5.6 | 34 | 34 | 51 | 51 | 34 | 34 | 34 | 34 | 34 | 34 | 700 | 0 | 24 | 24 | 522.69 | 0 | 522.69 | 0 | 15 | 74.7864 | 31.22773 | 156.6525 | 34.80528 | 16.07372 | -4.005342 | 203.5261 | 94.07036 | 5.929643 | 0.5918436 | 1.716667 | 0.9 | 0.7666667 | 0.1333333 | 0 | 45 | 57866.06 | 3544.857 | 7.849219 | 7.268791 | 420.2893 | 229.1614 | 99.74233 | -2.486 | 0 | 0.908964 | 39.978 | 10960 | 9 | 33.66667 | 49.66667 | 163 | 17 | 206 | 263 | 1.9 | 1 | 0.8 | 0.2 | 18 | 9 | 2 | 55.1 | 175 | 0 | 22 | 23 | 23 | 23 | 0 | 481.9692 | 457.4933 | 421.3798 | 424.2826 | 0.7362282 | 39.26166 | -228.2659 | 556 | -375.7419 | 0.2258065 | 561.9101 | 5 | 18.81642 | 5.757714 | 24.57413 | 13.31099 | 8.861324 | 19.17195 | 196.7878 | 190 | 206 | 298.3599 | 286 | 308 | 298.3805 | 293 | 304 | 299.2268 | 297 | 308 | 1.672759 | 1.4 | 1.9 | 0.9086725 | 0.6 | 1.1 | 0.7726319 | 0.6 | 0.9 | 0.1348067 | 0.1 | 0.2 | 909.1755 | 903.1798 | 913.4236 | 7.017639 | 5.296344 | 9.426135 | 54.85845 | 56.0826 | 32.99722 | 339.609375 | 1.138087 | 0.6285593 | 0.6952561 | 0.6929513 | 69.41508 | 113.162 | 200.4448 | 347.0809 | 3 | 3.1 | 4.3 | 4.6 | 4.2 | 4.2 | 412 | 398 | 402
2021-01-08 | 50.6 | 9.2 | 1.66 | 0.77 | 3.34 | 527 | 465.9224 | 0.9722222 | 42991.29 | 9.558333 | 829.1564 | 897.7665 | 2124.68 | 281.2524 | 0 | 725 | 572.7062 | 561.9075 | 25786.8 | 250 | 12.36084 | 43.28847 | 889.7747 | 895.4129 | 903.6083 | 889.0282 | 906.9025 | 907.9181 | 894.7423 | 894.7448 | 905.5537 | 882.0308 | 6.011 | 5 | 25.42862 | 474.771 | 518.8 | 0 | -1.35 | -1.823822 | 46 | 3 | 2.975539 | 1.4 | 2 | 7.832923 | 66 | 121 | 6925 | 8 | 32 | 5.5 | 0 | 2 | 2 | 2 | 54 | 53.33333 | 0 | 22 | 37 | 44 | 2.2 | 0.9 | 0.25 | 450.8636 | 319.8647 | 285.9051 | 293.7655 | 0 | 10.9 | 10.7 | 8.26 | 1.32 | 8.096467 | 116 | 29 | 31 |  | 7.8 | 9.4 | 3.2 | 5.4 | 6.4 | 4.2 | 6.2 | 7.8 | 5.4 | 36 | 36 | 54 | 54 | 36 | 36 | 36 | 36 | 36 | 36 | 700 | 7.333333 | 16 | 23.33333 | 0 | 502.72 | 502.72 | 0 | 16 | 67.2024 | 30.36805 | 151.1725 | 31.1089 | 14.34434 | -3.391216 | 193.2345 | 94.33169 | 5.668309 | 0.6108682 | 1.683333 | 0.9666667 | 1.05 | 0.1333333 | 0 | 140 | 57557.38 | 3571.309 | 7.849219 | 6.901231 | 422.3642 | 251.1935 | 99.71755 | 17.036 | 0 | 0.8841032 | 34.002 | 11060 | 11 | 35.33333 | 49.66667 | 260 | 25 | 210 | 270 | 1.9 | 1.2 | 1.6 | 0.2 | 21 | 12.5 | 2.8 | 54.9 | 175 | 0 | 22 | 22 | 24 | 0 | 0 | 465.3962 | 453.1174 | 413.6394 | 418.8757 | -0.6438185 | 22.30591 | -234.3799 | 554.2997 | -458.4194 | 0.2302867 | 560.243 | 5 | 18.95277 | 4.941819 | 23.89459 | 12.95452 | 4.801942 | 23.64635 | 196.8227 | 190 | 201 | 298.4876 | 291 | 311 | 284.0218 | -20 | 322 | 299.3229 | 296 | 308 | 1.601726 | 0.9 | 2 | 0.8932292 | 0.4 | 1.3 | 1.06522 | 0 | 3.7 | 0.165728 | 0 | 0.4 | 896.8605 | 796.7966 | 908.1753 | 9.227253 | 5.760882 | 18.49599 | 54.43062 | 55.60275 | 33.77539 | 938.125 | 1.139867 | 0.6185885 | 0.8077577 | 0.7021131 | 74.0323 | 106.6236 | 173.9865 | 350.5018 | 3 | 3 | 4.3 | 4.5 | 4.2 | 4.2 | 413 | 406 | 391
2021-01-09 | 47.22 | 9.05 | 1.6 | 0.89 | 3.2 | 520 | 465.118 | 0.9590278 | 41512.49 | 9.375 | 824.5236 | 904.7359 | 2033.462 | 276.4437 | 260.6807 | 691 | 549.9608 | 539.4027 | 25409.8 | 250 | 12.12521 | 49.7378 | 900.5239 | 899.026 | 912.4109 | 893.9905 | 911.0812 | 913.5668 | 903.4512 | 903.8367 | 920.2602 | 897.6221 | 6.042 | 5 | 25.3708 | 468.642 | 427.7 | 0 | -1.84 | -2.141372 | 130 | 9 | 3.495096 | 1.7 | 2.7 | 11.08373 | 64 | 115 | 6925 | 9 | 35 | 6.166667 | 0 | 2 | 2 | 2 | 53.33333 | 51.33333 | 0 | 22 | 38 | 46 | 2.4 | 1.1 | 0.75 | 438.5131 | 316.2307 | 279.8395 | 289.1864 | 0 | 10.6 | 10.58 | 7.4 | 1.45 | 8.03099 | 115 | 30 | 35 | 2.8 | 9 | 8 | 7.7 | 6 | 6.4 | 4.6 | 6.4 | 8 | 6 | 30 | 30 | 45 | 45 | 30 | 30 | 30 | 30 | 30 | 30 | 700 | 0 | 23.01667 | 23.01667 | 0 | 544.63 | 544.63 | 0 | 16 | 64.488 | 30.32018 | 151.5235 | 31.09208 | 14.62036 | -4.509373 | 192.7266 | 94.75372 | 5.246284 | 0.5525028 | 2.083333 | 0.8 | 0.9333333 | 0.1666667 | 0 | 50 | 55739.6 | 3346.592 | 7.849219 | 6.883091 | 426.5712 | 253.3315 | 99.71514 | 16.279 | 0 | 0.8944577 | 28.773 | 11050 | 12 | 34.66667 | 51 | 150 | 20 | 200 | 251 | 4.2 | 1.2 | 1.2 | 0.2 | 24 | 11.5 | 3.5 | 55.06667 | 175 | 0 | 22 | 22 | 26 | 0 | 0 | 463.2378 | 458.395 | 417.6595 | 424.3739 | -0.6648986 | 42.90915 | -182.4244 | 553.0021 | -548.0968 | 0.2215726 | 558.9838 | 5 | 20.0101 | 5.069225 | 25.07932 | 11.28506 | 6.332312 | 17.35623 | 196.7568 | 188 | 203 | 298.3887 | 291 | 307 | 290.8874 | -20 | 314 | 299.1986 | 293 | 305 | 1.629281 | 0.9 | 2.1 | 0.860838 | 0.3 | 1.2 | 1.085391 | 0 | 3.4 | 0.1922951 | 0 | 0.3 | 906.0171 | 811.313 | 924.5641 | 8.572433 | 4.354089 | 26.00723 | 54.65829 | 57.66486 | 33.10098 | 604.609375 | 1.132007 | 0.5924305 | 0.7636033 | 0.7191376 | 69.04357 | 85.92782 | 190.7639 | 359.9124 | 3 | 3.2 | 4.2 | 4.5 | 4 | 4.3 | 411 | 406 | 66
2021-01-10 | 50.19 | 8.95 | 1.56 | 0.81 | 2.94 | 556 | 484.8668 | 1 | 43938.13 | 9.341667 | 855.1016 | 913.6355 | 2093.844 | 278.4831 | 458.3333 | 739 | 579.1873 | 567.6893 | 25636 | 250 | 9.239958 | 38.57367 | 915.6153 | 910.8028 | 919.4732 | 894.6922 | 918.5065 | 921.9962 | 907.687 | 920.3108 | 929.8974 | 915.0855 | 6.153 | 5 | 26.0083 | 500.433 | 493.2 | 0 | -1.26 | -2.816123 | 69 | 6 | 2.620047 | 1.8 | 2 | 7.753424 | 61 | 115 | 6925 | 11 | 38 | 6 | 0 | 2 | 2 | 2 | 51.16667 | 55.33333 | 0 | 22 | 40 | 40 | 2.3 | 0.8 | 0.25 | 443.0811 | 319.9037 | 281.9904 | 291.665 | 0 | 10.67 | 10.55 | 8 | 1.25 | 8.036994 | 102 | 35 | 35 | 3.2 | 9.4 | 8.2 | 9.5 | 6 | 6.8 | 4.2 | 6.4 | 8 | 5.8 | 42 | 42 | 63 | 63 | 42 | 42 | 42 | 42 | 42 | 42 | 700 | 0 | 24 | 24 | 0 | 0 | 0 | 0 | 0 | 86.8668 | 30.68789 | 160.7146 | 35.44495 | 18.04541 | -4.136736 | 210.0682 | 93.37897 | 6.621028 | 0.5296382 | 1.783333 | 1 | 0.85 | 0.2 | 0 | 35 | 57516.32 | 3411.222 | 7.849219 | 7.502435 | 420.8095 | 283.7387 | 99.68094 | 11.205 | 0 | 0.8720626 | 17.568 | 0 | 12 | 34.66667 | 51.33333 | 123 | 20 | 203 | 295 | 1.9 | 1.1 | 1 | 0.2 | 26 | 11.66667 | 5 | 55.16667 | 174 | 0 | 22 | 21 | 23 | 30 | 0 | 500.709 | 462.9936 | 422.534 | 427.1357 | -1.537708 | 25.39323 | -198.5338 | 553.304 | -601.7742 | 0.2538306 | 559.3029 | 5 | 22.99746 | 6.261909 | 29.25937 | 14.29825 | 7.603299 | 21.42859 | 196.5912 | 194 | 199 | 298.269 | 292 | 303 | 298.2236 | 294 | 301 | 299.205 | 297 | 302 | 1.767808 | 1.5 | 2 | 0.9924456 | 0.6 | 1.3 | 0.862691 | 0.7 | 1 | 0.1840845 | 0.1 | 0.3 | 915.4863 | 907.7756 | 922.1414 | 7.331993 | 4.521783 | 10.15784 | 54.78942 | 56.43278 | 32.05046 | 682.03125 | 1.119868 | 0.6175326 | 0.7150945 | 0.7160599 | 63.92301 | 99.33084 | 252.295 | 362.3829 | 3 | 3.1 | 4.5 | 4.7 | 4.3 | 4.3 | 397 | 399 | 54
2021-01-11 | 51.13 | 8.87 | 1.63 | 0.89 | 3.18 | 569 | 494.9564 | 1 | 44002.84 | 9.458333 | 877.2308 | 912.5117 | 2088.375 | 283.1532 | 83.33333 | 717 | 593.1054 | 551.2059 | 25786.8 | 250 | 10.49225 | 41.36636 | 911.0462 | 913.1911 | 921.4232 | 891.14 | 919.5558 | 923.061 | 905.5048 | 915.1718 | 930.531 | 916.7347 | 6.153 | 5 | 26.63005 | 511.873 | 311.9 | 1.050334 | -1.48 | -3.133633 | 46 | 3 | 2.5803 | 1.6 | 2 | 6.890724 | 60 | 113 | 6925 | 11 | 42 | 5.916667 | 0 | 2 | 2 | 2 | 53.33333 | 50 | 0 | 20 | 40 | 49 | 2.2 | 0.7 | 0.25 | 455.1441 | 323.1554 | 287.5337 | 296.4396 | 0 | 10.8 | 10.5 | 7.2 | 1.49 | 7.95784 | 126 | 34 | 40 | 2.8 | 9.2 | 8 | 7 | 5.8 | 6.4 | 4.2 | 6.2 | 7.8 | 5.6 | 44 | 44 | 66 | 66 | 44 | 44 | 44 | 44 | 44 | 44 | 700 | 0 | 24 | 24 | 0 | 485.47 | 485.47 | 0 | 16 | 68.4864 | 29.96475 | 160.8335 | 37.06046 | 19.19362 | -3.666485 | 213.4211 | 92.72465 | 7.275352 | 0.4995285 | 2.15 | 0.9333333 | 0.8 | 0.1833333 | 0 | 32 | 57804.24 | 3431.986 | 7.849219 | 7.62218 | 421.5882 | 314.5281 | 99.6463 | 4.829 | 0 | 0.8698707 | 34.749 | 22010 | 14 | 32.66667 | 51 | 150 | 20 | 265 | 260 | 2.9 | 1.2 | 0.9 | 0.2 | 29 | 11.66667 | 3.4 | 54.86667 | 175 | 0 | 17 | 20 | 24 | 24 | 12 | 508.2334 | 462.4359 | 419.9772 | 425.4615 | -1.149355 | 48.64181 | -189.4806 | 554.7399 | -642.4516 | 0.2860887 | 560.7529 | 5 | 24.82485 | 7.051898 | 31.87675 | 10.26713 | 4.399897 | 19.43133 | 196.0314 | 192 | 199 | 298.1827 | 292 | 304 | 298.3788 | 295 | 303 | 299.2778 | 296 | 303 | 2.153752 | 1.8 | 4.2 | 0.9790915 | 0.6 | 1.3 | 0.7962037 | 0.6 | 1.2 | 0.1851134 | 0.1 | 0.3 | 914.5946 | 910.8115 | 918.1928 | 7.898238 | 5.227423 | 10.74565 | 54.56073 | 56.06964 | 35.50031 | 553.203125 | 1.179828 | 0.5975271 | 0.6979724 | 0.7155681 | 92.26122 | 89.17459 | 238.9865 | 362.2263 | 3 | 3.1 | 4.3 | 4.5 | 4.2 | 4.3 | 411 | 398 | 41
2021-01-12 | 49.52 | 8.79 | 1.56 | 1.15 | 3.42 | 587 | 506.8808 | 0.9979167 | 44429.73 | 9.241667 | 893.6448 | 911.5358 | 2079.962 | 286.095 | 125.261 | 738 | 603.2377 | 549.2617 | 25937.6 | 250 | 9.978872 | 38.82184 | 909.6172 | 909.7782 | 921.5643 | 892.1269 | 917.0723 | 922.3541 | 905.4375 | 914.3356 | 928.9567 | 914.7725 | 6.153 | 5 | 27.45325 | 527.713 | 249.9 | 4.505537 | -1.4 | -3.371757 | 46 | 3 | 2.348757 | 1.5 | 3.1 | 6.308449 | 59 | 111 | 6925 | 13 | 46 | 5.083333 | 0 | 2 | 2 | 2 | 52.33333 | 46 | 0 | 21 | 37 | 47 | 2.3 | 0.6 | 0.25 | 462.7525 | 326.8895 | 291.2826 | 298.1634 | 0 | 10.7 | 10.59 | 7.91 | 2.25 | 7.90088 | 145 | 48 | 40 | 3 | 9 | 8 | 7 | 6.2 | 6.4 | 4.4 | 6.2 | 8 | 6.2 | 44 | 44 | 66 | 66 | 44 | 44 | 44 | 44 | 44 | 44 | 700 | 0 | 23.95 | 23.95 | 0 | 543.71 | 543.71 | 0 | 16 | 62.1708 | 29.07711 | 160.8914 | 37.31559 | 18.87512 | -3.883206 | 213.1989 | 92.96811 | 7.03189 | 0.51944 | 2.3 | 1.016667 | 0.75 | 0.2 | 0 | 50 | 59572.07 | 3649.244 | 7.849219 | 7.614245 | 420.5731 | 314.0609 | 99.64683 | 7.955 | 0 | 0.8635107 | 38.484 | 11690 | 15 | 36 | 51.33333 | 165 | 17 | 400 | 280 | 2.8 | 1.2 | 0.9 | 0.2 | 30 | 10.75 | 2.2 | 54.46667 | 175 | 0 | 23 | 21 | 24 | 25 | 11 | 523.1823 | 462.8824 | 422.2078 | 427.708 | -1.044691 | 25.46611 | -242.8045 | 557.541 | -665.129 | 0.3162634 | 563.5669 | 5 | 27.9509 | 7.45466 | 35.40556 | 8.665325 | 3.699543 | 19.57399 | 195.5333 | 191 | 199 | 278.6926 | -20 | 311 | 298.4844 | 295 | 302 | 299.2283 | 296 | 302 | 2.396157 | 1.9 | 3.8 | 0.9688206 | 0 | 16.6 | 0.7814873 | 0.6 | 1 | 0.1861065 | 0.1 | 0.3 | 913.5824 | 896.921 | 917.3179 | 7.961721 | 5.113501 | 12.45511 | 54.33561 | 55.65462 | 34.03477 | 475.625 | 1.215781 | 0.6488046 | 0.6854292 | 0.7158909 | 118.2437 | 74.90444 | 224.014 | 363.979 | 3 | 3 | 4.3 | 4.6 | 4.2 | 4.3 | 385 | 342 | 46
2021-01-13 | 48.9 | 7.69 | 1.75 | 1.4 | 3.78 | 341 | 259.0824 | 0.5 | 42448.84 | 9.35 | 832.524 | 912.6632 | 1993.896 | 278.6515 | 750 | 610 | 335.036 | 555.8223 | 14250.6 | 250 | 10.13847 | 35.23082 | [10 empty] | 6.153 | 5 | 31.38452 | 311.233 | 282.6 | 20.76284 | -1.15 | 24.70662 | 33 | 2 | 2.502997 |  |  | 5.639842 | 58 | 109 | 6925 | 14 | 49 | 2 | 12 | 2 | 2 | 2 | 53 | 45 | 0 | 21 | 36 | 57 | 2.4 | 0.7 | 0.25 | 351.4175 | 255.9784 | 237.6455 | 242.761 | 0 | 10.7 | 10.62 | 7.13 | 0.72 | 7.886865 | 125 | 50 | 40 | 2.6 | 9.4 | 8.2 | 7.4 | 6 | 6.2 | 4.4 | 6 | 7.6 | 5.8 | [10 empty] | 700 | 0 | 12 | 12 | 0 | 560.81 | 560.81 | 0 | 17 | 51.2724 | 26.06213 | 83.69594 | 25.00056 | 15.85005 | 0.9943969 | 125.5409 | 86.58251 | 13.41749 | 0.4911772 | 2.2 | 0.8 | 0.75 | 0.15 | 0 | 36 | 51528.11 | 2907.084 | 7.849219 | 4.483605 | 397.0968 | 236.2877 | 99.73432 | 2.953 | 0 | 0.7597724 | 46.701 | 11170 | 16 | 36 | 51.5 | 177 | 20 | 420 | 290 | 2.3 | 0.8 | 0.8 | 0.2 | 30 | 9.166667 | 1.2 | 56.2 | 175 | 0 | 22 | 20 | 23 | 28 | 15 | 296.7978 | 426.3633 | 398.0166 | 401.9004 | -0.5923517 | 55.25408 | -191.8044 | 562.5478 | -933.8065 | -0.1514785 | 568.8262 | 5 | 10.96465 | 4.425071 | 15.38972 | 11.48791 | 3.829244 | 16.12415 | 150.5284 | -20 | 201 | 227.4633 | 125 | 303 | 298.6405 | 295 | 303 | 299.0667 | 199 | 302 | 1.476653 | 0.2 | 3.2 | 0.5773067 | 0 | 1.5 | 0.6780822 | 0.2 | 1.3 | 0.09591435 | 0 | 0.3 | 510.0857 | 60.39501 | 917.4895 | 10.0002 | 2.487601 | 22.75646 | 46.94675 | 57.93723 | 33.37334 | 783.28125 | 0.9708526 | 0.4891954 | 0.6735393 | 0.7363505 | 87.19484 | 46.80901 | 220.4535 | 361.7802 | 3 | 3 | 4.4 | 4.4 | 4.3 | 4.3
2021-01-14 | 0 | 0 | 0 | 0 | 0 | 0 | 0.0002 | 0 | [6 empty] | 0 | 519 | 1.979547 | 458.8718 | 0 |  | 0 | [9 empty] | #DIV/0! |  | 0 | 0 |  | 0 | 247.1 |  | 0 | -3.649559 | 56 | 3 | 1.867923 |  |  | 6.426457 | 57 | 106 | 6925 | 14 | 49 | 0 | 24 | 2 | 2 | 2 |  |  | 77.47 | [6 empty] | 121.4584 | 96.49017 | 86.5262 | 88.66429 | 0 | 0 | 0 |  |  | 7.877755 | [23 empty] | 700 | 0 | 0 | 0 | 0 | 456.28 | 456.28 | 0 | 13 | 7.7202 |  | 120.0965 |  | 23.88529 |  | 143.9818 | 83.4109 | 16.5891 | [5 empty] | 0 |  |  |  | 7.849219 | 5.142208 |  |  |  | 34.362 | 0 |  | 12.339 | 0 | 16 | [10 empty] | 38 | 17.5 | 5.7 |  | 174 | 0 |  |  |  | 0 | 0 | 20.94066 | 363.1539 |  |  | 1.105659 |  | 43.18645 | 562.5478 | -1543.484 | -1.11922 | 568.8262 | 5 | 0.4016987 | 0.6189263 | 1.020625 | 14.55536 | 7.603299 | 22.29753 | 941.3435 | -20 | 1020 | 115.9425 | 30 | 184 | -1.576678 | -20 | 303 | -106.505 | -139 | 199 | 0.2 | 0.2 | 0.2 | 0 | 0 | 0 | 0.01802315 | 0 | 0.4 | 0 | 0 | 0 | 77.28023 | 56.36299 | 86.03267 | #VALUE! | 13.16894? | 22.01262? | 22.09161 | 31.71327 | 22.72552 | 148.828125 | 0.0001781944 | 0.123156 | 0.1256764 | 0.01252826 | -49.3666 | -70.87831 | 6.936447 | -36.54503 | 0 | 0 | 0 | 0 | 0 | 0
2021-01-15 | 0 | 0 | 0 | 0 | 0 | 0 | 0.0004 | 0 | [6 empty] | 0 | 569 | 3.437664 | 432.6839 | 0 |  | 0 | [9 empty] | #DIV/0! |  | 0 | 0 |  | 0 | 269 |  | 0 | -0.5544451 | 63 | 3 | 1.963037 |  |  | 5.298861 | 67 | 108 | 6925 | 15 | 49 | 0 | 24 | 3 | 3 | 3 |  |  | 0 | [6 empty] | 72.07858 | 62.35586 | 54.75585 | 55.55806 | 0 | 0 | 0 |  |  | 7.943248 | [23 empty] | 700 | 0 | 0 | 0 | 0 | 714.21 | 714.21 | 2 | 19 | 39.7904 |  | 190.9849 |  | 32.89942 |  | 223.8843 | 85.30517 | 14.69483 | [5 empty] | 0 |  |  |  | 7.849219 | 7.995869 |  |  |  | 16.171 | 0 |  | 17.568 | 21700 | 18 | [10 empty] | 40 | 16 | 7.4 |  | 174 | 0 |  |  |  | 0 | 0 | 0.6722363 |  |  |  | 0.80506 |  | 27.74872 | 562.5478 | -2153.161 | -2.086962 | 568.8262 | 5 | 0.3864043 | 0.6474698 | 1.033874 | 13.30614 | 3.86815 | 24.56717 | 1020 | 1020 | 1020 | 93.31125 | 3 | 212 | -20 | -20 | -20 | -145.8044 | -150 | -139 | 0.2 | 0.2 | 0.2 | 0 | 0 | 0 | 0 | 0 | 0 | 0 | 0 | 0 | 62.83594 | 47.89616 | 69.97989 | #VALUE! | 0? | 0? | 15.7609 | 18.27706 | 31.98561 | 99.375 | -0.003315 | 0.09710174 | 0.03452646 | 0 | -106.4546 | -88.3077 | -36.5563 | -49.83396 | 0 | 0 | 0 | 0 | 0 | 0
2021-01-16 | 0 | 0 | 0 | 0 | 0 | 0 | -0.0004 | 0 | [6 empty] | 0 | 581 | 4.038326 | 464.4424 | 0 |  | 0 | [9 empty] | #DIV/0! |  | 0 | 0 |  | 0 | 246.9 |  | 0 | -0.7751027 | 41 | 3 | 2.162409 |  |  | 16.218 | 66 | 209 | 6925 | 16 | 49 | 0 | 24 | 1 | 3 | 3 |  |  | 38.13 | [6 empty] | 42.3613 | 40.73075 | 35.81181 | 35.96973 | 0 | 0 | 0 |  |  | 7.888235 | [23 empty] | 700 | 0 | 0 | 0 | 73.87 | 282.07 | 355.94 | 0 | 11 | 53.0596 |  | 176.3938 |  | 31.59988 |  | 207.9937 | 84.80729 | 15.19271 | [5 empty] | 0 |  |  |  | 7.849219 | 7.428346 |  |  |  | -5.514 | 0 |  | 34.002 | 10620 | 19 | [10 empty] | 41 | 12.5 | 3.4 |  | 174 | 0 |  |  |  | 0 | 0 | 0.6878279 |  |  |  | 1.08491 |  | 27.74679 | 562.5478 | -2762.839 | -3.054704 | 568.8262 | 5 | 0.3796242 | 0.6857076 | 1.065332 | 14.01472 | 4.918662 | 20.98764 | 1020 | 1020 | 1020 | 107.294 | -20 | 205 | -20 | -20 | -20 | -161.1662 | -174 | -149 | 0.2 | 0.2 | 0.2 | 0 | 0 | 0 | 0 | 0 | 0 | 0 | 0 | 0 | 46.80537 | 41.8934 | 52.94113 | #VALUE! | 0? | 0? | 15.44084 | 16.96715 | 28.26343 | 160.3125 | -0.002380625 | 0.09683 | 0.0370375 | 0 | -170.1322 | -121.4468 | -37.5533 | -46.62205 | 0 | 0 | 0 | 0 | 0 | 0
2021-01-17 | 0 | 0 | 0 | 0 | 0 | 0 | 0.0004 | 0 | [6 empty] | 0 | 583 | 8.523387 | 473.1663 | 0 |  | 0 | [9 empty] | #DIV/0! |  | 0 | 0 |  | 0 | 248 |  | 0 | -0.9338271 | 87 | 5 | 3.643237 |  |  | 7.816464 | 66 | 209 | 6925 | 17 | 49 | 0 | 24 | 3 | 3 | 3 |  |  | 0 | [6 empty] | 35.37846 | 35.27342 | 31.27558 | 31.4166 | 0 | 0 | 0 |  |  | 7.744225 | [23 empty] | 700 | 0 | 0 | 0 | 0 | 0 | 0 | 0 | 0 | 114.0004 | 21.02719 | 138.7595 |  | 32.38004 |  | 171.1396 | 81.07975 | 18.92025 | [5 empty] | 0 |  |  |  | 7.849219 | 6.112127 |  | 94.18761 | 99.89412 | 0 | 0 |  | 34.002 | 0 | 19 | [10 empty] | 41 | 8.416667 | 2.8 |  | 175 | 0 |  |  |  | 0 | 0 | 0.62227 |  |  |  | 0.4989804 |  | 27.69039 | 562.5478 | -3372.516 | -4.022446 | 568.8262 | 5 | 0.3686544 | 0.680949 | 1.049603 | 15.56939 | 5.21695 | 25.51394 | 272.4934 | -20 | 1020 | 67.91462 | -20 | 140 | -20 | -20 | -20 | -181.4594 | -234 | -158 | 0.2 | 0.2 | 0.2 | 0 | 0 | 0 | 0 | 0 | 0 | 0 | 0 | 0 | 41.76243 | 32.82409 | 52.97775 | #VALUE! | 0? | 0? | 16.4393 | 18.26408 | 34.39791 | 321.796875 | 0.01490222 | 0.1199488 | 0.03560417 | 0 | -105.5553 | -99.19755 | -115.546 | -65.48043 | 0 | 0 | 0 | 0 | 0 | 0
2021-01-18 | 0 | 0 | 0 | 0 | 0 | 0 | 0.0002 | 0 | [6 empty] | 0 | 258 | 4.232697 | 228.4224 | 0 |  | 0 | [9 empty] | #DIV/0! |  | 0 | 0 |  | 0 | 79.5 |  | 0 | -1.251266 | 49 | 3 | 2.235408 |  |  | 9.197467 | 66 | 203 | 6950 | 18 | 49 | 0 | 10.83333 | 3 | 3 | 3 |  |  | 0 | [6 empty] | 51.14346 | 56.26913 | 35.06924 | 35.83721 | 0 | 0 | 0 |  |  | 7.657546 | [23 empty] | 700 | 0 | 0 | 0 | 0 | 535.22 | 535.22 | 0 | 17 | 18.7802 |  | 41.57972 |  | 12.97723 |  | 54.55695 | 76.21342 | 23.78658 | 0.4910917 |  |  |  |  | 0 |  |  |  | 7.849219 | 1.948463 |  |  |  | -13.446 | 0 |  | 47.448 | 0 | 19 | [10 empty] | 41 | 12.5 | 2.8 |  | 175 | 0 |  |  |  | 0 | 0 | 0.6225703 |  |  |  | -0.1323029 | 57.20394 | -24.64644 | 562.5478 | -3982.194 | -4.990188 | 568.8262 | 5 | 0.3616278 | 0.6660938 | 1.027722 | 15.35193 | 5.839472 | 24.47639 | -14.01458 | -20 | 11 | 57.36258 | -20 | 129 | 11.36647 | -20 | 303 | -142.2212 | -160 | -134 | 0.2 | 0.2 | 0.2 | 0 | 0 | 0 | 0.1368299 | 0 | 3.2 | 0 | 0 | 0 | 54.54428 | 20.60995 | 193.5473 | #VALUE! | 3.86652 | 150.0961 | 15.23322 | 17.81016 | 32.89346 | 194.765625 | 0.05750299 | 0.1150226 | 0.1832822 | 0 | -85.84304 | -87.21743 | -112.7577 | -71.82943 | 0 | 0 | 0 | 0 | 0 | 0
2021-01-19 | 0 | 0 | 0 | 0 | 0 | 0 | -0.0004 | 0 | [6 empty] | 0 | 646 | 73.36167 | 540.0145 | 0 |  | 0 | 0 | [10 empty] | 0 | 0 |  | 0 | 233.9 |  | 0 | -1.529015 | 43 | 3 | 1.814569 |  |  | 5.445129 | 66 | 165 | 7089 | 19 | 49 | 0 | 24 | 3 | 2 | 2 |  |  | 108.43 | [6 empty] | 225.5292 | 223.8646 | 168.4184 | 178.7129 | 0 | 0 | 0 |  |  | 7.567074 | [23 empty] | 700 | 0 | 0 | 0 | 0 | 0 | 0 | 0 | 0 | 32.9996 |  | -3.678853 |  |  |  | -3.678853 | 100 | 0 | 0.4511142 |  |  |  |  | 0 |  |  |  | 7.849219 | -0.1313876 |  |  |  | 0 | 0 |  | 47.448 | 0 | 19 | [10 empty] | 41 | 14.5 | 1 |  | 175 | 0 |  |  |  | 0 | 0 | 10.46605 |  |  |  | -0.7633224 | 74.20775 | -47.91013 | 562.5478 | -4591.871 | -5.95793 | 568.8262 | 5 | 0.356478 | 0.6660938 | 1.022572 | 16.6318 | 9.808099 | 24.86547 | -20 | -20 | -20 | 62.53241 | 18 | 126 | 294.7883 | -20 | 304 | -130.4555 | -165 | -103 | 0.2 | 0.2 | 0.2 | 0 | 0 | 0 | 1.454036 | 0 | 2.8 | 0 | 0 | 0 | 141.6663 | 80.03519 | 257.4061 | 35.70581 | 27.40035 | 157.5305 | 33.94923 | 49.5331 | 26.39584 | 219.296875 | 0.09653167 | 0.1447478 | 1.379126 | -0.00015 | -65.77139 | -83.22942 | 202.5359 | -79.81227 | 0 | 0 | 0 | 0 | 0 | 0
2021-01-20 | 0 | 0 | 0 | 0 | 0 | 197 | 181.7956 | 0.3048611 | 41062.02 | 9.175 | 777.1356 | 899.9008 | 1937.777 | 236.1113 | 0 | 418 | 342.3668 | 362.1446 | 4674.8 |  | 12.10052 | 46.53139 | [10 empty] | 0 | 0 | 27.44964 | 173.36 | 22.7 | 20.74056 | -1.74 | -1.568693 | 56 | 3 | 2.154881 | 0.8 | 1.6 | 7.208724 | 66 | 127 | 7369 | 20 | 50 | 0 | 15.5 | 2 | 2 | 2 | 50 | 44 | 38.27 | 23 | 47 | 47 | 2.5 | 0.8 | 0.25 | 370.6232 | 296.114 | 237.423 | 249.1926 | 0 | 10.7 | 10.7 | 6.8 | 1.69 | 7.495524 | [13 empty] | 81 | 54 | 75 | 69 | 44 | 48 | 42 | 42 | 46 | 44 | 700 | 7.316667 | 0 | 7.316667 | 0 | 0 | 0 | 0 | 0 | 12.7956 | 26.70382 | 39.9574 |  |  |  | 39.9574 | 100 | 0 | 0.4098514 | 5.2 | 3.5 | 3.95 | 1.3 | 0 | 40 | 55251.73 | 3209.533 | 7.849219 | 1.42705 | 418.4851 | 888.2522 | 99.00026 | 5.229 | 0 | 0.9228203 | 42.219 | 0 | 19 | 25 | 49 | 114 | 20 | 200 | 310 | 5.2 | 5.1 | 4.2 | 1.3 | 42 | 11 | 1.7 | 56 | 175 | 0 | 22 | 22 | 27 | 22 | 0 | 182.3755 | 399.6879 | 384.053 | 380.7743 | -1.311234 | 74.77153 | -82.4526 | 564.5504 | -5004.548 | -6.620811 | 570.6785 | 0 | 4.23188 | 2.84378 | 7.07566 | 14.52304 | 10.66406 | 21.15625 | 70.47007 | -20 | 202 | 135.7768 | 20 | 374 | 292.5173 | -20 | 309 | 7.991922 | -176 | 331 | 1.984566 | 0.2 | 7.8 | 1.628723 | 0 | 11.2 | 2.207124 | 0 | 5.6 | 0.4598414 | 0 | 3.8 | 598.3741 | 254.3808 | 926.652 | 20.7878 | 3.701111 | 43.23983 | 52.22378 | 57.12016 | 34.29415 | 4012.578125 | 0.579651 | 0.433041 | 1.453557 | 0.39321 | 3.858854 | -68.12544 | 207.3005 | 38.9425 | 3.7 | 3.7 | 4.3 | 4.3 | 4.3 | 4.3 | 391 | 304 | 586
2021-01-21 | 49.82 | 8.54 | 1.61 | 1.14 | 3.72 | 637 | 502.9364 | 0.9965278 | 46548.34 | 9.458333 | 825.8618 | 905.8537 | 2073.924 | 294.9291 | 418.1185 | 851 | 618.63 | 606.5363 | 25259 | 250 | 13.41973 | 51.21474 | 909.8395 | 916.7449 | 896.4523 | 888.7095 | 916.1302 | 913.7404 | 895.2776 | 909.9356 | 912.2565 | 916.1881 | 6.153 | 5 | 29.85534 | 571.713 | 337.9 | 25.41226 | -1.55 | -1.730278 | 43 | 3 | 2.205672 | 1 | 3.6 | 5.602265 | 66 | 166 | 7369 | 21 | 53 | 4.583333 | 0 | 2 | 2 | 2 | 48.66667 | 45.66667 | 0 | 22 | 38 | 38 | 2.3 | 1 | 0.25 | 483.1422 | 341.371 | 297.4809 | 308.4284 | 0 | 10.65 | 10.43 | 7.44 | 1.41 | 7.949002 |  |  |  | 6.8 | 6.4 | 5.2 | 4.6 | 3.2 | 4 | 2.2 | 3.6 | 4.4 | 4 | 38 | 38 | 69 | 57 | 36 | 36 | 36 | 36 | 36 | 48 | 700 | 23.91667 | 0 | 23.91667 | 410.26 | 149.39 | 559.65 | 0 | 17 | 46.2864 | 31.50471 | 162.3886 | 35.81772 | 19.22397 | -4.613652 | 212.8166 | 93.13479 | 6.865213 | 0.5705111 | 3.45 | 2.666667 | 2.7 | 0.5333333 | 0 | 43 | 59806.41 | 3812.863 | 7.849219 | 7.600595 | 422.3734 | 404.8023 | 99.54472 | 5.976 | 0 | 0.7895391 | 36.243 | 0 | 19 | 30.66667 | 50.33333 | 190 | 20 | 540 | 300 | 4.7 | 4.1 | 4.8 | 1.1 | 43 | 13.5 | 2.5 | 55.96667 | 174 | 0 | 21 | 19 | 22 | 28 | 13 | 551.0889 | 463.956 | 421.4576 | 424.2908 | 0.6754535 | 50.69568 | -247.3684 | 569.9697 | -4977.226 | -6.592025 | 576.1012 | 0 | 19.67537 | 9.150346 | 28.82572 | 18.88118 | 11.13095 | 26.33099 | 194.3443 | 188 | 200 | 295.7911 | 285 | 303 | 296.3372 | 289 | 305 | 298.7605 | 293 | 307 | 3.17812 | 1.6 | 4.9 | 2.418681 | 1.2 | 4.1 | 2.107814 | 1.5 | 3 | 0.4250637 | 0.2 | 1 | 907.6272 | 864.1167 | 918.5032 | 10.86763 | 4.402991 | 18.91726 | 55.64651 | 57.80753 | 36.42112 | 676.484375 | 1.238261 | 0.7879487 | 1.299085 | 0.8641686 | 111.2621 | -52.41309 | 255.7111 | 323.4545 | 2.9 | 3.4 | 3.9 | 4.1 | 4.3 | 4.4 | 378 | 316 | 361
2021-01-22 | 49.67 | 8.23 | 1.89 | 1.29 | 3.34 | 662 | 534.7628 | 1 | 49999.71875 | 9.458333 | 865.1843 | 916.9176 | 2085.404 | 301.9728 | 41.66667 | 702 | 652.306 | 633.1282 | 25786.8 | 250 | 13.53402 | 50.11868 | 921.9049 | 927.5693 | 909.8986 | 894.5274 | 928.6577 | 928.5566 | 903.6774 | 920.5486 | 926.5693 | 928.9197 | 6.153 | 0 | 30.66846 | 588.713 | 353.5 | 22.10358 | -1.73 | 7.392117 | 64 | 4 | 2.03854 | 1.1 | 1.8 | 5.134582 | 66 | 166 | 7369 | 22 | 57 | 4.916667 | 0 | 2 | 2 | 2 | 48.66667 | 47.33333 | 2.54 | 23 | 37 | 39 | 2.3 | 0.9 | 0.25 | 496.8796 | 347.9186 | 304.7231 | 314.9379 | 0 | 10.9 | 10.5 | 7.6 | 1.4 | 7.958274 | 102 | 165 | 23 | 10 | 9.8 | 8.2 | 7.1 | 6 | 6.6 | 3.8 | 6 | 8 | 5.8 | 42 | 42 | 87 | 63 | 42 | 42 | 42 | 42 | 42 | 42 | 700 | 24 | 0 | 24 | 272.03 | 108.25 | 380.28 | 0 | 11 | 44.4828 | 31.56059 | 163.0776 | 37.5857 | 21.22757 | -3.0209 | 218.87 | 91.68151 | 8.318489 | 0.6175744 | 1.9 | 1.266667 | 1.766667 | 0.2333333 | 0 | 35 | 61991.47 | 4078.64 | 7.849219 | 7.816784 | 421.2338 | 379.9458 | 99.57269 | 10.93 | 0 | 0.8077988 | 36.243 | 10930 | 21 | 31.33333 | 47.33333 | 195 | 25 | 560 | 298 | 2.6 | 1.7 | 2.4 | 0.3 | 45 | 12.33333 | 2.5 | 55.7 | 175 | 0 | 14 | 18 | 19 | 27 | 12 | 561.0149 | 468.1551 | 425.5536 | 430.3258 | 1.364284 | 63.40381 | -294.7978 | 576.2172 | -4924.903 | -6.559767 | 582.3502 | 0 | 18.74945 | 9.863842 | 28.61329 | 20.40219 | 13.69889 | 27.80949 | 196.5184 | 193 | 200 | 297.8711 | 291 | 304 | 297.053 | 291 | 301 | 299.2809 | 295 | 304 | 1.787828 | 1.1 | 2.7 | 1.170635 | 0.7 | 1.7 | 1.625014 | 1 | 2.5 | 0.2170857 | 0.1 | 0.3 | 919.3338 | 909.1913 | 927.3732 | 11.43592 | 6.962207 | 16.99452 | 55.54294 | 56.71811 | 35.53922 | 540.3125 | 1.119373 | 0.6891093 | 1.289919 | 0.7189933 | 46.89539 | 97.53267 | 378.25 | 325.525 | 2.9 | 3 | 4.1 | 4.3 | 4.1 | 4.4 | 394 | 373 | 538
2021-01-23 | 48.66 | 9.35 | 1.79 | 1.2 | 3.8 | 656 | 569.6004 | 1 | 50000.77 | 9.472727 | 868.5689 | 912.235 | 2107.923 | 302.0179 | 291.6667 | 825 | 664.3031 | 659.6706 | 24655.8 | 250 | 10.45152 | 34.15076 | 917.2973 | 923.5843 | 902.457 | 893.1185 | 921.8644 | 922.1998 | 900.4945 | 916.8639 | 912.3621 | 917.3013 | 6.5 | 5 | 30.66764 | 588.78 | 412.3 | 13.05671 | -1.2 | 7.154083 | 36 | 2.5 | 2.169495 | 1.4 | 1.4 | 5.209113 | 65 | 169 | 7369 | 23 | 61 | 5.5 | 0 | 2 | 2 | 2 | 50.66667 | 50.33333 | 0 | 24 | 28 | 39 | 2.4 | 0.8 | 0.25 | 486.9004 | 347.3519 | 305.2216 | 315.12 | 0 | 10.58 | 10.34 | 7.98 | 1.3 | 7.951549 | 107 | 48 | 38 | 10 | 9.6 | 8.2 | 7 | 6 | 6 | 4 | 6.2 | 7.4 | 5.6 | 44 | 44 | 66 | 57 | 44 | 44 | 44 | 44 | 44 | 44 | 700 | 24 | 0 | 24 | 417.66 | 110.49 | 528.15 | 0 | 15 | 44.4504 | 30.68841 | 162.9121 | 38.58156 | 22.12255 | -2.572126 | 221.0441 | 91.15542 | 8.84458 | 0.5952695 | 1.516667 | 0.95 | 1.333333 | 0.1833333 | 0 | 39 | 62155.88 | 4120.151 | 7.849219 | 7.894432 | 420.7761 | 402.6359 | 99.54716 | 5.976 | 0 | 0.8682933 | 30.267 | 0 | 21 | 32.33333 | 52.33333 | 165 | 20 | 600 | 297 | 2.2 | 1.4 | 1.5 | 0.2 | 46 | 11.5 | 3.3 | 56.03333 | 175 | 0 | 18 | 18 | 20 | 27 | 15 | 575.4213 | 467.5361 | 425.3605 | 430.4583 | 0.5775504 | 53.56636 | -282.8221 | 581.2891 | -4878.581 | -6.527509 | 587.4454 | 0 | 23.63703 | 10.58169 | 34.21872 | 20.0731 | 12.46679 | 27.05727 | 197.3177 | 194 | 200 | 298.1906 | 291 | 303 | 297.4766 | 294 | 301 | 299.22 | 295 | 303 | 1.410091 | 1 | 2.3 | 0.9145776 | 0.6 | 1.4 | 1.323289 | 1 | 1.6 | 0.1929074 | 0.1 | 0.3 | 912.4011 | 902.9272 | 926.3905 | 8.670147 | 4.306384 | 11.4631 | 56.16445 | 57.31469 | 35.59108 | 4013.125 | 1.085679 | 0.6967057 | 1.207225 | 0.7157953 | 40.4269 | 167.391 | 438.7689 | 337.9425 | 2.9 | 3 | 4.3 | 4.3 | 4.3 | 4.3 | 398 | 376 | 524
2021-01-24 | 48.09 | 10.22 | 1.72 | 0.94 | 3.12 | 657 | 568.7416 | 1 | 49996.54 | 9.391667 | 866.2094 | 914.0955 | 2134.305 | 298.2869 | 750 | 839 | 660.6635 | 654.6032 | 24354.2 | 250 | 10.98829 | 39.84088 | 920.7541 | 925.2661 | 895.272 | 899.3821 | 925.3582 | 919.4906 | 907.3691 | 919.8719 | 911.4918 | 918.993 | 6.114 | 5 | 30.66455 | 589.274 | 482.8 | 13.92489 | -1.28 | 37.52444 | 66 | 3 | 2.096261 | 1.2 | 2.8 | 5.461898 | 65 | 162 | 7369 | 24 | 65 | 5.5 | 0 | 2 | 2 | 2 | 51.16667 | 48 | 0 | 24 | 38 | 39 | 2.3 | 0.6 | 0.25 | 482.5198 | 343.5905 | 302.1384 | 311.5285 | 0 | 10.82 | 10.66 | 7.9 | 2.42 | 7.973939 | 110 | 171 | 25 | 10.8 | 10.4 | 9.6 |  | 6.6 | 7.8 | 4.4 | 6.6 | 8.4 | 7 | 44 | 44 | 66 | 39 | 44 | 44 | 44 | 44 | 44 | 44 | 700 | 17.83333 | 6.166667 | 24 | 0 | 0 | 0 | 0 | 0 | 53.7416 | 30.05361 | 163.8383 | 39.52503 | 22.32576 | -2.317612 | 223.3714 | 91.04266 | 8.957343 | 0.5947462 | 1.266667 | 0.8333333 | 1.333333 | 0.1666667 | 0 | 41 | 61751.88 | 4055.145 | 7.849219 | 7.977552 | 419.357 | 390.2915 | 99.56105 | 7.47 | 0 | 0.8656645 | 22.797 | 0 | 21 | 30.33333 | 52 | 175 | 20 | 209 | 320 | 1.6 | 0.9 | 2 | 0.2 | 48 | 14.41667 | 4.4 | 55.96667 | 175 | 0 | 21 | 20 | 22 | 28 | 16 | 572.6808 | 466.1222 | 424.532 | 429.3155 | 0.9630465 | 70.85188 | -249.9257 | 585.8144 | -4831.258 | -6.495251 | 591.9681 | 0 | 27.27445 | 10.54633 | 37.82078 | 19.81347 | 12.45383 | 26.69413 | 197.2412 | 195 | 200 | 298.3474 | 293 | 302 | 281.8802 | -20 | 322 | 299.2562 | 296 | 303 | 1.367462 | 1 | 1.8 | 0.8662026 | 0.6 | 1.1 | 1.562928 | 0 | 5.6 | 0.186037 | 0.1 | 0.3 | 914.4032 | 903.6149 | 923.0405 | 9.203267 | 6.544135 | 12.08843 | 55.88298 | 58.30037 | 32.16719 | 531.953125 | 1.083774 | 0.6864176 | 1.130468 | 0.7256047 | 42.63686 | 173.3055 | 496.6413 | 346.3616 | 3 | 3 | 4.4 | 4.4 | 4.3 | 4.4 | 411 | 379 | 518
2021-01-25 | 48.03 | 10.29 | 1.69 | 0.99 | 3.3 | 653 | 573.1536 | 1 | 49640.6 | 9.5125 | 874.4865 | 913.3502 | 2108.42 | 295.5255 | 750 | 791 | 654.2045 | 644.8052 | 25786.8 | 250 | 14.87745 | 51.69868 | 925.7299 | 927.5975 | 882.1654 | 899.0689 | 927.1736 | 914.0445 | 905.7563 | 925.2651 | 918.6427 | 923.8749 | 6.092 | 5 | 30.52539 | 585.732 | 441.7 | 13.70949 | -1.17 | 37.24675 | 36 | 2 | 2.194495 | 1 | 2.1 | 5.639221 | 64 | 159 | 7369 | 26 | 69 | 4 | 0 | 2 | 2 | 2 | 50.66667 | 47.33333 | 0 | 23 | 41 | 42 | 2.4 | 0.8 | 0.25 | 483.0361 | 343.7366 | 299.1916 | 308.6213 | 0 | 10.57 | 10.4 | 7.8 | 1.53 | 7.995877 | 115 | 165 | 24 | 11 | 10.6 | 9.8 | 7 | 6.6 | 7.4 | 4.2 | 6.6 | 8.4 | 7 | 42 | 42 | 72 | 45 | 42 | 42 | 42 | 42 | 42 | 42 | 700 | 24 | 0 | 24 | 830.68 | 36.78 | 867.46 | 0 | 26 | 59.7116 | 31.76981 | 164.8675 | 40.83463 | 23.05344 | -2.758027 | 225.9976 | 91.01963 | 8.980366 | 0.5611882 | 1.566667 | 0.9333333 | 1.583333 | 0.2333333 | 0 | 74 | 61236.7 | 4007.285 | 7.849219 | 8.071341 | 419.8604 | 415.4289 | 99.53276 | 14.193 | 0 | 0.8777237 | 8.604 | 0 | 21 | 26.33333 | 52 | 132 | 18 | 208 | 306 | 1.9 | 1.1 | 2.2 | 0.3 | 50 | 16.58333 | 6.2 | 55.66667 | 175 | 0 | 18 | 19 | 20 | 30 | 9 | 575.3301 | 465.8247 | 425.621 | 430.7979 | 1.934714 | 92.0595 | -250.119 | 589.6036 | -4787.935 | -6.462993 | 595.7539 | 0 | 17.5417 | 11.7232 | 29.2649 | 18.86821 | 13.25792 | 24.93031 | 196.8688 | 193 | 204 | 298.1645 | 293 | 304 | 296.3619 | 284 | 303 | 299.0937 | 295 | 305 | 1.636749 | 1.1 | 2.2 | 0.8985498 | 0.6 | 1.2 | 1.946571 | 1.2 | 2.9 | 0.2105023 | 0.1 | 0.3 | 915.1852 | 901.8879 | 921.4657 | 12.06131 | 7.269422 | 15.6377 | 55.8853 | 56.65326 | 34.92966 | 595.46875 | 1.090834 | 0.6705906 | 1.109192 | 0.7267752 | 50.71278 | 174.186 | 498.2146 | 342.0723 | 2.9 | 3 | 4.3 | 4.5 | 4.3 | 4.3 | 401 | 326 | 430
2021-01-26 | 48.36 | 10.89 | 1.82 | 1.01 | 3.08 | 655 | 582.146 | 1 | 50002.39 | 9.633333 | 869.4191 | 911.5656 | 2107.047 | 299.8585 | 1166.667 | 823 | 655.3483 | 655.594 | 25786.8 | 250 | 12.22804 | 42.61044 | 918.6959 | 923.9212 | 888.5356 | 897.2511 | 924.3115 | 915.32 | 903.2876 | 921.202 | 915.987 | 920.7801 | 6.092 | 5 | 30.66423 | 587.492 | 510.5 | 13.69553 | -1.05 | 36.57241 | 38 | 3 | 2.216777 | 1.2 | 1.1 | 5.034896 | 78 | 157 | 7369 | 27 | 72 | 5.25 | 0 | 2 | 2 | 2 | 50.66667 | 52 | 0 | 24 | 40 | 43 | 2.2 | 0.8 | 0.25 | 481.9178 | 345.4994 | 302.466 | 313.1879 | 0 | 10.52 | 10.31 | 7.8 | 1.06 | 7.875677 | 103 | 164 | 21 | 11 | 10.4 | 9.2 |  | 6.6 | 7.2 | 4.4 | 6.6 | 8.4 | 6.8 | 38 | 38 | 59 | 60 | 38 | 38 | 38 | 38 | 38 | 38 | 700 | 9 | 15 | 24 | 642.02 | 34.39 | 676.41 | 0 | 19 | 81.736 | 31.22266 | 164.792 | 41.8151 | 24.73506 | -2.352061 | 228.9901 | 90.22535 | 9.774655 | 0.5712257 | 2.3 | 1.033333 | 1.5 | 0.2 | 0 | 52 | 61220.85 | 3996.809 | 7.849219 | 8.178219 | 421.148 | 458.4529 | 99.48434 | -10.006 | 0 | 0.8887725 | 29.52 | 10910 | 23 | 33 | 54 | 134 | 18 | 213 | 305 | 3.7 | 1.2 | 1.8 | 0.2 | 52 | 12.66667 | 3.4 | 56.73333 | 175 | 0 | 18 | 20 | 21 | 28 | 15 | 580.9743 | 466.9426 | 426.4847 | 431.9256 | 1.487977 | 64.65182 | -256.3846 | 593.0951 | -4742.613 | -6.430735 | 599.2422 | 0 | 20.99953 | 12.73112 | 33.73065 | 19.72617 | 11.44223 | 26.4996 | 195.2826 | 183 | 202 | 297.9084 | 292 | 310 | 297.162 | 284 | 311 | 299.1675 | 293 | 303 | 2.536721 | 1.3 | 4.2 | 1.078543 | 0.8 | 1.5 | 1.472594 | 1.1 | 2.1 | 0.2055891 | 0.1 | 0.3 | 913.2077 | 898.9725 | 929.2932 | 9.845959 | 3.706366 | 14.5917 | 56.60474 | 59.93449 | 34.13853 | 762.65625 | 1.164446 | 0.703014 | 0.9137147 | 0.7335042 | 44.03786 | 180.9786 | 374.0475 | 351.6455 | 3 | 3 | 4.4 | 4.6 | 4.3 | 4.4 | 404 | 382 | 488
2021-01-27 | 48.6 | 9.69 | 1.72 | 0.96 | 2.86 | 638 | 579.7612 | 1 | 50005.57 | 9.35 | 880.2104 | 916.104 | 2148.496 | 299.6169 | 333.3333 | 767 | 670.5007 | 634.5583 | 24806.6 | 250 | 10.90452 | 36.00501 | 925.3508 | 926.9485 | 897.689 | 902.7438 | 926.417 | 919.5739 | 905.8967 | 924.2125 | 914.7307 | 920.9409 | 6.092 | 5 | 30.6640625 | 572.532 | 375 | 13.68818 | 18.04 | 35.54295 | 48 | 3 | 2.2189 | 8.71 | 101 | 5.975543 | 78 | 156 | 7369 | 28 | 76 | 6 | 0 | 2 | 2 | 2 | 49.16667 | 44 | 0 | 24 | 41 | 47 | 2.4 | 0.8 | 0.25 | 486.3742 | 344.9571 | 303.0468 | 312.048 | 0 | 10.84 | 10.56 | 7.16 | 2.53 | 7.828561 | 195 | 159 | 19 | 10.4 | 10.2 | 8 | 7 | 6.6 | 7.6 | 4.4 | 6.6 | 8.4 | 7 | 44 | 44 | 66 | 66 | 44 | 44 | 44 | 44 | 44 | 44 | 700 | 0 | 24 | 24 | 531.56 | 256.86 | 788.42 | 0 | 24 | 60.3412 | 31.01747 | 164.3755 | 41.78528 | 24.74626 | -2.070392 | 228.8366 | 90.0908 | 9.909196 | 0.6125598 | 2.816667 | 1.283333 | 1.416667 | 0.2166667 | 0 | 47 | 61693.48 | 4028.665 | 7.849219 | 8.172737 | 421.176 | 444.1067 | 99.50049 | 11.952 | 0 | 0.9087166 | 17.568 | 0 | 23 | 28.33333 | 52.33333 | 150 | 19 | 213 | 307 | 3.3 | 1.6 | 1.9 | 0.3 | 110 | 12.06667 | 5 | 55.76667 | 175 | 0 | 20 | 18 | 18 | 29 | 18 | 584.6235 | 466.8917 | 424.822 | 430.5601 | 1.789243 | 13.0692 | -241.8291 | 595.371 | -4714.29 | -6.398477 | 601.5153 | 0 | 23.35155 | 11.95653 | 35.30809 | 15.21538 | 8.433334 | 27.21292 | 195.0604 | 181 | 200 | 297.6054 | 289 | 303 | 297.4782 | 284 | 303 | 299.3576 | 296 | 303 | 2.703071 | 2.1 | 3.5 | 1.21589 | 0.9 | 1.7 | 1.304206 | 1 | 1.8 | 0.19375 | 0 | 0.3 | 916.2577 | 907.7324 | 924.1853 | 9.178291 | 3.981415 | 13.49488 | 55.724 | 57.15906 | 34.13853 | 859.0625 | 1.204943 | 0.7141655 | 0.8351688 | 0.7295516 | 46.87214 | 185.1935 | 321.0126 | 347.8177 | 3 | 3 | 4.4 | 4.8 | 4.3 | 4.4 | 354 | 289 | 268
2021-01-28 | 49.69 | 9.23 | 1.61 | 1.11 | 3.12 | 637 | 580.416 | 1 | 49999.99 | 9.35 | 892.305 | 916.2552 | 2107.006 | 300.7602 | 625 | 805 | 675.868 | 672.9041 | 23524.8 | 250 | 10.51816 | 35.01975 | 924.0259 | 924.4986 | 905.7356 | 898.8689 | 926.556 | 923.4249 | 902.6872 | 924.2445 | 917.4196 | 923.5414 | 6.092 | 5 | 31.22477 | 571.652 | 400 | 14.16997 | 31.23 | 35.30488 | 36 | 2 | 2.329913 | 1.2 | 1.4 | 5.802258 | 77 | 154 | 7369 | 29 | 79 | 6.166667 | 0 | 2 | 2 | 2 | 47.66667 | 42.33333 | 0 | 23 | 39 | 40 | 2.3 | 0.8 | 0.25 | 492.9915 | 347.2892 | 303.378 | 314.1377 | 0 | 10.7 | 10.55 | 7.4 | 2.55 | 7.811162 | 117 | 170 | 35 | 10.2 | 9.6 | 8 | 7 | 6.4 | 6.8 | 4.2 | 6.2 | 7.6 | 5.8 | 42 | 42 | 63 | 63 | 42 | 42 | 42 | 42 | 42 | 42 | 700 | 0 | 24 | 24 | 0 | 293.38 | 293.38 | 0 | 8 | 58.036 | 33.03479 | 165.1791 | 43.94882 | 26.82901 | -1.706722 | 234.2502 | 89.27545 | 10.72455 | 0.6384801 | 2.483333 | 1.35 | 1.466667 | 0.2 | 0 | 39 | 61834.94 | 4025.777 | 7.849219 | 8.366078 | 420.8591 | 522.2914 | 99.41248 | -2.1388 | 0 | 0.9111711 | 20.8548 | 1148 | 25 | 30.66667 | 50.33333 | 158 | 19 | 207 | 302 | 2.8 | 1.6 | 1.5 | 0.2 | 110 | 15.78333 | 4.56 | 56.36667 | 174 | 0 | 16 | 17 | 17 | 27 | 20 | 596.9806 | 466.3488 | 425.5401 | 430.844 | 2.067124 | 25.7325 | -251.7344 | 597.3791 | -4686.968 | -6.366219 | 603.5209 | 2.5 | 13.41324 | 13.12404 | 26.53728 | 11.75009 | 8.186934 | 19.36648 | 195.3266 | 192 | 199 | 297.621 | 293 | 303 | 297.2989 | 293 | 301 | 299.1943 | 276 | 310 | 2.599611 | 2.1 | 3.4 | 1.341103 | 1.1 | 1.8 | 1.491147 | 1.3 | 1.9 | 0.2205428 | 0.1 | 0.3 | 917.0454 | 904.4869 | 930.0767 | 9.10973 | 3.427472 | 12.0918 | 56.36424 | 57.76862 | 35.94126 | 841.40625 | 1.156973 | 0.7104832 | 0.8168288 | 0.7410663 | 25.21142 | 172.3258 | 290.2418 | 353.0861 | 2.9 | 3 | 4.5 | 4.7 | 4.3 | 4.4 | 357 | 302 | 353
2021-01-29 | 50.24 | 8.77 | 1.61 | 1.28 | 3.02 | 634 | 585.2568 | 1 | 49999.96 | 9.475 | 892.9261 | 914.8914 | 2072.167 | 301.713 | 541.6667 | 892 | 673.9769 | 670.5664 | 25560.6 | 250 | 10.37951 | 31.95365 | 923.4002 | 923.7158 | 904.6008 | 898.0518 | 925.0697 | 921.9316 | 900.249 | 922.1126 | 914.7114 | 921.7413 | 6.092 | 5 | 31.14372 | 569.012 | 444.8 | 24.34322 | 31.54 | 34.9478 | 46 | 3 | 2.272922 | 1.4 | 1.2 | 5.983928 | 76 | 153 | 7369 | 31 | 83 | 6.5 | 0 | 2 | 2 | 2 | 47 | 42 | 0 | 24 | 41 | 41 | 2.2 | 0.8 | 0.25 | 491.4505 | 345.5972 | 304.3798 | 315.0254 | 0 | 10.74 | 10.5 | 7.6 | 2.6 | 7.846472 | 112 | 168 | 22 | 10 | 9.6 | 8.2 | 7 | 6.4 | 6.8 | 4.4 | 6.2 | 7.8 | 5.6 | 48 | 48 | 72 | 72 | 48 | 48 | 48 | 48 | 48 | 48 | 700 | 0 | 24 | 24 | 0 | 218.53 | 218.53 | 0 | 6 | 72.7268 | 33.52127 | 165.6143 | 44.21682 | 26.68381 | -1.933833 | 234.5811 | 89.44929 | 10.55071 | 0.6466427 | 2.316667 | 1.333333 | 1.5 | 0.2166667 | 0 | 40 | 61606.72 | 4007.851 | 7.849219 | 8.377895 | 419.8992 | 498.0448 | 99.43977 | 15.9128 | 0 | 0.923118 | 26.532 | 21590 | 27 | 31.66667 | 51.33333 | 140 | 20 | 207 | 310 | 2.6 | 1.6 | 1.7 | 0.3 | 110 | 13.5 | 3.8 | 56.26667 | 175 | 0 | 13 | 17 | 18 | 24 | 21 | 591.6375 | 465.6523 | 425.1316 | 430.0185 | 1.115911 | 77.50556 | -254.2958 | 599.0643 | -4662.645 | -6.333961 | 605.2039 | 2.5 | 10.63771 | 12.4855 | 23.12321 | 13.80224 | 9.250408 | 21.19516 | 195.5531 | 184 | 201 | 297.6897 | 293 | 303 | 297.3608 | 290 | 303 | 299.173 | 288 | 305 | 2.382785 | 1.9 | 3.2 | 1.336531 | 0.9 | 2 | 1.466409 | 1.1 | 1.9 | 0.2236285 | 0.2 | 0.3 | 915.5852 | 881.8251 | 923.8749 | 9.293242 | 5.335034 | 24.20319 | 56.20143 | 57.58705 | 36.16174 | 920.234375 | 1.124553 | 0.6681617 | 0.7935895 | 0.7527409 | 14.3414 | 135.4086 | 267.9568 | 360.1417 | 2.9 | 3 | 4.4 | 4.7 | 4.3 | 4.4 | 355 | 338 | 223
2021-01-30 | 51.43 | 8.12 | 1.44 | 1.56 | 2.68 | 631 | 573.38 | 1 | 49997.5 | 9.408333 | 894.2767 | 913.6534 | 2047.332 | 303.2702 | 666.6667 | 747 | 668.9738 | 665.3845 | 25786.8 | 250 | 10.47346 | 32.3382 | 920.1492 | 922.0183 | 906.2609 | 895.6966 | 923.8491 | 921.6519 | 898.7636 | 920.8373 | 918.0133 | 923.5052 | 6.092 | 5 | 31.13525 | 566.372 | 479.6 | 41.33 | 34.85 | 34.3527 | 53 | 3 | 2.261699 | 2 | 1.6 | 5.494195 | 76 | 150 | 7369 | 32 | 87 | 5.5 | 0 | 2 | 2 | 2 | 48 | 42.33333 | 0 | 24 | 40 | 43 | 2.4 | 2.1 | 1.25 | 494.0766 | 347.1763 | 306.1093 | 317.3514 | 0 | 10.9 | 10.28 | 6.04 | 1.14 | 7.775726 | 117 | 170 | 35 | 9.8 | 9.5 | 7.4 | 6.5 | 5.8 | 6 | 4 | 5.8 | 7 | 5.8 | 58 | 58 | 87 | 87 | 58 | 58 | 58 | 58 | 58 | 58 | 700 | 0 | 24 | 24 | 0 | 256.09 | 256.09 | 0 | 7 | 55.29 | 31.0346 | 165.1914 | 43.89543 | 25.32606 | -1.997473 | 232.4154 | 89.96255 | 10.03745 | 0.6336004 | 1.85 | 1.033333 | 1.116667 | 0.1833333 | 0 | 37 | 61607.18 | 4015.031 | 7.849219 | 8.30055 | 420.2636 | 470.7402 | 99.47051 | -9.716 | 0 | 0.9086846 | 47.448 | 11200 | 27 | 33 | 51.66667 | 171 | 20 | 210 | 304 | 2.3 | 1.3 | 1.3 | 0.2 | 110 | 10.5 | 1 | 56.2 | 175 | 0 | 17 | 18 | 19 | 24 | 18 | 586.435 | 464.1768 | 424.4398 | 429.7803 | 1.081544 | 58.42432 | -261.8443 | 600.4693 | -4641.323 | -6.301703 | 606.6067 | 2.5 | 23.18686 | 12.12602 | 35.31288 | 20.01475 | 10.52139 | 29.13237 | 196.6613 | 193 | 202 | 297.9587 | 293 | 303 | 298.0352 | 293 | 301 | 299.2662 | 287 | 314 | 1.764413 | 1.4 | 2.6 | 1.009832 | 0.7 | 1.5 | 1.065993 | 0.8 | 1.6 | 0.1831968 | 0.1 | 0.3 | 915.1064 | 909.0697 | 921.5918 | 9.349584 | 5.681891 | 15.92209 | 56.271 | 57.22391 | 34.77403 | 722.34375 | 1.124351 | 0.6863748 | 0.7478199 | 0.7352383 | 28.2208 | 190.341 | 249.0595 | 361.6334 | 2.9 | 3 | 4.5 | 4.9 | 4.3 | 4.4 | 344 | 282 | 46
2021-01-31 | 51.43 | 7.99 | 1.42 | 1.59 | 2.7 | 649 | 580.0836 | 1 | 50003.48 | 9.516667 | 892.9566 | 912.9793 | 2067.335 | 303.3251 | 500 | 916 | 670.8803 | 666.1921 | 25636 | 250 | 13.30588 | 46.32059 | 909.0677 | 917.0303 | 927.3366 | 886.3945 | 924.3153 | 929.7892 | 899.829 | 910.0721 | 920.2169 | 924.9453 | 6.092 | 5 | 31.04168 | 582.212 | 546.7 | 16.96 | 14.01 | 34.03532 | 64 | 4 | 2.193827 | 1.1 | 2.4 | 6.244476 | 74 | 150 | 7369 | 33 | 91 | 6.666667 | 0 | 2 | 2 | 2 | 49.66667 | 45.66667 | 0 | 24 | 41 | 46 | 2.3 | 1.3 | 1 | 491.9411 | 349.6233 | 306.201 | 317.8489 | 0 | 10.85 | 10.58 | 7.35 | 2.86 | 7.841508 | 100 | 166 | 32 |  | 9.6 | 8 | 7 | 7.8 | 8 | 4.8 | 7 | 8 | 6.6 | 58 | 58 | 87 | 87 | 56 | 62 | 58 | 58 | 58 | 58 | 700 | 0 | 24 | 24 | 0 | 0 | 0 | 0 | 0 | 58.0836 | 29.97686 | 164.9576 | 44.70582 | 24.48617 | -1.97309 | 232.1765 | 90.30346 | 9.69654 | 0.6554607 | 1.583333 | 1.033333 | 1 | 0.2 | 0 | 44 | 62913.04 | 4136.898 | 7.849219 | 8.292017 | 419.8378 | 462.5725 | 99.4797 | 9.711 | 0 | 0.8938114 | 37.737 | 0 | 27 | 31.66667 | 52.33333 | 153 | 20 | 210 | 310 | 1.7 | 1.1 | 1.1 | 0.2 | 110 | 12.75 | 2.3 | 56.3 | 175 | 0 | 21 | 18 | 18 | 21 | 15 | 592.0913 | 460.8406 | 424.4788 | 428.4016 | 1.330957 | 62.58099 | -272.0992 | 602.5143 | -4602 | -6.269444 | 608.6499 | 2.5 | 28.04364 | 12.12928 | 40.17292 | 16.61151 | 9.302297 | 24.5153 | 196.8317 | 194 | 200 | 298.1775 | 293 | 304 | 298.0707 | 294 | 302 | 299.3298 | 294 | 302 | 1.617534 | 1.3 | 1.9 | 1.058476 | 0.8 | 1.3 | 1.008836 | 0.9 | 1.1 | 0.1912153 | 0 | 0.2 | 915.0194 | 912.0175 | 919.2214 | 11.04834 | 6.561114 | 15.28791 | 55.98943 | 57.04234 | 31.8689 | 703.59375 | 1.111689 | 0.7025282 | 0.7344406 | 0.7361892 | 30.64646 | 195.6664 | 234.3289 | 361.1554 | 2.9 | 3 | 4.4 | 5 | 4.3 | 4.5 | 401 | 364 | 39
2021-02-01 | 51.85 | 8.41 | 1.46 | 1.25 | 2.78 | 647 | 578.238 | 1 | 50003.86 | 9.433333 | 896.2774 | 913.2667 | 2064.519 | 302.9888 | 500 | 854 | 674.6943 | 653.7736 | 25862.2 | 250 | 11.30508 | 35.38752 | 916.1738 | 921.151 | 912.3909 | 890.3372 | 924.285 | 924.2194 | 898.047 | 919.5292 | 917.9088 | 924.2648 | 6.129 | 5 | 31.14974 | 580.489 | 562.8 | 17.73411 | 18.94 | 33.71797 | 42 | 3 | 2.353324 | 1.1 | 3 | 6.084855 | 72 | 147 | 7369 | 1 | 4 | 6 | 0 | 2 | 2 | 2 | 50 | 43.66667 | 0 | 24 | 40 | 41 | 2.3 | 1.7 | 0.75 | 495.3287 | 348.9214 | 306.0322 | 317.8061 | 0 | 10.76 | 10.6 | 7.45 | 7.71 | 7.87577 | 106 | 144 | 28 | 3 | 4.8 | 8 | 7 | 7.8 | 7.8 | 5 | 7 | 8.6 | 6.4 | 56 | 56 | 84 | 84 | 56 | 56 | 56 | 56 | 56 | 56 | 700 | 0 | 24 | 24 | 0 | 0 | 0 | 0 | 0 | 44.238 | 29.7696 | 166.1717 | 46.77972 | 26.6618 | -2.018897 | 237.5944 | 89.62816 | 10.37184 | 0.6363816 | 1.666667 | 1.09 | 1.1 | 0.1833333 | 0 | 49 | 62644.11 | 4080.682 | 7.849219 | 8.485513 | 420.8841 | 524.8231 | 99.40963 | 7.47 | 0 | 0.8937218 | 30.267 | 0 |  | 31.66667 | 53 | 181 | 20 | 220 | 315 | 2 | 1.3 | 1.3 | 0.2 | 2 | 10.56667 | 3.3 | 55.35667 | 174 | 0 | 20 | 19 | 19 | 25 | 16 | 601.5859 | 460.6789 | 425.4841 | 429.0661 | 1.778073 | 57.04653 | -256.99 | 647 | 17 | 0 | 653.129 | 22.5 | 29.59255 | 13.19656 | 42.7891 | 10.89437 | 5.268838 | 18.91254 | 196.8192 | 193 | 200 | 297.7309 | 292 | 306 | 297.9199 | 293 | 304 | 299.1982 | 294 | 303 | 1.693279 | 1.3 | 2.2 | 1.100318 | 0.8 | 1.4 | 1.112172 | 0.8 | 1.4 | 0.2063831 | 0.1 | 0.3 | 914.7564 | 909.2858 | 918.3826 | 9.465762 | 5.722705 | 13.24202 | 55.73296 | 57.3925 | 32.28391 | 762.421875 | 1.125789 | 0.695104 | 0.72917 | 0.7533834 | 37.88993 | 194.2129 | 220.8535 | 369.1881 | 3 | 3 | 4.4 | 4.5 | 4.2 | 4.4 | 391 | 350 | 59
2021-02-02 | 49.18 | 8.65 | 1.48 | 1.23 | 2.94 | 652 | 587.12 | 1 | 49995.13 | 9.458333 | 900.3573 | 912.9995 | 2076.737 | 304.3345 | 250 | 774 | 673.5113 | 675.7308 | 25786.8 | 250 | 12.67438 | 45.59344 | 911.4555 | 919.7141 | 920.7801 | 887.0361 | 924.7747 | 927.7761 | 898.5754 | 913.8841 | 919.6348 | 924.8765 | 6.24 | 5 | 31.16146 | 585 | 599.1 | 20.11 | 13.9 | 33.40062 | 48 | 3 | 2.020601 | 1 | 1.4 | 5.54264 | 71 | 146 | 7369 | 2 | 7 | 5.416667 | 0 | 2 | 2 | 2 | 43.33333 | 43.33333 | 0 | 23 | 41 | 44 | 2.3 | 0.9 | 0.75 | 492.8258 | 350.4475 | 306.5573 | 319.9592 | 0 | 10.92 | 10.6 | 7.76 | 1.74 | 7.928737 | 102 | 140 | 28 | 3 | 4.8 | 8 | 7 | 7.8 | 7.8 | 5 | 7 | 8.6 | 6.4 | 60 | 60 | 90 | 90 | 60 | 60 | 60 | 60 | 60 | 60 | 700 | 14.41667 | 9.583333 | 24 | 0 | 878.42 | 878.42 | 0 | 27 | 50.7 | 32.96061 | 165.6061 | 45.8999 | 26.14885 | -2.189481 | 235.4654 | 89.82468 | 10.17532 | 0.6274545 | 2.15 | 1.416667 | 1.316667 | 0.2333333 | 0 | 47 | 62272.86 | 4060.028 | 7.849219 | 8.409478 | 420.1798 | 476.2216 | 99.46434 | 13.838 | 0 | 0.9004908 | 27.279 | 10850 | 2 | 34 | 55 | 145 | 20 | 210 | 312 | 2.6 | 1.8 | 1.5 | 0.3 | 3 | 10.66667 | 3.7 | 55.63333 | 174 | 0 | 11 | 18 | 15 | 24 | 16 | 588.877 | 461.5507 | 425.4211 | 429.6068 | 0.9965841 | 45.82031 | -259.573 | 649.5 | 39 | 0 | 655.6845 | 17.5 | 11.05734 | 15.29275 | 26.35009 | 15.6389 | 5.450408 | 24.59311 | 195.7976 | 189 | 206 | 297.334 | 289 | 306 | 297.5518 | 292 | 311 | 299.1382 | 283 | 310 | 2.192175 | 1.7 | 2.8 | 1.397252 | 0.9 | 2 | 1.356795 | 1.1 | 1.7 | 0.2236204 | 0.1 | 0.4 | 914.8961 | 909.278 | 919.3275 | 10.90077 | 6.21247 | 14.68331 | 55.67405 | 56.6403 | 35.48733 | 696.40625 | 1.138799 | 0.6932192 | 0.7382611 | 0.7460138 | 53.03429 | 161.8406 | 226.0094 | 360.6766 | 3 | 3.1 | 4.4 | 5 | 4.3 | 4.4 | 361 | 335 | 45
2021-02-03 | 51.1 | 8.48 | 1.46 | 1.19 | 2.98 | 652 | 571.764 | 1 | 49996.96 | 9.558333 | 910.6647 | 913.1322 | 2051.895 | 305.4831 | 625 | 880 | 667.2366 | 669.1396 | 24052.6 | 250 | 12.75036 | 42.36663 | 919.6586 | 923.6264 | 909.9392 | 887.9691 | 924.1579 | 924.9283 | 894.2091 | 920.5686 | 914.5542 | 921.3244 | 6.24 | 4 | 31.11947 | 584 | 596.5 | 20.11 | 13.24 | 33.08329 | 66 | 3 | 2.171199 | 1.2 | 1.7 | 4.983035 | 69 | 144 | 7369 | 4 | 11 | 5.416667 | 0 | 2 | 2 | 2 | 45.5 | 40.16667 | 0 | 25 | 42 | 43 | 2.2 | 0.7 | 0.75 | 501.6554 | 352.0823 | 307.54 | 320.9435 | 0 | 10.98 | 10.7 | 7.77 | 1.7 | 7.978788 | 117 | 171 | 32 | 10.4 | 9.6 | 8 | 7 | 7.8 | 8 | 4.8 | 7 | 8.4 | 6.6 | 56 | 56 | 84 | 84 | 56 | 56 | 56 | 56 | 56 | 56 | 700 | 2 | 22 | 24 | 0 | 418.84 | 418.84 | 0 | 12 | 79.924 | 31.17175 | 164.4604 | 45.50378 | 25.76146 | -1.962419 | 233.7632 | 89.81917 | 10.18083 | 0.6219189 | 1.75 | 1.233333 | 1.1 | 0.1666667 | 0 | 41 | 61925.88 | 4029.178 | 7.849219 | 8.348686 | 420.3133 | 474.0278 | 99.46681 | 18.489 | 0 | 0.8769387 | 29.52 | 20730 | 3 | 29 | 52.66667 | 153 | 20 | 210 | 317 | 2 | 1.9 | 1.4 | 0.2 | 8 | 15.66667 | 3.6 | 56.1 | 174 | 0 | 20 | 20 | 16 | 22 | 15 | 559.0632 | 460.9826 | 424.8867 | 429.9533 | 0.8815043 | 40.98787 | -272.0737 | 650.3333 | 61 | 0 | 656.5363 | 17.5 | 18.07158 | 15.82457 | 33.89615 | 19.94463 | 10.14529 | 28.445 | 196.5143 | 190 | 206 | 298.0439 | 286 | 304 | 297.9014 | 293 | 302 | 299.2537 | 289 | 311 | 1.856999 | 1.3 | 2.7 | 1.093373 | 0.8 | 1.7 | 1.114175 | 0.8 | 1.6 | 0.1664722 | 0 | 0.3 | 914.1908 | 909.5648 | 922.9775 | 10.67028 | 5.039001 | 19.28721 | 56.02042 | 57.10717 | 34.9556 | 777.8125 | 1.149591 | 0.6859878 | 0.7202952 | 0.7371689 | 64.31296 | 183.1525 | 225.3396 | 357.196 | 3 | 3.1 | 4.5 | 5.1 | 4.2 | 4.4 | 280 | 250 | 27
2021-02-04 | 51.87 | 8.42 | 1.26 | 1.79 | 2.86 | 654 | 555.6832 | 1 | 49999.37 | 9.35 | 906.7993 | 913.414 | 2039.082 | 304.7264 | 1000 | 867 | 655.3808 | 678.5763 | 25862.2 | 250 | 11.79497 | 36.06445 | 920.8216 | 927.6545 | 900.5091 | 895.3697 | 925.077 | 922.6423 | 896.1883 | 919.0492 | 911.0611 | 916.6851 | 6.24 | 4 | 31.15462 | 585.76 | 566.1 | 24.91872 | 13.56 | 26.41869 | 39 | 3 | 2.061769 | 1 | 2.2 | 4.893287 | 65 | 142 | 7369 | 5 | 14 | 4 | 0 | 2 | 2 | 2 | 30.66667 | 39 | 0 | 25 | 40 | 49 | 2.3 | 10.2 | 3 | 496.1505 | 352.6165 | 306.5035 | 319.0524 | 0 | 10.6 | 10.45 | 7.4 | 1.03 | 8.134715 | 100 | 128 | 30 | 2.8 | 9.8 | 8 | 7 | 7.8 | 7.8 | 5 | 7 | 8.6 | 6.4 | 56 | 56 | 84 | 84 | 56 | 56 | 56 | 56 | 56 | 56 | 700 | 0 | 24 | 24 | 331.34 | 607.89 | 939.23 | 0 | 28 | 61.4532 | 31.60884 | 164.1565 | 44.70022 | 24.66532 | -2.219101 | 231.303 | 90.29575 | 9.704251 | 0.59195 | 1.766667 | 1.216667 | 1.083333 | 0.1833333 | 0 | 48 | 62045.27 | 4060.429 | 7.849219 | 8.260821 | 420.449 | 432.8303 | 99.51318 | 15.257 | 0 | 0.8496685 | 36.243 | 21980 | 5 | 28.66667 | 53.66667 | 148 | 25 | 207 | 317 | 2.2 | 1.7 | 1.3 | 0.2 | 11 | 13.55 | 2.5 | 56.83333 | 174 | 0 | 19 | 18 | 20 | 22 | 13 | 575.0595 | 461.7592 | 425.7316 | 431.9037 | 0.8132895 | 65.44116 | -265.3959 | 651.25 | 85 | 0 | 657.46225 | 12.5 | 15.50908 | 14.9892 | 30.49828 | 22.51404 | 13.232 | 30.46821 | 196.5497 | 187 | 205 | 297.5529 | 293 | 306 | 297.9703 | 286 | 305 | 299.2411 | 291 | 309 | 1.812447 | 1.3 | 2.8 | 1.181714 | 0.8 | 1.8 | 1.097876 | 0.8 | 1.6 | 0.1764595 | 0 | 0.3 | 913.3911 | 909.6803 | 921.9756 | 10.46653 | 7.616504 | 13.10917 | 56.03132 | 57.21093 | 35.91532 | 4012.890625 | 1.132273 | 0.6890625 | 0.7073199 | 0.7414603 | 57.98539 | 173.3086 | 208.0022 | 362.6272 | 3.1 | 3.1 | 4.6 | 4.8 | 4.3 | 4.4 | 302 | 258 | 34
2021-02-05 | 52.48 | 7.86 | 1.2 | 1.89 | 3.78 | 653 | 584.3076 | 1 | 50003.42 | 9.35 | 909.4713 | 913.2112 | 2014.322 | 303.6203 | 1291.667 | 908 | 646.2802 | 700.5581 | 25485.2 | 250 | 12.68854 | 40.54433 | 919.0698 | 926.4666 | 907.6957 | 889.8015 | 923.9507 | 926.077 | 893.0928 | 919.5353 | 908.3814 | 915.3091 | 6.24 | 5 | 31.15755 | 585.88 | 477.7 | 29.64 | 13.62 | 20.51738 | 43 | 3 | 2.051622 | 1.3 | 1.5 | 5.7299 | 62 | 171 | 7369 | 7 | 17 | 6 | 0 | 2 | 2 | 2 | 43.66667 | 38.33333 | 84.03 | 26 | 50 | 53 | 2.3 | 25.2 | 4 | 495.4177 | 351.8641 | 304.9988 | 317.4532 | 0 | 10.6 | 10.5 | 7.8 | 1.13 | 8.207418 | 100 | 128 | 30 | 9.8 | 9.2 | 7.6 | 6.6 | 6.8 | 7.4 | 5.2 | 7.2 | 8 | 4.8 | 56 | 56 | 81 | 90 | 56 | 56 | 56 | 56 | 56 | 56 | 700 | 0 | 24 | 24 | 0 | 382.53 | 382.53 | 0 | 11 | 87.7776 | 31.95696 | 164.982 | 45.77421 | 25.73652 | -2.176887 | 234.3158 | 89.94535 | 10.05465 | 0.5960897 | 1.816667 | 1.316667 | 1.116667 | 0.2 | 0 | 51 | 61937.16 | 4041.987 | 7.849219 | 8.368422 | 419.8833 | 446.1954 | 99.49814 | 7.745 | 0 | 0.8948049 | 39.978 | 11480 | 6 | 31 | 53.66667 | 147 | 20 | 213 | 317 | 2.1 | 1.6 | 1.4 | 0.3 | 13 | 14 | 2 | 56.16667 | 174 | 0 | 18 | 19 | 16 | 24 | 13 | 586.2065 | 460.4363 | 425.7435 | 430.4658 | 1.340099 | 66.97211 | -265.6776 | 651.6 | 108 | 0 | 657.8178 | 12.5 | 14.40397 | 15.93798 | 30.34195 | 22.29267 | 15.12551 | 29.36581 | 196.3088 | 192 | 201 | 297.3553 | 290 | 306 | 297.7243 | 283 | 305 | 299.2423 | 291 | 310 | 1.92672 | 1.2 | 2.8 | 1.365248 | 0.9 | 1.9 | 1.142126 | 0.8 | 2 | 0.1919271 | 0 | 0.4 | 912.9088 | 909.4634 | 916.5988 | 10.60456 | 7.988165 | 13.44196 | 56.18676 | 57.57407 | 36.05798 | 745 | 1.130328 | 0.7011266 | 0.7110135 | 0.7572945 | 60.37357 | 161.7761 | 204.1695 | 370.4488 | 3 | 3.1 | 4.6 | 4.9 | 4.3 | 4.5 | 266 | 236 | 92
2021-02-06 | 50.02 | 8.48 | 1.22 | 2.03 | 3.16 | 647 | 522.9048 | 1 | 49625.57 | 9.283333 | 910.0764 | 913.1069 | 2017.363 | 303.4856 | 1000 | 900 | 645.4426 | 679.5674 | 25862.2 | 250 | 11.55075 | 44.22425 | 917.2515 | 924.4049 | 910.1819 | 891.5915 | 922.6798 | 925.0136 | 896.8595 | 916.8725 | 908.1906 | 915.0728 | 6.24 | 5 | 30.85091 | 580.6 | 391.7 | 29.64 | 13.45 | 24.20928 | 57 | 4 | 2.204934 | 1.1 | 2.7 | 16.1357 | 59 | 141 | 7369 | 8 | 21 | 6 | 0 | 2 | 2 | 2 | 45 | 40 | 0 | 25 | 41 | 51 | 2.3 | 6.4 | 4 | 496.5015 | 349.8707 | 305.7804 | 316.6868 | 0 | 10.6 | 10.33 | 7.47 | 0.89 | 8.176867 | 105 | 158 | 30 | 3 | 9.8 | 8 | 7 | 7.8 | 7.6 | 5 | 7 | 8.6 | 6.4 | 56 | 56 | 91 | 87 | 56 | 56 | 56 | 56 | 56 | 56 | 700 | 0 | 24 | 24 | 0 | 464.38 | 464.38 | 0 | 15 | 47.5248 | 30.66674 | 163.9565 | 44.87547 | 24.56708 | -2.311791 | 231.0873 | 90.36931 | 9.630686 | 0.6008794 | 1.8 | 1.55 | 1.083333 | 0.3833333 | 0 | 40 | 61748.5 | 4021.333 | 7.849219 | 8.253117 | 420.0467 | 436.4006 | 99.50916 | 11.22 | 0 | 0.8081991 | 39.978 | 11220 | 17 | 32.33333 | 54 | 180 | 20 | 215 | 310 | 2.1 | 1.8 | 1.3 | 0.7 | 16 | 11.66667 | 2 | 56.6 | 174 | 0 | 22 | 19 | 20 | 22 | 12 | 531.5445 | 460.1257 | 424.9256 | 430.19 | 0.660219 | 63.52763 | -262.6729 | 650.8333 | 125 | 0 | 657.0548 | 12.5 | 23.21338 | 9.267335 | 32.48072 | 20.23143 | 11.04018 | 29.89755 | 196.5425 | 190 | 204 | 297.2543 | 285 | 311 | 297.7249 | 288 | 311 | 299.2626 | 289 | 314 | 1.777332 | 1.3 | 2.8 | 1.611742 | 0.9 | 3.3 | 1.137525 | 0.8 | 2.1 | 0.1869664 | 0 | 0.4 | 912.8453 | 904.5439 | 921.8523 | 10.24186 | 7.045776 | 13.63491 | 56.35962 | 57.5222 | 34.61839 | 669.453125 | 1.136959 | 0.6903561 | 0.7240695 | 0.7677492 | 71.81582 | 91.38067 | 214.3029 | 335.9104 | 3 | 3.2 | 4.8 | 5 | 4.3 | 4.6 | 281 | 250 | 117
2021-02-07 | 49.87 | 7.18 | 1.24 | 1.91 | 2.76 | 653 | 607.8288 | 1 | 49995.28 | 9.266667 | 910.0557 | 913.6339 | 2031.417 | 303.3552 | 1041.667 | 849 | 653.6562 | 652.062 | 25711.4 | 250 | 11.04317 | 41.6408 | 917.2103 | 928.0951 | 904.64 | 896.2312 | 923.733 | 923.6395 | 899.107 | 916.4153 | 907.1657 | 913.2514 | 6.24 | 5 | 31.14421 | 585.88 | 600.1 | 29.64 | 13.96 | 23.97104 | 39 | 3 | 2.286547 | 1.2 | 2 | 5.369355 | 56 | 138 | 7369 | 9 | 24 | 6.833333 | 0 | 2 | 2 | 2 | 44.66667 | 39.66667 | 0 | 24 | 40 | 41 | 2.3 | 2.1 | 1.25 | 497.4529 | 349.3121 | 305.6551 | 315.3058 | 0 | 10.95 | 10.86 | 7.6 | 1.89 | 8.151942 | 102 | 148 | 28 | 6.8 | 6.4 | 5.6 | 4.8 | 3.6 | 6.1 | 3.2 | 3.8 | 6.3 | 7.1 | 52 | 52 | 39 | 87 | 52 | 52 | 52 | 52 | 52 | 52 | 700 | 0 | 24 | 24 | 0 | 0 | 0 | 0 | 0 | 67.8288 | 30.8857 | 165.1147 | 46.16642 | 25.88817 | -2.1775 | 234.9918 | 89.91 | 10.09 | 0.6012605 | 1.616667 | 1.166667 | 0.9 | 0.15 | 0 | 40 | 61354.21 | 3957.948 | 7.849219 | 8.392565 | 419.9588 | 486.451 | 99.45282 | 2.241 | 0 | 0.9308251 | 37.737 | 0 | 17 | 30 | 53.33333 | 165 | 20 | 210 | 310 | 1.8 | 1.4 | 1 | 0.2 | 17 | 11.5 | 2.3 | 56.8 | 174 | 0 | 21 | 19 | 18 | 27 | 17 | 578.2873 | 460.2687 | 425.2428 | 430.5626 | 1.071484 | 61.15026 | -264.4836 | 651.1429 | 148 | 0 | 657.367 | 12.5 | 24.12252 | 10.24977 | 34.37229 | 19.48676 | 12.36306 | 28.40609 | 196.5537 | 189 | 200 | 297.7713 | 288 | 305 | 298.1509 | 288 | 303 | 299.3391 | 289 | 306 | 1.806164 | 1.2 | 3.5 | 1.197471 | 0.8 | 1.6 | 0.9390046 | 0.7 | 1.2 | 0.1503785 | 0 | 0.2 | 912.8373 | 901.3447 | 918.7886 | 9.369276 | 6.86474 | 12.06714 | 56.55352 | 57.72971 | 33.11396 | 871.5625 | 1.137647 | 0.6285572 | 0.6967384 | 0.6942484 | 66.64007 | 109.8623 | 217.3854 | 320.7206 | 3.1 | 3.2 | 4.7 | 5.1 | 4.3 | 4.4 | 297 | 264 | 153
2021-02-08 | 49.76 | 7.05 | 1.27 | 1.86 | 3.04 | 64 | 24.1828 | 0.10625 |  | 9.2 | 777.014 | 842.3933 |  | 246.9596 | 1568.627 | 137 | 115.5567 | 101.6203 | 0 | 250 | 17.53999 | 46.18188 | [10 empty] | 0 | 0 | 31.17034 | 56.32 |  | 29.64 | 8.17 | 23.90592 | 23 | 3 | #VALUE! | 1 | 2.1 | 5.472457 | 52 | 136 | 7369 | 10 | 25 | 0 | 0 | 2 | 2 | 2 | 48 | 40 | 0 | 25 | 40 | 40 | 2.4 | 0.9 | 0 | #VALUE! | #VALUE! | 181.4327 | 180.0521 | 0 | 10.9 | 10.9 | 6.94 | 1.76 | #VALUE! |  |  |  | 9.8 | 9 |  | 6.8 | 7.2 | 8.8 | 5.4 | 6.8 | 8.6 | 6.6 | [10 empty] | 700 | 0 | 2.55 | 2.55 | 0 | 71.45 | 71.45 | 0 | 2 | 10.7328 | 27.33553 | #VALUE! | #VALUE! | #VALUE! | #VALUE! |  |  |  | 0.2726862 | 2.9 | 1.2 | 1.1 | 0.2 | 0 | 44 |  |  | 7.851042 |  | 387.2037 | 168.469 | 99.81064 | -0.358 | 0 | 0.3778562 | 48.195 | 10100 | 18 | 25 | 53 | 144 | 18 | 209 | 306 | 2.9 | 1.2 | 1.1 | 0.2 | 17 | 1 | 0.9 | 56.9 | 175 | 0 | 21 | 20 | 20 | 0 | 0 | 47.69603 | 428.9386 | 390.6775 | 392.6294 | 3.524513 | 11.3452 | -10.05359 | 650.4134 | -418 | -0.89375 | 656.5445 | 5 | 0.3455346 | 1.250053 | 1.595587 | #VALUE! | 10.67704 | 28.62657 | #VALUE! | 0? | 200? | #VALUE! | 0? | 306? | #VALUE! | 0? | 305? | #VALUE! | 0? | 302? | #VALUE! | 0? | 5? | #VALUE! | 0? | 1.4? | #VALUE! | 0? | 1.3? | #VALUE! | 0? | 0.2? | #VALUE! | 587.873 | 918.7886 | #VALUE! | 6.581763 | 32.95189 | #VALUE! | 76.17206 | 34.68324 | 637.421875 | #VALUE! | #VALUE! | #VALUE! | #VALUE! | #VALUE! | #VALUE! | #VALUE! | #VALUE! | 3.1 | 3.1 | 4.6 | 4.6 | 4.3 | 4.3
2021-02-09 | 0 | 0 | 0 | 0 | 0 | 0 | 3.6e-06 | 0 | [6 empty] | 0 | 371 | 38.00984 | 13.26918 | 0 |  | 0 | 0 | [10 empty] | 0 | 0 |  | 0 |  |  | 0 | 23.33577 | 8 | 1 | 1.547031 |  |  | 5.548541 | 52 | 136 | 7369 | 11 | 25 | 0 | 0 | 2 | 3 | 3 |  |  | 0 | [6 empty] | 188.4278 | 140.979 | 67.70351 | 66.03598 | 0 | 0 | 0 |  |  | 8.114835 | [23 empty] | 700 | 0 | 0 | 0 | 0 | 0 | 0 | 0 | 0 | 3.6e-06 | 23.85463 | 200 |  | 26.07786 |  | 226.0779 | 88.4651 | 11.5349 | [5 empty] | 0 |  |  |  | 7.85127 | 8.074209 |  |  |  | 0 | 0 |  | 48.195 | 0 | 18 | [10 empty] | 17 | 0 | 0.9 |  |  | 0 |  |  |  | 0 | 0 | -0.5843761 | 368.0251 |  |  | 2.940445 | 0.7755909 | 28.22965 | 645.2067 | -1085 | -1.89375 | 651.3378 | 5 | -0.5354499 | -0.07840257 | -0.6138524 | 18.39804 | 11.0272 | 27.31667 | #VALUE! | 0? | 0? | #VALUE! | 0? | 0? | #VALUE! | 0? | 0? | #VALUE! | 0? | 0? | #VALUE! | 0? | 0? | #VALUE! | 0? | 0? | #VALUE! | 0? | 0? | #VALUE! | 0? | 0? | 497.8917 | 419.3153 | 587.873 | 38.4178 | 25.91324 | 49.50864 | 25.7287 | 31.54466 | 36.10987 | 4012.65625 | #VALUE! | #VALUE! | #VALUE! | #VALUE! | #VALUE! | #VALUE! | #VALUE! | #VALUE! | 0 | 0 | 0 | 0 | 0 | 0
2021-02-10 | 0 | 0 | 0 | 0 | 0 | 0 | 0 | 0 | [6 empty] | 0 | 0 | 13.40586 | 169.6106 | 0 |  | 0 | 0 | [10 empty] | 0 | 0 |  | 0 |  |  | 0 | 23.29607 | 12 | 1 | 1.512453 |  |  | 5.78114 | 51 | 136 | 7369 | 11 | 25 | 0 | 1 | 3 | 3 | 3 |  |  | 0 | [6 empty] | 135.4131 | 112.6675 | 40.3159 | 39.49209 | 0 | 0 | 0 |  |  | 7.984982 | [23 empty] | 700 | 0 | 0 | 0 | 0 | 0 | 0 | 0 | 0 | 0 | 23.0086 | 200 |  | 31.08816 |  | 231.0882 | 86.54706 | 13.45294 | [5 empty] | 0 |  |  |  | 7.85127 | 8.253149 |  |  |  | #VALUE! | 0 |  |  | 0 | 18 | [10 empty] | 17 | 1 | 1.9 |  | 136 | 0 |  |  |  | 0 | 0 | -0.5581346 |  |  |  | 2.767863 | 0.5312328 | 28.15717 | 645.2067 | -1715 | -2.89375 | 651.3378 | 5 | -0.5465332 | -0.1136134 | -0.6601466 | 19.64213 | 11.87022 | 27.67981 | #VALUE! | 0? | 0? | #VALUE! | 0? | 0? | #VALUE! | 0? | 0? | #VALUE! | 0? | 0? | #VALUE! | 0? | 0? | #VALUE! | 0? | 0? | #VALUE! | 0? | 0? | #VALUE! | 0? | 0? | 355.0301 | 299.3761 | 419.3153 | 56.9082 | 49.50864 | 60.03843 | 21.89097 | 24.85249 | 32.95831 | 45.546875 | #VALUE! | #VALUE! | #VALUE! | #VALUE! | #VALUE! | #VALUE! | #VALUE! | #VALUE! | 0 | 0 | 0 | 0 | 0 | 0
2021-02-11 | 0 | 0 | 0 | 0 | 0 | 0 | 0 | 0 | [6 empty] | 0 | 0 | 2.98142 | 26.53716 | 0 |  | 0 | 0 | [10 empty] | 0 | 0 |  | 0 |  |  | 0 | 23.29607 | 12 | 1 | 1.4465 |  |  | 9.393732 | 51 | 136 | 0 | 11 | 25 | 0 | 1 | 2 | 2 | 2 |  |  | 0 | [6 empty] | 98.33517 | 88.5911 | 28.50011 | 28.31103 | 0 | 0 | 0 |  |  | 7.846298 | [23 empty] | 700 | 0 | 0 | 0 | 0 | 0 | 0 | 0 | 0 | 0 | 20.69002 | 191.8186 |  | 35.64804 |  | 227.4666 | 84.32823 | 15.67177 | [5 empty] | 0 |  |  |  | 7.85127 | 8.123809 |  |  |  | #VALUE! | 0 |  | 48.195 | 0 | 18 | [10 empty] | 17 | 1 | 0.9 |  | 147 | 0 |  |  |  | 0 | 0 | -0.4453591 |  |  |  | 2.477293 | 0.2570493 | 27.95449 | 645.2067 | -2345 | -3.89375 | 651.3378 | 5 | -0.5525213 | -0.09688333 | -0.6494046 | 17.51118 | 8.822418 | 24.08731 | #VALUE! | 0? | 0? | #VALUE! | 0? | 0? | #VALUE! | 0? | 0? | #VALUE! | 0? | 0? | #VALUE! | 0? | 0? | #VALUE! | 0? | 0? | #VALUE! | 0? | 0? | #VALUE! | 0? | 0? | 246.4477 | 204.4774 | 299.3761 | 61.83839 | 56.52341 | 66.64378 | 18.96289 | 21.51939 | 27.66683 | 41.09375 | #VALUE! | #VALUE! | #VALUE! | #VALUE! | #VALUE! | #VALUE! | #VALUE! | #VALUE! | 0 | 0 | 0 | 0 | 0 | 0
2021-02-12 | 0 | 0 | 0 | 0 | 0 | 0 | 0 | 0 | [6 empty] | 0 | 0 | 0.0008341289 | 29.70258 | 0 |  | 0 | 0 | [10 empty] | 0 | 0 |  | 0 |  |  | 0 | 23.37547 | 14 | 1.5 | 1.383648 |  |  | 16.218 | 51 | 136 | 7369 | 11 | 25 | 0 | 0 | 2 | 3 | 3 |  |  | 0 | [6 empty] | 72.83837 | 65.78415 | 23.94745 | 23.35018 | 0 | 0 | 0 |  |  | 7.851779 | [23 empty] | 700 | 0 | 0 | 0 | 0 | 0 | 0 | 0 | 0 | 0 |  | 145.6857 |  | 28.753 |  | 174.4387 | 83.51685 | 16.48315 | [5 empty] | 0 |  |  |  | 7.85127 | 6.229954 |  |  |  | 0 | 0 |  | 48.195 | 0 | 18 | [10 empty] | 17 | 0 | 0.9 |  | 174 | 0 |  |  |  | 0 | 0 | -0.3847118 |  |  |  | 2.379158 | 0.06945213 | 27.75044 | 645.2067 | -2975 | -4.89375 | 651.3378 | 5 | -0.5546024 | -0.09510901 | -0.6497114 | 15.04665 | 6.513882 | 21.33782 | #VALUE! | 0? | 0? | #VALUE! | 0? | 0? | #VALUE! | 0? | 0? | #VALUE! | 0? | 0? | #VALUE! | 0? | 0? | #VALUE! | 0? | 0? | #VALUE! | 0? | 0? | #VALUE! | 0? | 0? | 165.0622 | 135.8021 | 204.4774 | 55.231 | 50.49144 | 59.60322 | 16.98409 | 19.41835 | 23.0368 | 4012.96875 | #VALUE! | #VALUE! | #VALUE! | #VALUE! | #VALUE! | #VALUE! | #VALUE! | #VALUE! | 0 | 0 | 0 | 0 | 0 | 0
2021-02-13 | 0 | 0 | 0 | 0 | 0 | 0 | 0 | 0 | [6 empty] | 0 | 0 | 0.3186574 | 40.08416 | 0 |  | 0 | 0 | [10 empty] | 0 | 0 |  | 0 |  |  | 0 | #VALUE! | 8 | 1 | 1.276208 |  |  | 16.218 | 50 | 136 | 7369 | 11 | 25 | 0 | 0 | 3 | 3 | 3 |  |  | 0 | [6 empty] | 50.96555 | 45.41745 | 23.21068 | 22.03305 | 0 | 0 | 0 |  |  | 7.840353 | [23 empty] | 700 | 0 | 0 | 0 | 0 | 0 | 0 | 0 | 0 | 0 |  | 96.58429 |  | 29.75933 |  | 126.3436 | 76.44572 | 23.55428 | [5 empty] | 0 |  |  |  | 7.85127 | 4.512272 |  | 79.67309 | 99.91046 | 0 | 0 |  | 48.195 | 0 | 18 | [10 empty] | 17 | 0 | 0.9 |  |  | 0 |  |  |  | 0 | 0 | -0.3616198 |  |  |  | 2.339442 | -0.04000402 | 27.92404 | 645.2067 | -3605 | -5.89375 | 651.3378 | 5 | -0.569788 | -0.04724007 | -0.617028 | 14.72231 | 8.09614 | 22.27161 | #VALUE! | 0? | 0? | #VALUE! | 0? | 0? | #VALUE! | 0? | 0? | #VALUE! | 0? | 0? | #VALUE! | 0? | 0? | #VALUE! | 0? | 0? | #VALUE! | 0? | 0? | #VALUE! | 0? | 0? | 110.6114 | 82.14275 | 135.8021 | 39.83217 | 29.89334 | 51.02172 | 15.95758 | 20.13166 | 24.80062 | 4012.96875 | #VALUE! | #VALUE! | #VALUE! | #VALUE! | #VALUE! | #VALUE! | #VALUE! | #VALUE! | 0 | 0 | 0 | 0 | 0 | 0
2021-02-14 | 0 | 0 | 0 | 0 | 0 | 0 | 0 | 0 | [6 empty] | 0 | 0 | 0.6820004 | 52.54484 | 0 |  | 0 | 0 | [10 empty] | 0 | 0 |  | 0 |  |  | 0 | 23.37547 | 0 | 0 | 1.503782 |  |  | 10.53282 | 49 | 145 | 7369 | 11 | 25 | 0 | 3 | 3 | 3 | 3 |  |  | 0 | [6 empty] | 35.01733 | 30.08183 | 22.86693 | 21.91787 | 0 | 0 | 0 |  |  | 7.801522 | [23 empty] | 700 | 0 | 0 | 0 | 0 | 0 | 0 | 0 | 0 | 0 |  | 65.01013 |  | 24.45267 |  | 89.46279 | 72.66722 | 27.33278 | [5 empty] | 0 |  |  |  | 7.85127 | 3.1951 |  |  |  | 0 | 0 |  | 48.195 | 0 | 18 | [10 empty] | 17 | 3 | 0.9 |  | 136 | 0 |  |  |  | 0 | 0 | -0.3864635 |  |  |  | 2.382855 | -0.3060018 | 28.07769 | 645.2067 | -4235 | -6.89375 | 651.3378 | 5 | -0.5827987 | 0.004210368 | -0.5785884 | 16.35617 | 9.289314 | 23.90574 | #VALUE! | 0? | 0? | #VALUE! | 0? | 0? | #VALUE! | 0? | 0? | #VALUE! | 0? | 0? | #VALUE! | 0? | 0? | #VALUE! | 0? | 0? | #VALUE! | 0? | 0? | #VALUE! | 0? | 0? | 54.91558 | 32.59919 | 83.11767 | 18.56424 | 8.691821 | 37.49181 | 16.42916 | 21.44158 | 26.73304 | 265.3125 | #VALUE! | #VALUE! | #VALUE! | #VALUE! | #VALUE! | #VALUE! | #VALUE! | #VALUE! | 0 | 0 | 0 | 0 | 0 | 0
2021-02-15 | 0 | 0 | 0 | 0 | 0 | 0 | 0 | 0 | [6 empty] | 0 | 0 | 2.401285 | 49.83975 | 0 |  | 0 | 0 | [10 empty] | 0 | 0 |  | 0 |  |  | 0 | 23.37547 | 16 | 6 | 1.517007 |  |  | 16.218 | 49 | 146 | 7369 | 11 | 25 | 0 | 0 | 3 | 3 | 3 |  |  | 0 | [6 empty] | 26.17329 | 22.28541 | 21.50311 | 20.80624 | 0 | 0 | 0 |  |  | 7.884348 | [23 empty] | 700 | 0 | 0 | 0 | 0 | 0 | 0 | 0 | 0 | 11 | 20.36958 | 24.0923 |  |  |  | 24.0923 | 100 | 0 | 0.2991655 |  |  |  |  | 0 |  |  |  | 7.850489 | 0.8604392 |  | 314.9228 | 99.64592 | 0 | 0 |  | 48.195 | 0 | 18 | [10 empty] | 17 | 0 | 0.9 |  | 136 | 0 |  |  |  | 0 | 0 | 0.06486849 |  |  |  | 1.65336 | 0.9823979 | 0.379369 | 645.2067 | -4865 | -7.89375 | 651.3378 | 5 | -0.5873468 | -0.04518204 | -0.6325288 | 17.46047 | 9.795116 | 24.54124 | #VALUE! | 0? | 0? | #VALUE! | 0? | 0? | #VALUE! | 0? | 0? | #VALUE! | 0? | 0? | #VALUE! | 0? | 0? | #VALUE! | 0? | 0? | #VALUE! | 0? | 0? | #VALUE! | 0? | 0? | 34.90335 | 26.5387 | 40.63368 | 3.913044 | 2.167812 | 10.20217 | 18.52454 | 22.11597 | 27.19994 | 4012.421875 | #VALUE! | #VALUE! | #VALUE! | #VALUE! | #VALUE! | #VALUE! | #VALUE! | #VALUE! | 0 | 0 | 0 | 0 | 0 | 0
2021-02-16 | 0 | 0 | 0 | 0 | 0 | 0 | -0.0004 | 0 | [6 empty] | 0 | 0 | 1.221162 | 49.83975 | 0 |  | 0 | 0 | [10 empty] | 0 | 0 |  | 0 |  |  | 0 | 23.33577 | 0 | 0 | 1.423872 |  |  | 7.218041 | 48 | 136 | 7369 | 11 | 25 | 0 | 0 | 3 | 3 | 3 |  |  | 0 | [6 empty] | 21.4815 | 19.49546 | 20.08264 | 19.5623 | 0 | 0 | 0 |  |  | 7.942025 | [23 empty] | 700 | 0 | 0 | 0 | 0 | 271.61 | 271.61 | 0 | 8 | 4.3896 | 20.39679 | -0.9437028 |  |  |  | -0.9437028 | 100 | 0 | 0.2980159 |  |  |  |  | 0 |  |  |  | 7.850098 | -0.03370367 | 369.7045 |  |  | 0 | 0 |  | 48.195 | 0 | 18 | [10 empty] | 17 | 8 | 0.9 |  | 146 | 0 |  |  |  | 0 | 0 | -0.3606031 |  |  |  | 1.694689 | 1.916337 | -91.09294 | 645.2067 | -5495 | -8.89375 | 651.3378 | 5 | -0.5821755 | -0.06181822 | -0.6439937 | 18.01442 | 11.37737 | 25.44909 | #VALUE! | 0? | 0? | #VALUE! | 0? | 0? | #VALUE! | 0? | 0? | #VALUE! | 0? | 0? | #VALUE! | 0? | 0? | #VALUE! | 0? | 0? | #VALUE! | 0? | 0? | #VALUE! | 0? | 0? | 28.93787 | 22.53021 | 34.5829 | 1.558761 | 1.17332 | 3.189828 | 21.50401 | 23.34805 | 25.44909 | 42.03125 | #VALUE! | #VALUE! | #VALUE! | #VALUE! | #VALUE! | #VALUE! | #VALUE! | #VALUE! | 0 | 0 | 0 | 0 | 0 | 0
2021-02-17 | 0 | 0 | 0 | 0 | 0 | 0 | 0 | 0 | [6 empty] | 0 | 0 | 0.0001215278 | 23.01874 | 0 |  | 0 | 0 | [10 empty] | 0 | 0 |  | 0 |  |  | 0 | 23.33577 | 0 | 0 | 1.576853 |  |  | 16.218 | 48 | 136 | 7369 | 11 | 25 | 0 | 0 | 3 | 3 | 3 |  |  | 134.96 | [6 empty] | 20.68681 | 19.36963 | 20.01299 | 19.65711 | 0 | 0 | 0 |  |  | 7.965229 | [23 empty] | 700 | 0 | 0 | 0 | 0 | 310.7 | 310.7 | 0 | 9 | -81.7 | 20.92131 | 52.82047 |  | 8.784225 | -10.2116 | 51.3931 | 102.7774 | -2.777365 | 0.314644 |  |  |  |  | 0 |  |  |  | 7.850098 | 1.835468 | 380.5188 |  |  | 19.422 | 0 |  | 28.773 | 0 | 18 | [10 empty] | 20 | 6 | 3.5 |  | 146 | 0 |  |  |  | 0 | 0 | 55.28924 |  |  |  | 1.36511 | 1.967851 | -58.68927 | 645.2067 | -6125 | -9.89375 | 651.3378 | 5 | -0.5938147 | -0.1111891 | -0.7050038 | 19.0519 | 12.01288 | 26.33099 | #VALUE! | 0? | 0? | #VALUE! | 0? | 0? | #VALUE! | 0? | 0? | #VALUE! | 0? | 0? | #VALUE! | 0? | 0? | #VALUE! | 0? | 0? | #VALUE! | 0? | 0? | #VALUE! | 0? | 0? | 25.83404 | 20.49267 | 28.56871 | 0.8535079 | 0.6711727 | 1.174025 | 22.06863 | 24.3856 | 26.42179 | 84.6875 | #VALUE! | #VALUE! | #VALUE! | #VALUE! | #VALUE! | #VALUE! | #VALUE! | #VALUE! | 0 | 0 | 0 | 0 | 0 | 0
2021-02-18 | 0 | 0 | 0 | 0 | 0 | 0 | 0 | 0 | [6 empty] | 0 | 0 | 0.007363311 | 4.953656 | 0 |  | 0 | 0 | [10 empty] | 0 | 0 |  | 0 |  |  | 0 | 23.25636 | 0 | 0 | 1.79758 |  |  | 5.850703 | 48 | 136 | 7369 | 11 | 25 | 0 | 0 | 3 | 3 | 3 |  |  | 0 | [6 empty] | 20.42864 | 19.40913 | 19.97938 | 19.29984 | 0 | 0 | 0 |  |  | 7.971784 | [23 empty] | 700 | 0 | 0 | 0 | 88.26 | 233.96 | 322.22 | 0 | 10 | 8.78 | 21.73794 | 197.9681 |  | 70.06593 | 3.174002 | 271.208 | 72.99492 | 27.00508 | [5 empty] | 0 |  |  |  | 7.850098 | 9.686001 |  |  |  | 11.952 | 0 |  | 16.821 | 0 | 18 | [10 empty] | 22 | 7 | 5.2 |  | 148 | 0 |  |  |  | 0 | 0 | -0.2859264 |  |  |  | 1.08184 | 0.5583119 | 27.95867 | 645.2067 | -6755 | -10.89375 | 651.3378 | 5 | -0.6356289 | -0.1209051 | -0.756534 | 15.52868 | 3.556879 | 26.77195 | #VALUE! | 0? | 0? | #VALUE! | 0? | 0? | #VALUE! | 0? | 0? | #VALUE! | 0? | 0? | #VALUE! | 0? | 0? | #VALUE! | 0? | 0? | #VALUE! | 0? | 0? | #VALUE! | 0? | 0? | 20.3404 | 11.36773 | 27.51152 | 1.030587 | 0.6734638 | 1.67721 | 19.82963 | 25.78629 | 30.74057 | 160.859375 | #VALUE! | #VALUE! | #VALUE! | #VALUE! | #VALUE! | #VALUE! | #VALUE! | #VALUE! | 0 | 0 | 0 | 0 | 0 | 0
2021-02-19 | 0 | 0 | 0 | 0 | 0 | 0 | 0 | 0 | [6 empty] | 0 | 149 | 0 | 7.761545 | 0 |  | 0 | 0 | [10 empty] | 0 | 0 |  | 0 |  |  | 0 | 22.44701 | 0 | 0 | 1.671777 |  |  | 16.218 | 45 | 136 | 7369 | 12 | 25 | 0 | 0 | 3 | 3 | 3 |  |  | 25.75 | [6 empty] | 21.44399 | 22.01775 | 16.55501 | 15.98237 | 0 | 0 | 0 |  |  | 7.929454 | [23 empty] | 700 | 0 | 0 | 0 | 51.34 | 148.25 | 199.59 | 0 | 6 | 58.41 |  | 190.4819 |  | 55.97836 |  | 246.4603 | 77.28707 | 22.71293 | [5 empty] | 0 |  |  |  | 7.850098 | 8.802154 |  |  |  | 14.95226 | 0 |  | 1.868742528 | 0 | 18 | [10 empty] | 24 | 3 | 7.8 |  | 146 | 0 |  |  |  | 0 | 0 | -0.2408597 |  |  |  | 1.182114 | -0.01050212 | 27.58525 | 645.2067 | -7385 | -11.89375 | 651.3378 | 5 | -0.658198 | -0.02742557 | -0.6856236 | 8.965092 | 2.76575 | 19.28867 | #VALUE! | 0? | 0? | #VALUE! | 0? | 0? | #VALUE! | 0? | 0? | #VALUE! | 0? | 0? | #VALUE! | 0? | 0? | #VALUE! | 0? | 0? | #VALUE! | 0? | 0? | #VALUE! | 0? | 0? | 13.49683 | 10.36655 | 16.3962 | 1.113473 | 0.6701063 | 1.67721 | 12.37373 | 17.09685 | 25.3583 | 4012.890625 | #VALUE! | #VALUE! | #VALUE! | #VALUE! | #VALUE! | #VALUE! | #VALUE! | #VALUE! | 0 | 0 | 0 | 0 | 0 | 0
2021-02-20 | 0 | 0 | 0 | 0 | 0 | 0 | 0 | 0 | [6 empty] | 0 | 0 | 0.3302128 | 11.92739 | 0 |  | 0 | 0 | [10 empty] | 0 | 0 |  | 0 |  |  | 0 | 22.40731 | 0 | 0 | 1.745044 |  |  | 16.218 | 44 | 137 | 7400 | 12 | 25 | 0 | 0 | 3 | 3 | 3 |  |  | 12.34 | [6 empty] | 56.09925 | 71.56543 | 44.76058 | 45.95846 | 0 | 0 | 0 |  |  | 7.936502 | [23 empty] | 700 | 0 | 0 | 0 | 74.08 | 0 | 74.08 | 0 | 2 | 135.92 | 21.02653 | 75.47208 |  | 29.71102 | -14.67556 | 90.50754 | 83.38762 | 16.61238 | 0.2388261 |  |  |  |  | 0 |  |  |  | 7.850098 | 3.232412 |  |  |  | 0 | 0 |  | 1.868742528 | 0 | 18 | [10 empty] | 24 | 0 | 7.8 |  | 146 | 0 |  |  |  | 0 | 0 | -0.2607007 |  |  |  | -3.907787 | 5.845014 | -47.32052 | 645.2067 | -8015 | -12.89375 | 651.3378 | 5 | -0.6495347 | -0.08032037 | -0.7298551 | 15.59872 | 3.154834 | 25.38424 | #VALUE! | 0? | 0? | #VALUE! | 0? | 0? | #VALUE! | 0? | 0? | #VALUE! | 0? | 0? | #VALUE! | 0? | 0? | #VALUE! | 0? | 0? | #VALUE! | 0? | 0? | #VALUE! | 0? | 0? | 42.68245 | 13.38536 | 114.6783 | 10.74197 | 0.6680007 | 75.71251 | 19.36888 | 30.8962 | 33.65867 | 437.109375 | #VALUE! | #VALUE! | #VALUE! | #VALUE! | #VALUE! | #VALUE! | #VALUE! | #VALUE! | 0 | 0 | 0 | 0 | 0 | 0
2021-02-21 | 0 | 0 | 0 | 0 | 0 | 0 | 0 | 0 | [5 empty] | 205.6906 | 0 | 50 | 120.4155 | 89.01625 | 0 |  | 0 | 0 | [10 empty] | 0 | 0 |  | 0 |  |  | 0 | 22.40731 | 0 | 0 | 1.931639 |  |  | 4.683668 | 44 | 204 | 7508 | 12 | 25 | 0 | 1 | 3 | 3 | 3 |  |  | 11.52 | [6 empty] | 252.5206 | 242.2772 | 187.529 | 195.6675 | 0 | 0 | 0 |  |  | 7.94168 | [23 empty] | 700 | 0 | 0 | 0 | 0 | 0 | 0 | 0 | 0 | -42 | 22.5176 | -0.03867018 |  |  | -10.22032 | -10.25899 | 0.3769393 | 99.62306 | 0.3258214 |  |  |  |  | 0 |  |  |  | 7.850098 | -0.3663927 |  |  |  | 0 | 0 |  | 1.868742528 | 0 | 18 | [10 empty] | 24 | 5.75 | 7.8 |  | 147 | 0 |  |  |  | 0 | 0 | -0.5099707 |  |  |  | 0.08469995 | 32.25509 | -216.854 | 645.2067 | -8645 | -13.89375 | 651.3378 | 5 | -0.6379598 | -0.05854248 | -0.6965022 | 20.29159 | 9.898873 | 29.04158 | #VALUE! | 0? | 0? | #VALUE! | 0? | 0? | #VALUE! | 0? | 0? | #VALUE! | 0? | 0? | #VALUE! | 0? | 0? | #VALUE! | 0? | 0? | #VALUE! | 0? | 0? | #VALUE! | 0? | 0? | 178.9647 | 76.07838 | 317.0132 | 36.60295 | 15.15474 | 60.28971 | 44.39045 | 49.58498 | 29.05456 | 102.5 | #VALUE! | #VALUE! | #VALUE! | #VALUE! | #VALUE! | #VALUE! | #VALUE! | #VALUE! | 0 | 0 | 0 | 0 | 0 | 0
2021-02-22 | 0 | 0 | 0 | 0 | 0 | 167 | 147.6 | 0.2909722 | 39503.34 | 8.833333 | 806.503 | 904.8057 | 1827.065 | 239.0335 | 0 | 409 | 350.6654 | 173.847 | 6032 | 250 | 8.739472 | 29.8583 | [10 empty] | 0 | 0 | 27.52782 | 146.96 |  | 29.64 | 8.26 | 21.77215 | 12 | 1 | 2.28595 | 0.9 | 1.2 | 7.936336 | 82 | 137 | 7512 | 14 | 25 | 0 | 0 | 3 | 2 | 2 | 49 | 49 | 11.38 | 23 | 40 | 40 | 2.7 | 1 | 0.25 | 367.1868 | 297.7414 | 245.1015 | 253.3174 | 0 | 11.14 | 11.14 | 7.4 | 2.16 | 7.901788 | [13 empty] | 18 | 16 | 19 | 27 | 22 | 46 | 16 | 16 | 16 | 20 | 700 | 6.983333 | 0 | 6.983333 | 0 | 0 | 0 | 0 | 0 | 0.6 | 25.34866 | 39.08734 |  |  |  | 39.08734 | 100 | 0 | 0.3486831 | 8.2 | 19.5 | 7.2 | 1.8 | 0 | 31 | 56297.39 | 3350.043 | 7.850098 | 1.395977 | 408.1393 | 997.4843 | 98.87728 | 0.03974253 | 0 | 0.8838323 | 12.339 | 10510 | 19 | 39 | 52 | 111 | 15 | 185 | 269 | 8.2 | 19.5 | 7.2 | 1.8 | 24 | 3 | 7.8 | 54.4 | 147 | 0 | 19 | 21 | 21 | 30 | 0 | 155.9471 | 439.1407 | 380.5111 | 375.4022 | 0.1210373 | 90.09686 | -224.5188 | 647.4052 | -9071 | -14.60278 | 653.2951 | 5 | 5.396028 | 2.215594 | 7.611621 | 14.85684 | 7.784869 | 25.33237 | #VALUE! | 0 | 198 | #VALUE! | -20 | 310 | #VALUE! | 0 | 303 | #VALUE! | -104 | 315 | #VALUE! | 0 | 8.7 | #VALUE! | 0 | 23.2 | #VALUE! | 0 | 30.7 | #VALUE! | 0 | 6.2 | 606.1527 | 317.0132 | 939.5835 | 30.93059 | 3.298773 | 80.11667 | 52.55061 | 57.3925 | 32.94535 | 4012.578125 | #VALUE! | #VALUE! | #VALUE! | #VALUE! | #VALUE! | #VALUE! | #VALUE! | #VALUE! | 3.1 | 3.1 | 4 | 4 | 4.2 | 4.2 | 380 | 390 | 645
2021-02-23 | 50.02 | 7.93 | 1.49 | 1.66 | 3.1 | 585 | 527.24 | 0.9888889 | 46165.02 | 9.491667 | 834.1101 | 911.6804 | 2041.593 | 296.3655 | 716.2921 | 520 | 621.2247 | 453.0252 | 24278.8 | 250 | 15.91504 | 60.21735 | 925.1446 | 927.1707 | 881.5282 | 901.8409 | 924.4739 | 911.7066 | 900.8087 | 920.77 | 915.5404 | 920.4395 | 6.24 | 5 | 28.37613 | 526.04 |  | 29.64 | 13.7 | 21.49428 | 76 | 4 | 1.736044 | 1.8 | 2 | 10.90361 | 81 | 159 | 7881 | 15 | 80 | 4.833333 | 0 | 2 | 2 | 2 | 47 | 43.66667 | 74.51 | 21 | 39 | 53 | 2.4 | 0.9 | 0.75 | 488.8731 | 339.7331 | 304.8607 | 309.9417 | 0 | 11.4 | 10.72 | 8.76 | 3.03 | 7.826744 | 97 | 200 | 21 | 10.4 | 9.8 | 8 | 7.2 | 8 | 8.4 | 5 | 7.2 | 9 | 6.8 | 52 | 52 | 78 | 78 | 48 | 50 | 52 | 52 | 52 | 52 | 700 | 23.73333 | 0 | 23.73333 | 374.95 | 70.99 | 445.94 | 0 | 14 | 0.3 | 30.705 | 161.9322 | 39.54404 | 19.58817 | -5.031407 | 216.033 | 93.26179 | 6.738213 | 0.4061555 | 7.333333 | 9.983333 | 5.233333 | 1.15 | 0 | 40 | 60040.59 | 3773.159 | 7.850098 | 7.715465 | 421.9623 | 473.0569 | 99.46797 | 4.991 | 0 | 0.901265 | 17.568 | 10220 | 20 | 31 | 52.66667 | 179 | 20 | 200 | 305 | 10.2 | 18.4 | 6.7 | 1.7 | 26 | 14.83333 | 5 | 55.7 | 147 | 0 | 19 | 18 | 18 | 30 | 0 | 549.4109 | 459.2871 | 422.888 | 429.5653 | 0.6909957 | 58.91556 | -258.6842 | 640.8215 | -9116 | -14.61389 | 646.7609 | 5 | 22.78645 | 8.740374 | 31.52683 | 17.32224 | 8.498185 | 27.10916 | 188.0888 | 181 | 197 | 285.8445 | 267 | 299 | 291.8972 | 278 | 303 | 298.2359 | 289 | 305 | 7.000229 | 4.1 | 10.4 | 8.440083 | 3.4 | 17.9 | 4.85314 | 2.6 | 7.7 | 0.9588854 | 0.4 | 1.9 | 913.256 | 806.6763 | 928.3953 | 11.97104 | 5.6974 | 20.69916 | 55.6711 | 58.46896 | 35.48733 | 733.203125 | 1.355023 | 1.190011 | 1.338908 | 1.024573 | 156.0293 | -28.47632 | 87.81907 | 135.4909 | 3.1 | 3.2 | 3.7 | 4 | 4.2 | 4.4 | 344 | 266 | 395
2021-02-24 | 50.55 | 8.46 | 1.63 | 1.42 | 2.64 | 605 | 564.48 | 0.9861111 | 49375.13 | 9.475 | 882.5523 | 908.4442 | 2044.601 | 304.1614 | 338.0282 | 683 | 654.1799 | 467.777 | 26239.2 | 250 | 16.44969 | 55.348 | 922.5911 | 925.9129 | 881.4677 | 890.0533 | 922.5881 | 913.6452 | 891.7851 | 919.51 | 917.9622 | 923.0113 | 5.968 | 0 | 29.15792 | 538.368 |  | 23.53091 | 13.76 | 20.62725 | 36 | 2 | 1.592792 | 1.2 | 1.5 | 9.973523 | 80 | 158 | 7881 | 16 | 80 | 5.5 | 0 | 2 | 2 | 2 | 45 | 38.66667 | 90.11 | 22 | 38 | 47 | 2.3 | 0.9 | 0.25 | 505.6536 | 346.6005 | 312.9076 | 318.0247 | 0 | 11.12 | 10.8 | 8.89 | 2.49 | 7.740483 | 65 | 203 | 35 | 10.8 | 9.8 | 8 | 7.5 | 8 | 8.4 | 4.6 | 7.2 | 8.8 | 7.8 | 50 | 52 | 60 | 78 | 52 | 52 | 50 | 50 | 50 | 50 | 700 | 23.66667 | 0 | 23.66667 | 184.3 | 140.88 | 325.18 | 0 | 10 | 0.3 | 29.40916 | 163.0569 | 43.79791 | 25.84363 | -2.293502 | 230.4049 | 89.77881 | 10.22119 | 0.3830741 | 4.45 | 3.283333 | 2.5 | 0.6166667 | 0 | 43 | 60863.03 | 3819.623 | 7.850098 | 8.228748 | 422.3069 | 562.3754 | 99.36743 | 4.554 | 0 | 0.9330248 | 23.544 | 10530 | 21 | 37.33333 | 55 | 146 | 17 | 199 | 307 | 4.8 | 3.5 | 2.8 | 1.2 | 27 | 10.33333 | 4.2 | 56.03333 | 147 | 0 | 21 | 19 | 19 | 26 | 18 | 569.9073 | 462.0555 | 425.0529 | 431.5225 | 0.6082818 | 68.6419 | -227.5117 | 637.949 | -9141 | -14.62778 | 643.9003 | 5 | 31.04143 | 9.400941 | 40.44237 | 19.7562 | 10.94938 | 29.48255 | 192.2913 | 188 | 198 | 294.1002 | 264 | 300 | 295.7059 | 289 | 303 | 299.0157 | 295 | 303 | 4.405214 | 3.1 | 5.5 | 3.327844 | 2.6 | 4.3 | 2.431466 | 1.9 | 3.1 | 0.333088 | 0.2 | 0.5 | 910.894 | 840.8926 | 924.245 | 14.28042 | 7.037799 | 26.45283 | 55.65755 | 57.22391 | 32.3747 | 1372.5 | 1.403798 | 1.041039 | 1.286991 | 0.9800406 | 238.8092 | -52.44896 | 267.5859 | 196.7921 | 3 | 3.2 | 3.9 | 4.4 | 4.2 | 4.3 | 382 | 329 | 621
2021-02-25 | 50.12 | 8.73 | 1.54 | 1.48 | 2.58 | 610 | 561.74 | 1 | 49996.77 | 9.575 | 893.8187 | 912.5879 | 2108.564 | 304.407 | 458.3333 | 582 | 676.0947 | 466.6665 | 25032.8 | 250 | 11.61372 | 42.61793 | 917.1417 | 923.0237 | 907.201 | 891.3702 | 924.2039 | 922.3564 | 899.2813 | 916.125 | 915.33 | 920.9077 | 8.546 | 5 | 29.2083 | 550.346 | 2.1 | 16.02497 | 10.33 | 20.34941 | 49 | 3 | 1.631528 | 1.1 | 1.6 | 4.883971 | 81 | 158 | 7881 | 17 | 80 | 6 | 0 | 2 | 2 | 2 | 47.66667 | 42.66667 | 79.62 | 23 | 42 | 43 | 2.5 | 0.8 | 0.25 | 501.2293 | 345.4679 | 313.5598 | 320.9932 | 0 | 10.9 | 10.59 | 8.86 | 3.01 | 7.703576 | 92 | 192 | 27 | 10.2 | 10 |  | 6.2 | 6.4 | 7.6 | 4.2 | 6.4 | 8.3 | 6.4 | 56 | 54 | 0 | 81 | 56 | 56 | 56 | 56 | 56 | 56 | 700 | 1 | 23 | 24 | 484.95 | 212.49 | 697.44 | 0 | 22 | 0.3 | 30.80392 | 163.9436 | 43.54788 | 24.01356 | -2.264158 | 229.2409 | 90.51242 | 9.487576 | 0.3886042 | 3.916667 | 2.616667 | 2.033333 | 0.25 | 0 | 48 | 63086.94 | 4094.236 | 7.850098 | 8.187176 | 420.5579 | 497.5719 | 99.44038 | 6.801 | 0 | 0.9208852 | 28.773 | 12030 | 22 | 37.33333 | 54 | 233 | 20 | 215 | 308 | 4.3 | 3.2 | 2.5 | 0.4 | 28 | 9.833333 | 3.5 | 56.36667 | 147 | 0 | 17 | 19 | 18 | 23 | 11 | 583.7453 | 461.8486 | 425.3785 | 430.506 | 0.08436967 | 36.57563 | -284.1423 | 635.2544 | -9161 | -14.62778 | 641.4559 | 5 | 23.70852 | 10.15816 | 33.86668 | 18.20958 | 9.834023 | 27.01837 | 192.795 | 187 | 197 | 295.3874 | 289 | 301 | 296.2863 | 290 | 302 | 299.15 | 296 | 302 | 4.16787 | 3.1 | 6.3 | 2.484526 | 2 | 3.6 | 1.976624 | 1.6 | 2.8 | 0.2336748 | 0.2 | 0.4 | 913.3964 | 897.3359375 | 920.2874 | 10.07007 | 6.719482 | 15.13939 | 55.98446 | 58.72834 | 35.98017 | 741.5625 | 1.383453 | 0.9831961 | 1.300077 | 0.905299 | 230.4338 | -53.02281 | 376.1346 | 240.3896 | 3 | 3.1 | 4.3 | 4.4 | 4.3 | 4.3 | 368 | 308 | 549
2021-02-26 | 49.14 | 9.76 | 1.58 | 1.11 | 2.7 | 613 | 544.46 | 0.9993056 | 49992.23 | 9.433333 | 896.2924 | 910.1864 | 2125.105 | 303.9153 | 333.565 | 692 | 669.8106 | 564.4479 | 25183.6 | 250 | 12.34168 | 42.67239 | 915.6479 | 920.7084 | 906.8784 | 885.5464 | 921.6684 | 921.9459 | 895.4593 | 913.6367 | 914.5796 | 920.0445 | 8.544 | 0 | 29.08183 | 547.984 | 204.4 | 16.05122 | 10.14 | 20.28719 | 46 | 3 | 1.791211 | 0.9 | 1.3 | 16.218 | 80 | 158 | 7881 | 18 | 80 | 5.666667 | 0 | 2 | 2 | 2 | 46 | 43.33333 | 83.39 | 23 | 38 | 42 | 2.3 | 0.9 | 0.25 | 495.4595 | 344.8118 | 313.181 | 319.3189 | 0 | 10.72 | 10.37 | 8.35 | 2.3 | 7.765199 | 92 | 190 | 25 | 10.5 | 11 |  |  | 5 | 7.4 | 4.8 | 6.6 | 8.6 | 7 | 46 | 46 | 60 | 69 | 46 | 46 | 46 | 46 | 46 | 46 | 700 | 0 | 23.98333 | 23.98333 | 431.62 | 212.54 | 644.16 | 0 | 20 | 0.3 | 30.57035 | 163.4299 | 43.19712 | 23.4561 | -2.036693 | 228.0464 | 90.60743 | 9.392567 | 0.3889589 | 3.633333 | 1.816667 | 1.8 | 0.1666667 | 0 | 41 | 63024.22 | 4135.829 | 7.850098 | 8.144514 | 419.1576 | 466.7677 | 99.47505 | -2.241 | 0 | 0.8881892 | 31.014 | 0 | 22 | 36 | 53.66667 | 145 | 20 | 210 | 380 | 4.8 | 2.3 | 2.1 | 0.2 | 30 | 10.83333 | 4.2 | 56 | 147 | 0 | 17 | 18 | 16 | 27 | 11 | 579.446 | 460.0673 | 424.8737 | 429.9263 | -0.6150666 | 65.29449 | -262.2474 | 633.3362 | -9178 | -14.62847 | 639.744 | 5 | 23.75623 | 10.56644 | 34.32267 | 21.98384 | 11.71459 | 32.47845 | 193.9945 | 188 | 199 | 297.0006 | 291 | 302 | 283.3672 | -4 | 328 | 299.2561 | 296 | 303 | 3.376006 | 1.9 | 5.8 | 1.69299 | 1.1 | 2.6 | 1.65138 | 0 | 4.7 | 0.1612477 | 0.1 | 0.3 | 911.705 | 881.476 | 918.8774 | 10.08758 | 6.203857 | 16.7254 | 55.78519 | 57.5222 | 35.53922 | 673.671875 | 1.368451 | 0.8401968 | 1.301434 | 0.7675599 | 234.6579 | 18.58773 | 475.9369 | 268.6895 | 3 | 3.1 | 4.4 | 4.4 | 4.3 | 4.3 | 383 | 346 | 478
2021-02-27 | 49.94 | 9.26 | 1.62 | 1.06 | 1.64 | 636 | 546 | 1 | 49992.23 | 9.541667 | 896.2924 | 910.1864 | 2125.105 | 303.9153 | 458.3333 | 621 | 669.8106 | 564.4479 | 24655.8 | 250 | 12.34168 | 42.67239 | 915.6479 | 920.7084 | 906.8784 | 885.5464 | 921.6684 | 921.9459 | 895.4593 | 913.6367 | 914.5796 | 920.0445 | 8.544 | 0 | 72.93019 | 568.224 |  | 16.0425 | -9.29 | 19.37438 | 43 | 3 | 1.791211 | 0.8 | 5.7 | 16.218 | 78 | 159 | 7881 | 19 | 80 | 5.166667 | 0 | 2 | 2 | 2 | 47 | 42 | 31.59 | 24 | 40 | 45 | 2.3 | 1.1 | 0.75 | 495.4595 | 344.8118 | 313.181 | 319.3189 | 0 | 10.98 | 10.72 | 8.73 | 2.73 | 7.765199 | 109 | 140 | 28 | [10 empty] | 36 | 36 | 38 | 54 | 36 | 36 | 36 | 36 | 36 | 36 | 700 | 4.5 | 19.5 | 24 | 0 | 539.46 | 539.46 | 0 | 17 | 39.54 | 30.57035 | 163.4299 | 43.19712 | 23.4561 | -2.036693 | 228.0464 | 90.60743 | 9.392567 | 0.3889589 | 2.483333 | 1.416667 | 1.666667 | 0.15 | 0 | 45 | 63024.22 | 4135.829 | 7.850098 | 8.144514 | 419.1576 | 466.7677 | 99.47505 | 6.738 | 0 | 0.8584906 | 35.496 | 11220 | 24 | 33.33333 | 52 | 140 | 20 | 214 | 315 | 2.9 | 1.6 | 1.8 | 0.2 | 31 | 9.9 | 2.6 | 57.06667 | 148 | 0 | 18 | 20 | 19 | 21 | 4 | 579.446 | 460.0673 | 424.8737 | 429.9263 | -0.6150666 | 65.29449 | -262.2474 | 633.5515 | -9172 | -14.62847 | 640.132 | 5 | 23.75623 | 10.56644 | 34.32267 | 21.98384 | 11.71459 | 32.47845 | 193.9945 | 188 | 199 | 297.0006 | 291 | 302 | 283.3672 | -4 | 328 | 299.2561 | 296 | 303 | 3.376006 | 1.9 | 5.8 | 1.69299 | 1.1 | 2.6 | 1.65138 | 0 | 4.7 | 0.1612477 | 0.1 | 0.3 | 911.705 | 881.476 | 918.8774 | 10.08758 | 6.203857 | 16.7254 | 55.78519 | 57.5222 | 35.53922 | 673.671875 | 1.368451 | 0.8401968 | 1.301434 | 0.7675599 | 234.6579 | 18.58773 | 475.9369 | 268.6895 | 3 | 3.1 | 4.4 | 4.4 | 4.3 | 4.3 | 365 | 215 | 421
2021-02-28 | 50.59 | 8.98 | 1.66 | 1.32 | 2.92 | 635 | 577.26 | 0.9944444 | 49998.47 | 9.475 | 904.9235 | 910.3687 | 2104.522 | 301.043 | 251.3966 | 766 | 680.2346 | 560.4722 | 24203.4 | 250 | 15.06559 | 53.64171 | 923.6546 | 926.4457 | 884.7641 | 895.5519 | 924.2309 | 910.4745 | 896.7013 | 921.1269 | 918.1921 | 922.9943 | 8.544 | 0 | 29.12039 | 567.344 | 200 | 16.06776 | -14.4 | 19.09658 | 53 | 3 | 1.505996 | 0.9 | 2 | 16.218 | 70 | 158 | 7881 | 20 | 80 | 5.833333 | 0 | 2 | 2 | 2 | 46.33333 | 41.33333 | 0 | 26 | 41 | 47 | 2.2 | 2.5 | 1.25 | 491.8702 | 342.4163 | 310.7419 | 314.1419 | 0 | 10.68 | 10.1 | 7.7 | 2.44 | 7.954116 | 95 | 128 | 26 | 10.4 | 9.6 | 7 | 7 | 7.6 | 7.8 | 4.4 | 6.8 | 8.6 | 7 | 37 | 36 | 28 | 57 | 36 | 36 | 36 | 36 | 36 | 36 | 700 | 0 | 23.86667 | 23.86667 | 0 | 0 | 0 | 0 | 0 | 40.26 | 29.86862 | 162.7939 | 43.70477 | 23.88756 | -2.393589 | 227.9927 | 90.57252 | 9.427482 | 0.5347476 | 2.15 | 1.266667 | 1.883333 | 0.1333333 | 0 | 50 | 62867.47 | 4114.854 | 7.850098 | 8.142595 | 421.6693 | 494.6534 | 99.44366 | 5.229 | 0 | 0.9090709 | 30.267 | 0 | 24 | 35.33333 | 53.33333 | 150 | 20 | 220 | 314 | 2.8 | 1.6 | 2.3 | 0.2 | 32 | 10.66667 | 3.3 | 55.93333 | 148 | 0 | 19 | 21 | 19 | 22 | 10 | 582.1531 | 461.1176 | 426.2656 | 430.9951 | -0.2764115 | 68.65042 | -254.522 | 633.8903 | -9167 | -14.63333 | 640.6201 | 5 | 27.26631 | 10.94798 | 38.21429 | 23.40336 | 15.13849 | 30.11803 | 195.9286 | 190 | 199 | 297.5947 | 285 | 302 | 296.4994 | 281 | 318 | 299.1477 | 290 | 311 | 2.217043 | 1.5 | 3 | 1.304069 | 1 | 1.7 | 1.866603 | 1.3 | 2.7 | 0.1527199 | 0 | 0.2 | 912.2297 | 849.2199 | 918.5444 | 12.9199 | 9.780787 | 25.96582 | 55.29413 | 56.52356 | 33.12692 | 660.390625 | 1.287325 | 0.7857168 | 1.182653 | 0.7375343 | 188.6375 | 137.7042 | 576.1105 | 310.1663 | 3 | 3.4 | 4.2 | 4.4 | 4.2 | 4.3 | 357 | 275 | 59
2021-03-01 | 50.19 | 8.96 | 1.67 | 1.2 | 3.04 | 623 | 595.3644 | 1 | 50003.81 | 9.35 | 918.7012 | 902.8028 | 2108.454 | 303.6204 | 83.33333 | 808 | 693.0233 | 591.2465 | 25485.2 | 250 | 13.92027 | 46.4087 | 910.5427 | 919.2741 | 884.834 | 886.1161 | 916.0026 | 908.0469 | 887.4196 | 910.1867 | 910.4519 | 914.4996 | 8.544 | 0 | 29.21065 | 556.784 | 212.6 | 16.03392 | 3.96 | 18.3254 | 36 | 2 | 1.41662 | 1.8 | 2.2 | 13.76592 | 60 | 159 | 7881 | 2 |  | 5.333333 | 0 | 2 | 2 | 2 | 44.66667 | 40.33333 | 0 | 26 | 48 | 54 | 2.2 | 3.1 | 1.25 | 496.8163 | 345.0915 | 313.6611 | 316.7207 | 0 | 10.2 | 10.1 | 7.5 | 5.19 | 7.942024 | 100 | 125 | 28 | 11.8 | 10.2 |  | 7.2 | 7 | 7.8 | 4.2 | 8 | 8.8 | 6.8 | 48 | 48 | 0 | 72 | 48 | 48 | 48 | 48 | 48 | 48 | 700 | 0 | 24 | 24 | 0 | 0 | 0 | 0 | 0 | 43.3644 | 30.85252 | 164.3672 | 45.3868 | 25.18127 | -1.980381 | 232.9549 | 90.04061 | 9.959393 | 0.5922625 | 2.15 | 1.366667 | 1.666667 | 0.1833333 | 0 | 50 | 63042.01 | 4105.677 | 7.850098 | 8.319817 | 420.009 | 539.9894 | 99.39263 | 4.427 | 0 | 0.9556411 | 36.99 | 11150 | 1 | 34.33333 | 55 | 168 | 25 | 210 | 311 | 2.4 | 1.5 | 1.8 | 0.2 | 1 | 9.166667 | 3.3 | 55.53333 | 174 | 0 | 15 | 18 | 17 | 25 | 14 | 589.7929 | 460.1968 | 425.0805 | 430.1957 | -0.7196086 | 58.58918 | -269.4501 | 623 | -7 | 0 | 631.544 | 12.5 | 22.1844 | 11.98241 | 34.16681 | 21.01628 | 13.2709 | 30.63682 | 195.7115 | 193 | 200 | 297.4139 | 293 | 301 | 296.7068 | 286 | 302 | 299.2476 | 290 | 302 | 2.257553 | 1.7 | 2.6 | 1.427903 | 1.1 | 1.6 | 1.732207 | 1.4 | 2.1 | 0.1922917 | 0.1 | 0.2 | 904.2679 | 894.2062 | 918.7936 | 11.33028 | 7.079333 | 17.57131 | 55.4178 | 56.6403 | 32.89346 | 902.578125 | 1.256625 | 0.7952508 | 1.070383 | 0.7492106 | 152.724 | 139.3132 | 499.1159 | 313.2888 | 3.2 | 3.6 | 4.3 | 4.4 | 4.2 | 4.3 | 313 | 289 | 225
2021-03-02 | 50.45 | 9.3 | 1.63 | 1.08 | 3.16 | 624 | 547.4828 | 1 | 49971.53 | 9.491667 | 925.5494 | 891.1714 | 2081.86 | 306.4832 | 0 | 788 | 695.7651 | 636.8647 | 25636 | 250 | 13.10767 | 40.64455 | 895.5597 | 908.5002 | 879.3886 | 871.0084 | 903.8424 | 899.8325 | 875.723 | 895.5164 | 901.983 | 904.6899 | 8.544 | 0 | 42.01724 | 557.664 | 309.8 | 18.88946 | 3.08 | 17.9286 | 40 | 3 | 1.269526 | 1 | 2.1 | 6.088892 | 83 | 159 | 7881 | 3 |  | 6 | 0 | 2 | 2 | 2 | 43 | 38.66667 | 0 | 25 | 41 | 49 | 2.3 | 1.5 | 0.75 | 499.8962 | 349.1214 | 316.5047 | 322.2183 | 0 | 11.12 | 10.48 | 8.44 | 2.16 | 7.906994 | 110 | 135 | 28 | 11.4 | 10.6 |  | 7 | 7.6 | 7.8 | 4.4 | 6.8 | 8.6 | 7 | 52 | 52 | 0 | 78 | 50 | 50 | 50 | 50 | 50 | 50 | 700 | 0 | 24 | 24 | 0 | 0 | 0 | 0 | 0 | 35.4828 | 30.31434 | 164.0825 | 46.20336 | 26.20698 | -2.202594 | 234.2902 | 89.75442 | 10.24558 | 0.6592461 | 2.15 | 1.466667 | 1.55 | 0.2 | 0 | 47 | 63341.89 | 4120.707 | 7.850098 | 8.367508 | 422.6667 | 559.5788 | 99.37058 | 5.229 | 0 | 0.8773763 | 31.761 | 0 |  | 37.66667 | 54.66667 | 180 | 22 | 214 | 309 | 2.4 | 1.6 | 1.8 | 0.2 | 2 | 11 | 3.1 | 55.76667 | 147 | 0 | 18 | 19 | 19 | 28 | 12 | 595.1953 | 461.1016 | 426.9433 | 432.3306 | -0.7947135 | 40.47901 | -283.9683 | 623.5 | -13 | 0 | 632.044 | 12.5 | 21.80586 | 13.18744 | 34.9933 | 16.79094 | 8.199897 | 23.32212 | 196.0143 | 180 | 210 | 297.828 | 291 | 303 | 296.8695 | 292 | 301 | 298.4446 | 282 | 303 | 2.275081 | 1.5 | 2.6 | 1.492597 | 1.2 | 1.7 | 1.593639 | 1.2 | 1.8 | 0.1985417 | 0.1 | 0.2 | 894.4832 | 891.0959 | 898.3605 | 10.71932 | 8.552557 | 13.44209 | 55.64692 | 56.29012 | 32.21907 | 858.046875 | 1.251949 | 0.7996994 | 0.9700314 | 0.7669635 | 143.6541 | 149.6501 | 418.5167 | 319.8055 | 3.4 | 3.5 | 4.4 | 4.4 | 4.3 | 4.3 | 258 | 251 | 119
2021-03-03 | 49.15 | 9.72 | 1.59 | 0.91 | 3.1 | 624 | 591.6416 | 1 | 49997.37 | 9.458333 | 924.3494 | 903.1153 | 2109.472 | 304.6325 | 0 | 820 | 695.9841 | 653.4142 | 25711.4 | 250 | 12.04389 | 50.16836 | 911.9437 | 916.7012 | 878.6156 | 897.5886 | 913.5884 | 901.5827 | 895.4779 | 909.4245 | 909.99 | 913.856 | 8.544 | 0 | 29.24725 | 557.664 | 441.8 | 20.8875 | 3 | 17.90616 | 49 | 3 | 2.142975 | 0.9 | 2 | 14.97861 | 74 | 154 | 7881 | 4 | 4 | 7.666667 | 0 | 2 | 2 | 2 | 42 | 38 | 0 | 25 | 43 | 54 | 2.3 | 0.8 | 0.25 | 496.1384 | 348.2502 | 314.6093 | 319.9991 | 0 | 11.2 | 10.58 | 7.5 | 1.8 | 7.877622 | 98 | 124 | 25 | 11 | 11 |  | 7 | 6.5 | 8.8 | 5 | 7.6 | 9.8 | 7.4 | 54 | 56 | 0 | 85 | 54 | 54 | 54 | 54 | 54 | 54 | 700 | 0 | 24 | 24 | 0 | 0 | 0 | 0 | 0 | 49.6416 | 29.95068 | 164.269 | 46.39858 | 26.31294 | -1.775529 | 235.205 | 89.56765 | 10.43235 | 0.6937856 | 2.733333 | 1.583333 | 1.55 | 0.2 | 0 | 45 | 63518.49 | 4161.286 | 7.850098 | 8.400177 | 421.6519 | 420.8774 | 99.52669 | 6.338 | 0 | 0.9481436 | 36.243 | 10820 | 2 | 37.66667 | 55.66667 | 165 | 20 | 210 | 313 | 4 | 1.8 | 1.7 | 0.2 | 3 | 9 | 2.5 | 55.73333 | 148 | 0 | 17 | 17 | 16 | 28 | 14 | 601.034 | 460.832 | 426.1556 | 430.4906 | -0.3203905 | 65.43613 | -262.1441 | 623.6667 | -19 | 0 | 632.2107 | 12.5 | 26.10268 | 13.62838 | 39.73107 | 18.99192 | 8.692737 | 29.70302 | 193.7952 | 189 | 199 | 296.9827 | 293 | 302 | 297.3488 | 293 | 302 | 299.0978 | 296 | 302 | 3.50302 | 1.8 | 4.8 | 1.597762 | 1.3 | 1.9 | 1.407177 | 1.1 | 1.9 | 0.1960417 | 0.1 | 0.3 | 905.2588 | 892.1154 | 914.5328 | 9.667218 | 6.385376 | 12.64816 | 55.30864 | 56.22527 | 34.8648 | 675.46875 | 1.366559 | 0.8027731 | 0.8736949 | 0.7647038 | 245.8421 | 149.3915 | 341.9838 | 317.546 | 2.9 | 3 | 4.3 | 4.4 | 4.2 | 4.4 | 254 | 249 | 100
2021-03-04 | 49.01 | 9.81 | 1.08 | 1.8 | 3.06 | 632 | 588.132 | 1 | 49991.92 | 9.475 | 921.2388 | 905.9635 | 2092.997 | 303.166 | 0 | 798 | 694.2492 | 667.3004 | 25636 | 250 | 13.47269 | 53.52346 | 910.5155 | 919.2651 | 890.4733 | 894.7477 | 917.37 | 908.4696 | 897.3817 | 909.4847 | 914.1667 | 917.21 | 0 | 0 | 29.24851 | 556.16 | 481.2 | 20.8875 | 3.45 | 17.58874 | 49 | 3 | 1.871337 | 0.8 | 1.4 | 16.218 | 64 | 152 | 7881 | 5 | 7 | 7.333333 | 0 | 2 | 2 | 2 | 45.66667 | 40 | 0 | 25 | 45 | 49 | 2.3 | 0.8 | 0.25 | 492.7088 | 345.136 | 311.9308 | 320.2364 | 0 | 10.9 | 10.6 | 8.2 | 1 | 7.872783 | 98 | 124 | 26 | 11.8 | 10.2 |  | 7.2 | 8.4 | 9 | 5 | 7.6 | 9.8 | 7.2 | 58 | 58 | 1 | 87 | 58 | 58 | 58 | 58 | 58 | 58 | 700 | 0 | 24 | 24 | 0 | 730.39 | 730.39 | 0 | 23 | 71.742 | 30.16989 | 165.0873 | 47.03334 | 26.33178 | -1.661125 | 236.7913 | 89.58127 | 10.41873 | 0.7349694 | 3.933333 | 1.783333 | 1.383333 | 0.2 | 0 | 50 | 63373.69 | 4130.327 | 7.850098 | 8.456833 | 419.4489 | 424.212 | 99.52294 | 5.229 | 0 | 0.9305886 | 31.014 | 0 | 2 | 36.5 | 54.66667 | 156 | 20 | 205 | 319 | 4.2 | 2 | 1.5 | 0.2 | 4 | 9.5 | 3.2 | 55.1 | 147 | 0 | 17 | 18 | 15 | 25 | 12 | 597.6743 | 459.7161 | 425.7114 | 428.4385 | -0.4961594 | 65.46478 | -260.8359 | 625.75 | -17 | 0 | 632.158 | 12.5 | 25.51688 | 13.63297 | 39.14985 | 21.96317 | 13.30981 | 32.45251 | 193.3569 | 189 | 200 | 296.8678 | 291 | 307 | 297.4288 | 284 | 308 | 299.1239 | 296 | 303 | 3.782611 | 2.9 | 4.6 | 1.772705 | 1.5 | 2 | 1.364107 | 1.1 | 1.7 | 0.1916713 | 0.1 | 0.2 | 907.9041 | 900.5096 | 916.8086 | 10.78575 | 7.959015 | 13.3886 | 55.15412 | 56.57545 | 32.21907 | 740.625 | 1.391163 | 0.8096981 | 0.8311663 | 0.7727013 | 272.611 | 138.6826 | 306.2862 | 312.5456 | 2.9 | 3.1 | 4.3 | 4.4 | 4.3 | 4.4 | 348 | 269 | 312
2021-03-05 | 49.64 | 9.71 | 1.59 | 0.89 | 3.22 | 626 | 555.318 | 1 | 50004.65 | 9.4 | 920.7498 | 904.2601 | 2127.381 | 303.5217 | 0 | 824 | 700.9765 | 676.7633 | 25259 | 250 | 11.94007 | 38.39042 | 905.2239 | 916.4569 | 904.7739 | 883.0021 | 915.5623 | 914.9129 | 889.5345 | 904.6141 | 912.0753 | 914.7219 | 8.544 | 0 | 29.32855 | 559.424 | 525 | 20.86526 | 3.18 | #VALUE! | 33 | 2 | 1.625418 | 0.8 | 1.2 | 4.414734 | 55 | 150 | 7881 | 7 | 11 | 7.166667 | 0 | 2 | 2 | 2 | 45.33333 | 41.66667 | 0 | 26 | 42 | 47 | 2.3 | 0.8 | 0.25 | 498.1958 | 345.2481 | 312.5753 | 321.4042 | 0 | 11.2 | 10.82 | 7.95 | 1.2 | 7.88522 | 95 | 128 | 26 | 9.6 | 9.6 |  | 7 | 7.6 | 7.8 | 4.5 | 6.7 | 8.5 | 7 | 56 | 56 | 0 | 84 | 56 | 57 | 56 | 56 | 56 | 56 | 700 | 0 | 24 | 24 | 0 | 566.2 | 566.2 | 0 | 16 | 77.118 | 30.19084 | 164.682 | 47.72547 | 27.04446 | -1.576798 | 237.8751 | 89.29368 | 10.70632 | 0.7107545 | 3.216667 | 1.583333 | 1.216667 | 0.2 | 0 | 49 | 63318.7 | 4131.241 | 7.850098 | 8.49554 | 420.3854 | 468.9205 | 99.47262 | 3.57 | 0 | 0.8870895 | 38.484 | 11040 | 3 | 38 | 55 | 167 | 20 | 208 | 312 | 3.5 | 1.7 | 1.4 | 0.2 | 5 | 11.5 | 2.2 | 55.16667 | 147 | 0 | 16 | 18 | 15 | 24 | 14 | 598.788 | 458.9941 | 425.3508 | 429.9169 | -0.5708866 | 58.17189 | -270.0161 | 625.8 | -21 | 0 | 632.6352 | 12.5 | 25.20814 | 14.08604 | 39.29417 | 21.59726 | 12.1296 | 34.91669 | 194.4187 | 189 | 198 | 297.0911 | 291 | 303 | 297.6388 | 294 | 303 | 299.4148 | 296 | 304 | 3.185631 | 2.2 | 3.6 | 1.575919 | 1.4 | 1.8 | 1.223039 | 1 | 1.5 | 0.1835475 | 0.1 | 0.2 | 905.9874 | 899.556 | 911.7678 | 9.766709 | 6.388263 | 13.07543 | 55.30207 | 56.80888 | 32.38766 | 744.21875 | 1.370273 | 0.7989467 | 0.7791401 | 0.7627233 | 243.8361 | 173.8351 | 272.0933 | 318.5863 | 2.9 | 3.1 | 4.2 | 4.4 | 4.3 | 4.4 | 357 | 291 | 321
2021-03-06 | 48.63 | 10.38 | 1.56 | 0.86 | 3.04 | 629 | 594.5028 | 1 | 49357.37 | 9.375 | 910.0004 | 895.8155 | 2151.492 | 301.2938 | 0 | 942 | 687.598 | 686.5487 | 25560.6 | 240 | 11.23249 | 40.18106 | 898.1011 | 907.8133 | 895.1418 | 876.0723 | 905.9485 | 904.8711 | 881.6334 | 896.9425 | 902.7307 | 905.3184 | 0 | 0 | 29.1004 | 553.52 |  | 20.89857 | 3.93 | #VALUE! | 36 | 2 | 1.662109 | 1.1 | 1.6 | 16.218 | 58 | 150 | 7881 | 8 | 14 | 6.083333 | 0 | 2 | 2 | 2 | 46.66667 | 42.66667 | 535.74 | 25 | 40 | 42 | 2.3 | 0.8 | 0.75 | 481.0828 | 341.9487 | 310.8204 | 319.4217 | 0 | 10.82 | 10.05 | 8 | 2.34 | 7.874479 | 112 | 134 | 28 | 11 | 11 |  | 7.6 | 6.5 | 8.8 | 5 | 7.6 | 9.8 | 7.4 | 60 | 60 |  | 90 | 60 | 60 | 60 | 60 | 60 | 60 | 700 | 0 | 24 | 24 | 0 | 500.2 | 500.2 | 0 | 16 | 80.3028 | 29.39532 | 162.7762 | 46.20154 | 25.42123 | -1.873684 | 232.5252 | 89.87312 | 10.12688 | 0.734782 | 2.766667 | 1.766667 | 1.15 | 0.1833333 | 0 | 44 | 63413.49 | 4133.416 | 7.850098 | 8.304473 | 420.7015 | 424.2015 | 99.52295 | 6.218 | 0 | 0.9451555 | 42.966 | 10700 | 4 | 35 | 54 | 147 | 20 | 205 | 310 | 3 | 2.7 | 1.2 | 0.2 | 6 | 11.5 | 1.6 | 56.36667 | 148 | 0 | 19 | 19 | 18 | 23 | 10 | 582.1844 | 458.251 | 424.5625 | 430.0635 | -0.05410784 | 64.34146 | -258.5795 | 626.3333 | -22 | 0 | 632.0293 | 12.5 | 26.2062 | 12.81524 | 39.02144 | 12.58236 | 6.358256 | 20.66341 | 195.3585 | 187 | 202 | 297.1337 | 292 | 313 | 297.8819 | 272 | 330 | 299.2422 | 295 | 303 | 2.632944 | 1.9 | 3.2 | 1.564417 | 1.3 | 1.9 | 1.114951 | 0.8 | 2.3 | 0.1912951 | 0 | 0.2 | 897.2063 | 887.3492 | 904.5801 | 8.250145 | 2.514801 | 12.5714 | 55.31566 | 56.18636 | 31.0259 | 4012.890625 | 1.316017 | 0.7987581 | 0.7440989 | 0.7678303 | 202.9477 | 189.1499 | 244.7011 | 324.8429 | 3 | 3 | 4.4 | 4.4 | 4.2 | 4.4 | 404 | 394 | 515
2021-03-07 | 49.23 | 9.3 | 1.47 | 1.05 | 3.16 | 603 | 542.7344 | 1 | 48651.39 | 9.591667 | 892.771 | 905.162 | 2113.357 | 295.8436 | 0 | 793 | 667.7348 | 666.9452 | 25862.2 | 250 | 11.37308 | 38.36864 | 911.547 | 914.484 | 898.893 | 888.3421 | 914.687 | 911.7107 | 893.1676 | 908.4643 | 912.0672 | 915.4114 | 10.627 | 1.89 | 28.53316 | 543.157 | 568.5 | 20.87595 | 3.6 | 16.43821 | 39 | 3 | 1.697777 | 0.9 | 1.5 | 16.218 | 37 | 140 | 7881 | 9 | 18 | 3.833333 | 0 | 2 | 2 | 2 | 50 | 47 | 170.97 | 24 | 42 | 47 | 2.4 | 0.9 | 0.25 | 474.8516 | 336.762 | 305.1928 | 313.6976 | 0 | 10.7 | 10.68 | 6.18 | 8.3 | 7.846776 |  |  |  | 11 | 9.6 |  | 7 | 7.6 | 7.8 | 4.6 | 6.8 | 8.6 | 7 | 56 | 56 | 0 | 84 | 54 | 57 | 56 | 56 | 56 | 56 | 700 | 2.833333 | 21.16667 | 24 | 0 | 0 | 0 | 0 | 0 | 93.7344 | 31.20695 | 162.1799 | 44.63083 | 22.98219 | -2.88053 | 226.9124 | 91.14122 | 8.858776 | 0.6535177 | 2.633333 | 1.616667 | 1.233333 | 0.2 | 0 | 44 | 62302.51 | 4038.949 | 7.850098 | 8.104014 | 421.1511 | 384.5554 | 99.56756 | 6.723 | 0 | 0.900057 | 36.243 | 0 | 4 | 30.33333 | 53 | 134 | 19 | 202 | 303 | 2.9 | 1.7 | 1.4 | 0.2 | 7 | 9.733333 | 2.5 | 55.7 | 147 | 0 | 16 | 19 | 18 | 21 | 4 | 573.787 | 457.74 | 426.9252 | 430.8344 | 0.6347871 | 83.52543 | -246.9656 | 623 | -49 | 0 | 629.4004 | 12.5 | 19.61887 | 12.31038 | 31.92925 | 14.82332 | 9.69136 | 26.4996 | 194.9909 | 143 | 206 | 296.9664 | 209 | 302 | 297.5495 | 223 | 306 | 299.2027 | 277 | 311 | 2.552718 | 1.7 | 4.2 | 1.538744 | 1.3 | 1.9 | 1.166869 | 0.8 | 1.4 | 0.1999549 | 0.1 | 0.3 | 907.6794 | 894.4457 | 915.7913 | 8.764124 | 3.031714 | 12.29996 | 55.48648 | 56.53654 | 33.82726 | 672.96875 | 1.291306 | 0.7948677 | 0.7340421 | 0.7687175 | 168.7484 | 204.9168 | 232.2194 | 326.5795 | 3 | 3.2 | 4.3 | 4.5 | 4.3 | 4.3 | 392 | 342 | 353
2021-03-08 | 49.89 | 9.5 | 1.46 | 0.92 | 3.32 | 627 | 569.0896 | 1 | 49649.54 | 9.483333 | 897.4184 | 906.9057 | 2074.738 | 298.3722 | 0 | 825 | 678.4361 | 643.2006 | 25636 | 250 | 12.20372 | 44.04055 | 908.529 | 918.0548 | 905.9076 | 888.1367 | 917.3083 | 915.4837 | 894.0984 | 907.7275 | 914.2781 | 916.9087 | 9.394 | 0 | 28.8044 | 561.154 | 451.6 | 7.531802 | -10.65 | 15.86554 | 56 | 3 | 1.876765 | 0.9 | 1.7 | 16.218 | 61 | 147 | 7881 | 10 | 21 | 4.75 | 0 | 2 | 2 | 2 | 49.66667 | 45 | 121.54 | 25 | 45 | 49 | 2.4 | 0.7 | 0.25 | 480.4951 | 338.0812 | 307.7577 | 316.1607 | 0 | 10.6 | 10.15 | 7.18 | 1.42 | 7.755661 | 95 | 126 | 25 | 11.8 | 11.2 |  | 7.4 | 8.4 | 9 | 5.2 | 7.8 | 9.8 | 7.4 | 42 | 42 | 29 | 63 | 42 | 42 | 42 | 42 | 24 | 42 | 700 | 24 | 0 | 24 | 0 | 1062.2 | 1062.2 | 2 | 29 | 62.8896 | 33.0047 | 162.6955 | 46.37988 | 25.27162 | -2.165617 | 232.1814 | 90.0483 | 9.951703 | 0.5714376 | 2.916667 | 1.433333 | 1.316667 | 0.2 | 0 | 47 | 62764.5 | 4072.419 | 7.850098 | 8.292194 | 420.6749 | 386.1088 | 99.56581 | 11.952 | 0 | 0.9076389 | 24.291 | 0 | 4 | 33 | 53 | 167 | 19 | 204 | 304 | 3.3 | 1.7 | 1.4 | 0.2 | 9 | 9.416667 | 4.1 | 56.03333 | 147 | 0 | 11 | 18 | 16 | 24 | 10 | 578.5024 | 457.1198 | 424.0229 | 429.1135 | 1.55967 | 104.2502 | -285.1649 | 623.5 | -52 | 0 | 630.274625 | 7.5 | 9.07775 | 12.66956 | 21.74731 | 13.6778 | 9.678397 | 23.01085 | 194.5863 | 191 | 200 | 297.1384 | 291 | 306 | 297.4767 | 287 | 303 | 299.1531 | 291 | 311 | 3.019263 | 2.3 | 3.9 | 1.515102 | 1.3 | 1.8 | 1.306865 | 1 | 1.7 | 0.2040775 | 0.2 | 0.3 | 908.227 | 895.477 | 920.9677 | 8.781167 | 5.304389 | 12.19871 | 55.93274 | 56.52356 | 35.24092 | 4013.046875 | 1.311122 | 0.7964088 | 0.7294503 | 0.7507108 | 184.4152 | 236.7081 | 226.8268 | 323.7259 | 2.9 | 3 | 4.2 | 4.4 | 4.3 | 4.3 | 400 | 391 | 505
2021-03-09 | 49.19 | 10.19 | 1.5 | 0.93 | 3.06 | 617 | 541.49 | 1 | 49998.46 | 9.583333 | 880.8475 | 903.3678 | 2087.641 | 298.0707 | 0 | 773 | 674.4618 | 621.6475 | 21262.8 | 250 | 10.25746 | 41.86954 | 901.5446 | 912.1626 | 907.136 | 886.9293 | 912.7213 | 912.3835 | 893.3421 | 900.7229 | 908.4065 | 911.2812 | 13.02 | 0 | 28.54142 | 555.98 |  | 6.679157 | -10.67 | #VALUE! | 72 | 4 | 2.596799 | 1 | 1.5 | 16.218 | 84 | 144 | 7881 | 11 | 26 | 5.75 | 0 | 2 | 2 | 2 | 50.16667 | 50.33333 | 58.96 | 24 | 43 | 62 | 2.3 | 0.7 | 0.25 | 474.6644 | 338.4773 | 307.884 | 315.5207 | 0 | 10.25 | 9.9 | 7.04 | 1.65 | 7.750122 | 66 | 118 | [11 empty] | 60 | 60 | 90 | 90 | 60 | 66 | 60 | 60 | 20 | 60 | 700 | 2 | 22 | 24 | 249.43 | 254.67 | 504.1 | 0 | 15 | 36.39 | 30.19107 | 160.0766 | 44.62597 | 23.34322 | -2.36586 | 225.6799 | 90.70482 | 9.29518 | 0.5793605 | 2.033333 | 1.283333 | 0.8666667 | 0.1666667 | 0 | 47 | 62713.39 | 4140.909 | 7.850098 | 8.059998 | 421.6096 | 378.3485 | 99.57454 | 8.999 | 0 | 0.8776175 | 26.532 | 11240 | 5 | 35.33333 | 53.33333 | 144 | 20 | 205 | 313 | 2.7 | 1.6 | 1.1 | 0.2 | 11 | 9.5 | 3.8 | 55.9 | 175 | 0 | 16 | 19 | 17 | 21 | 6 | 569.6934 | 456.4125 | 425.9089 | 430.5502 | 0.3246316 | 80.24729 | -245.2498 | 622.7778 | -65 | 0 | 630.2463 | 7.5 | 22.82361 | 12.15761 | 34.98122 | 17.26584 | 9.094783 | 27.01837 | 196.105 | 187 | 201 | 297.7396 | 293 | 302 | 298.1248 | 238 | 309 | 299.2385 | 296 | 303 | 2.059015 | 1.4 | 3.4 | 1.378259 | 1.1 | 1.9 | 0.9694537 | 0.7 | 1.3 | 0.1703403 | 0 | 0.2 | 904.4794 | 893.5172 | 919.7986 | 7.999943 | 4.066162 | 12.37891 | 55.61266 | 56.43278 | 34.76105 | 1807.65625 | 1.264287 | 0.7917899 | 0.6891938 | 0.7482411 | 160.2243 | 237.0762 | 203.1664 | 334.3747 | 3 | 3 | 4.3 | 4.4 | 4.3 | 4.3 | 396 | 369 | 486
2021-03-10 | 47.57 | 10.66 | 1.64 | 0.84 | 3.16 | 617 | 555.6664 | 1 | 49999.22 | 9.575 | 880.4514 | 897.2029 | 2072.95 | 298.5724 | 0 | 746 | 672.1667 | 605.7587 | 25485.2 | 250 | 11.90403 | 35.28888 | 893.0944 | 907.2518 | 909.1755 | 874.9688 | 908.0639 | 908.9163 | 884.383 | 891.7693 | 906.4317 | 907.9339 | 13.02 | 0 | 28.5662 | 555.98 | 442.6 | 6.693614 | -10.08 | #VALUE! | 33 | 2 | 1.885269 | 0.8 | 2.5 | 16.218 | 76 | 142 | 7881 | 12 | 30 | 6.5 | 0 | 2 | 2 | 2 | 50.33333 | 48.33333 | 170.98 | 24 | 44 | 48 | 2.3 | 0.6 | 0.25 | 461.0332 | 337.5792 | 307.5274 | 316.6484 | 0 | 10.7 | 10.6 | 8.51 | 3.5 | 7.753171 | 45 | 112 | 170 | 10 | 9 | 9.6 | 7 | 6.8 | 7.6 | 4.2 | 6.8 |  | 8.2 | 58 | 58 | 87 | 87 | 58 | 71 | 58 | 58 | 0 | 58 | 700 | 0 | 24 | 24 | 434.45 | 325.3 | 759.75 | 0 | 23 | 64.9164 | 29.93669 | 161.1643 | 44.68559 | 22.41471 | -2.849219 | 225.4154 | 91.32025 | 8.679751 | 0.578153 | 1.983333 | 1.316667 | 0.9666667 | 0.15 | 0 | 49 | 62658.15 | 4110.477 | 7.850098 | 8.050549 | 418.9154 | 362.9725 | 99.59184 | -5.229 | 0 | 0.9005938 | 31.761 | 0 | 5 | 34 | 52 | 170 | 19 | 209 | 312 | 2.5 | 1.6 | 1.1 | 0.2 | 12 | 9.5 | 3.1 | 55.7 | 175 | 0 | 17 | 20 | 18 | 28 | 7 | 562.1917 | 456.2751 | 424.8668 | 430.8998 | 0.04092238 | 69.50348 | -258.5716 | 622.2 | -78 | 0 | 630.2237 | 12.5 | 24.07483 | 11.45614 | 35.53096 | 20.20141 | 11.96099 | 29.40473 | 196.3625 | 193 | 199 | 297.5748 | 292 | 302 | 298.0754 | 294 | 302 | 299.2975 | 292 | 303 | 1.922449 | 1.3 | 3 | 1.268987 | 1 | 1.9 | 0.9077928 | 0.7 | 1.3 | 0.136213 | 0 | 0.3 | 899.3208 | 894.5409 | 903.8213 | 10.54436 | 8.370783 | 13.32444 | 55.36247 | 56.22527 | 34.29415 | 575.390625 | 1.257859 | 0.786986 | 0.6896405 | 0.7402956 | 153.2361 | 247.8773 | 204.5224 | 337.1765 | 3 | 3 | 4.3 | 4.4 | 4.3 | 4.3 | 404 | 394 | 506
2021-03-11 | 49.17 | 10.56 | 1.61 | 0.86 | 3.96 | 625 | 564.4096 | 1 | 50000.55 | 9.583333 | 880.919 | 899.9954 | 2071.889 | 298.8198 | 0 | 841 | 679.1448 | 646.9011 | 25937.6 | 250 | 11.84529 | 40.20086 | 896.2762 | 909.5086 | 910.8981 | 878.4511 | 910.4747 | 911.1736 | 887.5256 | 895.6557 | 908.5078 | 910.2063 | 13.02 | 0 | 28.5697 | 563.02 | 395.5 | 6.693568 | -18.06 | #VALUE! | 46 | 3 | 1.859938 | 1 | 1.9 | 16.218 | 69 | 141 | 7881 | 14 | 34 | 5.5 | 0 | 2 | 2 | 2 | 50.66667 | 49 | 159.82 | 25 | 42 | 53 | 2.4 | 0.6 | 0.25 | 463.2012 | 337.2418 | 307.7047 | 316.5508 | 0 | 10.86 | 10.7 | 7.4 | 1.72 | 7.766001 | 38 | 112 | 156 | 10.2 | 9.2 | 9.8 | 7.2 | 8 | 8 | 4.4 | 6.8 |  | 6 | 58 | 58 | 87 | 87 | 58 | 58 | 58 | 58 | 0 | 58 | 700 | 0 | 24 | 24 | 308.48 | 394.16 | 702.64 | 0 | 21 | 68.7696 | 29.96077 | 161.2857 | 45.29994 | 23.21308 | -2.392763 | 227.406 | 90.84443 | 9.155572 | 0.5886586 | 1.783333 | 1.25 | 0.9 | 0.1033333 | 0 | 55 | 62639.05 | 4092.463 | 7.850098 | 8.121642 | 420.2853 | 386.3988 | 99.56549 | 11.205 | 0 | 0.90305536 | 20.556 | 0 | 5 | 33.66667 | 52.33333 | 159 | 20 | 204 | 316 | 2 | 1.4 | 1 | 0.12 | 14 | 12 | 4.6 | 55.71667 | 147 | 0 | 16 | 19 | 17 | 21 | 10 | 568.4495 | 456.8339 | 424.3316 | 430.8444 | -0.2879721 | 56.29692 | -269.9259 | 622.4545 | -83 | 0 | 630.9325 | 17.5 | 24.70786 | 12.00946 | 36.71731 | 20.82268 | 11.0272 | 31.16856 | 196.359 | 194 | 203 | 297.6803 | 288 | 301 | 298.2128 | 274 | 317 | 299.3157 | 296 | 303 | 1.875162 | 1.3 | 2.2 | 1.264186 | 1 | 1.5 | 0.8971227 | 0.6 | 1.1 | 0.1195856 | 0 | 0.2 | 901.7536 | 892.7645 | 909.9777 | 9.869609 | 6.741742 | 12.46072 | 55.48902 | 56.58841 | 32.21907 | 580.546875 | 1.257873 | 0.7915781 | 0.6918449 | 0.7408062 | 152.274 | 249.0987 | 201.7101 | 339.9478 | 3 | 3.1 | 4.3 | 4.4 | 4.2 | 4.5 | 403 | 390 | 525
2021-03-12 | 49.12 | 10.03 | 1.59 | 0.94 | 3.22 | 625 | 566.6756 | 1 | 49997.4 | 9.583333 | 879.4351 | 898.6646 | 2086.189 | 297.2677 | 0 | 816 | 689.3449 | 646.5449 | 25711.4 | 250 | 9.989934 | 35.71512 | 898.1721 | 906.3564 | 903.9647 | 881.5349 | 907.9718 | 907.3908 | 887.4514 | 896.4749 | 906.04 | 908.2868 | 13.14 | 0 | 28.56189 | 563.14 | 452.3 | 6.693568 | -18.35 | #VALUE! | 46 | 3 | 1.857578 | 1.3 | 1.3 | 16.218 | 59 | 140 | 7881 | 15 | 37 | 6.25 | 0 | 2 | 2 | 2 | 51 | 46.33333 | 0 | 25 | 42 | 45 | 2.3 | 0.8 | 0.25 | 455.0478 | 336.0831 | 306.1615 | 315.1645 | 0 | 10.92 | 10.7 | 7.52 | 1.42 | 7.771437 | 36 | 114 | 156 | 11 | 9.6 | 11 | 7.4 | 8.4 | 9 | 5 | 7.6 |  | 6.8 | 56 | 56 | 84 | 84 | 56 | 56 | 56 | 56 | 0 | 56 | 700 | 0 | 24 | 24 | 0 | 828.25 | 828.25 | 2 | 22 | 58.4256 | 30.57357 | 161.4378 | 45.67051 | 23.31412 | -2.380488 | 228.0419 | 90.82027 | 9.17973 | 0.5977726 | 2.05 | 1.4 | 0.95 | 0.15 | 0 | 45 | 62774.37 | 4114.589 | 7.850098 | 8.144354 | 419.9972 | 395.1094 | 99.55569 | 10.49 | 0 | 0.90668096 | 20.556 | 10490 | 7 | 37 | 55.33333 | 160 | 20 | 208 | 315 | 2.2 | 1.5 | 1 | 0.2 | 16 | 9 | 4.6 | 56 | 147 | 0 | 15 | 19 | 17 | 23 | 10 | 570.6757 | 456.1373 | 423.7705 | 430.6477 | -0.3460259 | 67.48759 | -259.3468 | 622.6667 | -88 | 0 | 631.5331 | 17.5 | 21.50585 | 12.20192 | 33.70777 | 19.15269 | 11.36441 | 29.91054 | 196.1018 | 185 | 203 | 297.3716 | 287 | 313 | 298.0928 | 277 | 311 | 299.2915 | 294 | 309 | 2.013867 | 1.6 | 2.4 | 1.393413 | 1.1 | 1.7 | 0.9576262 | 0.6 | 1.2 | 0.1377095 | 0.1 | 0.2 | 900.3555 | 892.7507 | 909.9734 | 8.071803 | 4.378003 | 11.62491 | 55.68356 | 56.58841 | 32.42657 | 625.15625 | 1.253909 | 0.7981733 | 0.6957658 | 0.746262 | 146.5604 | 237.455 | 200.4969 | 338.8676 | 3 | 3 | 4.3 | 4.4 | 4.2 | 4.4 | 175 | 352 | 9
2021-03-13 | 49.72 | 10.32 | 1.57 | 1 | 3.26 | 626 | 554.7384 | 1 | 49994.61 | 9.525 | 876.5423 | 904.2195 | 2096.77 | 296.6169 | 0 | 808 | 690.4577 | 647.3467 | 25560.6 | 250 | 7.682935 | 24.90917 | 907.5183 | 910.6884 | 900.9864 | 892.698 | 911.989 | 910.8468 | 894.9765 | 904.0528 | 908.9719 | 911.9617 | 12.901 | 0 | 28.56767 | 563.781 | 642.9 | 6.682875 | -18.58 | #VALUE! | 43 | 3 | 1.920697 | 1.8 | 1.7 | 16.218 | 54 | 138 | 7881 | 16 | 40 | 5.333333 | 0 | 2 | 2 | 2 | 51.16667 | 49.66667 | 103.36 | 26 | 42 | 45 | 2.3 | 0.7 | 0.25 | 453.358 | 334.0658 | 305.2412 | 314.0042 | 0 | 11.1 | 10.6 | 7.96 | 5.64 | 7.832534 | 120 | 78 | 36 | 10.4 | 9.8 | 10 | 7.2 | 8.4 | 9 | 5 | 7.8 |  | 6.8 | 60 | 60 | 90 | 90 | 60 | 60 | 60 | 60 | 80 | 60 | 700 | 0 | 24 | 24 | 0 | 449.2 | 449.2 | 0 | 14 | 46.5384 | 30.55312 | 161.3992 | 45.63049 | 23.2121 | -2.331233 | 227.9106 | 90.83813 | 9.16187 | 0.6242888 | 1.95 | 1.383333 | 0.95 | 0.1333333 | 0 | 50 | 62506.22 | 4090.579 | 7.850098 | 8.139664 | 420.0321 | 375.5317 | 99.57771 | 11.952 | 0 | 0.8861636 | 8.604 | 0 | 7 | 35 | 52.66667 | 165 | 20 | 205 | 310 | 2.1 | 1.6 | 1 | 0.2 | 18 | 8.5 | 6.2 | 55.36667 | 147 | 0 | 17 | 20 | 16 | 24 | 9 | 566.7787 | 457.2012 | 425.9976 | 430.7318 | -0.6126242 | 66.6918 | -259.7743 | 622.9231 | -92 | 0 | 632.0998 | 17.5 | 21.78149 | 12.12117 | 33.90266 | 21.58229 | 13.77671 | 29.75489 | 196.2378 | 157 | 206 | 297.4073 | 285 | 308 | 297.9659 | 245 | 319 | 299.4284 | 294 | 320 | 1.967087 | 1.3 | 2.5 | 1.308786 | 1 | 1.7 | 0.9301979 | 0.3 | 1.3 | 0.1221238 | 0 | 0.2 | 906.013 | 896.6543 | 911.951 | 6.105784 | 3.712524 | 9.248303 | 55.49554 | 56.58841 | 32.49142 | 546.25 | 1.256512 | 0.7915021 | 0.6923947 | 0.7456397 | 147.5375 | 252.4406 | 201.0542 | 340.9403 | 3 | 3 | 4.3 | 4.4 | 4.2 | 4.4 | 406 | 397 | 80
2021-03-14 | 49.77 | 10.71 | 1.58 | 1.09 | 3.16 | 625 | 577.5756 | 1 | 50001.99 | 9.491667 | 875.3175 | 910.6872 | 2107.372 | 295.5953 | 0 | 803 | 690.937 | 631.1335 | 26088.4 | 250 | 7.138881 | 29.95496 | 914.9747 | 919.1282 | 897.2566 | 905.7737 | 917.9829 | 913.868 | 905.3444 | 911.1693 | 914.2974 | 917.0721 | 12.901 | 0 | 28.49345 | 562.901 | 683.6 | 19.582624 | -18.97 | 13.56492 | 42 | 3 | 1.838166 | 0.8 | 4.1 | 16.218 | 51 | 136 | 7881 | 19 | 44 | 6.333333 | 0 | 2 | 2 | 2 | 51.33333 | 49.33333 | 0 | 26 | 42 | 45 | 2.5 | 0.9 | 0.25 | 444.6128 | 334.0676 | 304.2529 | 313.1373 | 0 | 10.65 | 10.52 | 8.03 | 5 | 7.87809 | 121 | 76 | 36 | 6.1 | 7.1 | 6.3 | 4.2 | 5.6 | 8.1 | 9 | 6.3 | 7.1 | 9.5 | 58 | 58 | 87 | 87 | 58 | 58 | 58 | 58 | 0 | 58 | 700 | 0.5 | 23.5 | 24 | 0 | 0 | 0 | 0 | 0 | 76.5756 | 29.42138 | 161.5895 | 45.87239 | 23.37161 | -2.418749 | 228.4148 | 90.82684 | 9.173164 | 0.6183581 | 1.833333 | 1.116667 | 0.8333333 | 0.1 | 0 | 50 | 62457.36 | 4095.985 | 7.850098 | 8.157671 | 420.1125 | 387.7038 | 99.56402 | -46.314 | 0 | 0.92412096 | 54.918 | 0 | 7 | 33.66667 | 51.33333 | 139 | 20 | 220 | 314 | 2 | 1.2 | 0.9 | 0.1 | 20 | 7.666667 | 8.2 | 55.13333 | 147 | 0 | 17 | 19 | 17 | 24 | 8 | 566.8742 | 455.3437 | 423.9937 | 428.703 | -0.4063026 | 68.64724 | -255.3606 | 623.0714 | -97 | 0 | 632.5142 | 17.5 | 26.21872 | 12.2233 | 38.44203 | 23.26786 | 15.89069 | 30.36445 | 196.6276 | 192 | 201 | 297.6671 | 284 | 316 | 298.132 | 286 | 306 | 299.3486 | 291 | 312 | 1.788523 | 1.3 | 2.2 | 1.112279 | 0.9 | 1.3 | 0.8271632 | 0.5 | 1 | 0.0847963 | 0 | 0.2 | 911.669 | 905.7629 | 917.1108 | 5.613237 | 3.339648 | 9.039966 | 54.99761 | 56.27714 | 32.11532 | 579.609375 | 1.286905 | 0.780448 | 0.6839777 | 0.7316463 | 164.9198 | 266.4584 | 200.8583 | 342.8705 | 3 | 3 | 4.4 | 4.4 | 4.2 | 4.3 | 408 | 379 | 79
2021-03-15 | 48.76 | 11.13 | 1.59 | 0.95 | 3.24 | 625 | 542.8508 | 1 | 49998.76 | 9.45 | 875.7892 | 911.7081 | 2101.353 | 295.1987 | 0 | 838 | 696.3033 | 618.7651 | 23901.8 | 250 | 8.078922 | 31.72104 | 912.0476 | 917.3251 | 911.3764 | 901.5237 | 919.2099 | 918.9228 | 904.3525 | 908.9064 | 917.0584 | 919.6217 | 12.694 | 0 | 28.47701 | 562.694 | 590.2 | 23.209872 | -18.83 | 20.50115 | 39 | 2.5 | 1.719486 | 1.8 | 2.3 | 13.33644 | 85 | 135 | 7881 | 20 | 47 | 5.5 | 0 | 2 | 2 | 2 | 51 | 51 | 0 | 26 | 41 | 44 | 2.5 | 0.5 | 0.25 | 452.5486 | 334.4116 | 303.8497 | 313.6408 | 0 | 10.85 | 10.45 | 7.96 | 1.19 | 7.924427 | 120 | 70 | 41 | 3.2 | 2.4 | 2.2 | 1.9 | 1.8 | 2.4 | 5 | 2 |  | 1.5 | 54 | 54 | 81 | 81 | 54 | 54 | 54 | 54 | 40 | 54 | 700 | 9.5 | 14.5 | 24 | 0 | 0 | 0 | 0 | 0 | 63.8508 | 29.34001 | 162.0427 | 46.88543 | 24.38521 | -2.371987 | 230.9414 | 90.46805 | 9.531953 | 0.6088827 | 1.833333 | 1.283333 | 0.85 | 0.1333333 | 0 | 50 | 62438.28 | 4098.864 | 7.850098 | 8.247906 | 420.064 | 397.5006 | 99.55299 | 19.91805 | 0 | 0.86856128 | 34.99995 | 0 | 7 | 36.33333 | 52.66667 | 142 | 24 | 214 | 310 | 2 | 1.9 | 0.9 | 0.2 | 22 | 9.666667 | 9.5 | 55.03333 | 175 | 0 | 19 | 19 | 19 | 20 | 6 | 572.005 | 455.8004 | 425.9762 | 430.5128 | -0.3923754 | 69.00793 | -254.8641 | 623.2 | -102 | 0 | 632.8595 | 17.5 | 26.61876 | 13.12453 | 39.74329 | 22.52101 | 14.2436 | 29.93646 | 196.5176 | 194 | 205 | 297.6591 | 295 | 301 | 298.2466 | 294 | 302 | 299.3415 | 296 | 305 | 1.802192 | 1.2 | 2.3 | 1.116064 | 0.9 | 1.3 | 0.8612165 | 0.7 | 1.1 | 0.1224051 | 0 | 0.2 | 912.8687 | 902.8408 | 921.1284 | 5.997468 | 3.70647 | 9.355426 | 55.01544 | 56.27714 | 33.52897 | 550.625 | 1.279148 | 0.787708 | 0.6884415 | 0.7407677 | 162.4713 | 260.1298 | 195.8359 | 349.2038 | 3 | 3.1 | 4.4 | 4.4 | 4.2 | 4.3 | 408 | 394 | 493
2021-03-16 | 49.03 | 10.81 | 1.58 | 1.03 | 3.16 | 626 | 578.6912 | 1 | 50002.72 | 9.433333 | 878.6327 | 909.8139 | 2098.24 | 294.517 | 0 | 823 | 694.9505 | 638.5816 | 27219.4 | 250 | 7.496953 | 25.67398 | 909.8902 | 917.8171 | 908.5574 | 898.9083 | 918.0719 | 917.2773 | 901.6249 | 906.3639 | 914.9736 | 916.984 | 12.71 | 0 | 28.51701 | 563.59 | 632.6 | 23.1728 | -18.86 | 20.18367 | 36 | 2 | 1.694645 | 1 | 2.9 | 16.218 | 81 | 133 | 7881 | 21 | 51 | 6.233333 | 0 | 2 | 2 | 2 | 50.83333 | 52 | 0 | 22 | 42 | 43 | 2.4 | 0.6 | 0.25 | 451.1414 | 334.4908 | 302.9275 | 312.8145 | 0 | 10.81 | 10.78 | 8.16 | 1.49 | 7.954347 | 90 | 68 | 32 | 11.2 | 10.2 | 9 | 7.6 | 7.8 | 8.4 | 4.8 | 7.4 | 6.4 | 7.4 | 60 | 60 | 90 | 90 | 60 | 62 | 60 | 60 | 60 | 60 | 700 | 0 | 24 | 24 | 0 | 961.17 | 961.17 | 0 | 28 | 74.5212 | 30.00859 | 162.0266 | 46.81076 | 24.61847 | -2.343052 | 231.1128 | 90.36167 | 9.638332 | 0.631414 | 2.383333 | 1.266667 | 0.9 | 0.1333333 | 0 | 50 | 62325.5 | 4078.82 | 7.850098 | 8.254027 | 421.0097 | 406.7201 | 99.54262 | 53.80895 | 0 | 0.9244268 | 1.601 | 21910 | 9 | 34 | 52.33333 | 167 | 20 | 205 | 310 | 3.7 | 1.7 | 1.1 | 0.2 | 26 | 9 | 9.5 | 54.83333 | 174 | 0 | 17 | 19 | 19 | 18 | 7 | 572.8835 | 456.0119 | 425.9776 | 429.4537 | 0.1208169 | 68.12112 | -252.1069 | 623.375 | -106 | 0 | 633.2251875 | 17.5 | 22.94762 | 13.79932 | 36.74694 | 22.49608 | 14.15281 | 29.65113 | 195.2001 | 190 | 207 | 297.5156 | 293 | 313 | 297.9936 | 294 | 302 | 299.2457 | 292 | 306 | 2.655325 | 1.7 | 4 | 1.309618 | 1.1 | 1.7 | 0.9460509 | 0.8 | 1.2 | 0.1385567 | 0 | 0.2 | 911.2457 | 901.8192 | 914.9678 | 6.506996 | 3.960901 | 11.02618 | 54.71762 | 56.38089 | 31.9078 | 653.359375 | 1.318884 | 0.7986866 | 0.6959738 | 0.7512726 | 130.9669 | 239.8176 | 195.9186 | 348.8205 | 2.9 | 3 | 4.2 | 4.4 | 4.2 | 4.3 | 408 | 393 | 490
2021-03-17 | 49.42 | 11.18 | 1.63 | 1.08 | 3.32 | 626 | 550.0924 | 1 | 50003.77 | 9.475 | 879.6834 | 904.3058 | 2089.574 | 294.8132 | 0 | 729 | 697.9137 | 614.875 | 25937.6 | 250 | 10.81196 | 39.75624 | 903.5722 | 912.4482 | 904.4126 | 892.0976 | 912.9066 | 912.7831 | 894.8497 | 901.376 | 910.1095 | 912.0077 | 12.735 | 0 | 28.5332 | 563.615 | 472 | 23.1728 | -18.82 | 19.90588 | 39 | 3 | 1.580169 | 0.9 | 1.9 | 13.02651 | 76 | 131 | 7881 | 21 | 54 | 5.333333 | 0 | 2 | 2 | 2 | 51 | 48.33333 | 128.02 | 26 | 41 | 42 | 2.4 | 0.7 | 0.25 | 456.842 | 333.2136 | 303.8232 | 312.6094 | 0 | 10.7 | 10.53 | 8.04 | 2.47 | 8.000721 | 87 | 65 | 30 | 10.4 | 9.6 | 8.4 | 7.2 | 7.6 | 8.3 | 5.5 | 7.4 | 7.8 | 6.6 | 58 | 58 | 87 | 87 | 58 | 56 | 58 | 58 | 58 | 58 | 700 | 0 | 24 | 24 | 125.9 | 564.98 | 690.88 | 0 | 20 | 90.2124 | 30.79746 | 161.5758 | 46.91468 | 24.32152 | -2.293785 | 230.5183 | 90.44426 | 9.555744 | 0.6482112 | 3.083333 | 1.416667 | 1.016667 | 0.1666667 | 0 | 45 | 62429.24 | 4097.528 | 7.850098 | 8.232795 | 420.0841 | 393.4091 | 99.5576 | 5.871 | 0 | 0.8787419 | 29.52 | 33790 | 12 | 34.66667 | 50.33333 | 149 | 19 | 209 | 307 | 3.6 | 1.8 | 1.2 | 0.2 | 27 | 9.666667 | 4.1 | 55.3 | 174 | 0 | 16 | 18 | 17 | 25 | 10 | 568.6244 | 455.0696 | 425.2364 | 429.2262 | -0.1602773 | 70.614 | -253.6049 | 623.5294 | -110 | 0 | 633.5493 | 17.5 | 18.99641 | 13.69911 | 32.69552 | 21.96802 | 13.71186 | 31.47981 | 194.3507 | 183 | 203 | 297.4373 | 285 | 310 | 298.0177 | 285 | 311 | 299.3247 | 292 | 315 | 3.182181 | 2.3 | 4.4 | 1.345029 | 0.9 | 2 | 0.9755116 | 0.7 | 1.4 | 0.1302095 | 0 | 0.3 | 905.0186 | 885.6742 | 915.0333 | 6.446598 | 3.278302 | 14.09341 | 55.13587 | 56.53654 | 33.82726 | 623.671875 | 1.382766 | 0.7932883 | 0.6979721 | 0.7464687 | 165.7902 | 229.399 | 203.9792 | 344.5024 | 2.8 | 3 | 4.2 | 4.3 | 4.2 | 4.4 | 369 | 293 | 312
2021-03-18 | 47.62 | 11.14 | 1.63 | 1.14 | 3.14 | 626 | 555.318 | 1 | 49821.03 | 9.508333 | 876.991 | 904.1157 | 2056.49 | 293.7449 | 0 | 766 | 695.1229 | 610.2623 | 25485.2 | 250 | 7.775032 | 25.52017 | 902.0055 | 912.0085 | 907.1186 | 892.2127 | 912.7066 | 912.305 | 895.4686 | 899.0996 | 910.2683 | 911.7458 | 12.735 | 0 | 28.56571 | 563.615 | 337.8 | 23.1728 | -18.34 | 19.58842 | 43 | 3 | 1.533419 | 1.1 | 1.6 | 16.218 | 71 | 130 | 7881 | 22 | 58 | 6.5 | 0 | 2 | 2 | 2 | 51.66667 | 49 | 0 | 23 | 41 | 48 | 2.3 | 0.8 | 0.25 | 456.4658 | 332.3345 | 303.6102 | 311.7535 | 0 | 10.8 | 10.6 | 8.1 | 1.8 | 7.975752 | 82 | 72 | 40 | 11 | 9.6 | 10 | 7.4 | 7.8 | 8.4 | 4.6 | 6.89 | 8.8 | 6.8 | 58 | 58 | 87 | 87 | 58 | 58 | 58 | 58 | 58 | 58 | 700 | 0 | 24 | 24 | 0 | 779.87 | 779.87 | 0 | 23 | 77.448 | 30.33513 | 161.8516 | 47.64768 | 24.54191 | -2.368595 | 231.6726 | 90.42903 | 9.570967 | 0.6642153 | 2.983333 | 1.4 | 1.016667 | 0.1666667 | 0 | 51 | 62702.24 | 4104.846 | 7.850098 | 8.274022 | 419.471 | 395.7671 | 99.55495 | 15.385 | 0 | 0.8870895 | 25.785 | 11650 | 13 | 33.66667 | 48.33333 | 146 | 20 | 209 | 312 | 3.6 | 1.7 | 1.2 | 0.2 | 29 | 10 | 4.3 | 55.06667 | 174 | 0 | 15 | 20 | 18 | 17 | 8 | 574.0787 | 454.7032 | 425.0413 | 430.3905 | 0.8920569 | 62.62496 | -257.4997 | 623.6667 | -114 | 0 | 633.8374 | 17.5 | 20.65435 | 14.00878 | 34.66313 | 14.38378 | 7.681132 | 21.81768 | 194.5849 | 182 | 200 | 297.2943 | 265 | 317 | 297.9059 | 287 | 303 | 299.3219 | 291 | 312 | 2.976896 | 2.2 | 3.7 | 1.437877 | 0.4 | 1.9 | 1.01484 | 0.7 | 1.3 | 0.1726759 | 0 | 0.2 | 905.7765 | 897.9961 | 912.1548 | 6.915209 | 3.770721 | 10.85153 | 55.14365 | 56.06964 | 32.93237 | 607.421875 | 1.346383 | 0.7938551 | 0.6967942 | 0.7570619 | 153.3435 | 217.4317 | 198.129 | 348.0773 | 2.9 | 3 | 4.2 | 4.3 | 4.3 | 4.4 | 408 | 383 | 479
2021-03-19 | 48.78 | 10.93 | 1.68 | 1.17 | 3.18 | 638 | 550.7308 | 1 | 50000.96 | 9.508333 | 876.7787 | 900.7541 | 2048.24 | 294.5091 | 0 | 812 | 690.6071 | 643.2414 | 25636 | 250 | 8.803056 | 32.798 | 900.917 | 911.2455 | 894.1382 | 892.4417 | 909.8551 | 906.3831 | 893.6696 | 897.3823 | 906.3394 | 907.6242 | 0 | 0 | 28.54289 | 561.44 | 508.9 | 23.17326 | -18.11 | 19.27098 | 36 | 2 | 1.597742 | 0.9 | 1.9 | 16.218 | 65 | 128 | 7881 | 23 | 62 | 5.916667 | 0 | 2 | 2 | 2 | 51.33333 | 47 | 0 | 25 | 40 | 43 | 2.3 | 0.8 | 0.25 | 462.5075 | 332.7327 | 304.0288 | 312.4602 | 0 | 10.8 | 10.72 | 8.39 | 2.12 | 7.964752 | 80 | 68 | 28 | 10.8 | 9.8 | 10 | 7 | 8 | 8.6 | 4.8 | 7 | 9 | 6.8 | 58 | 58 | 87 | 87 | 58 | 58 | 58 | 58 | 58 | 58 | 700 | 0 | 24 | 24 | 0 | 719.41 | 719.41 | 0 | 22 | 71.3208 | 30.15663 | 160.9115 | 46.53315 | 23.53647 | -2.475767 | 228.5053 | 90.78328 | 9.216722 | 0.6406455 | 2.321667 | 1.266667 | 1 | 0.1833333 | 0 | 45 | 62688.71 | 4107.264 | 7.850098 | 8.160904 | 420.4737 | 389.1694 | 99.56237 | 10.89 | 0 | 0.8632144 | 40.725 | 24330 | 15 | 33.33333 | 50.66667 | 151 | 20 | 206 | 315 | 2.5 | 1.4 | 1.3 | 0.2 | 31 | 9.5 | 1.9 | 55.23333 | 174 | 0 | 18 | 17 | 18 | 20 | 8 | 575.0479 | 455.3899 | 424.3928 | 431.0433 | 0.6869695 | 65.67118 | -261.3128 | 624.4211 | -106 | 0 | 634.0565 | 17.5 | 21.09043 | 13.70505 | 34.79548 | 14.51673 | 7.616282 | 24.70983 | 195.6087 | 187 | 204 | 297.3565 | 289 | 306 | 297.8907 | 286 | 310 | 299.2395 | 287 | 309 | 2.359561 | 1.6 | 3.3 | 1.324181 | 1 | 1.8 | 0.9870984 | 0.7 | 1.4 | 0.1740799 | 0 | 0.3 | 901.6369 | 888.6863 | 912.1857 | 6.730784 | 3.940643 | 11.20165 | 55.13794 | 55.96589 | 33.78835 | 681.328125 | 1.301568 | 0.7915781 | 0.6951161 | 0.7566162 | 111.013 | 237.2225 | 200.6517 | 349.0725 | 2.9 | 3 | 4.3 | 4.3 | 4.3 | 4.3 | 407 | 365 | 481
2021-03-20 | 48.75 | 10.62 | 1.57 | 1.11 | 2.96 | 631 | 556.1276 | 1 | 49371.69 | 9.291667 | 891.2129 | 889.6793 | 2032.778 | 295.208 | 0 | 786 | 697.0264 | 639.196 | 25636 | 250 | 11.85759 | 49.12106 | 885.9378 | 905.5174 | 889.5479 | 871.6037 | 902.8841 | 900.7011 | 876.8024 | 884.4395 | 895.7196 | 898.782 | 12.413 | 0 | 28.54215 | 567.693 | 440.7 | 23.13623 | -22.05 | 18.41856 | 36 | 2 | 1.844027 | 0.9 | 4.1 | 5.966227 | 60 | 126 | 7881 | 25 | 65 | 6.166667 | 0 | 2 | 2 | 2 | 49.16667 | 43.66667 | 58.27 | 25 | 39 | 44 | 2.3 | 1.5 | 0.25 | 464.1138 | 334.0406 | 304.4548 | 313.2679 | 0 | 10.9 | 10.77 | 7.75 | 2.71 | 7.984294 | 86 | 55 | 35 | 11.1 | 9.1 | 9.3 | 7 | 7.8 | 8.2 | 4.6 | 7.1 | 8.6 | 6.4 | 56 | 56 | 84 | 84 | 56 | 56 | 56 | 56 | 56 | 56 | 700 | 0 | 24 | 24 | 0 | 376.39 | 376.39 | 0 | 12 | 91.7376 | 30.28468 | 162.8052 | 48.77517 | 25.98437 | -2.05575 | 235.509 | 89.83962 | 10.16038 | 0.6596482 | 2.5 | 1.466667 | 1.016667 | 0.1666667 | 0 | 46 | 62469.55 | 4052.776 | 7.850098 | 8.411035 | 420.6941 | 453.715 | 99.48974 | 11.952 | 0 | 0.8813433 | 28.773 | 0 | 15 | 33.66667 | 51 | 160 | 20 | 204 | 300 | 2.8 | 1.6 | 1.2 | 0.2 | 33 | 10 | 3.5 | 55.03333 | 174 | 0 | 17 | 18 | 16 | 19 | 11 | 574.787 | 456.4586 | 426.0181 | 430.5479 | 0.2976707 | 66.9428 | -251.6567 | 624.75 | -105 | 0 | 634.5243 | 17.5 | 21.61258 | 14.43965 | 36.05223 | 14.5271 | 8.173952 | 25.55285 | 195.5435 | 187 | 209 | 297.0897 | 289 | 303 | 298.0085 | 288 | 304 | 299.3427 | 288 | 311 | 2.440507 | 1.7 | 3.1 | 1.435171 | 1.1 | 1.8 | 1.025194 | 0.8 | 1.3 | 0.1747095 | 0 | 0.3 | 890.7742 | 872.8215 | 904.2455 | 9.974052 | 3.679096 | 16.33752 | 54.95719 | 56.12151 | 32.32283 | 727.5 | 1.29383 | 0.7998734 | 0.6967373 | 0.7609427 | 118.7381 | 229.3087 | 198.4689 | 350.1654 | 2.9 | 3 | 4.3 | 4.4 | 4.3 | 4.4 | 333 | 265 | 214
2021-03-21 | 49.87 | 9.97 | 1.71 | 1.15 | 2.96 | 644 | 560.4372 | 1 | 49276.37 | 9.308333 | 876.8217 | 894.9396 | 2052.636 | 293.7282 | 0 | 836 | 680.6669 | 622.5608 | 25937.6 | 250 | 8.004513 | 37.87428 | 896.7069 | 904.6168 | 887.3358 | 887.5004 | 903.1095 | 900.0384 | 888.6798 | 891.5294 | 896.8669 | 900.1292 | 0 | 0 | 28.56551 | 566.72 | 476.6 | 14.595 | -22.24 | 18.45823 | 33 | 2 | 1.754213 | 1 | 1.5 | 16.218 | 55 | 125 | 7881 | 26 | 69 | 5.75 | 0 | 2 | 2 | 2 | 51.33333 | 46 | 0 | 25 | 40 | 44 | 2.4 | 6.6 | 1.25 | 457.2971 | 331.4732 | 302.783 | 311.3994 | 0 | 10.85 | 10.5 | 7.6 | 1.1 | 7.991355 | 80 | 68 | 26 | 11.2 | 9.8 | 11 | 7.2 | 8 | 8.5 | 4.7 | 7 | 9 | 6.8 | 58 | 58 | 87 | 87 | 58 | 58 | 58 | 58 | 58 | 58 | 700 | 0 | 24 | 24 | 0 | 0 | 0 | 0 | 0 | 77.4372 | 30.63053 | 161.5376 | 46.98646 | 24.11379 | -2.521421 | 230.1164 | 90.61677 | 9.383234 | 0.6343753 | 2.466667 | 1.6 | 1.016667 | 0.15 | 0 | 45 | 62016.2 | 4020.801 | 7.850098 | 8.218444 | 421.0181 | 400.1839 | 99.54998 | 8.217 | 0 | 0.8702441 | 20.556 | 0 | 15 | 33 | 50.33333 | 190 | 19 | 207 | 301 | 3.6 | 1.9 | 1.3 | 0.2 | 35 | 10.25 | 4.6 | 55.44 | 147 | 0 | 16 | 20 | 15 | 27 | 11 | 567.2245 | 456.2328 | 424.3685 | 430.0725 | 0.2537708 | 18.73053 | -295.3898 | 625.6667 | -91 | 0 | 634.9755 | 17.5 | 20.25821 | 13.29459 | 33.5528 | 19.07648 | 10.17124 | 30.75353 | 195.5934 | 185 | 206 | 297.0203 | 288 | 315 | 297.9537 | 290 | 309 | 299.4071 | 285 | 312 | 2.432135 | 1.8 | 3.8 | 1.593053 | 1.3 | 2.2 | 0.9808287 | 0.8 | 1.4 | 0.1460382 | 0 | 0.3 | 896.1137 | 884.0255 | 906.3285 | 6.094864 | 3.892102 | 8.545868 | 55.09228 | 56.26418 | 34.30713 | 576.953125 | 1.275756 | 0.8074691 | 0.6930293 | 0.7602607 | 119.1471 | 208.5403 | 199.2513 | 345.4058 | 2.9 | 2.98 | 4.3 | 4.3 | 4.2 | 4.4 | 409 | 369 | 789
2021-03-22 | 50.33 | 8.4 | 1.64 | 0.99 | 2.92 | 630 | 549.6652 | 1 | 50001.49 | 9.566667 | 874.8588 | 889.6773 | 2023.619 | 293.3482 | 0 | 820 | 657.9978 | 642.1389 | 25485.2 | 250 | 11.74749 | 44.00117 | 892.4303 | 905.7673 | 876.2536 | 877.7466 | 901.9616 | 896.2895 | 878.6088 | 888.3608 | 898.4531 | 900.0495 | 12.09 | 0 | 28.56559 | 566.49 | 577.1 | 14.61044 | -22.1 | 17.8631 | 57 | 3 | 1.672808 | 1 | 2.3 | 16.218 | 83 | 123 | 7881 | 27 | 72 | 5.666667 | 0 | 2 | 2 | 2 | 49.3 | 48 | 0 | 26 | 40 | 48 | 2.4 | 7 | 2.5 | 453.8884 | 334.5434 | 302.5745 | 310.7653 | 0 | 10.64 | 10.04 | 8.4 | 1.76 | 8.018482 | 90 | 180 | 32 | 6.6 | 7.8 | 8.2 | 8 | 7.6 | 8.2 | 5.4 | 7.2 | 8.6 | 7.4 | 58 | 58 | 87 | 87 | 59 | 58 | 58 | 58 | 58 | 58 | 700 | 0 | 24 | 24 | 0 | 851.86 | 851.86 | 0 | 25 | 51.8052 | 30.36835 | 162.3726 | 46.91404 | 23.47182 | -2.668998 | 230.0895 | 90.95881 | 9.041189 | 0.613022 | 2.2 | 1.483333 | 0.9333333 | 0.1333333 | 0 | 50 | 62222.83 | 4087.276 | 7.850098 | 8.217482 | 419.6639 | 374.7925 | 99.57855 | 8.819 | 0 | 0.8724844 | 22.797 | 11060 | 16 | 34.66667 | 52 | 138 | 19 | 206 | 308 | 2.7 | 1.7 | 1.1 | 0.2 | 37 | 8.016667 | 4.3 | 54.46667 | 147 | 0 | 17 | 18 | 18 | 24 | 8 | 567.4663 | 455.0517 | 424.6002 | 430.1987 | 0.7701543 | 64.26931 | -249.0246 | 625.3182 | -103 | 0 | 635.303 | 17.5 | 21.9483 | 12.95012 | 34.89842 | 22.30974 | 13.40059 | 29.70302 | 195.8387 | 193 | 204 | 297.1352 | 292 | 301 | 298.0789 | 294 | 304 | 299.3137 | 291 | 305 | 2.272516 | 1.6 | 3.2 | 1.477784 | 1.1 | 2 | 0.9364653 | 0.7 | 1.2 | 0.1499618 | 0 | 0.2 | 891.2197 | 879.689 | 902.171 | 9.361457 | 4.815308 | 13.06752 | 54.45386 | 55.82322 | 34.03477 | 546.25 | 1.270339 | 0.7979867 | 0.6864983 | 0.766021 | 113.7875 | 226.8629 | 194.1541 | 348.8598 | 2.9 | 3 | 4.3 | 4.4 | 4.3 | 4.3 | 396 | 349 | 459
2021-03-23 | 52.36 | 7.9 | 1.51 | 1.14 | 2.24 | 631 | 578.35 | 1 | 49998.84 | 9.533333 | 873.637 | 884.2515 | 2020.151 | 293.8503 | 0 | 715 | 653.1819 | 606.3488 | 25636 | 250 | 12.51052 | 41.89112 | 887.3011 | 902.4593 | 872.6024 | 867.8823 | 898.2899 | 893.1643 | 869.6018 | 882.7114 | 895.1021 | 895.9842 | 12.09 | 0 | 28.57096 | 567.37 | 463.6 | 15.88257 | -22.76 | 17.54571 | 53 | 3 | 1.609487 | 1 | 1.9 | 16.218 | 79 | 121 | 7881 | 28 | 76 | 6.5 | 0 | 2 | 2 | 2 | 50.83333 | 45.66667 | 0 | 25 | 43 | 47 | 2.3 | 1.8 | 1.5 | 448.9887 | 335.9527 | 302.7547 | 311.8169 | 0 | 10.35 | 10.24 | 7.56 | 1.42 | 8.018243 | 100 | 160 | 25 | 10.8 | 9.8 | 10 | 7.5 | 8.4 | 8 | 4.8 | 7 | 9 | 6.8 | 58 | 58 | 87 | 87 | 57 | 58 | 58 | 58 | 58 | 58 | 700 | 0 | 24 | 24 | 0 | 748.33 | 748.33 | 2 | 18 | 37.02 | 30.66598 | 162.402 | 47.04477 | 22.92202 | -2.748132 | 229.6207 | 91.21425 | 8.785745 | 0.6208046 | 2.416667 | 1.75 | 1 | 0.2 | 0 | 53 | 62095.59 | 4073.674 | 7.850098 | 8.200739 | 418.6546 | 363.1351 | 99.59166 | 8.292 | 0 | 0.916561 | 25.785 | 11280 | 17 | 32.66667 | 52.66667 | 157 | 20 | 207 | 302 | 2.9 | 2.2 | 1.1 | 0.3 | 38 | 9.766667 | 3.9 | 54.73333 | 147 | 0 | 17 | 19 | 20 | 16 | 2 | 563.2295 | 454.3972 | 425.4554 | 430.3628 | 0.9153207 | 71.24757 | -243.748 | 625.5652 | -102 | 0 | 635.6416 | 17.5 | 19.39699 | 12.67578 | 32.07277 | 21.20011 | 13.76372 | 28.09482 | 195.6088 | 188 | 199 | 297.3104 | 293 | 301 | 298.0197 | 289 | 302 | 299.2902 | 296 | 302 | 2.387647 | 1.7 | 3.3 | 1.481115 | 1.2 | 1.9 | 0.967794 | 0.7 | 1.3 | 0.1711748 | 0 | 0.3 | 886.5219 | 879.418 | 893.7972 | 10.71702 | 7.445477 | 13.33503 | 54.35898 | 55.17476 | 33.24364 | 506.09375 | 1.277795 | 0.7980238 | 0.6871523 | 0.7828733 | 127.3067 | 240.3385 | 187.5027 | 355.2651 | 2.9 | 2.9 | 4.3 | 4.3 | 4.2 | 4.3 | 406 | 371 | 501
2021-03-24 | 52.31 | 7.78 | 1.61 | 1.05 | 2.78 | 631 | 523.4732 | 1 | 49523.88 | 9.5 | 865.392 | 888.7914 | 2019.56 | 292.6442 | 0 | 785 | 645.6249 | 633.3628 | 25711.4 | 250 | 10.41979 | 39.57845 | 892.7466 | 903.9743 | 875.5814 | 877.7805 | 900.5319 | 895.0775 | 878.5726 | 886.0667 | 897.2828 | 898.2914 | 12.006 | 0 | 28.56152 | 567.286 | 452.4 | 19.46 | -22.65 | 23.63268 | 39 | 3 | 1.98252 | 1 | 2.3 | 16.218 | 73 | 119 | 7881 | 30 | 79 | 6 | 0 | 2 | 2 | 2 | 51.33333 | 48.33333 | 0 | 25 | 42 | 44 | 2.3 | 0.9 | 0.25 | 439.2266 | 333.7683 | 300.7176 | 310.9789 | 0 | 10.71 | 10.61 | 8 | 1.72 | 8.027124 | 95 | 150 | 28 | 11 | 9.8 | 11 | 7.2 | 7.8 | 8.4 | 4.8 | 7 | 9 | 6.8 | 58 | 58 | 87 | 87 | 58 | 58 | 58 | 58 | 58 | 58 | 700 | 0 | 24 | 24 | 0 | 675.66 | 675.66 | 0 | 21 | 55.8132 | 29.4754 | 160.8844 | 45.31978 | 21.84737 | -3.042489 | 225.0091 | 91.64261 | 8.357388 | 0.612461 | 1.933333 | 1.316667 | 0.8333333 | 0.1666667 | 0 | 43 | 61933.47 | 4061.364 | 7.850098 | 8.036038 | 420.503 | 346.726 | 99.61012 | 15.21 | 0 | 0.829593 | 33.255 | 22680 | 19 | 31.66667 | 51.83333 | 193 | 19 | 204 | 295 | 2.5 | 1.5 | 0.9 | 0.2 | 41 | 11.86667 | 2.9 | 54.1 | 147 | 0 | 20 | 20 | 21 | 23 | 5 | 556.5994 | 454.7825 | 424.0233 | 430.2654 | 0.8517276 | 47.35519 | -261.5346 | 626.2917 | -89 | 0 | 636.4484 | 17.5 | 24.4699 | 12.17132 | 36.64121 | 20.38395 | 13.69889 | 27.25182 | 196.2421 | 194 | 202 | 297.4322 | 288 | 306 | 298.2665 | 279 | 309 | 299.3231 | 289 | 314 | 1.983125 | 1.4 | 2.9 | 1.279167 | 1 | 1.8 | 0.8566493 | 0.6 | 1.1 | 0.1414479 | 0 | 0.3 | 890.9381 | 884.5554 | 897.7847 | 9.161691 | 4.533124 | 12.25228 | 54.33915 | 55.23961 | 32.78973 | 485.859375 | 1.26952 | 0.7888524 | 0.6802787 | 0.7708272 | 138.2751 | 262.922 | 188.775 | 355.5298 | 2.9 | 3 | 4.3 | 4.4 | 4.2 | 4.3 | 406 | 376 | 503
2021-03-25 | 53.56 | 7.6 | 1.49 | 1.07 | 2.34 | 632 | 543.5708 | 1 | 48059.56 | 9.491667 | 861.817 | 897.6347 | 2017.345 | 293.4348 | 0 | 811 | 649.0615 | 647.2027 | 25711.4 | 250 | 11.80932 | 37.30453 | 901.9414 | 910.2023 | 886.3433 | 889.1028 | 907.773 | 903.5791 | 890.28 | 891.8559 | 903.6735 | 905.1134 | 13.35 | 0 | 28.53573 | 569.51 | 415.3 | 19.46 | -25.5 | 23.31534 | 49 | 3 | 1.491806 | 1.1 | 1.8 | 16.218 | 68 | 117 | 7881 | 31 | 83 | 6.416667 | 0 | 2 | 2 | 2 | 51.33333 | 49.66667 | 0 | 25 | 41 | 44 | 2.4 | 0.8 | 0.25 | 437.5164 | 333.3 | 301.6268 | 311.7166 | 0 | 10.99 | 10.8 | 8.6 | 2.32 | 8.045765 | 90 | 171 | 28 | 10.6 | 9.8 | 8 | 7 | 7 | 8 | 4.8 | 7 | 8.2 | 6.2 | 58 | 58 | 87 | 87 | 58 | 58 | 58 | 58 | 58 | 58 | 700 | 0 | 24 | 24 | 0 | 671.79 | 671.79 | 0 | 20 | 52.7808 | 30.43862 | 161.2388 | 46.22984 | 22.88775 | -2.909886 | 227.4465 | 91.21646 | 8.783543 | 0.6161526 | 2.2 | 1.366667 | 0.9166667 | 0.1666667 | 0 | 45 | 61730.71 | 4015.765 | 7.850098 | 8.12309 | 420.4878 | 353.2229 | 99.60281 | 6.508 | 0 | 0.8600804 | 37.737 | 10990 | 20 | 32 | 51.66667 | 160 | 20 | 210 | 298 | 2.7 | 1.6 | 1.1 | 0.2 | 42 | 9.833333 | 2.3 | 54.53333 | 174 | 0 | 16 | 20 | 18 | 23 | 3 | 559.0058 | 456.0545 | 426.6091 | 431.3325 | -0.05552019 | 52.45854 | -260.0004 | 626.52 | -87 | 0 | 636.80448 | 17.5 | 21.63756 | 12.58705 | 34.2246 | 21.39107 | 13.76372 | 29.7938 | 196.0199 | 193 | 199 | 297.5293 | 293 | 305 | 298.2221 | 293 | 302 | 299.279 | 295 | 312 | 2.122155 | 1.5 | 3.4 | 1.344134 | 1 | 1.7 | 0.9080533 | 0.7 | 1.1 | 0.1477083 | 0 | 0.3 | 899.7466 | 889.494 | 917.1534 | 7.90959 | 3.266284 | 11.5874 | 54.82696 | 56.31606 | 32.90644 | 485.15625 | 1.274495 | 0.7935276 | 0.686174 | 0.7793547 | 143.4077 | 266.279 | 186.7898 | 355.8871 | 3 | 3 | 4.3 | 4.4 | 4.3 | 4.3 | 410 | 383 | 519
2021-03-26 | 52.93 | 7.56 | 1.44 | 1.21 | 2.14 | 629 | 545.6208 | 0.9972222 | 49574.14 | 9.716667 | 860.494 | 895.7881 | 2028.933 | 292.7595 | 41.78273 | 759 | 640.7257 | 638.3305 | 24882 | 250 | 12.35874 | 38.87144 | 902.7471 | 909.5131 | 879.4355 | 887.7149 | 907.6309 | 901.1269 | 888.2692 | 889.8671 | 903.835 | 905.2458 | 13.35 | 0 | 28.54625 | 566.87 | 369.9 | 19.46 | -25.53 | 23.40283 | 36 | 2 | 1.655199 | 0.9 | 2.2 | 16.218 | 89 | 116 | 7881 | 32 | 87 | 6.5 | 0 | 2 | 2 | 2 | 50.66667 | 48.33333 | 0 | 25 | 42 | 44 | 2.4 | 0.4 | 0.25 | 443.893 | 333.4994 | 300.721 | 310.0368 | 0 | 11.08 | 10.8 | 8.5 | 1.49 | 8.043523 | 95 | 162 | 26 | 10.8 | 9.8 | 10 | 7.5 | 8.4 | 8 | 4.8 | 7 | 9 | 6.8 | 58 | 58 | 87 | 87 | 58 | 58 | 54 | 58 | 58 | 58 | 700 | 0 | 23.93333 | 23.93333 | 0 | 505.76 | 505.76 | 0 | 15 | 35.8608 | 30.37383 | 159.9619 | 44.80816 | 21.56487 | -2.828578 | 223.5064 | 91.61711 | 8.38289 | 0.4985287 | 1.766667 | 1.166667 | 0.8166667 | 0.1333333 | 0 | 50 | 61336.13 | 3997.8 | 7.850098 | 7.982371 | 421.3311 | 312.2783 | 99.64888 | 14.595 | 0 | 0.8674417 | 34.002 | 10860 | 21 | 34 | 53.33333 | 148 | 20 | 204 | 308 | 2.3 | 1.5 | 0.9 | 0.2 | 45 | 10 | 2.8 | 55.93333 | 174 | 0 | 17 | 19 | 18 | 22 | 4 | 555.0865 | 455.1934 | 424.3445 | 429.1636 | 0.111401 | 52.12507 | -262.3633 | 626.6823 | -88 | -0.002777778 | 637.0858 | 17.5 | 21.46962 | 12.06469 | 33.53431 | 22.48383 | 14.2047 | 29.91054 | 196.3991 | 187 | 204 | 297.3374 | 278 | 302 | 298.1672 | 282 | 310 | 299.3429 | 289 | 313 | 1.917325 | 1.4 | 2.7 | 1.251868 | 0.9 | 1.6 | 0.8951817 | 0.6 | 1.2 | 0.1491933 | 0 | 0.3 | 896.8766 | 886.1364 | 920.2153 | 9.923237 | 4.793488 | 14.63654 | 54.6215 | 56.03074 | 33.73648 | 675 | 1.264975 | 0.7893388 | 0.685722 | 0.7752263 | 143.0128 | 272.5977 | 191.1375 | 351.9402 | 3 | 3 | 4.3 | 4.4 | 4.3 | 4.3 | 408 | 371 | 489
2021-03-27 | 51.76 | 7.91 | 1.44 | 1.24 | 2.32 | 633 | 504.7752 | 1 | 49998 | 9.425 | 866.6113 | 896.368 | 2021.243 | 296.2305 | 0 | 817 | 649.1026 | 642.739 | 25636 | 250 | 11.58156 | 38.43662 | 902.7204 | 911.2501 | 881.8252 | 888.8217 | 908.7623 | 903.2248 | 888.6573 | 885.6821 | 905.4839 | 905.8552 | 13.35 | 0 | 28.56624 | 570.39 | 511.482 | 27.5163 | -25.38 | 23.16461 | 41 | 3 | 1.702929 | 0.8 | 1.9 | 16.218 | 82 | 114 | 7881 | 34 | 90 | 5.833333 | 0 | 2 | 2 | 2 | 51.33333 | 47.66667 | 156.07 | 26 | 43 | 45 | 2.3 | 1.3 | 0.75 | 457.3025 | 334.9132 | 302.3054 | 312.9357 | 0 | 10.98 | 10.75 | 7.95 | 5.36 | 7.978103 | 86 | 173 | 32 | 10.4 | 9.8 | 10.2 | 7.6 | 8 | 8.6 | 7.6 | 5 | 9 | 6.8 | 58 | 58 | 87 | 87 | 58 | 58 | 60 | 58 | 58 | 58 | 700 | 0 | 24 | 24 | 0 | 336.24 | 336.24 | 0 | 10 | 36.5352 | 30.7819 | 161.4494 | 46.08972 | 22.50708 | -2.960413 | 227.0858 | 91.39239 | 8.607613 | 0.4925329 | 1.8 | 1.283333 | 0.8833333 | 0.15 | 0 | 50 | 61402.81 | 4002.079 | 7.850098 | 8.110206 | 419.6502 | 327.2151 | 99.63207 | 11.2 | 0 | 0.7974332 | 34.002 | 11200 | 22 | 32.33333 | 51.66667 | 156 | 20 | 204 | 312 | 2.1 | 1.4 | 1 | 0.2 | 47 | 10 | 2.8 | 55.9 | 174 | 0 | 15 | 19 | 18 | 21 | 8 | 551.5993 | 456.2175 | 425.918 | 430.3254 | 0.1341116 | 53.2918 | -257.7832 | 626.9163 | -85 | -0.002777778 | 637.429 | 17.5 | 21.2127 | 12.32707 | 33.53977 | 24.48415 | 16.26681 | 33.20473 | 196.3391 | 187 | 205 | 297.3008 | 287 | 309 | 298.3144 | 281 | 314 | 299.3493 | 291 | 306 | 1.896728 | 1.3 | 2.5 | 1.324667 | 1 | 1.7 | 0.8917002 | 0.7 | 1.1 | 0.1280289 | 0 | 0.3 | 898.0387 | 887.3085 | 906.6328125 | 9.666514 | 6.335528 | 12.45399 | 54.89876 | 55.65462 | 33.77539 | 473.125 | 1.264367 | 0.7925525 | 0.6858713 | 0.771316 | 143.556 | 260.0239 | 191.2979 | 351.9541 | 2.9 | 3 | 4.3 | 4.5 | 4.3 | 4.3 | 407 | 368 | 480
2021-03-28 | 0 | 0 | 0 | 0 | 0 | 633 | 553.0716 | 1 | 49645.9 | 9.558333 | 864.8421 | 888.757 | 2010.011 | 294.5849 | 0 | 755 | 642.2937 | 643.2859 | 25786.8 | 250 | 11.11128 | 33.60028 | 893.8932 | 904.2159 | 880.7114 | 878.4771 | 901.2791 | 898.0225 | 878.5896 | 874.8672 | 898.7531 | 898.4086 | 12.789 | 0 | 28.56592 | 569.829 | 561.3 | 30.38 | -25.74 | 22.60879 | 36 | 2 | 1.949608 | 1 | 1.5 | 16.218 | 81 | 112 | 7881 | 35 | 93 | 6.916667 | 0 | 2 | 2 | 2 | 52 | 50.66667 | 0 | 23 | 42 | 45 | 2.4 | 1.3 | 0.75 | 458.7715 | 334.4273 | 300.4603 | 311.4901 | 0 | 10.98 | 10.6 | 9.05 | 17.3 | 7.97921 | 90 | 168 | 32 | 10.2 | 9.8 | 10 | 7.8 | 8 | 8.6 | 4.8 | 5.2 | 9.4 | 6.8 | 56 | 56 | 84 | 84 | 56 | 56 | 58 | 56 | 56 | 56 | 700 | 0 | 24 | 24 | 0 | 0 | 0 | 0 | 0 | 52.0716 | 30.63725 | 160.5389 | 45.3282 | 21.58654 | -3.106507 | 224.3471 | 91.76275 | 8.23725 | 0.4854879 | 1.916667 | 1.716667 | 0.85 | 0.1166667 | 0 | 59 | 61213.81 | 3985.942 | 7.850098 | 8.012396 | 420.0327 | 339.9325 | 99.61777 | 11.205 | 0 | 0.8737308 | 22.797 | 0 | 22 | 31.66667 | 51.33333 | 148 | 19 | 207 | 307 | 2.3 | 1.9 | 1.1 | 0.2 | 50 | 11.5 | 4.3 | 55.96667 |  | 0 | 18 | 20 | 18 | 24 | 6 | 548.0404 | 454.7555 | 425.0907 | 430.6443 | 0.8644194 | 50.63843 | -258.6223 | 627.1336 | -82 | -0.002777778 | 637.7276 | 17.5 | 20.28305 | 11.98491 | 32.26796 | 19.66627 | 12.67431 | 30.11803 | 196.2575 | 167 | 206 | 296.5187 | 283 | 311 | 298.1918 | 282 | 313 | 299.3093 | 293 | 310 | 1.975435 | 1.4 | 3.1 | 1.805773 | 1.3 | 2.2 | 0.8920602 | 0.7 | 1.3 | 0.1274502 | 0 | 0.2 | 890.8683 | 876.0441 | 898.473 | 10.09662 | 6.288251 | 17.02523 | 55.57949 | 56.58841 | 34.79995 | 678.984375 | 1.261791 | 0.8110846 | 0.6863788 | 0.7728492 | 148.3885 | 24.81763 | 193.9231 | 347.7236 | 2.9 | 3 | 4.3 | 4.4 | 4.2 | 4.3 | 411 | 401 | 478
2021-03-29 | 52.81 | 7.9 | 1.47 | 1.35 | 2.52 | 633 | 561.546 | 1 | 49997.61 | 9.55 | 860.5365 | 890.3811 | 2013.452 | 294.8937 | 0 | 838 | 642.1281 | 642.723 | 25636 | 250 | 10.33913 | 39.08501 | 893.9033 | 905.3962 | 884.3349 | 883.7299 | 901.4316 | 898.1199 | 883.9744 | 872.1584 | 898.5607 | 898.0556 | 12.508 | 0 | 28.56649 | 569.548 | 432.3 | 30.38 | -25.39 | 22.2912 | 39 | 3 | 1.481283 | 0.9 | 1.7 | 4.766894 | 79 | 112 | 7881 | 36 | 96 | 6.5 | 0 | 2 | 2 | 2 | 52 | 51 | 0 | 26 | 43 | 45 | 2.4 | 1.1 | 0.75 | 456.082 | 334.563 | 300.9699 | 312.0927 | 0 | 11.1 | 10.45 | 7.45 | 3.24 | 7.899223 | 85 | 160 | 25 | 10.4 | 9.8 | 10 | 7 | 8 | 8.4 | 4.8 | 7.8 | 9.8 | 6 | 60 | 60 | 90 | 89 | 60 | 60 | 60 | 60 | 60 | 60 | 700 | 0 | 24 | 24 | 0 | 859.87 | 859.87 | 0 | 25 | 65.676 | 32.20962 | 160.3404 | 45.68998 | 22.20298 | -2.990003 | 225.2433 | 91.47012 | 8.529878 | 0.409154 | 3.083333 | 1.866667 | 0.9666667 | 0.1833333 | 0 | 50 | 61241.87 | 3960.936 | 7.850098 | 8.044405 | 419.7793 | 341.2438 | 99.61629 | -11.952 | 0 | 0.8871185 | 34.749 | 0 | 22 | 32.33333 | 53 | 150 | 18 | 204 | 305 | 3.5 | 2.1 | 1.1 | 0.2 | 52 | 10.33333 | 2.7 | 55.9 | 146 | 0 | 15 | 18 | 18 | 26 | 6 | 547.6818 | 454.8038 | 423.5853 | 430.5415 | 0.6588614 | 57.98612 | -259.4861 | 627.336 | -79 | -0.002777778 | 637.9959 | 17.5 | 12.22521 | 11.90609 | 24.13129 | 17.55481 | 12.02584 | 27.0054 | 194.0916 | 189 | 200 | 296.1633 | 117 | 314 | 298.0798 | 285 | 306 | 299.1628 | 287 | 308 | 3.283036 | 2.5 | 4.3 | 1.881248 | 0 | 2.4 | 0.9887002 | 0.8 | 1.2 | 0.1742951 | 0 | 0.3 | 891.8251 | 886.0524 | 900.418 | 8.72834 | 6.295575 | 10.933 | 56.16102 | 57.21093 | 33.93101 | 495.78125 | 1.368445 | 0.8095651 | 0.69282 | 0.7846487 | 224.7964 | -15.60862 | 195.6155 | 347.0897 | 2.9 | 3 | 4.2 | 4.4 | 4.2 | 4.3 | 413 | 400 | 495
2021-03-30 | 53.78 | 7.86 | 1.51 | 1.3 | 2.6 | 627 | 513.6604 | 1 | 49995.88 | 9.65 | 856.9927 | 890.4459 | 2031.812 | 296.1261 | 0 | 773 | 637.2805 | 638.1261 | 25711.4 | 250 | 13.11017 | 52.32317 | 896.8245 | 905.7268 | 881.0842 | 884.8091 | 902.5975 | 898.1368 | 884.8531 | 869.5349 | 899.6747 | 899.4507 | 18.067 | 0 | 28.59058 | 569.827 | 374.713 | 30.38 | -25.11 | 21.69575 | 36 | 2 | 1.334936 | 0.9 | 2.2 | 4.891113 | 76 | 210 | 7881 | 38 | 100 | 6.833333 | 0 | 2 | 2 | 2 | 45.33333 | 51 | 41.07 | 26 | 44 | 54 | 2.3 | 0.9 | 0.25 | 452.5048 | 335.7089 | 301.5445 | 313.3478 | 0 | 10.86 | 10.8 | 7.88 | 1.62 | 7.842367 | 110 | 165 | 15 | 10 | 9.4 | 10.2 | 7 | 6.2 | 6.8 | 4 | 6 | 8 | 6.2 | 56 | 56 | 84 | 85 | 56 | 56 | 56 | 56 | 56 | 56 | 700 | 0 | 24 | 24 | 0 | 710.95 | 710.95 | 0 | 20 | 75.7104 | 31.58425 | 158.754 | 43.96947 | 20.78191 | -3.034579 | 220.4708 | 91.95026 | 8.049741 | 0.3630233 | 2.866667 | 1.6 | 0.9 | 0.1166667 | 0 | 148 | 61106.66 | 4013.399 | 7.850098 | 7.873957 | 420.9921 | 305.4132 | 99.6566 | -1.494 | 0 | 0.8192351 | 36.243 | 0 | 22 | 37.66667 | 52 | 142 | 19 | 204 | 308 | 3.5 | 1.9 | 1 | 0.2 | 54 | 11.55 | 3.4 | 55.96667 | 146 | 0 | 15 | 19 | 18 | 21 | 1 | 541.7213 | 455.1707 | 425.2716 | 430.2063 | -0.2466499 | 71.41304 | -248.3967 | 627.3248 | -82 | -0.002777778 | 638.2316 | 17.5 | 15.72723 | 11.3697 | 27.09694 | 22.92196 | 14.10094 | 32.45251 | 195.0178 | 169 | 229 | 297.0575 | 268 | 315 | 298.4617 | 283 | 314 | 299.4434 | 295 | 312 | 2.790598 | 2.2 | 4.4 | 1.542383 | 1.1 | 2.5 | 0.8619653 | 0.6 | 1.4 | 0.1097801 | 0 | 0.3 | 891.9088 | 874.8406 | 905.3087 | 9.831427 | 7.017713 | 13.54323 | 55.8628 | 56.79592 | 36.31736 | 448.671875 | 1.37171 | 0.8973999 | 0.6856995 | 0.7667331 | 226.6931 | 131.91 | 199.0704 | 346.4552 | 2.9 | 3 | 4.3 | 4.4 | 4.3 | 4.3 | 414 | 398 | 489
2021-03-31 | 53.12 | 8.02 | 1.53 | 1.28 | 2.28 | 640 | 523.8696 | 1 | 49752.64 | 9.625 | 859.7833 | 886.328 | 2037.886 | 294.9718 | 0 | 714 | 637.6448 | 637.5026 | 25334.4 | 250 | 13.13416 | 43.84865 | 896.1931 | 902.6878 | 875.5194 | 878.5154 | 900.5066 | 895.0261 | 879.1602 | 863.0154 | 897.6858 | 897.8057 | 18.044 | 0 | 28.5647 | 581.244 | 397.4 | 30.38 | -38.48 | 21.45758 | 36 | 2 | 1.420858 | 1 | 1.8 | 4.34765625 | 74 | 207 | 7881 | 39 | 103 | 6 | 0 | 2 | 2 | 2 | 52.33333 | 48.33333 | 0 | 26 | 43 | 45 | 2.3 | 0.8 | 0.25 | 454.5928 | 336.1973 | 300.8727 | 312.2423 | 0 | 11.4 | 10.9 | 8 | 1.46 | 7.899313 | 85 | 170 | 30 | 10.2 | 9.6 | 10 | 7.6 | 6 | 6.8 | 4.2 | 6 | 8 | 6.4 | 60 | 60 | 90 | 90 | 60 | 60 | 60 | 60 | 60 | 60 | 700 | 0 | 24 | 24 | 0 | 432.78 | 432.78 | 0 | 13 | 58.4796 | 31.13681 | 159.8658 | 44.71188 | 20.74959 | -3.357667 | 221.9696 | 92.16473 | 7.83527 | 0.4084769 | 2.55 | 1.416667 | 0.85 | 0.1 | 0 | 78 | 61200.72 | 4009.408 | 7.850098 | 7.927487 | 419.8413 | 322.6985 | 99.63715 | -0.747 | 0 | 0.81854625 | 36.99 | 10760 | 26 | 31 | 52 | 178 | 19 | 202 | 303 | 2.8 | 1.6 | 0.9 | 0.1 | 56 | 9.866667 | 2.4 | 56 | 146 | 0 | 17 | 20 | 18 | 21 | 3 | 546.2544 | 454.2229 | 425.8307 | 429.5491 | 0.4591544 | 60.23638 | -255.6718 | 627.7337 | -72 | -0.002777778 | 639.2816 | 17.5 | 17.65306 | 11.75034 | 29.4034 | 20.66886 | 14.075 | 31.03886 | 195.256 | 178 | 207 | 297.3989 | 274 | 306 | 298.2638 | 260 | 311 | 299.3087 | 289 | 307 | 2.534273 | 1.9 | 3.1 | 1.391897 | 1.2 | 1.6 | 0.866669 | 0.7 | 1 | 0.1117106 | 0 | 0.2 | 888.771 | 878.9427 | 898.207 | 11.73403 | 8.628919 | 15.50513 | 55.81576 | 56.79592 | 33.28255 | 471.09375 | 1.316636 | 0.8406545 | 0.6887008 | 0.765804 | 124.6217 | 198.0052 | 198.2103 | 347.1856 | 2.9 | 3 | 4.3 | 4.4 | 4.2 | 4.3 | 406 | 390 | 453
2021-04-01 | 54.72 | 8.08 | 1.5 | 1.16 | 2.78 | 628 | 535.2652 | 1 | 49110.85 | 9.491667 | 865.5901 | 887.1577 | 2055.054 | 295.2796 | 0 | 816 | 648.1905 | 647.3632 | 26163.8 | 250 | 8.749765 | 26.26881 | 894.9549 | 902.5083 | 884.2244 | 878.3353 | 900.787 | 898.2897 | 881.537 | 856.625 | 896.3023 | 896.9838 | 18.295 | 0 | 28.56632 | 570.935 | 486 | 31.78758 | -25.78 | 20.77061 | 43 | 3 | 1.540617 | 1 | 1.7 | 5.790767 | 81 | 204 | 7881 | 1 | 4 | 6.5 | 0 | 2 | 2 | 2 | 53 | 50.66667 | 0 | 22 | 42 | 43 | 2.4 | 0.6 | 0.25 | 457.843 | 336.2457 | 300.9149 | 300.5536 | 0 | 11.1 | 10.9 | 8.8 | 2.5 | 7.898029 | 81 | 162 | 28 | 10.4 | 9.8 | 10 | 7.2 | 7.8 | 8.2 | 5 | 7 | 8.8 | 6.8 | 58 | 58 | 87 | 87 | 58 | 58 | 58 | 58 | 58 | 58 | 700 | 0 | 24 | 24 | 0 | 539.54 | 539.54 | 0 | 16 | 50.7252 | 30.37604 | 160.2803 | 45.9368 | 22.43035 | -3.099652 | 225.5478 | 91.42944 | 8.570555 | 0.3785395 | 2.383333 | 1.366667 | 0.9 | 0.1666667 | 0 | 60 | 61447.89 | 4021.385 | 7.850098 | 8.055278 | 420.6745 | 363.0537 | 99.59175 | 19.422 | 0 | 0.8523331 | 17.568 | 0 |  | 31.33333 | 51.66667 | 150 | 20 | 205 | 230 | 3 | 1.6 | 1.1 | 0.2 | 3 | 11.5 | 5 | 55.93333 | 146 | 0 | 16 | 20 | 17 | 24 | 5 | 554.8613 | 453.9766 | 426.808 | 430.6256 | 0.9966814 | 57.08813 | -259.8098 | 628 | -2 | 0 | 646.295 | 22.5 | 19.64595 | 12.37597 | 32.02192 | 13.11521 | 10.98829 | 17.51186 | 195.6091 | 191 | 200 | 297.4884 | 288 | 306 | 298.1859 | 287 | 315 | 299.2297 | 288 | 307 | 2.417589 | 2 | 3.1 | 1.388192 | 1.1 | 1.7 | 0.9042107 | 0.7 | 1.2 | 0.1647465 | 0 | 0.2 | 889.0215 | 881.9863 | 895.1731 | 11.17485 | 8.771357 | 14.82649 | 55.75497 | 56.5495 | 33.04911 | 529.53125 | 1.300624 | 0.821059 | 0.690464 | 0.7733969 | 79.86938 | 207.3667 | 196.9892 | 350.4956 | 3 | 3 | 4.3 | 4.4 | 4.3 | 4.3 | 415 | 399 | 413
2021-04-02 | 53.2 | 8.74 | 1.49 | 1.23 | 2.64 | 629 | 535.82 | 1 | 48762.38 | 9.675 | 862.6799 | 884.0337 | 2042.346 | 294.7802 | 0 | 716 | 638.4143 | 637.1984 | 25560.6 | 250 | 8.243551 | 28.39555 | 891.52 | 897.8679 | 882.1845 | 880.1985 | 897.5795 | 895.4988 | 882.1154 | 845.3052 | 892.4724 | 894.269 | 18.295 | 0 | 28.68075 | 571.815 | 454.4 | 33.25 | -25.55 | 20.52037 | 43 | 3 | 1.44967 | 0.9 | 1.9 | 12.94359 | 80 | 203 | 7881 | 2 | 7 | 6 | 0 | 2 | 2 | 2 | 53 | 51 | 0 | 22 | 42 | 45 | 2.4 | 0.7 | 0.25 | 455.3464 | 334.0873 | 300.4415 | 295.4236 | 0 | 11.18 | 10.75 | 8.14 | 1.8 | 7.916269 | 85 | 149 | 19 | 10.4 | 9.8 | 10 | 7.2 | 7 | 8.2 | 5 | 7 | 8.8 | 6.8 | 58 | 58 | 87 | 87 | 58 | 58 | 58 | 58 | 58 | 58 | 700 | 0 | 24 | 24 | 0 | 0 | 0 | 0 | 0 | 65.82 | 32.07135 | 157.2298 | 43.56915 | 20.3128 | -3.042453 | 218.0693 | 92.08034 | 7.919661 | 0.2758035 | 2.666667 | 1.433333 | 0.9666667 | 0.1833333 | 0 | 46 | 61168.08 | 4022.386 | 7.850098 | 7.788188 | 420.7162 | 325.5032 | 99.634 | 9.311 | 0 | 0.8518601 | 30.267 | 22010 | 2 | 32.33333 | 52 | 133 | 25 | 208 | 206 | 3.2 | 1.7 | 1.2 | 0.2 | 5 | 10.5 | 3.3 | 56.1 | 147 | 0 | 13 | 12 | 19 | 22 | 0 | 535.681 | 452.2176 | 423.2256 | 429.0005 | 0.7263714 | 68.54927 | -251.1692 | 628.5 | -3 | 0 | 646.795 | 22.5 | 10.55378 | 11.20425 | 21.75803 | 13.50665 | 10.45656 | 20.10572 | 195.3264 | 187 | 204 | 297.1666 | 275 | 303 | 298.1541 | 287 | 308 | 299.2348 | 291 | 306 | 2.544108 | 1.8 | 3.5 | 1.40383 | 0.7 | 1.8 | 0.9786146 | 0.7 | 1.4 | 0.1729537 | 0.1 | 0.3 | 886.322 | 871.8724 | 895.5219 | 11.33139 | 9.098694 | 15.34919 | 55.84769 | 56.84779 | 35.53922 | 483.515625 | 1.290378 | 0.8160743 | 0.6983621 | 0.7685183 | 80.66237 | 206.0259 | 202.8015 | 345.3941 | 3 | 3 | 4.3 | 4.4 | 4.3 | 4.3 | 408 | 401 | 68
2021-04-03 | 51.34 | 9.16 | 1.49 | 1.19 | 3.18 | 610 | 491.9348 | 0.9583333 | 48499.39 | 9.733333 | 869.9798 | 895.1719 | 2048.629 | 295.8039 | 0 | 825 | 649.9677 | 649.1886 | 24354.2 | 250 | 8.084573 | 31.57773 | 901.6172 | 905.4582 | 900.2963 | 892.669 | 907.8896 | 909.1686 | 896.7613 | 847.515 | 898.2787 | 902.8942 | 16.821 | 0 | 29.13241 | 553.621 | 517.2 | 13.7387 | -25.58 | 20.29432 | 46 | 3 | 1.541656 | 0.9 | 1.3 | 4.854779 | 78 | 203 | 7881 | 3 | 10 | 6 | 0 | 2 | 2 | 2 | 51.33333 | 48.16667 | 0 | 25 | 41 | 43 | 2.3 | 1 | 0.75 | 455.8266 | 333.8771 | 301.9561 | 297.0345 | 0 | 11.2 | 10.98 | 7.6 | 1.68 | 7.912272 | 86 | 155 | 25 | 10.6 | 9.8 | 7.4 | 10.2 | 7.8 | 8.4 | 4.6 | 7.2 | 9 | 7.8 | 54 | 54 | 81 | 81 | 54 | 54 | 54 | 54 | 54 | 54 | 700 | 0 | 23 | 23 | 0 | 0 | 0 | 0 | 0 | 42.9348 | 29.97834 | 159.5278 | 45.68865 | 22.23274 | -3.072611 | 224.3766 | 91.46073 | 8.539272 | 0.2423529 | 1.966667 | 1.183333 | 0.8166667 | 0.08666667 | 0 | 48 | 61112.9 | 4024.527 | 7.850098 | 8.013451 | 420.0441 | 363.5555 | 99.59119 | 11.952 | 0 | 0.8064505 | 18.315 | 0 | 2 | 30.66667 | 51.66667 | 142 | 19 | 203 | 220 | 2.5 | 1.4 | 1 | 0.2 | 7 | 9.916667 | 4.9 | 55.93333 | 148 | 0 | 18 | 21 | 20 | 21 | 5 | 550.1292 | 452.7454 | 425.7603 | 429.8225 | 0.4608504 | 52.39759 | -261.6421 | 631.0986 | -23 | -0.04166667 | 649.153 | 22.5 | 21.48135 | 12.31799 | 33.79934 | 15.8003 | 9.470884 | 25.51394 | 196.2204 | 184 | 209 | 297.5724 | 283 | 309 | 298.3515 | 284 | 312 | 299.3869 | 291 | 313 | 1.986 | 1.4 | 3.2 | 1.180057 | 0.9 | 1.5 | 0.8172963 | 0.6 | 1.2 | 0.09550579 | 0 | 0.2 | 896.1046 | 883.3775 | 905.693 | 11.04445 | 9.126989 | 14.4463 | 55.64151 | 56.62732 | 34.91669 | 590.625 | 1.281888 | 0.80091 | 0.686304 | 0.7526775 | 73.13676 | 226.5173 | 199.0456 | 348.4043 | 2.9 | 3 | 4.3 | 4.4 | 4.2 | 4.3 | 402 | 371 | 625
2021-04-04 | 50.07 | 9.43 | 1.52 | 1.27 | 2.78 | 636 | 570.5876 | 1 | 48498.56 | 9.658333 | 875.4195 | 890.262 | 2040.743 | 295.7316 | 0 | 839 | 651.5603 | 652.3985 | 25937.6 | 250 | 6.324389 | 23.61938 | 898.4807 | 902.4974 | 896.1207 | 887.2682 | 904.7559 | 905.8459 | 891.2785 | 835.8489 | 895.0436 | 899.5396 | 16.871 | 0 | 28.94214 | 576.551 | 475.5 | 12.7575 | -25.35 | 22.28027 | 39 | 3 | 1.507291 | 1 | 1.4 | 6.725513 | 76 | 119 | 7881 | 5 | 14 | 7.166667 | 0 | 2 | 2 | 2 | 51.66667 | 47 | 0 | 25 | 42 | 44 | 2.3 | 0.6 | 0.25 | 456.9853 | 334.3697 | 302.1426 | 296.811 | 0 | 10.98 | 10.9 | 7.7 | 1.58 | 7.929152 | 78 | 178 | 100 | 10.4 | 9.8 | 10 | 7.2 | 7.8 | 8.2 | 5 | 7 | 8.8 | 6.8 | 58 | 58 | 87 | 87 | 58 | 58 | 58 | 58 | 58 | 58 | 700 | 0 | 24 | 24 | 0 | 0 | 0 | 0 | 0 | 43.5876 | 31.3434 | 159.9767 | 46.32962 | 22.84766 | -2.881488 | 226.2725 | 91.17605 | 8.823952 | 0.2393891 | 2.116667 | 1.266667 | 0.8333333 | 0.1166667 | 0 | 50 | 61026.89 | 4000.153 | 7.850098 | 8.08116 | 420.246 | 372.4032 | 99.58123 | 10.458 | 0 | 0.8971503 | 7.857 | 0 | 2 | 29.66667 | 51.33333 | 185 | 20 | 208 | 225 | 2.5 | 1.4 | 1 | 0.2 | 9 | 9.816667 | 6.3 | 55.63333 | 146 | 0 | 16 | 19 | 18 | 22 | 6 | 552.1015 | 453.7139 | 426.5693 | 430.1704 | 0.6381001 | 50.56247 | -264.1512 | 632.3368 | -17 | -0.04166667 | 650.0923 | 22.5 | 15.25826 | 12.52519 | 27.78345 | 15.55754 | 9.535734 | 25.91599 | 195.9406 | 188 | 205 | 297.5067 | 282 | 315 | 297.9389 | 277 | 308 | 299.3759 | 290 | 306 | 2.212946 | 1.6 | 3 | 1.248456 | 1 | 1.5 | 0.9221586 | 0.7 | 1.1 | 0.108522 | 0 | 0.2 | 891.8515 | 884.2824 | 899.3528 | 12.39206 | 4.470649 | 16.08308 | 55.42525 | 56.22527 | 34.13853 | 586.015625 | 1.285477 | 0.8038179 | 0.695336 | 0.7618007 | 77.95006 | 223.1527 | 197.363 | 347.888 | 3 | 3 | 4.3 | 4.5 | 4.2 | 4.3 | 411 | 324 | 62
2021-04-05 | 51.03 | 9.4 | 1.55 | 1.22 | 3.122 | 636 | 547.452 | 1 | 49254.75 | 9.575 | 882.348 | 886.9464 | 2051.655 | 296.9543 | 0 | 738 | 659.4447 | 654.019 | 25636 | 250 | 7.308809 | 28.12291 | 896.3195 | 901.3829 | 892.0742 | 883.9563 | 903.8184 | 904.2392 | 888.0376 | 825.7432 | 894.1369 | 898.1025 | 18.556 | 0 | 28.96696 | 578.236 | 466.4 | 12.7575 | -25.92 | 21.96279 | 36 | 2 | 1.631152 | 1.5 | 2.2 | 16.218 | 74 | 197 | 7881 | 6 | 17 | 5.583333 | 0 | 2 | 2 | 2 | 50 | 42.66667 | 50.23 | 26 | 42 | 43 | 2.4 | 0.7 | 0.25 | 459.5976 | 334.7557 | 303.3039 | 306.4537 | 0 | 10.76 | 10.67 | 8.7 | 2.05 | 7.916892 | 99 | 129 | 19 | 10.9 | 9 | 10 | 7 | 7.2 | 8.2 | 4.6 | 8 | 8.8 | 6.8 | 58 | 58 | 87 | 87 | 58 | 58 | 58 | 58 | 58 | 58 | 700 | 0 | 24 | 24 | 0 | 737.92 | 737.92 | 0 | 22 | 56.532 | 31.11475 | 160.3531 | 47.00951 | 23.72872 | -2.594534 | 228.4968 | 90.75077 | 9.249226 | 0.254411 | 2.033333 | 1.266667 | 0.8333333 | 0.1333333 | 0 | 49 | 61162.96 | 3993.259 | 7.850098 | 8.160602 | 420.8503 | 381.8227 | 99.57064 | 8.214 | 0 | 0.8607736 | 21.303 | 21660 | 4 | 31.66667 | 51.33333 | 127 | 20 | 211 | 228 | 2.4 | 1.3 | 0.9 | 0.2 | 11 | 10.66667 | 7.2 | 55.56667 | 146 | 0 | 15 | 20 | 16 | 26 | 9 | 557.0851 | 455.1913 | 425.622 | 431.3708 | 0.6151268 | 62.72453 | -247.1338 | 633.0756 | -11 | -0.04166667 | 650.9925 | 22.5 | 17.15122 | 12.79252 | 29.94374 | 18.22875 | 9.976686 | 29.5863 | 195.9822 | 186 | 204 | 297.4986 | 285 | 316 | 298.0342 | 283 | 307 | 299.3392 | 287 | 308 | 2.15974 | 1.5 | 3 | 1.318113 | 1.1 | 1.7 | 0.9356875 | 0.7 | 1.2 | 0.1141655 | 0 | 0.2 | 892.7018 | 886.6426 | 902.5748 | 9.503466 | 4.572394 | 15.08676 | 55.40865 | 56.34199 | 34.28119 | 629.84375 | 1.271895 | 0.806051 | 0.6944554 | 0.7640022 | 85.50721 | 211.01 | 195.6673 | 349.3955 | 3 | 3 | 4.3 | 4.4 | 4.2 | 4.4 | 349 | 334 | 268
2021-04-06 | 51.42 | 9.12 | 1.56 | 1.3 | 2.58 | 636 | 546.106 | 1 | 49994.92 | 9.483333 | 885.5491 | 882.9846 | 2054.068 | 298.4764 | 0 | 830 | 658.5204 | 650.7375 | 25786.8 | 250 | 8.988752 | 35.45695 | 894.047 | 899.6923 | 887.2758 | 879.6679 | 902.0543 | 901.4168 | 883.8023 | 815.9202 | 892.4459 | 895.9564 | 18.424 | 5 | 29.19181 | 583.104 | 528.5 | 12.7575 | -25.26 | 22.20579 | 33 | 2 | 1.632199 | 0.8 | 1.7 | 16.218 | 82 | 194 | 7881 | 7 | 21 | 6 | 0 | 2 | 2 | 2 | 49 | 45 | 0 | 25 | 40 | 48 | 2.5 | 0.7 | 0.25 | 460.8602 | 337.098 | 305.0149 | 309.4351 | 0 | 10.8 | 10.62 | 8.14 | 1.35 | 7.922796 | 83 | 160 | 25 | 10 | 9.8 | 7.6 | 10.2 | 7.8 | 8.4 | 4.8 | 7 | 9 | 8 | 56 | 56 | 84 | 84 | 56 | 56 | 56 | 56 | 56 | 56 | 700 | 0 | 24 | 24 | 0 | 546.54 | 546.54 | 0 | 16 | 58.566 | 30.46388 | 160.4175 | 47.01738 | 23.54188 | -2.734777 | 228.242 | 90.88375 | 9.116245 | 0.2804194 | 2.066667 | 1.266667 | 0.9 | 0.08333333 | 0 | 50 | 61018.93 | 4008.703 | 7.850098 | 8.151501 | 420.407 | 353.9223 | 99.60203 | 11.617 | 0 | 0.8586572 | 20.556 | 10870 | 5 | 30.33333 | 51.66667 | 125 | 20 | 202 | 233 | 2.6 | 1.5 | 1.1 | 0.2 | 13 | 9.833333 | 4.6 | 55.6 | 147 | 0 | 16 | 20 | 17 | 24 | 4 | 554.2472 | 453.2319 | 424.9032 | 428.8524 | 0.5766175 | 65.00663 | -247.4513 | 633.5664 | -5 | -0.04166667 | 651.5684 | 22.5 | 19.6729 | 12.66199 | 32.33489 | 21.5196 | 12.33711 | 28.91189 | 196.2196 | 186 | 207 | 297.4894 | 280 | 306 | 298.2698 | 283 | 314 | 299.3384 | 289 | 308 | 2.000813 | 1.4 | 3.3 | 1.196869 | 0.9 | 1.7 | 0.8699456 | 0.6 | 1.3 | 0.0847882 | 0 | 0.2 | 893.2601 | 885.0853 | 902.3787 | 7.128981 | 4.04442 | 10.40936 | 55.20062 | 56.22527 | 34.89075 | 538.828125 | 1.279122 | 0.7919711 | 0.6898032 | 0.7563192 | 106.1311 | 226.209 | 197.8465 | 350.7758 | 3 | 3 | 4.3 | 4.4 | 4.2 | 4.3 | 373 | 330 | 255
2021-04-07 | 51.08 | 9.39 | 1.57 | 1.26 | 2.6 | 641 | 530.3152 | 1 | 50000.24 | 9.5 | 890.0238 | 888.4788 | 2060.927 | 297.216 | 0 | 782 | 662.5373 | 611.4229 | 25259 | 250 | 8.489524 | 32.77342 | 901.5405 | 905.4347 | 893.5041 | 887.0506 | 908.2766 | 907.7784 | 891.1787 | 813.0667 | 897.8025 | 901.6235 | 18.424 | 4 | 29.36808 | 586.504 |  | 12.81721 | -25.55 | 21.61056 | 33 | 3 | 1.645695 | 0.9 | 1.6 | 16.218 | 79 | 193 | 7881 | 9 | 24 | 5.666667 | 0 | 2 | 2 | 2 | 47.66667 | 42.33333 | 0 | 27 | 44 | 48 | 2.3 | 2.4 | 0.25 | 461.8069 | 337.7415 | 303.6722 | 308.5026 | 0 | 10.83 | 10.65 | 7.65 | 1.75 | 8.019841 | 90 | 150 | 30 | 10.6 | 9.8 | 7.4 | 10.2 | 7.8 | 8.4 | 4.6 | 7.2 | 9 | 7.8 | 60 | 60 | 90 | 90 | 60 | 60 | 60 | 60 | 60 | 60 | 600 | 0 | 24 | 24 | 0 | 671.91 | 671.91 | 0 | 20 | 49.4052 | 30.76858 | 161.3256 | 47.79367 | 24.34911 | -2.527943 | 230.9404 | 90.55117 | 9.448831 | 0.2832141 | 1.983333 | 1.283333 | 0.9166667 | 0.1166667 | 0 | 48 | 61006.33 | 3982.686 | 7.850098 | 8.247872 | 420.5738 | 354.3708 | 99.60152 | 1.939 | 0 | 0.8273248 | 30.267 | 11650 | 6 | 29.66667 | 51.66667 | 157 | 20 | 205 | 231 | 2.3 | 1.4 | 1.1 | 0.2 | 14 | 9.5 | 3.3 | 55.23333 | 146 | 0 | 17 | 20 | 16 | 25 | 8 | 560.3692 | 454.8977 | 427.0614 | 429.9836 | 0.6703613 | 64.39334 | -245.5986 | 634.6347 | 6 | -0.04166667 | 652.6974 | 22.5 | 20.26333 | 13.23391 | 33.49724 | 24.07366 | 16.52619 | 34.57948 | 195.8967 | 169 | 209 | 297.4232 | 283 | 311 | 298.1665 | 285 | 316 | 299.4367 | 288 | 313 | 2.211715 | 1.5 | 3.7 | 1.285866 | 1.1 | 1.5 | 0.9077234 | 0.7 | 1.1 | 0.1141586 | 0 | 0.2 | 899.726 | 891.3619 | 909.6263 | 6.267966 | 4.638292 | 8.760878 | 55.26999 | 56.47169 | 32.42657 | 551.25 | 1.29577 | 0.8025292 | 0.693739 | 0.760175 | 131.94 | 218.5421 | 192.6983 | 351.9176 | 2.9 | 3 | 4.3 | 4.4 | 4.2 | 4.4 | 329 | 326 | 190
2021-04-08 | 50.54 | 8.96 | 1.59 | 1.31 | 2.04 | 632 | 521.9272 | 1 | 49958.92 | 9.5 | 891.2641 | 888.9568 | 2067.866 | 298.3126 | 0 | 760 | 665.4363 | 624.6845 | 26163.8 | 250 | 8.253442 | 29.22363 | 904.0386 | 907.5773 | 891.2931 | 890.0448 | 910.2356 | 907.6827 | 893.929 | 806.8529 | 900.0252 | 903.5052 | 18.633 | 5 | 29.47428 | 579.793 | 553.5 | 12.7575 | -15.45 | 9.410837 | 36 | 3 | 1.96264 | 1 | 1.7 | 5.456308 | 74 | 192 | 7881 | 10 | 28 | 5.666667 | 0 | 2 | 2 | 2 | 47 | 42.33333 | 0 | 26 | 46 | 49 | 2.4 | 3.1 | 2.25 | 461.9182 | 339.4749 | 305.1046 | 308.2911 | 0 | 10.7 | 10.6 | 7.2 | 1.9 | 8.094525 | 90 | 180 | 24 | 10 | 9.8 | 10.2 | 7.4 | 7.6 | 8 | 4.4 | 6.4 | 8.6 | 6.4 | 58 | 59 | 87 | 87 | 58 | 58 | 58 | 58 | 58 | 58 | 600 | 0 | 24 | 24 | 0 | 885.88 | 885.88 | 2 | 23 | 44.0472 | 30.96466 | 160.6533 | 47.35857 | 23.88502 | -2.618017 | 229.2789 | 90.7244 | 9.275604 | 0.2985467 | 2.893333 | 1.383333 | 0.9666667 | 0.1166667 | 0 | 46 | 61528.05 | 4049.517 | 7.850098 | 8.188531 | 420.4759 | 350.9119 | 99.60541 | 11.145 | 0 | 0.8258342 | 41.472 | 22350 | 8 | 28 | 51.33333 | 163 | 20 | 203 | 234 | 3.1 | 1.5 | 1 | 0.2 | 16 | 9.5 | 1.8 | 55.4 | 146 | 0 | 17 | 19 | 17 | 24 | 8 | 560.6176 | 454.2771 | 424.9157 | 429.6322 | 0.5568058 | 43.95375 | -272.3472 | 634.3037 | 8 | -0.04166667 | 652.438 | 22.5 | 18.54417 | 12.94586 | 31.49003 | 23.50721 | 16.88933 | 32.33579 | 194.908 | 149 | 227 | 297.4636 | 288 | 322 | 298.2533 | 283 | 321 | 299.5115 | 289 | 311 | 2.875182 | 1.5 | 4.3 | 1.343566 | 1 | 1.7 | 0.9203264 | 0.6 | 1.1 | 0.1057037 | 0 | 0.2 | 901.3645 | 888.3666 | 910.6658 | 6.481469 | 4.013231 | 9.055223 | 55.30769 | 56.49763 | 33.20473 | 514.296875 | 1.370454 | 0.7999064 | 0.6900587 | 0.7556 | 196.4446 | 204.1729 | 197.1194 | 347.9115 | 3 | 3 | 4.3 | 4.4 | 4.3 | 4.4 | 379 | 292 | 250
2021-04-09 | 49.81 | 9.56 | 1.6 | 1.3 | 2.8 | 635 | 582.404 | 1 | 49994.28 | 9.541667 | 882.4798 | 893.5563 | 2100.933 | 297.4177 | 0 | 740 | 660.4521 | 622.5498 | 25560.6 | 250 | 7.622454 | 30.23765 | 907.1598 | 911.608 | 902.6947 | 895.2711 | 914.7221 | 914.8479 | 899.9937 | 802.1529 | 903.5797 | 907.8139 | 17.272 | 5 | 29.55981 | 581.072 | 512.4 | 12.16148 | -15.53 | 9.133088 | 39 | 3 | 1.692494 | 0.8 | 1.7 | 12.53491 | 70 | 189 | 7881 | 12 | 31 | 5.666667 | 0 | 2 | 2 | 2 | 49.33333 | 45.66667 | 0 | 28 | 46 | 48 | 2.4 | 1.8 | 1 | 446.8774 | 339.8281 | 303.6842 | 307.0945 | 0 | 10.75 | 10.49 | 7.03 | 1.78 | 8.119937 | 90 | 180 | 22 | [10 empty] | 58 | 58 | 87 | 87 | 58 | 61 | 58 | 58 | 58 | 58 | 700 | 0 | 24 | 24 | 0 | 691.52 | 691.52 | 0 | 20 | 49.884 | 31.1541 | 159.9798 | 46.60597 | 22.97081 | -2.649499 | 226.9071 | 91.04421 | 8.955786 | 0.3298119 | 2.35 | 1.166667 | 0.8333333 | 0.08333333 | 0 | 50 | 61806.8 | 4108.233 | 7.850098 | 8.103824 | 420.162 | 330.0046 | 99.62893 | 4.482 | 0 | 0.9171717 | 36.99 | 0 | 8 | 29 | 51 | 140 | 20 | 200 | 240 | 2.7 | 1.3 | 1 | 0.2 | 17 | 9.5 | 2.4 | 55.36667 | 146 | 0 | 15 | 19 | 18 | 26 | 4 | 559.5754 | 454.0319 | 424.5362 | 431.5379 | 0.160451 | 53.82313 | -271.0313 | 634.3814 | 13 | -0.04166667 | 652.4195 | 22.5 | 16.37313 | 12.84166 | 29.21479 | 25.12914 | 17.33029 | 31.88186 | 195.0573 | 186 | 204 | 297.608 | 288 | 317 | 298.1841 | 275 | 319 | 299.2854 | 289 | 309 | 2.719006 | 1.5 | 4.6 | 1.260178 | 0.9 | 1.9 | 0.9651968 | 0.6 | 1.6 | 0.1164688 | 0 | 0.3 | 907.1479 | 896.4401 | 914.7388 | 5.684048 | 3.82685 | 8.158474 | 54.93731 | 55.96589 | 35.55218 | 538.984375 | 1.362997 | 0.7908776 | 0.6900756 | 0.7609861 | 190.4793 | 217.1033 | 192.4674 | 350.6828 | 3 | 3 | 4.3 | 4.4 | 4.3 | 4.3 | 404 | 374 | 325
2021-04-10 | 51.36 | 9.48 | 1.57 | 1.25 | 2.74 | 634 | 510.2932 | 1 | 50000.57 | 9.383333 | 875.0672 | 903.879 | 2136.364 | 296.7792 | 0 | 790 | 668.1533 | 612.3398 | 25786.8 | 250 | 6.713215 | 24.72028 | 912.4072 | 916.1478 | 909.764 | 904.7514 | 919.8715 | 920.3824 | 909.3249 | 800.321 | 906.5246 | 911.3475 | 17.272 | 5 | 29.47168 | 580.192 | 573.4 | 19.12259 | -15.32 | 32.99258 | 43 | 3 | 1.765749 | 1 | 4 | 16.218 | 65 | 188 | 7881 | 13 | 34 | 5.25 | 0 | 2 | 2 | 2 | 50.33333 | 48.5 | 70.01 | 27 | 45 | 55 | 2.3 | 1.5 | 1 | 444.0336 | 338.2709 | 303.2735 | 304.9252 | 1 | 10.75 | 10.5 | 7.68 | 2.54 | 8.133558 | 92 | 145 | 16 | 10.8 | 10 | 10.2 | 7.4 | 7.8 | 8.2 | 4.4 | 6.8 | 8.8 | 6.4 | 58 | 87 | 87 | 90 | 56 | 68 | 56 | 56 | 56 | 58 | 700 | 9.75 | 14.25 | 24 | 0 | 347.35 | 347.35 | 0 | 10 | 48.9432 | 30.73659 | 159.4543 | 46.54215 | 22.78812 | -2.466733 | 226.3178 | 91.02086 | 8.979136 | 0.3237067 | 2.25 | 1.15 | 0.9666667 | 0.1333333 | 0 | 58 | 62153.41 | 4175.809 | 7.850098 | 8.082779 | 419.9265 | 317.2046 | 99.64333 | 10.653 | 0 | 0.8048789 | 37.737 | 11400 | 9 | 29 | 49.33333 | 170 | 20 | 204 | 234 | 3 | 1.5 | 1.3 | 0.2 | 19 | 12 | 2.3 | 55.26667 | 148 | 0 | 17 | 19 | 17 | 21 | 3 | 557.9339 | 453.0358 | 426.1214 | 429.3662 | 0.01269131 | 71.07196 | -268.2403 | 634.3431 | 17 | -0.04166667 | 652.3042 | 17.5 | 18.56352 | 12.63293 | 31.19644 | 24.54724 | 17.42108 | 32.08937 | 196.1746 | 189 | 205 | 297.9347 | 287 | 311 | 298.2915 | 285 | 319 | 299.2996 | 291 | 306 | 2.027168 | 1.2 | 3.2 | 1.083773 | 0.7 | 1.6 | 0.9022107 | 0.6 | 1.4 | 0.09993172 | 0 | 0.3 | 912.516 | 903.9161 | 922.9613 | 4.782261 | 3.361335 | 7.469713 | 55.12572 | 56.38089 | 34.85184 | 470.390625 | 1.348648 | 0.7752356 | 0.6862399 | 0.7495095 | 171.6604 | 239.8299 | 193.305 | 354.4299 | 2.9 | 3 | 4.4 | 4.4 | 4.2 | 4.3 | 413 | 360 | 383
2021-04-11 | 52.46 | 10.15 | 1.72 | 1.19 | 2.64 | 635 | 569.9228 | 1 | 50002.83 | 9.508333 | 878.0231 | 910.4999 | 2121.921 | 297.6508 | 0 | 790 | 664.0819 | 622.129 | 25786.8 | 250 | 5.564577 | 18.96844 | 910.5964 | 914.3479 | 905.3887 | 901.8195 | 917.542 | 917.2554 | 906.5495 |  | 905.3881 | 909.4819 | 16.753 | 5 | 29.54484 | 580.553 | 694.9 | 19.09247 | -15.1 | 5.79669 | 39 | 3 | 1.460672 | 1.1 | 2.1 | 16.218 | 59 | 186 | 7881 | 14 | 38 | 5.666667 | 0 | 2 | 2 | 2 | 54.66667 | 45 | 0 | 28 | 45 | 46 | 2.3 | 2.3 | 1.5 | 446.1438 | 336.2762 | 274.9774 | 307.3231 | 0 | 11 | 10.3 | 7.57 | 2.31 | 8.007252 | 95 | 148 | 16 | 10.4 | 9.8 | 10 | 7.5 | 7.2 | 8.2 | 4.4 | 7 | 8.8 | 6.8 | 54 | 54 | 79 | 87 | 56 | 71 | 54 | 54 | 54 | 54 | 700 | 20.95 | 3.05 | 24 | 0 | 0 | 0 | 0 | 0 | 72.9228 | 29.84053 | 159.0017 | 45.50837 | 22.35866 | -2.834943 | 224.0337 | 91.28537 | 8.714631 | 0.3061939 | 1.616667 | 1.033333 | 0.8 | 0.1 | 0 | 67 | 61975.51 | 4152.334 | 7.850098 | 8.001205 | 421.707 | 322.4442 | 99.63744 | 17.928 | 0 | 0.8975162 | 19.809 | 0 | 9 | 28.33333 | 49 | 135 | 22 | 207 | 238 | 1.9 | 1.2 | 0.9 | 0.2 | 22 | 11 | 4.7 | 56.03333 | 148 | 0 | 19 | 16 | 18 | 20 | 5 | 559.2443 | 454.2068 | 426.049 | 429.5973 | 0.7225405 | 34.60832 | -285.8652 | 634.403 | 22 | -0.04166667 | 652.2539 | 17.5 | 23.22086 | 12.37708 | 35.59794 | 24.93868 | 17.10981 | 31.70029 | 196.4828 | 189 | 204 | 297.7947 | 288 | 307 | 298.2782 | 277 | 310 | 299.39 | 293 | 309 | 1.795676 | 1.2 | 2.5 | 1.072637 | 0.8 | 1.5 | 0.8657408 | 0.6 | 1.3 | 0.09911343 | 0 | 0.2 | 910.3387 | 901.7306 | 920.1287 | 4.856813 | 2.974969 | 7.500909 | 54.82018 | 55.81024 | 32.29689 | 535.625 | 1.314774 | 0.7828359 | 0.6902701 | 0.7498392 | 148.1237 | 242.6265 | 190.0979 | 357.3127 | 3 | 3 | 4.3 | 4.5 | 4.2 | 4.2 | 418 | 310 | 331
2021-04-12 | 0 | 0 | 0 | 0 | 0 | 634 | 564.2384 | 1 | 49999.52 | 9.508333 | 905.3883 | 907.9442 | 2126.55 | 285.0371 | 0 | 748 | 675.652 | 606.7128 | 25786.8 | 250 | 10.72916 | 37.3929 | 921.2601 | 921.8125 | 897.6703 | 898.3056 | 926.5095 | 919.3518 | 904.4687 |  | 914.6921 | 918.4195 | 16.407 | 5 | 29.484375 | 579.327 | 518.94 | 19.12259 | -15.07 | 2.620327 | 36 | 2 | 1.379251 | 1 | 2.1 | 16.218 | 82 | 183 | 7881 | 16 | 41 | 4.333333 | 0 | 2 | 2 | 2 | 46.33333 | 37 | 0 | 24 | 45 | 48 | 2.5 | 1 | 0.25 | 464.9463 | 336.4943 | 130.1138 | 302.3295 | 1 | 10.7 | 10.54 | 7.65 | 2.51 | 7.970958 |  |  |  | 10.4 | 9.8 | 10.4 | 7.5 | 7.2 | 8.4 | 4.6 | 6.6 | 8.6 | 6.8 | 58 | 58 | 87 | 87 | 58 | 68 | 58 | 58 | 58 | 58 | 700 | 14.75 | 9.25 | 24 | 0 | 854.03 | 854.03 | 0 | 25 | 82.2084 | 30.59339 | 160.2008 | 46.45489 | 22.62029 | -2.443491 | 226.8325 | 91.10498 | 8.895024 | 0.2967777 | 2.033333 | 1.35 | 0.95 | 0.08333333 | 0 | 58 | 63149.98 | 4283.508 | 7.850098 | 8.101159 | 420.3303 | 335.551 | 99.62269 | 4.821 | 0 | 0.8899659 | 25.038 | 10050 | 10 | 30.53333 | 51.66667 | 143 | 21 | 215 | 250 | 3 | 1.7 | 1.4 | 0.2 | 23 | 11.5 | 4 | 53.6 | 147 | 0 | 15 | 18 | 15 | 26 | 9 | 574.4175 | 455.1575 | 423.4373 | 431.0455 | 2.582982 | 85.05706 | -235.2163 | 634.3693 | 26 | -0.04166667 | 652.0995 | 17.5 | 20.76837 | 12.84207 | 33.61044 | 25.33532 | 16.37057 | 31.82999 | 196.1352 | 193 | 200 | 297.3037 | 210 | 310 | 298.1209 | 291 | 313 | 299.3544 | 296 | 307 | 2.068696 | 1.4 | 3.2 | 1.361139 | 0.3 | 2.7 | 1.02926 | 0.8 | 1.4 | 0.09989584 | 0 | 0.2 | 913.9042 | 904.5924 | 924.0149 | 9.131503 | 4.995443 | 12.89984 | 53.57611 | 54.50035 | 34.57948 | 488.125 | 1.271257 | 0.778309 | 0.7160672 | 0.7567509 | 132.193 | 181.583 | 205.3278 | 352.188 | 2.9 | 3 | 4.4 | 4.5 | 4.3 | 4.3 | 213 | 145 | 4
2021-04-13 | 50.07 | 9.84 | 1.6 | 1.16 | 2.46 | 634 | 591.5264 | 1 | 49996.46 | 9.475 | 906.2967 | 908.5029 | 2152.846 | 290.5157 | 0 | 770 | 675.1301 | 599.7992 | 25259 | 250 | 8.48217 | 28.13097 | 911.158 | 913.5531 | 898.8208 | 898.609 | 918.8485 | 915.025 | 903.5057 |  | 908.6376 | 910.8962 | 18.048 | 5 | 29.54834 | 580.968 | 351.26 | 19.12259 | -15.08 | 2.223633 | 36 | 3 | 1.909144 | 0.9 | 2.1 | 16.218 | 78 | 182 | 7881 | 17 | 44 | 5.666667 | 0 | 2 | 2 | 2 | 50.1 | 41.33333 | 76.85 | 29 | 46 | 52 | 2.4 | 0.8 | 0.25 | 467.6594 | 341.1106 | 172.0092 | 309.967 | 1 | 10.74 | 10.48 | 8.14 | 2.25 | 8.009026 | 77 | 195 | 17 | 10.4 | 9.8 | 10 | 7.5 | 7.2 | 8.2 | 4.4 | 7 | 8.8 | 6.8 | 58 | 63 |  | 87 | 58 | 63 | 58 | 58 | 58 | 58 | 700 | 2.666667 | 21.33333 | 24 | 565.97 | 0 | 565.97 | 0 | 16 | 73.5564 | 31.47789 | 159.387 | 45.80078 | 21.85584 | -2.526363 | 224.5172 | 91.39065 | 8.609353 | 0.3713116 | 2.9 | 1.533333 | 1.1 | 0.1166667 | 0 | 52 | 63040.88 | 4278.222 | 7.850098 | 8.018472 | 420.4574 | 335.9562 | 99.62224 | 3.692 | 0 | 0.9330069 | 42.966 | 21620 | 12 | 27.66667 | 49.66667 | 144 | 20 | 211 | 247 | 3.6 | 1.9 | 1.4 | 0.2 | 24 | 11.75 | 1.6 | 54.7 | 175 | 0 | 16 | 18 | 16 | 22 | 6 | 569.1124 | 454.9958 | 424.6075 | 430.7406 | 1.261918 | 85.65408 | -232.6452 | 634.3408 | 30 | -0.04166667 | 652.0955 | 17.5 | 17.50706 | 12.91005 | 30.41711 | 25.05219 | 16.68182 | 32.58221 | 194.7463 | 179 | 203 | 297.2561 | 292 | 304 | 298.0455 | 294 | 304 | 299.3846 | 297 | 303 | 2.924125 | 2.1 | 5 | 1.429287 | 1.1 | 1.9 | 1.031588 | 0.8 | 1.4 | 0.1141667 | 0 | 0.2 | 908.9419 | 898.7339 | 919.0083 | 5.815193 | 2.688585 | 10.51093 | 54.74761 | 56.26418 | 33.82726 | 548.90625 | 1.334081 | 0.7938195 | 0.6879508 | 0.7592881 | 73.25433 | 204.0118 | 192.6812 | 350.0057 | 2.9 | 3 | 4.4 | 4.5 | 4.3 | 4.5 | 109 | 290 | 12
2021-04-14 | 50.97 | 9.77 | 1.6 | 0.96 | 2.16 | 634 | 552.2212 | 1 | 49996.47 | 9.383333 | 898.3601 | 909.5727 | 2155.382 | 298.0988 | 41.66667 | 758 | 680.4346 | 611.4068 | 25786.8 | 250 | 8.74393 | 36.81306 | 911.6293 | 915.7689 | 899.7733 | 899.6777 | 920.0265 | 915.8039 | 904.3296 |  | 909.732 | 911.2506 | 17.39 | 5.6 | 29.493 | 580.91 | 419.39 | 19.12259 | -15.58 | 1.866624 | 33 | 2 | 1.855347 | 0.9 | 1.9 | 5.3265 | 71 | 180 | 7881 | 19 | 47 | 7.166667 | 0 | 2 | 2 | 2 | 47.66667 | 43 | 0 | 29 | 45 | 53 | 2.3 | 0.9 | 0.25 | 466.0455 | 338.1432 | 307.8006 | 304.8022 | 0 | 10.68 | 10.53 | 7.35 | 1.83 | 8.056469 | 82 | 178 | 16 | 11.8 | 11 |  | 7 | 8.1 | 8.4 | 4.8 | 7.2 | 9 | 7.4 | 58 | 73 | 51 | 87 | 58 | 66 | 58 | 58 | 58 | 56 | 700 | 0 | 24 | 24 | 342.64 | 368.18 | 710.82 | 0 | 21 | 80.4012 | 31.26319 | 160.3075 | 47.37731 | 23.22113 | -2.33543 | 228.5705 | 90.86247 | 9.137534 | 0.6646633 | 2.666667 | 1.283333 | 0.9666667 | 0.08333333 | 0 | 45 | 62809.03 | 4257.323 | 7.850098 | 8.163231 | 419.1344 | 322.8537 | 99.63698 | 7.789 | 0 | 0.8710114 | 45.207 | 10030 | 13 | 25 | 47.66667 | 161 | 20 | 210 | 248 | 2.9 | 1.3 | 1 | 0.1 | 26 | 10.66667 | 1.3 | 55.6 | 148 | 0 | 17 | 18 | 16 | 18 | 6 | 572.8344 | 453.5298 | 425.9161 | 429.1486 | 0.1995124 | 76.19924 | -249.1883 | 634.3164 | 34 | -0.04166667 | 652.045 | 17.5 | 19.41197 | 13.40505 | 32.81702 | 25.27928 | 16.50025 | 33.80133 | 195.2009 | 152 | 200 | 297.4348 | 293 | 302 | 298.1738 | 286 | 311 | 299.3418 | 288 | 304 | 2.585314 | 1.3 | 3.1 | 1.273831 | 1.1 | 1.4 | 0.9394607 | 0.7 | 1.1 | 0.09587732 | 0 | 0.2 | 909.7562 | 895.4962 | 926.1684 | 6.13494 | 3.021091 | 11.21215 | 55.41228 | 56.65326 | 33.68459 | 517.109375 | 1.356266 | 0.7795163 | 0.6819065 | 0.7319628 | 86.90551 | 212.746 | 187.0234 | 348.1166 | 2.9 | 3 | 4.4 | 4.5 | 4.2 | 4.3 | 392 | 382 | 488
2021-04-15 | 49.09 | 10.07 | 1.59 | 1.15 | 3.14 | 639 | 538.2168 | 1 | 50010.97 | 9.45 | 896.0643 | 909.5785 | 2172.789 | 296.5991 | 41.66667 | 730 | 673.9925 | 615.3757 | 25711.4 | 250 | 9.421012 | 42.46172 | 911.3968 | 913.5515 | 903.2531 | 897.3374 | 920.601 | 917.2437 | 903.6658 |  | 908.335 | 910.4788 | 17.143 | 0 | 29.50049 | 579.463 | 521.61 | 19.13239 | -15.04 | 12.86804 | 53 | 3 | 1.89607 | 1 | 1.9 | 16.218 | 65 | 178 | 7881 | 20 | 51 | 8.333333 | 0 | 2 | 2 | 2 | 47.16667 | 43.83333 | 0 | 30 | 47 | 51 | 2.3 | 2 | 1.75 | 454.0565 | 335.3004 | 305.6644 | 303.3111 | 0 | 10.6 | 10.25 | 7.69 | 2.35 | 8.079404 | 90 | 180 | 16 | 12 | 11 |  | 7 | 7.2 | 7.8 | 4.6 | 7 | 9.2 | 9.4 | 50 | 57 | 72 | 75 | 50 | 54 | 50 | 50 | 50 | 52 | 700 | 0 | 24 | 24 | 0 | 667.66 | 667.66 | 0 | 20 | 87.5568 | 30.35298 | 159.759 | 46.58559 | 22.37123 | -2.79195 | 225.9239 | 91.33368 | 8.666318 | 0.7779197 | 2.1 | 1.233333 | 0.8833333 | 0.1 | 0 | 54 | 62627.83 | 4246.921 | 7.850098 | 8.06871 | 419.4561 | 305.8867 | 99.65607 | 12.117 | 0 | 0.8422798 | 44.46 | 11370 | 14 | 23 | 46.66667 | 160 | 20 | 215 | 242 | 2.2 | 1.3 | 1 | 0.2 | 28 | 10.5 | 2.3 | 54.85667 | 147 | 0 | 17 | 20 | 17 | 22 | 6 | 566.8237 | 453.0061 | 426.2468 | 430.015 | -0.02948982 | 64.75308 | -247.9147 | 634.6295 | 43 | -0.04166667 | 652.3189 | 17.5 | 23.57797 | 12.93409 | 36.51206 | 25.78859 | 17.45999 | 33.67163 | 196.0475 | 179 | 200 | 297.688 | 289 | 309 | 298.1123 | 283 | 309 | 299.3839 | 293 | 314 | 2.043117 | 1.2 | 2.4 | 1.166682 | 0.9 | 1.4 | 0.894691 | 0.7 | 1.1 | 0.07675347 | 0 | 0.2 | 910.484 | 894.5072 | 920.7767 | 5.934423 | 3.532532 | 25.16759 | 54.73152 | 56.13448 | 32.58221 | 483.90625 | 1.288863 | 0.7842847 | 0.68516 | 0.7348317 | 68.46381 | 228.5074 | 184.8674 | 352.5375 | 3 | 3 | 4.4 | 4.5 | 4.3 | 4.3 | 370 | 317 | 425
2021-04-16 | 50.52 | 10.13 | 1.6 | 1.11 | 2.58 | 602 | 523.6976 | 0.9923611 | 45194.24 | 9.583333 | 872.5603 | 911.1871 | 2200.108 | 289.3689 | 83.97481 | 835 | 650.374 | 632.7567 | 25711.4 | 250 | 6.777549 | 29.49907 | 910.0067 | 911.8268 | 907.1318 | 903.1338 | 918.4321 | 917.4849 | 910.2933 |  | 903.4724 | 907.0916 | 18.143 | 0 | 28.09658 | 547.903 | 475.6 | 19.12365 | -15 | 8.647397 | 39 | 3 | 1.65578 | 1 | 1.5 | 4.811924 | 85 | 177 | 7881 | 22 | 54 | 5.583333 | 0 | 2 | 2 | 2 | 50 | 49.66667 | 0 | 30 | 44 | 46 | 2.4 | 0.7 | 0.5 | 432.4881 | 331.0373 | 298.5721 | 296.3611 | 0 | 10.5 | 10.18 | 7.86 | 8.67 | 8.103683 |  |  |  | 10.2 | 9.6 | 9.8 | 7.5 | 7.2 | 8.4 | 4.4 | 6.6 | 8.6 | 6.8 | 44 | 44 | 66 | 66 | 44 | 51 | 44 | 44 | 44 | 44 | 700 | 5.666667 | 18.15 | 23.81667 | 0 | 707.67 | 707.67 | 0 | 21 | 81.0276 | 29.59176 | 157.2311 | 44.72286 | 20.92365 | -2.72703 | 220.1506 | 91.73447 | 8.265532 | 0.7789245 | 1.733333 | 1.066667 | 0.8 | 0.05 | 0 | 60 | 62050.35 | 4083.501 | 7.850098 | 7.86252 | 418.2256 | 280.4289 | 99.6847 | 15.755 | 0 | 0.8699296 | 40.725 | 12020 | 15 | 28.33333 | 48.66667 | 183 | 21 | 213 | 245 | 1.9 | 1.1 | 0.9 | 0.1 | 30 | 10.5 | 2.6 | 54.5 | 147 | 0 | 17 | 18 | 18 | 20 | 0 | 537.097 | 450.196 | 422.5454 | 428.6755 | -1.514698 | 55.96788 | -250.2662 | 632.8878 | 15 | -0.04930556 | 650.6141 | 17.5 | 24.03017 | 11.70771 | 35.73787 | 25.94264 | 18.19925 | 33.23068 | 196.6875 | 188 | 211 | 297.9222 | 281 | 318 | 298.5461 | 280 | 319 | 299.426 | 294 | 318 | 1.81358 | 1.4 | 2.3 | 1.049168 | 0.8 | 1.3 | 0.7950382 | 0.5 | 0.9 | 0.06307407 | 0 | 0.2 | 909.9596 | 868.1379 | 923.3815 | 6.956425 | 3.319194 | 20.67114 | 54.38658 | 56.09557 | 31.9986 | 530 | 1.297059 | 0.7819382 | 0.682747 | 0.7467917 | 106.7053 | 232.1019 | 188.1529 | 358.3814 | 3 | 3 | 4.3 | 4.5 | 4.2 | 4.3 | 400 | 340 | 488
2021-04-17 | 49.77 | 9.88 | 1.59 | 1.19 | 3.24 | 639 | 531.9392 | 1 | 50057.97 | 9.45 | 889.7236 | 907.167 | 2169.36 | 296.172 | 0 | 730 | 681.7295 | 575.4427 | 25259 | 250 | 9.197372 | 32.53503 | 902.7768 | 909.6476 | 908.9599 | 893.6508 | 915.366 | 917.6694 | 902.0986 |  | 897.913 | 901.6131 | 18.105 | 0 | 29.5319 | 580.425 | 225.6 | 8.49 | -15.32 | #VALUE! | 36 | 2 | 2.183284 | 1.1 | 3.1 | 9.679435 | 80 | 148 | 7881 | 22 | 57 | 5.5 | 0 | 2 | 2 | 2 | 48.83333 | 44.66667 | 148.97 | 29 | 46 | 54 | 2.3 | 2.9 | 1.75 | 450.556 | 336.8376 | 305.4135 | 305.3542 | 0 | 10.9 | 10.37 | 7.94 | 3.02 | 8.145673 | 82 | 172 | 15 | 9.8 | 8.8 | 10 | 6.8 | 6.2 | 6.8 | 4 | 6 | 7.8 | 6 | 44 | 44 | 66 | 66 | 44 | 46 | 44 | 44 | 44 | 44 | 700 | 7.666667 | 16.33333 | 24 | 0 | 270.98 | 270.98 | 0 | 8 | 47.9592 | 31.29737 | 161.029 | 49.38375 | 26.0626 | -2.212613 | 234.2628 | 89.81913 | 10.18087 | 0.8449589 | 2.133333 | 1.416667 | 1.016667 | 0.1 | 0 | 50 | 63204.74 | 4121.99 | 7.850098 | 8.366528 | 420.9464 | 353.0027 | 99.60306 | 8.217 | 0 | 0.8324557 | 32.508 | 0 | 15 | 26.66667 | 49.33333 | 203 | 20 | 209 | 235 | 2.6 | 2.7 | 1.2 | 0.1 | 32 | 10.5 | 3 | 55.13333 | 175 | 0 | 15 | 18 | 17 | 24 | 10 | 575.253 | 454.1873 | 426.3615 | 430.2839 | -0.1307597 | 50.49877 | -278.4157 | 633.2484 | 24 | -0.04930556 | 650.997 | 17.5 | 16.8354 | 14.16324 | 30.99864 | 23.00444 | 12.98558 | 32.68597 | 195.9835 | 193 | 199 | 297.6864 | 294 | 302 | 297.9394 | 292 | 302 | 299.3599 | 295 | 308 | 2.193308 | 1.7 | 3 | 1.238164 | 1 | 1.5 | 1.020147 | 0.9 | 1.3 | 0.1182627 | 0 | 0.2 | 905.651 | 896.9115 | 917.3177 | 6.86586 | 4.50493 | 9.820827 | 55.04805 | 56.61435 | 33.51601 | 552.03125 | 1.284742 | 0.7937769 | 0.699492 | 0.7745917 | 113.0438 | 218.0032 | 189.8214 | 365.0982 | 2.9 | 3 | 4.4 | 4.5 | 4.2 | 4.3 | 411 | 341 | 500
2021-04-18 | 50.64 | 9.92 | 1.62 | 1.22 | 2.82 | 639 | 589.5316 | 1 | 50021.09 | 9.541667 | 883.3382 | 905.816 | 2177.393 | 297.0255 | 0 | 719 | 678.2744 | 614.7459 | 25937.6 | 250 | 9.749027 | 37.8947 | 899.8192 | 905.8972 | 909.7427 | 893.6317 | 913.0214 | 916.8835 | 901.716 |  | 894.365 | 898.4581 | 18.163 | 0 | 29.53434 | 580.483 | 340.2 | 13.97459 | -15.97 | #VALUE! | 36 | 2 | 1.935738 | 1 | 1.3 | 16.218 | 73 | 173 | 7881 | 23 | 61 | 6 | 0 | 2 | 2 | 2 | 51.16667 | 46.66667 | 0 | 29 | 46 | 55 | 2.4 | 1.3 | 1.25 | 452.0034 | 337.1049 | 306.6011 | 305.9007 | 0 | 11.1 | 10.8 | 7.9 | 2.2 | 8.144089 | 83 | 172 | 15 | 9.8 | 9.4 | 10 | 7 | 6.4 | 6.8 | 4 | 6 | 8 | 6 | 42 | 42 | 52 | 66 | 42 | 42 | 42 | 42 | 42 | 42 | 700 | 8.833333 | 15.16667 | 24 | 0 | 0 | 0 | 0 | 0 | 51.5316 | 29.83503 | 160.3421 | 49.09435 | 25.26709 | -1.995386 | 232.7081 | 89.99962 | 10.00038 | 0.8066947 | 1.85 | 1.15 | 0.95 | 0.1333333 | 0 | 47 | 63263.19 | 4152.008 | 7.850098 | 8.311004 | 419.8321 | 348.1023 | 99.60857 | 10.458 | 0 | 0.9225847 | 22.05 | 0 | 15 | 24.33333 | 47.33333 | 204 | 20 | 208 | 235 | 2.1 | 1.5 | 1.1 | 0.2 | 34 | 9.583333 | 4.4 | 54.96667 | 148 | 0 | 16 | 19 | 19 | 17 | 9 | 569.987 | 452.0149 | 424.4043 | 428.2743 | -0.02570376 | 42.00215 | -288.3018 | 633.5688 | 33 | -0.04930556 | 651.3405 | 17.5 | 22.11624 | 14.11034 | 36.22658 | 19.50588 | 9.795116 | 30.84433 | 196.446 | 162 | 199 | 297.366 | 223 | 337 | 297.9162 | 233 | 302 | 299.3541 | 294 | 302 | 1.791862 | 1.1 | 2.4 | 1.359082 | 0 | 3.2 | 0.9260128 | 0.8 | 1.1 | 0.1039109 | 0 | 0.2 | 903.9778 | 892.4945 | 916.0424 | 6.926375 | 4.463101 | 9.510511 | 55.01369 | 55.99183 | 33.37334 | 788.046875 | 1.269431 | 0.6390293 | 0.6910301 | 0.7693701 | 121.053 | 125.1287 | 194.4094 | 364.4891 | 2.9 | 3 | 4.4 | 4.5 | 4.2 | 4.3 | 413 | 360 | 478
2021-04-19 | 49.79 | 10.11 | 1.75 | 1.16 | 2.84 | 640 | 561.5012 | 0.9993056 | 50040.44 | 9.416667 | 889.4712 | 901.6784 | 2149.915 | 295.0394 | 166.7825 | 646 | 672.1568 | 530.4846 | 25862.2 | 250 | 11.06587 | 44.32357 | 898.1942 | 903.3233 | 902.8245 | 888.491 | 910.1211 | 912.3622 | 896.4329 |  | 894.956 | 896.8873 | 16.984 | 0 | 29.53271 | 580.184 | 90.63 | 19.04 | -15.39 | 0.07479246 | 33 | 3 | 1.54493 |  |  | 16.218 | 65 | 171 | 7881 | 24 | 64 | 5.833333 | 0 | 2 | 2 | 2 | 47.66667 | 43.33333 | 0 | 24 | 45 | 52 | 2.4 | 0.7 | 0.25 | 450.4963 | 335.1971 | 304.2774 | 301.5749 | 0 | 11.02 | 10.7 | 7.4 | 2.99 | 8.133996 | 79 | 182 | 69 | 11 | 10 |  | 7.5 | 7.2 | 7.8 | 4.6 | 7 | 9 | 7 | 42 | 73 | 1 | 63 | 42 | 43 | 42 | 42 | 42 | 42 | 700 | 23.98333 | 0 | 23.98333 | 0 | 815.54 | 815.54 | 0 | 24 | 21.9612 | 29.76396 | 160.2454 | 48.35371 | 24.36437 | -2.586537 | 230.3769 | 90.54687 | 9.453131 | 0.8262939 | 1.85 | 1.85 | 0.85 | 0.08333333 | 0 | 55 | 63166.57 | 4143.86 | 7.850098 | 8.227748 | 420.4096 | 321.0031 | 99.63906 | 12.284 | 0 | 0.877345625 | 20.556 | 10790 | 16 | 30.33333 | 48 | 176 | 20 | 210 | 234 | 2 | 2.7 | 1 | 0.1 | 36 | 11.66667 | 4.6 | 54.76667 | 147 | 0 | 17 | 19 | 18 | 24 | 7 | 567.6408 | 452.6212 | 424.3121 | 430.2604 | 0.6726467 | 50.14057 | -283.0279 | 633.9314 | 43 | -0.05 | 651.6622 | 17.5 | 22.89444 | 13.61752 | 36.51195 | 19.93222 | 10.94938 | 29.96241 | 194.9115 | 113 | 208 | 296.5578 | 175 | 333 | 297.52 | 212 | 381 | 299.1415 | 244 | 337 | 2.03848 | 0.6 | 3.2 | 1.657407 | 0 | 3.4 | 0.9367963 | 0.3 | 2.6 | 0.108853 | 0 | 0.3 | 900.5292 | 886.677 | 923.2153 | 6.779661 | 3.839925 | 9.517002 | 54.75383 | 55.79728 | 33.10098 | 563.515625 | 1.260018 | 0.6438397 | 0.694041 | 0.7922149 | 130.0615 | 81.32441 | 196.3999 | 360.7623 | 2.9 | 3 | 4.4 | 4.5 | 4.2 | 4.3 | 388 | 347 | 288
2021-04-20 | 50.65 | 9.4 | 1.79 | 1.49 | 2.46 | 633 | 543.526 | 1 | 50051.51 | 9.533333 | 873.6004 | 902.4975 | 2131.857 | 295.5612 | 0 | 668 | 659.8068 | 503.4601 | 25560.6 | 250 | 8.968201 | 34.65991 | 897.6558 | 899.7099 | 906.3227 | 893.3975 | 907.121 | 912.2173 | 901.0583 |  | 890.6286 | 893.6446 | 17.886 | 0 | 29.5363 | 574.926 | 0.1 | 19.04 | -9.59 | -0.2427238 | 36 | 2 | 2.359966 | 0.8 | 1.5 | 12.29269 | 59 | 170 | 7881 | 25 | 67 | 5.5 | 0 | 2 | 2 | 2 | 52 | 50.5 | 0 | 24 | 49 | 52 | 2.6 | 1 | 0.75 | 448.1919 | 334.0066 | 305.4643 | 302.8373 | 0 | 10.78 | 10.58 | 7.35 | 2.07 | 8.118424 | 78 | 195 | 65 | 10.6 | 10.6 |  | 6.5 | 7.2 | 7.6 | 4.3 | 6.8 | 9 | 7.2 | 46 | 50 | 51 | 45 | 46 | 38 | 46 | 46 | 46 | 44 | 700 | 3.583333 | 20.41667 | 24 | 602.95 | 0 | 602.95 | 0 | 17 | 3.576 | 31.04036 | 159.8896 | 47.96894 | 23.60751 | -2.591183 | 228.8749 | 90.81755 | 9.182452 | 0.8559447 | 3.083333 | 1.433333 | 1.066667 | 0.1333333 | 0 | 64 | 63260.07 | 4133.005 | 7.850098 | 8.174103 | 419.9211 | 299.394 | 99.66337 | 11.537 | 0 | 0.8586509 | 19.809 | 10790 | 17 | 31 | 49.33333 | 195 | 20 | 205 | 185 | 3.5 | 1.8 | 1.2 | 0.2 | 38 | 13.25 | 4.7 | 55.4 | 147 | 0 | 17 | 19 | 16 | 26 | 11 | 564.0727 | 453.3134 | 424.2601 | 430.4778 | -0.06030802 | 52.04064 | -278.6915 | 633.8847 | 46 | -0.05 | 651.6233 | 17.5 | 17.71746 | 13.23798 | 30.95543 | 19.39196 | 11.39036 | 31.54466 | 193.8097 | 68 | 214 | 297.3402 | 263 | 321 | 297.4352 | 184 | 336 | 299.2567 | 258 | 315 | 3.155177 | 0.9 | 6.1 | 1.386837 | 0 | 2.2 | 1.033174 | 0.3 | 1.9 | 0.1318785 | 0 | 0.3 | 900.9489 | 881.6015625 | 914.9792 | 6.143603 | 4.220602 | 9.553846 | 55.48006 | 56.53654 | 33.36036 | 507.109375 | 1.3316 | 0.6257238 | 0.6998896 | 0.8792283 | 202.0943 | 30.30713 | 199.027 | 350.6975 | 2.8 | 3 | 4.4 | 4.5 | 4.2 | 4.3 | 403 | 404 | 473
2021-04-21 | 51.06 | 8.72 | 1.74 | 1.45 | 2.5 | 633 | 548.4236 | 0.9993056 | 50047.2 | 9.558333 | 866.0547 | 901.067 | 2134.146 | 295.3667 | 0 | 660 | 656.6197 | 550.2761 | 25711.4 | 250 | 8.578751 | 31.07581 | 895.4393 | 898.9668 | 904.0935 | 893.0119 | 904.7571 | 910.6027 | 900.5976 |  | 891.488 | 893.6192 | 17.886 | 0 | 29.55223 | 574.926 | 125.5 | 19.04 | -9.87 | -0.52054 | 36 | 2 | 1.708129 |  |  | 5.918402 | 55 | 168 | 7881 | 26 | 70 | 6.083333 | 0 | 2 | 2 | 2 | 52 | 49.66667 | 0 | 28 | 43 | 53 | 2.4 | 0.9 | 0.25 | 446.1245 | 333.7849 | 306.0653 | 303.3275 | 0 | 10.95 | 10.7 | 7.3 | 1.7 | 8.132242 | 76 | 188 | 69 | 10.2 | 9.8 | 10 | 6.8 | 6.8 | 6.4 | 4.2 | 6.2 | 8.2 | 6.4 | 52 | 60 | 78 | 74 | 50 | 84 | 52 | 52 | 52 | 52 | 700 | 0 | 23.98333 | 23.98333 | 397.25 | 309.56 | 706.81 | 0 | 21 | 14.6136 | 31.42825 | 159.5207 | 47.58161 | 23.08963 | -2.780316 | 227.4117 | 91.06936 | 8.93064 | 0.8265817 | 2.616667 | 1.55 | 1.016667 | 0.1333333 | 0 | 60 | 63162.22 | 4138.976 | 7.850098 | 8.121845 | 420.4482 | 306.2862 | 99.65562 | 12.206 | 0 | 0.866388 | 28.773 | 21170 | 19 | 32.66667 | 49 | 190 | 25 | 205 | 130 | 3.2 | 1.8 | 1.2 | 0.2 | 40 | 11 | 3.5 | 55.93333 | 147 | 0 | 15 | 18 | 16 | 27 | 7 | 562.8043 | 453.5313 | 425.5363 | 431.3661 | -0.181495 | 50.04809 | -280.4961 | 633.8635 | 49 | -0.05069444 | 651.6097 | 17.5 | 16.2232 | 13.06373 | 29.28693 | 17.52073 | 12.49274 | 25.3583 | 195.1508 | 186 | 198 | 296.8994 | 292 | 302 | 297.9422 | 294 | 302 | 299.2542 | 297 | 302 | 2.653155 | 2 | 3.4 | 1.661201 | 1.1 | 2.5 | 1.024992 | 0.8 | 1.3 | 0.1287523 | 0 | 0.2 | 899.2046 | 886.2222 | 909.9548 | 5.456548 | 2.640042 | 8.334432 | 55.93194 | 56.87373 | 33.96992 | 531.953125 | 1.280593 | 0.7320795 | 0.6948493 | 0.9072296 | 160.6463 | 109.3513 | 200.202 | 328.9834 | 3 | 3 | 4.5 | 4.5 | 4.2 | 4.3 | 405 | 404 | 486
2021-04-22 | 49.39 | 8.31 | 1.84 | 1.42 | 2.48 | 564 | 475.9332 | 0.9965278 | 46055.77 | 9.475 | 850.5902 | 903.3521 | 2045.4 | 283.8786 | 0 | 574 | 606.4363 | 402.1536 | 25560.6 | 250 | 9.967682 | 35.4493 | 900.0132 | 898.5916 | 904.7275 | 896.5687 | 908.2995 | 911.3959 | 903.8686 |  | 893.0729 | 895.0319 | 16.983 | 0 | 26.41188 | 513.303 | 0 | 19.04 | -9.23 | -0.8380322 | 53 | 3 | 1.336211 | 2 | 3.1 | 8.169246 | 86 | 165 | 7881 | 27 | 74 | 6.333333 | 0 | 2 | 2 | 2 | 52 | 51 | 116.42 | 27 | 51 | 60 | 2.7 | 1 | 0.25 | 423.7974 | 323.5163 | 294.1696 | 291.6993 | 0 | 10.74 | 10.7 | 7.85 | 2.6 | 8.134554 | 75 | 184 | 67 | 10.1 | 9.6 | 9.8 | 6.5 | 6.8 | 5.9 | 3.9 | 6.6 | 8.7 | 6.5 | 56 | 56 | 84 | 96 | 56 | 56 | 56 | 56 | 56 | 56 | 700 | 0 | 23.91667 | 23.91667 | 0 | 609.43 | 609.43 | 0 | 18 | 2.5032 | 29.68431 | 157.8304 | 45.02339 | 21.31012 | -2.503126 | 221.6607 | 91.51542 | 8.484583 | 0.6841524 | 2.083333 | 1.5 | 0.8666667 | 0.1 | 0 | 38 | 58204.39 | 3565.059 | 7.850098 | 7.916455 | 420.6017 | 228.4786 | 99.74313 | 3.735 | 0 | 0.8438532 | 25.038 | 0 | 19 | 31.33333 | 49 | 127 | 19 | 201 | 118 | 2.4 | 1.6 | 1 | 0.1 | 42 | 9.683333 | 4 | 54.39 | 147 | 0 | 20 | 22 | 22 | 19 | 0 | 504.498 | 449.815 | 421.1647 | 422.7357 | 0.4962736 | 65.31432 | -208.3882 | 630.7803 | -17 | -0.05416667 | 648.4946 | 17.5 | 23.68472 | 10.69723 | 34.38195 | 23.13195 | 13.80263 | 30.40336 | 196.3328 | 193 | 199 | 297.3108 | 292 | 302 | 298.2065 | 294 | 303 | 299.2968 | 297 | 302 | 1.992963 | 1.6 | 2.6 | 1.446748 | 1.1 | 1.7 | 0.8378785 | 0.6 | 1.1 | 0.09645718 | 0 | 0.2 | 901.8617 | 858.6119 | 912.6492 | 5.578339 | 3.145752 | 10.89003 | 54.41964 | 56.57545 | 32.36174 | 503.59375 | 1.247965 | 0.7874727 | 0.6815589 | 0.8952407 | 130.2214 | 155.6903 | 195.8297 | 323.2694 | 3 | 3 | 4.4 | 4.6 | 4.2 | 4.3 | 415 | 408 | 483
2021-04-23 | 51.68 | 8.39 | 1.82 | 1.23 | 2.54 | 558 | 487.85 | 1 | 45720.37 | 9.483333 | 848.0812 | 903.0317 | 2007.211 | 281.7299 | 0 | 626 | 598.2843 | 497.8227 | 25711.4 | 250 | 7.267503 | 24.59583 | 897.3565 | 897.1634 | 904.3913 | 898.0494 | 907.9907 | 910.9679 | 905.303 |  | 892.9178 | 894.9751 | 15.929 | 0 | 25.96126 | 506.969 | 194.6 | 26.24577 | -9.95 | -1.195196 | 63 | 3 | 1.354028 | 1.7 | 1.8 | 4.969992 | 80 | 164 | 7881 | 28 | 78 | 5.5 | 0 | 2 | 2 | 2 | 51.66667 | 51.66667 | 0 | 28 | 47 | 54 | 2.4 | 1.2 | 0.25 | 408.9707 | 322.6291 | 291.3405 | 288.1275 | 0 | 10.67 | 10.52 | 7.85 | 2.12 | 8.149143 | 75 | 180 | 64 | 11 | 9.6 | 8 | 7.2 | 7.8 | 8.2 | 4.8 | 7 | 9 | 6.8 | 58 | 58 | 87 |  | 58 | 58 | 58 | 58 | 58 | 58 | 700 | 0 | 24 | 24 | 0 | 414.55 | 414.55 | 0 | 13 | 0.3 | 28.63564 | 159.3587 | 45.31561 | 21.53195 | -3.807246 | 222.399 | 92.03022 | 7.969777 | 0.6423706 | 1.966667 | 1.566667 | 0.8666667 | 0.1333333 | 0 | 80 | 56993.64 | 3423.483 | 7.850098 | 7.942822 | 421.2133 | 295.8696 | 99.66733 | 13.838 | 0 | 0.8742832 | 22.05 | 10850 | 20 | 31.33333 | 50 | 130 | 20 | 198 | 115 | 2.1 | 1.7 | 0.9 | 0.2 | 45 | 10.5 | 4.4 | 54.2 | 147 | 0 | 20 | 23 | 23 | 21 | 4 | 500.7203 | 448.3494 | 420.7704 | 421.8501 | 1.241298 | 91.17498 | -162.1728 | 627.6085 | -89 | -0.05416667 | 645.2449 | 17.5 | 28.92879 | 10.81225 | 39.74104 | 24.18387 | 17.52484 | 30.74057 | 196.3957 | 194 | 199 | 296.9641 | 292 | 301 | 298.287 | 293 | 303 | 299.303 | 297 | 302 | 1.948716 | 1.7 | 2.3 | 1.580241 | 1.4 | 1.8 | 0.9034306 | 0.7 | 1.1 | 0.1274803 | 0 | 0.2 | 901.0364 | 887.5276 | 910.9658 | 5.638496 | 3.796427 | 8.44182 | 54.1132 | 54.83754 | 30.53306 | 546.171875 | 1.23626 | 0.7900434 | 0.6778654 | 0.9687537 | 45.1841 | 134.7 | 186.14 | 275.4052 | 3 | 3 | 4.5 | 4.5 | 4.2 | 4.3 | 406 | 278 | 78
2021-04-24 | 51.4 | 8.32 | 1.81 | 1.2 | 2.5 | 557 | 433.1376 | 1 | 46357.38 | 9.541667 | 855.7669 | 886.625 | 1997.157 | 285.1094 | 0 | 703 | 600.288 | 495.919 | 25636 | 250 | 8.413473 | 31.20727 | 879.7253 | 884.1085 | 889.3148 | 878.794 | 891.5642 | 896.2685 | 886.5998 |  | 879.0233 | 880.6618 | 15.929 | 0 | 25.95866 | 506.089 | 213.8 | 34.87 | -9.37 | -1.433296 | 57 | 4.5 | 1.456022 | 0.9 | 1.9 | 4.433678 | 76 | 161 | 7881 | 29 | 81 | 5 | 0 | 2 | 2 | 2 | 52.16667 | 51.33333 | 541.5 | 28 | 45 | 53 | 2.4 | 0.9 | 0.25 | 426.9271 | 324.5082 | 294.1696 | 291.3871 | 0 | 10.93 | 10.69 | 7.83 | 2.71 | 8.096782 | 76 | 180 | 58 | 11 | 9.8 | 7 | 7 | 7.8 | 8 | 4.6 | 7.2 | 8.8 | 6.8 | 54 | 54 | 81 |  | 54 | 54 | 54 | 54 | 54 | 54 | 700 | 0 | 24 | 24 | 0 | 308.09 | 308.09 | 0 | 9 | 13.0476 | 29.68215 | 159.6176 | 45.98363 | 21.57047 | -3.470962 | 223.7007 | 91.90905 | 8.090949 | 0.6715783 | 2 | 1.55 | 0.8333333 | 0.08333333 | 0 | 44 | 57068.11 | 3383.844 | 7.850098 | 7.989311 | 420.0837 | 316.3441 | 99.6443 | 9.7918 | 0 | 0.7776259 | 22.4982 | 10240 | 21 | 31.33333 | 50.66667 | 116 | 16 | 185 | 121 | 2.3 | 1.7 | 0.9 | 0.1 | 47 | 11.16667 | 4.34 | 54.56667 | 147 | 0 | 19 | 21 | 22 | 22 | 8 | 499.4571 | 449.9985 | 421.6696 | 421.8336 | 1.212484 | 77.41511 | -176.0337 | 624.6598 | -162 | -0.05416667 | 642.225 | 17.5 | 25.07562 | 10.74201 | 35.81763 | 23.0691 | 14.89207 | 32.36174 | 196.0861 | 193 | 199 | 297.0785 | 292 | 302 | 298.3504 | 294 | 303 | 299.3611 | 297 | 302 | 2.110097 | 1.7 | 2.5 | 1.575935 | 1.4 | 1.8 | 0.8659433 | 0.8 | 1 | 0.08130787 | 0 | 0.2 | 884.9538 | 872.2068 | 896.6986 | 5.442243 | 3.385891 | 7.487603 | 54.62251 | 55.99183 | 31.07777 | 430 | 1.244204 | 0.7891865 | 0.6795852 | 0.9190314 | 27.14449 | 141.1209 | 192.4181 | 274.4581 | 3 | 3 | 4.5 | 4.7 | 4.3 | 4.3 | 397 | 408 | 76
2021-04-25 | 52.13 | 8.12 | 1.61 | 1.33 | 2.26 | 557 | 536.68 | 1 | 45121.63 | 9.616667 | 852.8514 | 882.3944 | 1987.658 | 285.3762 | 0 | 701 | 593.0534 | 560.1588 | 25560.6 | 250 | 6.74564 | 28.9663 | 880.6358 | 878.5828 | 881.7438 | 878.0759 | 885.152 | 889.0589 | 883.5115 |  | 875.2469 | 876.5111 | 15.998 | 0 | 25.96842 | 506.158 | 287.3 | 34.87 | -9.69 | -1.71107 | 43 | 3 | 1.39918 | 0.9 | 1.4 | 3.920033 | 71 | 161 | 7881 | 30 | 85 | 6 | 0 | 2 | 2 | 2 | 52.33333 | 52 | 184.05 | 28 | 46 | 48 | 2.4 | 3.1 | 1.75 | 422.8828 | 324.3479 | 294.7529 | 290.842 | 0 | 10.82 | 10.75 | 7.4 | 3.7 | 8.111341 | 78 | 176 | 56 | 9.8 | 9.4 | 8 | 7.1 | 7.8 | 8 | 4.3 | 6.4 | 8.4 | 6.9 | 50 | 50 | 75 |  | 50 | 50 | 50 | 50 | 50 | 50 | 700 | 0 | 24 | 24 | 0 | 0 | 0 | 0 | 0 | 25.68 | 30.61866 | 158.0631 | 44.62076 | 20.32408 | -3.902893 | 219.1051 | 92.50534 | 7.494663 | 0.757391 | 2.183333 | 1.616667 | 0.8833333 | 0.08333333 | 0 | 45 | 57053.02 | 3412.591 | 7.850098 | 7.825182 | 420.0424 | 299.6323 | 99.6631 | 14.6412 | 0 | 0.9635189 | 7.857 | 0 | 21 | 30.66667 | 49.66667 | 117 | 16 | 185 | 117 | 2.2 | 1.7 | 0.9 | 0.1 | 49 | 11.16667 | 6.3 | 55.3 | 174 | 0 | 18 | 20 | 22 | 21 | 4 | 492.0075 | 448.7839 | 420.0144 | 422.5466 | 0.02910579 | 82.27296 | -174.6457 | 621.9476 | -235 | -0.05416667 | 639.4499 | 17.5 | 20.3937 | 10.266 | 30.6597 | 21.55825 | 15.64429 | 30.04022 | 195.9722 | 193 | 198 | 297.127 | 293 | 302 | 298.3031 | 295 | 302 | 299.3503 | 296 | 302 | 2.183142 | 2 | 2.5 | 1.581909 | 1.4 | 1.8 | 0.865191 | 0.8 | 0.9 | 0.09399421 | 0 | 0.2 | 881.2287 | 871.2157 | 891.6041 | 4.771462 | 2.984674 | 7.622735 | 55.39444 | 56.39388 | 33.52897 | 438.90625 | 1.241526 | 0.7912133 | 0.6820315 | 0.89724 | 35.14624 | 139.3945 | 195.8017 | 284.2259 | 2.9 | 3 | 4.5 | 4.6 | 4.2 | 4.3 | 406 | 408 | 78
2021-04-26 | 52.32 | 8.06 | 1.58 | 1.4 | 2 | 556 | 457.9928 | 1 | 45426.26 | 9.475 | 850.106 | 884.5108 | 2000.715 | 286.2221 | 0 | 715 | 586.3504 | 560.7926 | 25937.6 | 250 | 4.90815 | 17.61971 | 883.7407 | 882.0213 | 880.8196 | 881.4819 | 888.0752 | 888.9407 | 886.4962 |  | 877.1878 | 877.1994 | 17.291 | 0 | 25.96436 | 506.571 | 298.7 | 34.87 | -9.19 | -2.028514 | 36 | 2 | 1.430924 | 1.1 | 2.4 | 3.777803 | 73 | 159 | 7881 | 31 | 88 | 5.666667 | 0 | 2 | 2 | 2 | 52 | 51.66667 | 55.49 | 28 | 47 | 48 | 2.4 | 1.5 | 0.75 | 421.0648 | 324.5484 | 296.0092 | 293.1707 | 0 | 10.75 | 10.6 | 7.07 | 4.26 | 8.014231 | 77 | 175 | 54 | 11 | 9.6 | 8 | 7 | 7.8 | 8.2 | 4.8 | 7 | 9 | 6.8 | 38 | 38 | 57 |  | 38 | 38 |  | 38 | 38 | 38 | 700 | 0 | 24 | 24 | 0 | 815.06 | 815.06 | 0 | 24 | 17.9328 | 30.81836 | 157.855 | 44.27348 | 19.78969 | -3.65817 | 218.26 | 92.60904 | 7.390962 | 0.7529391 | 2.083333 | 1.4 | 0.7833333 | 0.05 | 0 | 43 | 56769.21 | 3389.087 | 7.850098 | 7.795001 | 419.482 | 287.841 | 99.67636 | 12.069 | 0 | 0.8237281 | 17.568 | 21780 | 23 | 31 | 50 | 150 | 17 | 186 | 118 | 2.2 | 1.5 | 0.9 | 0.1 | 52 | 11 | 7.8 | 55.56667 | 174 | 0 | 14 | 22 | 21 | 20 | 6 | 487.0103 | 448.2295 | 419.3642 | 421.4204 | -0.2238089 | 70.02476 | -187.8915 | 619.4058 | -309 | -0.05416667 | 636.9 | 17.5 | 19.51388 | 10.15385 | 29.66773 | 24.42656 | 17.44703 | 32.59518 | 195.0469 | 97 | 280 | 294.7156 | 197 | 336 | 296.0369 | 225 | 324 | 299.1232 | 282 | 306 | 2.074175 | 0.4 | 5.3 | 1.384454 | 0.3 | 2.3 | 0.7545891 | 0.1 | 1.3 | 0.04194329 | 0 | 0.2 | 883.1854 | 874.2538 | 891.5865 | 3.941017 | 2.955953 | 5.566861 | 55.41832 | 56.32903 | 32.3747 | 423.59375 | 1.232331 | 0.8007778 | 0.6788399 | 0.8547824 | 44.83911 | 166.825 | 197.9454 | 303.6746 | 3 | 3 | 4.5 | 4.6 | 4.2 | 4.3 | 413 | 404 | 505
2021-04-27 | 52.28 | 8.04 | 1.66 | 1.39 | 2.84 | 553 | 485.0692 | 0.9951389 | 43023.73 | 9.541667 | 852.5555 | 893.9999 | 2003.118 | 284.0686 | 0 | 734 | 587.8267 | 579.2123 | 25485.2 | 250 | 7.563741 | 27.13308 | 892.7979 | 889.7079 | 893.687 | 889.9962 | 896.1427 | 900.173 | 895.4947 |  | 884.9716 | 886.041 | 17.291 | 0 | 25.97846 | 503.931 | 356.59 | 34.87 | -9.05 | -2.306267 | 48 | 3.5 | 1.482359 | 0.7 | 2.1 | 4.740187 | 70 | 159 | 7881 | 32 | 91 | 5.5 | 0 | 2 | 2 | 2 | 52 | 51.33333 | 542.1 | 28 | 47 | 51 | 2.4 | 1.1 | 0.25 | 410.1339 | 324.1763 | 293.8163 | 290.5741 | 0 | 10.68 | 10.52 | 7.6 | 3.67 | 7.992 | 78 | 150 | 56 | 11 | 9.8 | 7 | 7.2 | 7.8 | 8 | 4.6 | 7.2 | 8.8 | 6.8 | 46 | 46 | 69 |  | 46 | 46 | 84 | 46 | 46 | 46 | 700 | 0 | 23.88333 | 23.88333 | 0 | 600.24 | 600.24 | 0 | 17 | 27.8292 | 29.13679 | 158.4455 | 45.0652 | 20.83805 | -3.596236 | 220.7525 | 92.18953 | 7.810473 | 0.6433385 | 1.75 | 1.233333 | 0.65 | 0.03333333 | 0 | 43 | 56644.33 | 3382.516 | 7.850098 | 7.884017 | 420.2624 | 326.2908 | 99.63311 | 15.967 | 0 | 0.8771595 | 1.601 | 0 | 23 | 30.33333 | 49.33333 | 120 | 16 | 198 | 236 | 1.9 | 1.4 | 0.8 | 0.1 | 55 | 12 | 8 | 54.6 | 174 | 0 | 21 | 22 | 23 | 23 | 2 | 495.3363 | 448.9662 | 420.9776 | 423.085 | -0.2688568 | 70.2797 | -190.2051 | 617.0527 | -386 | -0.05902778 | 634.5425 | 17.5 | 26.40543 | 10.78346 | 37.18889 | 25.3605 | 19.89822 | 31.70029 | 196.5086 | 130 | 220 | 297.6608 | 277 | 317 | 298.0822 | 239 | 318 | 299.4272 | 290 | 315 | 1.728355 | 0.3 | 3.5 | 1.216405 | 0.9 | 1.5 | 0.691037 | 0.3 | 0.9 | 0.03270833 | 0 | 0.2 | 892.89 | 838.8412 | 907.6119 | 4.745391 | 2.994391 | 15.32106 | 54.61939 | 55.61571 | 31.24637 | 488.359375 | 1.230656 | 0.8060238 | 0.6765717 | 0.8419501 | 51.25611 | 158.152 | 197.698 | 318.9963 | 3 | 3 | 4.5 | 4.6 | 4.3 | 4.3 | 406 | 392 | 473
2021-04-28 | 51.85 | 8.21 | 1.69 | 1.14 | 2.7 | 542 | 495.0416 | 0.9791667 | 44003.81 | 9.458333 | 847.7279 | 890.5848 | 1977.045 | 283.4565 | 0 | 674 | 581.4682 | 580.5143 | 25711.4 | 250 | 8.144577 | 31.90977 | 891.3785 | 886.5007 | 884.1705 | 891.9867 | 891.9425 | 891.9186 | 896.1964 |  | 882.3654 | 881.044 | 18.052 | 0 | 25.88827 | 495.012 | 304.48 | 34.87 | -9.19 | -2.623687 | 49 | 3 | 1.462904 | 1.1 | 2.4 | 9.112066 | 65 | 156 | 7881 | 34 | 95 | 5.666667 | 0 | 2 | 2 | 2 | 52.33333 | 51.33333 | 157.9 | 28 | 46 | 48 | 2.4 | 0.9 | 0.25 | 403.9225 | 323.1745 | 292.7066 | 290.2741 | 0 | 10.7 | 10.6 | 8.1 | 1.85 | 7.999602 | 75 | 171 | 37 | 9.8 | 9.6 | 8 | 7 | 7.4 | 8.2 | 5.6 | 6.6 | 7.8 | 6.6 | 44 | 44 | 66 |  | 44 | 44 | 44 | 44 | 44 | 44 | 700 | 0 | 23.5 | 23.5 | 0 | 707.51 | 707.51 | 0 | 21 | 27.5316 | 29.12438 | 156.1487 | 43.57219 | 20.70006 | -3.558695 | 216.8623 | 92.09573 | 7.904265 | 0.5309953 | 1.633333 | 1.133333 | 0.7166667 | 0.06666667 | 0 | 60 | 56023.04 | 3353.42 | 7.850098 | 7.745081 | 422.383 | 331.7939 | 99.62692 | 1.806 | 0 | 0.9133609 | 10.845 | 11050 | 24 | 30.33333 | 49.66667 | 200 | 17 | 188 | 250 | 1.9 | 1.2 | 0.9 | 0.1 | 58 | 10.16667 | 5.9 | 54.1 | 174 | 0 | 20 | 22 | 22 | 20 | 0 | 483.6194 | 449.5939 | 419.6309 | 423.9211 | 0.01580625 | 57.23721 | -190.3641 | 614.825 | -474 | -0.07986111 | 632.348 | 12.5 | 26.9246 | 8.33627 | 35.26087 | 25.65023 | 17.45999 | 32.7508 | 196.7439 | 152 | 208 | 297.8905 | 294 | 313 | 291.4649 | -20 | 307 | 299.3822 | 297 | 314 | 1.661516 | 0.9 | 2.4 | 1.165815 | 0.5 | 1.6 | 0.7636389 | 0 | 2.2 | 0.04575463 | 0 | 0.2 | 888.6755 | 839.1311 | 907.3884 | 6.484177 | 3.40882 | 16.35023 | 54.25574 | 55.51195 | 31.85593 | 868.515625 | 1.245977 | 0.7844592 | 0.7745645 | 0.8337826 | 69.77578 | 164.5548 | 258.4799 | 322.6395 | 3 | 3 | 4.5 | 4.7 | 3.7 | 4.3 | 418 | 408 | 490
2021-04-29 | 52.07 | 7.99 | 1.65 | 1.11 | 2.44 | 537 | 451.582 | 0.9993056 | 45485.89 | 9.591667 | 846.0941 | 896.843 | 2028.885 | 284.0764 | 0 | 711 | 594.9383 | 550.1948 | 25636 | 250 | 11.50534 | 42.47337 | 900.2359 | 890.1539 | 884.277 | 908.3153 | 893.7277 | 891.635 | 909.5559 |  | 883.9055 | 884.0769 | 17.533 | 0 | 25.95486 | 490.093 | 379.52 | 33.11966 | 8.24 | -3.734556 | 36 | 2 | 1.657385 | 1.1 | 2.9 | 4.854779 | 82 | 155 | 7881 | 37 | 98 | 5.5 | 0 | 2 | 2 | 2 | 52 | 51.66667 | 439.85 | 29 | 46 | 49 | 2.4 | 0.8 | 0.25 | 403.2915 | 324.5948 | 294.0804 | 290.6156 | 0 | 10.78 | 10.6 | 8.6 | 6.75 | 7.985403 | 75 | 185 | 66 | 10.4 | 9.5 | 8 | 7 | 6 | 6.8 | 4 | 6.2 | 8 | 6.4 | 40 | 40 | 60 |  | 40 | 40 | 40 | 40 | 40 | 40 | 400 | 0 | 23.98333 | 23.98333 | 0 | 627.98 | 627.98 | 0 | 19 | 27.602 | 30.63195 | 158.7359 | 44.93551 | 21.03448 | -3.560864 | 221.1451 | 92.09857 | 7.901428 | 0.4801715 | 1.9 | 1.25 | 0.8666667 | 0.06666667 | 0 | 50 | 57028.41 | 3387.271 | 7.850098 | 7.898038 | 419.1799 | 325.7588 | 99.63371 | 14.178 | 0 | 0.8409348 | 7.857 | 11190 | 26 | 31 | 49 | 166 | 17 | 181 | 238 | 2.3 | 1.3 | 1 | 0.1 | 61 | 10.5 | 6.3 | 54.8 | 174 | 0 | 18 | 22 | 22 | 22 | 3 | 488.2526 | 448.4376 | 419.5636 | 421.2877 | -0.2175427 | 33.32378 | -220.8152 | 612.1487 | -567 | -0.08055556 | 629.6724 | 12.5 | 24.25885 | 6.664107 | 30.92296 | 24.00087 | 17.30436 | 32.12828 | 196.292 | 182 | 199 | 297.6545 | 292 | 319 | 298.3189 | 280 | 310 | 299.3184 | 265 | 310 | 1.892789 | 1.5 | 2.4 | 1.263963 | 1 | 1.5 | 0.8934676 | 0.7 | 1.2 | 0.05707986 | 0 | 0.2 | 893.922 | 874.953 | 906.4375 | 8.204772 | 5.172458 | 9.741367 | 55.10128 | 56.4198 | 32.43955 | 464.140625 | 1.256595 | 0.7781301 | 0.7505793 | 0.8312402 | 87.73637 | 171.9544 | 276.1874 | 303.9825 | 3 | 3 | 4.5 | 4.8 | 3.8 | 4 | 408 | 401 | 494
2021-04-30 | 52.93 | 7.95 | 1.56 | 1.37 | 3.74 | 530 | 462.1596 | 1 | 45519.53 | 9.625 | 842.0215 | 892.0785 | 2017.876 | 284.9666 | 0 | 742 | 585.1814 | 583.8557 | 25786.8 | 250 | 10.25611 | 31.91726 | 896.2773 | 882.6877 | 880.5057 | 904.3133 | 886.7616 | 888.3424 | 905.6617 |  | 879.317 | 879.8038 | 17.533 | 0 | 25.94548 | 483.933 | 474.7 | 22.10934 | 15.22 | -3.972579 | 36 | 2 | 1.545701 | 1 | 1.6 | 4.974339 | 78 | 152 | 7881 | 38 | 101 | 5.166667 | 0 | 2 | 2 | 2 | 51.33333 | 51 | 149.76 | 29 | 47 | 48 | 2.3 | 0.8 | 0.25 | 401.1151 | 324.1741 | 294.6095 | 289.2232 | 0 | 11.21 | 10.8 | 7.83 | 1.55 | 7.763362 | 75 | 160 | 56 | 10.4 | 9.6 | 7 |  | 6 | 6.8 | 3.9 | 6 | 7.8 | 6.4 | 44 | 44 | 66 |  | 44 | 44 | 44 | 44 | 44 | 44 | 400 | 0 | 24 | 24 | 0 | 510.53 | 510.53 | 0 | 15 | 25.6296 | 31.05872 | 155.3082 | 41.82264 | 17.90381 | -3.986692 | 211.048 | 93.40571 | 6.594291 | 0.3781249 | 2 | 1.233333 | 0.7666667 | 0.06666667 | 0 | 42 | 57160.36 | 3455.947 | 7.850098 | 7.537429 | 420.7701 | 281.6999 | 99.68327 | 6.067 | 0 | 0.8719992 | 14.58 | 12790 | 28 | 25 | 43.66667 | 170 | 20 | 180 | 262 | 2.2 | 2.2 | 0.8 | 0.1 | 63 | 10 | 5.4 | 55.9 | 174 | 0 | 18 | 22 | 22 | 19 | 1 | 482.6137 | 448.5001 | 419.5157 | 422.0703 | -0.1447141 | 44.05481 | -215.9163 | 605.3923 | -787 | -0.08055556 | 622.9163 | 10 | 17.087 | 5.822549 | 22.90955 | 20.86118 | 16.16306 | 28.40609 | 196.2381 | 186 | 203 | 297.9607 | 278 | 321 | 298.5183 | 211 | 312 | 299.4364 | 295 | 315 | 1.998155 | 1.6 | 2.4 | 1.011551 | 0.7 | 1.3 | 0.7721412 | 0.2 | 0.9 | 0.04312384 | 0 | 0.1 | 889.7457 | 880.9493 | 897.0966 | 8.701147 | 6.475308 | 10.7421875 | 55.81093 | 56.79592 | 33.07504 | 380.3125 | 1.358139 | 0.7522313 | 0.6957422 | 0.7260713 | 167.0778 | 225.0157 | 230.9853 | 306.2305 | 3 | 3 | 4.5 | 4.6 | 4 | 4 | 109 | 147 | 16
2021-05-01 | 0 | 0 | 0 | 0 | 0 | 592 | 511.7252 | 0.9958333 | 47478.78 | 9.608333 | 865.1895 | 900.0204 | 2042.242 | 289.9759 | 0 | 732 | 623.9044 | 623.9286 | 25636 | 250 | 10.43779 | 40.1634 | 905.8611 | 898.5532 | 889.1619 | 904.0026 | 897.7713 | 900.0312 | 904.7613 |  | 890.1401 | 887.7052 | 16.554 | 0 | 27.74505 | 537.514 | 486 | 22.03924 | -9.2 | -9.831678 | 36 | 2 | 1.661691 | 1 | 3 | 5.869336 | 76 | 151 | 7881 | 1 | 3 | 6 | 0 | 2 | 2 | 2 | 51.66667 | 47.33333 | 0 | 28 | 45 | 48 | 2.5 | 1.1 | 0.25 | 416.4677 | 331.6935 | 299.3531 | 296.1933 | 0 | 11.25 | 10.7 | 8.4 | 5.2 | 7.904523 | 85 | 140 | 55 | 10.8 | 9.8 | 10 | 6.8 | 8 | 8.6 | 4.8 | 7 | 9 | 6.6 | 44 | 44 | 66 |  | 44 | 44 | 44 | 44 | 44 | 44 | 500 | 23.9 | 0 | 23.9 | 0 | 0 | 0 | 0 | 0 | 50.7252 | 28.70937 | 161.2076 | 47.75401 | 24.08158 | -3.430869 | 229.6123 | 91.00627 | 8.993731 | 0.3357664 | 1.733333 | 0.9166667 | 0.7833333 | 0.01666667 | 0 | 47 | 58505.89 | 3686.733 | 7.850098 | 8.200439 | 420.8024 | 452.1167 | 99.49154 | 13.194 | 0 | 0.8644007 | 13.086 | 11700 | 1 | 22.66667 | 43.33333 | 207 | 18 | 196 | 298 | 1.8 | 1 | 0.9 | 0.1 | 3 | 10.91667 | 5.6 | 54.93333 | 147 | 0 | 20 | 21 | 20 | 22 | 2 | 539.6217 | 450.6422 | 424.0382 | 426.3274 | 0.9250249 | 69.00515 | -214.3098 | 594.477 | -17.67742 | 0.0280914 | 611.1003 | 7.5 | 29.16359 | 9.80922 | 38.97281 | 22.93064 | 14.6197 | 29.44364 | 196.7787 | 182 | 204 | 298.0169 | 288 | 312 | 298.4871 | 289 | 306 | 299.3078 | 292 | 306 | 1.683554 | 1.2 | 2 | 0.9162697 | 0.8 | 1.1 | 0.7415035 | 0.6 | 0.9 | 0.03321875 | 0 | 0.2 | 896.9755 | 878.335 | 909.3392 | 7.711142 | 4.515801 | 10.43086 | 54.81064 | 56.01775 | 30.28664 | 713.671875 | 1.397013 | 0.7439538 | 0.6817686 | 0.7070385 | 199.7516 | 224.9213 | 208.9628 | 325.7439 | 2.9 | 3 | 4.5 | 4.7 | 4 | 4.1 | 383 | 308 | 59
2021-05-02 | 53.05 | 8.21 | 1.5 | 1.33 | 2.48 | 625 | 625.82 | 1 | 49992.53 | 9.525 | 886.5561 | 894.6001 | 2114.343 | 298.4753 | 0 | 876 | 656.5791 | 649.4135 | 25711.4 | 250 | 8.276133 | 33.18351 | 903.754 | 893.161 | 884.7111 | 893.9078 | 893.6056 | 897.3477 | 895.7132 |  | 887.8823 | 883.6592 | 16.554 | 0 | 29.12093 | 566.554 | 454.4 | 21.44 | -9.22 | -10.66519 | 46 | 3 | 2.417373 | 1 | 3.7 | 5.874615 | 73 | 150 | 7881 | 2 | 5 | 6.416667 | 0 | 2 | 2 | 2 | 50.66667 | 45.33333 | 0 | 29 | 44 | 47 | 2.4 | 0.9 | 0.25 | 442.1935 | 338.7403 | 308.0333 | 307.8291 | 0 | 10.68 | 10.45 | 7.91 | 1.48 | 7.932678 | 81 | 153 | 53 | 10.2 | 9.4 | 8 | 7 | 6 | 6.6 | 3.8 | 6 | 8 | 6.4 | 46 | 46 | 69 |  | 46 | 46 | 46 | 46 | 46 | 46 | 700 | 24 | 0 | 24 | 0 | 0 | 0 | 0 | 0 | 65.82 | 28.91284 | 161.1404 | 49.02035 | 24.75249 | -2.624637 | 232.2886 | 90.47398 | 9.526019 | 0.3651606 | 1.7 | 0.95 | 0.85 | 0.06666667 | 0 | 47 | 61972.91 | 4030.379 | 7.850098 | 8.296021 | 419.8911 | 455.9589 | 99.48721 | 10.99373 | 0 | 1.001312 | 2.092272192 | 0 |  | 25 | 39.66667 | 148 | 19 | 208 | 308 | 2.5 | 1 | 0.9 | 0.1 | 5 | 10.16667 | 7.6 | 54.53333 | 147 | 0 | 18 | 20 | 18 | 25 | 7 | 564.3776 | 453.0716 | 424.3943 | 430.4659 | 1.161542 | 55.97913 | -256.4088 | 609.7704 | -2.354839 | 0.06034946 | 626.3589 | 12.5 | 22.59272 | 10.76563 | 33.35835 | 22.77117 | 16.62995 | 30.07912 | 196.2201 | 191 | 201 | 297.9553 | 287 | 305 | 298.3644 | 288 | 307 | 299.464 | 294 | 310 | 2.008164 | 1.3 | 3.5 | 0.9694074 | 0.8 | 1.1 | 0.873213 | 0.6 | 1.1 | 0.05813079 | 0 | 0.1 | 893.2809 | 879.7043 | 907.519 | 6.022679 | 3.906684 | 8.665113 | 54.50965 | 55.4082 | 31.2723 | 673.4375 | 1.4917 | 0.7412477 | 0.6924919 | 0.7135372 | 216.6964 | 221.6929 | 204.3881 | 330.7893 | 2.9 | 3 | 4.6 | 4.8 | 4 | 4.1 | 404 | 348 | 289
2021-05-03 | 52.48 | 8.71 | 1.52 | 1.26 | 2.28 | 625 | 578.7148 | 1 | 50039.52 | 9.508333 | 886.3489 | 906.9513 | 2209.541 | 296.4662 | 0 | 805 | 661.2201 | 663.9238 | 25636 | 250 | 9.189783 | 32.96592 | 911.1641 | 898.5122 | 904.1108 | 907.5313 | 902.5842 | 910.3103 | 914.4466 |  | 894.6019 | 891.6824 | 16.553 | 0 | 29.09928 | 566.553 | 517.2 | 21.522496 | -9.57 | -11.06206 | 36 | 2 | 1.95418 | 0.9 | 1.8 | 5.505996 | 71 | 146 | 7881 | 3 | 9 | 4 | 0 | 2 | 2 | 2 | 51.86667 | 47 | 14.99 | 27 | 43 | 45 | 2.4 | 0.8 | #N/A | 434.5513 | 335.6394 | 305.5483 | 303.1867 | 0 | 10.88 | 10.62 | 7.75 | 1.8 | 8.017977 | 75 | 170 | 70 | 9.6 | 9.2 | 8 | 7.6 | 7.2 | 6.6 | 5.4 | 7.2 | 7 | 7.4 | 42 | 42 | 63 |  | 42 | 42 | 42 | 42 | 42 | 42 | 700 | 24 | 0 | 24 | 454.48 | 283.3 | 737.78 | 0 | 22 | 42.9348 | 30.14393 | 159.9798 | 48.42866 | 24.49064 | -2.503999 | 230.3951 | 90.45699 | 9.543015 | 0.3575698 | 2.45 | 0.9833333 | 0.8166667 | 0.06666667 | 0 | 100 | 62444.59 | 4050.127 | 7.850098 | 8.228396 | 421.4925 | 450.8101 | 99.49301 | 7.644272192 | 0 | 0.92594368 | 17.568 | 23120 | 3 | 23 | 45.66667 | 151 | 21 | 209 | 310 | 3.4 | 1.1 | 1.1 | 0.1 | 6 | 9.083333 | 5.5 | 54.8 | 147 | 0 | 16 | 20 | 17 | 20 | 5 | 562.5765 | 453.1035 | 424.8353 | 430.9373 | 2.233082 | 75.18471 | -272.5174 | 614.854 | 12.96774 | 0.09260753 | 631.4307 | 12.5 | 24.31768 | 11.17336 | 35.49104 | 23.1269 | 15.26817 | 30.9351 | 195.6863 | 165 | 205 | 297.8115 | 281 | 312 | 298.2334 | 281 | 318 | 299.5328 | 292 | 314 | 2.322366 | 1.3 | 3.6 | 1.052955 | 0.8 | 1.4 | 0.9853947 | 0.6 | 1.4 | 0.05183102 | 0 | 0.2 | 904.0345 | 890.9521 | 914.2161 | 6.746664 | 4.629781 | 9.640062 | 54.64999 | 55.73243 | 32.64706 | 653.28125 | 1.486829 | 0.7477962 | 0.7070128 | 0.7054649 | 188.8565 | 207.4284 | 205.196 | 325.7549 | 2.8 | 2.9 | 4.5 | 4.8 | 4 | 4.1 | 412 | 390 | 463
2021-05-04 | 51.57 | 9.54 | 1.44 | 1.07 | 2.52 | 641 | 565.9276 | 1 | 50038.78 | 9.583333 | 888.2634 | 907.6509 | 2211.603 | 299.5841 | 0 | 794 | 672.8974 | 680.286 | 25636 | 250 | 10.93895 | 42.56583 | 912.9197 | 900.1538 | 903.046 | 911.4533 | 901.8561 | 907.7079 | 916.4196 |  | 890.387 | 883.7467 | 0 | 0 | 29.09196 | 564.08 | 475.5 | 16.07073 | -9.7 | -11.41924 | 36 | 2 | 1.896348 | 1 | 10 | 9.277588 | 84 | 147 | 7881 | 5 | 12 | 6.333333 | 0 | 2 | 2 | 2 | 52 | 46.33333 | 0 | 27 | 43 | 44 | 2.3 | 0.8 | 0.25 | 447.4342 | 337.7758 | 309.9655 | 307.4695 | 0 | 11.07 | 10.68 | 7.5 | 1.43 | 8.060417 | 85 | 155 | 65 | 10.8 | 9.6 | 7.2 |  | 7.8 | 8 | 4.6 | 7.2 | 8.8 | 6.8 | 44 | 44 | 66 | 66 | 44 | 44 | 44 | 44 | 44 | 44 | 700 | 24 | 0 | 24 | 467.31 | 74.03 | 541.34 | 0 | 16 | 43.5876 | 31.54555 | 161.3889 | 50.605 | 26.29628 | -2.095511 | 236.1947 | 89.75389 | 10.24611 | 0.3773095 | 2.966667 | 1.233333 | 0.905 | 0.08333333 | 0 | 59 | 62906.81 | 4056.666 |  | 8.435524 | 419.2851 | 497.3125 |  | 8.31 | 0 | 0.8828824 | 32.508 | 23250 | 5 | 23 | 45.66667 | 143 | 21 | 207 | 317 | 3.5 | 1.5 | 1.1 | 0.2 | 8 | 9.933333 | 4 | 55.5 | 147 | 0 | 15 | 19 | 15 | 21 | 9 | 570.6234 | 451.8432 | 426.0544 | 429.9727 | 0.6792145 | 73.74203 | -258.0731 | 621.3973 | 44.29032 | 0.1248656 | 633.8255 | 17.5 | 19.64327 | 12.17664 | 31.81991 | 23.76103 | 17.71937 | 31.36309 | 194.5 | 188 | 201 | 297.5669 | 294 | 301 | 297.9263 | 293 | 302 | 299.368 | 297 | 302 | 3.081418 | 2.4 | 4.6 | 1.212684 | 1 | 1.6 | 1.073851 | 0.9 | 1.4 | 0.08791088 | 0 | 0.2 | 902.9135 | 894.0729 | 913.255 | 8.401292 | 5.464647 | 10.40842 | 55.60886 | 57.21093 | 34.50167 | 732.34375 | 1.372005 | 0.772631 | 0.6993011 | 0.7317195 | 99.16235 | 217.1014 | 191.9215 | 331.9728 | 2.8 | 3 | 4.6 | 4.6 | 4 | 4.1 | 406 | 357 | 486
2021-05-05 | 50.11 | 9.47 | 1.5 | 0.94 | 2.66 | 643 | 566.912 | 1 | 49998.7 | 9.391667 | 882.669 | 905.889 | 2230.87 | 302.964 | 0 | 849 | 678.5805 | 676.6076 | 25711.4 | 250 | 11.57522 | 43.52306 | 910.589 | 899.0286 | 901.5415 | 909.9227 | 899.6969 | 906.2002 | 914.2442 |  | 888.3448 | 876.7402 | 0 | 0 | 29.1512 | 565.84 | 466.4 | 16.07925 | -9.08 | -12.33194 | 36 | 2 | 1.704565 | 1.9 | 18.2 | 5.438297 | 82 | 145 | 7881 | 6 | 16 | 5.416667 | 0 | 2 | 2 | 2 | 51.66667 | 50.66667 | 101.72 | 28 | 44 | 46 | 2.4 | 1 | 0.25 | 448.6806 | 339.0614 | 311.6028 | 310.6443 | 0 | 10.7 | 10.4 | 7.83 | 1.68 | 8.052019 | 72 | 167 | 70 | 10 | 9.4 | 7 | 8 | 6 | 6.6 | 3.8 | 5.8 | 7.6 | 6.2 | 44 | 44 | 66 | 66 | 44 | 44 | 44 | 44 | 44 | 44 | 700 | 3.166667 | 20.83333 | 24 | 488.38 | 0 | 488.38 | 0 | 14 | 56.532 | 32.58851 | 160.7197 | 50.19055 | 26.15732 | -2.12393 | 234.9436 | 89.77057 | 10.22943 | 0.3712693 | 2.55 | 1.333333 | 1.116667 | 0.08333333 | 0 | 55 | 63244.83 | 4074.477 |  | 8.390844 | 419.8569 | 501.9855 |  | 11.647 | 0 | 0.8816672 | 31.761 | 10900 | 6 | 23.66667 | 45 | 145 | 20 | 205 | 290 | 3 | 1.5 | 1.2 | 0.1 | 10 | 10 | 3.1 | 56.55667 | 174 | 0 | 13 | 18 | 12 | 22 | 8 | 568.4281 | 451.5462 | 425.2173 | 429.5989 | 0.4229531 | 65.25194 | -260.307 | 625.7214 | 77.6129 | 0.1571237 | 635.6619 | 17.5 | 14.79676 | 12.10922 | 26.90598 | 20.6291 | 15.74803 | 26.70712 | 195.4108 | 185 | 207 | 297.6625 | 291 | 312 | 297.7801 | 292 | 322 | 299.3521 | 295 | 302 | 2.473051 | 2 | 3.3 | 1.333791 | 1.1 | 1.6 | 1.095513 | 1 | 1.4 | 0.08833796 | 0 | 0.2 | 900.7669 | 893.0584 | 907.2477 | 8.881883 | 7.557088 | 10.73287 | 56.5479 | 57.41844 | 34.17743 | 800.859375 | 1.25733 | 0.7822822 | 0.6986417 | 0.7351288 | 60.20294 | 208.9029 | 197.3301 | 328.3074 | 2.8 | 3 | 4.5 | 4.7 | 4 | 4.2 | 404 | 380 | 543
2021-05-06 | 51.79 | 9.31 | 1.54 | 0.87 | 2.56 | 637 | 588.676 | 1 | 50127.5 | 9.491667 | 882.4815 | 907.5945 | 2245.494 | 299.1108 | 0 | 750 | 679.0544 | 672.3637 | 25636 | 250 | 13.40972 | 52.66621 | 912.6807 | 901.3488 | 903.2379 | 910.0261 | 902.6161 | 908.6113 | 914.6408 |  | 891.7489 | 869.809 | 0 | 5 | 29.12565 | 565.56 | 538.4 | 16.07071 | -9.33 | -12.88744 | 39 | 3 | 1.921004 | 0.9 | 2.7 | 5.539845 | 78 | 143 | 7881 | 7 | 19 | 6 | 0 | 2 | 2 | 2 | 51 | 49.66667 | 113.28 | 28 | 44 | 45 | 2.4 | 0.6 | 0.25 | 454.0359 | 337.2672 | 310.2866 | 306.5393 | 0 | 10.67 | 10.42 | 7.94 | 2.22 | 8.029363 | 88 | 149 | 59 | 8.8 | 8.6 | 10 | 7.8 | 5.5 | 6.4 | 6.6 | 7.4 | 8.2 | 9 | 44 | 44 | 66 | 66 | 44 | 44 | 44 | 44 | 44 | 44 | 700 | 0 | 24 | 24 | 434.86 | 107.25 | 542.11 | 0 | 16 | 58.566 | 31.99213 | 161.1123 | 50.52804 | 26.29832 | -2.258305 | 235.6804 | 89.79974 | 10.20026 | 0.371589 | 2.133333 | 1.133333 | 0.9 | 0.06666667 | 0 | 47 | 63351.16 | 4083.032 |  | 8.417156 | 419.6887 | 503.0818 |  | 24.346 | 0 | 0.9241381 | 18.315 | 0 | 6 | 25 | 44 | 154 | 20 | 205 | 254 | 2.3 | 1.2 | 1 | 0.1 | 12 | 9.5 | 4.9 | 56.06667 | 174 | 0 | 14 | 18 | 12 | 22 | 9 | 580.9288 | 451.2793 | 425.2624 | 430.0079 | 1.045498 | 65.23637 | -266.0888 | 627.6025 | 104.9355 | 0.1893817 | 635.8851 | 17.5 | 16.80349 | 11.11542 | 27.91891 | 20.03852 | 15.19036 | 26.70712 | 196.2388 | 194 | 198 | 297.6534 | 294 | 301 | 298.2751 | 294 | 303 | 299.3563 | 296 | 306 | 2.082404 | 1.8 | 2.4 | 1.168921 | 1.1 | 1.4 | 0.8920591 | 0.8 | 1.1 | 0.03014583 | 0 | 0.1 | 901.2811 | 891.9989 | 908.1637 | 9.719766 | 7.855496 | 11.29342 | 56.28974 | 57.17202 | 33.63272 | 744.375 | 1.266969 | 0.7688211 | 0.6790862 | 0.7158542 | 91.71988 | 234.7521 | 203.1423 | 336.1966 | 2.7 | 2.9 | 4.5 | 4.7 | 4 | 4.2 | 406 | 378 | 509
2021-05-07 | 51.08 | 9.36 | 1.51 | 0.8 | 2.6 | 634 | 565.8612 | 1 | 50072.27 | 9.558333 | 900.3692 | 896.7106 | 2228.047 | 299.6447 | 0 | 857 | 686.6632 | 666.4713 | 25937.6 | 250 | 5.790673 | 20.05696 | 904.7 | 897.189 | 891.9295 | 890.2032 | 895.1234 | 901.1715 | 896.6572 |  | 885.9427 | 855.431 | 0 | 5 | 29.37874 | 562.92 | 519.733 | 16.06637 | -1.3 | -13.04615 | 46 | 3 | 2.517247 | 1.1 | 26 | 5.811884 | 73 | 142 | 7881 | 8 | 22 | 6.583333 | 0 | 2 | 2 | 2 | 51.66667 | 45 | 0 | 28 | 43 | 46 | 2.3 | 1.1 | 0.25 | 457.4649 | 339.2028 | 310.8342 | 307.4515 | 0 | 10.74 | 10.53 | 7.35 | 3.84 | 8.02855 | 83 | 183 | 47 | 10 | 9.5 | 10.5 | 7.5 | 7.8 | 8.2 | 4.5 | 8 | 9 | 6.2 | 46 | 46 | 69 | 69 | 46 | 46 | 46 | 46 | 46 | 46 | 700 | 10.46667 | 13.53333 | 24 | 505.3 | 175.63 | 680.93 | 0 | 21 | 24.9312 | 31.27995 | 161.2752 | 50.73607 | 26.69903 | -1.985519 | 236.7248 | 89.56023 | 10.43977 | 0.379188 | 2.05 | 1.166667 | 0.9166667 | 0.03333333 | 0 | 60 | 63813.33 | 4106.684 |  | 8.454456 | 421.0399 | 533.6594 |  | 13.457 | 0 | 0.8925256 | 25.038 | 20180 | 7 | 23.33333 | 44.83333 | 180 | 21 | 205 | 285 | 2.3 | 1.2 | 1 | 0.1 | 15 | 9.5 | 5.3 | 55.73333 | 174 | 0 | 16 | 18 | 12 | 23 | 12 | 578.62 | 453.786 | 424.9809 | 430.9966 | 0.8805408 | 61.61221 | -270.538 | 628.517 | 129.2581 | 0.2216398 | 635.6156 | 17.5 | 19.76603 | 11.67377 | 31.4398 | 18.84299 | 13.42653 | 25.13782 | 196.2366 | 190 | 207 | 297.6395 | 289 | 303 | 298.3162 | 289 | 303 | 299.3311 | 296 | 306 | 2.027882 | 1.7 | 2.5 | 1.148368 | 1 | 1.3 | 0.9072662 | 0.8 | 1 | 0.02611111 | 0 | 0.1 | 890.2302 | 879.7512 | 897.047 | 9.703301 | 7.917345 | 11.66332 | 55.82145 | 56.5495 | 34.1904 | 809.921875 | 1.276834 | 0.7663601 | 0.6851667 | 0.7147158 | 111.4949 | 242.5441 | 202.8651 | 342.5144 | 2.7 | 2.8 | 4.5 | 4.7 | 4 | 4.2 | 408 | 350 | 486
2021-05-08 | 49.81 | 9.55 | 1.43 | 0.74 | 2.26 | 633 | 537.9416 | 1 | 50124.5 | 9.5 | 906.4643 | 896.9797 | 2236.289 | 301.1685 | 0 | 815 | 689.4979 | 622.4725 | 25485.2 | 250 | 6.739246 | 26.18774 | 904.45 | 897.2501 | 892.8316 | 890.2928 | 895.0798 | 901.6942 | 897.2591 |  | 885.8784 | 844.3668 | 0 | 5.32 | 29.32633 | 562.36 | 655.767 | 16.07068 | -1.35 | -13.7603 | 39 | 3 | 1.948871 | 1.1 | 1.3 | 5.319978 | 68 | 140 | 7881 | 10 | 26 | 5.166667 | 0 | 2 | 2 | 2 | 51.66667 | 44.66667 | 26.91 | 27 | 44 | 50 | 2.3 | 0.6 | 0.25 | 459.9519 | 339.7988 | 311.8953 | 308.3666 | 0 | 10.75 | 10.53 | 7.85 | 1.95 | 8.035219 |  |  |  | 10.2 | 9 | 10 | 7.8 | 6.2 | 7 | 4 | 6 | 8 | 6.6 | 44 | 44 | 66 | 68 | 44 | 44 | 44 | 44 | 44 | 44 | 700 | 10.11667 | 13.88333 | 24 | 87.67 | 236.37 | 324.04 | 0 | 10 | 17.9016 | 32.20916 | 160.5347 | 49.88861 | 25.49342 | -2.01852 | 233.8982 | 89.96363 | 10.03637 | 0.3807134 | 2.083333 | 1.55 | 1 | 0.03333333 | 0 | 50 | 64639.46 | 4241.778 |  | 8.353508 | 420.8068 | 490.4857 |  | 4.482 | 0 | 0.8498288 | 20.556 | 0 | 7 | 21.33333 | 45 | 139 | 20 | 211 | 305 | 2.3 | 1.9 | 1.1 | 0.1 | 16 | 9.5 | 4.6 | 55.96333 | 147 | 0 | 12 | 18 | 11 | 20 | 8 | 582.1547 | 453.4906 | 425.2745 | 430.8574 | 0.9706154 | 71.9479 | -261.4296 | 629.0776 | 152.5806 | 0.2538978 | 635.2885 | 17.5 | 17.32701 | 11.46932 | 28.79633 | 21.77308 | 17.30436 | 29.0805 | 196.1677 | 184 | 206 | 296.956 | 276 | 307 | 298.2574 | 287 | 313 | 299.3484 | 292 | 304 | 2.10216 | 1.6 | 2.6 | 1.571681 | 1.1 | 2 | 0.9885938 | 0.8 | 1.2 | 0.01441551 | 0 | 0.1 | 889.1989 | 876.8008 | 900.2211 | 11.74533 | 9.652398 | 14.28663 | 56.01877 | 56.89968 | 33.82726 | 765 | 1.240667 | 0.839721 | 0.6930776 | 0.716669 | 102.7007 | 103.8788 | 207.694 | 337.569 | 2.7 | 2.8 | 4.5 | 4.9 | 4.1 | 4.3 | 410 | 339 | 485
2021-05-09 | 51.95 | 9.59 | 1.51 | 0.71 | 2 | 641 | 587.1648 | 0.9993056 | 50124.58 | 9.508333 | 904.2903 | 899.4777 | 2218.294 | 300.0959 | 0 | 779 | 690.8695 | 640.1302 | 25711.4 | 250 | 6.451955 | 20.75061 | 906.9111 | 900.7871 | 899.0942 | 889.7323 | 896.1883 | 905.9258 | 897.7053 |  | 889.0312 | 820.2294 | 0 | 0 | 29.46445 | 564.08 | 550.4 | 16.92409 | -1.53 | -14.038 | 123 | 8 | 1.782514 | 1.7 | 3.7 | 5.615308 | 63 | 138 | 7881 | 11 | 29 | 6 | 0 | 2 | 2 | 2 | 51 | 44 | 0 | 25 | 44 | 45 | 2.5 | 1 | 0.25 | 461.4788 | 340.4496 | 310.8662 | 304.6625 | 0 | 10.8 | 10.6 | 7.53 | 3.4 | 8.044895 | 97 | 180 | 44 | 10 | 9.8 | 8 | 8.2 | 6.2 | 6.8 | 4 | 6 | 8.4 | 6.8 | 44 | 44 | 66 | 64 | 44 | 44 | 44 | 44 | 44 | 44 | 700 | 11 | 12.98333 | 23.98333 | 0 | 0 | 0 | 0 | 0 | 20.1648 | 32.05786 | 161.1646 | 50.66692 | 26.13623 | -1.921952 | 236.0458 | 89.7417 | 10.2583 | 0.3822973 | 2.016667 | 1.5 | 0.9666667 | 0.03333333 | 0 | 48 | 64840.66 | 4269.28 |  | 8.430206 | 419.4363 | 494.1464 |  | -6.723 | 0 | 0.9160137 | 27.279 | 0 | 7 | 28.66667 | 45.66667 | 154 | 25 | 211 | 310 | 2.2 | 1.8 | 1.1 | 0.2 | 19 | 10.58333 | 3.7 | 56.23333 | 147 | 0 | 13 | 18 | 11 | 20 | 9 | 586.4835 | 451.3385 | 425.1575 | 429.3738 | 1.392732 | 82.52531 | -235.942 | 630.4516 | 183.9032 | 0.2854615 | 635.9725 | 17.5 | 17.86375 | 11.75853 | 29.62228 | 22.12598 | 15.69616 | 30.7665 | 196.0547 | 188 | 205 | 297.0492 | 283 | 312 | 298.019 | 286 | 318 | 299.3884 | 291 | 309 | 2.119763 | 1.5 | 2.5 | 1.470306 | 1.2 | 1.9 | 0.9959549 | 0.7 | 1.3 | 0.05496528 | 0 | 0.2 | 894.3016 | 883.8284 | 906.5255 | 10.50408 | 4.536736 | 16.33738 | 56.07179 | 56.95155 | 33.9829 | 721.875 | 1.230414 | 0.8975699 | 0.6825416 | 0.7254698 | 100.2137 | 190.7968 | 197.3882 | 339.629 | 2.7 | 2.9 | 4.6 | 4.8 | 4 | 4.3 | 404 | 296 | 426
2021-05-10 | 50.31 | 9.4 | 1.48 | 0.76 | 1.98 | 640 | 550.8436 | 1 | 50143.7 | 9.541667 | 898.7138 | 900.3199 | 2207.34 | 300.0533 | 0 | 780 | 690.2353 | 629.8147 | 25711.4 | 250 | 7.619667 | 25.93524 | 905.5317 | 901.9389 | 903.4327 | 889.8275 | 895.7843 | 907.7614 | 897.9629 |  | 889.6035 |  | 0 | 0 | 29.40902 | 563.2 | 433.15 | 26.32 | -1.53 | -14.39504 | 66 | 4 | 1.619227 | 1 | 4.6 | 4.646713 | 57 | 137 | 7881 | 12 | 32 | 6 | 0 | 2 | 2 | 2 | 51 | 44.33333 | 0 | 24 | 46 | 47 | 2.6 | 0.6 | 0.25 | 460.6824 | 340.7985 | 311.8733 | 301.705 | 0 | 10.72 | 10.6 | 7.7 | 1.57 | 8.032216 | 84 | 187 | 43 | 9.8 | 8.5 |  | 8 | 5.8 | 6.4 | 3.8 | 6 | 7.8 | 6.2 | 36 | 36 | 54 | 54 | 36 | 36 | 36 | 36 | 36 | 36 | 700 | 0 | 24 | 24 | 0 | 1019.38 | 1019.38 | 2 | 28 | 20.4636 | 32.28366 | 159.9828 | 49.58062 | 25.31225 | -2.157124 | 232.7186 | 90.05016 | 9.949842 | 0.3739821 | 3.4 | 1.583333 | 1.05 | 0.1166667 | 0 | 53 | 64704.62 | 4267.524 |  | 8.311377 | 420.8051 | 491.1113 |  | 10.458 | 0 | 0.860693125 | 16.821 | 0 | 7 | 25.33333 | 44.33333 | 141 | 21 | 215 | 317 | 4.8 | 1.9 | 1.2 | 0.2 | 21 | 11.91667 | 5.1 | 56.13333 | 147 | 0 | 10 | 16 | 10 | 31 | 7 | 581.6144 | 452.553 | 424.66 | 430.7921 | 0.5709288 | 70.52935 | -258.6271 | 631.4069 | 214.2258 | 0.3177195 | 636.3754 | 17.5 | 14.89855 | 11.64948 | 26.54803 | 20.12546 | 14.55485 | 26.79789 | 193.6819 | 177 | 210 | 297.178 | 285 | 313 | 297.6784 | 283 | 312 | 299.3557 | 291 | 314 | 3.538475 | 2.2 | 4.8 | 1.55646 | 1.1 | 2.2 | 1.021918 | 0.8 | 1.3 | 0.05172801 | 0 | 0.2 | 899.2733 | 875.796 | 909.3236 | 6.217535 | 4.127258 | 11.26765 | 56.17696 | 57.00344 | 34.08666 | 754.6875 | 1.345661 | 0.9022905 | 0.6908613 | 0.7327588 | 141.8736 | 218.3724 | 208.7814 | 335.6462 | 2.7 | 2.8 | 4.6 | 4.8 | 4 | 4.2 | 404 | 359 | 490
2021-05-11 | 51.55 | 9.6 | 1.44 | 0.84 | 2.256 | 622 | 564.3252 | 1 | 50136.26 | 9.516667 | 877.1849 | 898.8612 | 2211.724 | 297.8427 | 0 | 756 | 680.5895 | 634.329 | 25334.4 | 250 | 7.059692 | 25.0106 | 903.9596 | 888.8033 | 903.5224 | 894.3063 | 892.9082 | 907.088 | 901.4407 |  | 891.1715 |  | 17.428 | 1.18 | 29.44255 | 565.968 | 377.887 | 26.32219 | -1.23 | -9.930539 | 53 | 3 | 2.190056 | 0.9 | 5.5 | 5.838281 | 70 | 147 | 7881 | 13 | 35 | 5.666667 | 0 | 2 | 2 | 2 | 51.66667 | 45 | 0 | 28 | 44 | 47 | 2.3 | 0.7 | 0.25 | 451.2812 | 340.0314 | 309.2775 | 301.167 | 0 | 10.9 | 10.57 | 7.06 | 2.31 | 8.068054 | 93 | 175 | 48 | 10 | 9 | 10 | 8 | 5 | 6.6 | 3.8 | 5.8 | 7.6 | 6 | 44 | 44 | 66 | 66 | 44 | 44 | 44 | 44 | 44 | 44 | 700 | 0 | 24 | 24 | 235.97 | 334.9 | 570.87 | 0 | 16 | 23.4552 | 32.4945 | 160.7773 | 50.44337 | 25.44593 | -2.170619 | 234.496 | 90.07433 | 9.925674 | 0.3809784 | 2.966667 | 1.35 | 1.133333 | 0.08333333 | 0 | 52 | 64359.16 | 4218.249 |  | 8.374858 | 418.9371 | 445.2818 |  | -10.458 | 0 | 0.9072752 | 27.279 | 0 | 8 | 23.33333 | 44.33333 | 176 | 22 | 206 | 311 | 3.7 | 1.5 | 1.3 | 0.1 | 23 | 10.08333 | 3.7 | 56.06667 | 134 | 0 | 13 | 19 | 11 | 20 | 5 | 576.9116 | 452.1233 | 426.058 | 431.6174 | 0.4247513 | 58.35453 | -278.6595 | 630.5514 | 226.5484 | 0.3499776 | 636.6531 | 17.5 | 12.19057 | 12.11061 | 24.30118 | 19.26823 | 15.15145 | 26.68117 | 195.0581 | 190 | 200 | 297.3471 | 293 | 307 | 297.8261 | 293 | 302 | 299.3507 | 294 | 310 | 2.777174 | 2.1 | 3.8 | 1.318696 | 1.1 | 1.6 | 1.158694 | 0.9 | 1.5 | 0.08031134 | 0 | 0.2 | 898.5484 | 887.2224 | 910.531 | 6.141845 | 3.016899 | 9.585808 | 56.14808 | 57.06827 | 34.59246 | 4012.1875 | 1.298958 | 0.8578763 | 0.6969263 | 0.7335197 | 64.36005 | 246.9113 | 211.2849 | 333.8796 | 2.6 | 3.2 | 4.7 | 4.9 | 4.1 | 4.2 | 404 | 337 | 464
2021-05-12 | 51 | 9.31 | 1.38 | 0.96 | 2.52 | 621 | 557.2012 | 1 | 50134 | 9.558333 | 874.7534 | 896.1038 | 2203.403 | 294.3743 | 0 | 725 | 676.0342 | 655.3976 | 26013 | 250 | 6.992742 | 26.01806 | 901.1019 | 890.0109 | 900.7268 | 888.0505 | 890.9245 | 905.9234 | 895.9888 |  | 892.9168 |  | 17.428 | 5 | 29.56689 | 568.908 | 520.887 | 26.3211 | -1.65 | -10.32721 | 43 | 4 | 1.859548 | 1.2 | 3 | 16.218 | 64 | 133 | 7881 | 14 | 38 | 5.5 | 0 | 2 | 2 | 2 | 51.33333 | 45.66667 | 0 | 27 | 42 | 45 | 2.4 | 3.3 | 1.75 | 460.8665 | 341.1095 | 305.4261 | 299.4936 | 0 | 10.7 | 10.55 | 7.3 | 1.7 | 8.074337 | 88 | 132 | 45 | 10 | 9.2 | 7 | 8.4 | 6.2 | 6.8 | 4 | 6 | 8 | 6.4 | 42 | 42 | 66 | 66 | 42 | 42 | 42 | 42 | 42 | 42 | 700 | 6.5 | 17.5 | 24 | 199.06 | 470.02 | 669.08 | 0 | 20 | 24.1212 | 32.85504 | 160.4132 | 49.90201 | 25.62295 | -2.026255 | 233.9119 | 89.91215 | 10.08785 | 0.3840674 | 2.466667 | 1.416667 | 1.2 | 0.1 | 0 | 54 | 64198.43 | 4228.803 |  | 8.353996 | 420.2334 | 423.221 |  | 10.458 | 0 | 0.8972644 | 16.821 | 0 | 8 | 23.66667 | 44 | 169 | 23 | 210 | 311 | 2.8 | 1.6 | 1.4 | 0.2 | 25 | 8.5 | 5.1 | 56.03333 | 147 | 0 | 12 | 18 | 8 | 20 | 0 | 578.1624 | 450.528 | 425.4742 | 430.1007 | 1.018172 | 68.76931 | -273.7654 | 629.7551 | 237.871 | 0.3822357 | 636.801 | 17.5 | 9.66517 | 12.27317 | 21.93834 | 17.37928 | 12.71321 | 26.12348 | 195.4083 | 193 | 198 | 297.3753 | 293 | 301 | 297.639 | 294 | 302 | 299.3904 | 296 | 303 | 2.482071 | 1.5 | 3.2 | 1.409935 | 1 | 1.6 | 1.26666 | 0.9 | 1.5 | 0.1132512 | 0 | 0.2 | 895.982 | 886.196 | 904.6763 | 5.607467 | 3.660439 | 8.691742 | 55.60777 | 56.82187 | 35.70782 | 635.625 | 1.25138 | 0.8793532 | 0.7022183 | 0.732526 | 71.39429 | 231.9037 | 206.5179 | 330.4228 | 3 | 3.2 | 4.7 | 4.9 | 4.1 | 4.2 | 356 | 276 | 335
2021-05-13 | 50.58 | 9.32 | 1.4 | 1.04 | 3.04 | 603 | 543.774 | 0.9791667 | 49182.8 | 9.575 | 886.118 | 896.3465 | 2160.828 | 289.1729 | 0 | 815 | 655.167 | 658.3639 | 25334.4 | 250 | 8.728935 | 30.62482 | 901.3734 | 890.3686 | 900.8081 | 888.0993 | 890.7776 | 905.9058 | 897.0924 |  | 889.7628 |  | 17.797 | 6.84 | 29.43996 | 555.277 | 493.016 | 26.32338 | -1.93 | -17.60764 | 69 | 4 | 1.625172 | 1.2 | 2.6 | 8.729472 | 56 | 130 | 7881 | 16 | 41 | 6.166667 | 0 | 2 | 2 | 2 | 50.33333 | 44.66667 | 20.52 | 27 | 41 | 42 | 2.3 | 1.8 | 1.25 | 465.6069 | 334.7519 | 300.5606 | 304.5073 | 0 | 10.84 | 10.58 | 7.11 | 1.44 | 8.047926 | 86 | 186 | 42 | 10 | 9 | 10 | 8 | 5 | 6.6 | 3.8 | 5.8 | 7.6 | 6 | 44 | 44 | 69 | 60 | 42 | 42 | 42 | 42 | 42 | 44 | 700 | 0 | 23.5 | 23.5 | 0 | 648.02 | 648.02 | 0 | 20 | 17.754 | 30.97048 | 155.8064 | 45.97942 | 24.32433 | -2.489567 | 223.6206 | 90.2358 | 9.764199 | 0.4554594 | 2 | 1.233333 | 1.316667 | 0.08333333 | 0 | 65 | 62508.52 | 4034.295 |  | 7.98645 | 426.0113 | 423.3346 |  | 4.6 | 0 | 0.9017811 | 31.761 | 19540 | 10 | 23.66667 | 46 | 130 | 21 | 210 | 270 | 2.8 | 1.6 | 1.6 | 0.1 | 27 | 11.5 | 3.1 | 55.03333 | 147 | 0 | 14 | 18 | 9 | 20 | 0 | 559.7946 | 453.9054 | 424.3359 | 431.1588 | 1.575156 | 87.0558 | -223.8458 | 628.7042 | 231.1935 | 0.3936604 | 636.5901 | 17.5 | 19.90012 | 11.16355 | 31.06366 | 15.98052 | 13.56919 | 19.82041 | 196.4088 | 186 | 206 | 297.6652 | 284 | 306 | 297.5419 | 287 | 313 | 299.3996 | 292 | 312 | 1.861964 | 0.9 | 3.2 | 1.187626 | 0.4 | 1.7 | 1.33419 | 0.4 | 1.9 | 0.08409144 | 0 | 0.2 | 896.0669 | 795.007 | 908.0673 | 7.064467 | 3.56086 | 31.72825 | 55.25667 | 56.30308 | 35.69484 | 817.8125 | 1.232475 | 0.8477105 | 0.6905974 | 0.7256622 | 90.09811 | 231.7563 | 139.6858 | 320.3164 | 3 | 3 | 4.7 | 4.9 | 4.1 | 4.2 | 411 | 314 | 390
2021-05-14 | 51.42 | 8.9 | 1.33 | 1.04 | 2.6 | 617 | 566.2484 | 1 | 50117.53 | 9.441667 | 898.1367 | 901.5517 | 2201.614 | 292.6731 | 0 | 772 | 672.2192 | 679.8371 | 25334.4 | 250 | 8.247943 | 32.53672 | 899.3691 | 900.7127 | 911.0538 | 889.2018 | 897.2577 | 912.6395 | 900.6271 |  | 895.8358 |  | 17.327 | 0 | 29.56315 | 560.287 | 428.6 | 26.3211 | 8.2 | -10.03014 | 45 | 3.5 | 1.872441 | 0.8 | 6.6 | 6.174293 | 86 | 131 | 7881 | 17 | 44 | 5.333333 | 0 | 2 | 2 | 2 | 49.66667 | 43 | 0 | 27 | 42 | 43 | 2.3 | 4.3 | 2.5 | 470.4523 | 337.1377 | 304.9593 | 310.327 | 0 | 10.69 | 10.3 | 7.83 | 1.79 | 8.04505 | 91 | 166 | 95 | 10 | 9.4 | 7.2 | 8.2 | 6 | 6.6 | 4.2 | 6 | 8.2 | 6.4 | 44 | 44 | 66 | 66 | 44 | 44 | 44 | 44 | 44 | 44 | 700 | 0 | 24 | 24 | 140.5 | 383.56 | 524.06 | 0 | 16 | 27.1884 | 31.563 | 161.5246 | 49.85571 | 25.95993 | -2.32891 | 235.0114 | 89.94473 | 10.05527 | 0.4213806 | 2.05 | 1.45 | 1.466667 | 0.06666667 | 0 | 54 | 63419.24 | 4049.839 |  | 8.393263 | 419.796 | 444.4241 |  | 8.179 | 0 | 0.9177446 | 41.472 | 17890 | 11 | 23.66667 | 45.66667 | 130 | 20 | 205 | 280 | 2.3 | 1.9 | 1.6 | 0.1 | 29 | 10.5 | 1.8 | 55.76667 | 148 | 0 | 17 | 18 | 9 | 21 | 6 | 574.6056 | 454.313 | 426.6363 | 431.5147 | 2.249731 | 92.84017 | -228.9335 | 627.8666 | 238.5161 | 0.4259185 | 636.4281 | 17.5 | 19.06936 | 11.99282 | 31.06218 | 17.33743 | 13.93233 | 23.37399 | 196.2194 | 180 | 207 | 297.5707 | 285 | 306 | 297.4564 | 279 | 313 | 299.5007 | 294 | 313 | 2.014043 | 1.6 | 2.6 | 1.333264 | 1.1 | 1.6 | 1.436787 | 1.2 | 1.8 | 0.08100926 | 0 | 0.2 | 901.225 | 894.665 | 910.0906 | 6.794272 | 4.356796 | 10.01422 | 55.56732 | 56.30308 | 33.29553 | 801.40625 | 1.226845 | 0.8548508 | 0.6928326 | 0.7271877 | 88.78238 | 228.1495 | 140.3744 | 321.2692 | 3 | 3 | 4.7 | 5 | 4.1 | 4.2 | 386 | 283 | 295
2021-05-15 | 51.29 | 9.26 | 1.38 | 1.2 | 2.92 | 616 | 539.776 | 1 | 50040.21 | 9.441667 | 886.9568 | 898.6213 | 2208.43 | 293.9099 | 0 | 885 | 670.2415 | 692.4932 | 26088.4 | 250 | 8.486128 | 27.34267 | 906.4911 | 886.9568 | 901.9812 | 894.1937 | 890.1784 | 907.8243 | 902.724 |  | 888.4074 |  | 17.327 | 0 | 29.54899 | 559.407 | 519.47 | 26.32 | 8.89 | -10.34767 | 67 | 5 | 2.571526 | 0.9 | 5.5 | 5.856914 | 78 | 128 | 7881 | 18 | 48 | 6.333333 | 0 | 2 | 2 | 2 | 49 | 45 | 0 | 26 | 42 | 49 | 2.4 | 4.8 | 2 | 469.5739 | 338.7958 | 306.0658 | 312.4791 | 0 | 10.7 | 10.5 | 8.7 | 10.2 | 8.052365 | 85 | 135 | 53 | 10.2 | 9.2 | 7 | 8 | 6.4 | 7 | 4.4 | 6.4 | 8 | 6.4 | 44 | 44 | 66 | 66 | 44 | 44 | 44 | 44 | 44 | 44 | 700 | 0 | 24 | 24 | 0 | 177.97 | 177.97 | 0 | 6 | 25.806 | 32.23232 | 160.3265 | 48.76943 | 24.97501 | -2.376811 | 231.6942 | 90.24654 | 9.75346 | 0.2766919 | 2.05 | 1.25 | 1.3 | 0.08333333 | 0 | 50 | 63695.37 | 4119.881 |  | 8.274792 | 420.3476 | 424.0233 |  | 6.723 | 0 | 0.8762597 | 34.749 | 0 | 11 | 21.66667 | 44 | 139 | 21 | 208 | 305 | 2.2 | 1.4 | 1.4 | 0.1 | 31 | 9.866667 | 2.7 | 55.96667 | 147 | 0 | 16 | 16 | 10 | 21 | 8 | 573.3086 | 453.1202 | 425.7324 | 429.9831 | 1.258153 | 96.751 | -236.5587 | 627.0742 | 244.8387 | 0.4581765 | 636.221 | 17.5 | 14.8663 | 11.81579 | 26.68209 | 19.07569 | 13.78967 | 27.10916 | 196.0654 | 187 | 205 | 297.5236 | 288 | 316 | 297.3839 | 285 | 312 | 299.4251 | 292 | 309 | 2.081712 | 1.6 | 2.5 | 1.220795 | 1 | 1.5 | 1.293986 | 1.1 | 1.5 | 0.05897454 | 0 | 0.1 | 897.9834 | 880.8671875 | 908.9803 | 7.760337 | 4.523926 | 13.22249 | 55.74261 | 56.70513 | 33.8532 | 601.40625 | 1.252863 | 0.8418495 | 0.6975194 | 0.7139458 | 91.81314 | 250.2455 | 169.0654 | 328.8757 | 3 | 3 | 4.6 | 4.8 | 4 | 4.3 | 383 | 286 | 256
2021-05-16 | 53.92 | 9.1 | 1.41 | 1.17 | 2.66 | 623 | 593.8272 | 1 | 50134.36 | 9.591667 | 890.1279 | 906.6008 | 2227.267 | 295.3503 | 0 | 925 | 675.9683 | 676.6868 | 25711.4 | 250 | 10.40135 | 35.00829 | 912.7892 | 888.5289 | 912.2273 | 906.3049 | 896.6304 | 915.7336 | 913.9916 |  | 899.5702 |  | 9.452 | 0 | 29.52799 | 557.692 | 428.39 | 26.31891 | 8.25 | -11.02238 | 36 | 2 | 2.579125 | 1.2 | 11.8 | 5.780519 | 72 | 127 | 7881 | 20 | 51 | 6.5 | 0 | 2 | 2 | 2 | 47 | 44 | 0 | 26 | 41 | 50 | 2.3 | 1.2 | 0.75 | 469.79 | 339.3682 | 307.5819 | 313.8872 | 0 | 10.7 | 10.6 | 7.26 | 2.4 | 8.020375 | 95 | 125 | 50 | 10 | 9.4 | 9.6 | 9 | 6.2 | 6.8 | 4 | 6 | 7.8 | 6.2 | 42 | 48 | 72 | 72 | 46 | 46 | 46 | 46 | 46 | 46 | 700 | 22 | 2 | 24 | 0 | 0 | 0 | 0 | 0 | 23.8272 | 32.97932 | 161.0781 | 50.0254 | 26.46058 | -2.011809 | 235.5523 | 89.62066 | 10.37934 | 0.267687 | 2.183333 | 1.25 | 1.25 | 0.08333333 | 0 | 48 | 63550.13 | 4089.208 |  | 8.41258 | 420.711 | 438.5385 |  | 6.758 | 0 | 0.9531737 | 46.701 | 18710 | 12 | 21 | 43.66667 | 135 | 20 | 211 | 307 | 2.4 | 1.3 | 1.4 | 0.1 | 33 | 10.48333 | 1.1 | 55.36667 | 147 | 0 | 14 | 19 | 10 | 22 | 11 | 581.2569 | 453.6943 | 426.1284 | 430.0891 | 1.325999 | 83.72413 | -258.28 | 626.8191 | 258.1613 | 0.4904346 | 635.9851 | 17.5 | 12.24814 | 12.89748 | 25.14562 | 21.16212 | 15.0866 | 30.33851 | 195.8137 | 185 | 205 | 297.5473 | 288 | 310 | 297.5351 | 282 | 317 | 299.3469 | 290 | 309 | 2.15863 | 1.7 | 2.6 | 1.285644 | 1.1 | 1.6 | 1.287799 | 1 | 1.6 | 0.0633287 | 0 | 0.2 | 906.7397 | 892.219 | 918.6202 | 8.341819 | 5.020134 | 11.2151 | 55.95831 | 57.15906 | 34.29415 | 709.609375 | 1.258315 | 0.8477429 | 0.7047588 | 0.7141254 | 92.54373 | 237.5827 | 187.4741 | 330.8527 | 3 | 3.6 | 4.6 | 4.8 | 4 | 4.2 | 379 | 332 | 44
2021-05-17 | 51.83 | 8.94 | 1.47 | 1.19 | 2.48 | 618 | 559.1424 | 1 | 49384.3 | 9.48 | 892.7559 | 913.5373 | 2237.597 | 291.0935 | 0 | 749 | 669.1129 | 664.9842 | 25786.8 | 250 | 10.03156 | 31.68808 | 921.6989 | 896.3195 | 917.7421 | 912.5179 | 903.4787 | 922.6399 | 920.3639 |  | 901.8347 |  | 10.041 | 0 | 29.29134 | 553.881 | 456.449 | 26.3178 | 8.31 | -11.41924 | 39 | 2.5 | 1.69472 | 1.3 | 3.8 | 4.315049 | 66 | 124 | 7881 | 21 | 54 | 5.666667 | 0 | 2 | 2 | 2 | 48.5 | 45.16667 | 95.28 | 26 | 40 | 42 | 2.3 | 0.7 | 0.75 | 466.4908 | 336.4667 | 302.919 | 310.5287 | 0 | 10.79 | 10.66 | 8.22 | 1.37 | 7.886485 | 84 | 120 | 60 | 10 | 9.4 | 7 | 8 | 6 | 6.6 | 4 | 6.2 | 8 | 6.4 | 40 | 40 | 60 | 63 | 40 | 40 | 40 | 40 | 40 | 40 | 700 | 3.25 | 20.75 | 24 | 0 | 807.6 | 807.6 | 0 | 25 | 42.5424 | 31.08147 | 161.8945 | 50.52201 | 26.55726 | -2.119295 | 236.8544 | 89.68229 | 10.31771 | 0.2623711 | 1.766667 | 1.116667 | 1.066667 | 0.1333333 | 0 | 200 | 63009.08 | 4041.27 |  | 8.459087 | 419.9761 | 434.78 |  | 5.976 | 0 | 0.9047612 | 40.725 | 0 | 12 | 26.33333 | 42.66667 | 145 | 21 | 216 | 297 | 1.8 | 1.2 | 1.1 | 0.6 | 34 | 10.13333 | 1.9 | 55.53333 | 147 | 0 | 16 | 19 | 11 | 28 | 11 | 578.1128 | 452.8438 | 425.0133 | 429.6058 | 2.341107 | 124.0207 | -327.1632 | 626.2996 | 266.4839 | 0.5226927 | 635.5171 | 17.5 | 20.57116 | 12.6239 | 33.19505 | 23.51478 | 16.85043 | 30.01427 | 196.613 | 182 | 207 | 297.7984 | 290 | 305 | 298.0934 | 290 | 307 | 299.3637 | 294 | 307 | 1.801572 | 1.4 | 2.1 | 1.118177 | 1 | 1.2 | 1.006654 | 0.9 | 1.2 | 0.007413194 | 0 | 0.1 | 912.8456 | 893.4185 | 928.9224 | 9.308974 | 4.711975 | 13.58897 | 55.58746 | 59.02665 | 32.47845 | 633.125 | 1.261212 | 0.8305846 | 0.6880322 | 0.708604 | 100.0035 | 256.2016 | 223.8973 | 330.6423 | 3 | 3 | 4.5 | 4.9 | 4.1 | 4.2 | 362 | 311 | 39
2021-05-18 | 50.96 | 8.58 | 1.57 | 0.987 | 3.06 | 619 | 573.5264 | 1 | 49706.51 | 9.541667 | 890.2027 | 914.0951 | 2279.462 | 291.9109 | 541.6667 | 840 | 669.8425 | 660.1426 | 25334.4 | 250 | 10.75719 | 36.01353 | 926.5295 | 900.775 | 910.0267 | 914.3126 | 904.5235 | 921.8021 | 920.6966 |  | 895.4705 |  | 10.012 | 0 | 29.35091 | 554.732 | 433.166 | 22.94939 | 8.2 | 21.83923 | 45 | 3.5 | 1.997492 | 1 | 8.8 | 7.589144 | 78 | 125 | 7881 | 22 | 57 | 5.5 | 0 | 2 | 2 | 2 | 47 | 44 | 0 | 27 | 43 | 44 | 2.3 | 4.8 | 1.5 | 464.6925 | 336.7376 | 303.836 | 311.2529 | 0 | 11.38 | 11.05 | 9.15 | 2.72 | 7.945538 | 85 | 99 | 49 | 10.2 | 9.6 | 7 | 8.1 | 6.2 | 7 | 4.1 | 6.2 | 8.1 | 6.2 | 50 | 50 | 90 | 90 | 50 | 50 | 50 | 50 | 50 | 50 | 700 | 19 | 5 | 24 | 224.79 | 183.22 | 408.01 | 0 | 11 | 59.5164 | 30.485 | 161.6007 | 50.65368 | 26.96106 | -1.807185 | 237.4082 | 89.4048 | 10.5952 | 0.2687676 | 1.716667 | 1.083333 | 0.9666667 | 0 | 0 | 46 | 63268.43 | 4098.407 |  | 8.478865 | 420.1459 | 443.488 |  | -5.976 | 0 | 0.926537 | 46.701 | 0 | 13 | 23.53333 | 42 | 174 | 25 | 223 | 195 | 1.8 | 1.2 | 1 | 0 | 36 | 10 | 1.1 | 55.76667 | 174 | 0 | 16 | 19 | 10 | 23 | 8 | 581.4674 | 452.5045 | 424.2899 | 429.9298 | 2.321908 | 122.7274 | -295.3113 | 625.8934 | 275.8065 | 0.5549507 | 635.1552 | 17.5 | 23.51252 | 12.83712 | 36.34964 | 24.75787 | 16.55214 | 30.85729 | 196.7053 | 186 | 203 | 297.9224 | 290 | 311 | 298.057 | 290 | 313 | 299.3898 | 297 | 303 | 1.700378 | 1.3 | 2.2 | 1.068679 | 0.9 | 1.4 | 0.9470266 | 0.7 | 1.2 | 0.004189815 | 0 | 0.1 | 912.5658 | 902.3448 | 919.7391 | 9.420855 | 6.145081 | 12.73133 | 55.66499 | 57.0164 | 32.01156 | 671.328125 | 1.263643 | 0.8258213 | 0.6954793 | 0.7035234 | 100.2675 | 271.0733 | 224.8508 | 334.5451 | 3 | 3 | 4.7 | 4.8 | 4 | 4.2 | 347 | 336 | 210
2021-05-19 | 52.62 | 8.86 | 1.59 | 0.89 | 3.34 | 570 | 511.2108 | 1 | 46083.55 | 9.55 | 873.1125 | 912.8961 | 2234.603 | 283.7134 | 125 | 854 | 630.2559 | 603.4846 | 25937.6 | 250 | 12.04862 | 35.27347 | 911.0157 | 898.1796 | 919.8472 | 916.1551 | 899.0218 | 923.0381 | 923.0148 |  | 892.449 |  | 10.026 | 0 | 27.10628 | 511.626 | 478.171 | 19.2266 | 8.4 | 31.77053 | 39 | 3 | 2.285818 | 1.3 | 9.2 | 6.89973 | 71 | 123 | 7881 | 24 | 61 | 5.833333 | 0 | 2 | 2 | 2 | 47 | 52 | 0 | 23 | 43 | 49 | 2.4 | 3.6 | 1.75 | 450.8954 | 328.2855 | 295.4947 | 301.9935 | 0 | 11.15 | 10.5 | 7.6 | 1.79 | 8.047586 | 80 | 112 | 56 | 10 | 9.2 | 9 | 9 | 8 | 6.8 | 7 | 3.8 | 8.6 | 8 | 58 | 58 | 116 | 116 | 58 | 58 | 58 | 58 | 58 | 58 | 700 | 24 | 0 | 24 | 411.56 | 355.01 | 766.57 | 0 | 24 | 60.6408 | 29.14477 | 154.3663 | 41.94125 | 18.31451 | -3.154689 | 211.4674 | 92.83113 | 7.168871 | 0.277074 | 1.583333 | 1.083333 | 0.85 | 0 | 0 | 60 | 62562.67 | 4099.632 |  | 7.552406 | 420.0319 | 262.6682 |  | 11.952 | 0 | 0.8968611 | 34.749 | 0 | 13 | 23 | 39.75 | 205 | 20 | 227 | 218 | 1.9 | 1.3 | 0.9 | 0 | 39 | 13.5 | 2.7 | 54.84 | 175 | 0 | 19 | 21 | 12 | 18 | 0 | 523.3415 | 449.6017 | 419.2805 | 427.5878 | 2.914739 |  | -320.5843 | 622.9477 | 236.129 | 0.5872088 | 632.2497 | 17.5 | 24.99369 | 8.137987 | 33.13168 | 21.0628 | 13.24496 | 28.40609 | 196.8315 | 194 | 199 | 297.9679 | 295 | 314 | 298.2923 | 295 | 316 | 299.4075 | 294 | 304 | 1.626701 | 1.3 | 2.3 | 1.010571 | 0.9 | 1.4 | 0.8504896 | 0.7 | 1.1 | 0.005721065 | 0 | 0.1 | 911.219 | 905.6177 | 917.6547 | 10.79136 | 7.233612 | 13.83422 | 54.84915 | 56.23823 | 31.82999 | 384.84375 | 1.29153 | 0.81396 | 0.6926597 | 0.6984032 | 115.5039 | 272.2126 | 222.7438 | 334.6597 | 3 | 3 | 4.7 | 4.9 | 4.1 | 4.2 | 394 | 413 | 321
2021-05-20 | 49.55 | 8.98 | 1.58 | 0.95 | 3.1 | 580 | 525.182 | 1 | 47582.17 | 9.495 | 855.6514 | 908.1877 | 2283.524 | 287.3978 | 41.66667 | 671 | 630.0378 | 646.8808 | 25560.6 | 250 | 12.24161 | 39.36835 | 906.7863 | 894.589 | 913.4123 | 913.9256 | 892.2064 | 916.6637 | 919.7306 |  | 894.3586 |  | 10.026 | 0 | 27.55208 | 520.426 | 483.0517 | 19.2325 | 8.44 | 31.77053 | 36 | 2 | 2.010022 | 1.1 | 9.3 | 5.559099 | 65 | 122 | 7881 | 24 | 64 | 5.333333 | 0 | 2 | 2 | 2 | 51.66667 | 51.66667 | 0 | 27 | 45 | 53 | 2.4 | 5.84 | 2.5 | 450.4816 | 330.498 | 300.11 | 305.0344 | 0 | 10.72 | 10.5 | 7.3 | 0.98 | 8.067324 | 84 | 122 | 60 | 12.7 | 4.2 | 8.5 | 7.8 | 11 | 8.2 | 8.2 | 8.8 | 8 | 9.4 | 58 | 58 | 116 | 116 | 58 | 58 | 58 | 58 | 26 | 58 | 700 | 24 | 0 | 24 | 423.95 | 391.1 | 815.05 | 2 | 21 | 66.132 | 31.50302 | 153.7618 | 42.08624 | 18.20428 | -3.186307 | 210.866 | 92.87795 | 7.122047 | 0.3475216 | 1.983333 | 1.066667 | 0.9833333 | 0 | 0 | 91 | 62956.58 | 4102.358 |  | 7.53093 | 420.3335 | 277.1579 |  | -3.735 | 0 | 0.9054862 | 38.484 | 0 | 13 | 22.66667 | 42.66667 | 113 | 22 | 220 | 210 | 2.1 | 1.1 | 1.1 | 0 | 43 | 10.58333 | 2.2 | 54.8 | 149 | 0 | 16 | 22 | 11 | 18 | 0 | 530.0703 | 450.9441 | 420.9332 | 431.5815 | 1.376811 | 98.77636 | -288.2375 | 620.7976 | 206.4516 | 0.6194668 | 630.1358 | 17.5 | 13.50203 | 8.72391 | 22.22594 | 20.24664 | 13.77671 | 30.36445 | 196.1942 | 189 | 201 | 297.9091 | 292 | 306 | 298.1978 | 291 | 306 | 299.3889 | 295 | 310 | 2.005372 | 1.6 | 2.3 | 1.058132 | 0.9 | 1.2 | 0.9966447 | 0.8 | 1.2 | 0.008670139 | 0 | 0.1 | 906.7702 | 890.2491 | 915.849 | 9.998763 | 5.69989 | 14.06264 | 55.56965 | 56.69217 | 32.94535 | 449.84375 | 1.334469 | 0.8097436 | 0.7089979 | 0.6993779 | 110.1716 | 251.7978 | 227.2295 | 334.4381 | 3 | 3 | 4.2 | 4.9 | 4.1 | 4.2 | 408 | 411 | 423
2021-05-21 | 51.46 | 8.85 | 1.53 | 0.85 | 2.9 | 571 | 511.73 | 1 | 46031.98 | 9.616667 | 868.5343 | 908.4743 | 2238.083 | 285.4344 | 0 | 641 | 625.3032 | 555.2971 | 25560.6 | 240 | 10.8209 | 32.16367 | 902.7928 | 895.1112 | 918.6017 | 912.1532 | 893.4036 | 918.5365 | 918.7213 |  | 899.9077 |  | 10.005 | 0 | 27.15413 | 512.485 | 465.2843 | 19.23545 | 8.02 | 27.33671 | 45 | 3 | 1.839762 | 0.8 | 2.9 | 9.104923 | 67 | 120 | 7881 | 27 | 67 | 5.216667 | 0 | 2 | 2 | 2 | 51.33333 | 49.66667 | 0 | 28 | 49 | 59 | 2.3 | 24.3 | 3 | 452.0229 | 327.5139 | 296.9885 | 302.3705 | 0 | 10.86 | 10.53 | 7.55 | 14.62 | 7.954358 | 90 | 175 | 45 | 12.8 | 11 | 8.8 | 8 | 11 | 12 | 7.8 | 8.8 |  | 9.4 | 58 | 58 | 116 | 124 | 58 | 59 | 58 | 58 | 0 | 58 | 700 | 24 | 0 | 24 | 435.84 | 248.12 | 683.96 | 0 | 21 | 67.77 | 30.6665 | 153.9435 | 41.58773 | 17.92969 | -3.107818 | 210.3531 | 92.95382 | 7.046185 | 0.4619212 | 2.016667 | 1.133333 | 1.016667 | 0 | 0 | 40 | 62633.64 | 4006.575 |  | 7.51261 | 421.0057 | 280.0944 |  | 11.952 | 0 | 0.8961996 | 26.532 | 0 | 13 | 26.33333 | 42.33333 | 170 | 20 | 214 | 225 | 2.2 | 1.2 | 1.1 | 0 | 46 | 13.33333 | 3.8 | 55.83333 | 148 | 0 | 17 | 20 | 12 | 22 | 0 | 525.1489 | 450.1589 | 420.6187 | 427.4246 | 3.129544 |  | -302.0108 | 618.4233 | 167.7742 | 0.6517249 | 627.7934 | 17.5 | 16.84734 | 8.439978 | 25.28732 | 21.59002 | 15.64429 | 30.94807 | 196.296 | 188 | 205 | 297.7822 | 285 | 309 | 298.0981 | 285 | 315 | 299.5013 | 296 | 308 | 1.965323 | 1.5 | 2.2 | 1.098215 | 0.9 | 1.2 | 1.010294 | 0.8 | 1.3 | 0.002496528 | 0 | 0.1 | 908.0316 | 901.3168 | 914.5288 | 9.888895 | 6.222488 | 12.3869 | 55.54055 | 56.74403 | 32.02452 | 360.078125 | 1.302233 | 0.8238972 | 0.7061437 | 0.7028533 | 99.32546 | 251.8987 | 224.3902 | 331.2783 | 3 | 3 | 4.1 | 5.1 | 4.1 | 4.2 | 402 | 393 | 394
2021-05-22 | 49.58 | 8.62 | 1.53 | 0.9 | 2.88 | 569 | 512.9732 | 1 | 45996.32 | 9.508333 | 867.6531 | 905.8298 | 2243.675 | 285.3907 | 0 | 779 | 620.6122 | 647.5636 | 25937.6 | 250 | 11.25772 | 38.81631 | 901.2599 | 892.8779 | 915.7697 | 908.6324 | 891.5992 | 915.7106 | 914.9586 |  | 897.595 |  | 9.878 | 0 | 27.05827 | 510.598 | 629.068 | 19.22954 | 8.77 | 27.01931 | 36 | 2 | 2.194496 | 0.8 | 3.9 | 5.91747 | 84 | 118 | 7881 | 28 | 71 | 5.75 | 0 | 2 | 2 | 2 | 50.33333 | 51.43333 | 0 | 25 | 44 | 60 | 2.5 | 3.9 | 2.5 | 448.1886 | 329.8505 | 297.5701 | 302.3131 | 0 | 10.76 | 10.4 | 7.8 | 1.78 | 7.774472 | 87 | 165 | 56 | 13.2 | 11 | 8.8 | 8 | 4 | 11 | 8.2 | 9.8 |  | 9.2 | 58 | 58 | 116 | 116 | 58 | 59 | 58 | 58 | 0 | 58 | 600 | 24 | 0 | 24 | 145.17 | 73.77 | 218.94 | 0 | 6 | 40.0332 | 31.04404 | 152.3542 | 39.72105 | 16.2363 | -3.304454 | 205.0071 | 93.692 | 6.308 | 0.3729761 | 1.916667 | 1.15 | 1 | 0.1833333 | 0 | 44 | 63416.84 | 3962.412 |  | 7.321683 | 420.6871 | 283.4795 |  | -7.47 | 0 | 0.9015346 | 34.002 | 0 | 15 | 28.33333 | 42 | 169 | 30 | 214 | 243 | 2 | 1.2 | 1.1 | 1.1 | 48 | 14 | 2.8 | 55.32333 | 146 | 0 | 17 | 21 | 13 | 17 | 0 | 522.2003 | 449.7277 | 417.779 | 427.7144 | 2.146395 | 66.05407 | -281.9099 | 616.1742 | 127.0968 | 0.683983 | 625.5673 | 17.5 | 15.59162 | 7.78123 | 23.37285 | 21.25117 | 16.0593 | 30.79244 | 195.8514 | 179 | 220 | 297.7055 | 283 | 308 | 297.8648 | 279 | 310 | 299.4694 | 294 | 310 | 2.175126 | 1.2 | 3.8 | 1.164446 | 0.8 | 1.4 | 1.006101 | 0.7 | 1.1 | 0.007981482 | 0 | 0.1 | 905.1975 | 889.6245 | 916.068 | 9.366385 | 4.669464 | 12.42549 | 55.44056 | 56.47169 | 33.15287 | 351.09375 | 1.260184 | 0.8341378 | 0.7041703 | 0.7071817 | 83.9591 | 253.3026 | 216.7137 | 334.7121 | 3 | 3 | 4.7 | 5 | 4 | 4.2 | 401 | 367 | 236
2021-05-23 | 52.03 | 8.57 | 1.49 | 0.83 | 3.24 | 609 | 556.5584 | 1 | 49209.31 | 9.516667 | 860.2064 | 904.8045 | 2325.14 | 291.0138 | 0 | 865 | 657.0754 | 668.1625 | 25636 | 250 | 8.674317 | 30.68365 | 902.3737 | 898.3158 | 911.9376 | 902.489 | 893.5287 | 914.1177 | 910.8693 |  | 901.0019 |  | 9.878 | 0 | 28.90055 | 545.798 | 434.418 | 19.24079 | 8.73 | 26.38453 | 56 | 5 | 2.01656 | 1 | 2.7 | 5.769961 | 78 | 117 | 7881 | 30 | 74 | 4.083333 | 0 | 2 | 2 | 2 | 51.33333 | 48.66667 | 0 | 30 | 45 | 51 | 2.3 | 1 | 2 | 459.7883 | 337.6096 | 303.1292 | 309.7606 | 0 | 11 | 10.6 | 7.7 | 1.08 | 7.8928 | 82 | 165 | 43 | 12.6 | 11.2 | 8.8 | 8.4 | 11 | 11 | 7.8 | 9.5 |  | 9.2 | 58 | 58 | 116 | 116 | 58 | 61 | 58 | 58 | 0 | 58 | 500 | 17 | 7 | 24 | 0 | 0 | 0 | 0 | 0 | 56.5584 | 32.53437 | 157.8991 | 46.11003 | 21.78928 | -2.779639 | 223.0187 | 91.47622 | 8.523785 | 0.4328075 | 3.116667 | 1.466667 | 1.116667 | 0 | 0 | 45 | 63497.64 | 3362.974 |  | 7.964955 | 421.3616 | 424.3456 |  | 14.94 | 0 | 0.913889 | 19.062 | 0 | 15 | 35 | 45.66667 | 150 | 21 | 210 | 245 | 3.6 | 1.6 | 1.2 | 0 | 51 | 12 | 4.8 | 56 | 148 | 0 | 15 | 19 | 9 | 20 | 0 | 563.8223 | 453.0097 | 425.2063 | 431.3137 | 1.336115 | 77.134 | -254.5039 | 615.8619 | 126.4194 | 0.716241 | 625.2762 | 17.5 | 14.31003 | 11.21234 | 25.52238 | 19.29448 | 13.7378 | 28.97675 | 194.545 | 189 | 203 | 297.3617 | 287 | 305 | 297.5936 | 292 | 304 | 299.3916 | 292 | 305 | 3.042071 | 2.2 | 3.7 | 1.447396 | 1.2 | 1.6 | 1.127119 | 1 | 1.4 | 0.03731713 | 0 | 0.1 | 904.6837 | 893.6708 | 918.0627 | 7.06618 | 4.529892 | 9.936974 | 55.75754 | 56.95155 | 34.46276 | 641.875 | 1.25875 | 0.8537954 | 0.7066202 | 0.7148222 | 34.56359 | 188.8945 | 222.1405 | 329.3775 | 3 | 3 | 4.8 | 5 | 4.1 | 4.2 | 404 | 309 | 398
2021-05-24 | 51.77 | 8.83 | 1.44 | 0.93 | 2.98 | 617 | 525.3632 | 1 | 49688.77 | 9.475 | 887.5462 | 905.5948 | 2289.242 | 293.0032 | 0 | 821 | 663.7572 | 665.2194 | 25937.6 | 250 | 7.437128 | 25.28844 | 906.592 | 907.239 | 911.247 | 897.0993 | 895.9749 | 914.6687 | 906.3423 |  | 899.9728 |  | 9.878 | 0 | 29.23454 | 552.838 | 270.071 | 19.22977 | 8.27 | 25.71014 | 65 | 4 | 2.60229 | 1 | 14 | 5.25818 | 72 | 115 | 7881 | 32 | 78 | 4.166667 | 0 | 2 | 2 | 2 | 50.66667 | 53.33333 | 0 | 27 | 46 | 52 | 2.3 | 0.9 | 0.25 | 467.3112 | 339.2396 | 304.5522 | 311.7664 | 0 | 11 | 10.64 | 7.42 | 1.8 | 8.085563 | 85 | 175 | 50 | 12.4 | 11.4 | 8.8 | 8.4 | 11 | 11 | 8 | 9.4 |  | 9.4 | 54 | 54 | 108 | 105 | 54 | 54 | 54 | 54 | 18 | 54 | 500 | 0 | 24 | 24 | 699.89 | 142.3 | 842.19 | 0 | 26 | 47.1732 | 32.27097 | 159.0791 | 47.52804 | 23.25417 | -2.643306 | 227.218 | 90.92904 | 9.070965 | 0.3251163 | 2.55 | 1.383333 | 1.133333 | 0.06666667 | 0 | 41 | 63463.2 | 2908.774 |  | 8.114927 | 420.0427 | 426.2315 |  | -5.229 | 0 | 0.8514801 | 24.291 | 0 | 16 | 30.33333 | 46 | 192 | 21 | 206 | 242 | 2.7 | 1.5 | 1.2 | 0.1 | 54 | 13.25 | 5.5 | 55.93333 | 146 | 0 | 5 | 18 | 10 | 27 | 3 | 564.6675 | 451.9769 | 425.5777 | 430.1744 | 2.420909 | 114.6094 | -257.3161 | 615.9094 | 133.7419 | 0.7484991 | 625.343 | 17.5 | 13.05088 | 11.38213 | 24.43302 | 21.04621 | 16.47433 | 28.45796 | 195.4647 | 193 | 205 | 297.4273 | 293 | 301 | 297.8055 | 282 | 301 | 299.378 | 297 | 302 | 2.480411 | 2 | 2.8 | 1.356068 | 1.2 | 1.6 | 1.134385 | 1 | 1.3 | 0.04887847 | 0 | 0.1 | 905.3594 | 893.4479 | 916.8945 | 6.620978 | 3.445168 | 10.58628 | 55.67249 | 57.57407 | 33.42521 | 607.734375 | 1.257288 | 0.8363918 | 0.7005118 | 0.7182511 | 54.00237 | 209.7247 | 223.513 | 331.6653 | 2.9 | 3 | 4.7 | 5 | 4 | 4.2 | 393 | 350 | 300
2021-05-25 | 48.56 | 9.64 | 1.43 | 1.01 | 2.84 | 581 | 517.294 | 0.96875 | 47583.8 | 9.466667 | 886.8788 | 901.4166 | 2170.964 | 290.8663 | 86.02151 | 720 | 633.4516 | 621.7682 | 25183.6 | 250 | 10.50862 | 37.39376 | 892.6081 | 905.5351 | 910.6561 | 890.6908 | 895.3922 | 913.7799 | 901.2535 |  | 900.5997 |  | 9.878 | 1.31 | 28.5524 | 522.468 | 355.531 | 23.82294 | 8.76 | 25.13397 | 46 | 3 | 1.943486 | 0.8 | 4.1 | 7.178912 | 65 | 114 | 7881 | 33 | 81 | 6.166667 | 0 | 2 | 2 | 2 | 49.66667 | 43.33333 | 69.85 | 31 | 45 | 49 | 2.3 | 0.6 | 0.25 | 460.313 | 334.5233 | 302.7298 | 309.0624 | 0 | 10.61 | 10.41 | 8.4 | 1.95 | 8.075566 | 78 | 182 | 52 | 11.2 | 11.4 | 8.8 | 8 | 11.5 | 12.6 | 7.8 | 9 |  | 9 | 56 | 56 | 112 | 112 | 56 | 59 | 56 | 56 | 0 | 56 | 400 | 13.58333 | 9.666667 | 23.25 | 332.33 | 110.71 | 443.04 | 0 | 12 | 55.254 | 31.9094 | 155.6314 | 44.27943 | 20.31863 | -2.701605 | 217.5278 | 91.90125 | 8.098746 | 0.3389512 | 2.266667 | 1.316667 | 1.2 | 0 | 0 | 45 | 61605.96 | 2663.736 |  | 7.768851 | 420.8832 | 512.7199 |  | 12.671 | 0 | 0.8903511 | 29.52 | 17900 | 17 | 37 | 36.33333 | 146 | 21 | 218 | 300 | 2.6 | 1.5 | 1.3 | 0 | 56 | 10.33333 | 4.1 | 55.86667 | 148 | 0 | 12 | 14 | 8 | 16 | 0 | 532.2868 | 451.9281 | 423.7306 | 429.6933 | 2.455327 | 118.1826 | -286.3144 | 615.2815 | 105.0645 | 0.7495072 | 624.7447 | 12.5 | 9.026819 | 12.40384 | 21.43066 | 21.95126 | 16.27977 | 29.63817 | 195.8917 | 136 | 230 | 297.0067 | 201 | 328 | 297.7954 | 291 | 308 | 299.3972 | 293 | 309 | 2.187935 | 0.9 | 5 | 1.37471 | 0.5 | 15.6 | 1.232135 | 0.3 | 4.7 | 0.01918982 | 0 | 0.7 | 901.5873 | 864.4645 | 922.9124 | 9.462536 | 3.577019 | 27.32811 | 55.96569 | 58.52084 | 33.9829 | 1758.75 | 1.237599 | 0.8437465 | 0.7074214 | 0.6998498 | 85.35213 | 200.3646 | 228.0741 | 314.8532 | 2.9 | 3 | 3.1 | 4.6 | 4.1 | 4.2 | 400 | 335 | 260
2021-05-26 | 50.07 | 9.32 | 1.44 | 0.96 | 2.96 | 616 | 557.7024 | 1 | 49794.01 | 9.533333 | 893.6327 | 906.989 | 2235.908 | 294.8881 | 41.66667 | 843 | 656.493 | 663.0978 | 25786.8 | 250 | 10.57261 | 33.34741 | 901.716 | 905.3335 | 923.3114 | 894.642 | 897.7709 | 920.9768 | 905.1725 |  | 906.1951 |  | 9.984 | 0 | 29.2181 | 552.064 | 354.818 | 32.3875 | 8.4 | 36.75141 | 39 | 3 | 2.739456 | 0.8 | 13.2 | 6.799734 | 59 | 112 | 7881 | 35 | 85 | 4.5 | 0 | 2 | 2 | 2 | 49.33333 | 45.66667 | 69.63 | 30 | 45 | 46 | 2.4 | 0.8 | 0.25 | 467.489 | 336.0331 | 307.4597 | 312.9261 | 0 | 10.6 | 10.2 | 7.9 | 1.63 | 8.076157 | 112 | 146 | 58 | 13 | 4 | 8.6 | 8.1 | 11 | 11 | 8 | 9.5 |  | 10.2 | 56 | 56 | 112 | 112 | 56 | 57 | 56 | 56 | 0 | 56 | 400 | 18 | 6 | 24 | 648.11 | 111.49 | 759.6 | 0 | 23 | 53.1024 | 32.7619 | 158.6087 | 46.04621 | 21.02674 | -2.071056 | 223.6106 | 91.5229 | 8.477096 | 0.6228758 | 2.15 | 2 | 1.3 | 0.4166667 | 0 | 38 | 63879.87 | 3675.559 |  | 7.986093 | 420.3722 | 509.7676 |  | 24.623 | 0 | 0.905361 | 22.797 | 0 | 17 | 30.66667 | 44 | 190 | 22 | 223 | 316 | 2.5 | 2.3 | 1.4 | 1.3 | 58 | 10 | 4.3 | 56.43333 | 146 | 0 | 12 | 15 | 4 | 21 | 8 | 566.9019 | 453.3939 | 425.4689 | 429.0914 | 3.006614 | 106.067 | -272.045 | 615.3092 | 111.3871 | 0.7817652 | 624.7925 | 12.5 | 7.375534 | 13.80369 | 21.17923 | 21.66718 | 16.11119 | 29.06752 | 195.9465 | 193 | 198 | 296.9004 | 263 | 301 | 297.7364 | 292 | 301 | 299.4016 | 296 | 302 | 2.158288 | 1.8 | 2.9 | 1.668196 | 1.2 | 2.6 | 1.278521 | 1.1 | 1.6 | 0.001125 | 0 | 0.1 | 907.2664 | 896.5416 | 918.8175 | 9.218912 | 4.30407 | 13.61475 | 56.42081 | 57.9891 | 37.13443 | 922.109375 | 1.218252 | 0.8559774 | 0.691463 | 0.667122 | 63.56054 | 112.9171 | 219.4406 | 307.3298 | 2.8 | 3 | 3 | 3.6 | 4.1 | 4.3 | 381 | 267 | 221
2021-05-27 | 52.34 | 8.7 | 1.47 | 1.04 | 3.62 | 622 | 561.1664 | 1 | 49842.58 | 9.516667 | 891.7623 | 907.5083 | 2272.859 | 297.7443 | 0 | 815 | 662.3256 | 661.5928 | 25786.8 | 250 | 9.874118 | 32.95057 | 911.9483 | 902.0144 | 917.2178 | 901.1015 | 892.6644 | 918.3283 | 909.2837 |  | 901.2602 |  | 9.101 | 0 | 29.43701 | 556.461 | 273.5 | 34.29055 | 8.15 | 29.43154 | 65 | 4 | 2.784697 | 0.9 | 15 | 6.522727 | 64 | 111 | 7881 | 37 | 88 | 6.5 | 0 | 2 | 2 | 2 | 48.33333 | 46.33333 | 0 | 25 | 45 | 47 | 2.3 | 0.9 | 0.25 | 468.2645 | 340.9543 | 310.0443 | 303.1027 | 0 | 11.06 | 10.68 | 7.42 | 9.3 | 8.113948 | 85 | 175 | 50 | 12.8 | 11 | 8.4 | 8.2 | 11 | 11 | 7.8 | 9.5 |  | 9.2 | 58 | 58 | 116 | 116 | 58 | 60 | 58 | 58 | 0 | 58 | 500 | 14.5 | 9.5 | 24 | 148.22 | 360.45 | 508.67 | 0 | 15 | 55.4964 | 33.82654 | 159.3982 | 47.50336 | 22.65355 | -2.197197 | 227.3579 | 91.00258 | 8.997424 | 0.487963 | 2.233333 | 1.5 | 1.316667 | 0 | 0 | 55 | 63578.27 | 4177.348 |  | 8.119924 | 421.2466 | 502.818 |  | 7.47 | 0 | 0.9021968 | 15.327 | 0 | 17 | 34 | 51 | 155 | 25 | 211 | 310 | 2.5 | 1.6 | 1.4 | 0 | 60 | 12 | 5.3 | 56.3 | 148 | 0 | 10 | 16 | 8 | 22 | 12 | 571.9883 | 454.6626 | 424.9857 | 430.547 | 1.333798 | 94.39874 | -293.1401 | 615.5575 | 123.7097 | 0.8140233 | 625.0266 | 17.5 | 6.593443 | 13.52268 | 20.11613 | 23.2963 | 15.70912 | 32.21907 | 195.2782 | 186 | 206 | 297.395 | 290 | 308 | 297.5598 | 283 | 320 | 299.3775 | 295 | 313 | 2.555938 | 1.8 | 4.4 | 1.452135 | 1.3 | 1.6 | 1.285286 | 1 | 1.5 | 0.0002094907 | 0 | 0.1 | 906.5873 | 896.4392 | 915.7274 | 8.120824 | 5.575447 | 13.21255 | 56.26156 | 57.31469 | 35.13717 | 684.0625 | 1.240169 | 0.8438129 | 0.6969604 | 0.6708558 | 65.79975 | 228.5586 | 217.829 | 314.8944 | 3 | 3 | 3.6 | 3.8 | 4.1 | 4.3 | 374 | 347 | 248
2021-05-28 | 51.31 | 0.24 | 1.39 | 1.14 | 3.28 | 613 | 547.0636 | 1 | 50164.28 | 9.525 | 891.0718 | 905.2521 | 2265.686 | 297.5219 | 0 | 764 | 652.9292 | 642.0842 | 25560.6 | 250 | 10.31875 | 32.15601 | 909.2225 | 897.226 | 918.7846 | 895.7127 | 891.5292 | 919.1569 | 905.1325 |  | 902.1041 |  | 9.101 | 5 | 29.27897 | 553.541 | 336.8 | 35.09 | 8.66 | 30.73867 | 46 | 3 | 2.559406 | 0.9 | 15.1 | 6.039515 | 85 | 111 | 7881 | 38 | 91 | 6.166667 | 0 | 2 | 2 | 2 | 52 | 45.66667 | 0 | 27 | 44 | 48 | 2.3 | 1.6 | 0.75 | 468.5869 | 338.9013 | 258.6872 | 303.3503 | 1 | 10.65 | 10.52 | 7.74 | 2.04 | 8.110108 | 89 | 118 | 50 | 13.2 | 11.4 | 8.8 | 8 | 11.5 | 12.6 | 7.8 | 9 |  | 9 | 60 | 60 | 120 | 120 | 60 | 62 | 60 | 60 | 0 | 60 | 600 | 2.166667 | 21.83333 | 24 | 604.05 | 110.05 | 714.1 | 0 | 23 | 42.9636 | 33.5905 | 159.0782 | 47.23877 | 21.84197 | -2.274016 | 225.8849 | 91.3372 | 8.662798 | 0.3664172 | 3.35 | 1.65 | 2.616667 | 0.1 | 0 | 40 | 63631.43 | 4196.439 |  | 8.06732 | 419.4282 | 500.3918 |  | -10.286 | 0 | 0.8924365 | 36.243 | 10630 | 18 | 39.66667 | 40.33333 | 130 | 25 | 220 | 305 | 3.6 | 1.8 | 3.5 | 0.2 | 63 | 10 | 2.5 | 56.43333 | 149 | 0 | 11 | 18 | 13 | 20 | 6 | 563.3332 | 453.0307 | 424.6323 | 430.2196 | 2.872935 | 92.9329 | -280.0312 | 615.466 | 127.0323 | 0.8462814 | 624.9219 | 12.5 | 5.98559 | 12.69308 | 18.67867 | 23.55747 | 16.99309 | 32.06343 | 193.9118 | 189 | 197 | 296.883 | 286 | 316 | 294.8773 | 288 | 305 | 299.2963 | 245 | 303 | 3.384043 | 3 | 3.8 | 1.661497 | 1.4 | 1.9 | 2.888985 | 1.1 | 4 | 0.1264514 | 0 | 0.3 | 904.9408 | 892.5071 | 916.881 | 8.935243 | 5.504242 | 13.7249 | 56.1607 | 57.35359 | 35.43546 | 811.171875 | 1.261692 | 0.8658422 | 1.02237 | 0.7244713 | 12.28346 | 187.6592 | 402.3367 | 326.7469 | 3 | 3 | 3.7 | 4 | 4.1 | 4.3 | 425 | 353 | 291
2021-05-29 | 51.26 | 8.25 | 1.46 | 1.15 | 3.08 | 619 | 530.56 | 1 | 50101.9 | 9.491667 | 894.631 | 901.8145 | 2277.342 | 294.2278 | 0 | 777 | 648.0062 | 635.3553 | 25862.2 | 250 | 9.711147 | 32.33315 | 908.292 | 898.6837 | 911.5502 | 892.0926 | 887.308 | 914.116 | 900.659 |  | 898.5353 |  | 9.101 | 5 | 29.55566 | 558.821 | 527.7 | 35.09 | 8.91 | 28.51239 | 50 | 4 | 2.630558 | 1 | 7.2 | 6.321492 | 81 | 107 | 7881 | 40 | 95 | 6.666667 | 0 | 2 | 2 | 2 | 50.76667 | 44 | 55.13 | 30 | 46 | 48 | 2.4 | 1.2 | 0.75 | 471.72 | 342.1727 | 231.8331 | 306.6056 | 1 | 10.83 | 10.5 | 7.78 | 2 | 8.113038 |  |  |  | 12.6 | 11 | 8.4 | 8.2 | 11 | 11 | 7.8 | 9.5 |  | 9.2 | 56 | 56 | 112 | 112 | 56 | 57 | 56 | 56 | 0 | 56 | 700 | 0 | 24 | 24 | 0 | 398.32 | 398.32 | 0 | 12 | 36.24 | 33.47934 | 158.1024 | 46.07618 | 20.87504 | -2.671138 | 222.3824 | 91.81415 | 8.185853 | 0.560603 | 3.983333 | 4.483333 | 2.833333 | 0.1833333 | -92 | 45 | 64089.63 | 4226.703 |  | 7.94223 | 420.6958 | 468.8087 |  | 7.195 | 0 | 0.8571244 | 39.978 | 10930 | 19 | 36.33333 | 51 | 146 | 21 | 213 | 309 | 4.7 | 7 | 3.2 | 0.2 | 65 | 10.51667 | 2 | 55.56667 | 148 | 0 | 10 | 18 | 16 | 20 | 6 | 559.8279 | 452.8479 | 424.5442 | 430.9585 | 1.939162 | 90.55178 | -246.9119 | 615.5881 | 136.3548 | 0.8785394 | 625.0318 | 17.5 | 6.64753 | 11.16913 | 17.81666 | 21.96706 | 15.82586 | 30.97401 | 192.951 | 135 | 230 | 291.6638 | 216 | 300 | 294.9916 | 289 | 301 | 299.2858 | 296 | 305 | 4.015421 | 1 | 5.8 | 4.656695 | 1.7 | 7.3 | 2.779031 | 1.6 | 3.4 | 0.1908322 | 0.1 | 0.2 | 901.2785 | 889.6176 | 912.0574 | 7.753548 | 5.719215 | 11.34594 | 55.88401 | 57.00344 | 36.21362 | 593.4375 | 1.241383 | 1.1321 | 1.025807 | 0.8567418 | 37.59674 | 170.6903 | 415.4047 | 322.3827 | 3 | 3 | 3.8 | 3.9 | 4.1 | 4.1 | 360 | 338 | 301
2021-05-30 | 51.66 | 8.25 | 1.45 | 1.15 | 3.04 | 617 | 578.3196 | 1 | 50326.52 | 9.525 | 901.4514 | 897.3295 | 2276.57 | 299.4798 | 0 | 755 | 658.4507 | 661.5229 | 25560.6 | 250 | 12.25845 | 44.76528 | 894.4023 | 896.2806 | 913.8097 | 883.9931 | 885.6219 | 912.6342 | 894.565 |  | 898.0532 |  | 9.101 | 0 | 29.2265625 | 552.061 | 386.4 | 35.09 | 8.52 | 27.12216 | 39 | 2.5 | 2.300603 | 1 | 3.5 | 6.032062 | 79 | 106 | 7881 | 41 | 98 | 5.5 | 0 | 2 | 2 | 2 | 46.66667 | 40.33333 | 0 | 30 | 45 | 46 | 2.4 | 1 | 0.25 | 479.9754 | 344.7368 | 304.3961 | 306.8279 | 0 | 11.2 | 10.6 | 7.91 | 0.93 | 8.129605 | 90 | 178 | 45 | 11 | 11 | 8.4 | 8.2 | 11 | 11 | 8 | 9.8 | 11 | 8.8 | 52 | 52 | 104 | 104 | 52 | 52 | 52 | 52 | 42 | 52 | 700 | 0 | 24 | 24 | 0 | 0 | 0 | 0 | 0 | 38.3196 | 33.62384 | 160.0585 | 48.4202 | 23.36935 | -2.175757 | 229.6723 | 90.77225 | 9.227755 | 0.6276635 | 3.55 | 2.883333 | 2.5 | 0.2 | 0 | 51 | 64320.46 | 4204.243 |  | 8.202581 | 419.6808 | 526.0523 |  | 5.976 | 0 | 0.9373089 | 34.002 | 0 | 19 | 39.66667 | 54.66667 | 142 | 22 | 214 | 305 | 3.9 | 4.4 | 2.7 | 0.2 | 67 | 12 | 2.8 | 56.16667 | 148 | 0 | 13 | 16 | 16 | 24 | 8 | 570.5841 | 452.5968 | 425.5794 | 429.3555 | 1.58886 | 82.81114 | -254.7156 | 615.6352 | 143.6774 | 0.9107975 | 625.0675 | 17.5 | 7.155515 | 12.20288 | 19.3584 | 21.89091 | 16.88933 | 28.80814 | 193.9861 | 190 | 197 | 295.3596 | 287 | 301 | 295.5415 | 291 | 301 | 299.2339 | 297 | 302 | 3.423821 | 2.7 | 4.1 | 2.56924 | 2.2 | 4.4 | 2.412508 | 2.1 | 2.8 | 0.1995463 | 0.1 | 0.2 | 896.9984 | 882.8094 | 910.2903 | 9.122654 | 6.331238 | 12.90786 | 55.90507 | 57.21093 | 35.81156 | 781.640625 | 1.215645 | 0.9211854 | 0.9536097 | 0.8822131 | 22.14845 | 77.81942 | 368.6572 | 333.5474 | 3 | 3 | 3.8 | 4 | 4 | 4.2 | 293 | 277 | 283
2021-05-31 | 52.14 | 8.55 | 1.41 | 0.84 | 3.16 | 623 | 558.5712 | 1 | 50213.61 | 9.566667 | 903.1161 | 888.4274 | 2275.749 | 300.9087 | 0 | 792 | 663.8969 | 666.0688 | 25636 | 250 | 11.51429 | 41.74158 | 885.2576 | 886.7096 | 905.3138 | 876.2031 | 876.5039 | 903.7541 | 885.2495 |  | 888.3024 |  | 9.103 | 6.48 | 29.18001 | 563.823 |  | 41.13823 | -5.26 | 27.60002 | 36 | 2 | 2.604788 | 0.9 | 19 | 6.13858 | 74 | 210 | 7881 | 42 | 101 | 6.166667 | 0 | 2 | 2 | 2 | 46.83333 | 40.33333 | 0 | 30 | 44 | 45 | 2.4 | 1.2 | 0.75 | 477.9286 | 345.7243 | 304.8107 | 306.6651 | 0 | 10.92 | 10.65 | 7.45 | 1.36 | 8.07212 | 85 | 182 | 48 | 11.2 | 11 | 8.4 | 8.2 | 11 | 10.2 | 8 | 9.8 | 11 | 8.8 | 60 | 60 | 120 | 124 | 56 | 57 | 56 | 56 | 56 | 55 | 700 | 0 | 24 | 24 | 0 | 581.23 | 581.23 | 0 | 17 | 65.3412 | 33.52423 | 159.8291 | 48.22545 | 22.79451 | -2.340295 | 228.5087 | 91.04883 | 8.951174 | 0.642439 | 2.983333 | 2.383333 | 2.25 | 0.2 | 0 | 64 | 64488.07 | 4209.514 |  | 8.161026 | 420.0074 | 532.8267 |  | 8.696 | 0 | 0.896583 | 35.496 | 10190 | 20 | 36.66667 | 52.33333 | 162 | 21 | 215 | 308 | 3.1 | 2.5 | 2.4 | 0.2 | 69 | 10.53333 | 2.6 | 56.2 | 148 | 0 | 11 | 16 | 16 | 22 | 10 | 572.4829 | 452.9845 | 424.8748 | 430.5143 | 1.638177 | 85.89435 | -248.0762 | 615.8732 | 157 | 0.9430556 | 625.2948 | 17.5 | 7.342921 | 12.2 | 19.54292 | 21.61349 | 16.66886 | 27.3815 | 194.5876 | 181 | 203 | 295.8944 | 277 | 308 | 295.8234 | 274 | 303 | 299.2282 | 295 | 302 | 3.003038 | 2.5 | 3.5 | 2.310204 | 1.9 | 2.7 | 2.251292 | 1.9 | 2.6 | 0.1939931 | 0 | 0.3 | 888.2173 | 873.3745 | 900.9547 | 9.337834 | 6.519173 | 13.19485 | 55.99121 | 57.02936 | 35.3317 | 864.296875 | 1.178126 | 0.883735 | 0.9183289 | 0.8828941 | 11.91885 | 88.04185 | 344.4514 | 336.038 | 2.9 | 3 | 3.9 | 4.1 | 4.1 | 4.2 | 349 | 258 | 258
2021-06-01 | 52.44 | 8.32 | 1.43 | 0.8 | 3.02 | 623 | 562.3056 | 1 | 50175.54 | 9.575 | 891.1806 | 898.1659 | 2285.091 | 295.4266 | 0 | 837 | 663.8388 | 670.7726 | 25636 | 250 | 13.66949 | 48.20264 | 902.9901 | 892.7515 | 910.8657 | 889.7928 | 882.7622 | 911.8758 | 896.123 |  | 895.9429 |  | 8.835 | 0 | 29.50195 | 557.075 | 361.93 | 41.13823 | 8.42 | 27.4307 | 121 | 8.6 | 2.109193 | 1.1 | 6.9 | 10.25954 | 72 | 207 | 7881 | 2 | 3 | 6.166667 | 0 | 2 | 2 | 2 | 58 | 41.33333 | 0 | 28 | 42 | 44 | 2.2 | 0.7 | 0.25 | 477.1751 | 363.213 | 297.9773 | 294.7177 | 0 | 10.71 | 10.6 | 6.88 | 2.05 | 8.015714 | 90 | 180 | 46 | 12.8 | 11 | 8.4 | 8 | 11 | 11 | 7.8 | 8 | 11 | 9.2 | 58 | 58 | 116 | 116 | 58 | 59 | 58 | 58 | 58 | 63 | 700 | 0 | 24 | 24 | 0 | 487.23 | 487.23 | 0 | 15 | 60.0756 | 32.37665 | 159.1852 | 48.00477 | 23.66535 | -1.836452 | 229.0189 | 90.46852 | 9.531483 | 0.627758 | 2.933333 | 1.966667 | 2.083333 | 0.2 | 92 | 34 | 64366.53 | 4207.807 |  | 8.179245 | 422.5676 | 508.3784 |  | 8.569 | 0 | 0.9025772 | 37.737 | 10810 | 1 | 37 | 53.66667 | 142 | 21 | 212 | 463 | 3.2 | 2.5 | 2.3 | 0.2 | 2 | 11.35 | 2.3 | 56.03333 | 148 | 0 | 12 | 16 | 15 | 17 | 9 | 573.3276 | 453.1917 | 425.1744 | 429.9031 | 2.266244 | 104.0942 | -236.4936 | 623 | 14 | 0.03333333 | 631.835 | 22.5 | 10.58861 | 13.19271 | 23.78133 | 18.66805 | 12.84291 | 28.01701 | 194.9028 | 185 | 204 | 296.1878 | 283 | 303 | 296.3382 | 280 | 301 | 299.3466 | 295 | 311 | 2.827164 | 2.2 | 3.3 | 2.05678 | 1.5 | 2.7 | 2.011755 | 1.5 | 2.7 | 0.188838 | 0.1 | 0.3 | 898.5544 | 882.7233 | 915.2207 | 9.250982 | 6.606171 | 12.21057 | 55.98234 | 57.28876 | 34.99451 | 816.875 | 1.179525 | 0.8499799 | 0.8742762 | 0.8433106 | 34.97979 | 79.11134 | 318.4437 | 342.9712 | 3 | 3 | 3.6 | 4 | 4 | 4.1 | 392 | 269 | 341
2021-06-02 | 51.13 | 8.14 | 1.5 | 0.93 | 2.86 | 609 | 535.6324 | 0.9819444 | 49040.43 | 9.65 | 871.5027 | 910.8517 | 2328.912 | 289.9939 | 42.43281 | 733 | 641.4835 | 640.2307 | 25937.6 | 250 | 11.21223 | 42.96174 | 921.6094 | 899.4406 | 910.0854 | 914.1248 | 891.1611 | 919.3778 | 920.1628 |  | 908.4661 |  | 8.782 | 0 | 29.41972 | 544.702 | 332 | 44.44 | 8.8 | 27.11317 | 118 | 7 | 2.055998 | 2.3 | 22 | 8.499978 | 69 | 204 | 7881 | 3 | 7 | 6.25 | 0 | 2 | 2 | 2 | 52.33333 | 45.33333 | 0 | 27 | 41 | 43 | 2.4 | 0.8 | 0.25 | 465.8174 | 337.7089 | 292.1089 | 285.8757 | 0 | 10.62 | 10.5 | 7.6 | 1.2 | 8.049714 | 73 | 176 | 34 | 13 | 11 | 8.4 | 8.2 | 11 | 11 | 7.8 | 9 | 11 | 9.8 | 56 | 56 | 112 | 112 | 56 | 56 | 56 | 56 | 56 | 51 | 700 | 0 | 23.56667 | 23.56667 | 0 | 305.82 | 305.82 | 0 | 9 | 60.8124 | 32.21972 | 154.0093 | 43.07567 | 20.24948 | -2.761468 | 214.5729 | 91.84985 | 8.150149 | 0.6619313 | 2.433333 | 1.633333 | 1.6 | 0.2 | 0 | 67 | 63516.79 | 4183.676 |  | 7.663319 | 425.641 | 418.1225 |  | 14.775 | 0 | 0.8795278 | 34.002 | 11040 | 2 | 35.66667 | 51.66667 | 211 | 22 | 210 | 300 | 2.8 | 2 | 1.8 | 0.2 | 5 | 12 | 2.8 | 56.23333 | 147 | 0 | 12 | 17 | 16 | 23 | 0 | 541.85 | 453.7095 | 423.9086 | 430.3538 | 2.121986 | 43.95747 | -215.4347 | 621.6118 | 14 | 0.04861111 | 630.5005 | 22.5 | 10.97344 | 11.21146 | 22.1849 | 18.39611 | 12.89478 | 24.5153 | 195.4912 | 189 | 207 | 297.0468 | 285 | 308 | 290.82 | -20 | 307 | 299.2559 | 287 | 308 | 2.41722 | 1.2 | 3.2 | 1.575325 | 0.6 | 2.1 | 1.546089 | 0 | 3.3 | 0.1798357 | 0 | 0.2 | 910.6638 | 880.2413 | 918.9587 | 9.030243 | 5.184296 | 15.71466 | 55.90559 | 58.81913 | 34.1904 | 684.765625 | 1.175788 | 0.8288914 | 0.8465412 | 0.8112899 | 38.50756 | 132.2186 | 298.0634 | 358.2834 | 2.9 | 3 | 3.9 | 4 | 3.8 | 4.2 | 412 | 327 | 426
2021-06-03 | 50.49 | 9.22 | 1.61 | 1.02 | 3.28 | 620 | 540.3476 | 1 | 50262.21 | 9.641667 | 867.1436 | 914.5194 | 2401.07 | 291.4362 | 208.3333 | 854 | 662.0249 | 662.6896 | 24052.6 | 250 | 11.57623 | 37.66015625 | 924.0869 | 898.7607 | 918.4143 | 916.0494 | 896.099 | 925.242 | 922.9835 |  | 909.2112 |  | 8.782 | 0 | 29.40072 | 554.382 | 422.2 | 39.05935 | 8.8 | 25.91091 | 65 | 6 | 2.038062 | 0.7 | 12.3 | 6.456891 | 65 | 204 | 7881 | 4 | 10 | 6 | 0 | 2 | 2 | 2 | 50.66667 | 46.66667 | 48.59 | 28 | 42 | 43 | 2.4 | 1.2 | 0.75 | 470.888 | 337.7749 | 294.5174 | 283.071 | 0 | 10.78 | 10.6 | 8.16 | 1.48 | 7.870483 | 47 | 156 | 78 | 10.8 | 10.6 | 8.3 | 6.5 | 9.8 | 9.5 | 7.9 | 8.5 | 8.5 | 8.6 | 58 | 58 | 116 | 116 | 58 | 58 | 58 | 58 | 58 | 58 | 700 | 0 | 24 | 24 | 0 | 850.93 | 850.93 | 0 | 26 | 57.4176 | 32.80382 | 156.452 | 45.56672 | 22.26119 | -2.389232 | 221.8907 | 91.04426 | 8.955743 | 0.7936335 | 2.266667 | 1.383333 | 1.3 | 0.1833333 | 0 | 45 | 64655.34 | 4275.551 |  | 7.924668 | 424.1081 | 479.8411 |  | 19.422 | 0 | 0.8715284 | 14.58 | 0 | 2 | 38.66667 | 52.66667 | 235 | 21 | 211 | 295 | 2.4 | 1.5 | 1.4 | 0.2 | 8 | 11.5 | 5.4 | 56.3 | 147 | 0 | 12 | 16 | 16 | 17 | 7 | 564.1461 | 454.3193 | 426.7729 | 430.7421 | 2.264639 | 44.03217 | -232.6867 | 621.0713 | 25 | 0.08194444 | 629.9242 | 22.5 | 8.929859 | 12.5458 | 21.47566 | 18.12124 | 13.41357 | 24.60607 | 195.8311 | 188 | 207 | 297.4392 | 283 | 316 | 297.4752 | 285 | 312 | 299.2775 | 296 | 303 | 2.252907 | 1.8 | 2.6 | 1.380376 | 1.1 | 1.6 | 1.295883 | 0.9 | 1.5 | 0.1706192 | 0 | 0.2 | 913.8424 | 888.203 | 930.5225 | 9.798341 | 5.449257 | 15.0517 | 56.31349 | 59.1304 | 34.73512 | 739.296875 | 1.156194 | 0.8208881 | 0.7360355 | 0.779202 | 30.05347 | 164.4584 | 234.4694 | 363.0437 | 2.4 | 3 | 3.9 | 4.1 | 3.9 | 4 | 404 | 375 | 356
2021-06-04 | 51.32 | 10.21 | 1.54 | 0.98 | 3.2 | 620 | 556.6664 | 1 | 50218.02 | 9.633333 | 869.5339 | 913.7778 | 2408.844 | 292.0364 | 83.33333 | 791 | 668.4496 | 659.0154 | 25711.4 | 250 | 10.9213 | 41.07574 | 923.6589 | 903.022 | 912.2015 | 916.4035 | 896.056 | 922.5796 | 922.5233 |  | 910.5678 |  | 8.782 | 0 | 29.37044 | 554.382 | 471.4 | 24.96 | 8.2 | 24.82132 | 84 | 5 | 2.110975 | 0.8 | 1.6 | 6.787002 | 83 | 204 | 7881 | 5 | 13 | 6 | 0 | 2 | 2 | 2 | 47.83333 | 44.83333 | 0 | 26 | 41 | 42 | 2.3 | 1 | 0.5 | 470.3451 | 338.3819 | 296.4694 | 283.9572 | 0 | 10.95 | 10.6 | 7.34 | 4.15 | 8.056453 | 48 | 156 | 82 | 12.8 | 11 | 8.4 | 7 | 11 | 11 | 7.8 | 10 | 10 | 9.2 | 60 | 60 | 120 | 120 | 60 | 60 | 60 | 60 | 60 | 60 | 700 | 0 | 24 | 24 | 0 | 478.43 | 478.43 | 0 | 13 | 60.2364 | 32.62288 | 157.64 | 46.53574 | 22.88901 | -1.816191 | 225.2486 | 90.64464 | 9.35536 | 0.849953 | 2.2 | 1.283333 | 1.233333 | 0.1833333 | 0 | 60 | 64313.86 | 4215.982 |  | 8.044591 | 423.0535 | 513.1341 |  | 4.196 | 0 | 0.897849 | 31.014 | 20630 | 4 | 37 | 50.33333 | 155 | 22 | 210 | 295 | 2.5 | 1.4 | 1.3 | 0.2 | 10 | 9.5 | 3.2 | 55.9 | 147 | 0 | 15 | 16 | 15 | 21 | 8 | 569.7481 | 454.7374 | 425.6125 | 429.3096 | 2.10873 | 99.01668 | -240.7341 | 620.8022 | 36 | 0.1152778 | 629.6374 | 22.5 | 9.656551 | 13.45439 | 23.11094 | 18.87078 | 14.47704 | 24.35967 | 195.8846 | 193 | 200 | 297.5993 | 284 | 312 | 297.6499 | 290 | 306 | 299.2321 | 294 | 305 | 2.164757 | 1.8 | 2.5 | 1.238476 | 1.1 | 1.4 | 1.227129 | 1.1 | 1.5 | 0.1701262 | 0.1 | 0.2 | 913.2949 | 900.999 | 923.429 | 8.551399 | 5.387161 | 12.97133 | 56.01798 | 57.4314 | 34.54057 | 812.109375 | 1.15711 | 0.8161308 | 0.7134922 | 0.7693177 | 48.63738 | 194.1059 | 208.7907 | 370.6453 | 2.9 | 3 | 3.8 | 4.1 | 3.7 | 4 | 303 | 347 | 225
2021-06-05 | 51.5 | 9.19 | 1.61 | 1.05 | 3.18 | 624 | 542.1004 | 1 | 50181.25 | 9.6 | 888.0068 | 911.7946 | 2404.575 | 294.1571 | 83.33333 | 788 | 668.4508 | 654.4769 | 25636 | 250 | 11.64822 | 38.9206 | 925.4259 | 899.4013 | 910.921 | 914.669 | 889.8653 | 922.1923 | 920.0877 |  | 906.6583 |  | 8.782 | 0 | 29.56315 | 557.902 | 469.9 | 24.96 | 8.62 | 24.97155 | 39 | 3 | 2.388261 | 0.6 | 0.8 | 5.681766 | 81 | 198 | 7881 | 7 | 17 | 6.333333 | 0 | 2 | 2 | 2 | 48.33333 | 44 | 83.88 | 26 | 41 | 45 | 2.4 | 0.75 | 0.25 | 472.7186 | 340.3553 | 299.8613 | 285.263 | 0 | 10.9 | 10.8 | 7.8 | 1.5 | 8.009101 |  |  |  | 9.8 | 10.5 | 8.6 | 6.8 | 8.8 | 8.3 | 7.9 | 8.7 | 6.8 | 8.7 | 56 | 56 | 112 | 112 | 56 | 56 | 56 | 56 | 56 | 56 | 400 | 0 | 24 | 24 | 0 | 339.18 | 339.18 | 0 | 11 | 54.9204 | 33.12917 | 157.2928 | 46.01815 | 22.39797 | -2.217928 | 223.491 | 90.97054 | 9.029463 | 0.9250271 | 2.15 | 1.25 | 1.25 | 0.1333333 | 0 | 63 | 64363.58 | 4217.375 |  | 7.981823 | 424.2831 | 504.7983 |  | 8.964 | 0 | 0.8687506 | 22.05 | 0 | 4 | 36 | 52.66667 | 197 | 22 | 230 | 303 | 2.4 | 1.4 | 1.3 | 0.2 | 12 | 11 | 4.4 | 55.86667 | 147 | 0 | 12 | 15 | 12 | 18 | 10 | 569.4951 | 455.1046 | 424.712 | 429.4018 | 2.023889 | 114.3706 | -228.263 | 621.4441 | 51 | 0.1486111 | 630.2686 | 22.5 | 8.179751 | 13.37409 | 21.55385 | 23.28485 | 18.03064 | 30.75353 | 196.0525 | 179 | 199 | 297.5119 | 294 | 301 | 297.6175 | 294 | 301 | 299.2884 | 296 | 302 | 2.120086 | 1.7 | 2.7 | 1.223579 | 1 | 1.5 | 1.216914 | 1 | 1.5 | 0.1136667 | 0 | 0.2 | 911.1874 | 904.8846 | 915.1497 | 9.825426 | 6.754158 | 12.46077 | 55.77541 | 56.96453 | 34.65729 | 1018.59375 | 1.145121 | 0.8185652 | 0.7157972 | 0.7564942 | 47.26021 | 206.5887 | 209.8494 | 369.0137 | 3 | 3 | 4 | 4 | 3.6 | 4 | 380 | 304 | 270
2021-06-06 | 50.8 | 9.28 | 1.61 | 0.9 | 3.12 | 625 | 580.6668 | 1 | 50250.08 | 9.566667 | 898.8265 | 911.4366 | 2421.04 | 295.7824 | 41.66667 | 824 | 667.651 | 668.1592 | 25711.4 | 250 | 11.85587 | 41.26276 | 923.5395 | 902.856 | 911.5161 | 913.7608 | 886.2309 | 922.0682 | 920.0848 |  | 907.4495 |  | 8.777 | 0 | 29.5804 | 558.777 | 471.6 | 24.973312 | 8.24 | 24.01923 | 66 | 3 | 1.89976 | 0.5 |  | 10.2819 | 76 | 198 | 7881 | 9 | 20 | 5.833333 | 0 | 2 | 2 | 2 | 49 | 42.66667 | 0 | 29 | 44 | 46 | 2.4 | 0.8 | 0.25 | 473.8253 | 342.221 | 302.2465 | 287.3354 | 0 | 10.81 | 10.6 | 7.7 | 1.5 | 8.070268 | 50 | 160 | 80 | 12.6 | 11 | 8.2 | 8.2 | 11 | 11 | 7.8 | 9.5 | 11 | 9 | 58 | 58 | 116 | 116 | 58 | 58 | 58 | 58 | 58 | 58 | 400 | 0 | 24 | 24 | 0 | 0 | 0 | 0 | 0 | 61.6668 | 32.86881 | 157.0497 | 45.6483 | 22.06062 | -2.088048 | 222.6706 | 91.03044 | 8.969558 | 0.940817 | 2.05 | 1.116667 | 1.166667 | 0.1166667 | 0 | 46 | 64430.26 | 4238.165 |  | 7.952521 | 424.7308 | 502.3478 |  | 9.711 | 0 | 0.92906688 | 12.339 | 0 | 4 | 36.33333 | 52 | 188 | 22 | 215 | 304 | 2.2 | 1.2 | 1.3 | 0.2 | 14 | 9.85 | 5.7 | 55.4 | 174 | 0 | 14 | 17 | 15 | 23 | 9 | 569.9494 | 455.7605 | 425.8372 | 428.7038 | 2.740844 | 96.73983 | -242.3759 | 622.0385 | 67 | 0.1819444 | 630.8551 | 22.5 | 9.606171 | 13.9899 | 23.59607 | 24.76013 | 18.23815 | 32.66003 | 196.1384 | 193 | 199 | 297.903 | 294 | 301 | 297.6768 | 293 | 301 | 299.3367 | 297 | 302 | 2.062956 | 1.6 | 2.5 | 1.116535 | 0.9 | 1.3 | 1.210714 | 1 | 1.4 | 0.102419 | 0 | 0.2 | 910.6645 | 899.7516 | 915.1755 | 9.70773 | 6.217361 | 12.26293 | 55.5471 | 56.83483 | 34.65729 | 648.90625 | 1.141814 | 0.811133 | 0.7109056 | 0.7560513 | 52.93326 | 226.7242 | 199.3989 | 374.3452 | 2.9 | 3 | 3.9 | 4.2 | 3.8 | 4 | 397 | 327 | 426
2021-06-07 | 54.52 | 9.13 | 1.65 | 0.93 | 3.08 | 481 | 409.452 | 0.8097222 | 47613.4 | 9.58 | 899.556 | 890.1998 | 2125.747 | 286.8864 | 257.2899 | 692 | 585.6396 | 580.9013 | 25032.8 | 250 | 8.952556 | 32.60984 | 883.968 | 904.1641 | 896.5958 | 883.4521 | 877.8053 | 896.9344 | 888.4787 |  | 904.213 |  | 10.234 | 0 | 28.48976 | 433.514 | 339.4 | 24.90811 | 8.58 | 23.76929 | 33 | 2 | 2.165182 |  |  | 8.172041 | 74 | 197 | 7965 | 11 | 22 | 4.666667 | 0 | 2 | 2 | 2 | 49 | 47.5 | 0 | 25 | 43 | 50 | 2.3 | 0.9 | 0.25 | 463.8516 | 335.7264 | 293.2884 | 282.8427 | 0 | 10.85 | 10.68 | 8.07 | 2.6 | 8.022702 | 85 | 150 | 60 | 12.6 | 11 | 7.2 | 7 | 11 | 11 | 7.8 | 10 | 9 | 9.2 | 44 | 44 | 88 | 88 | 44 | 44 | 44 | 44 | 44 | 44 | 500 | 4.25 | 15.18333 | 19.43333 | 0 | 962.36 | 962.36 | 0 | 29 | 58.092 | 32.11643 | 125.243 | 35.31897 | 16.67317 | -1.645367 | 175.5898 | 91.44153 | 8.558471 | 1.032858 | 3.025 | 1.95 | 2.05 | 0.175 | 0 | 37 | 55349.6 | 3469.17 |  | 6.271064 | 415.2723 | 751.8145 |  | 4.17 | 0 | 0.8512516 | 19.809 | 11640 | 5 | 35 | 50.5 | 159 | 21 | 217 | 305 | 4.2 | 2.8 | 3.1 | 0.3 | 15 | 5.933333 | 4.7 | 56.4 | 147 | 0 | 12 | 17 | 14 | 29 | 0 | 400.2992 | 443.2522 | 406.099 | 410.9192 | 1.177819 | 104.248 | -162.1771 | 618.6994 | -61 | 0.025 | 627.9716 | 22.5 | 4.462559 | 8.940389 | 13.40295 | 24.96518 | 16.53916 | 33.32145 | 188.0876 | -2 | 201 | 285.7318 | -8 | 314 | 294.7393 | 90 | 311 | 287.9432 | 25 | 319 | 2.519234 | 0.2 | 5.1 | 1.408341 | 0 | 9.2 | 1.500773 | 0 | 3.7 | 0.1182419 | 0 | 0.4 | 890.9463 | 666.8417 | 968.0267 | 19.72668 | 3.914192 | 143.8028 | 55.88939 | 59.54541 | 36.52488 | 4013.28125 | 1.139308 | 0.8890241 | 0.7626633 | 0.7738102 | 97.47103 | 150.5214 | 183.1837 | 281.6488 | 3 | 3 | 4 | 4.2 | 3.9 | 4 | 410 | 400 | 450
2021-06-08 | 50.95 | 8.9 | 1.62 | 0.93 | 4.28 | 555 | 487.4164 | 1 | 43357.06 | 9.566667 | 863.0791 | 917.9128 | 2221.231 | 283.9675 | 458.3333 | 790 | 598.3369 | 589.4002 | 25636 | 250 | 14.2968 | 43.26897 | 915.5544 | 901.6503 | 931.7598 | 918.2489 | 905.9102 | 928.152 | 924.1139 |  | 898.0083 |  | 10.234 | 0 | 26.42904 | 498.634 | 546.585 | 24.94501 | 8.38 | 23.18605 | 39 | 3 | 2.201346 | 0.6 | 0.8 | 9.063 | 71 | 139 | 7965 | 12 | 26 | 2 | 0 | 2 | 2 | 2 | 50.33333 | 51.33333 | 285.77 | 30 | 45 | 47 | 2.3 | 0.8 | 0.25 | 463.2505 | 337.4437 | 289.8538 | 278.6147 | 0 | 10.75 | 10.7 | 7.2 | 1.56 | 8.017486 | 54 | 150 | 78 | 7.2 | 6.6 | 7.4 | 8.8 | 10.2 | 9.6 | 7.2 | 4.8 | 5.4 | 6.2 | 58 | 58 | 116 | 116 | 58 | 58 | 58 | 58 | 58 | 58 | 500 | 0 | 24 | 24 | 0 | 458.29 | 458.29 | 0 | 13 | 62.1264 | 33.14989 | 151.2229 | 36.09389 | 14.44141 | -3.610419 | 198.1478 | 94.53388 | 5.46612 | 1.088129 | 3.116667 | 1.55 | 2.116667 | 0.2166667 | 0 | 37 | 60772.7 | 3802.051 |  | 7.076707 | 425.1346 | 361.5891 |  | 7.155 | 0 | 0.8782277 | 23.544 | 10890 | 7 | 36 | 50 | 135 | 20 | 200 | 283 | 3.3 | 1.7 | 2.5 | 0.3 | 18 | 10.5 | 4.2 | 56.56667 | 147 | 0 | 14 | 17 | 19 | 20 | 0 | 498.1476 | 452.5881 | 417.5709 | 423.7089 | 0.7791851 | 85.64043 | -190.7957 | 610.5241 | -115 | 0.05833333 | 619.9197 | 15 | 6.565961 | 10.90673 | 17.47269 | 23.59381 | 16.73371 | 31.29824 | 194.4129 | 175 | 206 | 297.2855 | 276 | 308 | 296.5017 | 287 | 302 | 299.2402 | 295 | 307 | 3.081021 | 2.6 | 3.6 | 1.506586 | 1.1 | 1.9 | 2.016508 | 1.4 | 2.6 | 0.220831 | 0.2 | 0.4 | 916.2363 | 882.0026 | 976.0822 | 11.31317 | 2.307274 | 20.03669 | 56.67525 | 60.99797 | 35.56516 | 641.09375 | 1.246423 | 0.8169095 | 0.7782608 | 0.7579663 | 103.3208 | 90.75552 | 163.7977 | 217.2211 | 2.9 | 3 | 4 | 4.2 | 4 | 4.2 | 408 | 411 | 428
2021-06-09 | 50.43 | 9.22 | 1.49 | 0.39 | 3.18 | 616 | 536.6028 | 1 | 49862.43 | 9.608333 | 865.3349 | 907.956 | 2344.057 | 296.3794 | 0 | 708 | 645.2241 | 636.0101 | 25711.4 | 250 | 7.695837 | 24.55354 | 916.3865 | 901.5115 | 903.9611 | 905.1192 | 898.8353 | 917.8514 | 912.0267 |  | 903.3302 |  | 10.234 | 0 | 29.2513 | 552.314 | 413.895 | 15.45143 | 8.34 | 22.61873 | 56 | 3 | 2.677417 | 0.7 | 1.7 | 12.46597 | 82 | 138 | 7965 | 13 | 29 | 6.416667 | 0 | 2 | 2 | 2 | 48.66667 | 49 | 88.85 | 29 | 45 | 47 | 2.4 | 0.8 | 0.25 | 476.427 | 347.0405 | 305.0056 | 292.1448 | 0 | 10.7 | 10.4 | 7.7 | 1.89 | 7.936504 |  |  |  | 12.6 | 11.2 | 6.7 | 8.3 | 11 | 8.3 | 6.9 | 8.7 | 11 | 8.9 | 58 | 58 | 116 | 116 | 58 | 58 | 58 | 58 | 58 | 58 | 500 | 0 | 24 | 24 | 126.47 | 657.86 | 784.33 | 0 | 23 | 47.2728 | 34.53289 | 154.7424 | 39.50077 | 18.03657 | -3.070303 | 209.2095 | 92.84627 | 7.153725 | 0.7641032 | 3.033333 | 1.35 | 1.4 | 0.1833333 | 0 | 45 | 63983.63 | 4200.191 |  | 7.471766 | 425.0041 | 445.0188 |  | -4.482 | 0 | 0.8711084 | 28.026 | 0 | 7 | 35.33333 | 49.66667 | 173 | 22 | 220 | 310 | 3.4 | 1.5 | 1.7 | 0.2 | 21 | 10.25 | 3.6 | 57.43333 | 146 | 0 | 9 | 16 | 16 | 16 | 0 | 550.9614 | 456.725 | 423.5367 | 429.5666 | 2.234771 | 93.76211 | -245.4818 | 611.1469 | -108 | 0.09166667 | 620.638 | 17.5 | 0.7920938 | 11.49942 | 12.29152 | 22.25676 | 16.24087 | 29.59927 | 194.8072 | 185 | 204 | 297.3377 | 294 | 304 | 297.2655 | 293 | 303 | 299.2269 | 282 | 311 | 2.918935 | 2.2 | 3.7 | 1.431881 | 1 | 1.7 | 1.436499 | 1.1 | 2 | 0.1688484 | 0 | 0.3 | 907.7043 | 860.4908 | 923.635 | 7.149945 | 5.123558 | 18.41591 | 57.25061 | 58.92289 | 35.87641 | 663.4375 | 1.226739 | 0.8438292 | 0.727036 | 0.7367967 | 56.81623 | 152.0648 | 198.8141 | 323.6465 | 3 | 3 | 4 | 4.2 | 4 | 4.1 | 388 | 386 | 291
2021-06-10 | 50.79 | 8.89 | 1.4 | 1.14 | 3.2 | 620 | 535.244 | 1 | 50185.54 | 9.716667 | 871.6844 | 905.8298 | 2354.239 | 296.4477 | 416.6667 | 703 | 651.9659 | 622.0803 | 25711.4 | 250 | 10.37458 | 40.0563 | 911.5181 | 904.2208 | 915.2208 | 892.3508 | 896.2278 | 920.1208 | 901.1497 |  | 908.484 |  | 10.234 | 0 | 29.47624 | 555.834 | 403.5 | 8.32 | 8.46 | 22.07794 | 43 | 3 | 2.013806 |  |  | 6.607816 | 75 | 137 | 7966 | 14 | 32 | 6.166667 | 0 | 2 | 2 | 2 | 48.33333 | 47 | 25.73 | 28 | 42 | 48 | 2.4 | 0.7 | 0.25 | 473.5747 | 345.1129 | 305.3434 | 294.8428 | 0 | 10.72 | 10.4 | 7.8 | 3.68 | 7.820032 | 75 | 170 | 32 | 12.8 | 11 | 8.6 | 12 | 12 | 12.5 | 7.4 | 9 | 13 | 9.2 | 58 | 58 | 114 | 114 | 58 | 58 | 58 | 58 | 58 | 58 | 700 | 0 | 24 | 24 | 0 | 832.11 | 832.11 | 0 | 25 | 49.134 | 33.29784 | 155.5266 | 40.19801 | 18.50241 | -2.596973 | 211.6301 | 92.48432 | 7.515679 | 0.6206923 | 2.116667 | 1.1 | 1.033333 | 0.1166667 | 0 | 41 | 64357.45 | 4283.188 |  | 7.558218 | 425.0859 | 505.2878 |  | 14.395 | 0 | 0.8632968 | 24.291 | 10660 | 9 | 34 | 48.33333 | 139 | 21 | 230 | 304 | 2.3 | 1.2 | 1.3 | 0.2 | 24 | 10.25 | 4.1 | 56.63333 | 147 | 0 | 11 | 17 | 17 | 22 | 1 | 553.5253 | 457.3006 | 424.3408 | 429.1385 | 2.707049 | 103.241 | -251.051 | 612.0511 | -97 | 0.125 | 621.618 | 17.5 | 13.5193 | 3.792149 | 17.31145 | 20.59427 | 14.19171 | 27.92623 | 196.1574 | 194 | 200 | 298.0269 | 294 | 301 | 298.2391 | 293 | 302 | 299.3484 | 295 | 307 | 2.086986 | 1.6 | 2.7 | 1.071528 | 0.8 | 1.4 | 0.9865185 | 0.7 | 1.4 | 0.1133819 | 0 | 0.2 | 905.9294 | 886.3966 | 915.2043 | 8.694719 | 5.229065 | 14.4921875 | 56.3377 | 57.93723 | 35.02043 | 705.15625 | 1.174107 | 0.8132925 | 0.7050037 | 0.7176246 | 58.65647 | 194.6494 | 223.7726 | 352.4623 | 2.9 | 3 | 3.9 | 4.2 | 3.1 | 4.1 | 382 | 357 | 261
2021-06-11 | 50.06 | 8.93 | 1.33 | 1.25 | 3.34 | 627 | 553.1492 | 1 | 50307.82 | 9.608333 | 882.5376 | 905.0924 | 2329.169 | 296.1665 | 0 | 850 | 659.5861 | 661.9048 | 25636 | 250 | 10.73257 | 34.31869 | 916.4887 | 905.9322 | 911.5383 | 891.6391 | 893.2954 | 918.6327 | 898.1207 |  | 908.2083 |  | 10.234 | 0 | 29.75358 | 561.994 | 462.5 | 8.33327 | 8.24 | 20.74624 | 53 | 3 | 2.396187 | 0.6 | 0.8 | 6.916189 | 72 | 134 | 7966 | 16 | 35 | 5 | 0 | 2 | 2 | 2 | 49.33333 | 44.66667 | 0 | 28 | 45 | 46 | 2.3 | 0.8 | 0.25 | 474.6324 | 345.0398 | 304.8333 | 294.6473 | 0 | 11.01 | 10.83 | 7.67 | 1.18 | 7.915927 | 75 | 190 | 52 | 13 | 4 | 8.4 | 8 | 11 | 11 | 7.8 | 9.2 | 11 | 9 | 58 | 58 | 118 | 122 | 58 | 58 | 58 | 58 | 58 | 58 | 700 | 0 | 24 | 24 | 0 | 636.26 | 636.26 | 0 | 19 | 60.8892 | 33.20321 | 157.1323 | 41.52278 | 19.73 | -2.742864 | 215.6422 | 92.12254 | 7.877461 | 0.4852083 | 2.283333 | 1.466667 | 1.216667 | 0.15 | 0 | 58 | 64569.19 | 4271.724 |  | 7.701508 | 425.1769 | 479.5191 |  | 7.885 | 0 | 0.8822156 | 28.026 | 11620 | 9 | 35 | 49.33333 | 165 | 22 | 208 | 249 | 2.6 | 1.8 | 1.4 | 0.2 | 26 | 9.266667 | 3.6 | 56.3 | 147 | 0 | 13 | 17 | 14 | 21 | 1 | 565.4137 | 459.4376 | 427.6288 | 431.0778 | 3.293187 | 125.7424 | -220.4763 | 613.4363 | -79 | 0.1583333 | 623.065 | 17.5 | 34.6241 | 12.37035 | 46.99445 | 20.05291 | 14.84018 | 25.87708 | 195.8429 | 185 | 209 | 297.3032 | 293 | 306 | 297.5341 | 292 | 301 | 299.3241 | 294 | 307 | 2.231831 | 1.9 | 2.7 | 1.445478 | 1 | 1.9 | 1.238429 | 1 | 1.5 | 0.1542951 | 0.1 | 0.2 | 904.8477 | 890.363 | 913.788 | 9.107321 | 6.289925 | 14.36105 | 56.01474 | 56.96453 | 34.56652 | 652.1875 | 1.157127 | 0.8488563 | 0.7363792 | 0.7289599 | 68.36781 | 141.3414 | 234.7553 | 352.9367 | 3 | 3 | 3.9 | 4.2 | 4 | 4.1 | 382 | 301 | 253
2021-06-12 | 50.15 | 8.54 | 1.42 | 1.21 | 3.26 | 625 | 565.1488 | 1 | 50345.57 | 9.508333 | 886.0563 | 901.6421 | 2303.245 | 296.3067 | 0 | 852 | 663.0696 | 634.7974 | 25786.8 | 250 | 11.65755 | 45.68455 | 919.2228 | 903.995 | 894.3923 | 897.279 | 888.1438 | 909.7681 | 898.6938 |  | 906.6079 |  | 9.62 | 0 | 29.6015625 | 559.62 | 468.204 | 8.306688 | 8.27 | 17.94308 | 53 | 3 | 2.074712 |  |  | 6.175535 | 70 | 134 | 7966 | 17 | 39 | 7 | 0 | 2 | 2 | 2 | 49.33333 | 44.66667 | 0 | 29 | 46 | 49 | 2.3 | 4.8 | 1.5 | 473.7554 | 346.1347 | 304.9363 | 294.494 | 0 | 10.73 | 10.5 | 8.28 | 2.51 | 8.037298 | 72 | 187 | 51 | 10.4 | 9.8 | 10.4 | 7.6 | 7.8 | 9.4 | 7.6 | 6.6 | 9.8 | 11 | 58 | 58 | 116 | 112 | 58 | 58 | 58 | 58 | 58 | 58 | 700 | 0 | 24 | 24 | 0 | 220.64 | 220.64 | 0 | 6 | 63.5088 | 33.1799 | 157.6658 | 42.35136 | 20.64666 | -2.218355 | 218.4455 | 91.56389 | 8.436113 | 0.4883836 | 2.283333 | 1.316667 | 1.283333 | 0.2 | 0 | 50 | 64765.41 | 4288.53 |  | 7.801624 | 423.9645 | 499.2221 |  | 15.202 | 0 | 0.90423808 | 23.544 | 10720 | 11 | 35 | 51 | 160 | 25 | 200 | 195 | 2.8 | 1.6 | 1.5 | 0.2 | 30 | 15.33333 | 4.2 | 56.73333 | 148 | 0 | 12 | 16 | 16 | 23 | 0 | 569.2605 | 457.9431 | 425.0342 | 429.7376 | 1.577552 | 130.4121 | -223.0827 | 614.417 | -63 | 0.1916667 | 624.0449 | 17.5 | 50.00799 | 13.61958 | 63.62757 | 18.15221 | 15.28115 | 23.06274 | 195.6998 | 186 | 206 | 297.305 | 282 | 303 | 297.5413 | 282 | 305 | 299.3766 | 291 | 306 | 2.27274 | 1.8 | 3 | 1.333737 | 0.7 | 1.7 | 1.28021 | 0.9 | 1.5 | 0.1818773 | 0 | 0.2 | 901.4 | 849.3916 | 913.6597 | 8.696652 | 6.350433 | 18.44143 | 55.98525 | 56.95155 | 34.70918 | 825 | 1.165866 | 0.8317844 | 0.7226099 | 0.7444816 | 67.3325 | 181.3249 | 220.0962 | 360.3571 | 3 | 3 | 4 | 4.2 | 4 | 4.2 | 377 | 287 | 45
2021-06-13 | 50.53 | 8.33 | 1.56 | 1.07 | 2.9 | 632 | 567.7616 | 1 | 50335.07 | 9.591667 | 887.6959 | 903.3634 | 2285.567 | 296.4026 | 0 | 806 | 666.6271 | 660.2657 | 25636 | 250 | 10.79147 | 40.57897 | 924.2001 | 904.7699 | 891.546 | 901.766 | 888.623 | 910.3881 | 902.251 |  | 904.212 |  | 9.16 | 0 | 29.94368 | 565.32 | 404.566 | 9.21519 | 8.56 | 20.20139 | 93 | 5 | 3.034015 |  |  | 6.755326 | 66 | 129 | 7966 | 18 | 42 | 5.833333 | 0 | 2 | 2 | 2 | 49.66667 | 44.33333 | 0 | 28 | 46 | 49 | 2.4 | 2.9 | 2 | 480.9635 | 346.3437 | 305.5943 | 296.3141 | 0 | 10.68 | 10.46 | 7.71 | 1.7 | 8.037056 | 72 | 192 | 50 | 13 | 11 | 8.6 | 8 | 11 | 11 | 7.8 | 10.2 | 12.4 | 9.2 | 56 | 56 | 110 | 110 | 56 | 56 | 56 | 56 | 56 | 56 | 700 | 0 | 24 | 24 | 0 | 0 | 0 | 0 | 0 | 49.7616 | 33.13619 | 158.3538 | 42.91183 | 20.8499 | -2.347993 | 219.7675 | 91.58115 | 8.418854 | 0.4785719 | 2.733333 | 1.366667 | 1.233333 | 0.15 | 0 | 50 | 64861.69 | 4280.747 |  | 7.84884 | 424.8739 | 503.079 |  | 19.79952 | 0 | 0.898357 | 3.744475893 | 0 | 11 | 35 | 50 | 161 | 23 | 210 | 180 | 4 | 1.8 | 1.3 | 0.2 | 33 | 10.5 | 6.7 | 56.83333 | 147 | 0 | 12 | 17 | 14 | 19 | 4 | 562.8917 | 457.9162 | 426.1264 | 430.0589 | 1.877291 | 99.82 | -248.0932 | 615.7915 | -40 | 0.225 | 625.3829 | 22.5 | 11.23672 | 13.82888 | 25.06559 | 17.18206 | 14.7105 | 21.54531 | 194.7635 | 187 | 202 | 297.0604 | 287 | 313 | 297.4635 | 287 | 306 | 299.3706 | 286 | 311 | 2.96898 | 1.8 | 4.9 | 1.444521 | 0.9 | 2.1 | 1.263269 | 1.1 | 1.5 | 0.1635405 | 0 | 0.2 | 903.287 | 874.6125 | 913.3452 | 8.426868 | 6.630363 | 17.12823 | 56.1566 | 57.04234 | 34.72214 | 672.109375 | 1.21897 | 0.8527916 | 0.718333 | 0.7325726 | 104.0129 | 221.6049 | 219.1505 | 357.6722 | 3 | 3.1 | 4 | 4.2 | 4 | 4.1 | 373 | 298 | 42
2021-06-14 | 50.25 | 8.31 | 1.58 | 1.04 | 2.4 | 634 | 554.9 | 1 | 50274.36 | 9.475 | 897.2904 | 906.7784 | 2298.835 | 296.5741 | 0 | 784 | 674.5667 | 659.2544 | 25711.4 | 250 | 10.30075 | 40.83342 | 925.7703 | 908.299 | 895.9265 | 906.6976 | 891.4494 | 912.4311 | 906.8752 |  | 905.7853 |  | 9.16 | 0 | 30.01107 | 567.08 | 427.984 | 32.06937 | 8.86 | 20.12615 | 43 | 3 | 2.225325 | 0.6 | 0.8 | 7.36524 | 84 | 129 | 7966 | 16 | 45 | 6 | 0 | 2 | 2 | 2 | 49.83333 | 44.33333 | 47.59 | 20 | 45 | 50 | 2.2 | 0.8 | 1 | 482.4283 | 348.6643 | 305.2785 | 296.5568 | 0 | 10.78 | 10.56 | 9.64 | 1.63 | 8.055291 | 65 | 186 | 42 | 13 | 11 | 8.2 | 8 | 11 | 11 | 7.8 | 9.2 | 11 | 9 | 54 | 54 | 109 | 109 | 54 | 54 | 54 | 54 | 54 | 54 | 700 | 0 | 24 | 24 | 0 | 577.81 | 577.81 | 0 | 18 | 54.09 | 33.20271 | 159.2631 | 44.11654 | 22.43681 | -2.128529 | 223.6879 | 90.92115 | 9.078847 | 0.4728896 | 3.283333 | 1.683333 | 1.3 | 0.2 | 0 | 57 | 65020.55 | 4268.288 |  | 7.988852 | 424.8445 | 515.1637 |  | 11.20452 | 0 | 0.8752366 | 3.489954368 | 10950 | 34 | 37 | 50.66667 | 150 | 22 | 210 | 295 | 3.4 | 1.9 | 1.4 | 0.2 | 35 | 8.833333 | 6.8 | 56.06667 | 148 | 0 | 11 | 17 | 15 | 22 | 10 | 580.559 | 458.8901 | 424.7378 | 430.5538 | 1.597669 | 98.83717 | -249.6109 | 617.1118 | -15 | 0.2583333 | 626.6719 | 22.5 | 8.331246 | 12.95055 | 21.2818 | 18.80511 | 15.69616 | 23.38697 | 194.2595 | 186 | 201 | 297.1217 | 290 | 308 | 297.5749 | 288 | 313 | 299.1517 | 294 | 311 | 3.232677 | 2.7 | 4 | 1.621624 | 1.3 | 2.1 | 1.273502 | 1.1 | 1.5 | 0.1895046 | 0.1 | 0.2 | 905.999 | 891.8444 | 913.3 | 7.904397 | 6.030884 | 13.2249 | 55.97708 | 56.89968 | 34.89075 | 748.515625 | 1.241703 | 0.8544314 | 0.7142454 | 0.7381918 | 129.0204 | 213.8181 | 216.3882 | 356.3503 | 3 | 3.1 | 4 | 4.2 | 4 | 4.1 | 389 | 321 | 268
2021-06-15 | 50.91 | 8.3 | 1.54 | 1.1 | 3.08 | 634 | 561.7308 | 1 | 50241.89 | 9.558333 | 894.4603 | 906.8201 | 2310.013 | 296.6317 | 0 | 792 | 669.87 | 653.6107 | 25636 | 250 | 9.613623 | 36.19384 | 923.7984 | 907.6769 | 903.6714 | 900.7234 | 892.3325 | 916.0167 | 903.5211 |  | 900.6339 |  | 9.16 | 0 | 30.03581 | 567.08 | 517.544 | 32.05685 | 8.8 | 19.8086 | 36 | 2 | 2.464797 |  |  | 7.440392 | 81 | 128 | 7966 | 16 | 48 | 6 | 0 | 2 | 2 | 2 | 51 | 47.33333 | 0 | 27 | 42 | 44 | 2.5 | 1 | 0.25 | 480.3104 | 348.5839 | 305.1544 | 293.4799 | 0 | 10.82 | 10.66 | 7.6 | 1.76 | 8.023913 | 76 | 181 | 45 | 11 | 10.8 | 9 | 1.5 | 11 | 12 | 8.4 | 9.6 | 12 | 9.8 | 58 | 58 | 117 | 117 | 58 | 58 | 58 | 58 | 58 | 58 | 700 | 0 | 24 | 24 | 0 | 603.35 | 603.35 | 0 | 17 | 35.3808 | 33.01825 | 157.968 | 43.01504 | 21.35092 | -2.16652 | 220.1674 | 91.28645 | 8.713553 | 0.4421427 | 2.466667 | 1.333333 | 1.166667 | 0.3166667 | 0 | 45 | 64830.95 | 4263.842 |  | 7.863122 | 425.8078 | 502.0245 |  | 8.646954368 | 0 | 0.8860107 | 6.363 | 11520 | 34 | 35.33333 | 50.5 | 151 | 21 | 215 | 298 | 2.9 | 1.5 | 1.2 | 1.1 | 37 | 8.366667 | 6.5 | 56 | 148 | 0 | 11 | 17 | 15 | 20 | 9 | 573.7833 | 458.527 | 425.0544 | 430.9853 | 1.478261 | 91.74499 | -256.4975 | 618.2535 | 10 | 0.2916667 | 627.7866 | 22.5 | 9.55134 | 12.66352 | 22.21486 | 20.13923 | 15.44974 | 25.46205 | 195.7135 | 185 | 208 | 297.2759 | 291 | 308 | 297.8053 | 285 | 307 | 299.4405 | 292 | 312 | 2.349573 | 1.8 | 3.2 | 1.364254 | 1.2 | 1.6 | 1.164053 | 1 | 1.4 | 0.1549882 | 0.1 | 0.2 | 905.6208 | 888.6381 | 913.9716 | 7.930804 | 6.381699 | 12.66023 | 55.97144 | 57.05531 | 34.55354 | 915.390625 | 1.165431 | 0.830912 | 0.7088416 | 0.7338877 | 77.47137 | 253.1775 | 215.1877 | 360.2271 | 3 | 3.1 | 4 | 4.3 | 4 | 4.2 | 408 | 350 | 321
2021-06-16 | 49.75 | 8.39 | 1.51 | 1.19 | 2.88 | 645 | 566.6548 | 1 | 50311.89 | 9.335833 | 902.9105 | 902.9588 | 2276.506 | 296.1865 | 0 | 850 | 675.5398 | 655.3386 | 25636 | 250 | 12.42127 | 49.66125 | 925.0894 | 904.864 | 883.9975 | 907.0312 | 887.6948 | 906.8168 | 905.2178 |  | 900.5703 |  | 0 | 0 | 30.03385 | 567.6 | 498.943 | 32.07712 | 8.52 | 18.97092 | 36 | 2 | 2.7316 |  |  | 6.702222 | 76 | 126 | 7966 | 16 | 51 | 6.25 | 0 | 2 | 2 | 2 | 47.66667 | 45 | 0 | 27 | 42 | 43 | 2.4 | 0.7 | 0.25 | 479.1884 | 348.2672 | 305.3594 | 287.258 | 0 | 10.92 | 10.7 | 8.3 | 2 | 8.018767 | 90 | 184 | 44 | 10.1 | 8 | 7.8 | 8.9 | 11 | 12 | 8 | 10.2 | 12.5 | 9.5 | 58 | 58 | 116 | 116 | 58 | 59 | 58 | 58 | 58 | 58 | 700 | 0 | 24 | 24 | 0 | 613.02 | 613.02 | 0 | 19 | 42.6348 | 32.54032 | 160.0791 | 44.69883 | 22.66417 | -2.139236 | 225.3029 | 90.89007 | 9.109929 | 0.36526 | 2.283333 | 1.483333 | 1.15 | 0.1666667 | 0 | 50 | 64958.29 | 4255.096 |  | 8.04653 | 424.2553 | 515.6967 |  | 5.349 | 0 | 0.8785346 | 23.544 | 22530 | 34 | 35 | 50.33333 | 220 | 22 | 210 | 290 | 2.5 | 1.7 | 1.2 | 0.2 | 39 | 11.83333 | 4.2 | 55.93333 | 148 | 0 | 12 | 15 | 15 | 21 | 10 | 581.4373 | 458.3538 | 426.2444 | 429.6263 | 2.029186 | 94.93149 | -245.6038 | 619.9472 | 46 | 0.325 | 628.8766 | 22.5 | 13.02443 | 12.76645 | 25.79089 | 19.4001 | 14.7105 | 25.44909 | 196.0786 | 180 | 212 | 297.1532 | 283 | 312 | 297.826 | 285 | 310 | 299.3223 | 292 | 312 | 2.221867 | 1.7 | 2.8 | 1.45778 | 1.2 | 1.8 | 1.151104 | 0.9 | 1.4 | 0.154707 | 0 | 0.2 | 902.3566 | 889.4888 | 911.973 | 9.593346 | 6.350105 | 12.84908 | 55.52582 | 56.74403 | 34.81293 | 746.484375 | 1.138966 | 0.8390153 | 0.7073639 | 0.733583 | 52.334 | 264.3882 | 210.8943 | 362.1218 | 3 | 3 | 4.1 | 4.2 | 4 | 4.1 | 301 | 266 | 131
2021-06-17 | 50.37 | 8.41 | 1.55 | 1.07 | 2.48 | 633 | 565.6056 | 1 | 50207.52 | 9.375 | 906.7527 | 907.3417 | 2272.037 | 294.3129 | 0 | 774 | 536.6692 | 517.0501 | 25711.4 | 250 | 12.36486 | 42.69140625 | 928.1285 | 910.9328 | 889.2885 | 909.4273 | 892.1875 | 912.3482 | 909.0793 |  | 905.83 |  | 9.16 | 0 | 29.91146 | 566.2 | 375.502 | 32.07093 | 8.41 | 25.97699 | 59 | 3 | 3.358295 |  |  | 6.832652 | 74 | 124 | 7966 | 34 | 54 | 5.833333 | 0 | 2 | 2 | 2 | 51.16667 | 45.16667 | 0 | 27 | 42 | 42 | 2.3 | 0.9 | 0.75 | 481.3385 | 346.6299 | 304.6552 | 294.9107 | 0 | 10.98 | 10.8 | 8.13 | 1.26 | 7.98051 | 98 | 195 | 59 | 13 | 8.8 | 11.4 | 13 | 11.1 | 11.1 | 6.2 | 10.2 | 12.6 | 8.1 | 54 | 54 | 106 | 106 | 54 | 55 | 54 | 54 | 54 | 54 | 700 | 0 | 24 | 24 | 0 | 567.57 | 567.57 | 0 | 16 | 34.0356 | 32.61253 | #VALUE! | #VALUE! | #VALUE! | #VALUE! |  |  |  | 0.4331264 | 2.25 | 1.4 | 1.183333 | 0.1666667 | 0 | 43 | 65167.46 | 4260.374 |  |  | 424.6507 | 537.7415 |  | 7.375 | 0 | 0.8935318 | 27.279 | 11110 | 34 | 35.66667 | 50 | 150 | 22 | 210 | 190 | 2.8 | 1.7 | 1.4 | 0.2 | 41 | 10.5 | 3.7 | 55.46667 | 148 | 0 | 13 | 16 | 16 | 22 | 10 | 583.6897 | 459.7148 | 426.2908 | 430.8815 | 3.486769 | 107.5513 | -226.8936 | 620.7246 | 70 | 0.3583333 | 629.6677 | 22.5 | 13.34086 | 13.5999 | 26.94075 | 17.90355 | 13.7378 | 23.15351 | 195.5544 | 188 | 202 | 297.3914 | 284 | 309 | 297.5733 | 288 | 306 | 299.4162 | 285 | 310 | 2.336179 | 2 | 2.9 | 1.437371 | 1.2 | 1.9 | 1.19994 | 1 | 1.5 | 0.1846937 | 0.1 | 0.2 | 906.0603 | 894.7133 | 915.297 | 9.633167 | 7.196678 | 14.45625 | #VALUE! | 56.57545 | 34.25525 | 702.578125 | 1.155713 | 0.8337686 | 0.7071557 | 0.734956 | 66.41753 | 274.2759 | 208.0876 | 364.1225 | 3 | 3 | 4.1 | 4.3 | 4 | 4.1 | 400 | 356 | 360
2021-06-18 | 50.47 | 8.38 | 1.57 | 1.06 | 2.66 | 636 | 550.0956 | 1 | 50261.94 | 9.55 | 906.3758 | 907.1245 | 2301.714 | 294.4009 | 0 | 797 | 676.6365 | 622.2446 | 24278.8 | 250 | 9.998564 | 36.50677 | 924.5747 | 910.0947 | 904.0344 | 898.6476 | 892.7166 | 917.3484 | 902.4549 |  | 906.2799 |  | 9.306 | 0 | 30.11556 | 568.986 | 470.044 | 32.0725 | 8.44 | 25.61981 | 46 | 3 | 2.281354 |  |  | 6.307518 | 71 | 122 | 7966 | 35 | 57 | 5.5 | 0 | 2 | 2 | 2 | 51 | 45.33333 | 15.55 | 27 | 41 | 42 | 2.4 | 1.1 | 1.25 | 479.1204 | 346.8384 | 301.5553 | 297.2575 | 0 | 10.81 | 10.68 | 7.45 | 1.24 | 8.011512 | 100 | 180 | 48 | 12.5 | 11.5 | 8.8 | 8 | 13.5 | 13 | 8 | 10.4 | 12.8 | 9.4 | 58 | 58 | 117 | 117 | 56 | 59 | 56 | 56 | 58 | 58 | 700 | 8.583333 | 15.41667 | 24 | 0 | 719 | 719 | 0 | 22 | 37.0956 | 32.63668 | 159.7586 | 45.35765 | 23.6367 | -1.967045 | 226.7859 | 90.44489 | 9.555113 | 0.670684 | 2.516667 | 1.35 | 1.4 | 0.2 | 0 | 50 | 64718.43 | 4230.941 |  | 8.099497 | 425.7035 | 478.1687 |  | 9.689 | 0 | 0.8649302 | 29.52 | 11930 | 34 | 35.66667 | 39 | 160 | 21 | 210 | 160 | 3 | 1.9 | 1.9 | 0.2 | 43 | 8.2 | 3.4 | 55.96667 | 174 | 0 | 9 | 16 | 16 | 22 | 11 | 585.0611 | 459.9251 | 426.6058 | 430.6795 | 3.417216 | 119.2863 | -226.5542 | 621.5831 | 97 | 0.3916667 | 630.5467 | 22.5 | 9.965774 | 13.96425 | 23.93002 | 18.09445 | 14.67159 | 22.90709 | 195.2788 | 100 | 228 | 292.7884 | -20 | 329 | 296.7641 | 104 | 328 | 299.1468 | 264 | 304 | 2.511608 | 2 | 20.2 | 1.421449 | 0 | 49 | 1.471002 | 1 | 19.2 | 0.1974537 | 0 | 4.3 | 906.1511 | 888.6964 | 915.2777 | 8.322024 | 6.144363 | 13.27796 | 55.54348 | 56.82187 | 43.87848 | 901.5625 | 1.198126 | 0.8195406 | 0.7507276 | 0.7368834 | 83.19393 | 255.8194 | 234.5068 | 365.448 | 3 | 3.1 | 4 | 4.3 | 3.5 | 4.1 | 400 | 311 | 53
2021-06-19 | 49.3 | 8.31 | 1.78 | 0.97 | 3.32 | 638 | 558.1336 | 1 | 50278.62 | 9.475 | 895.4105 | 905.8055 | 2280.239 | 295.1238 | 0 | 759 | 681.6586 | 652.3014 | 23977.2 | 250 | 10.30889 | 36.92538 | 924.178 | 909.733 | 900.155 | 898.1177 | 892.1131 | 914.8475 | 901.4944 |  | 907.6941 |  | 9.306 | 0 | 30.17643 | 570.746 | 545.043 | 26.71371 | 8.31 | 24.98486 | 60 | 4 | 2.494777 |  |  | 5.798841 | 78 | 119 | 7966 | 37 | 60 | 6.666667 | 0 | 2 | 2 | 2 | 50.66667 | 45 | 0 | 26 | 41 | 43 | 2.4 | 0.8 | 0.25 | 480.3755 | 347.9522 | 302.4074 | 294.6838 | 0 | 10.54 | 10.5 | 8.15 | 5.01 | 8.013901 | 55 | 185 | 45 | 12.5 | 11.5 | 8.8 | 8 | 13.5 | 13 | 8 | 10.4 | 12.8 | 9.4 | 56 | 56 | 113 | 113 | 56 | 56 | 56 | 56 | 56 | 56 | 700 | 24 | 0 | 24 | 0 | 308.56 | 308.56 | 0 | 9 | 39.5736 | 32.9238 | 159.9079 | 45.23535 | 23.57527 | -1.588104 | 227.1305 | 90.31959 | 9.680411 | 1.117996 | 3.066667 | 1.266667 | 1.383333 | 0.2166667 | 0 | 40 | 64562.22 | 4235.64 |  | 8.111802 | 425.7221 | 499.6507 |  | 16.926 | 0 | 0.8748176 | 23.544 | 10950 | 34 | 35 | 41.33333 | 200 | 22 | 205 | 165 | 4 | 1.4 | 1.5 | 0.3 | 47 | 12.5 | 4.2 | 56.46667 | 174 | 0 | 13 | 15 | 15 | 19 | 11 | 584.2402 | 459.3321 | 425.6296 | 429.7288 | 2.805097 | 128.5968 | -265.1564 | 622.4568 | 126 | 0.425 | 631.4385 | 17.5 | 6.662579 | 14.55212 | 21.2147 | 16.91178 | 15.17739 | 19.4832 | 194.5447 | 182 | 203 | 297.37 | 293 | 304 | 297.459 | 291 | 313 | 299.2832 | 295 | 309 | 3.018043 | 2.2 | 4 | 1.281351 | 1 | 1.5 | 1.379 | 1.2 | 1.6 | 0.1954155 | 0 | 0.3 | 905.7358 | 894.948 | 919.2543 | 8.930641 | 6.528702 | 16.53583 | 56.21616 | 57.10717 | 34.06071 | 747.03125 | 1.263953 | 0.8153192 | 0.7104195 | 0.7397348 | 65.22613 | 298.6949 | 207.1791 | 377.7035 | 3 | 3.1 | 4.2 | 4.2 | 3.6 | 4 | 385 | 291 | 46
2021-06-20 | 49.5 | 9.08 | 1.6 | 1.03 | 2.74 | 640 | 590.9552 | 1 | 50285.82 | 9.466667 | 905.435 | 906.9196 | 2296.346 | 294.301 | 0 | 861 | 676.8527 | 655.849 | 25711.4 | 250 | 9.600472 | 33.23691 | 922.353 | 909.616 | 901.2877 | 898.8555 | 894.1797 | 917.3757 | 904.7699 |  | 905.2108 |  | 9.306 | 0 | 30.27539 | 572.506 | 524.588 | 20.77 | 8.52 | 24.66741 | 36 | 2 | 3.131962 |  |  | 6.998795 | 65 | 121 | 7996 | 38 | 63 | 4.083333 | 0 | 2 | 2 | 2 | 50.66667 | 43 | 0 | 26 | 41 | 42 | 2.4 | 0.8 | 0.25 | 474.9493 | 348.7522 | 302.5904 | 297.4345 | 0 | 10.81 | 10.7 | 7.6 | 0.97 | 8.052928 | 77 | 188 | 59 | 7.8 | 9 | 11 | 12.2 | 11 | 11 | 7.8 | 10.2 | 12.8 | 9.6 | 56 | 36 | 110 | 110 | 56 | 56 | 56 | 56 | 56 | 58 | 700 | 24 | 0 | 24 | 0 | 0 | 0 | 0 | 0 | 45.9552 | 32.96918 | 160.6567 | 45.06461 | 22.93832 | -1.971821 | 226.6878 | 90.75094 | 9.249061 | 1.266948 | 2.85 | 1.283333 | 1.316667 | 0.15 | 0 | 64 | 64432.19 | 4259.007 |  | 8.095994 | 424.3179 | 468.3669 |  | 10.458 | 0 | 0.9233675 | 13.086 | 0 | 34 | 34.66667 | 50 | 145 | 22 | 210 | 186 | 4 | 1.4 | 1.4 | 0.2 | 50 | 9.933333 | 5.6 | 56.03333 | 146 | 0 | 14 | 16 | 15 | 20 | 6 | 585.7426 | 458.6889 | 427.0022 | 429.2899 | 2.362779 | 112.1668 | -248.5442 | 623.3432 | 157 | 0.4583333 | 632.3413 | 17.5 | 9.15298 | 14.31703 | 23.47001 | 21.64111 | 17.35623 | 27.52417 | 195.0586 | 186 | 211 | 297.4389 | 292 | 307 | 297.6656 | 289 | 313 | 299.3495 | 292 | 311 | 2.776644 | 2 | 4.7 | 1.298543 | 0.9 | 1.6 | 1.279479 | 1 | 1.5 | 0.1719167 | 0 | 0.2 | 906.2435 | 869.6782 | 921.4757 | 8.219381 | 6.107498 | 15.86819 | 55.616 | 56.69217 | 36.47301 | 796.640625 | 1.250157 | 0.8299783 | 0.7004868 | 0.7326327 | 69.76824 | 303.579 | 201.7011 | 381.0142 | 3 | 3 | 4 | 4.2 | 3.6 | 3.7 | 356 | 269 | 32
2021-06-21 | 50.69 | 8.79 | 1.6 | 1.03 | 2.76 | 640 | 559.7748 | 1 | 50287.51 | 9.475 | 906.4957 | 907.8385 | 2297.06 | 295.7165 | 0 | 801 | 680.1829 | 653.8712 | 25636 | 250 | 11.54953 | 42.09785 | 915.3429 | 907.9116 | 915.9308 | 893.8055 | 896.3403 | 921.6536 | 903.8847 |  | 908.0086 |  | 9.306 | 0 | 30.28092 | 572.506 | 596.312 | 20.77 | 8.58 | 24.38964 | 49 | 4 | 2.556528 |  |  | 6.192305 | 62 | 117 | 7996 | 39 | 67 | 6.833333 | 0 | 2 | 2 | 2 | 48.5 | 43 | 0 | 26 | 40 | 43 | 2.3 | 0.8 | 0.25 | 479.8415 | 349.9184 | 303.9385 | 301.1727 | 0 | 10.7 | 10.46 | 7.86 | 2.93 | 8.004397 | 60 | 170 | 48 | 12.5 | 11.5 | 8.8 | 8 | 13.5 | 13 | 8 | 10.4 | 12.8 | 9.4 | 54 | 74 | 110 | 110 | 54 | 56 | 54 | 54 | 54 | 52 | 700 | 1.666667 | 22.33333 | 24 | 582.51 | 324.5 | 907.01 | 0 | 27 | 50.7648 | 34.00339 | 160.9231 | 45.79257 | 24.00568 | -1.893872 | 228.8274 | 90.33691 | 9.663092 | 1.38102 | 3.533333 | 2.333333 | 1.283333 | 0.2 | 0 | 50 | 64567.37 | 4220.921 |  | 8.172409 | 424.8221 | 471.5389 |  | 4.961 | 0 | 0.874648125 | 18.315 | 10190 | 34 | 32.33333 | 52.33333 | 155 | 23 | 210 | 221 | 4.1 | 2.4 | 1.4 | 0.2 | 52 | 10.5 | 5.8 | 56 | 174 | 0 | 11 | 16 | 13 | 26 | 10 | 587.0612 | 459.1621 | 425.6634 | 428.755 | 1.965476 | 103.7569 | -242.7743 | 624.1443 | 188 | 0.4916667 | 633.1572 | 17.5 | 5.827288 | 13.06783 | 18.89512 | 23.52746 | 16.85043 | 31.93375 | 193.5399 | 181 | 205 | 295.5606 | 277 | 310 | 297.5694 | 284 | 320 | 299.3018 | 293 | 313 | 3.674674 | 2.8 | 4.8 | 2.2395 | 1.5 | 3 | 1.290047 | 1.1 | 1.6 | 0.1730417 | 0 | 0.2 | 908.3647 | 889.1517 | 915.7153 | 9.176597 | 5.805534 | 14.72954 | 55.66582 | 56.80888 | 35.69484 | 706.796875 | 1.236163 | 0.9180277 | 0.6824606 | 0.7562992 | 63.60591 | 203.9425 | 188.4645 | 383.0426 | 3 | 3.1 | 4 | 4.2 | 3.6 | 3.8 | 346 | 285 | 32
2021-06-22 | 48.51 | 9.48 | 1.51 | 1.28 | 3.42 | 638 | 565.3072 | 1 | 50288.76 | 9.583333 | 898.373 | 914.2815 | 2316.162 | 294.04 | 208.3333 | 751 | 676.4726 | 664.9564 | 25108.2 | 250 | 9.571581 | 36.09228 | 912.4867 | 912.9397 | 926.5821 | 902.1056 | 902.9677 | 928.7016 | 914.1874 |  | 913.042 |  | 9.306 | 0 | 30.21777 | 570.746 | 355.155 | 22.06818 | 8.42 | 23.79447 | 43 | 3 | 2.025285 |  |  | 6.133611 | 58 | 116 | 7996 | 41 | 70 | 6.5 | 0 | 2 | 2 | 2 | 51.66667 | 46 | 41.23 | 28 | 41 | 45 | 2.3 | 0.8 | 0.25 | 482.0005 | 347.0535 | 307.8642 | 299.1479 | 0 | 10.74 | 10.65 | 7.72 | 1.16 | 7.867682 | 65 | 180 | 46 | 11.5 | 12 | 9 | 7.8 | 12 | 12 | 7.8 | 10.2 | 12 | 9.6 | 58 | 58 | 116 | 116 | 58 | 58 | 58 | 58 | 58 | 58 | 500 | 3.916667 | 20.08333 | 24 | 275.57 | 149.29 | 424.86 | 0 | 12 | 52.4472 | 34.35143 | 159.7455 | 44.812 | 23.313 | -2.418092 | 225.4524 | 90.73201 | 9.267991 | 1.376403 | 2.95 | 1.866667 | 1.25 | 0.1833333 | 0 | 50 | 64502.1 | 4239.328 |  | 8.05187 | 425.7169 | 455.8943 |  | 4.214 | 0 | 0.8860614 | 24.291 | 10000 | 34 | 17 | 49.33333 | 155 | 22 | 211 | 214 | 4 | 2.4 | 1.5 | 0.2 | 53 | 10.95 | 4.1 | 56.63333 | 146 | 0 | 9 | 17 | 14 | 20 | 13 | 566.7802 | 459.3252 | 426.1626 | 430.6709 | 2.168139 | 103.2542 | -249.4012 | 624.7801 | 217 | 0.525 | 633.8065 | 17.5 | 2.902607 | 13.63479 | 16.53739 | 20.39735 | 15.95554 | 27.26479 | 194.9341 | 186 | 208 | 296.681 | 285 | 309 | 297.75 | 290 | 322 | 299.228 | 296 | 302 | 2.836326 | 2.1 | 4.2 | 1.816404 | 1.4 | 2.8 | 1.228822 | 1.1 | 1.7 | 0.1628611 | 0 | 0.2 | 914.3562 | 902.3854 | 920.8599 | 7.617992 | 4.301147 | 13.1506 | 56.48828 | 57.83347 | 36.57676 | 786.171875 | 1.179949 | 0.8589772 | 0.6855706 | 0.7549453 | 23.58513 | 223.7804 | 194.5165 | 382.7386 | 3 | 3 | 4.1 | 4.3 | 3.6 | 3.8 | 381 | 322 | 41
2021-06-23 | 48.32 | 9.93 | 1.36 | 1.41 | 3.06 | 632 | 578.9524 | 1 | 50320.22 | 9.5 | 895.9514 | 913.5747 | 2333.721 | 292.3327 | 208.3333 | 867 | 674.6899 | 663.3888 | 26314.6 | 250 | 8.682534 | 28.27116 | 911.0702 | 913.771 | 922.3274 | 903.7255 | 902.0931 | 927.5471 | 914.4887 |  | 915.6809 |  | 9.355 | 4 | 30.1953125 | 569.515 | 537.739 | 24.65691 | 10.49 | 23.41131 | 53 | 3 | 2.634997 |  |  | 9.050267 | 56 | 115 | 7996 | 42 | 74 | 6.25 | 0 | 2 | 2 | 2 | 50.66667 | 43.66667 | 0 | 27 | 42 | 43 | 2.4 | 0.9 | 0.25 | 478.6796 | 344.0947 | 308.4453 | 297.9059 | 0 | 10.9 | 10.85 | 7.5 | 1.61 | 7.886807 | 67 | 144 | 50 | 13 | 11.1 | 9.8 | 8.6 | 11.1 | 11.1 | 7.8 | 10.2 | 12.5 | 9.8 | 58 | 58 | 116 | 116 | 58 | 58 | 58 | 58 | 58 | 58 | 700 | 5.833333 | 18.16667 | 24 | 436.32 | 289.92 | 726.24 | 0 | 22 | 43.7124 | 33.75851 | 159.3071 | 44.35466 | 22.78782 | -2.155285 | 224.2943 | 90.80113 | 9.198868 | 1.056726 | 2.316667 | 1.566667 | 1.133333 | 0.1166667 | 0 | 50 | 64527.99 | 4241.723 |  | 8.01051 | 425.5618 | 430.1402 |  | 11.774 | 0 | 0.9160639 | 22.797 | 10280 | 34 | 16.33333 | 50.66667 | 150 | 22 | 225 | 220 | 2.4 | 1.7 | 1.2 | 0.2 | 56 | 13 | 4.3 | 56.23333 | 146 | 0 | 11 | 16 | 14 | 24 | 10 | 559.1608 | 459.8068 | 426.2851 | 430.8858 | 1.659834 | 95.9755 | -250.4963 | 625.0969 | 240 | 0.5583333 | 634.1377 | 17.5 | 4.823449 | 13.88841 | 18.71186 | 19.02259 | 16.31868 | 24.07434 | 195.7857 | 176 | 208 | 296.9653 | 288 | 311 | 298.0446 | 286 | 310 | 299.3467 | 295 | 306 | 2.281454 | 1.8 | 2.9 | 1.571335 | 1.4 | 1.8 | 1.147615 | 0.9 | 1.4 | 0.1188333 | 0 | 0.2 | 914.0028 | 902.795 | 919.2089 | 7.433309 | 4.302124 | 13.10323 | 56.27746 | 57.3925 | 36.16174 | 710.9375 | 1.142918 | 0.8433042 | 0.6922329 | 0.7446384 | 23.55177 | 242.2717 | 198.3957 | 378.8889 | 3 | 3 | 4 | 4.2 | 3.7 | 3.8 | 395 | 282 | 128
2021-06-24 | 49.73 | 9.88 | 1.36 | 1.55 | 2.76 | 629 | 565.1036 | 1 | 50326.76 | 9.608333 | 906.3339 | 913.4181 | 2325.589 | 292.7741 | 41.66667 | 765 | 672.4301 | 652.6082 | 25711.4 | 250 | 9.649426 | 33.66827 | 908.111 | 915.3201 | 922.9245 | 903.3544 | 902.1352 | 929.0563 | 913.0249 |  | 918.4709 |  | 9.355 | 4 | 30.0957 | 566.875 | 498.192 | 38.90238 | 10.54 | 22.61559 | 63 | 3 | 2.867224 |  |  | 5.959394 | 53 | 114 | 7996 | 43 | 77 | 6 | 0 | 2 | 2 | 2 | 49.16667 | 42.83333 | 0 | 28 | 43 | 47 | 2.4 | 1 | 0.25 | 484.7069 | 346.2208 | 309.0871 | 298.1632 | 0 | 10.91 | 10.8 | 8.61 | 1.37 | 7.778621 | 66 | 138 | 59 | 12.2 | 11 | 8.6 | 8.2 | 12 | 12 | 7 | 10 | 12 | 9 | 54 | 54 | 108 | 108 | 54 | 52 | 54 | 54 | 54 | 54 | 700 | 0 | 24 | 24 | 89.13 | 344.33 | 433.46 | 0 | 13 | 47.6436 | 33.33277 | 158.3835 | 43.41119 | 21.78606 | -2.479213 | 221.1016 | 91.26788 | 8.732117 | 1.141296 | 2.216667 | 1.633333 | 1.166667 | 0.1333333 | 0 | 49 | 64577.17 | 4270.858 |  | 7.896485 | 426.0606 | 436.67 |  | 10.617 | 0 | 0.8984159 | 22.05 | 9870 | 34 | 12 | 50 | 150 | 23 | 229 | 95 | 2.7 | 2 | 1.3 | 0.2 | 58 | 11.58333 | 4.4 | 55.53333 | 146 | 0 | 12 | 16 | 14 | 20 | 9 | 575.3131 | 459.1638 | 425.5199 | 431.4085 | 0.8356487 | 108.9826 | -236.1077 | 625.2609 | 260 | 0.5916667 | 634.315 | 17.5 | 6.442322 | 13.67346 | 20.11578 | 20.26439 | 16.04634 | 25.81223 | 195.8692 | 190 | 206 | 297.0092 | 281 | 302 | 297.9376 | 287 | 306 | 299.2947 | 288 | 315 | 2.22917 | 1.9 | 3 | 1.600149 | 1.3 | 2 | 1.16272 | 1 | 1.5 | 0.1234549 | 0 | 0.2 | 914.177 | 896.7174 | 925.0418 | 7.860054 | 4.732964 | 11.97036 | 55.82383 | 56.84779 | 35.6689 | 595.390625 | 1.14973 | 0.8441299 | 0.696264 | 0.7404954 | 41.03021 | 235.0697 | 202.8213 | 376.0719 | 3 | 3.1 | 4.2 | 4.4 | 3.8 | 3.9 | 366 | 288 | 168
2021-06-25 | 49.23 | 9.7 | 1.55 | 1.24 | 3.48 | 579 | 516.4304 | 1 | 47067.06 | 9.65 | 888.1848 | 904.7867 | 2241.197 | 288.7837 | 0 | 766 | 631.3752 | 633.7791 | 24957.4 | 250 | 8.350788 | 31.25427 | 898.0026 | 907.6163 | 911.257 | 898.6527 | 894.4624 | 918.4216 | 905.0945 |  | 908.1513 |  | 9.758 | 4 | 27.80534 | 523.278 | 462.387 | 38.93333 | 10.17 | 21.74283 | 33 | 2 | 3.018706 |  |  | 6.446021 | 50 | 209 | 7996 | 45 | 80 | 5.666667 | 0 | 2 | 2 | 2 | 52 | 46.66667 | 0 | 28 | 42 | 44 | 2.3 | 1.55 | 0.75 | 471.5277 | 339.7307 | 295.2251 | 292.9508 | 0 | 11 | 10.78 | 8 | 1.99 | 7.834293 | 48 | 134 | 48 | 8.6 | 10 | 11 | 13.5 | 11 | 11 | 7.8 | 10.6 | 13.2 | 9.8 | 60 | 60 | 120 | 120 | 60 | 62 | 60 | 60 | 60 | 60 | 700 | 0 | 24 | 24 | 0 | 592.72 | 592.72 | 0 | 18 | 48.7104 | 32.66632 | 152.7243 | 37.92839 | 16.67925 | -2.992504 | 204.3394 | 93.30196 | 6.698044 | 1.230775 | 1.983333 | 1.316667 | 1 | 0.1 | 0 | 47 | 62985.22 | 4153.527 |  | 7.297836 | 425.6675 | 320.3065 |  | -2.219 | 0 | 0.8919351 | 34.749 | 10480 | 34 | 14.66667 | 48 | 193 | 22 | 220 | 115 | 2.1 | 1.5 | 1.1 | 0.1 | 60 | 10.38333 | 3.1 | 56.5 | 146 | 0 | 14 | 18 | 18 | 19 | 0 | 524.2665 | 455.4453 | 421.0542 | 429.4476 | 0.1936278 | 71.89497 | -251.3041 | 623.395 | 230 | 0.625 | 632.4774 | 17.5 | 6.246047 | 10.57985 | 16.82589 | 19.72479 | 15.64429 | 26.27913 | 196.2944 | 182 | 206 | 297.5614 | 292 | 315 | 298.049 | 283 | 311 | 299.3786 | 297 | 309 | 1.979644 | 1.7 | 2.3 | 1.305277 | 1.1 | 1.6 | 0.9818797 | 0.8 | 1.1 | 0.09454398 | 0 | 0.2 | 905.3507 | 892.6227 | 916.0914 | 6.458918 | 4.04377 | 10.22246 | 55.49015 | 56.62732 | 34.1904 | 520.078125 | 1.165295 | 0.8256883 | 0.6885232 | 0.7292799 | 62.29066 | 255.4213 | 203.745 | 377.0544 | 3.1 | 3.1 | 4.2 | 4.3 | 3.8 | 3.9 | 389 | 359 | 121
2021-06-26 | 48.64 | 9.82 | 1.59 | 1.01 | 3.72 | 147 | 148.158 | 0.2902778 | 44239.9 | 9.575 | 871.7065 | 881.9782 | 2108.339 | 281.7454 | 0 | 269 | 202.2 | 199.3965 | 8972.6 | 250 | 8.625435 | 27.11135 | 878.7433 | 888.1517 | 884.3833 | 878.9913 | 866.225 | 893.3363 | 884.0163 |  | 891.3089 |  | 9.758 | 4 | 27.12807 | 143.118 | 98.113 | 19.46667 | 10.14 | 16.0727 | 15 | 3 | 3.289713 |  |  | 4.128315 | 77 | 208 | 7996 | 46 | 82 | 2 | 0 | 2 | 2 | 2 | 50 | 49 | 0 | 29 | 46 | 46 | 2.3 | 1.8 | 0.75 | 464.301 | 334.7455 | 164.7371 | 297.9082 | 0 | 10.82 | 10.82 | 6.68 | 1.07 | 7.886008 |  |  |  | 13.5 | 11 | 8.6 | 8 | 11 | 11 | 7.8 | 10.4 | 12.4 | 9.4 | [10 empty] | 700 | 5.633333 | 1.333333 | 6.966667 | 0 | 0 | 0 | 0 | 0 | 16.158 | 32.44873 | 150.8625 | 36.14399 | 14.80183 | -3.673821 | 198.1345 | 94.38361 | 5.616391 | 1.225841 | 1.95 | 1.2 | 0.9 | 0.1 | 0 | 30 | 55677.24 | 3672.394 |  | 7.076231 | 428.9024 | 289.767 |  | 5.229 | 0 | 1.007878 | 29.52 | 0 | 34 |  | 45 | 101 | 21 | 212 | 120 | 2 | 1.2 | 0.9 | 0.1 | 60 | 5.5 | 3.4 | 55.5 | 142 | 0 | 14 | 20 | 19 | 0 | 0 | 175.6379 | 455.8288 | 420.7393 | 430.1308 | 1.374141 | 24.31446 | -73.50135 | 622.0411 | -232 | -0.05138889 | 631.4074 | 17.5 | 2.301887 | 2.937389 | 5.239276 | 20.47181 | 16.75604 | 22.48021 | 196.2944 | 196.2072 | 196.4208 | 297.4455 | 296.8583 | 298.1783 | 298.2449 | 297.6994 | 298.6639 | 299.4294 | 299.0106 | 299.8247 | 1.97044 | 1.916639 | 2.024333 | 1.339426 | 1.208556 | 1.558222 | 0.9352361 | 0.905 | 0.9550278 | 0.1093843 | 0.07997222 | 0.145 | 908.954 | 903.3356 | 911.3918 | 8.665234 | 6.591539 | 10.29434 | 54.98612 | 55.75079 | 32.59754 | 307.6093 | 1.169507 | 0.8607892 | 0.6892356 | 0.7280545 | 69.95602 | 273.8155 | 201.5406 | 381.3418 | 3.1 | 3.1 | 4.3 | 4.3 | 3.8 | 3.8
2021-06-27 | 0 | 0 | 0 | 0 | 0 | 102 | 89.8076 | 0.1944444 |  | 9.6 | 877.5922 | 896.4694 | 1795.967 | 242.845 | 0 | 387 | 241.2499 | 264.1545 | 0 | 250 | 18.64908 | 51.85271 | [10 empty] | 0 | 0 | 26.45759 | 89.76 | 114.762 | 38.93333 | 10.06 | 15.83635 | 75 | 4 | 4.089886 |  |  | 16.218 | 75 | 205 | 8152 | 46 | 83 | 0 | 5 | 2 | 2 | 2 | 59 | 55 | 0 | 29 | 57 | 57 | 2.6 | 0.9 | 0.25 | 447.2316 | 333.171 | 99.2801 | 189.0752 | 0 | 10.74 | 10.74 | 7 | 2.79 | 7.723183 | [13 empty] | 0 | 0 | 0 | 0 | 0 | 0 | 0 | 0 | 0 | 0 | 700 | 4.666667 | 0 | 4.666667 | 0 | 0 | 0 | 0 | 0 | 15.8076 | 25.68322 | 116.3151 |  |  |  | 116.3151 | 100 | 0 | 0.920444 | 5.4 | 5.6 | 4.3 | 0.6 | 0 | 34 | 43508.93 | 2341.796 |  | 4.154109 | 399.8909 | 1457.873 |  | 5.229 | 0 | 0.8804667 | 24.291 | 0 | 34 | 24 | 48 | 105 | 15 | 200 | 98 | 5.4 | 5.6 | 4.3 | 0.6 | 62 | 7.166667 | 4.1 | 56.6 | 147 | 0 | 23 | 20 | 25 | 20 | 0 | 75.96178 | 397.7459 | 365.2769 | 354.3605 | 0.3207764 | 31.74015 | -69.05667 | 621.2913 | -739 | -0.8236111 | 630.5856 | 15 | 3.114723 | 1.502851 | 4.617574 | 16.02596 | 15.51459 | 25.70847 | 191.548 | -20 | 228 | 212.6871 | 0 | 309 | 295.1097 | -20 | 304 | 298.4972 | -166 | 317 | 4.794139 | 0 | 10.2 | 4.603756 | 0 | 5.7 | 3.309395 | 0 | 6.7 | 0.3208722 | 0 | 4.6 | 908.0061 | 438.6923 | 941.8469 | 15.868 | 7.750847 | 271.3013 | 55.53693 | 57.23687 | 35.27983 | 4013.28125 | 1.196225 | 0.1275953 | 1.341824 | 1.087845 | 82.89689 | -176.0727 | 361.1965 | 185.4917 | 3.7 | 3.7 | 4 | 4 | 4.4 | 4.4 | 190 | 180 | 55
2021-06-28 | 48.57 | 9.53 | 1.59 | 1.07 | 3.44 | 559 | 498.856 | 1 | 44603.41 | 9.55 | 844.3408 | 903.4933 | 2157.406 | 279.2174 | 583.3333 | 793 | 590.3969 | 576.4834 | 0 | 250 | 13.89882 | 50.31268 | 913.9469 | 906.5571 | 897.4414 | 910.4004 | 872.3994 | 910.5855 | 913.1223 |  | 906.8194 |  | 10.16 | 4 | 26.90951 | 506.08 | 320.376 | 27.2503 | 10.99 | 15.16204 | 87 | 4 | 2.77261 |  |  | 6.204726 | 71 | 70 | 8152 | 48 | 86 | 6.25 | 0 | 2 | 2 | 2 | 50.33333 | 47 | 41.87 | 23 | 46 | 50 | 2.4 | 2.4 | 1 | 472.9628 | 339.0096 | 293.4785 | 297.2881 | 0 | 11.07 | 10.68 | 8.09 | 1.38 | 7.859789 | 90 | 178 | 45 | [10 empty] | 78 | 54 | 100 | 100 | 50 | 50 | 50 | 50 | 50 | 56 | 700 | 24 | 0 | 24 | 373.59 | 437.45 | 811.04 | 0 | 25 | 45.816 | 30.84 | 155.9223 | 37.40566 | 16.50573 | -6.901118 | 202.9326 | 95.26709 | 4.732909 | 0.9630049 | 4.95 | 5.483333 | 4.226667 | 0.4833333 | 0 | 36 | 59039.09 | 3542.852 |  | 7.247591 | 427.1146 | 304.163 |  | 7.602 | 0 | 0.8924079 | 27.279 | 10590 | 34 | 25 | 49 | 120 | 20 | 200 | 50 | 6.2 | 5.6 | 6.1 | 0.7 | 62 | 13.5 | 3.7 | 56.3 | 146 | 0 | 21 | 20 | 21 | 22 | 0 | 505.2316 | 456.7693 | 422.0473 | 429.8475 | 0.5314169 | 91.91577 | -181.0688 | 618.9207 | -789 | -0.7902778 | 628.2479 | 15 | 18.55127 | 8.081244 | 26.63252 | 16.86494 | 14.86612 | 20.87092 | 192.1252 | 177 | 900 | 203.502 | -11 | 900 | 282.5878 | -20 | 900 | 298.9062 | 283 | 900 | 4.774064 | 3.4 | 90.7 | 5.303921 | 0 | 90.7 | 4.050174 | 0 | 90.7 | 0.5179155 | 0.2 | 90.7 | 902.8767 | 884.6063 | 911.9602 | 10.54327 | 7.409927 | 13.9899 | 56.02407 | 57.84643 | 32.78973 | 441.09375 | 1.339904 | 0.1870003 | 1.359317 | 0.9751944 | 113.5157 | -129.0245 | 453.0982 | 120.4399 | 3.4 | 3.5 | 4.1 | 4.3 | 4.1 | 4.2 | 401 | 380 | 554
2021-06-29 | 48.78 | 9.63 | 1.62 | 1.05 | 2.26 | 563 | 482.5104 | 1 | 45887.38 | 9.6 | 870.2493 | 912.6303 | 2169.432 | 284.0751 | 0 | 735 | 605.9219 | 599.8067 | 0 | 240 | 15.11979 | 54.34579 | 921.3714 | 915.7688 | 915.4201 | 915.3145 | 875.5374 | 926.0568 | 918.9431 |  | 916.7722 |  | 10.185 | 4 | 27.09798 | 509.625 | 566.917 | 13.29485 | 10.73 | 18.50652 | 139 | 8 | 2.506827 |  |  | 5.883 | 69 | 160 | 8152 | 49 | 89 | 5.666667 | 0 | 2 | 2 | 2 | 50.66667 | 48.33333 | 10.73 | 28 | 47 | 52 | 2.3 | 2.7 | 1.5 | 474.1449 | 340.9069 | 299.2751 | 300.9561 | 0 | 10.89 | 10.62 | 7.41 | 3.43 | 7.948675 | 100 | 125 | 50 | 13 | 12 | 10 | 8.6 | 12 | 12 | 8 | 10.2 | 12.8 | 10 | 60 | 60 | 120 | 120 | 60 | 60 | 60 | 60 | 60 | 60 | 700 | 1.5 | 22.5 | 24 | 274.24 | 288.23 | 562.47 | 2 | 13 | 58.0404 | 31.7986 | 158.6486 | 39.22856 | 19.4965 | -3.556822 | 213.8168 | 92.54517 | 7.45483 | 0.8866449 | 3.133333 | 4.2 | 2.7 | 0.1833333 | 0 | 39 | 59651.58 | 3635.811 |  | 7.636314 | 423.2264 | 298.3746 |  | 20.733 | 0 | 0.8570345 | 28.026 | 10890 | 34 | 5.333333 | 50 | 118 | 22 | 190 | 104 | 3.5 | 5.5 | 2.9 | 0.2 | 65 | 10 | 3.6 | 55.83333 | 146 | 0 | 19 | 22 | 20 | 23 | 3 | 511.4315 | 459.6754 | 426.5078 | 430.4909 | 0.2828548 | 102.7928 | -174.6916 | 616.8705 | -835 | -0.7569444 | 626.2292 | 12.5 | 16.43545 | 8.357057 | 24.7925 | 18.94877 | 15.43678 | 24.99516 | 196.9305 | 0 | 1020 | 241.9247 | -20 | 1020 | 297.1097 | 0 | 1020 | 301.1766 | 0 | 1026 | 3.388537 | 0 | 110.7 | 4.26941 | 0 | 110.7 | 2.881083 | 0 | 110.7 | 0.527113 | 0 | 110.7 | 911.8812 | 903.0712 | 918.3099 | 10.43506 | 8.41761 | 12.46095 | 55.76652 | 56.84779 | 33.32145 | 428.359375 | 1.279302 | 0.7280799 | 1.434151 | 0.9023295 | 56.86444 | -54.02727 | 564.6033 | 194.7157 | 3.5 | 3.5 | 4.2 | 4.4 | 4.1 | 4.2 | 402 | 362 | 492
2021-06-30 | 49.98 | 9.78 | 1.66 | 1.19 | 3.54 | 585 | 492.2532 | 1 | 45894.02 | 9.425 | 872.2591 | 912.8633 | 2156.841 | 281.8275 | 0 | 776 | 596.9456 | 598.0887 | 0 | 250 | 13.68204 | 55.73649 | 919.3471 | 916.3737 | 913.5436 | 912.8696 |  | 924.3728 | 917.011 |  | 916.5944 |  | 9.783 | 4 | 27.07943 | 528.583 | 458.237 | 13.30667 | -10.13 | 18.18915 | 128 | 7 | 2.284759 |  | 135 | 16.218 | 66 | 160 | 8152 | 50 | 93 | 7 | 0 | 2 | 2 | 2 | 51 | 47 | 0 | 27 | 46 | 47 | 2.4 | 1.8 | 1 | 467.0894 | 338.7884 | 296.9405 | 299.071 | 0 | 10.83 | 10.5 | 7.8 | 2.5 | 7.954427 | 90 | 187 | 54 | 12 | 12 | 9.8 | 9 | 14 | 14 | 7.8 | 11 | 13.2 | 10 | 58 | 58 | 116 | 116 | 58 | 60 | 58 | 58 | 58 | 58 | 700 | 0 | 24 | 24 | 239.71 | 348.15 | 587.86 | 0 | 17 | 52.3932 | 31.83226 | 156.6393 | 38.19002 | 18.02928 | -3.83382 | 209.0248 | 93.20872 | 6.791281 | 0.9057955 | 2.466667 | 2.95 | 1.95 | 0.1 | 0 | 45 | 59750.24 | 3671.853 | 7.682029 | 7.465172 | 425.1852 | 270.656 | 99.68815 | 12.244 | 0 | 0.8414585 | 26.532 | 10750 | 34 | 12.66667 | 48.66667 | 115 | 20 | 190 | 80 | 2.7 | 3.1 | 2.1 | 0.1 | 68 | 12.25 | 3.8 | 55.56667 | 147 | 0 | 16 | 21 | 20 | 21 | 1 | 505.5344 | 458.0647 | 423.7483 | 428.2764 | 0.1932602 | 110.6185 | -166.8805 | 615.7434 | -859 | -0.7236111 | 625.1171 | 15 | 14.52995 | 8.307657 | 22.83761 | 18.82898 | 15.28115 | 24.98219 | 196.6466 | 180 | 1020 | 295.7298 | 194 | 1020 | 296.9879 | 194 | 1020 | 299.7687 | 194 | 1026 | 2.554826 | 1.9 | 120.7 | 3.015403 | 2.1 | 120.7 | 2.039043 | 1.6 | 120.7 | 0.2096354 | 0 | 120.7 | 912.5662 | 884.7421 | 919.4415 | 8.759634 | 2.074114 | 49.38857 | 55.67554 | 56.5495 | 33.2566 | 348.28125 | 1.212752 | 0.909754 | 1.249005 | 0.7570172 | 24.6264 | -31.55959 | 574.0359 | 209.0549 | 3 | 3.5 | 4.4 | 4.4 | 4.1 | 4.2 | 412 | 387 | 515
2021-07-01 | 49.96 | 9.44 | 1.7 | 1.43 | 3.58 | 568 | 526.9036 | 1 | 46045.74 | 9.6 | 873.4757 | 910.5053 | 2115.195 | 280.1252 | 0 | 694 | 595.6617 | 597.1556 | 122148 | 250 | 10.44364 | 41.76328 | 916.7287 | 915.6969 | 907.0558 | 908.0115 |  | 919.7273 | 912.6161 |  | 914.8604 |  | 8.835 | 0 | 27.0638 | 508.675 | 530.439 | 13.28324 | 10.34 | 9.755274 | 99 | 5 | 2.618654 |  |  | 6.746941 | 63 | 159 | 8152 | 1 | 3 | 5.583333 | 0 | 2 | 2 | 2 | 50.66667 | 46.66667 | 0 | 27 | 46 | 47 | 2.4 | 1.3 | 1 | 473.0775 | 336.9998 | 295.6385 | 297.8234 | 0 | 11.04 | 10.73 | 7.65 | 1.04 | 7.930373 | 65 | 130 | 45 | 13.5 | 11 | 8.6 | 8 | 11 | 11 | 7.8 | 10.4 | 11 | 9.4 | 52 | 52 | 104 | 104 | 50 | 53 | 52 | 52 | 52 | 52 | 700 | 0 | 24 | 24 | 0 | 514.38 | 514.38 | 0 | 15 | 59.5236 | 31.36591 | 155.5429 | 37.31905 | 17.17145 | -4.039748 | 205.9936 | 93.62519 | 6.37481 | 0.9683078 | 2.316667 | 2.166667 | 1.95 | 0.1 | 0 | 38 | 60315.47 | 3757.929 | 7.315883 | 7.356915 | 426.2874 | 264.601 | 99.67788 | 9.486 | 0 | 0.9276472 | 28.026 | 10980 | 1 | 9 | 49 | 121 | 25 | 200 | 80 | 2.5 | 2.6 | 2.3 | 0.1 | 3 | 11.2 | 3.6 | 55.66667 | 148 | 0 | 17 | 21 | 20 | 8 | 0 | 505.835 | 458.7198 | 424.722 | 430.7015 | 0.3523255 | 108.0494 | -176.6304 | 568 | 324.129 | 0.6129032 | 576.835 | 5 | 15.30035 | 8.296572 | 23.59692 | 17.56855 | 14.87909 | 22.69958 | 195.758 | 141 | 206 | 296.215 | 272 | 314 | 296.4254 | 284 | 312 | 299.3166 | 283 | 313 | 2.237835 | 1.3 | 2.7 | 2.094517 | 1.6 | 3 | 1.92267 | 1.5 | 2.4 | 0.09588079 | 0 | 0.2 | 914.2574 | 883.0928 | 922.4847 | 3.911039 | 2.001535 | 38.0861 | 55.61184 | 56.66622 | 32.71189 | 341.25 | 1.198217 | 0.8100017 | 1.17147 | 0.7228974 | 34.14888 | 0.1420602 | 584.7087 | 223.5028 | 3 | 3 | 4.4 | 4.6 | 4.1 | 4.2 | 391 | 358 | 416
2021-07-02 | 49.97 | 9.53 | 1.73 | 1.39 | 3.78 | 569 | 492.436 | 0.9993056 | 45989.1 | 9.558333 | 879.7085 | 915.5505 | 2105.401 | 282.1197 | 41.69562 | 666 | 603.8124 | 606.7241 | 25108.2 | 250 | 8.73934 | 34.52411 | 921.4774 | 918.6936 | 912.5113 | 911.0202 | 904.792 | 924.6862 | 915.673 |  | 920.6251 |  | 8.782 | 0 | 27.14385 | 509.502 | 530.813 | 29.43104 | 10.99 | 14.37846 | 106 | 6 | 3.395749 | 0 | 0 | 7.722058 | 86 | 157 | 8152 | 2 | 6 | 5.75 | 0 | 2 | 2 | 2 | 48.66667 | 44 | 0 | 27 | 46 | 46 | 2.3 | 1.9 | 1 | 470.3167 | 339.8365 | 297.7062 | 300.0305 | 0 | 10.85 | 10.72 | 7.67 | 1.21 | 7.939701 | 66 | 165 | 48 | 13 | 11 | 9.4 | 8.6 | 11 | 11 | 7.8 | 10 | 12.2 | 9.8 | 60 | 60 | 120 | 120 | 60 | 60 | 60 | 60 | 60 | 60 | 700 | 0 | 23.98333 | 23.98333 | 0 | 542.44 | 542.44 | 0 | 17 | 60.996 | 31.78678 | 155.7295 | 37.41726 | 17.2059 | -3.915276 | 206.4374 | 93.56191 | 6.43809 | 0.8707085 | 2.25 | 1.75 | 1.933333 | 0.1 | 0 | 42 | 60959.21 | 3821.791 | 7.301439 | 7.372765 | 426.4098 | 276.4846 | 99.66266 | 7.362 | 0 | 0.8654411 | 31.014 | 10350 |  | 12.66667 | 49.66667 | 127 | 19 | 200 | 92 | 2.3 | 1.9 | 2.1 | 0.1 | 5 | 11.55 | 3.2 | 55.6 | 148 | 0 | 16 | 22 | 20 | 25 | 0 | 513.02 | 459.395 | 425.3703 | 431.2667 | -0.05279867 | 81.94128 | -208.6151 | 568.6975 | 649.2581 | 1.225112 | 577.509 | 5 | 14.13634 | 8.592539 | 22.72888 | 19.44225 | 15.70912 | 25.70847 | 195.7162 | 178 | 208 | 296.6133 | 280 | 307 | 296.2853 | 288 | 305 | 299.3761 | 285 | 313 | 2.308307 | 1.8 | 2.7 | 1.719425 | 1 | 2.1 | 1.912295 | 1.5 | 2.4 | 0.09712384 | 0 | 0.2 | 916.0938 | 904.0493 | 926.332 | 5.797196 | 2.980141 | 11.18222 | 55.46927 | 56.60137 | 32.95831 | 369.53125 | 1.19908 | 0.7333554 | 1.129368 | 0.7189315 | 43.15976 | 33.24859 | 584.9832 | 230.774 | 3 | 3 | 4 | 4.6 | 4.2 | 4.2 | 373 | 333 | 332
2021-07-03 | 50.12 | 9.36 | 1.7 | 1.41 | 3.82 | 565 | 484.886 | 0.9972222 | 43332.87 | 9.516667 | 875.9511 | 913.1365 | 2129.246 | 279.8855 | 584.9582 | 836 | 599.584 | 605.8245 | 25937.6 | 250 | 11.02909 | 41.63713 | 922.2987 | 914.4184 | 890.8455 | 915.5868 | 913.4588 | 912.7849 | 922.5622 |  | 916.6082 |  | 8.782 | 0 | 26.96225 | 505.982 | 632.31 | 38.95773 | 10.1 | 13.96225 | 68 | 7 | 2.541623 | 1.7 | 0.5 | 7.400021 | 83 | 154 | 8152 | 4 | 10 | 6.166667 | 0 | 2 | 2 | 2 | 47.33333 | 44.66667 | 48.59 | 24 | 46 | 50 | 2.4 | 1.5 | 0.75 | 462.6762 | 337.2733 | 296.081 | 297.806 | 0 | 10.95 | 10.6 | 7.7 | 1.77 | 7.918057 | 92 | 118 | 47 | 13 | 11 | 9.4 | 8.6 | 11 | 11 | 7.6 | 10 | 12.2 | 9.8 | 58 | 58 | 116 | 116 | 58 | 58 | 58 | 58 | 58 | 58 | 700 | 0 | 23.93333 | 23.93333 | 0 | 221.41 | 221.41 | 0 | 6 | 79.476 | 32.20874 | 155.1132 | 36.7305 | 16.94065 | -3.971552 | 204.8128 | 93.66783 | 6.332173 | 0.7422059 | 2.35 | 0.5833333 | 1.733333 | 0.06666667 | 0 | 65 | 61252.79 | 3875.158 | 7.613298 | 7.314743 | 425.251 | 266.634 | 99.68965 | 2.66 | 0 | 0.8582053 | 38.484 | 10130 | 4 | 19.66667 | 48.33333 | 135 | 20 | 201 | 156 | 2.5 | 1.1 | 2 | 0.1 | 9 | 13 | 2.2 | 56.26667 | 146 | 0 | 13 | 21 | 19 | 19 | 0 | 510.139 | 458.1081 | 423.3038 | 430.4183 | -0.8482798 | 49.60501 | -252.0728 | 567.9907 | 970.3871 | 1.835237 | 576.8006 | 5 | 10.679 | 8.625295 | 19.30429 | 20.23362 | 14.87909 | 26.79789 | 195.7531 | 157 | 204 | 303.0023 | 274 | 347 | 296.6841 | 290 | 304 | 299.529 | 296 | 304 | 2.321554 | 1.6 | 2.7 | 0.3605857 | 0 | 1.4 | 1.703347 | 1.3 | 2.2 | 0.06688657 | 0 | 0.2 | 915.3432 | 836.7662 | 957.9752 | 7.454216 | 1.215942 | 177.0945 | 55.87968 | 59.67511 | 34.28119 | 371.640625 | 1.216015 | 0.3393699 | 1.054555 | 0.7061801 | 56.90186 | -44.22028 | 548.8377 | 244.6487 | 3 | 3 | 4.4 | 4.6 | 4.2 | 4.2 | 357 | 331 | 286
2021-07-04 | 50.56 | 9.48 | 1.48 | 1.28 | 3.26 | 566 | 528.41 | 1 | 44163.54 | 9.466667 | 865.3452 | 912.7194 | 2088.098 | 278.0346 | 1125 | 673 | 594.1342 | 597.2781 | 26163.8 | 250 | 15.70891 | 50.75973 | 924.1084 | 914.4579 | 885.8307 | 928.8812 | 860.8637 | 905.3423 | 929.4082 |  | 913.6465 |  | 8.782 | 0 | 26.95508 | 506.862 | 600.07 | 48.27 | 10.9 | 13.76218 | 65 | 5 | 2.970665 | 1.7 | 0.2 | 7.222078 | 80 | 154 | 8152 | 5 | 13 | 5.166667 | 0 | 2 | 2 | 2 | 50 | 46.33333 | 0 | 27 | 46 | 48 | 2.5 | 1.1 | 0.25 | 454.5142 | 333.705 | 294.3505 | 295.2411 | 0 | 11 | 10.6 | 7.41 | 2.29 | 7.931729 | 110 | 150 | 50 | 9.4 | 10.8 | 8.4 | 8 | 11 | 11 | 7.8 | 10.2 | 12 | 9.4 | 58 | 58 | 116 | 80 | 57 | 58 | 58 | 58 | 58 | 58 | 700 | 0 | 24 | 24 | 0 | 0 | 0 | 0 | 0 | 79.41 | 33.25979 | 154.0864 | 35.86273 | 16.2454 | -3.453343 | 202.7411 | 93.69045 | 6.30955 | 0.5825975 | 2.4 | 0.1833333 | 1.6 | 0.05 | 0 | 46 | 61330.23 | 3904.364 | 7.2314 | 7.240755 | 425.2732 | 248.855 | 99.69308 | 11.205 | 0 | 0.9335866 | 27.279 | 0 | 4 | 23 | 47.66667 | 137 | 20 | 201 | 215 | 2.6 | 0.8 | 1.8 | 0.1 | 11 | 9.833333 | 3.7 | 56.86667 | 146 | 0 | 14 | 21 | 18 | 22 | 0 | 504.3789 | 458.6058 | 423.0964 | 431.0227 | -0.4585027 | 45.86944 | -253.2443 | 567.4926 | 1292.516 | 2.448141 | 576.2955 | 5 | 5.511811 | 8.25788 | 13.76969 | 22.21121 | 17.0709 | 28.25047 | 195.6243 | 185 | 203 | 318.4204 | 193 | 401 | 296.8578 | 292 | 303 | 299.4408 | 289 | 317 | 2.415818 | 1.8 | 3 | 0.2285069 | 0 | 1.7 | 1.599873 | 1.1 | 2.1 | 0.07450695 | 0 | 0.2 | 914.6895 | 905.6385 | 924.3299 | 11.40612 | 6.833008 | 26.37329 | 56.75613 | 57.9891 | 35.13717 | 327.34375 | 1.220235 | 0.2943839 | 0.9953829 | 0.6976396 | 75.50793 | -47.68041 | 506.0896 | 249.2056 | 2.9 | 3 | 4.4 | 4.8 | 4.2 | 4.2 | 418 | 390 | 526
2021-07-05 | 50.18 | 9.41 | 1.39 | 1.22 | 3.02 | 585 | 511.3728 | 0.9965278 | 48202.87 | 9.541667 | 879.0473 | 909.2941 | 2137 | 285.9611 | 167.2474 | 743 | 620.9477 | 626.0559 | 25409.8 | 250 | #DIV/0! |  | 907.8199 | 918.5329 | 911.4708 | 892.0531 | #DIV/0! | 924.8532 | 901.0346 |  | 919.5886 |  | 8.782 | 0 | 27.90729 | 523.582 | 592.38 | 48.27 | 10.05 | 13.19371 | 79 | 4 | 2.98639 | 1.6 | 0.5 | 6.102867 | 77 | 152 | 8152 | 6 | 17 | 5.333333 | 0 | 2 | 2 | 2 | 45 | 40.33333 | 83.8 | 28 | 45 | 47 | 2.4 | 0.9 | 0.25 | 473.1549 | 342.2481 | 301.955 | 305.1047 | 0 | 10.75 | 10.53 | 7.06 | 1.54 | 7.945312 | 72 | 30 | 15 | 13 | 11 | 8 | 7.8 | 11 | 11 | 8 | 10 | 12 | 9.2 | 58 | 58 | 116 | 130 | 59 | 60 | 58 | 58 | 58 | 58 | 700 | 0 | 23.91667 | 23.91667 | 0 | 649.42 | 649.42 | 0 | 20 | 78.9528 | 33.02922 | 154.2399 | 36.55727 | 16.55607 | -3.726695 | 203.6265 | 93.69956 | 6.300444 | 0.8375304 | 2.233333 | 1.233333 | 1.65 | 0.08333333 | 0 | 38 | 62351.27 | 4024.695 | 7.300201 | 7.272377 | 424.7686 | 272.6545 | 99.66727 | 3.42 | 0 | 0.8741415 | 34.749 | 10890 | 5 | 24.33333 | 49 | 205 | 20 | 210 | 270 | 2.4 | 2 | 1.8 | 0.1 | 13 | 11.5 | 2.8 | 56.23333 | 148 | 0 | 14 | 20 | 20 | 22 | 0 | 524.6581 | 457.9854 | 422.6377 | 429.6584 | 1.416402 | 116.5376 | -197.2608 | 571.3936 | 1633.645 | 3.057572 | 580.1984 | 5 | 7.117917 | 9.16105 | 16.27897 | 21.73729 | 16.6948 | 28.61361 | 196.4333 | 177 | 1020 | 316.9595 | -20 | 1020 | 296.8675 | 194 | 700 | 299.5259 | 285 | 700 | 2.355795 | 1.6 | 120.7 | 1.16469 | 0 | 70.7 | 1.70086 | 1 | 70.7 | 0.1100509 | 0 | 70.7 | 911.4409 | 879.8185 | 954.6227 | 11.28183 | 3.597386 | 18.1772 | 55.85454 | 57.21093 | 34.34604 | 390 | 1.224066 | 0.6144762 | 0.9969395 | 0.7042649 | 109.3353 | 67.21797 | 497.2532 | 250.9297 | 2.9 | 3 | 4.4 | 4.6 | 4.1 | 4.2 | 261 | 238 | 126
2021-07-06 | 50.44 | 9.25 | 1.37 | 1.16 | 3.66 | 595 | 518.2252 | 0.9923611 | 49176.31 | 9.541667 | 888.1751 | 907.0782 | 2160.396 | 289.0111 | 0 | 798 | 632.6729 | 637.0067 | 25485.2 | 250 | 14.47257 | 54.78226 | 908.7997 | 915.2958 | 912.1861 | 886.3264 |  | 924.6525 | 895.2087 |  | 919.7339 |  | 8.777 | 0 | 28.5074 | 532.377 | 558.4 | 17.51716 | 10.39 | 7.895884 | 109 | 6 | 2.966631 | 1.6 | 0.9 | 6.70657 | 74 | 151 | 8152 | 8 | 20 | 5.833333 | 0 | 2 | 2 | 2 | 46.66667 | 44.33333 | 0 | 27 | 44 | 46 | 2.3 | 0.9 | 0.25 | 478.8772 | 345.7839 | 305.2454 | 309.0221 | 0 | 10.7 | 10.63 | 7.32 | 2.16 | 7.999073 | 86 | 65 | 17 | 11.4 | 11.2 | 8.2 | 7.8 | 13.5 | 13.5 | 8 | 10 | 12.4 | 9.6 | 58 | 58 | 116 | 129 | 58 | 60 | 58 | 58 | 58 | 58 | 700 | 0 | 23.81667 | 23.81667 | 0 | 611.56 | 611.56 | 0 | 17 | 68.6652 | 32.11904 | 154.604 | 36.45976 | 17.16848 | -3.25361 | 204.9786 | 93.21155 | 6.78845 | 1.15688 | 2.116667 | 1.433333 | 1.55 | 0.06666667 | 0 | 52 | 63319.18 | 4163.978 | 7.00311 | 7.320664 | 426.3233 | 271.5629 | 99.65282 | 12.761 | 0 | 0.8709667 | 32.508 | 10520 | 6 | 24.66667 | 48 | 200 | 25 | 210 | 360 | 2.3 | 3.2 | 1.7 | 0.1 | 16 | 11.5 | 3 | 55.73333 | 148 | 0 | 14 | 20 | 18 | 0 | 0 | 528.4231 | 458.4262 | 422.9531 | 430.3935 | 2.424372 | 103.2142 | -218.8119 | 576.0668 | 1984.774 | 3.662836 | 584.8782 | 5 | 8.659302 | 9.170507 | 17.82981 | 19.47363 | 16.73371 | 25.28048 | 196.3235 | 190 | 900 | 296.3239 | -20 | 900 | 297.2466 | 272 | 900 | 299.5804 | 295 | 900 | 2.220977 | 1.8 | 90.7 | 1.567042 | 0 | 90.7 | 1.574662 | 1.3 | 90.7 | 0.1244537 | 0 | 90.7 | 908.8257 | 739.4491 | 926.6543 | 11.17999 | 5.289856 | 228.5059 | 55.65205 | 56.6403 | 33.93101 | 556.71875 | 1.20782 | 0.7740629 | 0.9727847 | 0.7024352 | 113.2592 | 125.6364 | 404.5111 | 254.8498 | 2.9 | 3 | 4.5 | 4.6 | 4.1 | 4.2 | 273 | 302 | 168
2021-07-07 | 49.97 | 9.42 | 1.34 | 1.21 | 3.18 | 597 | 499.9644 | 1 | 49355.27 | 9.683333 | 884.0553 | 907.9774 | 2182.007 | 288.4586 | 0 | 840 | 635.2682 | 636.899 | 25636 | 250 | 11.57282 | 39.02639 | 906.1944 | 914.0384 | 914.2994 | 889.4695 |  | 924.8409 | 899.022 |  | 917.2998 |  | 10.234 | 0 | 28.50586 | 535.594 | 505.5 | 17.34667 | 10.66 | 7.379887 | 101 | 6 | 2.549433 | 1.7 | 0.3 | 5.774619 | 70 | 147 | 8152 | 9 | 25 | 5.416667 | 0 | 2 | 2 | 2 | 45.33333 | 42.33333 | 0 | 26 | 44 | 45 | 2.3 | 1 | 0.25 | 474.1554 | 341.5013 | 305.1465 | 307.5675 | 0 | 10.9 | 10.6 | 7.7 | 1.5 | 8.005124 | 115 | 155 | 49 | 12 | 10 | 8.4 | 8 | 10 | 10 | 7.4 | 9.6 | 11 | 9 | 52 | 52 | 104 | 113 | 52 | 53 | 52 | 52 | 52 | 52 | 700 | 22.5 | 1.5 | 24 | 0 | 613.67 | 613.67 | 0 | 19 | 56.2944 | 32.22189 | 154.0872 | 35.82654 | 16.22894 | -3.50942 | 202.6333 | 93.72289 | 6.277113 | 1.197284 | 2.183333 | 0.9 | 1.5 | 0.08333333 | 0 | 56 | 63363.32 | 4174.758 | 7.277959 | 7.236902 | 426.1659 | 269.3134 | 99.67022 | 3.25 | 0 | 0.8374613 | 39.978 | 10720 | 7 | 21.33333 | 46 | 185 | 23 | 215 | 292 | 2.3 | 1.9 | 1.7 | 0.1 | 17 | 11.5 | 2 | 55.86667 | 174 | 0 | 12 | 20 | 19 | 21 | 0 | 524.9947 | 457.91 | 421.8964 | 429.968 | 2.486335 | 114.678 | -217.1184 | 579.0635 | -365 | -0.01458333 | 588.0786 | 0 | 7.36274 | 9.086706 | 16.44945 | 18.58442 | 15.61835 | 23.16648 | 195.8474 | 190 | 203 | 317.5608 | -20 | 1020 | 296.9969 | 292 | 306 | 299.3623 | 284 | 311 | 2.234663 | 1.9 | 2.6 | 0.6814398 | 0 | 1.9 | 1.528428 | 1.3 | 1.8 | 0.09305324 | 0 | 0.2 | 910.1361 | 895.9106 | 921.5169 | 9.441728 | 5.491019 | 18.92446 | 55.7839 | 56.65326 | 33.82726 | 380.78125 | 1.244666 | 0.4571799 | 0.9469774 | 0.6949437 | 119.8298 | 26.97797 | 375.1719 | 257.6048 | 2.9 | 3 | 4.5 | 4.8 | 4.1 | 4.2 | 357 | 317 | 251
2021-07-08 | 49.01 | 9.32 | 1.39 | 1.36 | 3.66 | 598 | 514.3992 | 0.9993056 | 49972.42 | 9.591667 | 880.935 | 906.7904 | 2199.316 | 289.3196 | 0 | 746 | 639.4484 | 620.6983 | 25786.8 | 250 | 11.62367 | 39.56915 | 905.7856 | 913.1575 | 912.466 | 887.6043 |  | 923.6301 | 898.0988 |  | 916.7538 |  | 10.234 | 0 | 28.53216 | 536.474 | 642.9 | 17.31766 | 10.43 | 6.98299 | 132 | 8 | 2.543991 | 1.6 | 0.1 | 5.579285 | 82 | 146 | 8152 | 10 | 28 | 5.75 | 0 | 2 | 2 | 2 | 46.33333 | 44.33333 | 285.77 | 27 | 44 | 44 | 2.4 | 0.8 | 0.25 | 469.8387 | 341.6987 | 305.8551 | 308.1017 | 0 | 11.09 | 10.75 | 7.65 | 2.75 | 7.951551 | 60 | 24 | 67 | 13 | 11 | 8 | 7.8 | 11 | 11 | 7.8 | 10 | 12.4 | 9.8 | 58 | 58 | 116 | 116 | 58 | 58 | 58 | 58 | 58 | 58 | 700 | 14.83333 | 9.15 | 23.98333 | 505.49 | 37.18 | 542.67 | 0 | 17 | 55.7292 | 32.9491 | 154.573 | 35.83881 | 15.99719 | -3.061369 | 203.3476 | 93.63857 | 6.361432 | 1.245265 | 2.233333 | 0.9333333 | 1.583333 | 0.1 | 0 | 45 | 63755.09 | 4248.03 | 7.462966 | 7.262414 | 424.8623 | 293.3384 | 99.65079 | 6.782 | 0 | 0.8601993 | 42.966 | 11270 | 8 | 20.33333 | 46.33333 | 132 | 22 | 229 | 368 | 2.5 | 2.4 | 1.8 | 0.1 | 19 | 9.333333 | 1.6 | 56.07333 | 148 | 0 | 10 | 19 | 17 | 20 | 0 | 530.0986 | 457.8239 | 421.8837 | 429.7002 | 2.258934 | 119.1168 | -217.6657 | 581.4855 | -397 | -0.01527778 | 590.654 | 2.5 | 3.064893 | 10.25307 | 13.31796 | 18.12164 | 15.60538 | 23.52962 | 195.7754 | 189 | 201 | 318.0599 | -20 | 1020 | 296.9263 | 287 | 304 | 299.374 | 293 | 306 | 2.219563 | 1.9 | 2.7 | 0.7382176 | 0 | 22.7 | 1.623582 | 1.4 | 2 | 0.104206 | 0 | 0.2 | 909.0039 | 896.9111 | 919.3798 | 9.434758 | 5.493129 | 16.2081 | 56.00044 | 56.8867 | 34.24228 | 392.890625 | 1.225946 | 0.3901665 | 0.9391207 | 0.6942904 | 103.8754 | -15.01759 | 359.0829 | 258.2782 | 2.9 | 2.9 | 4.5 | 4.6 | 4.1 | 4.2 | 283 | 344 | 200
2021-07-09 | 49.55 | 9.3 | 1.52 | 1.2 | 3.52 | 598 | 523.5948 | 1 | 49627 | 9.625 | 869.7432 | 907.4332 | 2221.185 | 288.6284 | 0 | 744 | 639.1279 | 639.536 | 25560.6 | 250 | 9.88602 | 38.11998 | 909.4907 | 912.3127 | 909.1521 | 891.7805 |  | 921.7356 | 900.1278 |  | 914.9078 |  | 10.234 | 0 | 28.5078125 | 536.474 | 593.7 | 17.36117 | 10.1 | 6.705174 | 110 | 6 | 3.188858 | 1.6 | 0.8 | 7.05283 | 81 | 144 | 8152 | 11 | 31 | 5.666667 | 0 | 2 | 2 | 2 | 47.66667 | 45.66667 | 88.85 | 26 | 42 | 43 | 2.3 | 0.8 | 0.25 | 466.2355 | 341.1225 | 304.748 | 306.9932 | 0 | 10.84 | 10.71 | 7.8 | 1.4 | 7.95232 | 88 | 177 | 52 | 13 | 11 | 8.6 | 8 | 10 | 11 | 7.8 | 10.2 | 12.2 | 9.2 | 42 | 62 | 114 | 124 | 62 | 62 | 62 | 62 | 62 | 20 | 700 | 24 | 0 | 24 | 326 | 110.1 | 436.1 | 0 | 13 | 68.4948 | 32.95109 | 153.4729 | 34.96645 | 15.22751 | -3.231301 | 200.4355 | 94.01493 | 5.985069 | 1.103387 | 2.183333 | 1.883333 | 1.516667 | 0.1 | 0 | 58 | 63879.69 | 4287.208 | 7.601132 | 7.158412 | 425.2029 | 290.7242 | 99.66099 | -2.938 | 0 | 0.8755766 | 45.954 | 0 | 8 | 16.33333 | 45.33333 | 141 | 22 | 217 | 484 | 2.3 | 3.4 | 1.7 | 0.2 | 21 | 10 | 1.2 | 56.6 | 148 | 0 | 13 | 16 | 18 | 1 | 0 | 526.5544 | 456.9987 | 420.2142 | 429.5175 | 1.971283 | 126.8223 | -219.28 | 583.3235 | -429 | -0.01527778 | 592.6106 | 2.5 | 2.356785 | 9.69806 | 12.05485 | 17.4327 | 15.12551 | 23.37399 | 195.8712 | 185 | 206 | 297.0373 | 216 | 346 | 296.9648 | 290 | 308 | 299.4446 | 292 | 311 | 2.229917 | 1.9 | 2.8 | 1.698901 | 0 | 4.5 | 1.538296 | 1.2 | 1.8 | 0.1020845 | 0 | 0.2 | 909.2526 | 896.1964 | 917.7328 | 7.472859 | 4.32285 | 13.53857 | 56.20955 | 57.06827 | 34.89075 | 395.234375 | 1.239098 | 0.640246 | 0.8722686 | 0.6952995 | 107.442 | 91.41934 | 371.9509 | 260.9987 | 2.9 | 3 | 4.4 | 4.6 | 4.1 | 4.2 | 391 | 360 | 49
2021-07-10 | 47.58 | 9.51 | 1.49 | 1.23 | 3.38 | 598 | 507.8868 | 1 | 49997.99 | 9.641667 | 857.4302 | 903.7588 | 2232.358 | 285.3525 | 0 | 803 | 634.0683 | 633.524 | 25485.2 | 250 | 11.45847 | 43.85533 | 906.7332 | 908.7908 | 906.4945 | 886.2465 |  | 919.0278 | 895.2598 |  | 911.9277 |  | 10.234 | 0 | 28.53223 | 536.474 | 669.9 | 13.16221 | 10.52 | 6.030518 | 119 | 10 | 3.057471 | 1.9 | 0.1 | 6.471797 | 81 | 143 | 8152 | 13 | 36 | 7 | 0 | 2 | 2 | 2 | 50 | 40.66667 | 25.73 | 26 | 44 | 44 | 2.4 | 0.8 | 0.25 | 460.8958 | 340.0179 | 300.6791 | 305.1535 | 0 | 10.81 | 10.6 | 7.7 | 3.2 | 7.968867 | 65 | 25 | 52 | 13 | 11 | 8.6 | 8 | 11 | 11 | 7.8 | 10.2 | 12.2 | 9.4 | 76 | 56 | 36 | 112 | 56 | 56 | 56 | 56 | 56 | 98 | 700 | 23 | 1 | 24 | 223.67 | 37.19 | 260.86 | 0 | 7 | 71.0268 | 32.67416 | 152.1876 | 34.46019 | 15.0193 | -2.671239 | 198.9959 | 93.79482 | 6.205182 | 0.9851004 | 2.2 | 1.616667 | 1.45 | 0.1 | 0 | 50 | 63703.9 | 4229.911 | 7.433362 | 7.106996 | 425.9817 | 286.1075 | 99.65787 | 0.703 | 0 | 0.849309 | 46.701 | 0 | 8 | 16 | 45 | 150 | 25 | 220 | 300 | 2.5 | 2.3 | 1.7 | 0.1 | 23 | 12.5 | 1.1 | 56.8 | 148 | 0 | 14 | 20 | 18 | 12 | 0 | 520.9801 | 454.6486 | 417.5662 | 426.9402 | 1.993011 | 127.0201 | -214.8354 | 584.7934 | -461 | -0.01527778 | 594.1754 | 2.5 | 3.663518 | 9.630662 | 13.29418 | 18.41388 | 13.77671 | 26.12348 | 195.8687 | 184 | 207 | 268.4531 | -20 | 567 | 297.1371 | 289 | 305 | 299.3854 | 288 | 319 | 2.160985 | 1.7 | 2.7 | 1.669622 | 0 | 10.6 | 1.444569 | 1.1 | 2 | 0.08990972 | 0 | 0.2 | 905.5964 | 893.2349 | 918.954 | 8.422257 | 4.354832 | 15.09913 | 55.95875 | 57.26282 | 34.6962 | 386.875 | 1.24421 | 0.6985786 | 0.8381564 | 0.6937551 | 105.221 | 129.2284 | 362.1216 | 263.4057 | 2.9 | 3 | 4.5 | 4.7 | 4.2 | 4.2 | 398 | 225 | 58
2021-07-11 | 49.92 | 9.05 | 1.53 | 1.38 | 3.5 | 600 | 522.5396 | 1 | 50284.31 | 9.508333 | 870.6022 | 896.5063 | 2234.387 | 287.2087 | 0 | 768 | 629.8483 | 630.3154 | 26013 | 240 | 13.12988 | 48.40343 | 900.7133 | 906.8097 | 897.6827 | 876.1503 |  | 911.6196 | 886.0624 |  | 907.3991 |  | 10.234 | 0 | 28.58333 | 538.234 | 626.5 | 7.48 | 10.54 | 6.321096 | 68 | 4 | 2.459945 | 1.9 | 2.3 | 5.755676 | 80 | 141 | 8152 | 14 | 40 | 4.666667 | 0 | 2 | 2 | 2 | 49 | 42.66667 | 0 | 26 | 43 | 44 | 2.5 | 0.8 | 0.25 | 465.0894 | 341.4024 | 303.1707 | 307.5758 | 0 | 10.78 | 10.66 | 8.32 | 1.6 | 7.928695 |  |  |  | 12.8 | 11 | 8.2 | 7.6 | 11 | 11 | 7.8 | 10 | 12.2 | 9 | 52 | 58 | 113 | 116 | 56 | 56 | 58 | 56 | 56 | 56 | 700 | 24 | 0 | 24 | 0 | 0 | 0 | 0 | 0 | 70.5396 | 32.47363 | 152.9782 | 34.12449 | 14.15786 | -3.451493 | 197.8091 | 94.58753 | 5.412474 | 1.000222 | 2.866667 | 1.6 | 1.416667 | 0.1 | 0 | 40 | 64072.05 | 4358.398 | 7.324619 | 7.06461 | 425.7007 | 282.7652 | 99.65622 | 12.699 | 0 | 0.8708993 | 34.002 | 0 | 8 | 18.33333 | 47.33333 | 140 | 22 | 220 | 300 | 3.7 | 1.9 | 1.6 | 0.1 | 26 | 10.5 | 2.8 | 55.86667 | 148 | 0 | 13 | 20 | 18 | 20 | 0 | 528.0833 | 456.0528 | 418.7507 | 427.7562 | 1.957908 | 115.5812 | -229.2104 | 586.1778 | -491 | -0.01527778 | 595.6373 | 5 | 4.967626 | 9.730693 | 14.69832 | 18.52085 | 14.54189 | 23.20538 | 194.6985 | 184 | 207 | 296.2813 | 201 | 332 | 297.0122 | 289 | 306 | 299.466 | 292 | 318 | 2.984127 | 1.9 | 5.7 | 1.550747 | 0.4 | 2.5 | 1.425184 | 1.2 | 1.8 | 0.09795949 | 0 | 0.2 | 898.2774 | 882.1191 | 910.757 | 10.2045 | 5.179679 | 20.64183 | 55.6555 | 56.91264 | 34.00883 | 423.4375 | 1.306467 | 0.6826933 | 0.8184296 | 0.6948896 | 143.0126 | 133.3957 | 345.5708 | 263.7851 | 2.8 | 2.9 | 4.5 | 4.7 | 4.2 | 4.2 | 377 | 293 | 33
2021-07-12 | 51.61 | 8.42 | 1.46 | 1.34 | 3.46 | 619 | 530.1788 | 1 | 50242.37 | 9.633333 | 891.5865 | 901.7167 | 2220 | 289.5033 | 0 | 701 | 644.521 | 647.6638 | 25485.2 | 250 | 12.05872 | 41.86893 | 910.1551 | 911.3687 | 898.7207 | 884.0269 |  | 913.5554 | 892.4736 |  | 912.9697 |  | 9.62 | 0 | 29.48503 | 554.34 | 549.1 | 7.467916 | 10.85 | 5.514644 | 43 | 3 | 3.23335 | 1.9 | 0.3 | 6.001939 | 78 | 139 | 8152 | 15 | 42 | 6.25 | 0 | 2 | 2 | 2 | 44 | 39.66667 | 0 | 25 | 42 | 43 | 2.4 | 0.7 | 0.25 | 473.9865 | 345.5861 | 306.4255 | 310.0852 | 0 | 10.9 | 10.63 | 7.44 | 1.11 | 7.914472 | 76 | 184 | 50 |  | 11 | 8.2 | 8 | 11.2 | 11 | 7.9 | 10.1 | 12 | 8 | 0 | 60 | 111 | 120 | 60 | 60 | 60 | 62 | 60 | 60 | 700 | 14.08333 | 9.916667 | 24 | 511.82 | 138.07 | 649.89 | 0 | 20 | 67.2888 | 31.71692 | 157.0459 | 37.38762 | 16.84267 | -2.942506 | 208.3337 | 93.32793 | 6.672068 | 0.9573621 | 2.533333 | 1.483333 | 1.416667 | 0.1 | 0 | 50 | 64427.42 | 4347.226 | 7.913656 | 7.440489 | 425.1847 | 360.32 | 99.59852 | 4.795 | 0 | 0.8565086 | 37.737 | 10030 | 11 | 23 | 47 | 150 | 21 | 220 | 308 | 2.9 | 1.8 | 1.5 | 0.1 | 28 | 12 | 2.3 | 55.33333 | 148 | 0 | 14 | 17 | 16 | 21 | 3 | 552.697 | 459.3482 | 423.3072 | 429.8196 | 1.79635 | 113.2454 | -233.1838 | 588.9164 | -502 | -0.01527778 | 598.3893 | 5 | 8.327685 | 13.11934 | 21.44703 | 17.25264 | 13.16715 | 21.92143 | 195.5927 | 185 | 205 | 296.883 | 201 | 332 | 297.2525 | 288 | 302 | 299.3581 | 293 | 314 | 2.439485 | 2 | 3.2 | 1.296088 | 0.2 | 2 | 1.437034 | 1.2 | 1.7 | 0.101419 | 0 | 0.2 | 903.2589 | 880.0625 | 915.9393 | 9.99071 | 5.276672 | 20.64183 | 55.43187 | 56.27714 | 33.49006 | 490.78125 | 1.223079 | 0.6687545 | 0.8026342 | 0.6995555 | 46.22924 | 140.654 | 328.9977 | 263.2991 | 2.9 | 3 | 4.5 | 4.5 | 4.1 | 4.2 | 297 | 281 | 156
2021-07-13 | 51.1 | 7.82 | 1.36 | 1.37 | 3.542 | 626 | 540.9952 | 0.9993056 | 50247.9 | 9.641667 | 900.8527 | 900.7879 | 2140.724 | 292.0723 | 0 | 783 | 644.5615 | 641.4896 | 25862.2 | 250 | 12.78608 | 41.58743 | 910.9184 | 913.9354 | 894.2713 | 883.6853 |  | 910.9686 | 890.9485 |  | 914.9722 |  | 9.16 | 0 | 29.77458 | 560.04 | 530.9 | 7.474026 | 10.08 | 4.986137 | 67 | 4 | 2.469542 | 1.7 | 0.1 | 10.48468 | 76 | 136 | 8152 | 16 | 45 | 6 | 0 | 2 | 2 | 2 | 46 | 39 | 0 | 25 | 42 | 43 | 2.3 | 1 | 0.25 | 480.5803 | 350.5636 | 309.6683 | 311.176 | 0 | 10.9 | 10.63 | 7.68 | 2.67 | 7.937396 | 125 | 180 | 51 |  | 8 | 7 | 6.7 | 6.3 | 7.6 | 4 | 5.8 | 7.8 | 4.6 | 0 | 58 | 116 | 116 | 58 | 59 | 58 | 56 | 58 | 38 | 700 | 0 | 23.98333 | 23.98333 | 424.49 | 74.17 | 498.66 | 0 | 14 | 53.3352 | 31.796 | 157.7616 | 38.12635 | 17.55464 | -3.015152 | 210.4274 | 93.0905 | 6.9095 | 0.9513458 | 1.95 | 0.9166667 | 1.483333 | 0.1 | 0 | 42 | 64395.85 | 4329.86 | 7.934248 | 7.515265 | 425.2484 | 385.0416 | 99.57222 | 11.524 | 0 | 0.8642096 | 36.243 | 10030 | 12 | 22.33333 | 46.33333 | 150 | 21 | 220 | 300 | 2.4 | 1.3 | 1.6 | 0.1 | 31 | 12 | 2.5 | 55.83333 | 148 | 0 | 13 | 19 | 16 | 22 | 4 | 556.0674 | 460.6591 | 425.6569 | 431.2109 | 1.900284 | 110.624 | -233.803 | 591.804 | -506 | -0.01597222 | 601.2533 | 7.5 | 6.7147 | 14.66679 | 21.38149 | 15.75831 | 13.15416 | 21.29891 | 195.7106 | 177 | 199 | 297.1027 | 214 | 339 | 297.2272 | 293 | 310 | 299.3698 | 285 | 308 | 2.257107 | 1.9 | 2.8 | 0.9106678 | 0.1 | 1.7 | 1.460172 | 1.2 | 1.8 | 0.116853 | 0.1 | 0.2 | 902.2582 | 891.343 | 914.3016 | 11.55764 | 6.48598 | 17.54787 | 55.7363 | 56.71811 | 33.59382 | 515.390625 | 1.174557 | 0.5695665 | 0.7877379 | 0.7088631 | 11.62398 | 109.2684 | 314.8564 | 262.3927 | 3 | 3 | 4.6 | 4.6 | 4.1 | 4.2 | 296 | 272 | 181
2021-07-14 | 52.17 | 8.18 | 1.34 | 1.37 | 3.38 | 625 | 555.2224 | 1 | 50306.06 | 9.516667 | 902.6625 | 907.9536 | 2092.261 | 292.6833 | 0 | 814 | 644.9969 | 642.9623 | 25485.2 | 250 | 13.01245 | 45.97426 | 916.0365 | 919.4077 | 906.4594 | 887.7682 |  | 920.6956 | 897.3543 |  | 920.1567 |  | 9.16 | 0 | 29.67936 | 559.16 | 457.6 | 7.468032 | 10.36 | 4.959125 | 66 | 4 | 2.637457 | 1.7 | 0.1 | 5.127129 | 74 | 137 | 8152 | 18 | 50 | 6.166667 | 0 | 2 | 2 | 2 | 46.33333 | 40.66667 | 47.59 | 25 | 41 | 42 | 2.4 | 0.7 | 0.25 | 478.6522 | 350.2289 | 311.0433 | 310.8025 | 0 | 10.78 | 10.7 | 8 | 3.2 | 7.985844 | 127 | 183 | 53 |  | 11 | 8 | 7 | 11 | 11 | 7.8 | 10 | 12.2 | 9 | 0 | 54 | 108 | 116 | 54 | 63 | 54 | 54 | 54 | 74 | 700 | 0 | 24 | 24 | 273.36 | 399.97 | 673.33 | 0 | 20 | 46.8924 | 32.34145 | 158.1931 | 38.62455 | 18.0645 | -2.967893 | 211.9143 | 92.87608 | 7.123922 | 0.9283219 | 3.35 | 1.2 | 1.483333 | 0.1166667 | 0 | 74 | 64531.27 | 4320.676 | 8.14044 | 7.568367 | 425.0795 | 387.2305 | 99.58215 | 3.677 | 0 | 0.88835584 | 42.966 | 10400 | 13 | 23.33333 | 48 | 151 | 23 | 208 | 296 | 5.1 | 1.6 | 1.6 | 0.2 | 32 | 9.333333 | 1.6 | 55.63333 | 148 | 0 | 14 | 18 | 16 | 21 | 6 | 558.6464 | 460.6537 | 425.2514 | 430.3542 | 1.824207 | 126.4089 | -219.9825 | 594.1779 | -511 | -0.01597222 | 603.6065 | 7.5 | 5.402877 | 14.91821 | 20.32108 | 17.41133 | 13.81561 | 22.58286 | 194.2455 | 177 | 204 | 297.3421 | 176 | 323 | 297.1165 | 287 | 301 | 299.2574 | 287 | 304 | 3.215716 | 2.2 | 5.2 | 1.171988 | 0.4 | 2.1 | 1.454947 | 1.3 | 1.6 | 0.1183785 | 0 | 0.2 | 909.492 | 894.2069 | 919.9648 | 10.8248 | 5.648429 | 21.91295 | 55.75969 | 56.79592 | 34.46276 | 495.3125 | 1.242737 | 0.6407162 | 0.7790932 | 0.7225067 | 73.08648 | 142.5865 | 309.7284 | 258.8574 | 2.9 | 3 | 4.4 | 4.6 | 4.2 | 4.2 | 291 | 257 | 95
2021-07-15 | 51.77 | 8.06 | 1.33 | 1.42 | 3.1 | 626 | 558.4968 | 1 | 50290.66 | 9.566667 | 916.5981 | 901.5014 | 2043.576 | 296.5667 | 0 | 773 | 642.947 | 640.7949 | 25786.8 | 250 | 16.7592 | 45.56815 | 917.8604 | 917.8279 | 892.3025 | 883.0131 |  | 910.6339 | 887.3706 |  | 925.8862 |  | 9.16 | 0 | 29.76009 | 560.04 | 420.3 | 12.36086 | 10.75 | 4.232255 | 46 | 3 | 2.858206 | 1.9 | 0.3 | 5.72431 | 71 | 139 | 8152 | 19 | 53 | 6 | 0 | 2 | 2 | 2 | 44.66667 | 39.33333 | 0 | 25 | 42 | 46 | 2.4 | 0.7 | 0.25 | 492.7748 | 356.4286 | 314.4647 | 286.9108 | 0 | 10.7 | 10.56 | 7.57 | 1.7 | 8.018338 | 85 | 170 | 35 |  | 11 | 8.2 | 7 | 12 | 13 | 7.8 | 10 | 12.4 | 9 | 8 | 50 | 104 | 106 | 50 | 62 | 50 | 50 | 50 | 50 | 700 | 0 | 24 | 24 | 0 | 489.46 | 489.46 | 0 | 15 | 58.0368 | 33.15748 | 158.3927 | 39.33743 | 18.81605 | -2.54022 | 214.006 | 92.39469 | 7.605314 | 1.421571 | 3.233333 | 1.8 | 1.416667 | 0.08333333 | 0 | 50 | 64767.64 | 4314.82 | 8.241784 | 7.643071 | 426.1241 | 394.5903 | 99.58017 | -0.168 | 0 | 0.8921674 | 53.424 | 10290 | 14 | 27 | 49.33333 | 148 | 22 | 212 | 300 | 3.6 | 2 | 1.6 | 0.1 | 33 | 10 | 0.2 | 56.06667 | 145 | 0 | 10 | 16 | 15 | 21 | 8 | 563.0507 | 460.6522 | 423.6026 | 428.7982 | 1.906545 | 117.5186 | -228.9247 | 596.3016 | -515 | -0.01597222 | 605.7123 | 10 | 2.133783 | 14.38412 | 16.51791 | 18.69814 | 14.4511 | 23.89278 | 194.3755 | 188 | 200 | 296.5489 | 206 | 443 | 297.2512 | 285 | 310 | 299.2672 | 293 | 313 | 3.165888 | 2.5 | 3.9 | 1.803808 | 0.3 | 2.3 | 1.456723 | 1.2 | 1.8 | 0.129515 | 0 | 0.2 | 903.1717 | 891.0396 | 910.5779 | 15.68914 | 10.15937 | 21.9248 | 55.87616 | 56.74403 | 35.3317 | 614.53125 | 1.229066 | 0.7856815 | 0.7694278 | 0.7360045 | 93.84764 | 193.0417 | 303.3937 | 252.327 | 3 | 3 | 4.6 | 4.7 | 4.1 | 4.2 | 260 | 227 | 32
2021-07-16 | 52.16 | 8.06 | 1.3 | 1.39 | 3.2 | 634 | 552.5052 | 1 | 50290.22 | 9.616667 | 905.1378 | 903.8218 | 2076.574 | 297.2076 | 0 | 835 | 642.2761 | 644.1504 | 25636 | 250 | 16.69419 | 60.34844 | 915.6925 | 913.3144 | 903.554 | 881.2194 |  | 917.3769 | 891.7737 |  | 929.1597 |  | 0 | 0 | 29.70605 | 557.92 | 524.6 | 20.22095 | 10.38 | 3.703924 | 60 | 4 | 2.823433 | 1.8 | 0.1 | 6.463722 | 78 | 138 | 8152 | 20 | 56 | 5.833333 | 0 | 2 | 2 | 2 | 45.6 | 39.33333 | 0 | 26 | 43 | 44 | 2.3 | 1 | 0.75 | 495.7748 | 356.99 | 314.5317 | 287.3425 | 0 | 11.01 | 10.72 | 8 | 3.28 | 8.014317 | 125 | 142 | 45 | 11 | 11 | 8 | 7 | 11 | 11 | 7.8 | 10 | 11.1 | 9 | 20 | 60 | 120 | 124 | 60 | 73 | 60 | 60 | 60 | 60 | 700 | 0 | 24 | 24 | 0 | 670.63 | 670.63 | 0 | 20 | 62.8752 | 33.39884 | 158.4982 | 39.22393 | 18.46724 | -3.160473 | 213.0289 | 92.8147 | 7.1853 | 0.9692222 | 2.75 | 1.833333 | 1.416667 | 0.15 | 0 | 46 | 64586.84 | 4309.205 | 8.278587 | 7.608176 | 426.1131 | 389.414 | 99.58778 | 13.446 | 0 | 0.8714593 | 39.978 | 0 | 14 | 25.33333 | 48 | 155 | 22 | 230 | 300 | 3 | 2 | 1.5 | 0.2 | 35 | 10.83333 | 2 | 56.13333 | 145 | 0 | 11 | 18 | 17 | 18 | 3 | 563.6782 | 461.0067 | 426.0374 | 429.8647 | 2.143433 | 118.2399 | -234.4256 | 598.6601 | -511 | -0.01597222 | 607.4821 | 10 | 0.6682743 | 13.95138 | 14.61965 | 18.35528 | 15.77397 | 24.46341 | 194.8564 | 182 | 210 | 296.5891 | 201 | 352 | 297.1255 | 288 | 308 | 299.3043 | 289 | 308 | 2.764546 | 2 | 3.4 | 1.707501 | 0.5 | 2.4 | 1.413663 | 1 | 1.7 | 0.1438357 | 0 | 0.2 | 906.5868 | 887.9677 | 923.5394 | 13.69773 | 6.933742 | 22.86217 | 56.20205 | 58.43005 | 35.27983 | 575.390625 | 1.18699 | 0.7417727 | 0.7520022 | 0.7473181 | 73.84878 | 181.2671 | 290.5526 | 252.3843 | 2.9 | 3 | 4.5 | 4.8 | 4.2 | 4.2 | 370 | 262 | 223
2021-07-17 | 51.02 | 8.62 | 1.19 | 1.69 | 3.32 | 623 | 539.4368 | 1 | 50288.25 | 9.583333 | 906.5467 | 911.9424 | 2138.58 | 293.0164 | 166.6667 | 735 | 647.6915 | 641.7008 | 25786.8 | 250 | 12.40292 | 43.05203 | 917.5989 | 910.4099 | 915.2936 | 894.4005 |  | 926.6656 | 907.2858 |  | 932.8713 |  | 9.16 | 0 | 29.60546875 | 557.4 | 627.2 | 21.84 | 10.28 | 28.2978 | 57 | 3 | 3.071208 | 1.8 | 0.7 | 5.967779 | 83 | 129 | 8152 | 21 | 60 | 6.333333 | 0 | 2 | 2 | 2 | 46.66667 | 41 | 0 | 26 | 43 | 44 | 2.3 | 0.9 | 0.25 | 490.236 | 352.9415 | 310.884 | 283.6408 | 0 | 10.95 | 10.84 | 7.9 | 1.24 | 7.995391 | 125 | 142 | 41 | 10.5 | 11.3 | 8.6 | 7.6 | 10.5 | 11 | 7.8 | 10.5 | 11.3 | 9.4 | 41 | 58 | 116 | 116 | 54 | 70 | 54 | 54 | 54 | 54 | 700 | 0 | 24 | 24 | 0 | 275.15 | 275.15 | 0 | 8 | 69.2868 | 33.59816 | 158.9147 | 39.65993 | 19.24494 | -2.785213 | 215.0344 | 92.34554 | 7.654461 | 1.613193 | 2.733333 | 1.75 | 1.333333 | 0.1333333 | 0 | 46 | 64759.58 | 4316.279 | 8.222053 | 7.6798 | 424.9461 | 376.8255 | 99.59799 | 4.482 | 0 | 0.8658697 | 35.496 | 0 | 14 | 25.33333 | 47.66667 | 139 | 21 | 210 | 260 | 3.1 | 1.8 | 1.4 | 0.2 | 36 | 10.5 | 2.6 | 56.66667 | 146 | 0 | 10 | 16 | 16 | 18 | 8 | 564.8952 | 460.6644 | 424.0468 | 429.9317 | 2.430752 | 134.4995 | -218.6574 | 600.0932 | -518 | -0.01597222 | 608.9351 | 10 | 2.542808 | 12.16535 | 14.70816 | 19.34013 | 14.16579 | 25.73442 | 195.1371 | 184 | 206 | 296.475 | 272 | 315 | 297.4121 | 290 | 308 | 299.229 | 287 | 309 | 2.663181 | 2.2 | 3.4 | 1.738255 | 1.1 | 3 | 1.324728 | 1.1 | 1.6 | 0.1219468 | 0 | 0.2 | 915.532 | 898.3776 | 922.9548 | 10.40637 | 7.432504 | 17.08472 | 56.30357 | 57.21093 | 35.4225 | 565.859375 | 1.180396 | 0.7579576 | 0.7439025 | 0.7353102 | 61.07984 | 191.1855 | 280.2478 | 258.9659 | 2.8 | 3 | 4.6 | 4.9 | 4.2 | 4.2 | 378 | 286 | 141
2021-07-18 | 51.01 | 8.7 | 1.31 | 1.5 | 3.42 | 623 | 570.324 | 1 | 50292.94 | 9.566667 | 915.9632 | 911.8127 | 2158.921 | 296.7512 | 250 | 718 | 648.2947 | 650.4771 | 25711.4 | 250 | 13.7543 | 48.33473 | 924.0512 | 913.3848 | 911.2791 | 891.0207 |  | 927.9408 | 903.1993 |  | 930.1087 |  | 9.306 | 0 | 29.60319 | 557.546 | 582.3 | 21.84 | 10.2 | 26.38911 | 58 | 3.5 | 3.05902 | 2.1 | 0.3 | 6.756879 | 80 | 130 | 8152 | 23 | 63 | 6.083333 | 0 | 2 | 2 | 2 | 45.66667 | 41.33333 | 15.55 | 26 | 43 | 46 | 2.4 | 0.9 | 0.25 | 495.5308 | 357.6269 | 315.3995 | 287.8774 | 0 | 10.57 | 10.3 | 8.55 | 1.42 | 8.001512 | 125 | 141 | 41 | 13 | 11 | 8 | 7.2 | 11 | 11 | 7.6 | 10.2 | 12.4 | 9 | 47 | 58 | 116 | 116 | 56 | 56 | 56 | 56 | 56 | 56 | 700 | 0 | 24 | 24 | 0 | 0 | 0 | 0 | 0 | 69.324 | 33.24636 | 159.2558 | 39.74188 | 19.3671 | -2.745383 | 215.6194 | 92.29118 | 7.708824 | 1.522948 | 2.6 | 1.7 | 1.233333 | 0.1 | 0 | 45 | 64681.35 | 4327.922 | 8.28986 | 7.700693 | 424.7675 | 395.3147 | 99.58218 | 6.723 | 0 | 0.9154478 | 28.773 | 0 | 14 | 27.66667 | 48.66667 | 152 | 23 | 220 | 285 | 2.8 | 1.9 | 1.3 | 0.1 | 38 | 9.666667 | 3.5 | 56.26667 | 146 | 0 | 10 | 17 | 15 | 18 | 8 | 567.0596 | 460.6388 | 425.0685 | 429.8895 | 2.331432 | 127.5337 | -225.5298 | 601.367 | -525 | -0.01597222 | 610.2346 | 10 | 4.102053 | 12.9008 | 17.00285 | 19.13394 | 15.33302 | 25.77332 | 195.355 | 184 | 208 | 296.8915 | 284 | 316 | 297.4836 | 288 | 306 | 299.3367 | 289 | 312 | 2.510777 | 2.2 | 2.9 | 1.695183 | 1.3 | 2.1 | 1.244898 | 1.1 | 1.4 | 0.1004965 | 0 | 0.2 | 914.7813 | 898.0518 | 921.2677 | 11.63651 | 7.954163 | 20.23652 | 56.26244 | 57.22391 | 35.07232 | 575.3125 | 1.172774 | 0.7850924 | 0.7347259 | 0.7164428 | 54.60855 | 229.7355 | 272.8248 | 266.0559 | 2.9 | 3 | 4.5 | 4.8 | 4.2 | 4.2 | 284 | 285 | 93
2021-07-19 | 50.01 | 9.13 | 1.43 | 1.5 | 3.42 | 623 | 580.9288 | 1 | 50260.13 | 9.6 | 916.6335 | 911.8522 | 2191.382 | 296.7571 | 125 | 828 | 646.0154 | 644.2783 | 25711.4 | 250 | 12.84525 | 39.52999 | 923.1842 | 912.968 | 909.9144 | 892.4757 |  | 927.4346 | 905.1366 |  | 929.9601 |  | 9.306 | 0 | 29.63997 | 557.546 | 521.8 | 21.84 | 10.76 | 25.31231 | 62 | 3.5 | 2.915127 | 1.9 | 0.2 | 6.129574 | 83 | 129 | 8152 | 24 | 66 | 6.333333 | 0 | 2 | 2 | 2 | 46.66667 | 41.33333 | 0 | 26 | 43 | 45 | 2.3 | 1.2 | 0.75 | 496.5142 | 354.575 | 307.5621 | 288.5529 | 0 | 10.68 | 10.6 | 7.78 | 2.36 | 8.015371 | 127 | 140 | 41 |  | 11 | 8.2 | 6.2 | 11 | 10 | 7.2 | 10 | 12.2 | 8.5 | 51 | 60 | 120 | 124 | 60 | 60 | 60 | 60 | 60 | 60 | 700 | 0 | 24 | 24 | 0 | 702.14 | 702.14 | 0 | 22 | 80.7888 | 33.34947 | 158.754 | 39.93816 | 19.59904 | -2.919143 | 215.3721 | 92.25531 | 7.744688 | 1.158133 | 2.233333 | 1.866667 | 1.333333 | 0.08333333 | 0 | 40 | 64370.59 | 4295.979 | 8.622152 | 7.691859 | 425.5674 | 392.3783 | 99.60354 | 6.612 | 0 | 0.93247 | 31.761 | 9600 | 15 | 26.03333 | 47.86667 | 160 | 22 | 220 | 280 | 2.6 | 2.3 | 1.5 | 0.1 | 40 | 12 | 3.1 | 56.06667 | 146 | 0 | 12 | 18 | 16 | 18 | 7 | 564.757 | 460.3356 | 424.8331 | 430.245 | 2.509445 | 118.2977 | -234.6889 | 602.5065 | -532 | -0.01597222 | 611.3972 | 10 | 4.815798 | 12.12899 | 16.94479 | 19.97764 | 14.34736 | 26.22724 | 195.8857 | 179 | 205 | 296.5239 | 272 | 317 | 297.1854 | 282 | 307 | 299.3276 | 287 | 309 | 2.202343 | 1.6 | 2.8 | 1.875499 | 1.4 | 2.5 | 1.308787 | 1.1 | 1.7 | 0.1024653 | 0 | 0.2 | 914.9987 | 902.4363 | 921.6276 | 11.02987 | 7.454311 | 18.88113 | 56.26092 | 57.26282 | 35.3317 | 594.609375 | 1.150923 | 0.7908466 | 0.7416778 | 0.7123669 | 51.22365 | 222.112 | 276.6529 | 265.2974 | 2.9 | 3.5 | 4.4 | 5 | 4.2 | 4.2 | 299 | 285 | 110
2021-07-20 | 51 | 8.9 | 1.27 | 1.48 | 3.5 | 623 | 533.5044 | 1 | 50275.34 | 9.5 | 912.6286 | 911.261 | 2208.02 | 294.6548 | 125 | 789 | 644.4846 | 636.013 | 25636 | 250 | 12.52091 | 42.41135 | 921.9596 | 912.679 | 908.3044 | 893.1907 |  | 926.2373 | 905.1953 |  | 930.0525 |  | 9.306 | 0 | 29.6123 | 557.546 | 492.12 | 21.84 | 10.87 | 17.02558 | 65 | 3 | 3.359656 | 1.6 | 0.5 | 15.91987 | 79 | 127 | 8152 | 25 | 70 | 8 | 0 | 2 | 2 | 2 | 46 | 41.33333 | 0 | 26 | 45 | 46 | 2.4 | 1.1 | 0.25 | 488.859 | 350.7988 | 309.3545 | 296.0943 | 0 | 10.85 | 10.6 | 7.8 | 2.8 | 8.011549 |  |  |  | 9 | 11 | 8.4 | 8 | 11 | 11 | 7.6 | 10 | 12.4 | 9.2 | 59 | 58 | 116 | 116 | 58 | 58 | 58 | 58 | 58 | 58 | 700 | 11.33333 | 12.66667 | 24 | 0 | 573.66 | 573.66 | 0 | 16 | 55.8444 | 33.64517 | 158.5007 | 39.3258 | 19.30008 | -2.951605 | 214.175 | 92.36677 | 7.633234 | 1.029499 | 2.216667 | 2.066667 | 1.266667 | 0.1166667 | 0 | 74 | 64262.02 | 4283.994 | 8.659749 | 7.649106 | 424.7959 | 364.5564 | 99.63351 | 7.525 | 0 | 0.8563474 | 35.496 | 11260 | 16 | 26 | 47.33333 | 152 | 23 | 212 | 286 | 2.5 | 2.4 | 1.4 | 0.2 | 42 | 10.66667 | 2.6 | 56.36667 | 146 | 0 | 12 | 19 | 17 | 17 | 8 | 525.2448 | 459.8521 | 424.5961 | 429.9892 | 2.455154 | 133.2229 | -219.1258 | 603.532 | -539 | -0.01597222 | 612.4435 | 10 | 4.148222 | 10.63781 | 14.78603 | 21.15622 | 15.2163 | 28.98971 | 195.8901 | 189 | 204 | 296.165 | 288 | 306 | 297.4848 | 281 | 306 | 299.3118 | 289 | 310 | 2.220329 | 1.7 | 2.8 | 2.070938 | 1.6 | 2.6 | 1.292715 | 0.8 | 1.7 | 0.09441088 | 0 | 0.2 | 914.4781 | 894.8052 | 920.666 | 10.72177 | 7.240173 | 22.74441 | 56.09601 | 57.3925 | 35.59108 | 510 | 1.151395 | 0.8081371 | 0.7347847 | 0.7044994 | 49.97102 | 177.3308 | 274.1811 | 265.4161 | 2.8 | 3.8 | 4.4 | 4.7 | 4.2 | 4.2 | 299 | 265 | 129
2021-07-21 | 50.88 | 8.79 | 1.3 | 1.56 | 3.3 | 640 | 563.0244 | 1 | 50308.08 | 9.65 | 924.2315 | 911.2237 | 2180.261 | 299.5366 | 583.3333 | 761 | 648.1127 | 654.8728 | 25711.4 | 250 | 14.86876 | 51.80322 | 929.5917 | 916.4046 | 892.8516 | 900.3948 |  | 920.0313 | 908.0682 |  | 932.9583 |  | 9.306 | 0 | 30.4248 | 572.506 | 619.1 | 14.3709375 | 10.43 | 1.906291 | 60 | 3 | 3.225067 | 1.8 | 0.1 | 6.719303 | 73 | 127 | 8152 | 26 | 73 | 6.166667 | 0 | 2 | 2 | 2 | 44 | 40.33333 | 0 | 26 | 44 | 45 | 2.4 | 0.7 | 0.25 | 502.4373 | 358.6189 | 315.2835 | 308.2682 | 0 | 10.86 | 10.71 | 7.74 | 1.8 | 8.012272 | 118 | 136 | 38 | 10.5 | 11 | 8.5 | 6.4 | 11 | 10 | 7.7 | 10.6 | 12.2 | 8.7 | 58 | 58 | 114 | 114 | 58 | 59 | 58 | 58 | 58 | 58 | 700 | 0 | 24 | 24 | 0 | 594.98 | 594.98 | 0 | 18 | 54.0444 | 34.38484 | 159.0568 | 40.61334 | 20.9652 | -2.773198 | 217.8622 | 91.64977 | 8.350234 | 0.8675158 | 2.383333 | 3.8 | 1.35 | 0.1 | 0 | 71 | 64421.63 | 4288.588 | 7.948566 | 7.780792 | 425.8103 | 408.484 | 99.54709 | 7.47 | 0 | 0.879725625 | 28.026 | 0 | 16 | 28.33333 | 47.33333 | 180 | 26 | 220 | 298 | 2.8 | 6.9 | 1.5 | 0.2 | 44 | 10.5 | 3.6 | 57.36667 | 146 | 0 | 13 | 18 | 15 | 21 | 9 | 549.3087 | 460.8219 | 424.4618 | 431.3938 | 2.587313 | 130.8761 | -222.6413 | 605.2699 | -529 | -0.01597222 | 614.2002 | 10 | 1.631555 | 10.88617 | 12.51773 | 20.31899 | 16.20196 | 26.04567 | 195.4999 | 192 | 199 | 293.2263 | 199 | 309 | 297.3461 | 293 | 301 | 299.3114 | 296 | 303 | 2.449954 | 2 | 3.2 | 3.785885 | 1.9 | 9.400001 | 1.362402 | 1.1 | 1.5 | 0.117603 | 0 | 0.2 | 914.2579 | 894.1832 | 924.0385 | 12.5353 | 6.811027 | 24.84387 | 57.14261 | 58.97476 | 36.36925 | 654.375 | 1.14362 | 0.9632166 | 0.729595 | 0.6938844 | 57.61179 | 94.31182 | 273.6736 | 262.8403 | 3 | 3 | 4.4 | 4.73 | 4.2 | 4.2 | 271 | 251 | 85
2021-07-22 | 48.27 | 9.23 | 1.42 | 1.65 | 3.38 | 643 | 537.6128 | 1 | 50247.37 | 9.658333 | 934.3325 | 912.0073 | 2195.658 | 301.5512 | 583.3333 | 827 | 654.9056 | 660.7271 | 25711.4 | 250 | 15.51309 | 42.41483 | 928.8652 | 921.2333 | 897.5412 | 895.0416 |  | 925.5128 | 903.8495 |  | 935.3148 |  | 9.306 | 0 | 30.5472 | 575.146 | 530.9 | 14.13 | 10.02 | 32.57208 | 45 | 3 | 3.212773 | 2 | 0.2 | 6.20659 | 66 | 122 | 8152 | 27 | 77 | 7.5 | 0 | 2 | 2 | 2 | 45 | 39.43333 | 36.75 | 28 | 45 | 45 | 2.3 | 1.6 | 0.75 | 504.9477 | 361.2428 | 316.458 | 317.4082 | 0 | 10.67 | 10.4 | 7.53 | 1.38 | 8.010855 | 116 | 135 | 40 | 8.6 | 11 | 8.4 | 6.6 | 11 | 11 | 7.8 | 10 | 12.6 | 9.4 | 58 | 58 | 118 | 118 | 58 | 58 | 58 | 58 | 58 | 58 | 700 | 0 | 24 | 24 | 0 | 675.47 | 675.47 | 0 | 20 | 42.1428 | 34.12803 | 160.191 | 41.67426 | 22.06522 | -2.474851 | 221.4556 | 91.15381 | 8.846185 | 0.8189392 | 2.35 | 2.966667 | 1.25 | 0.1166667 | 0 | 43 | 64449.43 | 4284.397 | 8.300258 | 7.909128 | 425.2845 | 437.459 | 99.53827 | 9.093 | 0 | 0.8361008 | 28.773 | 9840 | 17 | 25.33333 | 47.5 | 155 | 22 | 218 | 297 | 2.6 | 3.6 | 1.3 | 0.2 | 45 | 11.16667 | 3.5 | 57.55667 | 146 | 0 | 13 | 17 | 16 | 18 | 11 | 564.9018 | 460.8256 | 425.4657 | 430.5834 | 2.692768 | 139.1679 | -212.8927 | 606.9861 | -516 | -0.01597222 | 615.9335 | 12.5 | 3.650228 | 11.48208 | 15.13231 | 18.93424 | 15.99445 | 24.81359 | 195.7064 | 181 | 206 | 294.9239 | 288 | 301 | 297.5857 | 294 | 301 | 299.2504 | 296 | 303 | 2.298332 | 2 | 2.7 | 2.913073 | 2.2 | 3.5 | 1.267341 | 1.1 | 1.5 | 0.1322141 | 0 | 0.2 | 915.1569 | 899.4159 | 923.8408 | 14.24245 | 8.234863 | 24.9892 | 57.19077 | 58.66351 | 35.88939 | 724.84375 | 1.137027 | 0.9785484 | 0.7176319 | 0.6967857 | 59.14603 | 130.4851 | 260.7307 | 270.5729 | 3 | 3 | 4.3 | 4.6 | 2 | 4.2 | 270 | 256 | 76
2021-07-23 | 49.45 | 9.9 | 1.45 | 1.55 | 3.64 | 638 | 552.332 | 1 | 50286.99 | 9.691667 | 937.0719 | 912.3646 | 2208.635 | 303.012 | 708.3333 | 798 | 652.8061 | 658.9161 | 25485.2 | 250 | 15.6575 | 45.96029 | 927.9211 | 923.8342 | 896.8296 | 895.5808 |  | 925.3724 | 904.6492 |  | 936.0197 |  | 9.355 | 4 | 30.51888 | 574.795 | 523.3 | 14.13 | 10.11 | 31.67927 | 88 | 5 | 2.857557 | 2.6 | 0.5 | 5.698225 | 60 | 120 | 8152 | 29 | 84 | 6.25 | 0 | 2 | 2 | 2 | 45.66667 | 39.66667 | 0 | 27 | 45 | 46 | 2.2 | 2.6 | 1 | 512.6249 | 360.8536 | 318.4014 | 315.3383 | 0 | 10.95 | 10.31 | 7.8 | 2.4 | 8.012353 | 126 | 141 | 41 | 11 | 10 | 8 | 7.5 | 11 | 11 | 7.8 | 10 | 12.1 | 9 | 58 | 58 | 116 | 116 | 58 | 58 | 58 | 58 | 58 | 58 | 700 | 0 | 24 | 24 | 0 | 586.23 | 586.23 | 0 | 17 | 39.102 | 34.24476 | 160.3439 | 41.87976 | 21.95957 | -2.262803 | 221.9205 | 91.1244 | 8.875595 | 0.8607647 | 2.7 | 2.316667 | 1.233333 | 0.1 | 0 | 90 | 64398.47 | 4288.499 | 8.32471 | 7.925731 | 425.2784 | 438.0434 | 99.53921 | -4.482 | 0 | 0.8657241 | 33.255 | 0 | 17 | 26 | 47.33333 | 150 | 24 | 215 | 300 | 3.1 | 2.5 | 1.3 | 0.1 | 46 | 9.666667 | 2.9 | 57.4 | 146 | 0 | 13 | 18 | 16 | 19 | 10 | 577.9655 | 460.4942 | 424.947 | 429.7661 | 2.708043 | 140.3879 | -215.7504 | 608.3355 | -508 | -0.01597222 | 617.3006 | 12.5 | 3.864125 | 10.744 | 14.60812 | 19.78714 | 15.12551 | 26.95354 | 195.2551 | 192 | 204 | 295.7357 | 273 | 313 | 297.62 | 287 | 305 | 299.2572 | 295 | 302 | 2.654095 | 2.1 | 3.2 | 2.27448 | 1.9 | 2.7 | 1.226513 | 1.1 | 1.4 | 0.1154826 | 0 | 0.2 | 915.5355 | 883.2191 | 922.5847 | 14.4067 | 10.3613 | 24.39405 | 57.37039 | 62.91744 | 35.70782 | 676.71875 | 1.181286 | 0.88626 | 0.722382 | 0.7045776 | 75.90024 | 142.1466 | 260.8893 | 277.3489 | 3 | 3 | 4.5 | 4.6 | 4.1 | 4.2 | 280 | 248 | 94
2021-07-24 | 48.97 | 10.15 | 1.49 | 1.49 | 3.6 | 625 | 522.4864 | 1 | 49790.68 | 9.591667 | 925.9836 | 911.486 | 2227.223 | 300.2292 | 875 | 792 | 649.9247 | 657.1223 | 25862.2 | 250 | 16.78079 | 58.49297 | 922.355 | 919.3534 | 900.9728 | 896.4048 |  | 925.1585 | 904.6718 |  | 930.4294 | 865.1536 | 9.355 | 4 | 29.88086 | 563.355 | 608.3 | 14.13 | 10 | 21.73142 | 63 | 3 | 2.500642 | 1.9 | 0.1 | 5.91716 | 53 | 118 | 8152 | 30 | 87 | 7.416667 | 0 | 2 | 2 | 2 | 46 | 38.66667 | 0 | 28 | 43 | 47 | 2.4 | 1 | 0.5 | 503.6432 | 355.5062 | 315.1635 | 307.3966 | 0 | 10.97 | 10.62 | 8.2 | 2.11 | 8.014102 |  |  |  | 10.7 | 8.3 | 8.7 | 6.3 | 10.7 | 9.8 | 7.8 | 10 | 11.2 | 8.6 | 56 | 56 | 110 | 110 | 56 | 56 | 56 | 56 | 56 | 56 | 700 | 0 | 24 | 24 | 0 | 363.76 | 363.76 | 0 | 11 | 47.7264 | 34.01365 | 161.3999 | 42.25165 | 22.04507 | -2.347768 | 223.3488 | 91.18092 | 8.819075 | 0.881191 | 2.55 | 2.1 | 1.283333 | 0.1 | 0 | 50 | 64052.47 | 4249.008 | 8.508328 | 7.976743 | 421.304 | 447.9904 | 99.54036 | 2.243 | 0 | 0.83597824 | 41.472 | 10460 | 19 | 25.33333 | 47.33333 | 150 | 22 | 220 | 295 | 2.8 | 2.3 | 1.4 | 0.2 | 47 | 10.5 | 1.8 | 57.83333 | 146 | 0 | 11 | 16 | 17 | 21 | 9 | 571.0886 | 458.1121 | 423.5106 | 428.5867 | 2.339421 | 122.8718 | -232.5835 | 609.0303 | -513 | -0.01597222 | 618.0117 | 12.5 | 3.854943 | 11.03256 | 14.8875 | 20.6104 | 12.94667 | 30.26069 | 195.4167 | 183 | 199 | 296.1103 | 277 | 311 | 297.5951 | 291 | 313 | 299.2261 | 296 | 303 | 2.46948 | 1.8 | 3 | 2.088396 | 1.8 | 2.5 | 1.258672 | 1 | 1.5 | 0.1200116 | 0 | 0.2 | 913.0215 | 895.0403 | 923.9095 | 12.88596 | 4.841744 | 24.82714 | 57.33176 | 58.92289 | 35.74673 | 689.453125 | 1.179956 | 0.8407633 | 0.7139916 | 0.70778 | 73.27522 | 148.2371 | 259.3745 | 273.2966 | 3 | 3 | 4.2 | 4.5 | 4.1 | 4.2 | 263 | 242 | 70
2021-07-25 | 48.78 | 9.69 | 1.49 | 1.55 | 3.44 | 637 | 586.6732 | 1 | 50221.92 | 9.7 | 929.2732 | 913.0952 | 2220.138 | 300.3956 | 708.3333 | 778 | 658.7302 | 667.3438 | 25711.4 | 250 | 16.34609 | 51.94999 | 929.9704 | 921.8304 | 897.4899 | 897.8777 |  | 925.2913 | 906.1115 |  | 931.8095 | 888.2827 | 9.758 | 4 | 30.51107 | 574.318 | 623.9 | 16.87859 | 10.48 | 21.71223 | 52 | 3.5 | 2.05652 | 4.8 | 0.1 | 6.13889 | 46 | 114 | 8152 | 31 | 91 | 8.666667 | 0 | 2 | 2 | 2 | 44.66667 | 38.66667 | 0 | 26 | 45 | 45 | 2.4 | 0.65 | 0.25 | 504.5875 | 359.894 | 315.9678 | 304.6216 | 0 | 10.72 | 10.38 | 6.95 | 1.98 | 7.943255 | 115 | 130 | 35 | 8.6 | 11 | 8.4 | 6.4 | 11.6 | 7.8 | 10 | 12.6 | 12.6 | 9.4 | 56 | 61 | 118 | 118 | 56 | 56 | 56 | 56 | 56 | 56 | 700 | 0 | 24 | 24 | 0 | 0 | 0 | 0 | 0 | 57.6732 | 33.76268 | 161.6736 | 43.00232 | 23.27501 | -2.324541 | 225.6264 | 90.71453 | 9.285471 | 0.7637519 | 2.2 | 2.066667 | 1.433333 | 0.1 | 0 | 52 | 64394.74 | 4270.862 | 8.204413 | 8.058085 | 424.7852 | 464.1605 | 99.50353 | 5.976 | 0 | 0.920994 | 35.496 | 0 | 19 | 24.66667 | 47.5 | 147 | 25 | 224 | 300 | 2.6 | 2.4 | 2.4 | 0.1 | 48 | 10 | 2.6 | 57.23333 | 146 | 0 | 12 | 15 | 17 | 20 | 7 | 583.5631 | 461.4156 | 425.3118 | 430.3245 | 2.401589 | 137.5697 | -220.55 | 610.1498 | -506 | -0.01597222 | 619.1623 | 12.5 | 5.282425 | 12.44061 | 17.72304 | 21.08228 | 14.82722 | 28.84704 | 195.9872 | 184 | 205 | 296.1271 | 278 | 319 | 297.3519 | 289 | 309 | 299.3966 | 296 | 306 | 2.182314 | 1.6 | 2.7 | 2.097685 | 1.7 | 2.4 | 1.274565 | 1.1 | 1.5 | 0.1246123 | 0 | 0.2 | 911.1928 | 900.907 | 920.1694 | 14.99595 | 11.61303 | 23.47522 | 56.99663 | 58.48194 | 35.57812 | 666.328125 | 1.152227 | 0.823659 | 0.7137797 | 0.7147574 | 56.10988 | 158.2965 | 251.9387 | 279.619 | 3 | 3 | 4.4 | 4.6 | 4.2 | 4.2 | 251 | 242 | 54
2021-07-26 | 48.53 | 10.25 | 1.45 | 1.36 | 3.58 | 639 | 581.344 | 1 | 50289.55 | 9.583333 | 937.9746 | 912.24 | 2229.189 | 300.003 | 791.6667 | 736 | 659.9698 | 646.2505 | 25711.4 | 250 | 14.16929 | 40.80972 | 931.3663 | 921.8499 | 892.942 | 900.6751 |  | 921.1801 | 905.4266 |  | 929.4205 | 903.9802 | 9.758 | 4 | 30.5765 | 576.078 | 508.006 | 17.74 | 10.75 | 20.49407 | 39 | 3 | 3.104122 | 2.1 | 1.1 | 7.224252 | 85 | 120 | 8152 | 32 | 94 | 8.25 | 0 | 2 | 2 | 2 | 45 | 39.66667 | 0 | 27 | 44 | 46 | 2.3 | 1 | 0.25 | 499.1652 | 360.6644 | 315.9963 | 307.9819 | 0 | 11.01 | 10.78 | 7.75 | 2.16 | 7.997329 | 118 | 141 | 19 | 8.6 | 11.05 | 8.4 | 6.6 | 11.05 | 11.1 | 7.8 | 10 | 12.6 | 9.4 | 58 | 58 | 116 | 116 | 58 | 58 | 58 | 58 | 59 | 58 | 700 | 0 | 24 | 24 | 0 | 647.53 | 647.53 | 0 | 20 | 62.814 | 33.69806 | 161.6697 | 43.51067 | 23.78532 | -2.192107 | 226.7736 | 90.47808 | 9.521925 | 0.6777762 | 2.083333 | 2.15 | 1.283333 | 0.15 | 0 | 51 | 64051.84 | 4241.127 | 7.767748 | 8.099058 | 426.1854 | 484.5508 | 99.44848 | 6.568 | 0 | 0.9097715 | 39.978 | 11050 | 20 | 22.66667 | 45.33333 | 147 | 23 | 220 | 300 | 2.5 | 2.4 | 1.4 | 0.2 | 50 | 12.5 | 2 | 57.4 | 146 | 0 | 12 | 15 | 14 | 22 | 13 | 586.3054 | 461.4694 | 425.3148 | 429.6024 | 2.646122 | 137.0603 | -219.6098 | 611.2601 | -497 | -0.01597222 | 620.3013 | 12.5 | 6.248547 | 12.79746 | 19.04601 | 20.40709 | 13.89342 | 27.58902 | 196.123 | 193 | 204 | 296.2358 | 291 | 304 | 297.5566 | 294 | 301 | 299.2311 | 295 | 303 | 2.09363 | 1.6 | 2.7 | 2.062793 | 1.7 | 2.5 | 1.252476 | 1 | 1.6 | 0.1134097 | 0 | 0.2 | 912.7472 | 899.2189 | 919.468 | 12.7779 | 7.479652 | 24.44431 | 57.15348 | 58.4041 | 36.36925 | 797.890625 | 1.141838 | 0.8150777 | 0.7149514 | 0.7247092 | 57.43362 | 119.7396 | 252.5219 | 280.595 | 3 | 3 | 4.3 | 4.5 | 4.2 | 4.2 | 274 | 252 | 80
2021-07-27 | 48.69 | 10.03 | 1.44 | 1.24 | 2.92 | 653 | 566.5988 | 1 | 50279.44 | 9.416667 | 929.6615 | 913.1211 | 2244.214 | 297.2609 | 958.3333 | 817 | 651.6735 | 624.2577 | 25409.8 | 250 | 9.863807 | 31.31007 | 922.3157 | 917.9341 | 899.6042 | 902.4096 |  | 923.8151 | 912.6477 |  | 923.5081 | 924.5877 | 0 | 0 | 30.51595 | 574.64 | 492.894 | 17.74 | 10.42 | 20.20317 | 50 | 3 | 3.10341 | 2 | 1 | 6.907494 | 79 | 112 | 8152 | 34 | 98 | 7.916667 | 0.3333333 | 2 | 2 | 2 | 45.66667 | 39.66667 | 0 | 28 | 45 | 47 | 2.3 | 2 | 0.75 | 504.3065 | 357.7551 | 316.6047 | 309.3241 | 0 | 11.05 | 10.6 | 8.5 | 2.54 | 7.990524 | 118 | 114 | 19 | 8 | 11 | 8.6 | 6.6 | 11.1 | 11.1 | 7.4 | 10.6 | 12.2 | 9.8 | 56 | 56 | 114 | 116 | 56 | 56 | 56 | 56 | 56 | 56 | 700 | 0 | 24 | 24 | 0 | 570.24 | 570.24 | 0 | 16 | 54.3588 | 34.29819 | 160.7387 | 42.59048 | 22.75947 | -2.466921 | 223.6217 | 90.9255 | 9.074501 | 0.7357437 | 2.133333 | 3.116667 | 1.3 | 0.1 | 0 | 55 | 64121.08 | 4252.174 | 8.043704 | 7.986489 | 426.1744 | 464.5513 | 99.49179 | 8.964 | 0 | 0.8676858 | 31.014 | 0 | 20 | 24.33333 | 46 | 164 | 25 | 225 | 299 | 2.5 | 4.7 | 1.5 | 0.1 | 52 | 10.08333 | 3.2 | 57.53333 | 146 | 0 | 11 | 17 | 16 | 20 | 12 | 579.7778 | 460.6874 | 424.8108 | 429.095 | 3.12149 | 137.8652 | -218.8143 | 612.807 | -474 | -0.01597222 | 621.5131 | 12.5 | 2.082881 | 12.24592 | 14.3288 | 20.71615 | 15.60538 | 27.61496 | 195.9964 | 193 | 200 | 294.1046 | 253 | 327 | 297.488 | 293 | 301 | 299.2895 | 296 | 308 | 2.168649 | 1.9 | 2.8 | 3.321535 | 1.9 | 7.8 | 1.306868 | 1.2 | 1.6 | 0.1260012 | 0 | 0.2 | 916.7272 | 897.8499 | 923.4514 | 8.641175 | 4.16037 | 19.96815 | 57.33225 | 62.34679 | 36.16174 | 603.4375 | 1.13221 | 0.9952357 | 0.7161509 | 0.7431452 | 62.06118 | 119.1674 | 256.4579 | 274.671 | 3 | 3 | 4.3 | 4.5 | 4 | 4.2 | 289 | 262 | 105
2021-07-28 | 48.36 | 10.05 | 1.48 | 1.2 | 3.18 | 638 | 549.2284 | 1 | 50281.56 | 9.616667 | 916.7149 | 913.6608 | 2286.609 | 295.7746 | 1000 | 717 | 649.0228 | 654.6113 | 25937.6 | 250 | 6.902071 | 25.46449 | 917.4095 | 915.0237 | 903.8558 | 905.4222 |  | 924.344 | 915.9095 |  | 916.152 | 920.3026 | 10.16 | 4 | 30.56478 | 575.6 | 578.1 | 17.74 | 10.85 | 12.19542 | 44 | 3 | 2.913984 | 2.2 | 0.1 | 6.113115 | 71 |  | 8152 | 35 | 102 | 7 | 0 | 2 | 2 | 2 | 46 | 41 | 41.87 | 28 | 45 | 45 | 2.4 | 0.8 | 0.25 | 494.9909 | 354.6792 | 315.0174 | 308.0998 | 0 | 10.78 | 10.5 | 8.23 | 1.93 | 7.97643 | 109 | 173 | 55 | 7.8 | 11.1 | 8.4 | 6.2 | 11.1 | 11.1 | 7.6 | 10.4 | 10.4 | 10 | 58 | 58 | 114 | 114 | 56 | 58 | 56 | 58 | 58 | 58 | 700 | 0 | 24 | 24 | 0 | 601.05 | 601.05 | 0 | 18 | 73.1784 | 34.68277 | 160.2681 | 41.55324 | 21.5195 | -2.550355 | 220.7905 | 91.40853 | 8.59147 | 0.617803 | 2.116667 | 1.983333 | 1.666667 | 0.1166667 | 0 | 52 | 64296.77 | 4305.314 | 8.058487 | 7.885375 | 424.492 | 430.6444 | 99.52989 | 2.236 | 0 | 0.8608596 | 39.978 | 11200 | 21 | 22.33333 | 45 | 165 | 23 | 215 | 304 | 2.3 | 2.1 | 2.3 | 0.2 | 53 | 10.33333 | 2 | 57.83333 | 146 | 0 | 12 | 17 | 15 | 21 | 11 | 544.4417 | 461.0344 | 426.331 | 431.6108 | 2.710221 | 128.5169 | -233.4439 | 613.7072 | -466 | -0.01597222 | 622.4653 | 12.5 | -0.01392653 | 10.41301 | 10.39908 | 19.66971 | 15.41083 | 24.35967 | 195.9708 | 193 | 199 | 296.2339 | 275 | 315 | 296.974 | 292 | 301 | 299.2979 | 296 | 306 | 2.156237 | 1.9 | 2.4 | 2.005662 | 1.7 | 2.5 | 1.693767 | 1.2 | 2.5 | 0.1160394 | 0 | 0.2 | 915.8818 | 902.7605 | 925.076 | 6.26812 | 3.883598 | 17.09156 | 57.57868 | 60.27169 | 36.21362 | 599.21875 | 1.171317 | 0.8463805 | 0.7198816 | 0.7420419 | 70.56509 | 116.9883 | 187.8194 | 275.2803 | 3 | 3 | 4.1 | 4.6 | 4.1 | 4.2 | 287 | 273 | 98
2021-07-29 | 49.67 | 9.99 | 1.5 | 1.24 | 3.44 | 638 | 558.768 | 1 | 50073.39 | 9.633333 | 915.6346 | 912.1934 | 2259.198 | 295.5289 | 958.3333 | 800 | 640.826 | 649.6709 | 25636 | 250 | 8.079927 | 27.11137 | 919.2136 | 913.9878 | 898.1005 | 905.1285 |  | 920.2425 | 916.4875 |  | 915.6282 | 922.0431 | 10.185 | 4 | 30.53451 | 575.625 | 531.3 | 23.16232 | 10.05 | 23.69095 | 80 | 6 | 3.105511 | 2.1 | 0.2 | 6.191062 | 66 | 107 | 8152 | 36 | 105 | 5 | 0 | 2 | 2 | 2 | 45.66667 | 41 | 10.73 | 28 | 44 | 48 | 2.4 | 2 | 0.75 | 498.595 | 353.3451 | 314.3198 | 294.7 | 0 | 10.81 | 10.65 | 7.84 | 1.28 | 8.002621 |  |  |  | 9 | 11 | 8.2 | 8 | 11 | 11 | 7.6 | 10 | 12.2 | 9.2 | 56 | 56 | 114 | 114 | 58 | 57 | 58 | 56 | 56 | 56 | 700 | 23 | 1 | 24 | 0 | 702.92 | 702.92 | 0 | 22 | 55.848 | 33.80295 | 159.3718 | 40.80434 | 20.7927 | -2.629485 | 218.3394 | 91.6812 | 8.318797 | 0.6396307 | 2.2 | 1.833333 | 1.366667 | 0.1 | 0 | 46 | 64122.22 | 4315.064 | 8.174973 | 7.797836 | 424.4168 | 457.9001 | 99.50822 | 12.154 | 0 | 0.8758119 | 38.484 | 10660 | 22 | 22 | 43.33333 | 160 | 23 | 225 | 300 | 2.5 | 2.2 | 1.7 | 0.1 | 55 | 8.5 | 2.2 | 57.6 | 174 | 0 | 14 | 17 | 18 | 16 | 2 | 570.6153 | 459.5345 | 425.5526 | 429.1482 | 2.896992 | 140.4584 | -248.4263 | 614.5454 | -458 | -0.01597222 | 623.3527 | 12.5 | 12.35135 | 0.9995334 | 13.35089 | 19.52015 | 15.42379 | 24.72281 | 195.9714 | 186 | 208 | 296.0464 | 288 | 301 | 297.6348 | 294 | 302 | 299.3306 | 286 | 303 | 2.1723 | 1.7 | 2.7 | 1.998174 | 1.6 | 2.5 | 1.28612 | 1 | 1.6 | 0.07871296 | 0 | 0.2 | 915.0411 | 867.8702 | 924.6234 | 7.602198 | 4.962502 | 35.52132 | 57.42547 | 58.89695 | 36.27845 | 694.375 | 1.224572 | 0.7959762 | 0.7256762 | 0.7130985 | 94.69111 | 47.37287 | 266.8317 | 295.2778 | 3 | 3 | 4.3 | 4.5 | 4 | 4.2 | 283 | 272 | 94
2021-07-30 | 49.7 | 9.92 | 1.5 | 1.21 | 3.4 | 639 | 556.5944 | 1 | 50291.35 | 9.541667 | 934.3286 | 913.0466 | 2294.928 | 298.8634 | 458.3333 | 854 | 657.9669 | 658.6791 | 25711.4 | 250 | 10.85896 | 33.52438 | 922.1512 | 919.4369 | 901.4407 | 898.4564 |  | 925.1831 | 911.6115 |  | 924.3494 | 927.3876 | 9.783 | 4 | 30.53223 | 576.103 | 597.52 | 24.38 | 10.07 | 22.81673 | 60 | 3 | 3.02892 | 2 | 0.7 | 6.408756 | 60 | 107 | 8152 | 38 | 108 | 7.916667 | 0 | 2 | 2 | 2 | 43.66667 | 38.66667 | 0 | 28 | 45 | 47 | 2.4 | 2.6 | 1 | 517.4016 | 356.9989 | 318.1486 | 293.8539 | 0 | 10.73 | 10.6 | 7.9 | 1.85 | 8.012936 |  |  |  | 8 | 11 | 6.8 | 6.8 | 11 | 11 | 7.8 | 9.8 | 12.2 | 9.8 | 58 | 58 | 116 | 116 | 58 | 58 | 58 | 58 | 58 | 58 | 700 | 3.5 | 20.5 | 24 | 249.6 | 187.49 | 437.09 | 0 | 13 | 56.5044 | 33.79704 | 160.6397 | 41.82978 | 21.60432 | -2.698124 | 221.3757 | 91.45968 | 8.540323 | 0.7227383 | 3.633333 | 2.483333 | 1.166667 | 0.1333333 | 0 | 48 | 64650.01 | 4353.779 | 8.436217 | 7.906276 | 425.3519 | 496.3942 | 99.48567 | 5.329 | 0 | 0.8710397 | 33.255 | 0 | 22 | 24.66667 | 44.66667 | 144 | 24 | 220 | 300 | 4.9 | 2.8 | 1.4 | 0.2 | 56 | 11 | 2.9 | 56.73333 | 174 | 0 | 13 | 17 | 19 | 19 | 11 | 582.0881 | 460.5546 | 426.3642 | 430.4288 | 2.487551 | 142.4498 | -208.5657 | 615.361 | -449 | -0.01597222 | 624.2008 | 12.5 | 15.58443 | 0.5928675 | 16.1773 | 19.27887 | 14.94394 | 24.5153 | 193.0838 | 188 | 198 | 295.1792 | 236 | 321 | 297.8637 | 294 | 301 | 299.194 | 294 | 303 | 3.969351 | 2 | 5.1 | 2.588451 | 2 | 3.2 | 1.147278 | 1 | 1.5 | 0.1524271 | 0 | 0.2 | 917.2752 | 904.7633 | 923.2175 | 9.341993 | 4.830193 | 24.02196 | 56.65079 | 58.13176 | 35.6689 | 649.84375 | 1.288975 | 0.9798404 | 0.7196859 | 0.7466559 | 59.72517 | -19.19578 | 277.3547 | 281.072 | 3 | 3 | 4.4 | 4.5 | 4.1 | 4.2 | 227 | 208 | 8
2021-07-31 | 50.43 | 9.91 | 1.38 | 1.36 | 3.46 | 590 | 538.6024 | 0.9861111 | 46605.43 | 9.45 | 920.9452 | 910.4056 | 2152.194 | 288.7082 | 676.0563 | 629 | 617.8422 | 621.261 | 25636 | 250 | 8.308133 | 35.40484 | 910.0347 | 907.1143 | 909.8483 | 901.356 |  | 922.2532 | 911.8273 |  | 910.7556 | 914.3568 | 7.342 | 4 | 28.42885 | 530.542 | 535.458 | 24.38 | 7.64 | 22.53901 | 67 | 3.5 | 3.384307 | 2.6 | 0.3 | 10.01948 | 53 | 106 | 8152 | 38 | 111 | 6 | 0 | 2 | 2 |  | 46.66667 | 41 | 0 | 28 | 44 | 46 | 2.5 | 0.8 | 0.25 | 494.2643 | 342.7024 | 308.1625 | 282.5187 | 0 | 10.99 | 10.68 | 7.4 | 1.81 | 8.01396 | 41 | 18 | 59 | 8 | 12 | 8.2 | 7 | 12 | 12 | 7.8 | 10 | 12.2 | 9 | 58 | 50 | 114 | 114 | 58 | 58 | 58 | 58 | 58 | 58 | 700 | 1.333333 | 22.33333 | 23.66667 | 323.52 | 36.72 | 360.24 | 0 | 11 | 57.3624 | 32.15169 | 156.1639 | 38.46812 | 18.88499 | -2.840787 | 210.6763 | 92.38443 | 7.615571 | 0.6936288 | 3.35 | 2.216667 | 1.05 | 0.1166667 | 0 | 40 | 61882.54 | 4058.678 | 8.535539 | 7.524152 | 424.209 | 412.9394 | 99.57789 | -0.841 | 0 | 0.9128854 | 35.496 | 10780 | 23 | 22.33333 | 41.33333 | 148 | 20 | 220 | 300 | 3.8 | 2.8 | 1.2 | 0.2 | 58 | 9 | 2.6 | 56.25667 | 174 | 0 | 16 | 18 | 21 | 18 | 0 | 529.404 | 457.7166 | 424.1955 | 430.4908 | 1.650507 | 84.40809 | -228.8942 | 614.818 | -489 | -0.02986111 | 622.0718 | 12.5 | 17.6018 | 1.636041 | 19.23784 | 20.04324 | 14.5808 | 26.59038 | 194.1191 | 179 | 210 | 296.1668 | 269 | 308 | 297.9561 | 275 | 304 | 299.3526 | 290 | 314 | 3.257382 | 2.2 | 3.9 | 2.093052 | 1.3 | 2.8 | 0.9884491 | 0.7 | 1.2 | 0.1216852 | 0 | 0.2 | 912.0002 | 788.8588 | 929.9612 | 6.936643 | 4.282539 | 40.6164 | 55.94523 | 57.9891 | 34.13853 | 4012.890625 | 1.308943 | 0.8911927 | 0.709763 | 0.7688607 | 56.17479 | -11.19787 | 275.9201 | 279.1907 | 3 | 3 | 4.3 | 4.6 | 3.1 | 4.2 | 319 | 282 | 26
2021-08-01 | 49.51 | 9.8 | 1.44 | 1.45 | 3.22 | 621 | 540.1212 | 0.9902778 | 49593.01 | 9.558333 | 914.4324 | 910.6095 | 2249.093 | 289.7159 | 1683.029 | 792 | 631.7455 | 638.4763 | 25711.4 | 250 | 9.633785 | 37.42266 | 908.8522 | 910.7619 | 909.8528 | 897.2021 |  | 926.1904 | 910.7977 |  | 913.1871 | 917.0177 | 0 | 4 | 29.79034 | 550.48 | 572.122 | 24.38 | 15.64 | 22.22163 | 33 | 2 | 2.953152 | 2.4 | 0.2 | 6.315592 | 46 | 105 | 8152 |  | 3 | 5.75 | 0 | 2 | 2 | 2 | 44.33333 | 38 | 0 | 28 | 45 | 55 | 2.3 | 0.6 | 0.25 | 489.7635 | 345.9086 | 308.48 | 287.6758 | 0 | 10.91 | 10.66 | 7.73 | 2.8 | 8.02544 |  |  |  | 8 | 12 | 8.2 | 7 | 12 | 12 | 7.8 | 10 | 12.5 | 9 | 54 | 62 | 110 | 114 | 54 | 54 | 54 | 54 | 54 | 54 | 700 | 20.68333 | 3.083333 | 23.76667 | 0 | 0 | 0 | 0 | 0 | 57.1212 | 32.55524 | 157.5349 | 39.44157 | 19.69853 | -3.141228 | 213.5338 | 92.24605 | 7.753949 | 0.952145 | 2.3 | 1.666667 | 1.116667 | 0.1166667 | 0 | 47 | 63554.02 | 4241.14 | 7.37364 | 7.626206 | 426.286 | 408.6445 | 99.5068 | 2.982 | 0 | 0.8697604 | 31.014 | 0 |  | 22.66667 | 41.33333 | 145 | 22 | 220 | 295 | 2.7 | 1.8 | 1.3 | 0.2 | 1 | 9.5 | 3.2 | 56.66667 | 146 | 0 | 19 | 15 | 17 | 18 | 0 | 537.9936 | 459.29 | 424.4646 | 429.1999 | 2.362016 | 131.3804 | -233.3121 | 627.0968 | 11.32258 | 0.02253584 | 627.0968 | 17.5 | 12.59481 | 7.566885 | 20.16169 | 20.90317 | 15.07364 | 28.21154 | 195.9794 | 186 | 199 | 296.8926 | 289 | 313 | 297.8475 | 294 | 304 | 299.3776 | 296 | 308 | 2.185396 | 1.8 | 2.5 | 1.713188 | 1 | 2.4 | 1.122402 | 0.8 | 1.5 | 0.1076169 | 0 | 0.2 | 912.9723 | 800.8304 | 923.884 | 7.9686 | 4.832161 | 32.02426 | 56.05402 | 58.33927 | 34.57948 | 1100.46875 | 1.209985 | 0.8199169 | 0.7283293 | 0.7463389 | -7.033634 | 125.4617 | 274.7895 | 298.01 | 3 | 3.6 | 4.5 | 4.7 | 4.1 | 4.2 | 240 | 228 | 12
2021-08-02 | 50.77 | 8.58 | 1.22 | 1.31 | 3.74 | 646 | 562.1288 | 1 | 50290.21 | 9.491667 | 939.1963 | 910.3126 | 2265.953 | 300.1976 | 0 | 802 | 654.4059 | 663.6165 | 25786.8 | 250 | 11.69528 | 37.58211 | 915.8082 | 918.3324 | 902.3842 | 894.0621 |  | 924.0127 | 907.2759 |  | 923.9454 | 925.4318 | 0 | 4 | 30.62695 | 572.48 | 614.857 | 24.38 | 15.28 | 21.64644 | 49 | 4 | 3.136061 | 2.2 | 0.4 | 6.411551 | 40 | 146 | 8152 | 2 | 6 | 8.5 | 0 | 2 | 2 | 2 | 43.33333 | 36.66667 | 0 | 28 | 44 | 45 | 2.4 | 1 | 0.75 | 516.1326 | 353.6562 | 319.4619 | 300.8715 | 0 | 10.74 | 10.55 | 7.96 | 1.83 | 7.942283 | 114 | 151 | 52 | 8 | 12 | 8.4 | 6.8 | 12 | 12 | 7.8 | 10 | 12.3 | 9.8 | 54 | 54 | 108 | 108 | 54 | 54 | 54 | 54 | 55 | 54 | 700 | 3.5 | 20.5 | 24 | 438.58 | 284.65 | 723.23 | 0 | 22 | 63.8988 | 33.35306 | 160.8064 | 41.57586 | 21.26928 | -2.698885 | 220.9526 | 91.5953 | 8.404697 | 1.029565 | 2.35 | 2.316667 | 1.233333 | 0.1333333 | 0 | 110 | 64270.1 | 4231.855 | 7.709261 | 7.891166 | 424.9493 | 430.4522 | 99.50589 | 10.203 | 0 | 0.8701684 | 31.761 | 10450 | 24 | 25 | 46 | 160 | 23 | 218 | 300 | 2.6 | 2.6 | 1.4 | 0.2 | 3 | 10 | 4 | 56.26667 | 103 | 0 | 17 | 16 | 17 | 21 | 13 | 573.5179 | 462.098 | 425.11 | 430.9688 | 2.190596 | 142.732 | -216.6654 | 636.5946 | 47.64516 | 0.05479391 | 636.5946 | 17.5 | 7.735633 | 9.208835 | 16.94447 | 20.95073 | 15.70912 | 27.602 | 195.7473 | 186 | 208 | 295.7179 | 271 | 309 | 297.5984 | 287 | 309 | 299.3791 | 292 | 307 | 2.326675 | 2 | 2.7 | 2.318975 | 1.9 | 2.7 | 1.269291 | 1.1 | 1.5 | 0.1500139 | 0 | 0.2 | 914.9067 | 896.9728 | 922.0151 | 10.11821 | 5.631737 | 18.48481 | 56.19271 | 57.95019 | 34.77403 | 574.375 | 1.135185 | 0.9846556 | 0.73445 | 0.7683808 | -13.46061 | 95.81487 | 278.9033 | 291.6814 | 3 | 3.7 | 4.5 | 4.5 | 4.1 | 4.2 | 238 | 224 | 42
2021-08-03 | 50.68 | 8.71 | 1.12 | 1.3 | 3.72 | 634 | 548.5244 | 0.9840278 | 49533.22 | 9.391667 | 943.8613 | 910.3127 | 2194.35 | 297.7991 | 0 | 779 | 645.7628 | 658.3266 | 25485.2 | 250 | 13.27043 | 43.75423 | 917.7898 | 921.3075 | 899.4288 | 895.1464 |  | 922.1268 | 906.0771 |  | 929.0465 | 928.9019 | 0 | 4 | 30.51645 | 561.92 | 534.923 | 21.20098 | 15.06 | 21.11121 | 123 | 7 | 2.447815 | 2.1 | 0.4 | 8.769533 | 68 | 99 | 8152 | 3 | 10 | 8.5 | 0 | 2 | 2 | 2 | 43.33333 | 36.66667 | 0 | 29 | 45 | 46 | 2.4 | 0.6 | 0.25 | 512.3582 | 345.6276 | 316.9869 | 299.2902 | 0 | 10.79 | 10.56 | 7.31 | 1.41 | 7.973295 | 120 | 166 | 55 | 8.2 | 11 | 8.2 | 6.4 | 12 | 12 | 7.5 | 9.8 | 11.2 | 9.9 | 52 | 52 | 104 | 104 | 52 | 52 | 52 | 54 | 52 | 52 | 700 | 0 | 23.61667 | 23.61667 | 0 | 605.85 | 605.85 | 0 | 17 | 54.6744 | 32.55459 | 159.6034 | 41.19708 | 21.52934 | -2.626296 | 219.7036 | 91.39611 | 8.603886 | 0.8593252 | 2.45 | 2.533333 | 1.483333 | 0.1666667 | 0 | 45 | 63741.42 | 4232.958 | 8.220052 | 7.846556 | 425.5008 | 430.6238 | 99.54043 | 2.79 | 0 | 0.8651804 | 39.231 | 10560 | 25 | 25.66667 | 46 | 145 | 23 | 50 | 300 | 2.6 | 2.9 | 2.2 | 0.2 | 4 | 10.08333 | 2.1 | 56.23333 | 148 | 0 | 15 | 16 | 16 | 23 | 10 | 569.133 | 461.2512 | 425.9829 | 430.5471 | 2.539604 | 137.7299 | -197.4045 | 639.1408 | 71.96774 | 0.07107975 | 639.1408 | 17.5 | 11.60775 | 10.01242 | 21.62017 | 19.38501 | 16.0593 | 24.85249 | 195.6288 | 178 | 204 | 295.6147 | 283 | 305 | 297.4799 | 291 | 302 | 299.2288 | 295 | 302 | 2.35864 | 1.2 | 2.8 | 2.437319 | 1.1 | 3.1 | 1.288123 | 0.7 | 1.6 | 0.1521343 | 0 | 0.2 | 915.7603 | 844.8669 | 925.3387 | 11.27791 | 5.769653 | 37.78945 | 55.91515 | 57.15906 | 34.64433 | 615.546875 | 1.127039 | 0.9740406 | 0.7310502 | 0.8043342 | 8.490856 | 68.81353 | 280.1613 | 285.8944 | 3 | 3 | 4.4 | 4.6 | 4.1 | 4.2 | 248 | 223 | 41
2021-08-04 | 49.87 | 8.62 | 1.13 | 1.38 | 3.6 | 637 | 571.4128 | 1 | 50298.56 | 9.633333 | 947.3745 | 910.0383 | 2240.711 | 301.2987 | 0 | 860 | 653.5404 | 665.7279 | 25711.4 | 250 | 14.7828 | 46.64693 | 921.0681 | 924.0422 | 896.7824 | 893.0885 |  | 921.014 | 904.2343 |  | 931.0636 | 929.8112 | 0 | 4 | 30.26171875 | 564.56 | 639.42 | 17.43 | 15.32 | 20.73408 | 69 | 4 | 3.156907 | 2 | 0.2 | 6.437947 | 62 | 96 | 8152 | 5 | 15 | 6 | 0 | 2 | 2 | 2 | 41.33333 | 38 | 0 | 28 | 43 | 46 | 2.4 | 0.9 | 0.25 | 518.1515 | 349.1287 | 321.1702 | 301.205 | 0 | 10.94 | 10.59 | 8.18 | 2.11 | 7.905519 | 110 | 198 | 45 | 8 | 11 | 8.2 | 6.8 | 12 | 12 | 7.8 | 9.8 | 11.2 | 9.8 | 58 | 58 | 116 | 116 | 58 | 58 | 58 | 56 | 58 | 58 | 300 | 0 | 24 | 24 | 0 | 594.81 | 594.81 | 0 | 19 | 53.6028 | 32.47165 | 160.5644 | 41.37062 | 21.45946 | -2.666013 | 220.7285 | 91.48572 | 8.514284 | 0.9751941 | 2.866667 | 2.483333 | 1.45 | 0.1666667 | 0 | 80 | 64051.96 | 4246.527 | 7.857308 | 7.88316 | 424.8635 | 427.5754 | 99.51965 | 3.127 | 0 | 0.8970374 | 45.954 | 9950 | 25 | 26 | 46.66667 | 184 | 22 | 215 | 300 | 3.4 | 3 | 1.8 | 0.2 | 4 | 9 | 1.2 | 56.8 | 146 | 0 | 16 | 16 | 16 | 21 | 11 | 573.6699 | 460.9686 | 425.1217 | 429.2003 | 2.721723 | 140.2589 | -190.0831 | 638.6021 | 99.29032 | 0.1033378 | 638.6021 | 17.5 | 12.60001 | 9.850028 | 22.45004 | 18.57472 | 15.2163 | 24.28184 | 194.3802 | 176 | 228 | 295.662 | 290 | 363 | 297.378 | 293 | 301 | 299.3237 | 292 | 314 | 3.151596 | 2.1 | 5.8 | 2.497451 | 1.9 | 4.6 | 1.454413 | 1.1 | 1.9 | 0.1692951 | 0 | 0.2 | 915.7968 | 889.5587 | 923.5127 | 12.96958 | 4.970749 | 24.22282 | 56.3065 | 58.13176 | 34.67027 | 588.4375 | 1.191294 | 0.9735554 | 0.7290086 | 0.8838435 | 47.68873 | 58.91001 | 278.0483 | 253.4509 | 3 | 3.1 | 4.5 | 4.5 | 4.1 | 4.2 | 245 | 228 | 41
2021-08-05 | 49.27 | 8.7 | 1.18 | 1.41 | 3.56 | 632 | 543.4452 | 1 | 50253.89 | 9.583333 | 944.0078 | 910.1397 | 2252.531 | 297.8451 | 416.6667 | 791 | 650.4573 | 635.5622 | 25032.8 | 250 | 14.49585 | 45.82744 | 921.8737 | 922.6833 | 897.6489 | 893.5587 |  | 920.8791 | 904.1946 |  | 932.3159 | 930.1179 | 0 | 4 | 30.02051 | 560.16 | 296.227 | 4.688449 | 15.45 | 19.33051 | 46 | 3 | 3.052124 | 2.1 | 0.2 | 6.125537 | 54 | 210 | 8152 | 8 | 18 | 10 | 0 | 2 | 2 | 2 | 44 | 39.33333 | 0 | 27 | 44 | 51 | 2.3 | 1.1 | 0.75 | 511.9929 | 350.3551 | 316.9092 | 315.4928 | 0 | 10.89 | 10.6 | 7.69 | 1.56 | 7.767613 | 120 | 171 | 45 | 9.2 | 11.2 | 8.2 | 8 | 11 | 11 | 7.6 | 9 | 12.2 | 9.4 | 58 | 58 | 116 | 116 | 58 | 58 | 58 | 58 | 58 | 58 | 300 | 0 | 24 | 24 | 0 | 709.43 | 709.43 | 0 | 21 | 55.0152 | 32.9789 | 159.4832 | 40.65108 | 20.56148 | -2.887121 | 217.8087 | 91.88537 | 8.114627 | 0.9207532 | 3.1 | 2.266667 | 1.366667 | 0.1666667 | 0 | 45 | 64059.96 | 4266.142 | 7.978445 | 7.778881 | 426.1334 | 405.1184 | 99.55273 | 15.639 | 0 | 0.8598816 | 42.966 | 12251 | 25 | 23.66667 | 46.33333 | 140 | 25 | 220 | 300 | 3.4 | 2.5 | 1.6 | 0.2 | 6 | 11.5 | 1.6 | 56.04 | 146 | 0 | 14 | 16 | 17 | 21 | 10 | 569.4471 | 461.3276 | 425.2719 | 430.7585 | 2.790648 |  | -179.7173 | 637.2749 | 121.6129 | 0.1355959 | 637.2749 | 17.5 | 10.27447 | 8.980474 | 19.25495 | 19.4093 | 15.79992 | 24.77468 | 194.4771 | 186 | 202 | 295.8888 | 287 | 309 | 297.2016 | 273 | 312 | 299.3335 | 283 | 309 | 3.093032 | 2.4 | 4.1 | 2.259021 | 1.8 | 2.7 | 1.367588 | 1.1 | 1.8 | 0.1712315 | 0.1 | 0.2 | 916.0131 | 900.3121 | 922.8383 | 12.62487 | 6.981346 | 20.81314 | 56.18682 | 58.52084 | 35.6689 | 493.90625 | 1.211831 | 0.9740135 | 0.7125432 | 0.8034322 | 59.28706 | 70.5408 | 265.8348 | 258.4675 | 3 | 3 | 4.5 | 4.6 | 4.1 | 4.2 | 266 | 256 | 71
2021-08-06 | 50.63 | 8.92 | 1.11 | 1.32 | 3.3 | 631 | 553.6888 | 1 | 50255.27 | 9.558333 | 936.697 | 912.3348 | 2271.045 | 296.0038 | 0 | 852 | 652.3219 | 666.3656 | 26314.6 | 250 | 12.90129 | 41.15017 | 922.535 | 923.5277 | 900.4847 | 896.2848 |  | 923.2331 | 907.9437 |  | 931.2247 | 929.1866 | 0 | 4 | 29.97428 | 559.28 | 374.4 | 19.18669 | 15.62 | 18.73527 | 36 | 2 | 3.088648 | 2.1 | 0.1 | 6.43422 | 80 | 207 | 8152 | 9 | 22 | 9.416667 | 0 | 2 | 2 | 2 | 45.66667 | 41.33333 | 124.15 | 28 | 45 | 55 | 2.4 | 2.9 | 1 | 493.5835 | 353.0761 | 314.8438 | 312.9327 | 0 | 10.95 | 10.8 | 8.6 | 2.25 | 7.721455 | 114 | 160 | 50 | 9.2 | 11.2 | 8.2 | 8 | 11 | 11 | 7.6 | 9 | 12.2 | 9.4 | 58 | 58 | 116 | 116 | 58 | 58 | 58 | 58 | 58 | 58 | 400 | 0 | 24 | 24 | 0 | 665.47 | 665.47 | 1 | 19 | 56.2188 | 32.61183 | 159.8703 | 40.71205 | 20.5504 | -2.713865 | 218.4189 | 91.83379 | 8.166208 | 0.92367 | 2.4 | 2.9 | 1.266667 | 0.1833333 | 0 | 40 | 64103.94 | 4278.45 | 8.187689 | 7.800674 | 425.3125 | 410.0761 | 99.5604 | 10.76 | 0 | 0.8774783 | 42.966 | 11060 | 25 | 23.33333 | 44.66667 | 132 | 25 | 218 | 300 | 2.6 | 5 | 1.3 | 0.2 | 8 | 10.3 | 2 | 55.7 | 146 | 0 | 15 | 18 | 18 | 21 | 12 | 570.0429 | 461.2446 | 425.8119 | 430.5355 | 3.224037 |  | -176.4415 | 636.2246 | 142.9355 | 0.1678539 | 636.2246 | 17.5 | 12.26148 | 9.372958 | 21.63443 | 19.51 | 15.74803 | 25.55285 | 195.6884 | 180 | 199 | 294.3359 | 282 | 303 | 297.7871 | 293 | 301 | 299.3936 | 290 | 304 | 2.309964 | 1.8 | 2.8 | 3.171291 | 1.8 | 7.2 | 1.229014 | 1 | 1.4 | 0.1667211 | 0 | 0.2 | 917.4851 | 901.2894 | 921.6482 | 11.30925 | 6.380623 | 20.0294 | 56.05546 | 58.31333 | 35.02043 | 600.46875 | 1.155795 | 1.004775 | 0.7057229 | 0.7816292 | 46.94672 | 77.28625 | 259.6828 | 273.3953 | 3 | 3 | 4.5 | 4.6 | 4.1 | 4.1 | 302 | 280 | 90
2021-08-07 | 51.14 | 8.64 | 1.15 | 1.24 | 3.7 | 103 | 73.2868 | 0.2055556 |  | 9.5 | 874.8515 | 849.8422 | 1525.608 | 239.6786 | 0 | 570 | 236.1825 | 387.4755 | 8746.4 |  | 6.182536 | 12.2641 | [10 empty] | 0 | 4 | 27.53273 | 94.64 | 183 | 25.65 | 15.92 | 18.45751 | 48 | 3.5 | 2.676678 | 1.9 | 0.2 | 16.218 | 72 | 190 | 8214 | 10 | 22 | 0 | 8 | 2 | 2 | 2 | 47 | 38 | 0 | 28 | 47 | 47 | 2.5 | 0.8 | 0.25 | 339.3918 | 252.4365 | 216.4778 | 216.6585 | 0 | 10.82 | 10.82 | 7.4 | 1.3 | 7.542918 | [23 empty] | 500 | 0 | 4.933333 | 4.933333 | 0 | 311.02 | 311.02 | 0 | 9 | 26.2668 | 27.45365 | 67.79504 | 20.6653 | 24.27478 | 12.84919 | 125.5843 | 70.43901 | 29.56099 | 0.7398522 | 2.4 | 4.2 | 1.3 | 0.2 | 0 | 52 | 39507.27 | 2612.532 | 6.635289 | 4.485154 | 366.1507 | 750.1035 | 98.98089 | 24.601 | 0 | 0.7115223 | 18.315 | 0 | 25 | 24 | 46 | 136 | 22 | 209 | 295 | 2.4 | 4.2 | 1.3 | 0.2 | 12 | 9.5 | 4.9 | 56 | 146 | 0 | 21 | 28 | 11 | 0 | 0 | 106.6659 | 426.4153 | 400.9814 | 419.6896 | 0.8415622 | 63.18943 | -25.45329 | 631.7294 | -363.7419 | -0.5943324 | 631.7294 | 10 | 0.8873008 | 3.921582 | 4.808883 | 19.64085 | 15.28115 | 26.91461 | 154.9777 | -20 | 228 | 4.926955 | -20 | 300 | 128.4106 | -20 | 302 | 245.5106 | -291 | 322 | 1.460372 | 0.2 | 9.400001 | 0.6554028 | 0 | 45.1 | 1.1006 | 0 | 16.7 | 0.1321076 | 0 | 9.400001 | 647.1772 | 479.7634 | 937.0161 | 22.28824 | 3.106903 | 55.97248 | 38.73447 | 56.79592 | 33.84024 | 4012.890625 | 1.965441 | 0.1742586 | 0.6116676 | 1.064042 | 51.08667 | -220.4839 | 97.72741 | 309.9522 | 3 | 3 | 4.5 | 4.5 | 4.1 | 4.1
2021-08-08 | 0 | 0 | 0 | 0 | 0 | 159 | 176.3896 | 0.2881944 | 39545.39 | 9.766667 | 854.5518 | 926.9754 | 1988.397 | 257.7684 | 0 | 768 | 302.1254 | 632.7272 | 0 | 250 | 9.149346 | 22.15921 | [10 empty] | 0 | 4 | 28.61634 | 143.92 | 472 | 25.65 | 15.79 | 17.86234 | 30 | 2 | 1.991937 |  |  | 9.303674 | 63 | 135 | 8376 | 12 | 24 | 0 | 17 | 2 | 2 | 2 | 50 | 43 | 0 | 28 | 57 | 57 | 2.5 | 2.3 | 1 | 334.5429 | 268.7662 | 206.483 | 208.0736 | 0 | 10.75 | 10.75 | 10.69 | 1.36 | 7.611243 | [13 empty] | 6 | 6 | 12 | 12 | 6 | 6 | 6 | 6 | 6 | 6 | 500 | 6.916667 | 0 | 6.916667 | 0 | 0 | 0 | 0 | 0 | 52.3896 | 26.30102 | 49.65884 |  | 8.024097 | -6.304633 | 51.3783 | 96.65333 | 3.346674 | 0.8287243 | 2.8 | 3.2 | 4.8 | 0.8 | 0 | 32 | 55967.55 | 3174.527 | 7.436435 | 1.834939 | 404.7815 | 2771.729 | 96.67471 | 0.15 | 0 | 1.109369 | 18.315 | 0 | 25 | 32 | 12 | 118 | 19 | 198 | 275 | 2.8 | 3.2 | 4.8 | 0.8 | 12 | 8 | 4.9 | 56.4 | 146 | 0 | 21 | 28 | 11 | 0 | 0 | 99.16234 | 422.0801 | 376.4497 | 386.4115 | 1.980234 | 73.53149 | -71.10151 | 628.1641 | -814.4194 | -1.27388 | 628.1641 | 10 | 2.098959 | 4.413305 | 6.512264 | 20.08835 | 15.51459 | 26.22724 | 104.4617 | -20 | 223 | 89.77874 | -20 | 324 | 251.3778 | -20 | 303 | 75.15934 | -326 | 313 | 1.864999 | 0.2 | 44.2 | 1.914481 | 0 | 35.6 | 2.51581 | 0 | 7.7 | 0.2669815 | 0 | 2 | 652.9434 | 463.1412 | 955.1039 | 18.6924 | 6.721539 | 44.97086 | 45.6833 | 58.57271 | 33.82726 | 4013.4375 | 0.7179058 | 0.4818232 | 1.235811 | 0.7387667 | 23.26194 | -68.12776 | 301.9895 | 183.1524 | 3.2 | 3.2 | 4 | 4 | 4 | 4 | 381 | 322 | 267
2021-08-09 | 50.48 | 9.37 | 1.18 | 1.19 | 3.38 | 575 | 461.7496 | 0.9972222 | 45854.41 | 9.695833 | 851.079 | 912.3649 | 2247.064 | 284.251 | 0 | 756 | 604.3103 | 607.1662 | 45390.8 | 250 | 6.742012 | 27.28334 | 913.3721 | 905.857 | 904.9552 | 916.8903 |  | 913.8483 | 919.2662 |  | 910.1486 | 911.2726 | 0 | 4 | 27.52939 | 510 | 539 | 25.65 | 15.98 | 17.5846 | 78 | 6 | 2.291068 | 0.8 | 0.2 | 5.791078 | 55 | 135 | 8376 | 13 | 27 | 8 | 0 | 2 | 2 | 2 | 51 | 46 | 0 | 27 | 41 | 46 | 2.3 | 3.2 | 1.5 | 445.6344 | 343.6275 | 303.5237 | 298.2813 | 0 | 10.99 | 10.23 | 7.82 | 2.04 | 7.738106 | 120 | 85 | 44 | 8.6 | 10 | 8 | 7 |  | 12 | 8 | 10 | 12.2 | 9.8 | 70 | 26 | 116 | 116 | 52 | 55 | 58 | 58 | 58 | 58 | 500 | 23.93333 | 0 | 23.93333 | 380.9 | 212.54 | 593.44 | 0 | 18 | 66.3096 | 33.53525 | 152.6842 | 33.85435 | 14.78061 | -2.427538 | 198.8916 | 93.78904 | 6.210959 | 0.7632708 | 2.65 | 2.966667 | 2.65 | 0.2666667 | 1 | 38 | 60926.92 | 3995.364 | 6.970537 | 7.103271 | 426.8272 | 424.749 | 99.45402 | 27.22277 | 0 | 0.8030428 | 1.282230528 | 10190 | 25 | 20.33333 | 41.66667 | 136 | 21 | 212 | 295 | 3.6 | 3.9 | 3.2 | 0.5 | 17 | 13.5 | 8.2 | 57.03333 | 146 | 0 | 16 | 18 | 15 | 19 | 0 | 456.5281 | 452.7224 | 415.3367 | 424.1553 | 2.58915 | 131.2776 | -187.131 | 621.2763 | -849.0968 | -1.2444 | 621.2763 | 10 | 3.374847 | 7.986394 | 11.36124 | 19.8984 | 15.54053 | 26.8757 | 195.7106 | 190 | 205 | 295.2007 | 276 | 307 | 278.2032 | -20 | 317 | 299.2701 | 276 | 309 | 2.349104 | 1.8 | 3 | 2.691365 | 2 | 3.8 | 2.508107 | 0 | 11.8 | 0.2390347 | 0.1 | 0.6 | 912.4942 | 895.3588 | 924.4427 | 5.596095 | 1.884529 | 10.89121 | 56.63838 | 58.68943 | 35.69484 | 1122.96875 | 1.356551 | 0.9793445 | 1.327969 | 0.8652767 | 176.8793 | -53.10052 | 438.0247 | 312.2984 | 2.8 | 3 | 3.8 | 3.9 | 4.1 | 4.3 | 372 | 343 | 234
2021-08-10 | 50.38 | 9.92 | 1.25 | 1.05 | 3.56 | 575 | 492.4484 | 0.9743056 | 46893.39 | 9.458333 | 870.8669 | 909.6516 | 2160.462 | 286.413 | 42.7655 | 773 | 592.6087 | 624.8423 | -19453.2 | 250 | 10.402 | 43.37896 | 915.6571 | 912.7953 | 894.919 | 907.0026 |  | 915.4558 | 912.0799 |  | 920.071 | 919.1138 | 5.585 | 4 | 28.30869 | 515.585 | 458 | 25.65 | 15 | 16.36706 | 50 | 3 | 1.96764 | 1.6 | 0.2 | 8.951513 | 48 | 167 | 8376 | 15 | 31 | 7 | 0 | 2 | 2 | 2 | 45.66667 | 40.33333 | 0 | 27 | 46 | 76 | 2.4 | 2.2 | 1 | 449.3753 | 342.3541 | 304.9718 | 303.324 | 0 | 10.45 | 10 | 7.49 | 1.93 | 7.649821 | 129 | 169 | 32 | 7 |  | 10 | 7.4 | 7.8 | 12 | 8 | 10.6 | 12 | 9.6 | 62 | 36 | 120 | 120 | 58 | 58 | 58 | 58 | 58 | 58 | 500 | 20.88333 | 2.5 | 23.38333 | 480.61 | 37.11 | 517.72 | 0 | 16 | 66.7284 | 32.80978 | 153.9192 | 34.22364 | 14.68928 | -3.314156 | 199.518 | 94.2987 | 5.701303 | 0.774847 | 2.075 | 2.275 | 2.3 | 0.2 | -1 | 45 | 61303.09 | 4113.755 | 7.217297 | 7.125642 | 424.088 | 386.268 | 99.52247 | #VALUE! | 0 | 0.856432 |  | 21840 | 25 | 19 | 48 | 170 | 22 | 210 | 290 | 2.3 | 2.5 | 2.6 | 0.2 | 19 | 9.666667 | 5.4 | 55.9 | 148 | 0 | 15 | 16 | 16 | 15 | 0 | 503.653 | 453.3528 | 416.3989 | 423.7787 | 2.734854 | 131.2133 | -181.9902 | 617.6845 | -883.7742 | -1.237836 | 618.3463 | 10 | 5.713976 | 8.85102 | 14.565 | 20.01232 | 16.0593 | 25.8641 | 196.4323 | 190 | 206 | 295.8894 | 276 | 320 | 295.7042 | 191 | 325 | 299.3625 | 278 | 315 | 1.956205 | 0.8 | 2.5 | 2.129314 | 0.7 | 2.8 | 2.097988 | 0.6 | 2.8 | 0.1651007 | 0 | 0.2 | 912.8196 | 850.8198 | 920.6323 | 7.228163 | 3.004074 | 24.48058 | 55.45643 | 56.79592 | 34.1904 | 605.234375 | 1.209209 | 0.9162238 | 1.335828 | 0.7572196 | 115.0454 | -35.49595 | 460.0086 | 274.4261 | 2.8 | 3.6 | 3.8 | 3.9 | 4.1 | 4.3 | 253 | 240 | 60
2021-08-11 | 49.12 | 9.71 | 1.49 | 1.04 | 3.44 | 628 | 546.9432 | 1 | 50205.21 | 9.358333 | 908.4308 | 911.7829 | 2185.873 | 295.3807 | 208.3333 | 826 | 633.1427 | 714.5006 | 0 | 250 | 15.15115 | 50.82191 | 929.6863 | 918.0078 | 883.4127 | 911.416 |  | 914.5257 | 913.6486 |  | 931.1342 | 931.0988 | 5.585 | 4 | 30.01074 | 562.225 | 457 | 25.65 | 15.27 | 15.75861 | 109 | 6 | 1.871092 | 0.9 | 0.1 | 4.683668 | 38 | 166 | 8376 | 16 | 34 | 4.5 | 0 | 2 | 2 | 2 | 43.66667 | 37.33333 | 235.5 | 28 | 57 | 64 | 2.3 | 2.4 | 1 | 482.3133 | 355.4367 | 314.6661 | 313.3564 | 0 | 10.6 | 10.48 | 7.79 | 1.65 | 7.688976 | 120 | 170 | 45 | 8.6 | 10.8 | 8.2 | 8 | 11 | 11 | 8.4 | 10 | 13 | 9.8 | 59 | 58 | 116 | 116 | 58 | 58 | 58 | 58 | 58 | 58 | 700 | 0 | 24 | 24 | 382.91 | 0 | 382.91 | 0 | 11 | 58.0332 | 32.68151 | 159.3421 | 39.55846 | 19.72776 | -2.564493 | 216.0638 | 92.05639 | 7.943612 | 0.8358532 | 2.15 | 2.016667 | 2.616667 | 0.15 | 0 | 42 | 63281.3 | 4233.552 | 7.995511 | 7.716565 | 424.8839 | 444.2233 | 99.51072 | #VALUE! | 0 | 0.8709287 | 3.245953 | 9860 | 25 | 20 | 48.66667 | 150 | 22 | 220 | 285 | 2.4 | 2.1 | 3.8 | 0.2 | 22 | 9.166667 | 6.9 | 56.1 | 146 | 0 | 17 | 17 | 16 | 20 | 10 | 561.8651 | 460.31 | 425.1353 | 428.6402 | 3.117973 | 147.9411 | -189.3559 | 618.7773 | -865.4516 | -1.205578 | 619.9606 | 10 | 8.197292 | 12.1841 | 20.38139 | 20.15012 | 14.87909 | 26.81087 | 196.0371 | 188 | 209 | 296.0953 | 281 | 310 | 284.152 | -20 | 310 | 299.3735 | 287 | 311 | 2.175396 | 1.9 | 2.7 | 1.99937 | 1.6 | 2.3 | 2.310652 | 0 | 6.9 | 0.1343356 | 0 | 0.2 | 917.2656 | 904.8942 | 923.343 | 11.23391 | 8.380775 | 18.02522 | 55.84475 | 57.47033 | 35.02043 | 620.390625 | 1.198192 | 0.8668477 | 1.23246 | 0.7062374 | 115.2679 | 92.85669 | 494.2327 | 269.9457 | 3 | 3 | 3.8 | 3.9 | 4.2 | 4.2 | 252 | 257 | 63
2021-08-12 | 49.42 | 10.23 | 1.31 | 1.06 | 3.52 | 626 | 552.7988 | 1 | 50168.05 | 9.683333 | 916.0079 | 910.8111 | 2168.829 | 296.3287 | 166.6667 | 827 | 635.4998 | 713.1767 | 0 | 240 | 15.69404 | 52.32336 | 931.0527 | 917.4546 | 883.4316 | 907.2309 |  | 914.4126 | 911.2843 |  | 931.2491 | 931.1397 | 5.585 | 4 | 30.02051 | 560.465 | 484 | 25.65 | 15.14 | 14.91918 | 46 | 3 | 2.022774 | 1.2 | 0.2 | 16.218 | 59 | 104 | 8376 | 17 | 37 | 7.5 | 0 | 2 | 2 | 2 | 43.66667 | 39.66667 | 0 | 29 | 58 | 59 | 2.3 | 1.2 | 0.25 | 493.7864 | 357.2112 | 317.0218 | 313.9098 | 0 | 10.53 | 9.94 | 7.63 | 2.9 | 7.824123 | 160 | 172 | 48 | 9 | 11 | 8.2 | 8.2 | 11 | 11 | 8.4 | 10.2 | 12.8 | 9.8 | 66 | 46 | 120 | 120 | 58 | 58 | 58 | 58 | 58 | 58 | 700 | 0 | 24 | 24 | 38.12 | 322.22 | 360.34 | 0 | 11 | 59.4588 | 33.05187 | 159.5653 | 39.75176 | 19.66331 | -2.781199 | 216.1991 | 92.19141 | 7.808595 | 0.8364084 | 3.45 | 1.9 | 2.583333 | 0.1333333 | 0 | 55 | 63331.28 | 4228.11 | 8.101157 | 7.721398 | 425.1006 | 454.2532 | 99.50708 | 5.488953 | 0 | 0.8830652 | 7.857 | 10100 | 25 | 19 | 47.33333 | 145 | 22 | 214 | 300 | 4.5 | 2 | 2.9 | 0.2 | 23 | 9.333333 | 6.3 | 56.46667 | 146 | 0 | 15 | 14 | 16 | 19 | 8 | 564.056 | 460.9987 | 424.8511 | 430.0718 | 3.274053 |  | -186.5557 | 619.4692 | -849.129 | -1.17332 | 621.0741 | 10 | 6.11818 | 12.7818 | 18.89998 | 20.08376 | 14.41219 | 29.02861 | 193.8181 | 185 | 205 | 295.9646 | 285 | 307 | 283.8237 | -20 | 315 | 299.2794 | 286 | 307 | 3.598112 | 2.2 | 4.9 | 1.935022 | 1.6 | 2.1 | 2.555663 | 0 | 9 | 0.1447157 | 0.1 | 0.2 | 916.5082 | 898.4643 | 922.877 | 12.07257 | 9.106537 | 18.02522 | 56.06057 | 57.79456 | 34.8648 | 681.5625 | 1.286619 | 0.8061201 | 1.207319 | 0.7021208 | 109.369 | 116.8793 | 493.8774 | 270.2094 | 3 | 3 | 3.6 | 3.9 | 4.1 | 4.2 | 254 | 236 | 70
2021-08-13 | 49.21 | 10.11 | 1.35 | 1.13 | 3.4 | 626 | 556.9324 | 1 | 50086.9 | 9.716667 | 917.2061 | 912.5817 | 2188.423 | 294.4783 | 83.33333 | 912 | 642.0346 | 728.1944 | 44636.8 | 250 | 14.08561 | 45.49381 | 929.598 | 919.522 | 889.1378 | 906.8071 |  | 918.1404 | 912.2852 |  | 931.9515 | 931.7324 | 5.585 | 4 | 30.06738 | 560.465 | 376 | 25.59147 | 15.92 | 14.28435 | 56 | 3 | 2.358501 | 1.2 | 0.3 | 16.218 | 55 | 162 | 8376 | 19 | 41 | 8 | 0 | 2 | 2 | 2 | 44 | 39.66667 | 0 | 29 | 56 | 57 | 2.4 | 0.8 | 0.25 | 496.0501 | 353.8739 | 315.9481 | 311.0267 | 0 | 10.62 | 9.9 | 7.08 | 7.5 | 7.841532 | 115 | 172 | 50 | 9 | 11 | 8 | 7.8 | 11 | 11 | 8.2 | 10 | 12.6 | 10 | 59 | 58 | 116 | 116 | 56 | 56 | 56 | 56 | 56 | 56 | 700 | 0 | 24 | 24 | 0 | 449.73 | 449.73 | 0 | 14 | 70.2024 | 32.64559 | 159.2808 | 39.81716 | 19.74882 | -2.689089 | 216.1577 | 92.10774 | 7.892265 | 0.8202834 | 2.7 | 1.883333 | 2.6 | 0.1333333 | 0 | 59 | 63366.25 | 4245.718 | 8.228179 | 7.719917 | 425.6172 | 457.276 | 99.51251 | 4.11 | 0 | 0.8896684 | 15.327 | 10180 | 25 | 28.66667 | 47.33333 | 143 | 23 | 220 | 290 | 2.9 | 2 | 2.9 | 0.2 | 24 | 11 | 5.3 | 55.96667 | 146 | 0 | 17 | 17 | 16 | 22 | 9 | 565.002 | 461.3843 | 425.4966 | 431.5417 | 3.227384 |  | -179.478 | 620.0401 | -832.8065 | -1.141062 | 621.9929 | 10 | 7.29447 | 13.33908 | 20.63355 | 20.27726 | 15.43678 | 26.6293 | 195.1448 | 180 | 209 | 296.7455 | 282 | 302 | 295.3522 | 283 | 308 | 299.2125 | 280 | 306 | 2.651392 | 2 | 3.4 | 1.846889 | 1.6 | 2.1 | 2.551689 | 2 | 3.2 | 0.1217998 | 0 | 0.2 | 918.0845 | 906.4583 | 922.859 | 11.07888 | 7.209511 | 16.96786 | 55.80492 | 57.05531 | 34.2293 | 730.9375 | 1.2147 | 0.7942596 | 1.139182 | 0.6972851 | 63.02159 | 132.0838 | 484.5102 | 273.6767 | 3 | 3 | 3.6 | 3.8 | 4.2 | 4.2 | 259 | 248 | 60
2021-08-14 | 48.71 | 9.65 | 1.28 | 1.03 | 3.7 | 630 | 565.2056 | 1 | 50105.67 | 9.625 | 928.7887 | 907.6563 | 2164.737 | 294.4856 | 125 | 883 | 648.4732 | 734.9638 | 27973.4 | 250 | 18.20201 | 57.82212 | 930.4881 | 920.2845 | 881.5623 | 897.8859 |  | 913.6903 | 902.0269 |  | 933.2215 | 931.6909 | 5.585 | 4 | 30.22201 | 563.985 | 512.603 | 25.49 | 15.93 | 13.92728 | 69 | 6 | 2.298498 | 1 | 0.3 | 5.338922 | 47 | 160 | 8376 | 20 | 44 | 6.166667 | 0 | 2 | 2 | 2 | 42.33333 | 38.66667 | 0 | 28 | 55 | 56 | 2.2 | 0.6 | 0.25 | 500.1931 | 352.3732 | 316.5908 | 313.7583 | 0 | 10.69 | 10.46 | 7.61 | 4.1 | 7.653669 | 120 | 175 | 50 | 8.6 | 10.8 | 8.2 | 8 | 11 | 11 | 8.4 | 10 | 13 | 9.8 | 59 | 58 | 116 | 116 | 58 | 58 | 58 | 58 | 58 | 58 | 700 | 0 | 24 | 24 | 0 | 201.13 | 201.13 | 0 | 6 | 66.0756 | 32.42144 | 161.0933 | 41.43637 | 21.31644 | -2.484019 | 221.3621 | 91.49248 | 8.507521 | 0.8108518 | 2.283333 | 1.966667 | 2.316667 | 0.1333333 | 0 | 50 | 63439.22 | 4218.046 | 8.562595 | 7.905788 | 425.3641 | 492.0992 | 99.49874 | 1.54 | 0 | 0.8971517 | 22.797 | 10410 | 51 | 20 | 48 | 140 | 23 | 245 | 285 | 2.5 | 2.1 | 2.6 | 0.2 | 25 | 9 | 4.3 | 55.4 | 146 | 0 | 18 | 17 | 16 | 20 | 12 | 575.8771 | 461.8997 | 425.3352 | 430.988 | 3.473355 | 149.2761 | -179.5369 | 620.8407 | -812.4839 | -1.108804 | 623.0856 | 10 | 9.553116 | 14.22738 | 23.7805 | 20.13618 | 15.00879 | 25.43611 | 195.8787 | 183 | 204 | 296.3362 | 284 | 312 | 295.7608 | 285 | 308 | 299.3411 | 292 | 317 | 2.253344 | 1.8 | 2.8 | 1.980699 | 1.7 | 2.2 | 2.297807 | 1.8 | 2.8 | 0.1335197 | 0.1 | 0.2 | 914.2437 | 899.5209 | 922.8171 | 15.37552 | 8.366135 | 20.91795 | 55.62497 | 57.37954 | 34.51463 | 708.828125 | 1.165976 | 0.8012248 | 1.022988 | 0.6967537 | 42.29066 | 142.0816 | 428.688 | 274.5391 | 3 | 3 | 3.6 | 3.8 | 4.2 | 4.2 | 251 | 215 | 40
2021-08-15 | 49.32 | 9.53 | 1.25 | 0.91 | 3.32 | 631 | 570.1368 | 1 | 49977.05 | 9.575 | 930.0745 | 901.0302 | 2095.66 | 294.6569 | 333.3333 | 840 | 636.9376 | 707.1327 | 0 | 250 | 17.24643 | 57.03173 | 925.0515 | 913.464 | 869.7652 | 897.5518 |  | 902.3256 | 898.0232 |  | 929.2734 | 927.782 | 5.585 | 4 | 30.22428 | 564.865 | 513.397 | 25.49 | 15.34 | 13.1101 | 45 | 3 | 2.121511 | 1.4 | 0.2 | 5.438607 | 39 | 159 | 8376 | 22 | 47 | 7 | 0 | 2 | 2 | 2 | 43.76667 | 40.1 | 0 | 29 | 55 | 57 | 2.2 | 0.4 | 0.25 | 493.9152 | 350.5957 | 316.3643 | 312.8646 | 0 | 10.64 | 10.42 | 7.7 | 2.1 | 7.792889 |  |  |  | 9 | 11 | 8.2 | 8.2 | 11 | 11 | 8.6 | 10.2 | 12.8 | 9.8 | 54 | 59 | 114 | 112 | 50 | 50 | 50 | 50 | 50 | 50 | 700 | 0 | 24 | 24 | 0 | 0 | 0 | 0 | 0 | 69.1368 | 33.00556 | 162.4441 | 42.2689 | 21.70094 | -2.31351 | 224.1005 | 91.34878 | 8.651221 | 0.7818335 | 2.25 | 2.416667 | 2.25 | 0.1666667 | 0 | 64 | 63221.61 | 4191.375 | 8.745741 | 8.003588 | 422.9901 | 506.3472 | 99.49661 | 5.976 | 0 | 0.9035448 | 16.821 | 0 | 51 | 21 | 48 | 150 | 23 | 246 | 291 | 2.5 | 2.8 | 2.5 | 0.2 | 26 | 10.83333 | 5.1 | 55.73333 | 174 | 0 | 17 | 17 | 16 | 19 | 2 | 575.4763 | 461.3682 | 426.9442 | 430.5022 | 4.284983 |  | -178.278 | 621.5967 | -791.1613 | -1.076546 | 624.09 | 10 | 6.527657 | 14.62958 | 21.15724 | 21.09091 | 16.78558 | 27.9392 | 195.8748 | 187 | 206 | 295.6702 | 288 | 302 | 295.8217 | 293 | 299 | 299.4829 | 294 | 316 | 2.22108 | 1.8 | 2.6 | 2.458323 | 1.7 | 3 | 2.226181 | 1.5 | 2.6 | 0.181044 | 0 | 0.3 | 908.192 | 830.6642 | 920.9644 | 16.42485 | 10.47108 | 42.51144 | 55.88048 | 58.24848 | 34.50167 | 775.78125 | 1.137777 | 0.8298689 | 0.9474717 | 0.7039911 | 59.70379 | 80.97544 | 392.3708 | 266.6897 | 3 | 3 | 3.7 | 3.8 | 4.1 | 4.2 | 247 | 253 | 60
2021-08-16 | 49.87 | 8.83 | 1.22 | 1.04 | 3.16 | 628 | 558.72 | 0.9993056 | 49939.97 | 9.541667 | 924.1312 | 903.594 | 2064.878 | 296.3028 | 708.8256 | 911 | 625.7748 | 709.9957 | 0 | 250 | 20.49327 | 67.38833 | 926.8953 | 916.9372 | 867.5795 | 903.891 |  | 904.1629 | 902.0984 |  | 932.8561 | 930.2163 | 5.585 | 4 | 30.12045 | 562.225 | 619.3 | 25.49 | 15.88 | 12.22561 | 56 | 3 | 2.207435 | 1.3 | 0.2 | 5.448545 | 68 | 158 | 8376 | 23 | 50 | 9 | 0 | 2 | 2 | 2 | 44 | 41 | 0 | 24 | 56 | 58 | 2.2 | 1.6 | 0.75 | 492.5664 | 349.0186 | 316.809 | 315.5746 | 0 | 10.51 | 10.16 | 8 | 1.52 | 7.883752 | 48 | 28 | 67 | 9 | 11 | 8 | 7.8 | 11 | 11 | 8.2 | 10 | 12.6 | 10 | 56 | 64 | 116 | 116 | 58 | 58 | 58 | 58 | 59 | 58 | 700 | 0 | 23.98333 | 23.98333 | 0 | 684.05 | 684.05 | 0 | 21 | 62.67 | 33.58274 | 160.9327 | 41.76772 | 21.81984 | -2.599974 | 221.9203 | 91.33929 | 8.660708 | 0.7388843 | 2.4 | 2.516667 | 2.1 | 0.15 | 0 | 63 | 63286.59 | 4192.735 | 7.894917 | 7.925723 | 426.3768 | 513.6245 | 99.42603 | 2.506 | 0 | 0.8896815 | 25.785 | 11470 | 51 | 20 | 46.66667 | 150 | 22 | 252 | 288 | 2.6 | 2.7 | 2.2 | 0.2 | 27 | 10.83333 | 3.9 | 56.56667 | 146 | 0 | 16 | 14 | 14 | 22 | 12 | 574.5914 | 462.5603 | 425.7353 | 431.1752 | 4.567398 |  | -178.2502 | 622.07 | -772.8387 | -1.044982 | 624.7776 | 10 | 3.365372 | 14.63644 | 18.00181 | 21.05914 | 15.81288 | 29.02861 | 195.5751 | 192 | 199 | 295.4846 | 290 | 301 | 296.2182 | 293 | 300 | 299.4179 | 294 | 304 | 2.417449 | 2 | 2.9 | 2.52426 | 2.1 | 2.8 | 2.036329 | 1.6 | 2.4 | 0.1636655 | 0 | 0.2 | 910.8382 | 872.0566 | 921.1096 | 16.34575 | 10.91277 | 31.42358 | 56.59738 | 58.76726 | 35.75969 | 676.328125 | 1.14265 | 0.8463301 | 0.8720354 | 0.7061135 | 79.19492 | -77.03039 | 356.4399 | 267.1672 | 3 | 3 | 3.5 | 3.6 | 4.1 | 4.2 | 264 | 236 | 73
2021-08-17 | 51.12 | 8.63 | 1.22 | 1.19 | 3.12 | 631 | 565.7948 | 1 | 49985.16 | 9.616667 | 923.2472 | 905.2637 | 2095.82 | 293.8513 | 666.6667 | 833 | 629.319 | 668.2587 | 15080 | 205 | 18.85459 | 67.43249 | 928.2794 | 912.9893 | 870.0306 | 907.3645 |  | 906.5377 | 906.3809 |  | 929.868 | 928.2507 | 5.585 | 4 | 30.22852 | 564.865 | 263.7 | 25.49 | 15.13 | 11.79395 | 63 | 3 | 2.35817 | 1.2 | 0.3 | 5.37215 | 63 |  | 8377 | 24 | 54 | 8.666667 | 0 | 2 | 2 | 2 | 43.66667 | 41.33333 | 0 | 29 | 60 | 64 | 2.4 | 0.6 | 0.25 | 488.861 | 346.834 | 313.4696 | 313.1415 | 0 | 10.55 | 10.1 | 8.1 | 2.8 | 7.882907 |  |  |  | 3.2 | 4 | 7 | 4.6 | 8 | 7 | 4 | 4.6 | 6 | 3.8 | 63 | 56 | 116 | 116 | 58 | 56 | 56 | 56 | 56 | 56 | 700 | 0 | 24 | 24 | 0 | 436.84 | 436.84 | 0 | 13 | 58.9548 | 34.02365 | 162.2662 | 42.17974 | 21.77692 | -2.048618 | 224.1743 | 91.19957 | 8.800431 | 0.6813916 | 3.366667 | 2.883333 | 1.983333 | 0.1666667 | 0 | 50 | 63346.02 | 4176.432 | 8.487602 | 8.006225 | 424.6396 | 506.1773 | 99.47916 | 5.861 | 0 | 0.8966637 | 31.014 | 11090 | 51 | 19.66667 | 48 | 135 | 25 | 228 | 290 | 3.9 | 3.2 | 2.1 | 0.2 | 28 | 7.75 | 3.2 | 56.7 | 175 | 0 | 15 | 15 | 14 | 23 | 16 | 552.2811 | 462.7167 | 425.0468 | 429.7079 | 2.836989 | 128.4771 | -214.8822 | 622.6484 | -751.5161 | -1.012724 | 625.5424 | 10 | 2.098864 | 14.31943 | 16.4183 | 22.39982 | 17.25247 | 29.35285 | 193.8644 | 188 | 201 | 294.6941 | 288 | 301 | 296.1345 | 282 | 302 | 299.3154 | 296 | 306 | 3.477476 | 2.4 | 5.5 | 2.902083 | 2.3 | 3.8 | 2.019991 | 1.7 | 2.4 | 0.1650521 | 0 | 0.2 | 911.7591 | 876.1937 | 923.1274 | 13.7798 | 10.55089 | 34.60107 | 56.48513 | 58.19661 | 35.3317 | 927.8125 | 1.219183 | 0.9615674 | 0.8239433 | 0.7217079 | 121.8026 | -62.01316 | 325.1668 | 261.314 | 3 | 3.1 | 3.6 | 3.8 | 4.1 | 4.2 | 271 | 228 | 81
2021-08-18 | 50.48 | 8.35 | 1.21 | 1.23 | 2.68 | 593 | 514.0836 | 1 | 48084.68 | 9.541667 | 909.0824 | 906.96 | 2085.739 | 290.9371 | 125 | 821 | 595.3894 | 670.0307 | 163014.8 | 250 | 16.76427 | 54.13889 | 926.0353 | 921.2204 | 887.8055 | 892.0119 |  | 916.3626 | 898.3243 |  | 929.6561 | 928.1074 | 2.793 | 5 | 28.36816 | 529.633 | 378 | 25.49 | 15.08 | 11.40719 | 54 | 3 | 1.901935 | 0.9 | 0.2 | 4.976824 | 55 | 153 | 8377 | 26 | 58 | 7 | 1.333333 | 2 | 2 | 2 | 46 | 43.33333 | 23.92 | 29 | 57 | 61 | 2.4 | 0.8 | 0.25 | 478.9482 | 340.6374 | 308.4709 | 310.527 | 0 | 10.68 | 10.28 | 7.87 | 2.35 | 7.874831 | 60 | 35 | 80 | [10 empty] | 55 | 28 | 112 | 120 | 54 | 54 | 54 | 54 | 54 | 54 | 700 | 5.666667 | 18.33333 | 24 | 0 | 650.99 | 650.99 | 0 | 20 | 51.0936 | 33.03352 | 157.8934 | 37.71761 | 17.13624 | -3.160817 | 209.5865 | 93.33191 | 6.668093 | 0.5953758 | 2.9 | 2.333333 | 1.516667 | 0.1166667 | 0 | 43 | 61772.81 | 4062.889 | 8.351849 | 7.485231 | 424.0242 | 388.2086 | 99.59318 | 5.374 | 0 | 0.8669201 | 36.99 | 11350 | 51 | 18 | 41.66667 | 130 | 23 | 228 | 294 | 3.1 | 2.8 | 1.8 | 0.2 | 29 | 10.75 | 2.4 | 55.40667 |  | 0 | 15 | 18 | 16 | 18 | 0 | 531.9864 | 458.7956 | 423.7465 | 428.7349 | 2.451163 | 130.2771 | -197.7404 | 620.8449 | -768.1935 | -0.9804659 | 623.7327 | 10 | 5.177785 | 10.19488 | 15.37267 | 22.29138 | 16.83747 | 30.13101 | 194.8879 | 191 | 203 | 295.8917 | 284 | 301 | 297.0132 | 293 | 300 | 299.3146 | 286 | 319 | 2.86924 | 2.3 | 3.5 | 2.282858 | 1.8 | 3.1 | 1.497882 | 1.2 | 2 | 0.1090243 | 0 | 0.2 | 912.8007 | 851.1783 | 921.6383 | 14.83495 | 8.203293 | 40.74769 | 55.54168 | 60.79047 | 35.35765 | 640.234375 | 1.224177 | 0.8979692 | 0.7690893 | 0.7020002 | 121.324 | -42.02589 | 297.8125 | 278.9629 | 3 | 3.1 | 3.3 | 3.8 | 4.1 | 4.2 | 315 | 234 | 44
2021-08-19 | 51.14 | 8.3 | 1.21 | 1.09 | 3.2 | 619 | 538.9764 | 1 | 49517.7 | 9.575 | 920.0866 | 908.5038 | 2149.275 | 292.7161 | 625 | 780 | 633.5649 | 638.643 | 25560.6 | 250 | 17.40559 | 62.31998 | 931.4771 | 919.5655 | 882.0123 | 899.0006 |  | 915.1887 | 903.7789 |  | 930.0042 | 928.8334 | 0 | 4 | 29.44140625 | 548.72 | 370 | 29.65525 | 15.94 | 6.853841 | 42 | 3 | 1.793607 |  |  | 13.91809 | 48 | 152 | 8377 | 27 | 61 | 8 | 0 | 2 | 2 | 2 | 42.33333 | 39.66667 | 0 | 29 | 46 | 59 | 2.3 | 0.9 | 0.75 | 489.3362 | 343.3967 | 311.7835 | 313.1567 | 0 | 10.93 | 10.39 | 8.05 | 1.83 | 7.862446 | 50 | 35 | 68 | 9 |  | 8.2 | 8.2 | 11 | 11 | 8.4 | 10.2 | 12.8 | 9.8 | 60 | 45 | 120 | 120 | 60 | 60 | 60 | 60 | 60 | 60 | 700 | 2.833333 | 21.16667 | 24 | 100.3 | 546.45 | 646.75 | 0 | 20 | 61.2264 | 33.38842 | 161.7644 | 41.29382 | 20.68889 | -2.549135 | 221.198 | 91.79931 | 8.200687 | 0.5946844 | 2.266667 | 2.45 | 2.133333 | 0.1666667 | 0 | 47 | 62760.48 | 4144.13 | 8.469974 | 7.899927 | 424.6173 | 494.4463 | 99.49003 | 5.976 | 0 | 0.8707212 | 31.014 | 0 | 51 | 19.66667 | 49.66667 | 132 | 22 | 225 | 280 | 2.4 | 3 | 2.9 | 0.3 | 30 | 9.5 | 3.2 | 55.93333 | 174 | 0 | 15 | 16 | 14 | 23 | 12 | 568.3832 | 461.1655 | 426.1541 | 428.521 | 3.002507 | 129.0727 | -196.99 | 620.7391 | -758.871 | -0.9482079 | 623.4613 | 10 | 7.987551 | 10.78525 | 18.7728 | 21.48274 | 15.12551 | 28.60062 | 195.8363 | 188 | 204 | 295.529 | 269 | 311 | 296.078 | 282 | 314 | 299.1944 | 293 | 303 | 2.243752 | 1.7 | 2.8 | 2.496218 | 2.1 | 3.4 | 2.11472 | 1.3 | 3.1 | 0.1693218 | 0 | 0.3 | 914.2218 | 897.6609 | 922.0475 | 14.16979 | 10.66303 | 17.91963 | 56.16745 | 57.45735 | 36.2655 | 651.171875 | 1.14064 | 0.9791267 | 0.7458865 | 0.7092035 | 76.57086 | 31.18943 | 162.1359 | 242.615 | 3 | 3 | 3.6 | 3.8 | 4 | 4.2 | 227 | 204 | 39
2021-08-20 | 50.87 | 9.16 | 1.25 | 1.02 | 3.12 | 630 | 554.652 | 1 | 50018.24 | 9.516667 | 926.955 | 906.6741 | 2166.398 | 291.8283 | 875 | 819 | 651.3379 | 673.5261 | 25786.8 | 250 | 18.23383 | 67.44043 | 929.2138 | 918.567 | 878.4565 | 898.6595 |  | 913.0861 | 902.0619 |  | 931.0006 | 928.8035 | 0 | 5 | 29.94434 | 559.4 | 590 | 31.5 | 15.27 | 6.040325 | 36 | 4 | 1.917741 | 1.4 | 2.8 | 4.643297 | 85 | 146 | 8378 | 28 | 66 | 7.833333 | 1.833333 | 2 | 2 | 2 | 42.66667 | 39 | 152.05 | 24 | 45 | 47 | 2.4 | 0.9 | 0.25 | 491.7181 | 344.381 | 313.5123 | 311.0172 | 0 | 11 | 10.83 | 8.6 | 1.92 | 7.867596 | 54 | 27 | 72 | 5.8 | 6.8 | 6 | 5.2 | 5 | 6 | 3.4 | 4.8 | 6.6 | 4.4 | 54 | 46 | 92 | 95 | 46 | 46 | 46 | 46 | 46 | 46 | 700 | 0 | 24 | 24 | 0 | 540.09 | 540.09 | 0 | 17 | 62.562 | 33.28747 | 161.4985 | 42.2982 | 21.87222 | -2.447165 | 223.2218 | 91.29787 | 8.702134 | 0.586798 | 2.3 | 2.316667 | 1.983333 | 0.1666667 | 0 | 53 | 63126.32 | 4185.343 | 8.009513 | 7.972207 | 425.7842 | 560.1451 | 99.38415 | 8.311 | 0 | 0.8804 | 36.243 | 12140 | 51 | 20.36667 | 50 | 141 | 25 | 221 | 275 | 2.5 | 2.5 | 2.3 | 0.2 | 31 | 10.16667 | 2.5 | 56.56667 | 174 | 0 | 15 | 16 | 14 | 23 | 13 | 575.6132 | 461.2958 | 425.75 | 428.8167 | 3.640252 | 133.9522 | -196.9712 | 621.2413 | -738.5484 | -0.9159498 | 623.816 | 10 | 12.23712 | 7.229133 | 19.46625 | 21.07964 | 16.21492 | 28.23748 | 195.8482 | 177 | 211 | 295.8626 | 273 | 307 | 296.5995 | 267 | 303 | 299.3015 | 280 | 305 | 2.252734 | 1.8 | 2.5 | 2.302378 | 1.9 | 2.6 | 1.915666 | 1.5 | 2.2 | 0.1798438 | 0 | 0.2 | 912.9155 | 893.5099 | 922.293 | 14.74382 | 8.965279 | 21.29228 | 56.35157 | 57.83347 | 34.72214 | 1264.21875 | 1.131776 | 0.950217 | 0.7239245 | 0.7077461 | 68.64448 | 56.55559 | 209.2242 | 266.9182 | 3 | 3 | 3.6 | 3.7 | 4.1 | 4.2 | 265 | 235 | 15
2021-08-21 | 49.43 | 9.66 | 1.32 | 0.94 | 3.24 | 632 | 568.1984 | 1 | 50000.81 | 9.5 | 941.8628 | 909.0015 | 2180.468 | 292.4131 | 500 | 801 | 662.6414 | 666.2007 | 25786.8 | 250 | 18.96611 | 58.6496 | 928.5392 | 927.0469 | 885.9298 | 893.7854 |  | 917.8253 | 900.8823 |  | 937.1223 | 933.9914 | 0 | 4 | 29.98665 | 560.16 | 578 | 31.5 | 15.31 | 5.475229 | 117 | 6 | 1.916778 | 1.4 | 2.3 | 5.04266 | 77 | 142 | 8378 | 30 | 68 | 7 | 0 | 2 | 2 | 2 | 47 | 40.33333 | 70.51 | 28 | 45 | 46 | 2.5 | 1.6 | 3.25 | 495.2305 | 346.5549 | 314.632 | 311.9641 | 0 | 11.1 | 10.7 | 8.55 | 2.7 | 7.841643 | 120 | 160 | 40 | 8.2 | 10.8 | 8 | 6.8 | 7.4 | 8.8 | 5.8 | 8.4 | 11 | 9 | 72 | 58 | 116 | 116 | 58 | 59 | 58 | 58 | 58 | 98 | 700 | 0 | 24 | 24 | 0 | 325.67 | 325.67 | 0 | 10 | 77.5284 | 32.64249 | 162.1591 | 42.67379 | 21.94241 | -2.183056 | 224.5922 | 91.20212 | 8.797881 | 0.6056422 | 2.183333 | 2.133333 | 1.716667 | 0.1666667 | 0 | 148 | 63525.83 | 4226.889 | 7.642207 | 8.021151 | 424.2218 | 537.6474 | 99.37662 | 2.982 | 0 | 0.8990481 | 31.761 | 0 | 51 | 16 | 48.66667 | 143 | 22 | 216 | 275 | 2.3 | 2.3 | 1.9 | 0.2 | 32 | 10.53333 | 3.1 | 56.63333 | 146 | 0 | 16 | 16 | 17 | 20 | 9 | 578.3318 | 460.6787 | 425.633 | 430.3295 | 3.703306 | 144.7033 | -186.2621 | 621.7948 | -716.2258 | -0.8836918 | 624.237 | 10 | 9.812711 | 11.77427 | 21.58698 | 16.77154 | 14.63269 | 20.17057 | 196.0562 | 192 | 199 | 295.9844 | 291 | 301 | 296.5586 | 292 | 301 | 299.3274 | 294 | 304 | 2.174293 | 1.9 | 2.6 | 2.164344 | 1.8 | 2.5 | 1.75924 | 1.5 | 2 | 0.1895845 | 0.1 | 0.2 | 916.0162 | 898.5465 | 922.0308 | 16.53712 | 11.81986 | 22.08276 | 56.16289 | 58.33927 | 35.08528 | 787.421875 | 1.139726 | 0.8916299 | 0.7297802 | 0.7155668 | 68.43838 | 105.7802 | 239.57 | 287.9209 | 3 | 3 | 3.4 | 3.6 | 4.1 | 4.2 | 277 | 226 | 19
2021-08-22 | 49.69 | 10.29 | 1.46 | 0.93 | 3.14 | 629 | 567.1044 | 1 | 50003.57 | 9.5 | 947.4021 | 912.7807 | 2203.594 | 294.011 | 250 | 801 | 667.6885 | 647.8493 | 25711.4 | 250 | 17.79417 | 51.50475 | 932.7718 | 928.3271 | 888.5919 | 899.665 |  | 920.7732 | 906.555 |  | 938.8398 | 935.8914 | 0 | 4 | 29.85645 | 557.52 | 544 | 31.5 | 15.48 | 4.712056 | 65 | 4 | 2.005398 | 1.2 | 1.7 | 16.218 | 69 | 142 | 8378 | 32 | 71 | 8.166667 | 0 | 2 | 2 | 2 | 46.66667 | 54.66667 | 0 | 27 | 44 | 47 | 2.3 | 0.8 | 0.25 | 503.2809 | 347.7316 | 308.3846 | 314.3097 | 0 | 10.93 | 10.88 | 8.63 | 1.4 | 7.872533 | 152 | 22 | 52 | 10.6 | 11 | 8.2 | 8.2 | 11 | 11 | 8 | 10.2 | 11 | 9.8 | 82 | 58 | 116 | 120 | 58 | 59 | 58 | 58 | 58 | 18 | 700 | 0 | 24 | 24 | 0 | 0 | 0 | 0 | 0 | 69.1044 | 32.53881 | 161.1081 | 42.1707 | 21.78258 | -2.629779 | 222.4316 | 91.38935 | 8.610647 | 0.6292298 | 2.15 | 1.983333 | 1.633333 | 0.2 | 0 | 85 | 63621.3125 | 4224.663 | 8.222872 | 7.943986 | 426.0551 | 540.9983 | 99.42276 | 5.229 | 0 | 0.9015968 | 26.532 | 0 | 51 | 15 | 48.33333 | 138 | 22 | 215 | 275 | 2.4 | 2.2 | 1.8 | 0.2 | 33 | 10.38333 | 3.8 | 56.1 | 146 | 0 | 17 | 15 | 15 | 20 | 14 | 577.7422 | 461.3553 | 425.0874 | 431.4943 | 3.618119 | 143.1757 | -186.9336 | 622.1473 | -696.9032 | -0.8514337 | 624.47 | 12.5 | 10.30253 | 12.2865 | 22.58904 | 16.52983 | 13.50434 | 20.19651 | 195.9024 | 193 | 199 | 296.3188 | 291 | 301 | 296.4404 | 275 | 301 | 299.309 | 296 | 303 | 2.141413 | 1.8 | 2.5 | 1.998426 | 1.8 | 2.3 | 1.915615 | 1.5 | 4.1 | 0.19111 | 0 | 0.2 | 919.3556 | 909.9277 | 926.097 | 15.43542 | 10.13881 | 18.9697 | 55.92745 | 57.35359 | 33.82726 | 726.09375 | 1.148314 | 0.8512874 | 0.7918645 | 0.7150999 | 66.15464 | 136.1337 | 291.362 | 283.9584 | 3 | 3 | 3.4 | 3.8 | 4.1 | 4.2 | 265 | 90 | 15
2021-08-23 | 49.74 | 10.43 | 1.41 | 0.93 | 3.14 | 631 | 557.6232 | 1 | 49833.05 | 9.458333 | 942.1687 | 912.2928 | 2217.363 | 295.0385 | 541.6667 | 749 | 661.8176 | 662.1163 | 25560.6 | 250 | 14.7415 | 50.3122 | 929.5899 | 920.7914 | 888.5178 | 905.2502 |  | 918.3763 | 911.2312 |  | 933.2926 | 931.8357 | 0 | 4 | 29.95801 | 559.28 | 491 | 31.5 | 15.99 | 5.000157 | 72 | 4 | 2.329634 | 1.3 | 2.1 | 5.584564 | 61 | 141 | 8378 | 33 | 74 | 8.5 | 0 | 2 | 2 | 2 | 46.33333 | 41.66667 | 0 | 28 | 44 | 45 | 2.4 | 0.9 | 0.25 | 494.9775 | 349.9843 | 313.7554 | 315.6984 | 0 | 10.87 | 10.71 | 8.46 | 2.35 | 7.879765 | 54 | 23 | 66 | 8.2 | 10.8 | 8.6 | 6.8 | 7.4 | 8.8 | 8.7 | 5.8 | 8.4 | 11 | 81 | 58 | 116 | 119 | 59 | 51 | 58 | 58 | 64 |  | 700 | 0 | 24 | 24 | 0 | 759.73 | 759.73 | 0 | 23 | 62.8932 | 32.57195 | 161.6065 | 42.40216 | 21.81341 | -2.265888 | 223.5562 | 91.2561 | 8.743897 | 0.6601992 | 2.166667 | 3.683333 | 3.05 | 0.2 | 0 | 41 | 63664.55 | 4222.849 | 7.945359 | 7.98415 | 425.3092 | 537.6243 | 99.40351 | 5.434 | 0 | 0.8837135 | 32.508 | 11360 | 51 | 16.66667 | 48.33333 | 210 | 23 | 220 | 276 | 2.5 | 6.4 | 3.4 | 0.2 | 34 | 11.66667 | 3.1 | 56.26667 | 146 | 0 | 17 | 17 | 16 | 22 | 14 | 577.9521 | 461.782 | 425.3599 | 430.7888 | 2.919794 | 149.1998 | -183.8037 | 622.5602 | -675.5806 | -0.8191756 | 624.7746 | 12.5 | 10.4974 | 12.87515 | 23.37254 | 18.16316 | 13.50434 | 22.18626 | 196.3062 | 191 | 201.4711 | 258.0182 | -20 | 296.2811 | 294.4998 | -20 | 297.8061 | 299.2738 | -162 | 303.4469 | 2.263424 | 1.8 | 3.102028 | 6.076053 | 0 | 37.25067 | 3.069876 | 2.4 | 3.990611 | 0.2303692 | 0.1 | 0.905 | 917.9806 | 905.8037 | 923.2651 | 11.79484 | 8.923859 | 15.10712 | 56.19304 | 57.83347 | 34.60542 | 760.390625 | 1.155272 | 1.272612 | 1.060771 | 0.7139283 | 74.56887 | 249.1458 | 517.0092 | 277.588 | 3 | 3 | 3.4 | 3.6 | 4.1 | 4.2 | 274 | 206 | 74
2021-08-24 | 47.97 | 9.65 | 1.37 | 0.93 | 2.96 | 629 | 568.298 | 1 | 49886.48 | 9.533333 | 936.4121 | 912.5467 | 2202.601 | 294.4136 | 833.3333 | 775 | 661.9061 | 649.9592 | 25862.2 | 250 | 15.42148 | 51.4472 | 930.6659 | 916.7942 | 882.6917 | 912.2611 |  | 916.2011 | 916.6664 |  | 932.4575 | 930.5492 | 5.91 | 4 | 30.12988 | 563.43 | 528 | 31.5 | 15.27 | 4.603448 | 59 | 3 | 2.218 | 1 | 2 | 5.42867 | 54 | 140 | 8379 | 34 | 77 | 9 | 0 | 2 | 2 | 2 | 45.66667 | 42.33333 | 0 | 26 | 42 | 53 | 2.3 | 4.1 | 2 | 506.6288 | 349.2735 | 315.526 | 313.9013 | 0 | 10.9 | 10.7 | 8.8 | 3.5 | 7.884658 | 48 | 35 | 73 | 5.8 | 6.8 | 6 | 5.2 | 5 | 6 | 3.4 | 4.8 | 6.6 |  | 84 | 56 | 112 | 112 | 56 | 56 | 56 | 56 | 50 | 98 | 700 | 0 | 24 | 24 | 0 | 422.45 | 422.45 | 0 | 12 | 64.848 | 33.31672 | 162.7829 | 43.64361 | 23.128 | -1.856494 | 227.698 | 90.65802 | 9.341983 | 0.6583554 | 2.25 | 3.133333 | 2.533333 | 0.2 | 0 | 42 | 63659.94 | 4205.446 | 7.677604 | 8.13207 | 425.0446 | 487.5359 | 99.43771 | 12.699 | 0 | 0.9034944 | 19.809 | 0 | 51 | 20 | 48 | 154 | 25 | 220 | 280 | 2.6 | 3.5 | 2.7 | 0.2 | 36 | 10.33333 | 4.7 | 56.86667 | 175 | 0 | 15 | 14 | 15 | 24 | 15 | 580.4266 | 462.082 | 425.5718 | 430.1856 | 2.967336 | 144.3019 | -201.8821 | 622.8472 | -656.2581 | -0.7869176 | 625.2263 | 12.5 | 6.608779 | 14.07425 | 20.68303 | 19.10723 | 15.2163 | 23.0114 | 198.5134 | 192 | 229.5578 | 296.8364 | 287 | 323.4292 | 297.7646 | 282 | 325.2195 | 301.7304 | 295 | 329.4589 | 2.610216 | 2 | 6.458945 | 3.371691 | 2.2 | 7.6435 | 2.859325 | 2.1 | 7.009556 | 0.5450579 | 0.1 | 4.679972 | 918.0545 | 904.8964 | 923.3795 | 11.05934 | 8.078308 | 15.78116 | 56.56715 | 58.14472 | 34.91669 | 801.796875 | 1.167428 | 1.210033 | 0.9636759 | 0.7337574 | 63.28211 | 176.8547 | 441.106 | 298.8502 | 3 | 3 | 3.2 | 3.6 | 4.1 | 4.2 | 268 | 211 | 71
2021-08-25 | 50.19 | 9.88 | 1.36 | 0.89 | 2.3 | 631 | 561.4176 | 1 | 49997.65 | 9.466667 | 936.3547 | 903.4886 | 2209.075 | 294.4558 | 708.3333 | 850 | 662.9913 | 679.5069 | 25560.6 | 250 | 17.11849 | 62.95284 | 919.3774 | 916.2668 | 877.5369 | 894.9328 |  | 911.2222 | 901.5954 |  | 928.6825 | 925.4737 | 5.91 | 5.04 | 30.24967 | 566.23 | 486 | 18.3654 | 15.31 | 4.127423 | 69 | 4 | 2.179289 | 1.3 | 1.4 | 9.081322 | 65 | 138 | 8379 | 35 | 81 | 8.833333 | 0 | 2 | 2 | 2 | 47.33333 | 45 | 0 | 28 | 42 | 47 | 2.4 | 4.3 | 2.5 | 501.4579 | 349.6509 | 314.8918 | 310.7504 | 0 | 10.8 | 10.28 | 8.69 | 2.68 | 7.862168 | 72 | 37 | 70 | 6 | 6.8 | 6 | 6 | 5.2 | 6 | 3.6 | 4.8 | 6.8 | 4.4 | 85 | 58 | 116 | 116 | 56 | 56 | 56 | 56 | 56 | 56 | 700 | 0 | 24 | 24 | 0 | 651.09 | 651.09 | 0 | 20 | 57.3276 | 33.19322 | 161.5224 | 42.59124 | 22.02099 | -1.89302 | 224.2416 | 91.02398 | 8.97602 | 0.6624895 | 2.333333 | 2.416667 | 2.083333 | 0.1666667 | 0 | 55 | 63842.82 | 4244.184 | 7.785963 | 8.00863 | 424.6446 | 467.824 | 99.46895 | 2.623 | 0 | 0.8897268 | 28.026 | 10890 | 51 | 19.66667 | 49.33333 | 180 | 25 | 220 | 285 | 2.5 | 2.5 | 2.3 | 0.2 | 37 | 10.5 | 3.6 | 56.79 | 175 | 0 | 16 | 16 | 15 | 20 | 11 | 578.2888 | 460.2793 | 424.3605 | 428.4069 | 3.002279 | 147.6885 | -195.2458 | 623.1951 | -634.9355 | -0.7546595 | 625.7248 | 12.5 | 6.881754 | 12.41535 | 19.2971 | 17.90748 | 14.12686 | 22.92008 | 195.6523 | 187 | 206 | 295.5216 | 285 | 306 | 296.1388 | 284 | 304 | 299.2418 | 284 | 314 | 2.298819 | 1.9 | 2.6 | 2.396137 | 2 | 2.7 | 2.032647 | 1.6 | 2.5 | 0.1607431 | 0 | 0.2 | 910.0792 | 893.5452 | 921.0651 | 13.44425 | 9.089981 | 19.99663 | 56.35559 | 57.95019 | 34.76105 | 643.75 | 1.173998 | 1.070844 | 0.8439628 | 0.7134109 | 66.1226 | 151.6896 | 356.9149 | 300.6993 | 3 | 3 | 3.2 | 3.6 | 4.2 | 4.2 | 279 | 208 | 90
2021-08-26 | 48.81 | 9.67 | 1.36 | 0.99 | 3 | 630 | 570.4372 | 1 | 49998.31 | 9.545455 | 943.1914 | 911.2545 | 2229.381 | 295.9176 | 416.6667 | 856 | 662.7617 | 685.1125 | 14476.8 | 250 | 15.93485 | 50.35646 | 927.7138 | 924.3143 | 889.1115 | 898.1841 |  | 920.4942 | 907.7091 |  | 934.2642 | 931.3053 | 5.91 | 4 | 30.18815 | 564.31 | 458 | 16.47333 | 15.45 | 3.271259 | 45 | 3.5 | 2.134592 | 1.5 | 1.4 | 5.308488 | 60 | 136 | 8379 | 36 | 84 | 8 | 0 | 2 | 2 | 2 | 47 | 44.33333 | 0 | 27 | 43 | 46 | 2.3 | 1.9 | 0.75 | 511.5624 | 352.5795 | 317.4091 | 312.931 | 0 | 10.95 | 10.56 | 8.31 | 2.53 | 7.730297 | 67 | 36 | 76 | 6 | 6.6 | 5.8 | 6 | 5.2 | 5.8 | 3.6 | 4.8 | 6.6 |  | 67 | 52 | 108 | 104 | 54 | 54 | 54 | 54 | 21 | 14 | 700 | 0 | 24 | 24 | 0 | 618.32 | 618.32 | 0 | 18 | 55.1172 | 32.10271 | 160.9013 | 42.20991 | 21.82546 | -2.268283 | 222.6684 | 91.2169 | 8.783097 | 0.6704872 | 3 | 2.25 | 1.7 | 0.15 | 0 | 50 | 63698.82 | 4235.396 | 7.968685 | 7.952443 | 426.6942 | 472.073 | 99.47803 | 8.729 | 0 | 0.9054559 | 30.267 | 10870 | 51 | 19.66667 | 47.66667 | 150 | 25 | 228 | 278 | 4.4 | 2.5 | 1.8 | 0.2 | 39 | 8.166667 | 3.3 | 56.13333 | 175 | 0 | 18 | 15 | 17 | 23 | 12 | 578.9019 | 461.6318 | 426.3188 | 430.2209 | 3.466959 | 136.4372 | -204.9142 | 623.4735 | -614.6129 | -0.7224014 | 626.1415 | 12.5 | 13.5987 | 12.13861 | 25.73731 | 17.31395 | 12.66134 | 22.69958 | 194.4534 | 186 | 203 | 295.9156 | 277 | 311 | 296.8822 | 288 | 323 | 299.2841 | 293 | 318 | 3.083686 | 1.9 | 5.8 | 2.226649 | 2 | 2.7 | 1.651185 | 1.2 | 2.1 | 0.1577523 | 0 | 0.2 | 917.2902 | 903.8246 | 922.0522 | 13.58058 | 7.62986 | 18.13114 | 55.88569 | 57.72971 | 33.93101 | 780.46875 | 1.242202 | 1.029651 | 0.7837624 | 0.7159038 | 65.85393 | 171.0082 | 308.1922 | 307.5001 | 3 | 3 | 3.4 | 3.6 | 4.1 | 4.2 | 287 | 222 | 87
2021-08-27 | 49.59 | 10.27 | 1.37 | 1 | 3.18 | 629 | 564.284 | 1 | 49996.83 | 9.416667 | 931.9299 | 913.8184 | 2283.303 | 294.6096 | 500 | 808 | 663.5893 | 674.047 | 37021.4 | 250 | 11.86523 | 31.65916 | 927.4056 | 921.0026 | 899.2742 | 900.5217 |  | 924.2662 | 910.4399 |  | 928.8588 | 928.169 | 5.91 | 4.9 | 30.16211 | 564.33 | 536 | 16.49952 | 15.91 | 36.38145 | 43 | 3 | 2.312057 | 1.1 | 3 | 5.568105 | 87 | 134 | 8379 | 38 | 88 | 9.5 | 0 | 2 | 2 | 2 | 47.83333 | 43.66667 | 0 | 27 | 43 | 44 | 2.3 | 2.5 | 0.75 | 506.3495 | 349.3823 | 316.6963 | 312.0345 | 0 | 11 | 10.9 | 8.76 | 23.29 | 8.151237 | 65 | 50 | 68 | 8.9 | 11.5 | 9.3 | 4.5 | 12.5 | 11 | 8.1 | 10.3 | 12.8 | 4.8 | 64 | 56 | 112 | 112 | 54 | 54 | 54 | 54 | 52 | 54 | 700 | 0 | 24 | 24 | 0 | 818.1 | 818.1 | 0 | 25 | 74.184 | 31.71764 | 161.3788 | 42.36807 | 21.87717 | -2.309004 | 223.315 | 91.23742 | 8.762584 | 0.6682589 | 2.516667 | 2.05 | 1.316667 | 0.1666667 | 0 | 111 | 63909.76 | 4241.28 | 8.010821 | 7.975536 | 425.0806 | 471.7962 | 99.48145 | 6.278 | 0 | 0.8971129 | 34.749 | 10760 | 51 | 19.66667 | 47.33333 | 147 | 30 | 225 | 280 | 3.2 | 2.3 | 1.4 | 0.2 | 40 | 10.5 | 2.7 | 55.73333 | 148 | 0 | 16 | 16 | 16 | 23 | 14 | 578.2176 | 461.409 | 424.9109 | 430.4469 | 3.088387 | 140.4416 | -201.4731 | 623.6908 | -595.2903 | -0.6901434 | 626.4862 | 15 | 14.20341 | 12.49568 | 26.69909 | 17.75833 | 12.94667 | 23.59447 | 195.6453 | 175 | 207 | 296.1928 | 287 | 309 | 297.5756 | 280 | 306 | 299.3653 | 295 | 307 | 2.381265 | 1.6 | 3.5 | 2.039549 | 1.7 | 2.4 | 1.289671 | 1.1 | 1.6 | 0.1498021 | 0.1 | 0.2 | 918.1891 | 914.6626 | 921.9344 | 10.43507 | 7.096428 | 14.28117 | 55.88098 | 57.36657 | 33.93101 | 643.4375 | 1.219254 | 0.9804329 | 0.7210246 | 0.7185018 | 37.9675 | 176.6231 | 255.4155 | 314.7186 | 3 | 3.1 | 3.2 | 3.8 | 4.1 | 4.2 | 290 | 235 | 125
2021-08-28 | 48.81 | 10.23 | 1.34 | 1.12 | 3.08 | 630 | 551.4744 | 1 | 50063.36 | 9.508333 | 907.8475 | 914.0799 | 2303.144 | 291.8909 | 708.3333 | 796 | 662.8234 | 672.289 | 25485.2 | 250 | 9.611166 | 28.1293 | 925.4216 | 917.2324 | 900.3234 | 904.7435 |  | 923.4961 | 913.2623 |  | 926.3804 | 924.7177 | 5.91 | 4 | 30.15951 | 564.31 | 532 | 16.47333 | 15.09 | 31.25321 | 82 | 4 | 2.347798 | 1.4 | 2.8 | 5.898838 | 80 | 132 | 8379 | 39 | 90 | 7.25 | 0 | 2 | 2 | 2 | 47.33333 | 45.33333 | 0 | 27 | 43 | 45 | 2.4 | 1.4 | 0.75 | 505.0594 | 347.8175 | 314.6895 | 309.6414 | 0 | 11.03 | 10.66 | 7.39 | 2.77 | 8.034283 | 117 | 135 | 40 | 8.8 | 11.5 | 9.5 | 5.8 | 12.5 | 11 | 8.2 | 10.5 | 12.5 | 4.8 | 66 | 58 | 116 | 116 | 58 | 58 | 58 | 58 | 58 | 58 | 700 | 7.666667 | 16.33333 | 24 | 0 | 285.71 | 285.71 | 0 | 9 | 63.7644 | 33.44474 | 161.9271 | 42.79944 | 22.18528 | -2.141388 | 224.7704 | 91.0825 | 8.917497 | 0.6678755 | 2.166667 | 2.166667 | 1.3 | 0.1666667 | 0 | 55 | 63828.56 | 4213.826 | 8.317334 | 8.027514 | 424.8001 | 482.0094 | 99.49241 | 8.217 | 0 | 0.8753562 | 26.532 | 0 | 51 | 16.66667 | 46.66667 | 152 | 25 | 220 | 280 | 2.4 | 2.3 | 1.4 | 0.2 | 42 | 12.5 | 3.8 | 57.02333 | 147 | 0 | 16 | 16 | 14 | 21 | 13 | 579.852 | 461.4613 | 425.0794 | 430.082 | 3.202198 | 140.1507 | -201.8398 | 623.9294 | -574.9677 | -0.6578853 | 626.8426 | 15 | 6.183462 | 12.93641 | 19.11988 | 18.21729 | 14.39923 | 24.41154 | 195.9865 | 193 | 199 | 295.8638 | 199 | 301 | 297.7281 | 293 | 301 | 299.2325 | 295 | 303 | 2.162308 | 1.8 | 2.6 | 2.190335 | 1.8 | 5.8 | 1.332287 | 1.1 | 1.5 | 0.1647488 | 0.1 | 0.2 | 917.6967 | 912.5698 | 923.8731 | 8.274137 | 5.259789 | 15.93497 | 56.61451 | 57.72971 | 35.43546 | 674.375 | 1.166492 | 1.048457 | 0.7203613 | 0.7237112 | 49.29716 | 156.0924 | 250.3036 | 313.9938 | 3 | 3 | 3.2 | 3.7 | 4.1 | 4.2 | 401 | 269 | 35
2021-08-29 | 49.94 | 9.71 | 1.31 | 1.03 | 2.99 | 629 | 580.8932 | 1 | 49932.67 | 9.533333 | 892.1652 | 914.0615 | 2297.444 | 290.0463 | 708.3333 | 805 | 652.141 | 667.2757 | 25862.2 | 250 | 10.78144 | 34.34592 | 926.0192 | 921.1046 | 897.3236 | 904.7511 |  | 921.8967 | 913.2739 |  | 928.7368 | 925.0262 | 5.91 | 4 | 30.15234375 | 563.43 | 573 | 16.49952 | 15.76 | 30.39942 | 219 | 10 | 2.028602 | 2.6 | 5 | 5.305072 | 71 | 130 | 8379 | 41 | 93 | 7.5 | 0 | 2 | 2 | 2 | 46.66667 | 43.66667 | 0 | 26 | 44 | 49 | 2.4 | 8.3 | 2.5 | 495.664 | 344.9657 | 262.8132 | 308.4581 | 1 | 10.68 | 10.45 | 8.07 | 4.44 | 7.876514 | 69 | 50 | 70 | 6 | 6.8 | 6 | 5.8 | 5.2 | 6 | 3.6 | 4.8 | 6.8 | 4.4 | 72 | 60 | 120 | 120 | 60 | 60 | 60 | 60 | 60 | 60 | 700 | 0 | 24 | 24 | 0 | 0 | 0 | 0 | 0 | 65.8932 | 33.92325 | 160.2562 | 41.3519 | 20.77615 | -2.320342 | 220.0639 | 91.61343 | 8.38657 | 0.644741 | 2.233333 | 2.266667 | 1.366667 | 0.15 | 0 | 45 | 63497.51 | 4230.253 | 8.213076 | 7.859424 | 425.8343 | 439.4431 | 99.53055 | 5.229 | 0 | 0.9235186 | 21.303 | 0 | 51 | 10.66667 | 46.66667 | 150 | 30 | 220 | 300 | 2.4 | 2.6 | 1.5 | 0.2 | 43 | 9.9 | 4.5 | 56.5 | 147 | 0 | 14 | 14 | 14 | 23 | 11 | 571.0822 | 461.7364 | 425.181 | 431.4893 | 3.854 | 134.4936 | -208.5032 | 624.1142 | -555.6452 | -0.6256272 | 627.1367 | 15 | 2.089876 | 12.31118 | 14.40106 | 18.09782 | 15.28115 | 25.51394 | 195.9758 | 193 | 198 | 264.0872 | -20 | 301 | 297.5499 | 294 | 301 | 299.2908 | 296 | 303 | 2.193052 | 1.9 | 2.6 | 2.72327 | 0 | 24.1 | 1.321494 | 1 | 1.5 | 0.1617512 | 0 | 0.2 | 917.8168 | 910.8597 | 922.8586 | 9.005359 | 5.105515 | 12.99211 | 56.57443 | 57.95019 | 35.27983 | 622.734375 | 1.158203 | 1.047236 | 0.71517 | 0.7237529 | 48.90161 | 177.7234 | 248.7176 | 315.546 | 3 | 3 | 3 | 3.4 | 4.1 | 4.2 | 224 | 169 | 26
2021-08-30 | 49.58 | 9.71 | 1.35 | 1.01 | 3.46 | 544 | 498.7552 | 0.9201389 | 45383.95 | 9.763636 | 878.3943 | 891.2858 | 2112.232 | 275.9315 | 226.4151 | 813 | 593.9878 | 623.6859 | 25334.4 | 250 | 21.9224 | 70.44338 | 902.8584 | 910.4832 | 882.0745 | 871.8845 |  | 897.0792 | 883.3353 |  | 912.0944 | 905.1326 | 0 | 0 | 28.08963 | 478.72 | 491 | 16.17051 | 15.77 | 30.32006 | 245 | 9 | 1.980197 | 1.6 | 1.6 | 16.218 | 62 | 131 | 8380 | 42 | 96 | 6.666667 | 0 | 2 | 2 | 3 | 53.66667 | 45 | 0 | 27 | 43 | 45 | 2.3 | 0.8 | 0.25 | 488.53 | 338.6229 | 121.777 | 301.7566 | 1 | 10.84 | 10.69 | 7.75 | 3.98 | 7.876769 |  |  |  | 8.7 | 11.6 | 9.5 | 4.4 | 12.5 | 11 | 8.3 | 10.5 | 12.8 | 5.1 | 46 | 57 | 100 | 109 | 46 | 46 | 46 | 46 | 46 | 48 | 700 | 0 | 22.08333 | 22.08333 | 74.68 | 721.02 | 795.7 | 0 | 24 | 63.0552 | 32.26495 | 156.1819 | 37.53211 | 17.4156 | -3.309143 | 207.8204 | 93.21219 | 6.78781 | 0.5683791 | 2.45 | 2.083333 | 1.183333 | 0.1333333 | 0 | 70 | 57336.63 | 3825.318 | 7.388007 | 7.422158 | 424.7285 | 326.7438 | 99.60656 | -1.232 | 0 | 0.9168294 | 33.255 | 10720 | 51 | 15 | 45.66667 | 147 | 23 | 210 | 290 | 3 | 2.2 | 1.3 | 0.2 | 45 | 11 | 5.1 | 55.36667 | 145 | 0 | 19 | 16 | 17 | 0 | 0 | 505.2123 | 458.4552 | 423.5266 | 428.3787 | 4.340764 | 141.5719 | -138.0142 | 623.0467 | -621.3226 | -0.6732303 | 625.9711 | 15 | 5.525315 | 10.30648 | 15.8318 | 18.84062 | 14.91799 | 27.9781 | 181.807 | -20 | 211 | 283.0351 | 66 | 347 | 277.7451 | -20 | 307 | 281.3342 | -39 | 309 | 2.341096 | 0.2 | 3.8 | 1.902265 | 0 | 2.9 | 1.088878 | 0 | 1.4 | 0.1279653 | 0 | 0.2 | 895.4961 | 578.9244 | 921.1037 | 14.42278 | 7.214973 | 48.93577 | 54.04522 | 56.53654 | 35.70782 | 475.390625 | 1.12564 | 1.000035 | 0.6865623 | 0.6804942 | 69.15685 | 119.9492 | 234.0479 | 298.655 | 3 | 3 | 3.2 | 3.6 | 4.1 | 4.2 | 386 | 251 | 225
2021-08-31 | 0 | 0 | 0 | 0 | 0 | 157 | 152.014 | 0.2743056 |  | 9.033333 | 850.7843 | 886.7704 | 1954.629 | 250.9012 | 151.8987 | 728 | 279.2239 | 536.7302 | 13798.2 | 250 | 6.25128 | 16.64568 | [10 empty] | 0 | 0 | 26.28441 | 138.16 | 486 | 16.5258 | 0.41 | 35.55974 | 97 | 7 | 3.730976 |  |  | 16.218 | 54 | 209 | 8498 | 43 | 97 | 0 | 13.5 | 3 | 3 | 3 | 51 | 45 | 0 | 27 | 53 | 53 | 2.6 | 1.8 | 0.75 | 340.9116 | 262.5539 | 199.6775 | 202.2931 | 0 | 10.9 | 10.9 | 8.8 | 2.2 | 7.857557 | [13 empty] | 10 | 10 | 20 | 20 | 10 | 10 | 10 | 10 | 10 | 10 | 700 | 6.583333 | 0 | 6.583333 | 0 | 438.81 | 438.81 | 0 | 13 | 114.804 | 24.88766 | 102.3987 |  | 13.57918 | -5.534269 | 110.4436 | 92.71582 | 7.284176 | 0.8242054 | 4.8 | 5.8 | 4.3 | 1 | 0 | 44 | 54187.38 | 3104.447 | 6.59185 | 3.944414 | 401.0826 | 663.4394 | 99.09216 | 3.735 | 0 | 0.968242 | 29.52 | 23380 | 51 | 19 | 44 | 165 | 18 | 190 | 230 | 4.8 | 5.8 | 4.3 | 1 | 49 | 13 | 3.4 | 54.5 | 146 | 0 | 21 | 20 | 21 | 22 | 0 | 127.7191 | 412.3333 | 381.2856 | 379.4155 | 1.821544 | 59.11293 | -62.6785 | 636.7055 | -669 | -1.366667 | 639.8083 | 15 | 2.73834 | 2.560578 | 5.298918 | 19.27573 | 14.90503 | 26.38288 | 59.38804 | -20 | 700 | -12.44117 | -20 | 700 | 145.5678 | -20 | 700 | 16.31301 | -255 | 700 | 1.784661 | 0.2 | 70.7 | 1.547208 | 0 | 70.7 | 1.611266 | 0 | 70.7 | 0.3404734 | 0 | 70.7 | 662.2902 | 498.1505 | 927.9041 | 36.88723 | 2.694809 | 91.79921 | 41.53707 | 57.92424 | 32.8805 | 4012.734375 | 0.4863696 | 0.1689097 | 0.7589242 | 0.2547842 | -18.48656 | -331.1689 | 140.3802 | 18.88656 | 3.2 | 3.2 | 3.4 | 3.4 | 4 | 4 | 405 | 347 | 537
2021-09-01 | 49.18 | 9.91 | 1.35 | 0.96 | 3.1 | 611 | 531.552 | 0.9951389 | 48428.31 | 9.325 | 886.0883 | 913.5564 | 2228.046 | 284.2815 | 418.702 | 740 | 628.5467 | 619.087 | 23374 | 250 | 11.35907 | 47.0048 | 927.827 | 920.1813 | 896.2357 | 906.2802 |  | 919.8742 | 910.9398 |  | 917.9507 | 921.0721 | 0 | 4 | 29.10853 | 541.68 | 613 | 16.41941 | 15.56 | 35.06194 | 68 | 4 | 3.491635 | 3.9 | 3.9 | 16.218 | 46 | 210 | 8498 | 1 | 3 | 7.833333 | 0 | 2 | 2 | 2 | 45 | 42 | 0 | 26 | 42 | 46 | 2.3 | 0.9 | 0.25 | 489.389 | 343.4709 | 304.057 | 302.5504 | 0 | 10.7 | 10.6 | 8.69 | 1.44 | 7.790572 | 115 | 25 | 45 | 11 | 10.8 | 8.2 | 8 |  | 11 | 8.2 | 10.2 | 11 | 10.4 | 29 | 58 | 114 | 114 | 48 | 58 | 58 | 56 | 58 | 58 | 700 | 23.88333 | 0 | 23.88333 | 347.6 | 378.77 | 726.37 | 0 | 22 | 73.182 | 34.20326 | 157.7634 | 37.09577 | 17.07203 | -4.371344 | 207.5599 | 93.88095 | 6.119046 | 0.7473068 | 3.633333 | 6.15 | 2.766667 | 0.45 | 0 | 51 | 62303.45 | 4141.785 | 7.397557 | 7.412854 | 425.2889 | 358.3922 | 99.56905 | 8.217 | 0 | 0.8699705 | 21.303 | 0 |  | 17.33333 | 41.33333 | 155 | 23 | 221 | 275 | 4.4 | 8.3 | 3.1 | 0.9 | 2 | 10.66667 | 4.5 | 55.93333 | 146 | 0 | 15 | 16 | 16 | 16 | 0 | 550.8026 | 457.0505 | 420.93 | 426.9798 | 2.505162 | 132.3792 | -203.3313 | 613.9846 | -19 | -0.004861111 | 613.9846 | 12.5 | 2.577293 | 9.106384 | 11.68368 | 20.5323 | 16.37057 | 27.602 | 194.2081 | -20 | 198 | 241.5076 | -20 | 312 | 295.0938 | -20 | 301 | 298.7077 | -184 | 304 | 3.442383 | 2.4 | 4.6 | 6.236786 | 0 | 43 | 2.691851 | 2 | 4.6 | 0.4109329 | 0.2 | 4.6 | 915.4753 | 893.1841 | 932.6382 | 8.892351 | 2.218155 | 23.74848 | 55.77011 | 57.74268 | 35.65593 | 503.828125 | 1.238431 | 1.117002 | 1.137378 | 0.9134231 | 37.19442 | 51.25051 | 492.6948 | 255.0187 | 3.2 | 3.5 | 3 | 3.2 | 4.1 | 4.2 | 268 | 201 | 96
2021-09-02 | 49.37 | 9.75 | 1.32 | 1.06 | 3.26 | 636 | 543.2668 | 1 | 50021.02 | 9.491667 | 908.7374 | 913.1981 | 2259.652 | 294.7056 | 833.3333 | 787 | 645.2045 | 653.9253 | 25711.4 | 250 | 12.92996 | 44.65042 | 930.3983 | 922.1474 | 887.7919 | 906.2715 |  | 920.3553 | 912.2241 |  | 921.4744 | 924.7114 | 0 | 4 | 30.16309 | 563.68 | 472 | 16.47333 | 15.2 | 34.30755 | 114 | 8 | 3.649376 | 3.1 | 2.7 | 7.787273 | 71 | 196 | 8498 | 3 | 6 | 7.666667 | 0 | 2 | 2 | 2 | 43.66667 | 55 | 0 | 27 | 44 | 45 | 2.3 | 0.9 | 0.25 | 518.3518 | 354.3431 | 314.8974 | 314.769 | 0 | 10.69 | 10.62 | 7.98 | 2.56 | 7.7928 | 115 | 135 | 45 | 6.3 | 7.1 | 4.6 | 4.1 | 12 | 12.5 | 8 | 9.8 | 12 | 5.1 | 52 | 60 | 118 | 118 | 56 | 56 | 56 | 56 | 56 | 56 | 700 | 10.83333 | 13.16667 | 24 | 410.69 | 0 | 410.69 | 0 | 12 | 70.5768 | 34.33401 | 161.3891 | 41.57365 | 22.21608 | -2.51777 | 222.6611 | 91.15323 | 8.846768 | 0.7263673 | 2.45 | 3.616667 | 1.933333 | 0.1833333 | 0 | 50 | 62754.94 | 4172.331 | 7.682474 | 7.952182 | 425.7213 | 417.0675 | 99.51938 | 0 | 0 | 0.8541931 | 21.303 | 0 |  | 18.16667 | 47.33333 | 138 | 30 | 221 | 280 | 2.7 | 4.5 | 2.2 | 0.2 |  | 11.5 | 4.5 | 56.76667 | 145 | 0 | 16 | 15 | 16 | 27 | 13 | 541.9251 | 461.6346 | 425.6002 | 430.2351 | 3.557662 | 142.7551 | -205.1454 | 625.0191 | -13 | -0.004861111 | 625.0191 | 17.5 | 3.02375 | 10.79785 | 13.8216 | 18.82586 | 15.09956 | 25.29344 | 195.6385 | 183 | 212 | 293.7417 | 283 | 304 | 296.437 | 294 | 301 | 299.2491 | 263 | 304 | 2.377777 | 1.9 | 3 | 3.495309 | 2.5 | 5.3 | 1.901374 | 1.5 | 2.3 | 0.1747894 | 0 | 0.2 | 916.3887 | 912.6088 | 920.8474 | 10.03471 | 7.293747 | 13.48053 | 56.74617 | 57.91128 | 35.95422 | 543.75 | 1.138323 | 1.20585 | 0.9632829 | 0.7320263 | -21.55019 | 58.64655 | 479.2312 | 297.9271 | 3.4 | 3.5 | 3 | 3.2 | 4.1 | 4.2 | 275 | 194 | 125
2021-09-03 | 49.34 | 10.22 | 1.34 | 1.08 | 3.22 | 635 | 550.5856 | 1 | 49398.83 | 9.65 | 896.5642 | 913.9801 | 2244.413 | 293.7337 | 708.3333 | 743 | 639.3041 | 649.3762 | 25711.4 | 250 | 13.88959 | 47.09837 | 930.6478 | 923.5839 | 887.3016 | 907.6043 |  | 920.3664 | 914.3767 |  | 926.3621 | 927.7779 | 0 | 4 | 29.40202 | 562.8 | 350 | 16.46036 | -1.45 | 28.27144 | 131 | 8 | 4.003591 | 2.9 | 0.8 | 16.218 | 63 | 193 | 8498 | 4 | 9 | 8.583333 | 0 | 2 | 2 | 2 | 47.66667 | 53.33333 | 0 | 25 | 44 | 54 | 2.3 | 10.8 | 3 | 509.7548 | 349.0324 | 255.3674 | 313.4339 | 0 | 10.7 | 10.6 | 8.7 | 2.94 | 7.803021 | [13 empty] | 67 | 58 | 116 | 116 | 58 | 58 | 58 | 58 | 59 | 58 | 700 | 1 | 23 | 24 | 0 | 400.01 | 400.01 | 0 | 12 | 61.5756 | 33.78758 | 159.9363 | 40.1849 | 20.87394 | -2.616145 | 218.379 | 91.6394 | 8.360599 | 0.7260383 | 2.166667 | 2.316667 | 1.433333 | 0.1833333 | 0 | 46 | 62723.27 | 4183.324 | 7.466869 | 7.799251 | 425.2156 | 409.7907 | 99.51236 | 5.104 | 0 | 0.8670639 | 27.279 | 11080 |  | 14 | 47.66667 | 148 | 24 | 230 | 280 | 2.4 | 3.8 | 1.6 | 0.2 | 3 | 9.666667 | 3.7 | 56.66667 | 146 | 0 | 19 | 17 | 17 | 24 | 0 | 563.1428 | 460.246 | 424.2716 | 428.3985 | 3.613694 | 130.6871 | -211.9662 | 628.3515 | -8 | -0.004861111 | 628.3515 | 17.5 | 11.31828 | 1.620031 | 12.93831 | 16.94886 | 14.41219 | 21.89549 | 195.8785 | 165 | 200 | 273.6877 | -20 | 300 | 297.2879 | 294 | 301 | 299.3197 | 293 | 303 | 2.219265 | 1.7 | 2.7 | 3.350649 | 0 | 43.6 | 1.417103 | 1 | 1.9 | 0.1610394 | 0 | 0.2 | 917.9589 | 908.4776 | 933.1316 | 10.52415 | 6.668114 | 16.54759 | 56.54815 | 58.3652 | 36.01907 | 564.765625 | 1.1131 | 1.100912 | 0.8714827 | 0.7188558 | -24.6439 | 91.69939 | 406.7165 | 308.3037 | 3.4 | 3.5 | 3.1 | 3.2 | 4.1 | 4.1 | 372 | 221 | 92
2021-09-04 | 48.25 | 11.13 | 1.45 | 1.08 | 3.328 | 628 | 546.3452 | 1 | 49061.21 | 9.6 | 897.6557 | 913.3991 | 2285.751 | 287.3778 | 833.3333 | 788 | 636.2706 | 642.1674 | 25636 | 250 | 11.59682 | 37.85743 | 925.128 | 922.4925 | 892.2553 | 905.7596 |  | 921.0409 | 913.7185 |  | 924.1024 | 926.7527 | 0 | 4 | 29.0703125 | 556.64 | 497 | 16.4471 | -1.29 | 27.91414 | 72 | 3.5 | 3.286904 | 3.7 | 4.9 | 7.056867 | 56 | 193 | 8498 | 5 | 12 | 7.5 | 0 | 2 | 2 | 2 | 47 | 48.66667 | 0 | 26 | 43 | 45 | 2.3 | 0.3 | 0.25 | 493.8535 | 344.5843 | 222.4806 | 311.7813 | 0 | 11 | 10.65 | 8.48 | 2.33 | 7.831592 | 120 | 130 | 45 | 8.6 | 11 | 8 | 6.4 | 11 | 11 | 8.2 | 10.2 | 11 | 6 | 70 | 58 | 114 | 114 | 58 | 58 | 58 | 58 | 58 | 58 | 700 | 0 | 24 | 24 | 0 | 325.89 | 325.89 | 0 | 9 | 59.4552 | 33.91014 | 158.9033 | 38.41837 | 18.75749 | -3.135336 | 212.9438 | 92.66372 | 7.336282 | 0.7653109 | 2.066667 | 2.233333 | 1.266667 | 0.1833333 | 0 | 50 | 62930.28 | 4230.397 | 7.205788 | 7.605135 | 424.5916 | 379.3967 | 99.53013 | -0.747 | 0 | 0.8699764 | 28.026 | 0 |  | 16.33333 | 46.66667 | 145 | 23 | 230 | 290 | 2.2 | 2.4 | 1.4 | 0.2 | 5 | 10 | 4.3 | 56.9 | 140 | 0 | 17 | 17 | 20 | 22 | 0 | 556.5381 | 460.4666 | 425.768 | 431.1389 | 3.630732 | 134.3667 | -215.3372 | 628.2635 | -10 | -0.004861111 | 628.2635 | 17.5 | 11.95616 | 0.9220417 | 12.87821 | 19.05457 | 14.60674 | 26.43475 | 195.9474 | 176 | 199 | 295.8361 | 289 | 300 | 297.3235 | 294 | 303 | 299.2291 | 296 | 303 | 2.139592 | 1.9 | 2.4 | 2.258819 | 1.9 | 2.6 | 1.321751 | 1.1 | 1.5 | 0.1818368 | 0.1 | 0.2 | 917.2066 | 912.5095 | 920.7531 | 9.210837 | 5.899788 | 12.4578 | 56.61875 | 58.45599 | 35.53922 | 543.59375 | 1.119012 | 1.006686 | 0.8474878 | 0.7175256 | -11.37896 | 76.69083 | 378.8849 | 316.8399 | 3 | 3.5 | 3.2 | 3.2 | 4 | 4.2 | 304 | 249 | 203
2021-09-05 | 48.24 | 11.55 | 1.51 | 0.94 | 3.2 | 651 | 572.0152 | 1 | 50051.77 | 9.633333 | 900.4361 | 913.8262 | 2305.164 | 290.9711 | 1375 | 792 | 650.8723 | 658.1007 | 25786.8 | 250 | 11.20458 | 37.71103 | 924.3992 | 921.0968 | 889.905 | 909.9149 |  | 920.7903 | 916.8512 |  | 921.9392 | 925.0463 | 0 | 4 | 30.14779 | 576.88 | 521 | 17.66086 | -1.15 | 27.63625 | 157 | 20 | 3.29114 | 3.6 | 0.9 | 16.218 | 47 | 191 | 8498 | 6 | 15 | 7.333333 | 0 | 2 | 2 | 2 | 44 | 48.66667 | 176.09 | 26 | 42 | 44 | 2 | 0.4 | 0.25 | 496.8819 | 346.0355 | 313.5367 | 310.8154 | 0 | 10.9 | 7.84 | 7.02 | 8.72 | 8.205047 | 118 | 240 | 51 | 6.6 | 7.5 | 5.3 | 4.3 | 10 | 12.5 | 8.4 | 9.5 | 12 | 5.4 | 66 | 58 | 118 | 118 | 58 | 58 | 58 | 58 | 58 | 58 | 700 | 0 | 24 | 24 | 0 | 0 | 0 | 0 | 0 | 49.0152 | 34.47895 | 162.2546 | 42.37237 | 22.86222 | -2.265366 | 225.2238 | 90.85494 | 9.14506 | 0.7517036 | 2.216667 | 2.466667 | 1.45 | 0.2 | 0 | 130 | 62873.67 | 4164.344 | 7.626006 | 8.043707 | 424.454 | 474.8697 | 99.44814 | 9.711 | 0 | 0.8786716 | 18.315 | 0 |  | 17.33333 | 47.33333 | 150 | 24 | 225 | 290 | 2.6 | 3 | 1.6 | 0.2 | 7 | 11 | 4.9 | 57.53333 | 140 | 0 | 17 | 14 | 19 | 22 | 12 | 577.9916 | 461.6986 | 425.7199 | 429.531 | 4.228516 | 131.815 | -216.0369 | 632.8152 | 11 | -0.004861111 | 632.8152 | 17.5 | 12.51048 | 0.8992817 | 13.40977 | 19.22589 | 15.48865 | 26.6293 | 196.0018 | 193 | 199 | 295.3032 | 292 | 300 | 297.3045 | 294 | 300 | 299.2693 | 296 | 303 | 2.195145 | 1.8 | 2.8 | 2.521248 | 1.9 | 3.1 | 1.412036 | 1.1 | 1.7 | 0.1799977 | 0 | 0.2 | 917.1767 | 909.4156 | 921.6106 | 7.96558 | 5.82415 | 13.63856 | 57.51743 | 58.67647 | 37.71805 | 594.21875 | 1.135646 | 1.038338 | 0.8489675 | 0.7191529 | 39.15421 | 74.13007 | 372.3098 | 317.2244 | 3.4 | 3.6 | 3.2 | 3.2 | 4.1 | 4.1 | 323 | 261 | 221
2021-09-06 | 48.08 | 11.5 | 1.57 | 0.96 | 3.12 | 653 | 562.262 | 1 | 50031.59 | 9.575 | 902.3575 | 913.5217 | 2287.968 | 293.364 | 1125 | 821 | 652.1613 | 601.9836 | 25636 | 250 | 13.40746 | 46.31583 | 926.2653 | 922.3474 | 888.4957 | 908.3855 |  | 920.3367 | 915.2995 |  | 930.0881 | 929.5832 | 0 | 4 | 30.18359375 | 578.64 | 494.3 | 13.01003 | -1.96 | 27.00111 | 62 | 3.5 | 3.393436 | 3.3 | 2.4 | 6.389502 | 88 | 190 | 8498 | 8 | 18 | 8.5 | 0 | 2 | 2 | 2 | 44.66667 | 54.66667 | 124.15 | 26 | 43 | 47 | 1.5 | 0.4 | 0.25 | 488.3249 | 348.5103 | 315.7415 | 313.7068 | 0 | 10.81 | 10.68 | 7.61 | 2.77 | 7.861177 | 60 | 34 | 60 | 5.2 | 7 | 4.8 | 3.5 | 5.4 | 6 | 4 | 6.8 | 4.4 |  | 69 | 58 | 116 | 116 | 58 | 58 | 58 | 58 | 58 | 58 | 700 | 0 | 24 | 24 | 0 | 685.27 | 685.27 | 0 | 21 | 49.992 | 33.91524 | 160.9479 | 41.60067 | 22.20562 | -2.645839 | 222.1084 | 91.19359 | 8.806412 | 0.7578469 | 2.05 | 2.316667 | 1.266667 | 0.1833333 | 0 | 52 | 62941.12 | 4192.63 | 7.550145 | 7.932441 | 425.9463 | 466.7627 | 99.45141 | 9.873 | 0 | 0.8610444 | 19.062 | 10620 | 3 | 17.66667 | 46.33333 | 145 | 30 | 230 | 270 | 2.2 | 2.7 | 1.4 | 0.2 | 9 | 10.83333 | 4.8 | 57.4 | 140 | 0 | 19 | 16 | 18 | 25 | 11 | 575.9213 | 461.4448 | 425.4749 | 429.8434 | 4.059571 | 134.8327 | -216.5599 | 636.1821 | 34 | -0.004861111 | 636.1821 | 17.5 | 14.90891 | 0.8790756 | 15.78799 | 20.05344 | 15.35896 | 27.90029 | 196.1087 | 193 | 199 | 295.8193 | 289 | 301 | 297.3647 | 294 | 301 | 299.2936 | 296 | 303 | 2.057343 | 1.7 | 2.4 | 2.287175 | 1.9 | 2.9 | 1.313966 | 1.1 | 1.6 | 0.1650012 | 0.1 | 0.2 | 918.4038 | 911.1888 | 924.5402 | 10.0682 | 5.825462 | 15.54198 | 57.05447 | 58.85804 | 36.00611 | 719.296875 | 1.149233 | 0.9886774 | 0.8283833 | 0.7184609 | 51.9526 | 86.07657 | 354.0047 | 321.8002 | 3.5 | 3.5 | 3.2 | 3.2 | 4 | 4.1 | 301 | 250 | 146
2021-09-07 | 48.04 | 11.25 | 1.64 | 1.08 | 3.56 | 633 | 542.9472 | 0.9743056 | 48941.32 | 9.575 | 898.5915 | 912.3247 | 2225.115 | 289.248 | 1069.138 | 762 | 634.9633 | 623.5592 | 25560.6 | 250 | 14.60356 | 45.60571 | 925.3619 | 926.6506 | 889.7404 | 901.6691 |  | 920.9596 | 909.5668 |  | 931.2022 | 930.7698 | 0 | 4 | 30.04507 | 561.04 | 490.7 | 13.02 | -1.59 | 32.43089 | 56 | 3 | 3.23567 | 2.9 | 3 | 8.001861 | 85 | 188 | 8498 | 8 | 21 | 7.583333 | 0 | 2 | 2 | 2 | 44.33333 | 54.66667 | 0 | 26 | 40 | 50 | 2.3 | 0.4 | 0.25 | 463.4982 | 342.8551 | 310.0948 | 308.5483 | 0 | 10.6 | 10.4 | 8.1 | 2.83 | 7.806765 | 55 | 32 | 70 | 6.2 | 7.5 | 7 | 8.9 | 10 | 7 | 6.2 | 8.8 | 10 | 7.2 | 63 | 58 | 112 | 112 | 54 | 54 | 54 | 54 | 54 | 54 | 700 | 8.083333 | 15.3 | 23.38333 | 0 | 509.17 | 509.17 | 0 | 15 | 58.7772 | 33.46157 | 158.9738 | 40.25615 | 21.01352 | -2.718699 | 217.5248 | 91.58954 | 8.410455 | 0.6886426 | 2.033333 | 2.366667 | 1.283333 | 0.1833333 | 0 | 51 | 61589.8 | 4104.896 | 7.327671 | 7.768742 | 426.4262 | 451.8689 | 99.45075 | 0.205 | 0 | 0.8577365 | 30.267 | 11410 | 4 | 17 | 47.33333 | 148 | 23 | 228 | 275 | 2.1 | 2.6 | 1.4 | 0.2 | 10 | 9.416667 | 3.3 | 56.63333 | 140 | 0 | 18 | 15 | 19 | 22 | 0 | 556.2024 | 461.4433 | 424.8711 | 431.9421 | 3.366198 | 133.4491 | -191.8998 | 638.0709 | 37 | -0.03055556 | 638.0709 | 17.5 | 16.20512 | 0.8877926 | 17.09291 | 20.30498 | 15.34598 | 27.09618 | 196.2255 | 190 | 200 | 295.8997 | 254 | 302 | 297.627 | 295 | 301 | 299.3438 | 296 | 304 | 1.961051 | 0.8 | 4 | 2.22625 | 0.3 | 7.6 | 1.207779 | 0.3 | 1.5 | 0.1337894 | 0 | 0.2 | 917.6913 | 874.7385 | 926.2605 | 12.40284 | 3.996719 | 26.06774 | 56.63771 | 58.24848 | 35.40952 | 623.671875 | 1.167484 | 0.9207113 | 0.804939 | 0.7204197 | 67.22078 | -11.46272 | 340.0572 | 325.4071 | 3.5 | 3.5 | 3.1 | 3.3 | 4 | 4.1 | 307 | 246 | 180
2021-09-08 | 48.82 | 11.55 | 1.57 | 1.03 | 3.04 | 632 | 545.9052 | 0.9881944 | 48846.81 | 9.608333 | 901.9566 | 910.4986 | 2262.642 | 288.235 | 885.4533 | 792 | 639.8154 | 644.861 | 25711.4 | 250 | 14.16233 | 43.4187 | 904.1717 | 927.2513 | 899.7063 | 900.4252 |  | 922.2563 | 909.1809 |  | 932.2424 | 931.878 | 0 | 4 | 29.59114 | 560.16 | 438 | 11.00108 | -1.34 | 26.32633 | 49 | 3 | 3.528303 | 3.5 | 3.9 | 7.250959 | 70 | 187 | 8498 | 9 | 24 | 7 | 0 | 2 |  | 2 | 48 | 53.33333 | 0 | 27 | 42 | 47 | 2.2 | 0.6 | 0.25 | 462.6963 | 342.2661 | 309.6484 | 306.8834 | 0 | 10.62 | 10.38 | 7.95 | 1.41 | 7.82902 |  |  |  | 7.4 | 6.2 | 8.2 | 6.8 | 5.8 | 7.4 | 5.2 | 8 | 8.4 | 5 | 68 | 56 | 114 | 118 | 58 | 56 | 56 | 56 | 58 | 56 | 700 | 0 | 23.71667 | 23.71667 | 163 | 375.77 | 538.77 | 0 | 17 | 64.1352 | 33.20225 | 159.8573 | 40.94735 | 22.02994 | -2.11898 | 220.7156 | 90.97891 | 9.02109 | 0.6776775 | 3.216667 | 3.75 | 1.266667 | 0.1716667 | 0 | 55 | 61898.2 | 4106.916 | 7.292294 | 7.882701 | 424.7411 | 440.6367 | 99.46149 | 8.964 | 0 | 0.8637741 | 21.303 | 0 | 4 | 17.66667 | 47 | 160 | 25 | 220 | 278 | 3.6 | 5.1 | 1.4 | 0.23 | 11 | 10.25 | 4.5 | 55.7 | 131 | 0 | 18 | 15 | 19 | 12 | 0 | 558.5029 | 459.8259 | 423.4845 | 428.7808 | 3.470427 | 136.6517 | -195.9624 | 638.2546 | 39 | -0.04236111 | 638.2546 | 17.5 | 17.14688 | 0.8782697 | 18.02515 | 19.66877 | 15.91663 | 25.24158 | 194.1387 | 94 | 201 | 293.1477 | 152 | 309 | 297.5261 | 288 | 302 | 299.3899 | 291 | 314 | 3.1462 | 1.4 | 4 | 3.875418 | 0.8 | 6.4 | 1.220331 | 0.5 | 1.6 | 0.1350833 | 0 | 0.2 | 916.938 | 846.7059 | 927.5434 | 12.62667 | 4.779694 | 32.74664 | 56.47485 | 58.3652 | 36.21362 | 623.828125 | 1.269733 | 1.170439 | 0.799923 | 0.7258387 | 45.92562 | 96.24108 | 337.1296 | 324.654 | 3.5 | 3.5 | 3.1 | 3.2 | 4 | 4.1 | 407 | 273 | 457
2021-09-09 | 47.22 | 11.35 | 1.59 | 1.1 | 3.48 | 615 | 526.0484 | 0.9958333 | 48006.59 | 9.65 | 891.0205 | 911.7262 | 2288.095 | 284.1742 | 418.41 | 808 | 633.0715 | 630.9394 | 25636 | 250 | 11.68511 | 43.31512 |  | 921.4941 | 897.1107 | 904.3815 |  | 922.5468 | 913.098 |  | 925.9771 | 926.1693 | 0 | 4 | 28.57672 | 545.2 | 367 | 19.53 | -1.82 | 24.98828 | 62 | 3.5 | 3.586742 | 3 | 3.5 | 6.245098 | 62 | 183 | 8498 | 10 | 27 | 7.166667 | 0 | 2 | 2 | 2 | 46 | 52 | 0 | 27 | 44 | 45 | 2.3 | 0.5 | 0.25 | 454.2096 | 339.7037 | 306.0122 | 302.1264 | 0 | 10.82 | 10.47 | 8.14 | 2.86 | 8.369023 | 60 | 30 | 52 | 9.6 | 11 | 8.4 | 6 | 11 | 11 | 8 | 10.2 | 11 | 6.4 | 61 | 58 | 118 | 118 | 54 | 56 | 56 | 56 | 51 | 56 | 700 | 0 | 23.9 | 23.9 | 0 | 471.51 | 471.51 | 0 | 14 | 73.5384 | 32.40999 | 156.7128 | 36.7892 | 16.98539 | -3.266932 | 207.2204 | 93.37977 | 6.620226 | 0.7003534 | 2.066667 | 1.733333 | 1.05 | 0.1333333 | 0 | 60 | 62288.36 | 4176.996 | 7.867171 | 7.40073 | 425.2413 | 374.4133 | 99.58001 | 8.929 | 0 | 0.8553633 | 23.544 | 11170 | 5 | 16.33333 | 45 | 190 | 25 | 225 | 270 | 2.2 | 1.9 | 1.2 | 0.2 | 13 | 11.16667 | 4.2 | 55.53333 | 127 | 0 | 18 | 16 | 18 | 18 | 0 | 542.9179 | 457.5247 | 421.4914 | 428.2808 | 3.570903 | 143.3799 | -178.4091 | 635.9544 | 24 | -0.04652778 | 635.9544 | 17.5 | 19.09029 | 0.8954554 | 19.98575 | 19.04108 | 14.77533 | 25.3972 | 195.8471 | 108 | 199 | 295.9633 | 205 | 387 | 297.4605 | 215 | 321 | 299.1898 | 256 | 319 | 2.021635 | 0.4 | 2.5 | 1.832487 | 0.2 | 5.5 | 1.08306 | 0.2 | 1.9 | 0.1174549 | 0 | 0.3 | 916.2353 | 880.4545 | 950.8079 | 9.758578 | 3.228673 | 61.33649 | 55.69454 | 57.41844 | 33.84024 | 557.421875 | 1.186366 | 0.9255097 | 0.781918 | 0.7212967 | 16.68522 | 116.3217 | 319.8614 | 334.8404 | 3.6 | 3.6 | 3.2 | 3.2 | 4 | 4.1 | 283 | 239 | 134
2021-09-10 | 48.44 | 11.4 | 1.53 | 1.02 | 2.86 | 592 | 524.3372 | 0.9875 | 45372.07 | 9.525 | 886.4742 | 908.7154 | 2228.028 | 284.985 | 295.3586 | 744 | 619.9705 | 621.328 | 25636 | 250 | 11.38715 | 36.32793 |  | 916.603 | 896.172 | 901.8174 |  | 919.3453 | 909.6397 |  | 924.7976 | 922.4591 | 5.585 | 4 | 27.99866 | 530.545 | 407 | 19.53 | -1.1 | 42.6554 | 46 | 3 | 3.710595 | 2.9 | 3.2 | 6.946623 | 86 | 182 | 8498 | 12 | 30 | 7.333333 | 0 | 2 | 2 | 2 | 49.33333 | 54.66667 | 0 | 27 | 44 | 48 | 2.3 | 0.5 | 0.25 | 444.747 | 340.3076 | 306.0485 | 303.3805 | 0 | 10.71 | 10.6 | 8.3 | 1.6 | 7.878306 | 57 | 68 | 50 | 6 | 7.8 | 6.8 | 5 | 6 | 7 | 4 | 5 |  | 4.5 | 56 | 56 | 112 | 112 | 56 | 56 | 56 | 56 | 42 | 56 | 700 | 3.666667 | 20.03333 | 23.7 | 0 | 614.88 | 614.88 | 0 | 19 | 60.4572 | 31.9735 | 153.0945 | 35.51095 | 16.37805 | -3.231279 | 201.7522 | 93.4837 | 6.516296 | 0.7097528 | 1.816667 | 1.648333 | 1.05 | 0.1 | 0 | 50 | 62353.7 | 4220.437 | 6.979223 | 7.205436 | 426.6636 | 343.8898 | 99.55862 | 8.248 | 0 | 0.8857047 | 28.026 | 11330 | 6 | 16.33333 | 43.33333 | 140 | 30 | 230 | 270 | 1.9 | 2.2 | 1.1 | 0.1 | 15 | 11.33333 | 3.6 | 55.53333 | 116 | 0 | 22 | 19 | 20 | 15 | 0 | 526.6381 | 455.5434 | 418.9441 | 426.8449 | 3.54734 | 146.7017 | -189.1817 | 632.3325 | -14 | -0.05902778 | 632.8943 | 17.5 | 17.40246 | 0.8946101 | 18.29708 | 19.29587 | 14.82722 | 25.8641 | 196.5013 | 194 | 202 | 296.5417 | 277 | 310 | 297.9152 | 295 | 301 | 299.4079 | 291 | 303 | 1.834021 | 1.5 | 2.1 | 1.807263 | 1 | 2.5 | 1.048581 | 0.9 | 1.3 | 0.1020868 | 0 | 0.2 | 913.4604 | 834.4192 | 925.4623 | 9.093734 | 3.323015 | 33.88234 | 55.46062 | 58.1188 | 35.12419 | 598.90625 | 1.18783 | 0.9323607 | 0.7791125 | 0.721157 | 65.37453 | 140.4359 | 316.3055 | 338.5804 | 3.5 | 3.6 | 3.2 | 3.2 | 4.1 | 4.1 | 293 | 256 | 32
2021-09-11 | 47.63 | 11.08 | 1.52 | 0.96 | 3.02 | 586 | 498.388 | 0.9465278 | 45315.25 | 9.4 | 884.8425 | 910.7304 | 2094.837 | 285.0137 | 396.1849 | 815 | 605.632 | 602.6025 | 25711.4 | 250 | 12.06282 | 46.23972 |  | 916.0594 | 893.7161 | 911.6438 |  | 917.329 | 914.9037 |  | 926.0329 | 922.5963 | 5.585 | 4 | 28.92904 | 525.265 | 352.716 | 19.53 | -1.31 | 70.01625 | 36 | 2 | 3.507635 | 3.6 | 1.1 | 16.218 | 78 | 181 | 8500 | 13 | 32 | 3.666667 | 0 |  | 2 | 2 | 49.33333 | 53 | 235.5 | 24 | 44 | 45 | 2.2 | 0.7 | 0.25 | 442.3085 | 337.7412 | 305.4111 | 302.2276 | 0 | 10.67 | 10.52 | 8.58 | 1.89 | 7.741723 | 49 | 65 | 45 | 6 | 7.8 | 6.8 | 5 | 6 | 7 | 5 | 5.5 | 6 | 4.5 | 59 | 54 | 106 | 106 | 49 | 54 | 54 | 54 | 67 | 54 | 700 | 14.91667 | 7.8 | 22.71667 | 0 | 236.94 | 236.94 | 0 | 7 | 59.448 | 31.8182 | 157.3281 | 38.57654 | 20.55333 | -1.52528 | 214.9326 | 91.14697 | 8.853031 | 0.6825064 | 2.35 | 2.116667 | 1.516667 | 0.1666667 | 0 | 60 | 59130.96 | 3951.132 | 7.115181 | 7.676166 | 421.5001 | 467.3123 | 99.41290323 | 12.793 | 0 | 0.8504915 | 13.833 | 0 | 6 | 16.33333 | 42.66667 | 145 | 30 | 220 | 290 | 3.2 | 2.3 | 2.4 | 0.2 | 17 | 12.33333 | 5.5 | 55.85333 | 107 | 0 | 20 | 17 | 21 | 0 | 0 | 509.3124 | 453.4366 | 419.693 | 423.9071 | 2.994513 | 133.4003 | -177.0877 | 631.1825 | -58 | -0.1125 | 632.2085 | 17.5 | 18.49145 | 0.7549895 | 19.24643 | 17.99238 | 14.7494 | 23.28322 | 178.0804 | -20 | 199 | 272.2291 | -20 | 302 | 271.186 | -20 | 319 | 272.6436 | -75 | 317 | 2.21647 | 0 | 9.2 | 1.966679 | 0 | 6.4 | 1.419978 | 0 | 8.400001 | 0.1450613 | 0 | 2.1 | 915.0871 | 788.1322 | 929.7939 | 9.575462 | 2.317034 | 30.86429 | 55.45297 | 58.97476 | 34.09962 | 3001.953125 | 1.144746 | 0.9228472 | 0.7968417 | 0.6745643 | 90.63285 | 109.5287 | 279.8446 | 307.3361 | 3.5 | 3.6 | 3.2 | 3.2 | 3.2 | 4.1 | 289 | 247 | 28
2021-09-12 | 48.26 | 10.62 | 1.6 | 1.11 | 3.5 | 623 | 545.748 | 0.9965278 | 48723.71 | 9.475 | 892.108 | 915.5501 | 2218.661 | 288.7324 | 334.4948 | 816 | 636.0013 | 656.7892 | 25560.6 | 250 | 11.40004 | 43.06762 |  | 920.8063 | 896.8609 | 915.02 |  | 924.1142 | 920.9493 |  | 928.0938 | 930.4886 | 5.585 | 4 | 29.1619 | 557.825 | 502.284 | 16.77912 | -1.1 | 67.34996 | 49 | 3 | 3.569875 | 3.2 | 1 | 6.269941 | 70 | 178 | 8500 | 15 | 36 | 7 | 0 | 2 | 2 | 2 | 46.33333 | 52 | 0 | 27 | 46 | 51 | 2.2 | 8.3 | 2.25 | 454.5752 | 341.5199 | 309.3918 | 304.1459 | 0 | 10.51 | 10.24 | 8.1 | 6.42 | 7.785345 | 65 | 62 | 70 | 6 | 7.8 | 6.8 | 5 | 6 | 7 | 4 | 5 | 6.8 | 4.5 | 60 | 58 | 118 | 118 | 63 | 58 | 58 | 58 | 80 | 58 | 700 | 23.91667 | 0 | 23.91667 | 0 | 0 | 0 | 0 | 0 | 59.748 | 32.22112 | 158.0988 | 38.75762 | 18.53316 | -3.123103 | 212.2665 | 92.74023 | 7.25977 | 0.8113312 | 2 | 3.3 | 1.35 | 0.1666667 | 0 | 50 | 62235.59 | 4171.493 | 7.461518 | 7.580945 | 427.1804 | 480.2486 | 99.42799 | 11.36724 | 0 | 0.876 | 2.465762073 | 0 | 6 | 17.33333 | 44 | 177 | 30 | 220 | 270 | 2.4 | 5.4 | 1.4 | 0.2 | 19 | 10.5 | 7.3 | 56.26667 | 146 | 0 | 21 | 16 | 20 | 25 | 0 | 556.6068 | 458.8965 | 423.5579 | 427.8376 | 2.767512 | 142.4257 | -185.4276 | 630.6784 | -65 | -0.1159722 | 632.0883 | 17.5 | 21.80842 | 0.5804091 | 22.38883 | 18.58969 | 14.81425 | 24.81359 | 196.3403 | 193 | 199 | 293.5684 | 280 | 301 | 297.5095 | 294 | 301 | 299.309 | 296 | 302 | 1.939753 | 1.6 | 3.1 | 3.554883 | 1.7 | 10.2 | 1.318324 | 1.1 | 1.6 | 0.1377905 | 0 | 0.2 | 920.2036 | 902.1201 | 929.8065 | 8.362916 | 2.117353 | 19.25536 | 55.97582 | 57.83347 | 34.2293 | 946.40625 | 1.200018 | 1.060383 | 0.8097817 | 0.7424486 | 86.21704 | 11.39765 | 350.1294 | 329.2357 | 3.5 | 3.6 | 3.2 | 3.2 | 3.2 | 4.1 | 369 | 286 | 40
2021-09-13 | 48.55 | 10.35 | 1.61 | 1.2 | 3.76 | 645 | 538.1508 | 1 | 50074.57 | 9.541667 | 903.3688 | 913.4571 | 2187.875 | 295.7211 | 708.3333 | 798 | 650.4147 | 645.2726 | 25259 | 250 | 12.54338 | 43.74171 |  | 918.7556 | 887.8719 | 918.8577 |  | 919.1422 | 922.6579 |  | 922.6635 | 926.8282 | 5.585 | 4 | 30.08073 | 577.185 | 417 | 16.74333 | -1.53 | 65.78216 | 36 | 2 | 3.612306 | 2.8 | 3 | 6.715887 | 62 | 176 | 8500 | 16 | 39 | 7 | 0 | 2 | 2 | 2 | 46.43333 | 52.53333 | 0 | 27 | 43 | 47 | 2.1 | 2.2 | 1.5 | 465.0737 | 345.4745 | 316.6684 | 312.137 | 0 | 10.83 | 10.5 | 8.33 | 1.52 | 7.860984 | 58 | 60 | 72 | 6 | 7 | 6.2 | 4.8 | 5.2 | 6 | 4 | 5 | 7 | 4.4 | 58 | 56 | 112 | 112 | 56 | 56 | 56 | 56 | 73 | 56 | 700 | 11.33333 | 12.66667 | 24 | 326.57 | 285.83 | 612.4 | 0 | 19 | 46.7508 | 33.76337 | 161.1328 | 41.59876 | 21.73699 | -2.392546 | 222.076 | 91.28927 | 8.710732 | 0.8365477 | 3.983333 | 3.8 | 1.566667 | 0.1833333 | 0 | 44 | 62805.31 | 4192.893 | 7.757652 | 7.931284 | 425.1387 | 493.0064 | 99.43803 | 11.25269584 | 0 | 0.8343423 | 1.983066 | 10770 | 7 | 17 | 45.33333 | 148 | 30 | 400 | 278 | 4.7 | 4.3 | 1.8 | 0.2 | 21 | 12 | 7.7 | 57.06667 | 146 | 0 | 18 | 15 | 18 | 21 | 11 | 572.9733 | 461.6611 | 425.7092 | 430.143 | 3.019246 | 137.397 | -213.5684 | 631.79 | -50 | -0.1159722 | 633.5239 | 17.5 | 15.93522 | 0.5600648 | 16.49529 | 19.94456 | 16.29276 | 25.96785 | 192.6423 | 183 | 200 | 293.3684 | 288 | 309 | 296.8477 | 293 | 301 | 299.2299 | 295 | 302 | 4.229993 | 3 | 5.1 | 3.781012 | 3 | 5.1 | 1.567267 | 1.2 | 2 | 0.1758796 | 0.1 | 0.2 | 917.4742 | 909.4893 | 924.519 | 8.314092 | 6.140233 | 13.40818 | 56.87796 | 58.39114 | 36.05798 | 839.296875 | 1.321299 | 1.16066 | 0.8351481 | 0.7821346 | 139.5717 | -22.05269 | 374.9451 | 320.5517 | 3.5 | 3.5 | 3 | 3.2 | 4 | 4.1 | 317 | 279 | 165
2021-09-14 | 47.42 | 10.68 | 1.63 | 1.24 | 3.8 | 647 | 564.8 | 1 | 50057.36 | 9.55 | 887.8111 | 913.487 | 2177.297 | 295.4339 | 1125 | 722 | 646.0073 | 640.2752 | 26163.8 | 250 | 11.77572 | 38.22279 |  | 914.5837 | 888.4621 | 921.5334 |  | 918.1654 | 924.6906 |  | 917.9919 | 922.3601 | 5.585 | 4 | 30.16015625 | 578.945 | 247 | 16.74883 | -1.87 | 66.46891 | 99 | 10 | 3.531899 | 3.1 | 3.2 | 11.00609 | 53 | 174 | 8500 | 18 | 42 | 7 | 3 | 2 | 2 | 2 | 47 | 54.66667 | 0 | 28 | 42 | 52 | 2.1 | 0.6 | 0.25 | 457.2996 | 346.8395 | 316.7854 | 313.497 | 0 | 10.57 | 10.2 | 7.98 | 1.45 | 7.908233 | 108 | 115 | 50 | 6 | 6.8 | 6 | 6 | 5.2 | 6 | 3.6 | 4.8 | 6.8 | 4.4 | 78 | 60 | 120 | 120 | 60 | 60 | 60 | 60 | 80 | 60 | 700 | 0 | 24 | 24 | 363.14 | 325.77 | 688.91 | 1 | 19 | 43.89 | 34.64179 | 161.2553 | 41.96285 | 21.98444 | -2.033773 | 223.1688 | 91.06028 | 8.939722 | 0.807881 | 4.316667 | 3.616667 | 1.75 | 0.1666667 | 0 | 62 | 62891.21 | 4226.047 | 7.733364 | 7.970314 | 424.4883 | 414.7401 | 99.52562 | -15.08393 | 0 | 0.8729521 | 37.737 | 20670 | 9 | 17.66667 | 46 | 151 | 23 | 241 | 280 | 4.6 | 4 | 2 | 0.2 | 23 | 11 | 5.2 | 57 | 91 | 0 | 15 | 16 | 17 | 19 | 12 | 573.4907 | 460.807 | 425.4854 | 430.289 | 2.723488 | 141.9103 | -214.1375 | 632.8855 | -33 | -0.1159722 | 634.8968 | 17.5 | 9.84725 | 0.5456582 | 10.39291 | 20.7414 | 15.07364 | 27.36854 | 192.5495 | 182 | 198 | 293.5064 | 273 | 305 | 296.4822 | 293 | 308 | 299.2026 | 296 | 307 | 4.368191 | 3.6 | 5.1 | 3.69499 | 2.7 | 4.3 | 1.805882 | 1.4 | 2.2 | 0.1889549 | 0 | 0.3 | 916.1811 | 907.4702 | 922.9242 | 7.817364 | 5.679635 | 9.923287 | 57.60621 | 58.93585 | 36.16174 | 576.953125 | 1.307769 | 1.134243 | 0.8741621 | 0.7988898 | 68.9217 | -31.97823 | 405.7868 | 309.8578 | 3.5 | 3.6 | 3.2 | 3.2 | 4 | 4.2 | 370 | 235 | 503
2021-09-15 | 47.37 | 11.07 | 1.65 | 1.15 | 3.96 | 650 | 553.5948 | 1 | 50077.18 | 9.591667 | 867.4491 | 913.1551 | 2182.253 | 290.2061 | 1000 | 849 | 644.0755 | 689.849 | 25560.6 | 250 | 13.17757 | 47.33968 |  | 916.4319 | 887.5116 | 920.412 |  | 919.7159 | 921.7038 |  | 925.1179 | 929.8706 | 5.585 | 4 | 30.30794 | 581.585 | 484 | 16.7488 | -1.96 | 65.69499 | 101 | 6 | 3.443063 | 3.1 | 0.5 | 7.345055 | 45 | 171 | 8500 | 19 | 46 | 8 | 3 | 2 | 2 | 2 | 47.66667 | 54 | 0 | 27 | 42 | 45 | 2.2 | 1.2 | 1 | 464.3656 | 346.7569 | 312.4291 | 311.4914 | 0 | 10.42 | 10 | 8.34 | 2.01 | 7.85626 | 110 | 117 | 62 | 8.6 | 10 | 7.6 | 6 | 11 | 11 | 7.2 | 7.6 | 11 | 5.2 | 66 | 58 | 116 | 116 | 58 | 58 | 58 | 58 | 79 | 58 | 700 | 14.33333 | 9.666667 | 24 | 324.75 | 215.31 | 540.06 | 0 | 17 | 64.5348 | 34.33683 | 161.0346 | 41.66428 | 21.69756 | -2.229089 | 222.1674 | 91.23702 | 8.762975 | 0.8137482 | 4.033333 | 3.883333 | 1.883333 | 0.1666667 | 0 | 56 | 62761.24 | 4218.72 | 7.741092 | 7.93455 | 424.8163 | 428.3502 | 99.51059 | 34.414 | 0 | 0.8516843 | 13.833 | 10510 | 9 | 14.66667 | 45.66667 | 153 | 25 |  | 273 | 4.8 | 4.6 | 2.3 | 0.2 | 25 | 11.33333 | 5.5 | 57.56667 | 80 | 0 | 16 | 16 | 19 | 18 | 8 | 570.853 | 460.2589 | 425.1826 | 430.4567 | 4.303035 | 130.0976 | -226.8055 | 634.0354 | -13 | -0.1159722 | 636.2868 | 17.5 | 11.0204 | 0.5685768 | 11.58897 | 20.54457 | 15.29411 | 27.21292 | 193.0898 | 174 | 207 | 293.5519 | 272 | 300 | 296.7533 | 280 | 301 | 299.227 | 287 | 306 | 3.929796 | 2.9 | 4.8 | 3.634681 | 2.3 | 4.7 | 1.787085 | 1.2 | 2.4 | 0.1716227 | 0 | 0.3 | 918.0809 | 909.7592 | 924.0389 | 8.700426 | 5.591796875 | 13.7448 | 57.22576 | 58.65052 | 36.53786 | 638.046875 | 1.274934 | 1.109101 | 0.8872425 | 0.8403067 | 41.17803 | -4.712616 | 418.5952 | 299.8669 | 3.5 | 3.6 | 3 | 3.3 | 4 | 4.4 | 381 | 229 | 276
2021-09-16 | 46.15 | 10.91 | 1.57 | 1.09 | 3.94 | 642 | 566.084 | 1 | 49768.46 | 9.5 | 863.6733 | 912.9937 | 2172.945 | 289.1063 | 666.6667 | 732 | 632.5246 | 613.3684 | 25636 | 250 | 11.87509 | 40.58682 |  | 919.0942 | 892.3243 | 913.1602 |  | 921.6509 | 918.739 |  | 926.1034 | 929.7716 | 5.585 | 4 | 29.92057 | 574.545 | 510 | 16.74333 | -1.71 | 54.84256 | 131 | 8 | 3.436718 | 5.9 | 2 | 7.174564 | 36 | 170 | 8500 | 20 | 49 | 6.5 | 0 | 2 | 2 | 2 | 48 | 54.33333 | 0 | 27 | 43 | 45 | 2.3 | 0.5 | 0.25 | 458.985 | 345.9313 | 311.2932 | 310.2068 | 0 | 10.38 | 10.1 | 7.83 | 1.6 | 7.847182 | 115 | 88 | 40 | 6 | 6.8 | 6 | 6 | 5 | 5.8 | 5.6 | 4.8 | 6.6 | 4.4 | 48 | 53 | 88 | 61 | 40 | 40 | 40 | 40 | 59 | 42 | 700 | 24 | 0 | 24 | 0 | 0 | 0 | 0 | 0 | 72.084 | 33.86295 | 158.5096 | 39.35773 | 19.10015 | -2.685753 | 214.2817 | 92.33981 | 7.660195 | 0.8248453 | 2.916667 | 2.683333 | 2.666667 | 0.1666667 | 0 | 58 | 62584.27 | 4260.548 | 7.37548 | 7.652917 | 426.2967 | 390.3937 | 99.52897 | 11.74305 | 0 | 0.8817508 | 3.489954368 | 0 | 9 | 8.666667 | 45.66667 | 157 | 24 |  | 273 | 3.6 | 3.3 | 5.5 | 0.2 | 27 | 10.5 | 6.8 | 56.7 | 79 | 0 | 16 | 16 | 19 | 23 | 3 | 559.0248 | 458.9859 | 424.5047 | 429.5313 | 4.485139 | 132.389 | -221.785 | 634.5368 | -1 | -0.1159722 | 636.9981 | 17.5 | 10.27983 | 0.6015752 | 10.88141 | 18.82647 | 14.85316 | 25.00814 | 194.7468 | 191 | 198 | 294.8886 | 290 | 300 | 283.3235 | -20 | 326 | 299.2209 | 296 | 303 | 2.835401 | 2.1 | 3.8 | 2.791601 | 2.2 | 3.7 | 2.509737 | 0 | 10.7 | 0.1797894 | 0 | 0.3 | 918.0358 | 908.2949 | 927.8961 | 9.139705 | 5.353219 | 15.09164 | 56.99081 | 58.71537 | 37.52352 | 515.390625 | 1.178337 | 1.066432 | 0.9913697 | 0.7575377 | 3.33015 | -33.48612 | 417.8007 | 264.446 | 3.5 | 3.5 | 3.2 | 3.3 | 4 | 4 | 377 | 226 | 253
2021-09-17 | 46.78 | 10.67 | 1.61 | 1.19 | 3.9 | 642 | 533.7308 | 1 | 49629.13 | 9.658333 | 865.3956 | 915.3739 | 2202.93 | 290.6498 | 541.6667 | 727 | 632.6343 | 639.1129 | 25937.6 | 250 | 10.36285 | 37.65295 |  | 919.7384 | 895.8688 | 916.4268 |  | 922.1362 | 922.6995 |  | 924.9314 | 928.838 | 5.585 | 4 | 29.98633 | 574.545 | 408 | 16.74333 | -1.42 | 54.02363 | 121 | 6 | 3.385547 | 3 | 3.2 | 6.602537 | 86 | 170 | 8500 | 21 | 52 | 6.5 | 0 | 2 | 2 | 2 | 49.33333 | 55 | 0 | 26 | 43 | 47 | 2.3 | 0.4 | 0.25 | 464.553 | 348.3322 | 312.9948 | 312.6632 | 0 | 10.58 | 10.47 | 7.85 | 1.2 | 7.860874 | 112 | 72 | 55 | 8.4 | 9.8 | 7.2 |  | 11 | 11 | 6.4 | 7.2 | 8.4 | 9 | 60 | 52 | 108 | 88 | 52 | 52 | 52 | 52 | 61 | 52 | 700 | 24 | 0 | 24 | 600.1 | 251.16 | 851.26 | 0 | 26 | 65.4708 | 33.77127 | 159.7275 | 39.5456 | 19.08598 | -2.562318 | 215.7967 | 92.34295 | 7.657049 | 0.8120733 | 2.216667 | 3.033333 | 3.433333 | 0.1666667 | 0 | 55 | 62819.25 | 4262.283 | 7.220203 | 7.707027 | 422.8339 | 384.449 | 99.52493 | 9.565954368 | 0 | 0.8313564 | 16.074 | 22150 | 28 | 5.666667 | 44 | 155 | 25 |  | 270 | 2.4 | 3.7 | 3.9 | 0.2 | 28 | 11 | 6 | 57.9 | 72 | 0 | 17 | 17 | 20 | 18 | 8 | 557.4648 | 459.0118 | 424.354 | 429.8263 | 3.920133 | 144.7855 | -220.4627 | 634.9788 | 11 | -0.1159722 | 637.6251 | 17.5 | 10.13254 | 0.6054719 | 10.73801 | 17.73263 | 15.11254 | 22.33644 | 195.8938 | 192 | 201 | 294.6256 | 286 | 300 | 294.0778 | 254 | 311 | 299.3436 | 291 | 303 | 2.165885 | 1.9 | 2.5 | 3.040852 | 2.1 | 4.1 | 3.315302 | 2.5 | 3.9 | 0.1664479 | 0 | 0.3 | 919.4008 | 904.4999 | 928.989 | 7.134978 | 4.578796 | 13.1797 | 56.79839 | 58.10582 | 35.4225 | 562.265625 | 1.110234 | 1.08458 | 1.244473 | 0.7493791 | -17.04779 | -39.75521 | 567.8999 | 278.3937 | 3.5 | 3.5 | 3 | 3.2 | 4 | 4.1 | 371 | 225 | 230
2021-09-18 | 48.12 | 9.88 | 1.57 | 1.17 | 3.24 | 643 | 549.7952 | 1 | 50072.51 | 9.608333 | 884.3144 | 911.3845 | 2191.177 | 292.7708 | 541.6667 | 806 | 645.3844 | 633.9347 | 25636 | 250 | 13.95712 | 51.00266 |  | 919.6509 | 888.2163 | 912.0581 |  | 920.6018 | 916.3951 |  | 928.4387 | 931.8319 | 2.793 | 5 | 30.36589 | 573.633 | 459 | 16.75439 | 7.96 | 47.53038 | 121 | 6 | 3.637139 | 3 | 0.77 | 7.260275 | 80 | 165 | 8500 | 23 | 55 | 6.583333 | 0 | 2 | 2 | 2 | 43.1 | 53.8 | 23.92 | 26 | 42 | 51 | 2.3 | 0.4 | 0.25 | 472.7796 | 350.5887 | 314.6984 | 313.6708 | 0 | 10.55 | 10.29 | 7.96 | 2.56 | 7.902033 | 115 | 86 | 29 | 4.1 | 6.5 | 5 | 6.2 | 4.5 | 6 | 3.5 | 4.5 | 6.5 | 4.3 | 69 | 58 | 116 | 116 | 58 | 58 | 58 | 58 | 73 | 58 | 700 | 24 | 0 | 24 | 148.34 | 124.38 | 272.72 | 0 | 8 | 64.0752 | 33.17293 | 160.1769 | 40.83239 | 20.46171 | -2.437145 | 219.0339 | 91.77088 | 8.229122 | 0.8353715 | 2.216667 | 4.766667 | 2.85 | 0.1833333 | 0 | 40 | 62843.87 | 4270.207 | 7.490272 | 7.822639 | 425.4862 | 419.0135 | 99.50313 | 15.942 | 0 | 0.855047 | 11.592 | 11460 | 28 | 25.33333 | 45.83333 | 140 | 25 |  | 270 | 2.5 | 8.3 | 3.1 | 0.2 | 33 | 13 | 5.8 | 56.45667 | 65 | 0 | 17 | 16 | 18 | 21 | 3 | 570.0054 | 459.4189 | 425.8179 | 429.9048 | 5.092886 | 142.3425 | -213.7394 | 635.4273 | 24 | -0.1159722 | 638.0818 | 17.5 | 16.53445 | 0.5852429 | 17.11969 | 18.16035 | 15.17739 | 25.41018 | 196.1604 | 193 | 1020 | 291.2766 | 273 | 1020 | 295.0813 | 288 | 1020 | 299.5091 | 296 | 1026 | 2.299595 | 2 | 110.7 | 5.221572 | 3.1 | 110.7 | 2.936735 | 2.5 | 110.7 | 0.2452292 | 0.1 | 120.7 | 917.5056 | 901.6987 | 927.9359 | 9.84663 | 6.443359375 | 14.68463 | 56.36019 | 58.09285 | 35.12419 | 588.359375 | 1.1171 | 1.254523 | 1.260003 | 0.8309885 | -6.064317 | 59.44624 | 546.0488 | 260.008 | 3.5 | 3.6 | 3.1 | 3.2 | 4.1 | 4.1 | 320 | 223 | 111
2021-09-19 | 46.92 | 11.5 | 1.77 | 1.22 | 3.72 | 631 | 574 | 1 | 50022.62 | 9.541667 | 887.5437 | 913.0404 | 2209.383 | 293.4248 | 750 | 803 | 643.018 | 644.3375 | 25711.4 | 250 | 11.89609 | 41.1968 |  | 918.7661 | 892.0388 | 914.2363 |  | 921.7903 | 918.3706 |  | 924.7684 | 927.1656 | 0 | 4 | 29.59375 | 559.28 | 549 | 19.16149 | 7.48 | 42.65552 | 36 | 2 | 3.715193 | 3 | 1.6 | 6.886998 | 70 | 165 | 8500 | 24 | 59 | 6.833333 | 0 | 2 | 2 | 2 | 46.33333 | 54.66667 | 0 | 25 | 41 | 43 | 2.2 | 0.4 | 0.25 | 478.0717 | 346.4973 | 316.2911 | 313.0345 | 0 | 10.4 | 10.3 | 7.15 | 1.32 | 7.894138 | 118 | 135 | 40 | 5.6 | 10 | 7.8 | 7 | 12 | 12 | 7.6 | 10 |  | 5.6 | 60 | 58 | 116 | 120 | 54 | 57 | 54 | 56 | 19 | 58 | 700 | 24 | 0 | 24 | 0 | 0 | 0 | 0 | 0 | 84 | 33.72682 | 159.7955 | 41.21083 | 21.15865 | -2.292423 | 219.8726 | 91.41947 | 8.580528 | 0.804867 | 2.333333 | 4.433333 | 2.8 | 0.1666667 | 0 | 55 | 62772.91 | 4226.14 | 7.686002 | 7.852592 | 425.2585 | 453.7067 | 99.4774 | 7.174 | 0 | 0.9096672 | 3.018 | 0 | 28 | 10.66667 | 45.66667 | 163 | 23 |  | 270 | 2.6 | 5.3 | 3 | 0.2 | 35 | 10.83333 | 7 | 56.96667 | 65 | 0 | 19 | 17 | 18 | 16 | 11 | 569.2332 | 459.6846 | 424.5487 | 429.0761 | 4.871769 | 140.067 | -199.825 | 635.1929 | 25 | -0.1159722 | 637.7068 | 17.5 | 14.14638 | 0.5724139 | 14.71879 | 19.83848 | 14.87909 | 27.16103 | 195.6744 | 191 | 199 | 292.4303 | 286 | 299 | 295.3874 | 289 | 301 | 299.2338 | 294 | 304 | 2.331773 | 1.9 | 3.8 | 4.278193 | 3.5 | 5.4 | 2.779998 | 2.5 | 3.2 | 0.1600926 | 0 | 0.3 | 917.4892 | 863.8518 | 938.345 | 9.729203 | 4.89277 | 31.77086 | 56.68535 | 58.35223 | 35.53922 | 1068.046875 | 1.126781 | 1.231625 | 1.287609 | 0.7345144 | -2.190856 | -20.77354 | 549.1151 | 226.8543 | 3.5 | 3.5 | 3 | 3.2 | 4 | 4.2 | 335 | 220 | 211
2021-09-20 | 46.3 | 11.89 | 1.91 | 1.13 | 3.58 | 647 | 548.6464 | 1 | 50079.78 | 9.525 | 888.7796 | 907.924 | 2240.083 | 294.5791 | 1333.333 | 765 | 644.2639 | 650.7649 | 25560.6 | 250 | 12.39563 | 41.00014 |  | 910.6542 | 883.4909 | 913.0939 |  | 916.3896 | 915.9915 |  | 919.9695 | 920.6143 | 0 | 5 | 30.38802 | 574.36 | 565 | 20.91227 | 7.85 | 38.84702 | 34 | 2 | 3.646363 | 3.1 | 0.5 | 6.792902 | 61 | 164 | 8500 | 25 | 62 | 8 | 0 | 2 | 2 | 2 | 47.33333 | 55 | 152.05 | 24 | 41 | 42 | 2.3 | 0.5 | 0.25 | 487.5359 | 348.5228 | 317.2076 | 314.7316 | 0 | 10.91 | 10.5 | 7.36 | 2.43 | 7.911925 | 115 | 147 | 66 | 8.2 | 10 | 7.6 | 7 | 12 | 12 | 7.6 | 10 |  | 5.6 | 58 | 52 | 104 | 106 | 50 | 50 | 50 | 50 | 3 | 52 | 700 | 19.5 | 4.5 | 24 | 362.5 | 248.42 | 610.92 | 0 | 19 | 74.7264 | 34.05469 | 161.6494 | 42.53761 | 22.42085 | -2.135594 | 224.4723 | 90.96314 | 9.036864 | 0.8153054 | 3.25 | 3.283333 | 2.85 | 0.1333333 | 0 | 37 | 62858.38 | 4213.89 | 7.741842 | 8.016866 | 424.6636 | 486.9991 | 99.4436 | 2.013 | 0 | 0.8479852 | 33.255 | 32250 | 28 | 14.66667 | 47.33333 | 147 | 22 | 225 | 256 | 3.8 | 3.7 | 3.7 | 0.2 | 38 | 11.33333 | 5.1 | 57.33333 | 49 | 0 | 18 | 17 | 19 | 23 | 11 | 578.4218 | 460.7974 | 426.0457 | 429.4918 | 4.618994 |  | -205.3409 | 635.7867 | 42 | -0.1159722 | 638.1742 | 17.5 | 13.33986 | 0.5703647 | 13.91023 | 21.96569 | 15.64429 | 30.61087 | 193.9915 | -6 | 209 | 294.2966 | 266 | 303 | 285.5157 | -20 | 324 | 299.3191 | 294 | 303 | 3.322545 | 0.2 | 5.4 | 3.212733 | 2.5 | 4.1 | 2.741832 | 0 | 7.8 | 0.1467419 | 0 | 0.2 | 912.2548 | 888.9667 | 928.4971 | 8.694377 | 4.025836 | 14.40819 | 57.26947 | 60.36248 | 36.78426 | 735.46875 | 1.230995 | 1.174092 | 1.263206 | 0.6910783 | 46.55241 | -27.12683 | 362.8937 | 251.5684 | 3.5 | 3.5 | 3 | 3 | 4 | 4.1 | 326 | 221 | 178
2021-09-21 | 46.32 | 11.45 | 1.84 | 1.1 | 3.72 | 638 | 565.1684 | 1 | 50047.06 | 9.6 | 887.2071 | 909.7248 | 2286.045 | 292.8955 | 1291.667 | 818 | 639.5409 | 649.3068 | 25786.8 | 250 | 12.80239 | 47.15935 |  | 909.3712 | 885.2747 | 915.7932 |  | 916.1398 | 922.045 |  | 919.2506 | 920.9872 | 0 | 4 | 29.95443 | 565.44 | 491 | 20.90539 | 7.89 | 37.71982 | 64 | 4 | 3.478782 | 2.7 | 2.2 | 6.254103 | 53 | 162 | 8500 | 26 | 65 | 5.5 | 0 | 2 | 2 | 2 | 48.33333 | 55 | 70.51 | 24 | 40 | 41 | 2.3 | 0.6 | 0.25 | 487.9079 | 347.0404 | 316.5094 | 313.2426 | 0 | 10.78 | 10.42 | 7.61 | 1.2 | 7.89885 | 118 | 160 | 38 | 6 | 6.6 | 6 | 5 | 6 | 6 | 3.6 | 4.8 |  | 4.4 | 58 | 58 | 116 | 96 | 56 | 56 | 56 | 58 | 17 | 58 | 700 | 17.96667 | 6.033333 | 24 | 346.3 | 0 | 346.3 | 0 | 10 | 85.8684 | 34.83122 | 160.5678 | 41.8914 | 21.76033 | -2.272891 | 221.9466 | 91.21976 | 8.78024 | 0.8379653 | 2.5 | 2.383333 | 2.533333 | 0.1 | 0 | 46 | 62989.79 | 4225.248 | 7.679306 | 7.926664 | 425.6473 | 475.2842 | 99.45199 | 15.442 | 0 | 0.8858439 | 28.773 | 10960 | 28 | 14.5 | 46.33333 | 162 | 23 | 225 | 260 | 2.8 | 2.8 | 2.8 | 0.1 | 41 | 11 | 3.5 | 57.6 | 40 | 0 | 16 | 16 | 17 | 20 | 11 | 573.156 | 460.9136 | 425.8753 | 430.0205 | 4.859403 | 149.137 | -204.2401 | 635.8927 | 50 | -0.1159722 | 638.1658 | 17.5 | 8.770868 | 0.5797316 | 9.3506 | 21.15997 | 15.50163 | 30.24773 | 195.4388 | 192 | 199 | 295.7069 | 288 | 303 | 295.3307 | 290 | 301 | 299.3434 | 283 | 303 | 2.429726 | 1.8 | 3.2 | 2.333063 | 1.9 | 2.9 | 2.586152 | 2.3 | 2.8 | 0.07348958 | 0 | 0.2 | 913.5813 | 888.2716 | 937.4633 | 8.718142 | 4.659982 | 14.97262 | 57.58483 | 60.53109 | 36.78426 | 1836.640625 | 1.161617 | 1.040021 | 1.284739 | 0.6815836 | 42.09497 | -3.751146 | 456.275 | 287.7005 | 3.5 | 3.5 | 3 | 3 | 4 | 4.1 | 370 | 223 | 221
2021-09-22 | 47.17 | 10.28 | 1.75 | 1.1 | 3.48 | 648 | 558.3352 | 1 | 50072.28 | 9.575 | 889.9734 | 909.9801 | 2307.082 | 290.3588 | 833.3333 | 754 | 634.4245 | 640.2064 | 25485.2 | 250 | 13.22611 | 47.12556 |  | 915.6642 | 887.6864 | 909.9593 |  | 917.4811 | 919.1095 |  | 926.6095 | 928.3093 | 0 | 4 | 30.38216 | 574.24 | 457 | 20.24306 | 7.35 | 36.86688 | 66 | 3 | 3.520123 | 3.4 | 3 | 6.56434 | 73 | 160 | 8500 | 28 | 68 | 7.666667 | 0 | 2 | 2 | 2 | 49.33333 | 55 | 0 | 24 | 40 | 42 | 2.1 | 0.5 | 0.25 | 489.0856 | 345.1107 | 314.1466 | 311.6443 | 0 | 10.44 | 10.35 | 8.44 | 1.5 | 7.871122 | 123 | 95 | 47 | 7.8 | 10 | 7.5 | 6.8 | 11 | 11 | 7.4 | 9.4 |  | 5.2 | 58 | 58 | 116 | 116 | 58 | 59 | 58 | 58 | 0 | 58 | 700 | 17.25 | 6.75 | 24 | 473.42 | 178.6 | 652.02 | 0 | 20 | 76.3152 | 33.27194 | 159.4305 | 40.19402 | 19.68005 | -2.484574 | 216.82 | 92.06924 | 7.930761 | 0.8315665 | 1.916667 | 1.9 | 2.633333 | 0.03333333 | 0 | 80 | 63109.7 | 4263.293 | 7.302255 | 7.743573 | 424.67 | 429.9633 | 99.47535 | 16.209 | 0 | 0.8616284 | 23.544 | 10980 | 28 | 14.33333 | 44.33333 | 157 | 30 | 225 | 252 | 2 | 2 | 2.8 | 0.1 | 45 | 10.83333 | 4.2 | 57 | 31 | 0 | 19 | 17 | 20 | 18 | 8 | 562.5644 | 459.7622 | 424.8595 | 430.6955 | 4.930546 | 140.2536 | -204.4299 | 636.4459 | 68 | -0.1159722 | 638.6152 | 17.5 | 14.91514 | 0.5733396 | 15.48848 | 17.80456 | 14.60674 | 23.28322 | 196.5349 | 191 | 500 | 296.6052 | 292 | 500 | 295.2328 | 290 | 300 | 299.3923 | 295 | 304 | 1.89897 | 1.6 | 50.7 | 1.912245 | 1.6 | 50.7 | 2.630441 | 2.4 | 2.9 | 0.03924769 | 0 | 0.1 | 915.8406 | 901.623 | 924.9635 | 9.700946 | 6.029994 | 17.10591 | 56.84212 | 58.19661 | 34.72214 | 583.671875 | 1.137057 | 0.9536276 | 1.256798 | 0.6795659 | 53.0246 | 76.31281 | 561.0398 | 299.3357 | 3.5 | 3.5 | 3 | 3 | 4 | 4.1 | 400 | 223 | 383
2021-09-23 | 48.26 | 10.82 | 1.69 | 1.06 | 3.92 | 648 | 534.764 | 1 | 50039.87 | 9.641667 | 862.7953 | 910.9616 | 2296.11 | 289.5749 | 875 | 771 | 623.3125 | 619.1878 | 25485.2 | 250 | 12.65715 | 48.44153 |  | 912.0207 | 891.1063 | 913.2344 |  | 918.5045 | 919.9423 |  | 926.0427 | 929.7167 | 0 | 4 | 30.42773 | 574.24 | 440 | 19.44 | 7.86 | 36.50984 | 63 | 3 | 3.477227 | 2.8 | 2.7 | 6.412793 | 65 | 158 | 8500 | 29 | 71 | 7.333333 | 0 | 2 | 2 | 2 | 50.33333 | 54.66667 | 0 | 25 | 42 | 44 | 2.3 | 0.5 | 0.5 | 493.5799 | 344.5211 | 312.7808 | 311.4114 | 0 | 10.54 | 10.4 | 7.59 | 3.26 | 7.887885 | 128 | 100 | 40 | 8.2 | 9.8 | 7.5 | 7.1 | 11.1 | 11.1 | 6.8 | 9 |  | 5.4 | 48 | 48 | 96 | 96 | 48 | 48 | 48 | 48 | 0 | 48 | 700 | 24 | 0 | 24 | 307.38 | 200.29 | 507.67 | 0 | 15 | 89.094 | 33.26174 | 157.5255 | 38.57993 | 18.06449 | -2.865019 | 211.3049 | 92.80685 | 7.193148 | 0.8513008 | 1.9 | 2.216667 | 2.516667 | 0.01666667 | 0 | 43 | 62890.79 | 4253.933 | 7.136119 | 7.546605 | 425.5229 | 402.3036 | 99.49628 | 5.851 | 0 | 0.8252531 | 28.773 | 11080 | 28 | 14.33333 | 43 | 175 | 24 | 250 | 260 | 2.1 | 3.2 | 2.6 | 0.1 | 47 | 11 | 4.7 | 56.73333 | 31 | 0 | 20 | 18 | 21 | 21 | 2 | 550.6194 | 458.1539 | 423.8793 | 428.5432 | 5.461305 | 145.9777 | -201.3076 | 636.9508 | 86 | -0.1159722 | 639.0253 | 17.5 | 12.90048 | 0.5789646 | 13.47944 | 17.92749 | 12.88182 | 24.86547 | 196.2421 | 125 | 306 | 295.1229 | 215 | 300 | 295.6134 | 276 | 308 | 299.4834 | 295 | 311 | 1.847406 | 0.6 | 5.4 | 2.327307 | 1.6 | 7.9 | 2.444184 | 1.2 | 2.7 | 0.02995602 | 0 | 0.2 | 916.6822 | 899.313 | 926.7463 | 9.579266 | 5.642979 | 14.17911 | 56.89651 | 58.4041 | 34.96856 | 559.0625 | 1.155749 | 0.9620686 | 1.223082 | 0.6774571 | 59.52267 | 98.60096 | 554.8146 | 305.3455 | 3.5 | 3.5 | 3 | 3.2 | 4 | 4.1 | 385 | 222 | 249
2021-09-24 | 48.97 | 10 | 1.66 | 1 | 3.24 | 595 | 485.158 | 0.98125 | 47847.46 | 9.5775 | 855.9738 | 905.6625 | 2223.181 | 283.556 | 254.7771 | 723 | 596.4159 | 601.6157 | 25862.2 | 250 | 12.61676 | 46.13916 |  | 911.3808 | 897.7601 | 895.2888 |  | 916.6226 | 907.2603 |  | 920.6821 | 921.0224 | 5.91 | 4 | 28.77001 | 533.51 | 410 | 19.44 | 7.96 | 35.94136 | 56 | 3 | 3.475421 | 2.8 | 0.7 | 8.788166 | 57 | 158 | 8500 | 30 | 74 | 6.666667 | 0 | 2 | 2 | 2 | 51.66667 | 54.83333 | 0 | 25 | 43 | 44 | 2.3 | 0.8 | 0.25 | 476.5418 | 340.5352 | 305.517 | 303.6651 | 0 | 10.76 | 10.42 | 8.06 | 1.58 | 7.82766 |  |  |  | 8 | 10.4 | 7.8 | 8 | 13 | 13 | 5.8 | 10.2 |  | 5.6 | 62 | 62 | 124 | 124 | 62 | 62 | 62 | 62 | 0 | 62 | 700 | 23.55 | 0 | 23.55 | 511.54 | 141.27 | 652.81 | 0 | 20 | 60.348 | 32.45399 | 153.0178 | 35.37168 | 16.1569 | -2.842256 | 201.7041 | 93.39892 | 6.601076 | 0.83166 | 2.3 | 1.816667 | 1.783333 | 0.05 | 0 | 55 | 62102.59 | 4163.639 | 6.768188 | 7.203719 | 425.231 | 375.4548 | 99.5013 | 13.414 | 0 | 0.8153916 | 27.279 | 10520 | 28 | 13.33333 | 41.83333 | 160 | 30 | 240 | 250 | 3.8 | 2 | 2.2 | 0.1 | 50 | 11 | 3.7 | 55.4 | 6 | 0 | 20 | 17 | 21 | 0 | 0 | 507.5613 | 454.1927 | 418.9751 | 426.762 | 4.417059 |  | -166.5443 | 635.6934 | 51 | -0.1347222 | 637.9303 | 17.5 | 13.32725 | 0.5799293 | 13.90718 | 18.25519 | 12.79103 | 27.05727 | 195.4968 | 144 | 212 | 296.5158 | 265 | 310 | 296.3819 | 254 | 310 | 299.0098 | 253 | 327 | 2.289697 | 1.3 | 3.9 | 1.872361 | 0.9 | 2.3 | 1.738549 | 0.5 | 2.5 | 0.04584838 | 0 | 0.2 | 910.6051 | 774.6994 | 923.2342 | 9.878951 | 3.541731 | 56.76495 | 55.53318 | 57.88534 | 35.02043 | 1703.4375 | 1.225013 | 0.9468232 | 1.063958 | 0.6814461 | 91.58505 | 66.00019 | 471.1307 | 307.2032 | 3.5 | 3.5 | 3 | 3.2 | 4 | 4.1 | 413 | 226 | 303
2021-09-25 | 49.27 | 9.67 | 1.73 | 1.12 | 3.82 | 618 | 519.7604 | 1 | 48847.93 | 9.5 | 865.7563 | 909.8678 | 2250.851 | 284.1984 | 291.6667 | 784 | 605.1859 | 607.5411 | 25711.4 | 250 | 11.80196 | 39.22633 |  | 918.1157 | 901.2592 | 898.5865 |  | 920.91 | 910.4674 |  | 927.3898 | 926.6194 | 5.91 | 5.04 | 29.28581 | 554.79 | 381 | 27.82252 | 7.14 | 35.40471 | 69 | 3.5 | 3.721196 | 2.7 | 2.3 | 6.519 | 85 | 155 | 8500 | 30 | 77 | 6.416667 | 0 | 2 | 2 | 2 | 52.33333 | 55 | 0 | 26 | 43 | 49 | 2.2 | 0.5 | 0.25 | 471.4952 | 339.3349 | 306.1993 | 303.3652 | 0 | 10.7 | 10.56 | 7.9 | 1.37 | 7.838704 |  |  |  | 8.2 | 10 | 7.4 | 6.4 | 11 | 11 | 7.6 | 10 | 11 | 7.2 | 52 | 52 | 104 | 104 | 52 | 53 | 52 | 52 | 50 | 52 | 700 | 24 | 0 | 24 | 362.46 | 0 | 362.46 | 0 | 11 | 65.3004 | 32.41392 | 155.9777 | 36.90159 | 16.80581 | -3.180957 | 206.5042 | 93.40214 | 6.597858 | 0.8568718 | 1.816667 | 1.85 | 1.233333 | 0.08333333 | 0 | 60 | 62957.57 | 4202.425 | 7.1334 | 7.375149 | 425.7455 | 378.9512 | 99.52534 | 9.413 | 0 | 0.8410362 | 28.026 | 11560 | 28 | 14.33333 | 41.66667 | 185 | 23 | 240 | 240 | 1.9 | 2.2 | 1.4 | 0.1 | 53 | 10.5 | 4.2 | 55.86667 | 90 | 0 | 19 | 17 | 20 | 21 | 0 | 535.4215 | 457.9537 | 423.8831 | 429.393 | 4.838684 |  | -190.0199 | 634.9818 | 39 | -0.1347222 | 637.3664 | 17.5 | 14.90972 | 0.5825855 | 15.49231 | 18.62509 | 13.91937 | 24.98219 | 196.5706 | 193 | 200 | 296.6031 | 292 | 301 | 297.5104 | 294 | 301 | 299.4147 | 296 | 303 | 1.867376 | 1.5 | 2.3 | 1.809545 | 1.3 | 2.2 | 1.234672 | 0.9 | 1.6 | 0.0512037 | 0 | 0.2 | 915.318 | 894.7027 | 926.2782 | 10.03714 | 3.226624 | 17.68188 | 55.71548 | 57.78158 | 35.3317 | 588.28125 | 1.171678 | 0.9139911 | 0.8644702 | 0.6855322 | 76.65979 | 119.8455 | 332.4581 | 312.517 | 3.5 | 3.5 | 3 | 3.1 | 4 | 4.1 | 411 | 227 | 458
2021-09-26 | 49.6 | 8.7 | 1.65 | 1.24 | 2.72 | 641 | 554.6148 | 1 | 50060.76 | 9.616667 | 868.8702 | 918.4757 | 2299.167 | 286.138 | 333.3333 | 771 | 622.4669 | 631.202 | 25259 | 250 | 8.234511 | 29.29366 |  | 920.94 | 908.2778 | 911.6071 |  | 928.5877 | 922.9661 |  | 921.4232 | 921.9238 | 5.91 | 4 | 30.37174 | 573.99 | 450 | 33.83 | 7.91 | 40.81709 | 61 | 3.5 | 3.66493 | 2.7 | 2.1 | 6.370248 | 77 | 154 | 8503 | 31 | 80 | 7.166667 | 0 | 2 | 2 | 2 | 49 | 54.66667 | 0 | 27 | 44 | 46 | 2.2 | 0.4 | 0.25 | 475.4958 | 342.5691 | 309.63 | 304.244 | 0 | 10.87 | 10.58 | 8.26 | 1.36 | 7.802904 |  |  |  | 8 | 10.4 | 7.8 | 8 | 13 | 13 | 5.8 | 10.2 | 7.1 | 8.6 | 58 | 58 | 116 | 116 | 58 | 59 | 58 | 58 | 58 | 58 | 700 | 24 | 0 | 24 | 0 | 0 | 0 | 0 | 0 | 65.6148 | 32.83923 | 159.8677 | 39.90666 | 19.26685 | -2.756513 | 216.2847 | 92.36639 | 7.633613 | 0.831013 | 2.15 | 3.016667 | 1.283333 | 0.05 | 0 | 50 | 63579.12 | 4218.39 | 7.574358 | 7.724452 | 425.082 | 488.7945 | 99.42757 | 11.952 | 0 | 0.8652337 | 16.074 | 0 | 28 | 15 | 42.66667 | 160 | 25 | 230 | 250 | 3.6 | 5.3 | 1.4 | 0.1 | 56 | 10.33333 | 5.2 | 56.66333 | 20 | 0 | 19 | 16 | 21 | 23 | 11 | 562.1027 | 461.2379 | 426.4308 | 432.2989 | 5.030908 |  | -172.1175 | 635.2145 | 50 | -0.1347222 | 637.7354 | 17.5 | 17.58366 | 0.5804271 | 18.16409 | 19.57877 | 14.39923 | 27.87435 | 195.8391 | 189 | 199 | 294.6938 | 229 | 301 | 297.4963 | 294 | 301 | 299.3014 | 296 | 307 | 2.259289 | 1.6 | 3.8 | 2.919248 | 1.8 | 8 | 1.272188 | 1.1 | 1.4 | 0.06367361 | 0 | 0.2 | 920.0219 | 897.5244 | 931.2474 | 6.557544 | 3.508745 | 16.73749 | 55.91555 | 57.8983 | 34.78699 | 900.46875 | 1.203707 | 1.022595 | 0.8471059 | 0.6867426 | 81.56777 | 49.65646 | 305.2538 | 312.9715 | 3.5 | 3.5 | 2.9 | 3.2 | 4 | 4.1 | 395 | 224 | 343
2021-09-27 | 50.99 | 8.61 | 1.67 | 1.32 | 3.44 | 618 | 513.2352 | 1 | 49128.04 | 9.475 | 852.0863 | 910.392 | 2331.518 | 284.0208 | 166.6667 | 740 | 607.7548 | 614.4401 | 25560.6 | 250 | 8.295051 | 36.21545 |  | 915.5379 | 904.2562 | 900.6274 |  | 920.0554 | 911.4832 |  | 912.062 | 912.1884 | 5.91 | 4.9 | 29.29427 | 554.65 | 389 | 33.83 | 7.64 | 39.42101 | 67 | 5 | 3.65008 | 3 | 0.9 | 6.818367 | 67 | 152 | 8503 | 32 | 83 | 8.666667 | 0 | 2 | 2 | 2 | 52.53333 | 55 | 0 | 27 | 44 | 45 | 2.3 | 0.7 | 0.25 | 480.4945 | 340.1698 | 308.0976 | 301.2018 | 0 | 10.79 | 10.61 | 7.66 | 3.86 | 7.859324 |  |  |  | 8.6 | 9.8 | 7.6 | 6.8 | 11 | 11 | 7.2 | 8.4 | 10.2 | 9.8 | 58 | 58 | 116 | 116 | 58 | 64 | 58 | 58 | 58 | 58 | 700 | 24 | 0 | 24 | 577.33 | 34.27 | 611.6 | 0 | 19 | 41.6352 | 32.74089 | 157.5974 | 38.09993 | 17.4131 | -2.732854 | 210.3776 | 93.02196 | 6.978044 | 0.8392274 | 3.283333 | 2.583333 | 1.75 | 0.1 | 0 | 60 | 63015.82 | 4157.538 | 7.42577 | 7.513486 | 424.2954 | 459.8268 | 99.44936 | 7.652 | 0 | 0.8304777 | 19.062 | 10640 | 28 | 14.83333 | 42.5 | 155 | 24 | 225 | 246 | 3.7 | 3 | 2.3 | 0.2 | 58 | 11.58333 | 5.3 | 55.86667 | 21 | 0 | 17 | 13 | 19 | 20 | 3 | 538.3026 | 457.8064 | 421.8855 | 428.498 | 4.780565 |  | -155.6536 | 634.5737 | 38 | -0.1347222 | 637.2208 | 17.5 | 14.83812 | 0.5621459 | 15.40027 | 19.81604 | 14.50298 | 29.39175 | 194.1688 | 169 | 217 | 295.2345 | 284 | 307 | 296.8229 | 277 | 301 | 299.3149 | 293 | 304 | 3.323638 | 2.2 | 4.2 | 2.538635 | 2 | 3.3 | 1.704683 | 1.1 | 2.3 | 0.08741667 | 0 | 0.2 | 911.3529 | 893.2234 | 924.8368 | 6.319083 | 3.043963 | 13.28489 | 55.89723 | 57.84643 | 35.08528 | 693.203125 | 1.302399 | 1.059249 | 0.898162 | 0.692296 | 64.30115 | -30.75549 | 194.1124 | 296.0802 | 3.5 | 3.6 | 2.2 | 2.6 | 4 | 4 | 412 | 227 | 428
2021-09-28 | 50.03 | 8.48 | 1.6 | 1.34 | 2.76 | 618 | 521.8628 | 0.9993056 | 49351.02 | 9.5 | 848.3784 | 916.6947 | 2365.853 | 283.8583 | 250.1737 | 779 | 600.4053 | 612.7764 | 25560.6 | 250 | 8.888988 | 35.2466 |  | 923.0283 | 912.3505 | 904.7699 |  | 926.6502 | 916.6745 |  | 918.0483 | 916.307 | 5.91 | 4 | 29.52287 | 553.75 | 269 | 33.83 | 12.9 | 38.5049 | 60 | 6 | 3.347896 | 2.9 | 1.5 | 10.83405 | 58 | 151 | 8503 | 33 | 86 | 7.333333 | 0 | 2 | 2 | 2 | 51.33333 | 46.33333 | 0 | 27 | 45 | 50 | 2.3 | 0.4 | 0.25 | 479.0966 | 340.4519 | 307.0174 | 301.1149 | 0 | 10.7 | 10.58 | 7.9 | 0.85 | 7.895057 | 70 | 60 | 50 | 7.4 | 10.5 | 7 | 12 | 10 | 10.5 | 6.2 | 10 | 11 | 8 | 56 | 56 | 112 | 112 | 56 | 60 | 56 | 56 | 56 | 56 | 700 | 23.98333 | 0 | 23.98333 | 422.2 | 0 | 422.2 | 0 | 12 | 62.6628 | 32.71269 | 157.6954 | 37.65127 | 16.62584 | -2.95694 | 209.0155 | 93.46034 | 6.539657 | 0.814604 | 2.733333 | 2.016667 | 1.433333 | 0.08333333 | 0 | 45 | 63349.74 | 4209.66 | 7.532932 | 7.464841 | 424.6024 | 465.2098 | 99.45183 | 12.214 | 0 | 0.8444382 | 17.568 | 10720 | 28 | 13.66667 | 41.33333 | 188 | 23 | 230 | 240 | 2.9 | 2.2 | 1.6 | 0.1 | 61 | 10.75 | 5 | 56.36667 | 21 | 0 | 18 | 15 | 19 | 21 | 0 | 542.0509 | 458.4848 | 423.3893 | 430.4898 | 4.890473 |  | -191.2806 | 633.9948 | 26 | -0.1354167 | 636.759 | 17.5 | 13.67005 | 0.5896914 | 14.25974 | 19.65816 | 14.56783 | 29.57332 | 195.3062 | 190 | 203 | 296.1202 | 292 | 300 | 297.2294 | 294 | 301 | 299.3367 | 296 | 302 | 2.609069 | 1.8 | 3 | 1.970013 | 1.7 | 2.4 | 1.381311 | 1.1 | 1.6 | 0.04624884 | 0 | 0.2 | 917.2138 | 891.9584 | 928.9207 | 5.986858 | 2.842259 | 13.07407 | 55.99647 | 58.28738 | 34.60542 | 628.203125 | 1.244682 | 0.9512056 | 0.8700094 | 0.6886138 | 20.21671 | 19.76752 | 299.0259 | 307.3956 | 3.5 | 3.6 | 2.4 | 2.4 | 4 | 4 | 382 | 279 | 228
2021-09-29 | 50.66 | 8.89 | 1.67 | 1.03 | 3.52 | 636 | 560.192 | 1 | 50062.13 | 9.625 | 866.89 | 917.8988 | 2470.849 | 288.64 | 500 | 713 | 618.1371 | 601.2855 | 25937.6 | 250 | 6.912609 | 23.10904 |  | 924.1452 | 906.2627 | 912.297 |  | 924.2754 | 922.5139 |  | 917.9644 | 917.2473 | 5.91 | 4 | 30.37826 | 569.59 | 234 | 33.83 | 12.99 | 37.6898 | 944 | 39 | 3.459813 | 3.1 | 2.4 | 8.328246 | 50 | 149 | 8503 | 35 | 89 | 7.333333 | 0 | 2 | 2 | 2 | 50 | 42.33333 | 0 | 27 | 42 | 47 | 2.2 | 0.6 | 0.25 | 499.8151 | 344.492 | 312.0919 | 305.1177 | 0 | 10.81 | 10.62 | 7.28 | 2.36 | 7.904237 | 56 | 58 | 65 | 8.2 | 10 | 7.4 | 6.4 | 11 | 11 | 7.6 | 10 | 11 | 7.2 | 65 | 60 | 120 | 120 | 60 | 62 | 60 | 60 | 60 | 60 | 700 | 24 | 0 | 24 | 651.96 | 0 | 651.96 | 0 | 20 | 44.232 | 33.40435 | 158.9934 | 40.4385 | 19.17789 | -2.465672 | 216.1441 | 92.26802 | 7.73198 | 0.7902002 | 2.016667 | 3.016667 | 1.233333 | 0.01666667 | 0 | 50 | 63351.375 | 4184.512 | 7.987472 | 7.719433 | 427.2158 | 582.8706 | 99.35714 | 6.061 | 0 | 0.880805 | 22.797 | 11290 | 28 | 13.83333 | 40.5 | 162 | 24 | 240 | 250 | 2.2 | 5.6 | 1.4 | 0.1 | 63 | 7.5 | 4.3 | 56.73333 | 21 | 0 | 18 | 12 | 18 | 25 | 6 | 563.007 | 460.3508 | 425.6397 | 430.1718 | 5.017577 |  | -191.0629 | 634.0642 | 32 | -0.1354167 | 636.9374 | 17.5 | 12.4721 | 0.5720684 | 13.04417 | 20.98659 | 13.11526 | 28.45796 | 196.0945 | 193 | 200 | 294.4003 | 284 | 300 | 297.5381 | 294 | 301 | 299.3094 | 296 | 302 | 2.083698 | 1.8 | 2.4 | 3.176245 | 1.7 | 8.1 | 1.276223 | 0.9 | 1.6 | 0.04280787 | 0 | 0.2 | 918.2433 | 900.202 | 929.9667 | 6.015207 | 3.257481 | 12.35304 | 56.50311 | 58.43005 | 35.34466 | 910.9375 | 1.139737 | 1.019206 | 0.8519311 | 0.6845713 | -23.76672 | 27.66297 | 322.9468 | 310.312 | 3.5 | 3.6 | 2.4 | 3.2 | 4 | 4.1 | 398 | 280 | 330
2021-09-30 | 50.39 | 8.52 | 1.59 | 0.99 | 3.06 | 609 | 548.0856 | 1 | 49997.46 | 9.625 | 875.7561 | 918.3167 | 2536.753 | 291.218 | 41.66667 | 743 | 629.1191 | 579.0101 | 25485.2 | 250 | 7.353019 | 28.73409 |  | 919.7836 | 904.058 | 919.5585 |  | 920.4346 | 927.749 |  | 923.1177 | 920.5174 | 5.91 | 4 | 30.41081 | 545.83 | 209 | 33.83 | 40.7 | 29.4674 | 75 | 4 | 3.448793 | 2.8 | 1.4 | 6.957492 | 42 | 148 | 8503 | 36 | 93 | 6.833333 | 0 | 2 | 2 | 2 | 50.66667 | 42.66667 | 142.65 | 26 | 44 | 52 | 2.3 | 0.5 | 0.25 | 510.095 | 345.2074 | 315.7107 | 308.299 | 0 | 10.66 | 10.32 | 7.65 | 1.14 | 7.867077 | 52 | 62 | 67 | 7.8 | 7.4 | 6 | 7 | 5.6 | 6 | 3 | 5.2 | 6.4 | 5 | 52 | 52 | 104 | 107 | 50 | 54 | 50 | 56 | 50 | 56 | 700 | 24 | 0 | 24 | 454.95 | 0 | 454.95 | 0 | 13 | 42.1356 | 33.8586 | 161.1558 | 42.3058 | 21.41945 | -2.257071 | 222.624 | 91.39249 | 8.60751 | 0.808858 | 1.933333 | 1.816667 | 1.2 | 0.03333333 | 0 | 55 | 62595.04 | 4038.163 | 8.445622 | 7.950856 | 425.5685 | 585.8198 | 99.3937 | 12.699 | 0 | 0.8999764 | 10.098 | 0 | 28 | 12.83333 | 36.66667 | 156 | 25 | 230 | 230 | 2 | 2 | 1.3 | 0.1 | 65 | 11 | 6 | 56.59 | 174 | 0 | 18 | 11 | 17 | 22 | 10 | 559.6399 | 460.7877 | 425.9084 | 429.2978 | 5.023754 |  | -168.7882 | 633.225 | 10.9999 | -0.1354167 | 637.5802 | 17.5 | 11.713 | 0.5778675 | 12.29086 | 19.83089 | 15.50163 | 26.43475 | 196.3833 | 193 | 199 | 296.5012 | 293 | 301 | 297.6614 | 294 | 301 | 299.3411 | 296 | 304 | 1.929383 | 1.6 | 2.3 | 1.834919 | 1.5 | 2.3 | 1.205332 | 1 | 1.4 | 0.01740394 | 0 | 0.1 | 919.7821 | 901.1261 | 925.9357 | 5.109597 | 3.389125 | 13.0064 | 56.30956 | 58.79319 | 35.75969 | 814.53125 | 1.156003 | 0.8991615 | 0.8324138 | 0.6831945 | 29.08893 | 112.7287 | 306.8406 | 315.4324 | 3.5 | 3.6 | 2.4 | 2.6 | 4 | 4 | 399 | 248 | 411
2021-10-01 | 50.39 | 8.52 | 1.59 | 0.99 | 8.1 | 571 | 480.2432 | 0.9826389 | 46303 | 9.581818 | 842.1618 | 904.7246 | 2362.965 | 284.1832 | 84.80565 | 592 | 581.7051 | 525.4188 | 25636 | 250 | 7.029784 | 26.2741 |  | 909.1059 | 893.7637 | 903.1511 |  | 906.3925 | 911.2098 |  | 913.1233 | 906.7073 | 5.804 | 4.04 | 27.8047 | 512.324 | 4173 | 30.25722 | 12.06 | 39.5461 | 59 | 5 | 3.367707 | 2.7 | 0.5 | 8.115831 | 85 | 146 | 8503 | 1 | 96 | 4.666667 | 0 | 2 | 2 | 2 | 53.66667 | 51 | 0 | 26 | 44 | 60 | 2.4 | 0.4 | 0.25 | 477.5898 | 336.9445 | 252.7485 | 301.1122 | 1 | 10.91 | 10.59 | 8.37 | 1.9 | 7.80812 | 53 | 56 | 62 | 6.8 |  | 8 | 7.8 | 6.5 | 7.6 | 4.2 | 7 | 9 | 7 | 39 | 0 | 80 | 82 | 38 | 38 | 38 | 38 | 38 | 38 | 700 | 23.58333 | 0 | 23.58333 | 592.5 | 0 | 592.5 | 0 | 19 | 23.7432 | 33.36826 | 149.6729 | 34.14637 | 15.12329 | -2.684447 | 196.2581 | 93.662 | 6.338002 | 0.9049219 | 2.166667 | 1.916667 | 0.9666667 | 0.03333333 | 0 | 46 | 62171.08 | 4077.889 | 7.298148 | 7.009219 | 426.0341 | 384.3281 | 99.53077 | -1.826 | 0 | 0.8410564 | 23.544 | 11620 | 1 | 13.5 | 31 | 150 | 30 | 230 | 220 | 3 | 2.2 | 1.2 | 0.1 | 2 | 7.5 | 4.2 | 55.73333 | 20 | 0 | 21 | 15 | 22 | 0 | 0 | 386.2616 | 452.0175 | 415.7123 | 423.6532 | 3.718791 | 123.8337 | -177.042 | 581.0883 | 327.129 | 0.5955421 | 586.9949 | 7.5 | 0.866614 | 0.5955512 | 1.462165 | 18.76868 | 14.94394 | 25.64362 | 195.841 | 190 | 199 | 296.5131 | 293 | 301 | 297.8703 | 295 | 301 | 299.5558 | 296 | 303 | 2.245647 | 1.2 | 4 | 1.884889 | 1 | 2.2 | 1.093274 | 0.7 | 1.3 | 0.01871296 | 0 | 0.2 | 906.4515 | 815.421 | 922.4391 | 7.239305 | 2.414577 | 42.60942 | 55.56753 | 57.88534 | 35.74673 | 1131.953125 | 1.244355 | 0.9168899 | 0.8270777 | 0.6904912 | 80.24375 | 103.2738 | 301.6336 | 312.9373 | 3.4 | 3.5 | 2.2 | 2.4 | 4 | 4.1 | 399 | 331 | 38
2021-10-02 | 50.62 | 8.79 | 1.72 | 0.93 | 3.28 | 523 | 448.9624 | 0.8958333 | 46697.63 | 9.618182 | 852.5873 | 909.6952 | 2304.644 | 278.628 | 93.02326 | 694 | 546.8277 | 515.9299 | 23600.2 | 250 | 9.503274 | 32.65856 |  | 869.5054 | 849.6396 | 853.0934 |  | 863.8292 | 864.5951 |  | 874.274 | 865.6021 | 5.807 | 4 | 28.05185 | 470.047 | 188 | 30.2 | 12.01 | 38.41309 | 79 | 4 | 3.583902 | 2.7 | 0.6 | 7.090096 | 85 | 144 | 8503 | 2 | 5 | 1.666667 | 0 | 2 | 2 | 2 | 54 | 49.5 | 0 | 26 | 44 | 55 | 2.4 | 0.7 | 0.25 | 481.6645 | 334.6165 | 104.5707 | 302.9976 | 1 | 11 | 10.86 | 7.56 | 1.97 | 7.974211 | 65 | 72 | 71 | 8.2 |  | 7.4 | 6.4 | 11 | 11 | 7.6 | 10.2 | 11 | 7.4 | 49 | 4 | 96 | 96 | 48 | 52 | 48 | 48 | 48 | 48 | 700 | 21.5 | 0 | 21.5 | 336.47 | 0 | 336.47 | 0 | 11 | 20.4924 | 31.78322 | 141.7386 | 33.41583 | 13.20944 | -3.086832 | 185.2771 | 94.5365 | 5.463499 | 0.9662827 | 2.3 | 2.5 | 1.116667 | 0.03333333 | 0 | 50 | 58616.55 | 3756.89 | 6.686119 | 6.617038 | 417.6042 | 309.4219 | 99.58344 | 5.976 | 0 | 0.8584367 | 17.568 | 0 |  | 11.75 | 20.5 | 140 | 23 | 250 | 240 | 2.8 | 3.7 | 1.3 | 0.1 | 3 | 10 | 5 | 56.66667 | 174 | 0 | 18 | 15 | 21 | 16 | 0 | 438.1499 | 450.9141 | 418.5822 | 426.0596 | 4.395038 |  | -145.214 | 582.3882 | 606.2581 | 1.104279 | 588.5693 | 7.5 | -0.2048941 | 0.6945097 | 0.4896156 | 17.51159 | 14.69752 | 24.37263 | 195.8841 | 193 | 200 | 295.595 | 228 | 302 | 297.8199 | 294 | 302 | 299.3517 | 296 | 302 | 2.247792 | 0.7 | 2.9 | 2.302054 | 0.6 | 8.900001 | 1.103853 | 0.3 | 1.5 | 0.04321065 | 0 | 0.2 | 863.095 | 147.918 | 924.9878 | 8.60127 | 3.345825 | 50.51108 | 54.74457 | 57.95019 | 34.91669 | 606.171875 | 1.28398 | 1.046026 | 0.8438894 | 0.6840824 | 110.8333 | 118.8853 | 305.727 | 316.9161 | 3.3 | 3.6 | 2 | 2.4 | 4 | 4 | 359 | 372 | 26
2021-10-03 | 0 | 0 | 0 | 0 | 0 | 0 | -0.0002 | 0 | 45890.14 | [5 empty] | 0 | 504 | 53.3775 | 452.8666 | 0 |  | 0 | 0 | [10 empty] | 0 | 0 |  | 0 | 195 |  | 0 | 37.36181 | 56 | 3 | 3.656605 |  |  | 7.626099 | 84 | 140 | 8503 | 3 | 5 | 0 | 24 | 2 | 2 | 2 |  |  | 0 | [6 empty] | 187.0804 | 144.1776 | 58.43864 | 127.4285 | 0 | 0 | 0 |  |  | 8.513818 | [23 empty] | 700 | 0 | 0 | 0 | 0 | 0 | 0 | 0 | 0 | 2.9998 |  | 0.7358545 |  |  | 1.658426 | 2.394281 | 30.73385 | 69.26615 | 0.7481542 |  |  |  |  | 0 |  | 36498.63 |  |  | 0.08551002 | 381.6981 |  |  | 4.482 | 0 |  | 13.086 | 0 | [11 empty] | 3 | 8 | 5.6 |  | 20 | 0 |  |  |  | 0 | 0 | -0.2628827 | 364.9868 | 363.6508 | 365.6495 | 2.147734 | 24.76688 | -130.8676 | 582.3882 | 362.3871 | 0.7171819 | 588.5693 | 0 | -0.5043812 | 0.63205 | 0.1276689 | 17.03268 | 14.38627 | 22.99789 | 197.7792 | 194 | 200 | 298.9331 | 293 | 312 | 298.4607 | 289 | 335 | 299.4492 | 297 | 302 | 1.083777 | 0.8 | 3 | 0.5438102 | 0.4 | 1.2 | 0.7322303 | 0.5 | 3.3 | 0 | 0 | 0 | 91.60951 | 50.1244 | 189.7402 | 23.24349 | 2.333172 | 79.49847 | 24.40366 | 74.16183 | 21.67501 | 69.0625 | 1.293904 | 1.412466 | 1.104404 | 0.7380372 | 193.883 | 227.8079 | 148.2569 | 302.6044 | 0 | 0 | 0 | 0 | 0 | 0
2021-10-04 | 0 | 0 | 0 | 0 | 0 | 0 | 0.0002 | 0 | [6 empty] | 0 | 360 | 12.87896 | 357.5812 | 0 |  | 0 | 0 | [10 empty] | 0 | 0 |  | 0 | 68 |  | 0 | 37.06803 | 48 | 3 | 3.78695 |  |  | 7.129846 | 83 | 141 | 8503 | 4 | 5 | 0 | 24 | 2 | 2 | 2 |  |  | 0 | [6 empty] | 84.68836 | 70.97489 | 34.75569 | 59.66404 | 0 | 0 | 0 |  |  | 8.103502 | [23 empty] | 700 | 0 | 0 | 0 | 237.36 | 34.18 | 271.54 | 0 | 8 | 16.4602 |  | 5.114305 |  | 9.057382 | 7.269179 | 21.44087 | 23.85307 | 76.14693 | 0.8628968 |  |  |  |  | 0 |  |  |  |  | 0.7657452 | 393.3484 |  |  | 3.343 | 0 |  | 21.303 | 11560 | 2 | [10 empty] | 4 | 5.533333 | 4.5 |  |  | 0 |  |  |  | 0 | 0 | -0.286862 | 362.8941 |  |  | -0.2504044 | 0.1602304 | -102.1611 | 582.3882 | 118.5161 | 0.3300851 | 588.5693 | 0 | -0.4630689 | 0.613051 | 0.1499821 | 17.20847 | 14.2047 | 22.23269 | -9.667477 | -20 | 197 | -4.874977 | -20 | 298 | 298.7349 | 295 | 303 | -57.94132 | -101 | 300 | 0.2373542 | 0.2 | 1.1 | 0.02039005 | 0 | 0.4 | 0.5633171 | 0.4 | 0.7 | 0 | 0 | 0 | 60.30786 | 49.74769 | 79.89169 | 15.18575 | 7.773212 | 44.91465 | 15.98253 | 17.81016 | 22.49209 | 60.859375 | 0.1400632 | 0.2018936 | 1.206497 | 0.06316743 | -102.2263 | -71.63779 | 147.7972 | -20.63705 | 0 | 0 | 0 | 0 | 0 | 0
2021-10-05 | 0 | 0 | 0 | 0 | 0 | 0 | 0.0004 | 0 | [6 empty] | 0 | 510 | 8.563194 | 414.3381 | 0 |  | 0 | 0 | [10 empty] | 0 | 0 |  | 0 |  |  | 0 | 36.27667 | 42 | 3 | 4.304486 |  |  | 7.89907 | 81 | 142 | 8503 | 5 | 5 | 0 | 24 | 2 | 2 | 2 |  |  | 190.73 | [6 empty] | 56.74451 | 52.84783 | 23.06071 | 35.61123 | 0 | 0 | 0 |  |  | 8.045787 | [23 empty] | 700 | 0 | 0 | 0 | 111.67 | 52.09 | 163.76 | 0 | 5 | -53.7596 |  | 1.223384 |  | 16.2692 | 11.00046 | 28.49304 | 4.293622 | 95.70638 | 1.021072 |  |  |  |  | 0 |  |  |  |  | 1.017609 |  |  |  | 0 | 0 |  | 21.303 | 0 | 2 | [10 empty] | 4 | 5.25 | 4.5 |  | 21 | 0 |  |  |  | 0 | 0 | 19.13468 |  |  |  | #DIV/0! | #DIV/0! | -66.04897 | 582.3882 | -125.3548 | -0.05701165 | 588.5693 | 0 | -0.3232546 | 0.5872485 | 0.2639939 | 17.20668 | 13.77671 | 22.38833 | -20 | -20 | -20 | -20 | -20 | -20 | 269.4845 | -20 | 304 | -98.92491 | -135 | -89 | 0.2 | 0.2 | 0.2 | 0 | 0 | 0 | 0.3971123 | 0 | 0.5 | 0 | 0 | 0 | 48.37335 | 37.11349 | 203.6924 | 10.4411 | 4.344118 | 251.5436 | 15.2084 | 16.98013 | 23.84089 | 65.46875 | 0.09125576 | 0.1071983 | 1.243684 | 0.0004440972 | -101.5289 | -121.2759 | 166.7857 | -53.0199 | 0 | 0 | 0 | 0 | 0 | 0
2021-10-06 | 0 | 0 | 0 | 0 | 0 | 0 | 0 | 0 | [6 empty] | 0 | 516 | 0.2087142 | 385.0266 | 0 |  | 0 | 0 | [10 empty] | 0 | 0 |  | 0 | 142 |  | 0 | 36.02035 | 56 | 3 | 4.360298 |  |  | 6.896314 | 80 | 140 | 8503 | 5 | 5 | 0 | 24 | 2 | 3 | 3 |  |  | 0 | [6 empty] | 49.59412 | 48.40155 | 19.87817 | 28.00055 | 0 | 0 | 0 |  |  | 7.98029 | [23 empty] | 700 | 0 | 0 | 0 | 148.31 | 0 | 148.31 | 0 | 4 | 143.69 | 21.9546 | 17.8045 |  |  |  | 17.8045 | 100 | 0 | [5 empty] | 0 |  |  |  |  | 0.635875 |  |  |  | -21.835 | 0 |  | 54.918 | 10380 | 3 | [10 empty] | 8 | 16.25 | 9.5 |  | 21 | 0 |  |  |  | 0 | 0 | 26.41158 | [5 empty] | 29.10768 | 582.3882 | -369.2258 | -0.4441084 | 588.5693 | 0 | -0.3989817 | -0.02675383 | -0.4257355 | 16.79584 | 10.93642 | 23.32212 | -20 | -20 | -20 | -20 | -20 | -20 | -20 | -20 | -20 | -137.2417 | -167 | -124 | 0.2 | 0.2 | 0.2 | 0 | 0 | 0 | 0 | 0 | 0 | 0 | 0 | 0 | 39.7352 | 26.30496 | 230.7515 | #VALUE! | 3.699651 | 310.7722 | 14.77402 | 17.65452 | 28.17263 | 1858.4375 | 0.01016361 | 0.0146634 | 0.008949861 | 0 | -686.3664 | -131.6703 | -113.4946 | -66.92053 | 0 | 0 | 0 | 0 | 0 | 0
2021-10-07 | 0 | 0 | 0 | 0 | 0 | 0 | 0.0004 | 0 | [6 empty] | 0 | 432 | 0 | 349.4975 | 0 |  | 0 | 0 | [10 empty] | 0 | 0 |  | 0 | 221 |  | 0 | 34.89616 | 66 | 3 | 0.5481905 |  |  | 16.218 | 80 | 142 | 8503 | 6 | 5 | 0 | 17.25 | 3 | 3 | 3 |  |  | 52.43 | [6 empty] | 37.53528 | 29.81968 | 19.70072 | 21.65062 | 0 | 0 | 0 |  |  | 7.934351 | [23 empty] | 700 | 0 | 0 | 0 | 36.98 | 0 | 36.98 | 0 | 1 | -3297.9796 | 23.69817 | 24.95037 |  |  |  | 24.95037 | 100 | 0 | [5 empty] | 0 |  |  |  |  | 0.8910847 |  |  |  | 84.78805 | 0 |  | 3.489954368 | 33360 | 6 | [10 empty] | 13 | 14.5 | 6.8 |  | 20 | 0 |  |  |  | 0 | 0 | -0.2690404 | [5 empty] | #DIV/0! | 582.3882 | -613.0968 | -0.8312052 | 588.5693 | 0 | -0.4113354 | -0.1079552 | -0.5192906 | 17.92916 | 11.62379 | 25.91599 | -20 | -20 | -20 | -20 | -20 | -20 | -20 | -20 | -20 | -142.7164 | -156 | -130 | 0.2 | 0.2 | 0.2 | 0 | 0 | 0 | 0 | 0 | 0 | 0 | 0 | 0 | 26.98804 | 22.25723 | 30.33063 | 4.022767 | 3.336472 | 5.850169 | 15.57876 | 24.03544 | 31.54466 | 78.4375 | 0.007055486 | 0.0185991 | 0.001589583 | 0 | -763.067 | -182.0674 | -232.3957 | -76.32186 | 0 | 0 | 0 | 0 | 0 | 0
2021-10-08 | 0 | 0 | 0 | 0 | 0 | 0 | -3305.86 | 0 | [6 empty] | 0 | 511 | 0 | 459.393 | 0 |  | 0 | 0 | [10 empty] | 0 | 0 |  | 0 | 292 |  | 0 | 34.57872 | 46 | 3 | 0.004240733 |  |  | 0.007763672 | 79 | 142 | 8503 | 7 | 5 | 0 | 24 | 3 | 3 | 3 |  |  | 0 | [6 empty] | 26.81898 | 21.6214 | 20.25167 | 20.04099 | 0 | 0 | 0 |  |  | 7.940994 | [23 empty] | 700 | 0 | 0 | 0 | 200.31 | 0 | 200.31 | 0 | 6 | 19.83 | 23.93304 | 9.582619 |  |  |  | 9.582619 | 100 | 0 | [5 empty] | 0 |  |  |  |  | 0.3422364 |  |  |  | 16.40595 | 0 |  | 8.604 | 21520 | 8 | [10 empty] | 17 | 13.83333 | 6.2 |  | 20 | 0 |  |  |  | 0 | 0 | -0.4361397 | [6 empty] | 582.3882 | -856.9677 | -1.218302 | 588.5693 | 0 | -0.4531012 | -0.09262373 | -0.5457249 | 18.0958 | 11.85723 | 25.47501 | -20 | -20 | -20 | -20 | -20 | -20 | -20 | -20 | -20 | -151.1764 | -166 | -140 | 0.2 | 0.2 | 0.2 | 0 | 0 | 0 | 0 | 0 | 0 | 0 | 0 | 0 | 22.85185 | 18.71286 | 27.96064 | 2.538917 | 1.677423 | 13.58501 | 17.22198 | 27.86138 | 30.46821 | 83.203125 | 0.0007127083 | 0 | 0 | 0 | -735.976 | -230.9259 | -291.4602 | -103.6383 | 0 | 0 | 0 | 0 | 0 | 0
2021-10-09 | 0 | 0 | 0 | 0 | 0 | 0 | 0 | 0 | [6 empty] | 0 | 530 | 0 | 391.2823 | 0 |  | 0 | 0 | [10 empty] | 0 | 0 |  | 0 | 225.706 |  | 0 | 33.53673 | 59 | 3 | 0.004362623 |  |  | 0.005279297 | 79 | 142 | 8503 | 8 | 5 | 0 | 24 | 3 | 3 | 3 |  |  | 0 | [6 empty] | 25.19622 | 22.59573 | 21.79643 | 21.45066 | 0 | 0 | 0 |  |  | 7.952541 | [23 empty] | 700 | 0 | 0 | 0 | 74 | 0 | 74 | 0 | 2 | -74 | 24.33921 | 0.7637956 |  |  |  | 0.7637956 | 100 | 0 | [5 empty] | 0 |  |  |  |  | 0.02727841 |  |  |  | 4.761 | 0 |  | 13.833 | 9990 | 9 | [10 empty] | 18 | 6.15 | 5.5 |  | 21 | 0 |  |  |  | 0 | 0 | -0.5676115 |  |  |  |  | 34.25862 |  | 582.3882 | -1100.839 | -1.605399 | 588.5693 | 0 | -0.4907629 | -0.07013304 | -0.560896 | 20.11992 | 13.30981 | 29.66412 | -20 | -20 | -20 | -20 | -20 | -20 | -20 | -20 | -20 | -158.7294 | -171 | -148 | 0.2 | 0.2 | 0.2 | 0 | 0 | 0 | 0 | 0 | 0 | 0 | 0 | 0 | 22.01429 | 18.70455 | 25.74808 | 0.9585483 | 0.6740374 | 1.677423 | 19.32845 | 30.19586 | 35.13717 | 83.28125 | 0.0005816667 | 0 | 0 | 0 | -731.3107 | -279.4342 | -341.5275 | -130.8358 | 0 | 0 | 0 | 0 | 0 | 0
2021-10-10 | 0 | 0 | 0 | 0 | 0 | 0 | 0 | 0 | [6 empty] | 0 | 221 | 0 | 206.9639 | 0 |  | 0 | 0 | [10 empty] | 0 | 0 |  | 0 | 57.294 |  | 0 | 33.00485 | 66 | 3 | 0.005436239 |  |  | 16.218 | 79 | 105 | 8503 | 9 | 5 | 0 | 19.83333 | 3 | 3 | 3 |  |  | 0 | [6 empty] | 24.06339 | 23.5461 | 23.29798 | 23.2536 | 0 | 0 | 0 |  |  | 7.992966 | [23 empty] | 700 | 0 | 0 | 0 | 0 | 0 | 0 | 0 | 0 | 0 | 26.28456 | 0.3313492 |  |  | -9.726316 | -9.394967 | -3.52688 | 103.5269 | [5 empty] | 0 |  |  |  |  | -0.3355345 |  |  |  | -1.494 | 0 |  | 15.327 | 0 | 9 | [10 empty] | 18 | 2.5 | 5.3 |  | 141 | 0 |  |  |  | 0 | 0 | 0.498887 |  |  |  |  | 33.86885 |  | 582.3882 | -1344.71 | -1.992496 | 588.5693 | 0 | -0.5155506 | -0.07740832 | -0.5929589 | 23.11398 | 14.29547 | 32.14126 | -18.25208 | -20 | 0 | -18.25301 | -20 | 0 | -18.24537 | -20 | 0 | -146.1975 | -171 | 0 | 0.1825208 | 0 | 0.2 | 0 | 0 | 0 | 0 | 0 | 0 | 0 | 0 | 0 | 22.86085 | 18.70455 | 25.75382 | 0.7493581 | 0.678033 | 1.180642 | 22.01493 | 34.67027 | 38.44433 | 63.28125 | 0.0005132639 | 0 | 0 | 0.001752222 | -665.8745 | -203.5559 | -250.4613 | -126.2242 | 0 | 0 | 0 | 0 | 0 | 0
2021-10-11 | 0 | 0 | 0 | 0 | 0 | 0 | 0 | 0 | [6 empty] | 0 | 0 | 0 | 206.9639 | 0 |  | 0 | 0 | [10 empty] | 0 | 0 |  | 0 | 0 |  | 0 | 33.00485 | 66 | 3 | 0.005436239 |  |  | 16.218 | 79 | 105 | 8503 | 9 | 5 | 0 | 0 | 3 | 3 | 3 |  |  | 0 | [6 empty] | 24.06339 | 23.5461 | 23.29798 | 23.2536 | 0 | 0 | 0 |  |  | 7.992966 | [23 empty] | 700 | 0 | 0 | 0 | 0 | 0 | 0 | 0 | 0 | 103 | 26.28456 | 0.3313492 |  |  | -9.726316 | -9.394967 | -3.52688 | 103.5269 | [5 empty] | 0 |  |  |  |  | -0.3355345 |  |  |  | 0 | 0 |  | 15.327 | 0 | 9 | [10 empty] | 18 | 0 | 5.3 |  | 141 | 0 |  |  |  | 0 | 0 | 0.498887 |  |  |  |  | 33.86885 |  | 582.3882 | -1588.581 | -2.379592 | 588.5693 | 0 | -0.5155506 | -0.07740832 | -0.5929589 | 23.11398 | 14.29547 | 32.14126 | -18.25208 | -20 | 0 | -18.25301 | -20 | 0 | -18.24537 | -20 | 0 | -146.1975 | -171 | 0 | 0.1825208 | 0 | 0.2 | 0 | 0 | 0 | 0 | 0 | 0 | 0 | 0 | 0 | 22.86085 | 18.70455 | 25.75382 | 0.7493581 | 0.678033 | 1.180642 | 22.01493 | 34.67027 | 38.44433 | 63.28125 | 0.0005132639 | 0 | 0 | 0.001752222 | -665.8745 | -203.5559 | -250.4613 | -126.2242 | 0 | 0 | 0 | 0 | 0 | 0
2021-10-12 | 0 | 0 | 0 | 0 | 0 | 0 | 0 | 0 | [6 empty] | 0 | 0 | 0 | 206.9639 | 0 |  | 0 | 0 | [10 empty] | 0 | 0 |  | 0 | 0 |  | 0 | #VALUE! | 16 | 2 | 0.005436239 |  |  | 16.218 | 80 |  | 8503 | 9 | 5 | 0 | 0 | [5 empty] | 0 | [6 empty] | 24.06339 | 23.5461 | 23.29798 | 23.2536 | 0 | 0 | 0 |  |  | 7.992966 | [23 empty] | 700 | 0 | 0 | 0 | 0 | 0 | 0 | 0 | 0 | 0 | 26.28456 | 0.3313492 |  |  | -9.726316 | -9.394967 | -3.52688 | 103.5269 | [5 empty] | 0 |  |  |  |  | -0.3355345 |  |  |  | 0 | 0 |  | 15.327 | 0 | 9 | [10 empty] | 18 | 0 | 5.3 |  | 20 | 0 |  |  |  | 0 | 0 | 0.498887 |  |  |  |  | 33.86885 |  | 582.3882 | -1832.452 | -2.766689 | 588.5693 | 0 | -0.5155506 | -0.07740832 | -0.5929589 | 23.11398 | 14.29547 | 32.14126 | -18.25208 | -20 | 0 | -18.25301 | -20 | 0 | -18.24537 | -20 | 0 | -146.1975 | -171 | 0 | 0.1825208 | 0 | 0.2 | 0 | 0 | 0 | 0 | 0 | 0 | 0 | 0 | 0 | 22.86085 | 18.70455 | 25.75382 | 0.7493581 | 0.678033 | 1.180642 | 22.01493 | 34.67027 | 38.44433 | 63.28125 | 0.0005132639 | 0 | 0 | 0.001752222 | -665.8745 | -203.5559 | -250.4613 | -126.2242 | 0 | 0 | 0 | 0 | 0 | 0
2021-10-13 | 0 | 0 | 0 | 0 | 0 | 0 | 0 | 0 | [6 empty] | 0 | 101 | 0 | 206.9639 | 0 |  | 0 | 0 | [10 empty] | 0 | 0 |  | 0 | 0 |  | 0 | #VALUE! | 12 | 2 | 0.005436239 |  |  | 16.218 | 73 |  | 8503 | 9 | 5 | 0 | 5 |  | 3 | 3 |  |  | 0 | [6 empty] | 24.06339 | 23.5461 | 23.29798 | 23.2536 | 0 | 0 | 0 |  |  | 7.992966 | [23 empty] | 700 | 0 | 0 | 0 | 0 | 0 | 0 | 0 | 0 | 0 | 26.28456 | 0.3313492 |  |  | -9.726316 | -9.394967 | -3.52688 | 103.5269 | [5 empty] | 0 |  |  |  |  | -0.3355345 |  |  |  | 0 | 0 |  | 15.327 | 0 | 9 | [10 empty] | 18 | 3.333333 | 5.3 |  |  | 0 |  |  |  | 0 | 0 | 0.498887 |  |  |  |  | 33.86885 |  | 582.3882 | -2076.323 | -3.153786 | 588.5693 | 0 | -0.5155506 | -0.07740832 | -0.5929589 | 23.11398 | 14.29547 | 32.14126 | -18.25208 | -20 | 0 | -18.25301 | -20 | 0 | -18.24537 | -20 | 0 | -146.1975 | -171 | 0 | 0.1825208 | 0 | 0.2 | 0 | 0 | 0 | 0 | 0 | 0 | 0 | 0 | 0 | 22.86085 | 18.70455 | 25.75382 | 0.7493581 | 0.678033 | 1.180642 | 22.01493 | 34.67027 | 38.44433 | 63.28125 | 0.0005132639 | 0 | 0 | 0.001752222 | -665.8745 | -203.5559 | -250.4613 | -126.2242 | 0 | 0 | 0 | 0 | 0 | 0
2021-10-14 | 0 | 0 | 0 | 0 | 0 | 0 | 0 | 0 | [6 empty] | 0 | 513 | 0 | 206.9639 | 0 |  | 0 | 0 | [10 empty] | 0 | 0 |  | 0 | 92 |  | 0 | 31.59441 | 36 | 2 | 0.005436239 |  |  | 16.218 | 72 |  | 8503 | 10 | 5 | 0 | 23.66667 | 2 | 3 | 3 |  |  | 63.9 | [6 empty] | 24.06339 | 23.5461 | 23.29798 | 23.2536 | 0 | 0 | 0 |  |  | 7.992966 | [23 empty] | 300 | 0 | 0 | 0 | 237.91 | 0 | 237.91 | 0 | 7 | 24.09 | 26.28456 | 0.3313492 |  |  | -9.726316 | -9.394967 | -3.52688 | 103.5269 | [5 empty] | 0 |  |  |  |  | -0.3355345 |  |  |  | 0 | 0 |  | 15.327 | 0 | 9 | [10 empty] | 18 | 0 | 5.3 |  | 20 | 0 |  |  |  | 0 | 0 | 0.498887 |  |  |  |  | 33.86885 |  | 582.3882 | -2320.194 | -3.540883 | 588.5693 | 0 | -0.5155506 | -0.07740832 | -0.5929589 | 23.11398 | 14.29547 | 32.14126 | -18.25208 | -20 | 0 | -18.25301 | -20 | 0 | -18.24537 | -20 | 0 | -146.1975 | -171 | 0 | 0.1825208 | 0 | 0.2 | 0 | 0 | 0 | 0 | 0 | 0 | 0 | 0 | 0 | 22.86085 | 18.70455 | 25.75382 | 0.7493581 | 0.678033 | 1.180642 | 22.01493 | 34.67027 | 38.44433 | 63.28125 | 0.0005132639 | 0 | 0 | 0.001752222 | -665.8745 | -203.5559 | -250.4613 | -126.2242 | 0 | 0 | 0 | 0 | 0 | 0
2021-10-15 | 0 | 0 | 0 | 0 | 0 | 0 | 0 | 0 | [6 empty] | 0 | 332 | 0 | 206.9639 | 0 |  | 0 | 0 | [10 empty] | 0 | 0 |  | 0 | 153 |  | 0 | 31.97648 | 36 | 2 | 0.005436239 |  |  | 16.218 | 72 |  | 8503 | 10 | 5 | 0 | 17.33333 | 2 | 3 | 3 |  |  | 0 | [6 empty] | 24.06339 | 23.5461 | 23.29798 | 23.2536 | 0 | 0 | 0 |  |  | 7.992966 | [23 empty] | 300 | 0 | 0 | 0 | 262.23 | 0 | 262.23 | 0 | 7 | 6.77 | 26.28456 | 0.3313492 |  |  | -9.726316 | -9.394967 | -3.52688 | 103.5269 | [5 empty] | 0 |  |  |  |  | -0.3355345 |  |  |  | -11.952 | 0 |  | 27.279 | 0 | 9 | [10 empty] | 18 | 0 | 3.7 |  | 20 | 0 |  |  |  | 0 | 0 | 0.498887 |  |  |  |  | 33.86885 |  | 582.3882 | -2564.065 | -3.927979 | 588.5693 | 0 | -0.5155506 | -0.07740832 | -0.5929589 | 23.11398 | 14.29547 | 32.14126 | -18.25208 | -20 | 0 | -18.25301 | -20 | 0 | -18.24537 | -20 | 0 | -146.1975 | -171 | 0 | 0.1825208 | 0 | 0.2 | 0 | 0 | 0 | 0 | 0 | 0 | 0 | 0 | 0 | 22.86085 | 18.70455 | 25.75382 | 0.7493581 | 0.678033 | 1.180642 | 22.01493 | 34.67027 | 38.44433 | 63.28125 | 0.0005132639 | 0 | 0 | 0.001752222 | -665.8745 | -203.5559 | -250.4613 | -126.2242 | 0 | 0 | 0 | 0 | 0 | 0
2021-10-16 | 0 | 0 | 0 | 0 | 0 | 0 | -0.0002 | 0 | [6 empty] | 0 | 444 | 0 | 206.9639 | 0 |  | 0 | 0 | [10 empty] | 0 | 0 |  | 0 | 82 |  | 0 | 30.87658 | 45 | 3.5 | 0.005436239 |  |  | 16.218 | 72 |  | 8503 | 12 | 5 | 0 | 22.61667 | 3 | 3 | 3 |  |  | 0 | [6 empty] | 24.06339 | 23.5461 | 23.29798 | 23.2536 | 0 | 0 | 0 |  |  | 7.992966 | [23 empty] | 400 | 0 | 0 | 0 | 158.47 | 0 | 158.47 | 0 | 5 | -158.4702 | 26.28456 | 0.3313492 |  |  | -9.726316 | -9.394967 | -3.52688 | 103.5269 | [5 empty] | 0 |  |  |  |  | -0.3355345 |  |  |  | #VALUE! | 0 |  | 27.279 | 0 | 9 | [10 empty] | 18 | 0 | 3.7 |  |  | 0 |  |  |  | 0 | 0 | 0.498887 |  |  |  |  | 33.86885 |  | 582.3882 | -2807.935 | -4.315076 | 588.5693 | 0 | -0.5155506 | -0.07740832 | -0.5929589 | 23.11398 | 14.29547 | 32.14126 | -18.25208 | -20 | 0 | -18.25301 | -20 | 0 | -18.24537 | -20 | 0 | -146.1975 | -171 | 0 | 0.1825208 | 0 | 0.2 | 0 | 0 | 0 | 0 | 0 | 0 | 0 | 0 | 0 | 22.86085 | 18.70455 | 25.75382 | 0.7493581 | 0.678033 | 1.180642 | 22.01493 | 34.67027 | 38.44433 | 63.28125 | 0.0005132639 | 0 | 0 | 0.001752222 | -665.8745 | -203.5559 | -250.4613 | -126.2242 | 0 | 0 | 0 | 0 | 0 | 0
2021-10-17 | 0 | 0 | 0 | 0 | 0 | 0 | 0.0002 | 0 | [6 empty] | 0 | 497 | 211.7893 | 221.9963 | 0 |  | 0 | [5 empty] | #DIV/0! | #DIV/0! | #DIV/0! | #DIV/0! |  | #DIV/0! | 0 | 0 |  | 0 | 125 |  | 0 | 30.55918 | 36 | 2 | #VALUE! |  |  | 0? | 71 |  | 8503 | 13 | 5 | 0 | 23.58333 | 2 | 3 | 3 |  |  | 0 | [6 empty] | #VALUE! | #VALUE! | 19.27306 | 18.83049 | 0 | 0 | 0 |  |  | #VALUE! | [23 empty] | 400 | 0 | 0 | 0 | 0 | 0 | 0 | 0 | 0 | 0.0002 | 24.22954 | #VALUE! | #VALUE! | #VALUE! | #VALUE! | [8 empty] | 0 | [8 empty] | 0 | 0 |  | 27.279 | 0 | 9 | [10 empty] | 18 | 4 | 3.7 |  | 21 | 0 |  |  |  | 0 | 0 | 0 |  |  |  |  | 33.81102 |  | 582.3882 | -3051.806 | -4.702173 | 588.5693 | 0 | 0 | 0 | 0 | #VALUE! | 10.41766 | 22.33644 | #VALUE! | 0? | 0? | #VALUE! | 0? | 0? | #VALUE! | 0? | 0? | #VALUE! | 0? | 0? | #VALUE! | 0? | 0? | #VALUE! | 0? | 0? | #VALUE! | 0? | 0? | #VALUE! | 0? | 0? | #VALUE! | 19.39524 | 21.39636 | #VALUE! | 0? | 0? | #VALUE! | 0? | 28.06888 | 49.140625 | #VALUE! | #VALUE! | #VALUE! | #VALUE! | #VALUE! | #VALUE! | #VALUE! | #VALUE! | 0 | 0 | 0 | 0 | 0 | 0
2021-10-18 | 0 | 0 | 0 | 0 | 0 | 0 | -0.0002 | 0 | [6 empty] | 0 | 363 | 295.7684 | 245.8751 | 0 |  | 0 |  | #DIV/0! |  |  |  | #DIV/0! | #DIV/0! | #DIV/0! | #DIV/0! |  | #DIV/0! | 0 | 0 |  | 0 | -14 |  | 0 | 30.28148 | 40 | 3 | #VALUE! |  |  | 16.218 | 71 |  | 8503 | 14 | 5 | 0 | 12.58333 | 2 | 3 | 3 |  |  | 0 | [6 empty] | 25.6026 | 27.9958 | 19.31056 | 19.00565 | 0 | 0 | 0 |  |  | 4.9 | [23 empty] | 400 | 0 | 0 | 0 | 112.46 | 0 | 112.46 | 0 | 3 | 284.5398 | 25.79573 | -0.09820697 |  |  | -10.26998 | -10.36819 | 0.9471951 | 99.0528 | [5 empty] | 0 |  |  |  |  | -0.3702925 |  |  |  | 0 | 0 |  | 27.279 | 0 | 9 | [10 empty] | 18 | 0 | 3.7 |  | 21 | 0 |  |  |  | 0 | 0 | 0 |  |  |  |  | 33.77851 |  | 582.3882 | -3295.677 | -5.08927 | 588.5693 | 0 | 0 | 0 | 0 | 18.36074 | 10.61219 | 27.83544 | #VALUE! | 0? | 0? | #VALUE! | 0? | 0? | #VALUE! | 0? | 0? | #VALUE! | 0? | 0? | #VALUE! | 0? | 0? | #VALUE! | 0? | 0? | #VALUE! | 0? | 0? | #VALUE! | 0? | 0? | 21.03245 | 17.32964 | 171.0777 | #VALUE! | 0? | 0? | #VALUE! | 0? | 34.13853 | 71.328125 | #VALUE! | #VALUE! | #VALUE! | #VALUE! | #VALUE! | #VALUE! | #VALUE! | #VALUE! | 0 | 0 | 0 | 0 | 0 | 0
2021-10-19 | 0 | 0 | 0 | 0 | 0 | 0 | -0.0002 | 0 | [6 empty] | 0 | 531 | 298.3314 | 420.7947 | 0 |  | 0 | [7 empty] | #DIV/0! |  |  |  | 0 | 0 |  | 0 | 132 |  | 0 | 29.71208 | 36 | 2 | 1.059518 |  |  | 16.218 | 70 | 135 | 8503 | 15 | 5 | 0 | 24 | 2 | 3 | 3 |  |  | 6.64 | [6 empty] | 34.11386 | 37.31295 | 22.66127 | 19.85537 | 0 | 0 | 0 |  |  | 7.902475 | [23 empty] | 400 | 0 | 0 | 0 | 88.19 | 34.16 | 122.35 | 0 | 4 | 150.6498 | 23.49346 | -3.522194 |  |  | -8.242343 | -11.76454 | 29.93908 | 70.06092 | [5 empty] | 0 |  |  |  |  | -0.4201621 |  |  |  | #VALUE! | 0 |  |  | 0 | 9 | [10 empty] | 18 | 0 | 3.7 |  | 21 | 0 |  |  |  | 0 | 0 | 2.20105 |  |  |  |  | 33.74842 |  | 582.3882 | -3539.548 | -5.476366 | 588.5693 | 0 | 0 | -0.09745222 | -0.09745222 | 18.89926 | 10.45656 | 28.5747 | #VALUE! | -20 | 0 | #VALUE! | -20 | 1020 | #VALUE! | -20 | 1020 | #VALUE! | -244 | 1026 | #VALUE! | 0 | 0.2 | #VALUE! | 0 | 20.7 | #VALUE! | 0 | 30.7 | #VALUE! | 0 | 40.7 | 24.8462 | 16.32732 | 59.17704 | #VALUE! | 0? | 0? | #VALUE! | 31.70029 | 35.38359 | 137.34375 | #VALUE! | #VALUE! | #VALUE! | #VALUE! | #VALUE! | #VALUE! | #VALUE! | #VALUE! | 0 | 0 | 0 | 0 | 0 | 0
2021-10-20 | 0 | 0 | 0 | 0 | 0 | 0 | 0.0002 | 0 | [6 empty] | 0 | 438 | 293.4244 | 376.1217 | 0 |  | 0 | [7 empty] | #DIV/0! |  |  |  | 0 | 0 |  | 0 | 79 |  | 0 | 29.47406 | 36 | 2 | 2.224768 |  |  | 5.664996 | 70 | 202 | 8557 | 16 | 5 | 0 | 24 | 3 | 3 | 3 |  |  | 0 | [6 empty] | 117.4771 | 109.4366 | 75.30956 | 34.28312 | 0 | 0 | 0 |  |  | 7.968366 | [23 empty] | 500 | 0 | 0 | 0 | 37.99 | 0 | 37.99 | 0 | 1 | 157.2002 | 24.55788 | -2.452854 |  |  | -10.01727 | -12.47012 | 19.66984 | 80.33016 | 0.8632798 |  |  |  |  | 12 |  | 37746.95 |  |  | -0.4453616 |  |  |  | 6.77375 | 0 |  | 53.15425 | 0 | 9 | [10 empty] | 20 | 13.66667 | 4.8 |  | 21 | 0 |  |  |  | 0 | 0 | 9.223816 |  |  |  | #DIV/0! | 35.56676 | 24.13584 | 582.3882 | -3783.419 | -5.863463 | 588.5693 | 0 | 0 | -0.01856233 | -0.01856233 | 19.0931 | 12.94667 | 27.62793 | -20 | -20 | -20 | -20 | -20 | -20 | -20 | -20 | -20 | -57.84303 | -65 | -54 | 0.2 | 0.2 | 0.2 | 0 | 0 | 0 | 0 | 0 | 0 | 0 | 0 | 0 | 93.01832 | 46.10732 | 130.3938 | #VALUE! | 0? | 0? | #VALUE! | 99.34552 | 29.61223 | 90.546875 | 0.0334341 | 0.06152736 | 0.05082215 | -0.006038195 | -167.2272 | -67.93568 | -150.9072 | -34.66269 | 0 | 0 | 0 | 0 | 0 | 0
2021-10-21 | 0 | 0 | 0 | 0 | 0 | 0 | 0.0004 | 0 | [6 empty] | 0 | 861 | 329.8973 | 564.5843 | 0 |  | 0 | [7 empty] | #DIV/0! |  |  |  | 0 | 0 |  | 0 | 221.2 |  | 0 | 29.95317 | 39 | 3 | 2.723309 |  |  | 11.91134 | 69 | 157 | 8737 | 17 | 5 | 0 | 24 | 2 | 2 | 3 |  |  | 0 | [6 empty] | 244.7863 | 206.8288 | 151.6503 | 60.39684 | 0 | 0 | 0 |  |  | 8.01078 | [23 empty] | 500 | 0 | 0 | 0 | 0 | 0 | 0 | 0 | 0 | 30.0004 | 22.87647 | -2.104404 |  |  |  | -2.104404 | 100 | 0 | 1.091775 |  |  |  |  | 0 |  | 43061.9 |  |  | -0.0751573 |  |  |  | #VALUE! | 0 |  |  | 0 | 9 | [10 empty] | 20 | 4.5 | 5.4 |  | 21 | 0 |  |  |  | 0 | 0 | -0.1329859 |  |  |  | 13.8722 | 72.27161 | 24.12473 | 582.3882 | -4027.29 | -6.25056 | 588.5693 | 0 | 0 | -0.03773438 | -0.03773438 | 17.62647 | 12.42789 | 24.72281 | -16.05934 | -20 | 500 | -14.19291 | -20 | 500 | 165.3925 | -20 | 500 | -32.63934 | -55 | 500 | 0.4281667 | 0.2 | 50.7 | 0.1984641 | 0 | 50.7 | 2.877557 | 0 | 50.7 | 0.1290417 | 0 | 50.7 | 164.8395 | 105.5307 | 306.4509 | #VALUE! | 16.0448 | 193.1003 | 37.8001 | 50.45393 | 27.01837 | 58.515625 | 0.06226299 | 0.09952278 | 0.9199536 | 0.05288146 | -199.2086 | -90.47544 | 148.947 | -28.78356 | 0 | 0 | 0 | 0 | 0 | 0
2021-10-22 | 0 | 0 | 0 | 0 | 0 | 140 | 107.7936 | 0.2201389 |  | 8.133333 | 822.2605 | 833.4194 | 1691.049 | 240.3694 | 0 | 708 | 467.8971 | 502.6835 | 0 |  | #DIV/0! | 0 | [10 empty] | 0 | 0 | 26.58449 | 123.2 | 133.8 | 30.2 | 12.17 | 31.07338 | 50 | 4 | 2.506996 |  |  | 16.218 | 66 | 176 | 8929 | 19 | 5 | 0 | 18.5 | 2 | 3 |  |  |  | 0 | [6 empty] | 366.9809 | 278.1685 | 215.3391 | 148.3934 | 0 | 0 | 0 |  |  | 7.992853 | [23 empty] | 500 | 5.283333 | 0 | 5.283333 | 112.5 | 0 | 112.5 | 0 | 3 | 31.2936 | 26.46929 | 30.44215 |  |  |  | 30.44215 | 100 | 0 | 1.093258 |  |  |  |  | 0 |  | 45857.47 | 3236.645 |  | 1.08722 | 406.4256 | 588.481 |  | #VALUE! | 0 | 0.7699543 | 14.58 | 0 | 9 | [10 empty] | 20 | 3 | 5.4 |  | 21 | 0 |  |  |  | 0 | 0 | 77.82246 | 394.4051 | 380.0827 | 370.9275 | 7.01929 | 134.567 | -19.78824 | 588.0079 | -4131.161 | -6.417518 | 593.5406 | 0 | 1.838647 | 0.2448545 | 2.083502 | 17.80933 | 13.07635 | 25.3972 | 24.56396 | -20 | 188 | 34.59643 | -20 | 325 | 291.5443 | 280 | 303 | 8.380047 | -145 | 322 | 2.606054 | 0.2 | 20.3 | 4.677868 | 0 | 29.1 | 4.898303 | 2 | 7.3 | 0.5296713 | 0 | 7.4 | 535.1593 | 300.4601 | 908.2485 | 21.51345 | 1.902325 | 54.78616 | 49.21687 | 55.7065 | 33.33443 | 4013.203125 | 0.3093488 | 0.3487258 | 1.560126 | 0.2386451 | -131.6523 | -50.90419 | 433.5632 | -3.085833 | 0 | 0 | 0 | 0 | 0 | 0
2021-10-23 | 0 | 0 | 0 | 0 | 0 | 570 | 509.6288 | 1 | 41471.58 | 9.5375 | 849.3886 | 886.0544 | 1967.327 | 257.63 | 0 | 851 | 726.9827 | 604.7076 | 0 | 250 | 7.20902 | 34.19506 | 879.22 | 890.0626 | 880.2754 | 884.1611 | 890.9334 | 890.8641 | 885.3051 | 887.6138 | 883.5356 | 886.5821 | 0 | 0 | 26.82488 | 501.6 | 350 | 30.2 | 12.39 | 26.64532 | 36 | 2 | 2.513329 | 1 | 4.1 | 5.746048 | 65 | 141 | 9028 | 20 | 10 | 1 | 0 | 3 | 3 | 2 | 46.7 | 37.36667 | 173.33 | 28 | 44 | 47 | 1.7 | 8.1 | 3 | 469.2608 | 307.6953 | 266.9447 | 277.388 | 0 | 10.68 | 10.6 | 7.94 | 8 | 7.993503 | [23 empty] | 700 | 24 | 0 | 24 | 287.49 | 0 | 287.49 | 0 | 9 | 46.1388 | 30.39208 | 154.3799 | 30.53134 | 14.68196 | -6.792145 | 192.801 | 95.9078 | 4.092204 | 1.413191 | 10.11667 | 9.066667 | 4.766667 | 1.116667 | 36 | 50 | 47434.82 | 4226.111 | 7.420266 | 6.885751 | 425.4918 | 328.8253 | 99.60598 | 11.09005 | 0 | 0.8940856 | 3.489954368 | 0 | 9 | 36 | 41 | 175 | 20 | 48 | 6 | 20.6 | 19.6 | 6.9 | 2.2 | 21 | 12 | 6.8 | 53.26667 | 20 | 0 | 24 | 16 | 17 | 26 | 0 | 433.1529 | 462.9426 | 420.5999 | 428.6537 | -0.7470649 | 28.96969 | -261.9592 | 582.1963 | -3805.032 | -5.804615 | 585.9435 | 0 | 35.04611 | 0.4629605 | 35.50907 | 20.27563 | 13.08933 | 28.61361 | 184.3886 | 165 | 198 | 287.8026 | 202 | 298 | 292.2039 | 278 | 322 | 298.009 | 287 | 307 | 9.270079 | 3.6 | 20.8 | 7.249847 | 3.3 | 15.1 | 4.514905 | 3.1 | 6.5 | 0.9829202 | 0.4 | 2.3 | 885.8907 | 804.3694 | 897.0103 | 4.524051 | 1.660919 | 143.2505 | 53.40053 | 54.52629 | 34.29415 | 513.359375 | 1.304669 | 1.186625 | 1.357533 | 0.9777864 | 147.9627 | 2.281077 | 209.0907 | 141.3995 | 3 | 3.4 | 3 | 4 | 3.8 | 4 | 380 | 212 | 603
2021-10-24 | 50.65 | 9.24 | 1.72 | 0.77 | 3.18 | 578 | 493.1592 | 1 | 42225.59 | 9.483333 | 841.2353 | 884.1555 | 1962.681 | 264.4292 | 0 | 708 | 741.5236 | 609.2602 | 0 | 250 | 4.574482 | 17.09136 | 885.3915 | 883.5909 | 880.3987 | 882.0855 | 887.4765 | 887.0827 | 881.8172 | 885.4008 | 881.8371 | 884.8854 | 0 | 0 | 27.17203 | 508.64 | 438 | 30.2 | 12.29 | 26.11653 | 53 | 3 | 2.335566 | 1.2 | 3.7 | 6.333293 | 58 | 138 | 8737 | 17 | 14 | 6 | 0 | 2 | 2 | 2 | 48.66667 | 44 | 0 | 27 | 43 | 44 | 1.4 | 9 | 3 | 465.4688 | 307.767 | 272.3321 | 282.1035 | 0 | 10.86 | 10.78 | 7.96 | 2.37 | 7.988399 | [13 empty] | 68 | 43 |  |  | 64 | 65 | 64 | 64 | 24 | 66 | 700 | 24 | 0 | 24 | 0 | 0 | 0 | 0 | 0 | 55.1592 | 30.04081 | 153.866 | 32.21792 | 18.44445 | -3.687186 | 200.8412 | 92.65227 | 7.347726 | 1.374157 | 4.1 | 3.466667 | 3.366667 | 0.3833333 | -36 | 30 | 51185.7 | 4352.907 | 8.019037 | 7.172901 | 424.2697 | 297.3558 | 99.67365 | -53.02805 | 0 | 0.8532166 | 54.918 | 0 | 9 | 33.33333 | 54.66667 | 165 | 20 | 42 | 6 | 5.2 | 4.3 | 4 | 0.5 | 24 | 9 | 8.3 | 53.53333 | 21 | 0 | 23 | 20 | 17 | 10 | 0 | 503.537 | 465.4936 | 423.3378 | 426.7968 | -3.184095 | 76.55926 | -234.7197 | 581.1725 | -3470.903 | -5.191711 | 584.0054 | 0 | 29.89905 | 0.3709932 | 30.27004 | 20.29534 | 14.42517 | 24.72281 | 193.5598 | 181 | 600 | 294.2445 | 281 | 600 | 294.413 | 268 | 600 | 299.1094 | 289 | 600 | 4.038237 | 2.8 | 60.7 | 3.359622 | 1.7 | 60.7 | 3.380432 | 2.1 | 60.7 | 0.445463 | 0.2 | 60.7 | 884.0029 | 875.6938 | 895.6437 | 2.580234 | 1.190479 | 5.957672 | 53.97337 | 55.14881 | 32.53032 | 469.6875 | 1.328442 | 1.018191 | 1.336745 | 0.8629366 | 147.9116 | -1.267049 | 335.3922 | 110.0456 | 3 | 3.2 | 3 | 4 | 3.8 | 3.9 | 390 | 326 | 633
2021-10-25 | 51.04 | 8.53 | 1.71 | 0.86 | 3.16 | 621 | 531.9636 | 0.9972222 | 47866.22 | 9.241667 | 870.9175 | 882.9833 | 1978.327 | 276.8569 | 0 | 742 | 765.966 | 649.5326 | 0 | 250 | 7.767032 | 34.34723 | 891.5015 | 887.7035 | 887.101 | 859.1179 | 892.8188 | 890.6821 | 864.2655 | 890.6758 | 891.5245 | 894.8157 | 5.804 | 4 | 29.62726 | 556.284 | 462 | 30.2 | 12.85 | #VALUE! | 36 | 2 | 2.234927 | 2 | 0.7 | 6.234228 | 55 | 136 | 8737 | 17 | 18 | 6.333333 | 0 | 2 | 2 | 2 | 49 | 43.66667 | 0 | 24 | 42 | 49 | 1.4 | 2 | 1.5 | 484.7924 | 317.5618 | 282.5393 | 293.9657 | 0 | 10.9 | 10.73 | 8.72 | 4.1 | 8.009774 | 231 | 77 | 24 | 2.7 | 2.3 | 2 | 1.5 | 2.5 | 3 | 2 | 2 |  | 1.5 | 58 | 58 | 121 | 112 | 58 | 65 | 58 | 58 | 0 | 58 | 700 | 23.93333 | 0 | 23.93333 | 310.05 | 123 | 433.05 | 0 | 13 | 53.9136 | 30.76819 | 156.9381 | 33.16296 | 18.47196 | -3.912189 | 204.6609 | 92.8859 | 7.114098 | 1.255669 | 3.2 | 2.416667 | 2.9 | 0.2833333 | 50 | 48 | 56452.71 | 4755.324 | 8.530217 | 7.309317 | 425.6627 | 287.5576 | 99.7059 | 47.167 | 0 | 0.8566242 | 9.351 | 10510 | 12 | 33.33333 | 54.33333 | 262 | 18 | 42 | 4 | 3.4 | 2.8 | 3.1 | 0.3 | 27 | 8.666667 | 8.3 | 54.79 |  | 0 | 21 | 19 | 18 | 20 | 0 | 549.692 | 468.0476 | 425.6487 | 432.9093 | -0.8771871 | 71.23889 | -268.9612 | 589.305 | -3093.774 | -4.581586 | 592.7225 | 0 | 29.42244 | 0.3644924 | 29.78693 | 17.30241 | 13.86748 | 22.81632 | 194.3298 | 178 | 218 | 295.3617 | 277 | 309 | 294.7695 | 213 | 321 | 298.7648 | 200 | 305 | 3.124686 | 2.5 | 3.5 | 2.416966 | 1.9 | 3.1 | 2.892825 | 0.5 | 5.2 | 0.297706 | 0 | 0.4 | 885.021 | 838.1937 | 900.0564 | 10.30359 | 1.619739 | 28.25599 | 54.65379 | 56.12151 | 31.5317 | 1431.640625 | 1.267467 | 0.9682848 | 1.340329 | 0.8065065 | 96.14435 | 22.52336 | 424.6426 | 123.9507 | 3 | 3 | 3.6 | 3.8 | 3.8 | 3.9 | 393 | 229 | 576
2021-10-26 | 49.51 | 9.25 | 1.93 | 0.93 | 2.9 | 654 | 572.8376 | 1 | 49950.9 | 9.358333 | 920.2405 | 888.0018 | 1941.863 | 280.243 | 0 | 832 | 793.8656 | 645.2734 | 0 | 250 | 13.96718 | 46.91991 | 894.5881 | 896.9107 | 894.0646 | 860.6602 | 899.5403 | 897.5513 | 864.2785 | 896.4204 | 902.4691 | 904.0311 | 5.803 | 4 | 31.09895 | 585.323 | 323 | 3.232416 | 12.72 | 24.70242 | 53 | 3 | 2.525362 | 1.2 | 6.7 | 13.21719 | 86 | 134 | 0 | 17 | 22 | 4.75 | 0 | 2 | 2 | 2 | 46 | 37 | 140.62 | 27 | 42 | 51 | 1.7 | 1.6 | 1 | 500.5372 | 322.962 | 284.9583 | 297.8773 | 0 | 10.87 | 10.68 | 7.9 | 2.74 | 8.053196 | 136 | 80 | 20 | 2.6 | 3.6 | 2 | 1.8 | 5 | 5 | 2 | 3.4 |  | 3.2 | 56 | 56 | 130 | 130 | 57 | 58 | 56 | 58 | 50 | 56 | 700 | 24 | 0 | 24 | 150.31 | 0 | 150.31 | 0 | 4 | 61.5276 | 30.85027 | 160.7922 | 36.73741 | 22.60834 | -2.609646 | 217.5283 | 90.8064 | 9.193604 | 1.243517 | 2.816667 | 2.333333 | 2.633333 | 0.2933333 | 0 | 37 | 57122.86 | 4790.817 | 8.445099 | 7.768868 | 420.9606 | 336.7355 | 99.6516 | -8.217 | 0 | 0.8758985 | 17.568 | 0 | 12 | 37.33333 | 57.33333 | 235 | 20 | 37 | 89 | 3.2 | 2.6 | 3 | 0.36 | 29 | 10.66667 | 8.3 | 54.43333 | 21 | 0 | 21 | 16 | 19 | 23 | 8 | 582.3739 | 468.511 | 423.8231 | 426.759 | -1.183674 | 62.84161 | -285.8565 | 599.918 | -2683.645 | -3.968683 | 603.7268 | 2.5 | 32.1958 | 0.434423 | 32.63023 | 19.93324 | 13.88046 | 26.01974 | 195.2235 | 189 | 206 | 295.9127 | 287 | 306 | 295.3822 | 278 | 308 | 299.1015 | 292 | 304 | 2.731323 | 1.9 | 3.3 | 2.34263 | 1.7 | 2.7 | 2.538487 | 1.9 | 3.1 | 0.2733403 | 0.2 | 0.3 | 891.0469 | 847.9578 | 903.1545 | 12.59041 | 6.116907 | 31.93067 | 54.29759 | 55.4471 | 32.25798 | 821.71875 | 1.235267 | 0.9396078 | 1.320335 | 0.7214258 | 79.57049 | 18.09432 | 470.7492 | 132.3436 | 2.8 | 3 | 3.2 | 3.8 | 3.8 | 3.9 | 376 | 221 | 373
2021-10-27 | 49.76 | 9.51 | 1.83 | 1.15 | 3.14 | 383 | 387.0764 | 0.5930556 | 45763.44 | 9.514286 | 910.5513 | 867.527 | 1767.394 | 279.445 | 0 | 638 | 604.7317 | 528.1273 | -5768552.4 | 250 | 16.18027 | 45.42228 | [10 empty] | 0 | 4 | 31.01798 | 341.04 | 225 | 0 | 12.71 | 24.13446 | 36 | 2 | 2.109524 |  |  | 8.829158 | 81 | 134 | 9028 | 17 | 24 | 2.333333 | 7.25 | 2 | 2 | 2 | 45 | 37 | 18.32 | 26 | 42 | 44 | 1.8 | 1.4 | 1 | 412.2491 | 284.4385 | 249.3489 | 255.4579 | 0 | 10.85 | 10.76 | 7.85 | 1.03 | 8.045525 | 129 | 87 | 25 | 4.8 | 6.2 | 4.2 | 3 | 7 | 8 | 4.7 | 5.9 | 7.3 | 6.1 | 28 | 28 | 130 | 130 | 28 | 0 | 28 | 28 | 28 | 28 | 700 | 14.23333 | 0 | 14.23333 | 436.28 | 0 | 436.28 | 0 | 13 | 64.7964 | 30.48077 | 164.1674 | 28.51093 | 20.17128 | -7.701535 | 205.148 | 93.92159 | 6.078412 | 1.147621 | 2.15 | 2.45 | 2.225 | 0.3 | 0 | 65 | 51565.5625 | 4320.074 | 6.413317 | 7.326715 | 413.8361 | 308.0529 | 99.56567 | 7.47 | 0 | 1.010643 | 10.098 | 0 | 12 | 36 | 57 | 180 | 20 | 220 | 320 | 2.2 | 2.5 | 2.4 | 0.3 | 30 | 10 | 6 | 54.8 | 20 | 0 | 19 | 17 | 17 | 30 | 16 | 356.0341 | 459.7451 | 414.588 | 417.1281 | -2.899376 | 81.83049 | -142.9492 | 603.9867 | -2544.516 | -3.762724 | 607.4578 | 2.5 | 18.71336 | 0.2255534 | 18.93891 | 21.12852 | 12.73916 | 31.67436 | 120.4445 | -20 | 200 | 207.8052 | 38 | 308 | 183.8379 | -6 | 321 | 193.4133 | -17 | 302 | 1.38873 | 0.2 | 2.3 | 1.456668 | 0 | 2.7 | 1.334087 | 0 | 2.8 | 0.1604282 | 0 | 0.3 | 772.3722 | 531.7441 | 908.7793 | 20.98189 | 7.282465 | 39.77605 | 42.80203 | 55.27851 | 32.53032 | 543.59375 | 0.7537851 | 0.6601157 | 0.8640811 | 0.4486038 | 23.07003 | 3.322211 | 329.2799 | 103.3459 | 3 | 3 | 3 | 3 | 3.8 | 4
2021-10-28 | 0 | 0 | 0 | 0 | 0 | 158 | 84.9336 | 0.2909722 | 41864.47 | 9.7 | 840.6334 | 892.9261 | 1880.261 | 263.928 | 0 | 864 | 476.7634 | 650.7871 | 0 | 250 | 5.574265 | 14.3992 | [10 empty] | 0 | 0 | 26.97781 | 139.04 | 180 | 0 | 12.12 | 30.6808 | 36 | 2 | 2.190527 |  |  | 16.218 | 75 | 207 | 9190 | 17 | 25 | 0 | 16.91667 | 2 | 2 | 2 | 51 | 43 | 0 | 26 | 52 | 52 | 2.2 | 1.4 | 0.75 | 361.1924 | 263.068 | 197.0267 | 202.4282 | 0 | 10.8 | 10.8 | 7.5 | 3.4 | 7.95124 | [13 empty] | 12 | 12 | 60 | 73 | 14 | 0 | 14 | 14 | 14 | 12 | 700 | 6.983333 | 0 | 6.983333 | 458.36 | 0 | 458.36 | 0 | 13 | 69.5736 | 26.17918 | 108.4289 |  | 12.75367 | -13.9709 | 107.2117 | 101.1353 | -1.135344 | 0.956444 | 2.4 | 3.05 | 1.95 | 0.3 | 0 | 46 | 65188.54 | 4256.758 | 6.429795 | 3.828988 | 391.3024 | 1038.377 | 98.53853 | -16.434 | 0 | 0.5375544 | 26.532 | 0 | 14 | 33 | 55 | 133 | 18 | 208 | 220 | 2.5 | 3.1 | 2.3 | 0.3 | 31 | 9.75 | 3.8 | 52 | 20 | 0 | 25 | 21 | 26 | 16 | 0 | 153.2303 | 430.6557 | 377.4173 | 376.5417 | -0.9090878 | 97.22923 | -77.43542 | 601.4446 | -2630.387 | -3.858849 | 604.7711 | 2.5 | 6.865093 | 0.1724471 | 7.03754 | 19.71507 | 11.71459 | 29.17128 | 61.55285 | -20 | 1020 | 118.7515 | -7 | 1020 | 85.30138 | -20 | 1020 | 89.36934 | -37 | 302 | 1.109552 | 0 | 120.7 | 1.005182 | 0 | 120.7 | 0.8179641 | 0 | 120.7 | 0.1221667 | 0 | 2.2 | 673.5728 | 484.3589 | 913.6752 | 39.43319 | 1.993097 | 128.8648 | 42.60423 | 54.99319 | 31.4928 | 4013.59375 | 0.4702218 | 0.478004 | 0.5425783 | 0.3102847 | 23.66484 | -29.73753 | 185.9793 | 52.94792 | 3 | 3 | 2 | 2 | 2.8 | 2.8 | 411 | 297 | 493
2021-10-29 | 48.78 | 9.67 | 1.8 | 1.3 | 3.14 | 573 | 485.2712 | 0.9972222 | 42846.99 | 9.525 | 878.4153 | 903.3426 | 1918.097 | 272.3105 | 0 | 779 | 725.845 | 598.4356 | 0 | 250 | 9.027344 | 27.96076 | 909.9001 | 906.9812 | 897.6348 | 893.6636 | 908.5186 | 909.2387 | 892.3911 | 908.4129 | 906.7824 | 909.0441 | 5.713 | 4 | 27.46736 | 513.953 | 237 | 3.50192 | 12.06 | 30.40313 | 36 | 2 | 2.435863 |  |  | 16.218 | 75 | 98 | 9190 | 17 | 28 | 6.083333 | 0 | 2 | 2 | 2 | 50.66667 | 43 | 12.15 | 27 | 42 | 43 | 2.1 | 1 | 0.75 | 487.7593 | 318.2149 | 280.6287 | 288.3472 | 0 | 10.92 | 10.8 | 8.14 | 1.91 | 7.797365 | 112 | 85 | 60 | 5 | 6.4 | 4.2 | 3.2 | 7 | 8 | 4 | 5.8 | 7.2 | 5.4 | 54 | 54 | 108 | 108 | 54 | 100 | 54 | 54 | 54 | 54 | 700 | 23.93333 | 0 | 23.93333 | 650.16 | 0 | 650.16 | 0 | 20 | 67.1112 | 29.33857 | 154.9159 | 26.99828 | 11.12436 | -5.327923 | 187.7106 | 96.91203 | 3.087965 | 1.076908 | 2.166667 | 2.5 | 1.75 | 0.25 | 0 | 42 | 66147.69 | 4633.402 | 7.656638 | 6.703951 | 417.2184 | 218.4732 | 99.74735 | -10.458 | 0 | 0.8468956 | 36.99 | 0 | 15 | 34.33333 | 57.66667 | 132 | 19 | 220 | 300 | 2.4 | 2.9 | 2 | 0.3 | 32 | 11 | 2.4 | 54.36667 | 21 | 0 | 24 | 21 | 23 | 18 | 0 | 506.4286 | 453.871 | 408.9687 | 415.9436 | -0.4961948 | 107.4853 | -208.6716 | 598.0883 | -2301.258 | -3.248723 | 601.715 | 2.5 | 30.79823 | 0.4232813 | 31.22151 | 16.5566 | 10.04154 | 25.13782 | 196.1734 | 193 | 200 | 295.6421 | 289 | 301 | 296.8941 | 288 | 302 | 299.1226 | 295 | 303 | 2.056219 | 1.5 | 2.5 | 2.345332 | 1.6 | 3 | 1.672563 | 1.3 | 2.3 | 0.2495868 | 0.1 | 0.4 | 904.2348 | 879.3193 | 912.6069 | 5.876016 | 1.768823 | 10.63172 | 54.12468 | 55.46008 | 32.73784 | 334.6875 | 1.226145 | 0.9605229 | 1.231554 | 0.7328745 | 120.6684 | -45.7783 | 423.9456 | 150.6736 | 3 | 3.2 | 2 | 2.2 | 2.3 | 4.4 | 401 | 260 | 443
2021-10-30 | 49.64 | 9.63 | 1.79 | 1.33 | 2.7 | 540 | 572.1776 | 1.036111 | 47616.04 | 9.481818 | 915.7837 | 909.7335 | 1910.387 | 280.4169 | 80.42895 | 747 | 761.703 | 561.0368 | 11008.4 | 250 | 14.44397 | 45.34959 | 918.1128 | 918.2433 | 906.3813 | 886.8737 | 919.5097 | 920.1544 | 889.7492 | 918.8438 | 921.4573 | 923.1959 | 5.713 | 4 | 29.64941 | 484.913 | 300 | 25.4 | 115.66 | 29.83545 | 36 | 2 | 2.536858 | 1 | 0.7 | 11.78153 | 74 | 95 | 9190 | 18 | 32 | 4.333333 | 0 | 2 | 2 | 2 | 49.66667 | 39.83333 | 0 | 26 | 43 | 51 | 2.1 | 2.7 | 1 | 499.4183 | 324.4908 | 286.9578 | 297.4519 | 0 | 11.08 | 10.81 | 8.9 | 2.12 | 7.995943 | 132 | 86 | 22 | 5 | 7 | 5.2 | 2.8 | 6 | 6.6 | 3.2 | 5 | 6.8 | 5.4 | 90 | 60 | 120 | 120 | 60 | 100 | 60 | 60 | 60 | 60 | 700 | 1.5 | 23.36667 | 24.86667 | 397.65 | 0 | 397.65 | 0 | 12 | 55.5276 | 30.68113 | 158.793 | 32.44949 | 17.15388 | -3.268077 | 205.1283 | 93.23067 | 6.769326 | 1.116101 | 1.916667 | 1.766667 | 1.783333 | 0.2 | 0 | 70 | 66183.56 | 4721.459 | 8.116897 | 7.326012 | 416.7392 | 389.6115 | 99.57819 | 17.928 | 0 | 1.059588 | 19.062 | 0 | 15 | 33.33333 | 56.33333 | 137 | 18 | 210 | 340 | 2.2 | 1.9 | 2.5 | 0.2 | 35 | 9 | 4.8 | 54.5 | 20 | 0 | 19 | 16 | 19 | 20 | 0 | 552.1989 | 463.4588 | 418.3755 | 424.1715 | -2.459684 | 112.1373 | -227.6699 | 589.2472 | -2005.129 | -2.599709 | 593.0909 | 0 | 31.30391 | 0.4232813 | 31.72719 | 19.18425 | 13.64701 | 28.1078 | 196.5624 | 193 | 700 | 296.7075 | 292 | 700 | 296.701 | 286 | 700 | 299.5381 | 295 | 700 | 1.995344 | 1.6 | 70.7 | 1.78064 | 1.2 | 70.7 | 1.839192 | 1.3 | 70.7 | 0.2458241 | 0 | 70.7 | 912.2248 | 833.0546875 | 931.8125 | 10.87895 | 3.11366 | 23.11072 | 54.40918 | 56.32903 | 33.04911 | 599.21875 | 1.215592 | 0.8025512 | 1.263458 | 0.6539588 | 116.3496 | -44.58859 | 448.4392 | 188.5334 | 3.2 | 3.2 | 2 | 2 | 4.5 | 4.5 | 309 | 219 | 300
2021-10-31 | 48.55 | 9.87 | 1.83 | 1.28 | 3.26 | 573 | 559.848 | 1 | 49999.77 | 9.418182 | 939.2799 | 910.4613 | 1931.568 | 286.8581 | 0 | 841 | 791.9336 | 582.3747 | 26390 | 250 | 12.77206 | 40.73391 | 915.959 | 921.264 | 911.2358 | 887.6785 | 918.9227 | 920.5696 | 890.5924 | 917.4685 | 923.17 | 923.2461 | 5.713 | 4 | 31.02214 | 513.953 | 213 | 25.4 | 91.7 | 27.40269 | 50 | 4 | 2.946981 |  |  | 6.130506 | 73 | 92 | 9190 | 19 | 35 | 8.75 | 0 | 2 | 2 | 2 | 48.16667 | 37.66667 | 0 | 26 | 43 | 45 | 2.2 | 2.2 | 1.5 | 509.8414 | 330.1357 | 291.413 | 304.8428 | 0 | 11.07 | 10.81 | 8.01 | 1.76 | 8.008992 | 140 | 80 | 26 | 4.8 | 7.2 | 5 | 2.8 | 5.8 | 6.4 | 3.8 | 5.2 | 7.6 | 5.6 | 56 | 56 | 112 | 112 | 56 | 84 | 56 | 56 | 56 | 56 | 700 | 0 | 24 | 24 | 0 | 0 | 0 | 0 | 0 | 55.848 | 31.30907 | 159.3819 | 35.31168 | 19.86337 | -2.737856 | 211.8191 | 91.91503 | 8.084972 | 1.098317 | 2.05 | 1.75 | 1.983333 | 0.35 | 0 | 50 | 67814.15 | 4825.767 | 8.506763 | 7.564967 | 415.7491 | 493.3194 | 99.49371 | 4.482 | 0 | 0.9770471 | 14.58 | 0 | 15 | 34 | 57.66667 | 157 | 19 | 210 | 340 | 2.2 | 1.8 | 2.2 | 0.6 | 36 | 11 | 5.5 | 54.53333 | 20 | 0 | 20 | 14 | 20 | 27 | 12 | 578.5261 | 466.0094 | 420.5358 | 425.9346 | -0.7003487 | 113.1235 | -241.9039 | 587.6247 | -1675.9996 | -1.986806 | 591.6548 | 0 | 31.04237 | 0.422473 | 31.46484 | 17.85589 | 11.59785 | 23.63337 | 196.1837 | 193 | 199 | 296.7804 | 292 | 301 | 296.2666 | 292 | 301 | 299.2331 | 296 | 303 | 2.075167 | 1.7 | 2.4 | 1.797508 | 1.6 | 2.1 | 2.001823 | 1.7 | 2.3 | 0.2377917 | 0.2 | 0.3 | 913.0217 | 908.3364 | 916.5281 | 10.21756 | 6.694391 | 13.12284 | 54.74243 | 56.13448 | 32.99722 | 648.359375 | 1.204373 | 0.7875052 | 1.282091 | 0.6593756 | 103.0257 | 49.26791 | 481.8181 | 211.9648 | 3.2 | 3.4 | 2 | 2 | 4.5 | 4.5 | 310 | 204 | 176
2021-11-01 | 48.52 | 10.32 | 1.76 | 1.17 | 3.2 | 612 | 522.898 | 0.96875 | 47659.69 | 9.25 | 913.8344 | 903.2537 | 1893.298 | 280.152 | 0 | 809 | 768.2147 | 613.1042 | 0 | 250 | 13.58724 | 54.42783 | 904.7241 | 910.68 | 911.7915 | 879.6077 | 911.3835 | 913.3773 | 886.7658 | 907.6999 | 912.6925 | 913.899 | 5.713 | 0 | 30.17527 | 544.273 | 309 | 25.4 | 18.79 | 26.62473 | 36 | 2 | 2.785341 |  |  | 8.963625 | 72 | 90 | 9190 | 1 | 3 | 6.166667 | 0 | 2 | 2 | 2 | 49.33333 | 40.33333 | 0 | 26 | 40 | 53 | 2 | 2.4 | 1.5 | 490.5941 | 323.9134 | 285.9201 | 298.1958 | 0 | 11.3 | 10.9 | 8.55 | 2.92 | 8.001043 |  |  |  | 5 | 7.2 | 5.2 | 4 | 6 | 6.6 | 3 | 5.2 | 7 | 5.6 | 52 | 52 | 104 | 104 | 52 | 78 | 52 | 52 | 52 | 52 | 700 | 0 | 23.25 | 23.25 | 472.95 | 86.1 | 559.05 | 0 | 17 | 55.848 | 30.51779 | 154.1094 | 33.74256 | 19.44793 | -3.044373 | 204.2555 | 91.9691 | 8.030901 | 1.036975 | 2.6 | 1.766667 | 1.966667 | 0.25 | 0 | 30 | 65778.23 | 4638.733 | 8.503668 | 7.29484 | 416.464 | 501.264 | 99.48533 | -15.687 | 0 | 0.8544085 | 30.267 | 0 | 1 | 31.33333 | 54.66667 | 120 | 20 | 205 | 340 | 3 | 2 | 2.3 | 0.3 | 37 | 10 | 3.3 | 54.36667 | 7 | 0 | 21 | 18 | 20 | 0 | 0 | 545.3433 | 461.7199 | 419.1154 | 425.3342 | 0.5055108 | 132.1656 | -204.6626 | 631.7419 | -18 | -0.03125 | 637.6392 | 22.5 | 31.74734 | 0.5024415 | 32.24979 | 17.03466 | 9.795116 | 25.9938 | 195.053 | 188 | 200 | 296.7044 | 286 | 302 | 279.9713 | -20 | 311 | 299.2029 | 294 | 303 | 2.634191 | 1.1 | 3.1 | 1.730575 | 0.6 | 2 | 1.884911 | 0 | 7.8 | 0.2097894 | 0 | 1.6 | 905.232 | 801.2988 | 922.5136 | 9.597403 | 2.295795 | 24.69445 | 54.32503 | 56.86077 | 32.18017 | 733.4375 | 1.304873 | 0.7848051 | 1.26403 | 0.6833326 | 181.5394 | 80.0562 | 496.7008 | 228.5931 | 3 | 3.3 | 1.8 | 2 | 4.4 | 4.5 | 367 | 244 | 365
2021-11-02 | 49.16 | 10.07 | 1.81 | 1.09 | 3.8 | 645 | 557.9464 | 1 | 49992.04 | 9.491667 | 923.3003 | 905.7554 | 1967.821 | 283.3676 | 41.66667 | 847 | 793.7814 | 638.7338 | 115965.2 | 250 | 15.51948 | 55.46397 | 901.3788 | 912.6994 | 922.7448 | 876.332 | 916.8025 | 920.0676 | 888.6441 | 907.3742 | 920.3608 | 920.5078 | 5.713 | 4 | 31.00769 | 577.313 | 418 | 25.4 | 18.84 | 24.18074 | 36 | 2 | 2.762324 |  |  | 16.218 | 72 | 90 | 9190 | 3 | 7 | 6 | 0 | 2 | 2 | 2 | 49.33333 | 40 | 0 | 26 | 41 | 57 | 1.8 | 6.9 | 2.25 | 496.0133 | 326.2763 | 288.6765 | 301.5399 | 0 | 10.98 | 10.58 | 7.78 | 2.56 | 8.015348 | 131 | 85 | 23 | 11.2 | 6 | 5 | 4.6 | 5.2 | 5.6 | 2.8 | 4.2 | 5.8 | 4.8 | 46 | 46 | 96 | 98 | 46 | 69 | 46 | 46 | 16 | 46 | 700 | 0 | 24 | 24 | 195.66 | 112.27 | 307.93 | 0 | 9 | 58.0164 | 29.89845 | 158.4975 | 35.17596 | 19.37375 | -3.09335 | 209.9539 | 92.24573 | 7.754274 | 1.033436 | 2.133333 | 1.616667 | 1.983333 | 0.2166667 | 19 | 44 | 67977.53 | 4810.092 | 8.768393 | 7.498354 | 416.3665 | 389.775 | 99.61372 | 7.47 | 0 | 0.8650332 | 22.797 | 0 |  | 33.33333 | 51 | 131 | 19 | 205 | 341 | 2.6 | 1.9 | 2.1 | 0.3 | 2 | 11 | 4.3 | 54.8 | 20 | 0 | 23 | 19 | 21 | 25 | 12 | 573.5022 | 464.8086 | 421.5428 | 424.959 | 1.443159 | 139.6656 | -215.4409 | 638.4762 | -3 | -0.03125 | 644.2799 | 22.5 | 36.88759 | 0.4682207 | 37.35581 | 16.16969 | 9.535734 | 25.07297 | 196.2451 | 192 | 201 | 297.1788 | 292 | 304 | 295.1673 | 287 | 309 | 299.1965 | 296 | 306 | 2.035451 | 1.4 | 2.9 | 1.534287 | 1.1 | 1.9 | 1.882517 | 1.5 | 2.2 | 0.2140995 | 0.1 | 0.3 | 908.7034 | 896.6943 | 916.3604 | 12.47858 | 8.239044 | 17.32829 | 54.31349 | 55.56384 | 32.56923 | 598.046875 | 1.260359 | 0.7581797 | 1.31734 | 0.6814859 | 163.0806 | 134.9189 | 530.0069 | 254.5486 | 3.2 | 3.2 | 1.8 | 2 | 4.3 | 4.5 | 367 | 217 | 330
2021-11-03 | 50.48 | 10.55 | 1.75 | 1.11 | 3.54 | 635 | 552.12 | 1 | 49997.42 | 9.416667 | 924.2948 | 903.954 | 1957.044 | 283.4179 | 0 | 863 | 793.0369 | 617.3138 | 27144 |  | 16.34087 | 54.426 | 894.9416 | 912.8154 | 921.8192 | 875.2687 | 916.8359 | 920.3931 | 887.5739 | 901.9844 | 920.016 | 920.2581 | 5.713 | 4 | 30.89718 | 568.513 | 458 | 35.21543 | 26.99 | 28.86874 | 103 | 6 | 2.729609 |  |  | 5.878342 | 71 | 90 | 9190 | 4 | 10 | 6 | 0 | 2 | 2 | 2 | 51.33333 | 40.66667 | 0 | 26 | 41 | 47 | 2 | 4.7 | 2.25 | 497.3541 | 325.9793 | 291.1181 | 301.0995 | 0 | 11 | 10.85 | 8.22 | 2.48 | 8.006809 |  |  |  | 1.5 | 6 | 5 | 3.9 | 5.2 | 5.6 | 2.8 | 4.2 |  | 5.8 | 42 | 42 | 80 | 84 | 42 | 62 | 42 | 42 | 28 | 44 | 700 | 0 | 24 | 24 | 0 | 563.64 | 563.64 | 0 | 17 | 63.48 | 30.65584 | 159.8008 | 35.51629 | 19.30567 | -3.042507 | 211.5803 | 92.31348 | 7.686522 | 1.046811 | 1.733333 | 1.433333 | 1.883333 | 0.2 | 0 | 40 | 67465.95 | 4754.305 | 8.920135 | 7.556438 | 416.203 | 438.9301 | 99.57349 | -14.193 | 0 | 0.8694803 | 36.99 | 0 | 2 | 32.33333 | 50.66667 | 180 | 20 | 210 | 340 | 2 | 1.6 | 2 | 0.2 | 2 | 11.08333 | 2.4 | 56.1 |  | 0 | 22 | 17 | 21 | 28 | 12 | 571.8046 | 465.0963 | 420.8333 | 424.2476 | 2.002527 | 127.6788 | -224.3354 | 637.3053 | 2 | -0.03125 | 643.0784 | 22.5 | 33.36528 | 0.5110603 | 33.87634 | 17.66104 | 11.96099 | 26.88868 | 196.6112 | 188 | 210 | 297.1023 | 283 | 311 | 296.4181 | 278 | 313 | 299.187 | 289 | 310 | 1.795505 | 1.4 | 2.2 | 1.459013 | 1.1 | 1.8 | 1.908993 | 1.5 | 2.2 | 0.2037454 | 0 | 0.3 | 907.1704 | 877.1858 | 918.3237 | 13.9867 | 7.939935 | 22.15924 | 54.52498 | 56.13448 | 32.38766 | 612.109375 | 1.211813 | 0.7613769 | 1.315962 | 0.6775546 | 136.3253 | 155.1429 | 528.468 | 262.14 | 3.2 | 3.2 | 1.9 | 2 | 4.4 | 4.5 | 313 | 202 | 276
2021-11-04 | 47.77 | 10.2 | 1.85 | 1.04 | 3.86 | 596 | 535.142 | 0.9881944 | 47241.29 | 9.533333 | 913.7238 | 900.4628 | 1913.245 | 281.0871 | 42.16444 | 733 | 766.0347 | 619.461 | 25862.2 | 250 | 16.44428 | 59.31607 | 894.9597 | 910.9846 | 912.847 | 872.5743 | 912.7743 | 915.1891 | 883.0552 | 901.3181 | 914.2368 | 914.6017 | 5.713 | 5.34 | 29.53311 | 535.533 | 532 | 36 | 26.82 | 28.26194 | 36 | 2 | 2.676727 | 1.4 | 0.8 | 10.16824 | 71 | 90 | 9190 | 5 | 14 | 6.166667 | 0 | 2 | 2 | 2 | 50 | 41 | 0 | 26 | 39 | 48 | 2 | 1.7 | 1.75 | 487.907 | 320.788 | 290.2014 | 296.2149 | 0 | 11.2 | 10.89 | 8.73 | 2.5 | 8.011779 | 140 | 98 | 30 | 4.6 | 6.3 | 5.1 | 6.4 | 6.2 | 5.4 | 3.2 | 4.5 | 6.5 | 4.8 | 44 | 44 | 88 | 88 | 44 | 67 | 44 | 44 | 44 | 44 | 700 | 0 | 23.71667 | 23.71667 | 0 | 461.01 | 461.01 | 0 | 13 | 69.132 | 30.26198 | 159.7478 | 35.66998 | 20.00635 | -3.479045 | 211.9451 | 92.20208 | 7.797919 | 1.083007 | 1.616667 | 1.333333 | 1.666667 | 0.1833333 | 0 | 40 | 64902.2 | 4405.055 | 7.44734 | 7.569467 | 418.3414 | 455.4558 | 99.45638 | 10.458 | 0 | 0.8978893 | 26.532 | 0 | 2 | 27.16667 | 44.66667 | 129 | 20 | 210 | 340 | 1.8 | 1.5 | 2 | 0.3 | 5 | 12.5 | 3.8 | 55.06667 | 20 | 0 | 21 | 18 | 20 | 28 | 7 | 543.8387 | 464.3531 | 422.65 | 426.8866 | 0.5242011 | 136.1097 | -194.022 | 628.768 | -32 | -0.04305556 | 634.5432 | 22.5 | 33.45119 | 0.5396166 | 33.99081 | 15.88667 | 11.31252 | 25.28048 | 196.5954 | 183 | 206 | 297.3139 | 283 | 309 | 296.7855 | 283 | 310 | 299.2677 | 291 | 307 | 1.620384 | 1.1 | 2 | 1.320101 | 0.6 | 1.6 | 1.69571 | 1 | 2.4 | 0.1856262 | 0 | 0.3 | 903.2456 | 874.7033 | 920.8682 | 13.66311 | 2.766125 | 20.32967 | 54.72112 | 56.48465 | 32.01156 | 1472.265625 | 1.210522 | 0.7512313 | 1.304908 | 0.6649489 | 141.8841 | 171.1343 | 507.1961 | 267.6482 | 3 | 3.3 | 1.8 | 2 | 4.4 | 4.5 | 357 | 212 | 233
2021-11-05 | 47.81 | 10.69 | 1.79 | 1.05 | 2.82 | 637 | 559.8492 | 1 | 49762.57 | 9.533333 | 931.2669 | 907.5228 | 1962.727 | 289.1004 | 41.66667 | 851 | 792.4369 | 609.1347 | 25786.8 | 250 | 17.10625 | 56.13897 | 891.8267 | 920.9885 | 928.5478 | 878.6733 | 920.7969 | 926.3752 | 892.1711 | 900.8026 | 919.5271 | 919.7245 | 5.713 | 5 | 31.03853 | 571.273 | 510 | 36 | 26.2 | 27.23842 | 59 | 4 | 2.713757 |  |  | 12.48864 | 85 | 85 | 9190 | 6 | 17 | 6.5 | 0 | 2 | 2 | 2 | 45.5 | 36.2 | 0 | 26 | 40 | 43 | 2 | 1.2 | 0.75 | 498.7101 | 328.9154 | 300.9356 | 268.4953 | 0 | 11 | 10.41 | 8.92 | 2.67 | 8.002708 | 145 | 95 | 30 | 5.6 | 7.8 | 4.8 | 4 | 8.2 | 8.2 | 4.2 | 6.2 | 8.2 | 6 | 46 | 46 | 92 | 92 | 46 | 69 | 46 | 46 | 46 | 46 | 700 | 0 | 24 | 24 | 0 | 487.65 | 487.65 | 0 | 15 | 72.1992 | 30.88794 | 159.4018 | 36.02791 | 20.15619 | -2.957919 | 212.628 | 91.91157 | 8.088433 | 1.19111 | 1.833333 | 1.783333 | 1.783333 | 0.2333333 | 0 | 51 | 68118.17 | 4763.47 | 7.418381 | 7.593856 | 415.6506 | 472.1902 | 99.43391 | -14.94 | 0 | 0.8788841 | 41.472 | 0 | 5 | 29.33333 | 51.66667 | 150 | 20 | 202 | 350 | 2.2 | 2 | 2 | 0.3 | 6 | 11.5 | 1.9 | 55.66667 | 20 | 0 | 22 | 17 | 20 | 27 | 13 | 576.4734 | 465.2126 | 420.224 | 424.7069 | 0.723539 | 123.9106 | -232.0087 | 630.4287 | -25 | -0.04305556 | 636.1913 | 22.5 | 32.20239 | 0.5302791 | 32.73267 | 15.26383 | 7.875664 | 24.43748 | 196.5588 | 187 | 204 | 296.5625 | 286 | 307 | 296.67 | 280 | 306 | 299.2216 | 295 | 304 | 1.809122 | 1.3 | 2.3 | 1.737579 | 1.2 | 2.2 | 1.754978 | 1.5 | 2.2 | 0.2058333 | 0.1 | 0.3 | 909.9533 | 896.2594 | 921.0905 | 15.37523 | 8.79682 | 19.21256 | 54.81518 | 56.00479 | 33.32145 | 652.265625 | 1.178334 | 0.7845669 | 1.255735 | 0.6714794 | 122.8197 | 134.6913 | 450.0898 | 267.7189 | 3 | 3.2 | 1.8 | 2 | 4.5 | 4.6 | 333 | 166 | 156
2021-11-06 | 46.26 | 10.36 | 1.91 | 1.09 | 4.1 | 638 | 556.19 | 1 | 49579.75 | 9.291667 | 929.6041 | 908.0253 | 1979.011 | 285.0698 | 0 | 843 | 796.458 | 612.3647 | 25636 | 250 | 15.09563 | 55.16299 | 898.5256 | 921.5889 | 920.3614 | 882.4981 | 920.0642 | 923.581 | 891.8282 | 905.7551 | 920.6654 | 919.749 | 5.709 | 4 | 30.99166 | 571.149 | 512.1 | 36 | 26.98 | 26.64049 | 43 | 3 | 2.636005 | 1 | 0.4 | 12.1812 | 81 | 138 | 9190 | 8 | 21 | 6.083333 | 0 | 2 | 2 | 2 | 46.83333 | 38.33333 | 0 | 26 | 41 | 42 | 2.1 | 0.6 | 0.25 | 505.0721 | 329.6759 | 302.9673 | 237.0305 | 0 | 10.61 | 10.52 | 7.78 | 2.6 | 8.010963 | 130 | 80 | 15 | 5 | 7.2 | 5.2 | 4 | 6 | 6.6 | 3 | 5.2 | 7 | 5.6 | 42 | 42 | 84 | 84 | 42 | 63 | 42 | 42 | 42 | 42 | 700 | 16 | 8 | 24 | 0 | 273.35 | 273.35 | 0 | 8 | 84.84 | 30.25641 | 157.967 | 35.76489 | 19.45829 | -2.953074 | 210.2371 | 92.14924 | 7.850761 | 1.217969 | 2.3 | 1.916667 | 2.3 | 0.2833333 | 0 | 66 | 66079.34 | 4352.833 | 7.946571 | 7.508469 | 414.5349 | 493.4597 | 99.45264 | 9.711 | 0 | 0.8717712 | 31.761 | 0 | 5 | 28.66667 | 48.16667 | 149 | 20 | 210 | 360 | 3.1 | 2.8 | 3.2 | 0.3 | 8 | 10.5 | 3.1 | 56.06667 | 20 | 0 | 23 | 17 | 20 | 23 | 10 | 568.6169 | 464.0912 | 419.7342 | 424.205 | 1.388217 | 133.6578 | -217.8388 | 631.6997 | -17 | -0.04305556 | 637.4533 | 17.5 | 34.76512 | 0.4903614 | 35.25548 | 14.8372 | 7.084535 | 25.04704 | 195.5252 | 185 | 202 | 296.4123 | 289 | 306 | 295.6794 | 271 | 313 | 299.202 | 295 | 302 | 2.350845 | 1.5 | 5.4 | 1.816774 | 1 | 2.9 | 2.34946 | 1.5 | 3.5 | 0.233331 | 0 | 0.4 | 910.4485 | 885.6625 | 929.8981 | 13.55564 | 3.947192 | 24.18238 | 54.58486 | 58.871 | 33.26958 | 1101.5625 | 1.261577 | 0.8212513 | 1.210335 | 0.7034519 | 176.2482 | 116.6124 | 355.8823 | 255.2865 | 3 | 3.2 | 2 | 3.9 | 4.4 | 4.5 | 375 | 210 | 415
2021-11-07 | 47.71 | 10.71 | 1.87 | 1.04 | 3.8 | 631 | 569.124 | 1 | 49389.76 | 9.541667 | 938.0565 | 912.2145 | 1967.728 | 289.3395 | 291.6667 | 762 | 798.3015 | 605.0599 | 23901.8 | 250 | 13.03305 | 42.2341 | 915.6314 | 928.0479 | 898.2109 | 895.7755 | 924.841 | 920.5696 | 895.9297 | 918.7097 | 926.3872 | 924.3512 | 5.708 | 4 | 30.72229 | 564.988 | 571 | 36 | 26.27 | 26.28345 | 36 | 2 | 2.719845 | 2.2 | 0.8 | 6.649429 | 77 | 198 | 9190 | 9 | 25 | 5.833333 | 0 | 2 | 2 | 2 | 48.66667 | 39 | 0 | 25 | 40 | 42 | 2 | 0.6 | 0.25 | 506.9263 | 328.9674 | 300.0224 | 296.5048 | 0 | 10.92 | 10.53 | 8.16 | 3.4 | 8.000868 | 140 | 80 | 26 | 5.2 | 7.6 | 5.2 | 3.4 | 6 | 6.8 | 3.2 | 4.9 | 8.2 | 5.9 | 38 | 38 | 76 | 76 | 38 | 50 | 38 | 38 | 38 | 38 | 700 | 18.83333 | 5.166667 | 24 | 0 | 0 | 0 | 0 | 0 | 68.124 | 29.88966 | 156.9806 | 36.11501 | 20.38912 | -2.742183 | 210.7425 | 91.62631 | 8.373695 | 1.275523 | 1.933333 | 1.35 | 1.883333 | 0.2 | 0 | 45 | 65294.08 | 4188.911 | 8.375683 | 7.526519 | 415.4609 | 522.5374 | 99.45408 | 6.723 | 0 | 0.9019398 | 25.038 | 0 | 5 | 28.33333 | 47.33333 | 185 | 18 | 218 | 376 | 2.3 | 1.5 | 2.1 | 0.2 | 9 | 9 | 4 | 54.63333 | 20 | 0 | 22 | 18 | 21 | 29 | 14 | 570.3616 | 464.8308 | 420.5519 | 426.4561 | 1.339109 | 134.9271 | -243.5686 | 631.5991 | -16 | -0.04305556 | 637.3462 | 17.5 | 36.38106 | 0.539896 | 36.92096 | 14.23437 | 6.682489 | 25.50096 | 196.3544 | 190 | 204 | 297.4612 | 289 | 306 | 296.6002 | 287 | 310 | 299.3312 | 287 | 306 | 1.847148 | 1.1 | 2.4 | 1.284486 | 1 | 1.6 | 1.846394 | 1.3 | 2.3 | 0.1987477 | 0.1 | 0.3 | 914.8349 | 905.223 | 922.6035 | 11.36004 | 3.816156 | 16.23253 | 54.9124 | 56.66622 | 32.02452 | 921.25 | 1.244924 | 0.7455804 | 1.218602 | 0.6766826 | 159.5311 | 173.353 | 379.2542 | 286.4952 | 3 | 3.2 | 2 | 4 | 4.4 | 4.6 | 361 | 207 | 274
2021-11-08 | 47.53 | 11.78 | 1.8 | 1 | 3.22 | 633 | 553.284 | 1 | 49591.39 | 9.15 | 934.5356 | 910.1625 | 1969.291 | 291.9869 | 333.3333 | 784 | 797.569 | 609.0916 | 24354.2 | 250 | 13.17817 | 46.36685 | 910.1278 | 924.978 | 905.722 | 888.9753 | 922.1333 | 921.3785 | 892.8928 | 915.0921 | 923.8202 | 922.1256 | 5.708 | 4 | 30.71305 | 566.748 | 517 | 28.73791 | 26.96 | 23.77453 | 36 | 2 | 2.846491 | 1.1 | 3.1 | 10.92162 | 73 | 195 | 9190 | 10 | 29 | 6.5 | 0 | 2 | 2 | 2 | 49.33333 | 40.33333 | 0 | 26 | 40 | 42 | 2 | 1 | 0.25 | 506.7411 | 329.5648 | 294.1162 | 298.6273 | 0 | 10.66 | 10.6 | 8.4 | 1.6 | 8.035421 | 20 | 72 | 18 | 5.4 | 7.6 | 5.4 | 7.4 | 8.2 | 8.2 | 4.2 | 6.4 | 8 | 6 | 44 | 44 | 88 | 88 | 42 | 50 | 42 | 42 | 42 | 44 | 600 | 0 | 24 | 24 | 436.11 | 249.53 | 685.64 | 0 | 21 | 70.644 | 30.0736 | 155.2858 | 35.79373 | 20.10505 | -2.373575 | 208.811 | 91.50836 | 8.49164 | 1.301985 | 1.416667 | 1.183333 | 1.483333 | 0.2 | 0 | 46 | 65282.58 | 4238.554 | 8.622376 | 7.457534 | 415.7292 | 543.3052 | 99.45094 | 4.127 | 0 | 0.8740664 | 39.231 | 18320 | 5 | 27.33333 | 48 | 144 | 18 | 202 | 350 | 1.7 | 1.3 | 1.7 | 0.2 | 11 | 9.416667 | 2.1 | 55.4 | 22 | 0 | 23 | 18 | 21 | 26 | 10 | 572.0679 | 463.7276 | 419.0902 | 425.285 | 1.178395 | 128.9224 | -224.4752 | 631.7752 | -13 | -0.04305556 | 637.5173 | 17.5 | 35.46716 | 0.4597027 | 35.92687 | 14.83919 | 6.6306 | 24.58015 | 197.1041 | 189 | 204 | 297.6391 | 286 | 313 | 297.0999 | 281 | 309 | 299.1917 | 294 | 310 | 1.415302 | 1.1 | 2.2 | 1.166377 | 0.7 | 1.7 | 1.517795 | 1.1 | 2.2 | 0.1825058 | 0 | 0.4 | 912.7302 | 847.4443 | 924.1965 | 10.98321 | 3.221893 | 21.58511 | 54.95054 | 57.62596 | 34.13853 | 1034.6875 | 1.176544 | 0.7402363 | 1.223717 | 0.6737493 | 111.378 | 198.7349 | 408.2948 | 294.0179 | 3.2 | 3.4 | 4 | 4 | 4.4 | 4.5 | 383 | 198 | 56
2021-11-09 | 45.86 | 12.46 | 1.73 | 0.99 | 3.44 | 628 | 572.426 | 1 | 49701.53 | 9.458333 | 928.354 | 910.1531 | 1997.174 | 291.0071 | 125 | 981 | 797.2961 | 644.8175 | 26013 | 250 | 11.84752 | 40.23306 | 906.5998 | 920.8533 | 912.8703 | 887.9695 | 921.3977 | 923.5948 | 894.7149 | 913.2247 | 917.5085 | 918.3507 | 5.708 | 4 | 30.56144 | 562.348 | 458.405 | 22.07 | 26.39 | 23.45717 | 60 | 3 | 2.807836 | 1.1 | 1.1 | 5.924303 | 70 | 193 | 9190 | 12 | 33 | 4.5 | 0 | 2 | 2 | 2 | 49.83333 | 39.5 | 0 | 27 | 40 | 44 | 2.1 | 0.7 | 0.25 | 500.1663 | 328.0441 | 297.4865 | 297.2259 | 0 | 10.58 | 10.49 | 6.88 | 2 | 8.046461 | 135 |  | 80 | [10 empty] | 52 | 52 | 104 | 104 | 52 | 59 | 52 | 52 | 48 | 54 | 500 | 0 | 24 | 24 | 200.7 | 222.13 | 422.83 | 0 | 12 | 76.596 | 30.46304 | 156.5461 | 36.12552 | 19.84874 | -2.837291 | 209.6831 | 91.88707 | 8.112931 | 1.273561 | 1.45 | 1.1 | 1.5 | 0.1833333 | 0 | 45 | 65138.65 | 4210.439 | 8.710827 | 7.488681 | 416.0975 | 530.0827 | 99.47056 | 11.205 | 0 | 0.9115064 | 28.026 | 0 | 5 | 28.33333 | 50.33333 | 148 | 19 | 205 | 350 | 1.7 | 1.3 | 1.6 | 0.2 | 13 | 11.5 | 3.6 | 54.96667 | 22 | 0 | 22 | 18 | 22 | 26 | 10 | 577.0425 | 464.2487 | 420.4022 | 425.0263 | 1.410499 | 127.5445 | -229.7107 | 631.3537 | -15 | -0.04305556 | 637.092 | 17.5 | 34.26294 | 0.4071181 | 34.67006 | 14.85671 | 7.460636 | 26.03271 | 196.8019 | 188 | 206 | 297.6658 | 293 | 302 | 297.0497 | 282 | 309 | 299.1975 | 295 | 302 | 1.737477 | 1.2 | 6.7 | 1.171738 | 1 | 1.6 | 1.535867 | 1.2 | 1.9 | 0.213544 | 0.1 | 0.3 | 911.7081 | 902.7064 | 919.1365 | 10.08711 | 5.604022 | 17.15354 | 54.79119 | 56.39388 | 32.84159 | 1125.15625 | 1.189965 | 0.748769 | 1.210987 | 0.6936379 | 117.2839 | 205.8105 | 398.002 | 306.7683 | 3.1 | 3.4 | 4 | 4 | 4.4 | 4.4 | 377 | 217 | 57
2021-11-10 | 47.07 | 11.66 | 1.76 | 0.92 | 3.78 | 615 | 544.45 | 1 | 49106.39 | 9.5 | 934.5571 | 901.2596 | 1989.21 | 291.5103 | 41.66667 | 823 | 793.4577 | 592.9601 | 25108.2 | 230 | 15.15965 | 60.86872 | 893.565 | 912.7104 | 907.8176 | 878.59 | 913.1525 | 916.829 | 886.2221 | 901.1903 | 906.2732 | 907.5674 | 5.708 | 4 | 29.96806 | 550.908 | 348.64 | 22.07 | 26.2 | 24.17695 | 41 | 3 | 2.858765 | 1.1 | 2.1 | 6.049764 | 67 | 190 | 9190 | 13 | 36 | 6.5 | 0 | 2 | 2 | 2 | 50.33333 | 40.66667 | 0 | 26 | 39 | 45 | 2 | 2 | 1 | 498.5471 | 330.2623 | 302.9912 | 279.1825 | 1 | 10.8 | 10.59 | 7.3 | 2.1 | 7.947835 | 136 | 15 | 88 | 6.8 | 5.6 | 5 | 3.8 | 9 | 9.4 | 4.8 | 6.4 | 8.4 | 6 | 56 | 58 | 116 | 116 | 56 | 68 | 56 | 56 | 56 | 56 | 700 | 20.25 | 3.75 | 24 | 0 | 540.49 | 540.49 | 0 | 17 | 69.96 | 31.00945 | 155.0411 | 34.82224 | 18.86552 | -3.03819 | 205.6906 | 92.30527 | 7.694727 | 1.318667 | 2.066667 | 1.2 | 1.633333 | 0.2166667 | 0 | 40 | 64788.4 | 4248.553 | 8.510774 | 7.346095 | 415.7016 | 469.3368 | 99.5186 | 9.711 | 0 | 0.8852846 | 18.315 | 0 | 5 | 26.33333 | 47.33333 | 153 | 20 | 205 | 350 | 2.9 | 1.3 | 1.9 | 0.3 | 14 | 9.666667 | 4.9 | 55.33333 | 22 | 0 | 23 | 17 | 22 | 23 | 6 | 562.4698 | 464.1305 | 420.6635 | 425.4018 | 1.474534 | 114.8651 | -251.4172 | 629.7113 | -30 | -0.04305556 | 635.4466 | 17.5 | 28.93466 | 0.4090437 | 29.3437 | 16.8999 | 9.289314 | 25.24158 | 196.3576 | 190 | 205 | 297.6809 | 292 | 304 | 296.9417 | 287 | 308 | 299.3516 | 295 | 313 | 1.912831 | 1.2 | 3 | 1.215031 | 0.9 | 1.7 | 1.602344 | 1.2 | 2.1 | 0.22325 | 0.1 | 0.4 | 902.4249 | 884.758 | 918.3831 | 10.37294 | 5.588257 | 17.04642 | 54.3387 | 55.97885 | 34.359 | 677.65625 | 1.219878 | 0.7436006 | 1.20701 | 0.6954653 | 132.201 | 207.6902 | 387.038 | 308.8356 | 3 | 3.2 | 3.9 | 4 | 4.4 | 4.6 | 366 | 209 | 50
2021-11-11 | 46.81 | 11.85 | 1.7 | 0.93 | 3.38 | 608 | 553.99 | 1 | 48903.98 | 9.441667 | 925.8449 | 898.9382 | 1978.652 | 284.3972 | 0 | 769 | 786.2635 | 623.7478 | 25937.6 | 250 | 14.08437 | 56.13951 | 891.2003 | 910.8714 | 905.8005 | 876.4804 | 910.8913 | 914.2657 | 883.2726 | 898.7231 | 902.0536 | 903.6655 | 5.708 | 6 | 29.71114 | 546.748 | 398 | 22.07 | 26.03 | 23.65024 | 49 | 3 | 2.745334 | 1.1 | 1.4 | 6.306586 | 61 | 188 | 9190 | 14 | 40 | 6.833333 | 0 | 2 | 2 | 2 | 48.66667 | 40.33333 | 0 | 25 | 41 | 45 | 2.2 | 1.2 | 1 | 493.8018 | 329.2234 | 301.973 | 237.1922 | 0 | 10.82 | 10.56 | 8.48 | 6.67 | 7.882077 | 145 | 95 | 30 | 6.7 | 5.4 | 4.8 | 4.2 | 9.5 | 9.4 | 4.6 | 6.3 | 8.5 | 6 | 54 | 54 | 108 | 108 | 34 | 58 | 54 | 54 | 54 | 54 | 700 | 18 | 6 | 24 | 270.87 | 250.36 | 521.23 | 0 | 16 | 80.76 | 31.27931 | 153.6452 | 32.57239 | 16.8717 | -3.335996 | 199.7533 | 93.22379 | 6.77621 | 1.310012 | 1.983333 | 1.483333 | 1.583333 | 0.2333333 | 0 | 38 | 64635.37 | 4295.885 | 8.331423 | 7.134047 | 416.0619 | 416.8041 | 99.56197 | -12.699 | 0 | 0.9111678 | 31.014 | 0 | 5 | 24.73333 | 42.53333 | 160 | 20 | 210 | 350 | 2.4 | 1.8 | 1.9 | 0.3 | 16 | 11 | 3.2 | 54.46667 | 20 | 0 | 18 | 18 | 19 | 23 | 0 | 544.5861 | 464.1474 | 420.5434 | 428.259 | 0.01971786 | 126.7998 | -248.2201 | 627.7298 | -52 | -0.04305556 | 633.4626 | 17.5 | 25.65595 | 0.5461993 | 26.20215 | 18.14291 | 12.42789 | 26.38288 | 196.3724 | 191 | 202 | 297.0331 | 291 | 304 | 297.0311 | 289 | 307 | 299.1152 | 294 | 305 | 1.89967 | 1.4 | 2.7 | 1.496681 | 1.1 | 1.9 | 1.590751 | 1.1 | 2.2 | 0.2283322 | 0 | 0.3 | 899.7069 | 886.829 | 914.337 | 9.970899 | 4.900537 | 14.0319 | 54.25444 | 56.03074 | 35.09826 | 676.484375 | 1.149835 | 0.7589786 | 1.195416 | 0.7069047 | -22.60628 | 182.3628 | 382.8809 | 312.9035 | 3 | 3.2 | 3 | 4 | 4.4 | 4.5 | 375 | 245 | 52
2021-11-12 | 47.03 | 11.21 | 1.83 | 1.304 | 3.58 | 636 | 557.1744 | 1 | 49667.29 | 9.375 | 950.5973 | 908.9349 | 2014.646 | 291.578 | 0 | 885 | 806.3262 | 633.7618 | 25786.8 | 250 | 15.30468 | 56.6115 | 899.6592 | 920.5226 | 922.2164 | 879.7339 | 922.8542 | 928.2032 | 890.7143 | 907.5756 | 912.5207 | 914.631 | 5.708 | 7 | 31.03634 | 572.388 | 403.59 | 22.07 | 26.33 | 23.05511 | 46 | 3 | 2.719495 | 1 | 3.5 | 12.34362 | 84 | 187 | 9190 | 16 | 43 | 4 | 0 | 2 | 2 | 2 | 43.66667 | 36.5 | 0 | 26 | 41 | 43 | 2.1 | 0.7 | 0.5 | 505.7782 | 332.5302 | 302.371 | 301.4483 | 0 | 10.68 | 10.6 | 8 | 4.1 | 7.875786 | 130 | 17 | 38 | 5.4 | 7.6 | 4.6 | 4.2 | 7.6 | 8 | 4.4 | 6.4 | 8 | 6.2 | 60 | 60 | 120 | 120 | 0 | 65 | 60 | 60 | 60 | 60 | 700 | 18.5 | 5.5 | 24 | 451.84 | 177.91 | 629.75 | 0 | 20 | 73.4244 | 30.89185 | 155.5951 | 36.83452 | 20.78294 | -2.558904 | 210.6537 | 91.34882 | 8.651182 | 1.255513 | 2.383333 | 1.783333 | 1.566667 | 0.2166667 | 0 | 50 | 65326.61 | 4286.405 | 8.078889 | 7.523346 | 415.3291 | 531.4046 | 99.42148 | 7.47 | 0 | 0.8760604 | 23.544 | 0 | 5 | 26.66667 | 48 | 145 | 20 | 278 | 348 | 3.1 | 2.1 | 2.1 | 0.3 | 17 | 9 | 4.2 | 55.03333 | 20 | 0 | 18 | 17 | 19 | 25 | 14 | 583.6164 | 464.4606 | 420.3686 | 425.0712 | 0.2194771 | 128.0037 | -253.3292 | 628.4214 | -46 | -0.04305556 | 634.1521 | 17.5 | 33.53719 | 0.5873333 | 34.12452 | 16.16979 | 11.44223 | 25.38424 | 195.6252 | 187 | 200 | 296.7063 | 291 | 302 | 297.175 | 280 | 311 | 299.2476 | 296 | 302 | 2.346823 | 1.6 | 5.3 | 1.706818 | 1.2 | 2.2 | 1.500666 | 1.2 | 2.1 | 0.2047859 | 0 | 0.3 | 909.8717 | 901.1859 | 920.3788 | 12.46294 | 8.428119 | 15.6652 | 54.75761 | 55.82322 | 35.11123 | 694.453125 | 1.209717 | 0.7771958 | 1.194777 | 0.6888872 | 19.80373 | 167.6469 | 386.1086 | 308.3659 | 3 | 3.2 | 3.9 | 4 | 4.4 | 4.4 | 252 | 158 | 14
2021-11-13 | 47.46 | 11.27 | 1.7 | 1.08 | 3.32 | 619 | 540.0176 | 0.9819444 | 48793.82 | 9.516667 | 930.2993 | 904.8232 | 1989.023 | 289.144 | 0 | 792 | 791.3531 | 643.5554 | 25409.8 | 250 | 14.02865 | 54.84636 | 905.8013 | 915.4433 | 900.2347 | 887.2037 | 915.9487 | 914.8655 | 889.9107 | 909.1779 | 912.7069 | 911.3762 | 5.708 | 4 | 30.7127 | 554.428 | 510 | 22.16415 | 26.44 | 33.69378 | 36 | 2 | 2.602235 | 1.1 | 8.97 | 9.247464 | 81 | 185 | 9190 | 17 | 47 | 7.333333 | 0 | 2 | 2 | 2 | 47.66667 | 38 | 22.95 | 26 | 37 | 39 | 2.1 | 3.1 | 2 | 497.7702 | 329.6542 | 299.9485 | 297.7696 | 0 | 10.64 | 10.54 | 8.42 | 3.9 | 7.87357 | 136 | 70 | 25 | 4.2 | 6.2 | 3.1 | 4 |  | 4.6 | 4.4 | 5 | 3.2 | 4 | 55 | 54 | 108 | 108 | 0 | 62 | 52 | 52 | 54 | 54 | 700 | 0 | 23.56667 | 23.56667 | 270.92 | 125.49 | 396.41 | 0 | 12 | 74.6076 | 29.6877 | 153.3921 | 34.381 | 18.86124 | -3.061178 | 203.5731 | 92.23863 | 7.761367 | 0.9404298 | 2.116667 | 1.533333 | 1.4 | 0.2 | 0 | 45 | 65273.45 | 4292.011 | 7.097149 | 7.270469 | 417.6801 | 485.8446 | 99.38787 | -17.181 | 0 | 0.8724032 | 40.725 | 0 | 6 | 23 | 50.33333 | 160 | 20 | 220 | 320 | 2.6 | 1.6 | 1.5 | 0.2 | 18 | 9.5 | 2 | 55.2 | 20 | 0 | 23 | 16 | 20 | 5 | 0 | 563.7215 | 462.1802 | 418.8882 | 424.9502 | 1.094704 | 126.1664 | -233.7335 | 628.5702 | -57 | -0.06111111 | 634.3072 | 17.5 | 35.35556 | 0.5090899 | 35.86465 | 13.19724 | 9.211501 | 18.49754 | 196.4168 | 192 | 204 | 297.0344 | 292 | 303 | 297.3822 | 285 | 306 | 299.3322 | 296 | 303 | 1.88823 | 1.3 | 2.6 | 1.454278 | 0.5 | 1.7 | 1.377317 | 0.7 | 1.6 | 0.1802083 | 0 | 0.2 | 906.2522 | 802.0527 | 922.2265 | 9.105963 | 4.196906 | 21.37638 | 54.62992 | 56.03074 | 31.4928 | 773.515625 | 1.217804 | 0.7597496 | 1.201022 | 0.6896088 | 106.1052 | 177.0894 | 398.7642 | 310.7526 | 3.1 | 3.2 | 4 | 4 | 4.4 | 4.5 | 387 | 199 | 65
2021-11-14 | 47.56 | 11.69 | 1.79 | 0.92 | 3.44 | 638 | 589.7564 | 1 | 49799.92 | 9.491667 | 946.1104 | 908.8438 | 2024.896 | 292.2222 | 0 | 805 | 799.6935 | 638.7738 | 25183.6 | 250 | 14.76793 | 47.18111 | 898.6084 | 917.8787 | 923.9276 | 882.3499 | 922.1282 | 926.9553 | 893.1201 | 905.7821 | 918.4172 | 917.7799 | 5.972 | 4 | 31.06295 | 571.412 | 519 | 27.88668 | 26.78 | 33.45575 | 36 | 2 | 2.750716 | 1.1 | 3.6 | 7.468963 | 76 | 183 | 9190 | 18 | 50 | 6.5 | 0 | 2 | 2 | 2 | 44 | 39.66667 | 0 | 26 | 39 | 43 | 2.1 | 4.9 | 2.5 | 508.5211 | 332.9553 | 302.3436 | 301.7515 | 0 | 10.67 | 10.6 | 7.64 | 2.1 | 7.865261 | 128 | 67 | 28 | 6 | 8 | 5.8 | 6 | 8 | 8 | 5.2 | 8.2 | 8.2 | 6 | 58 | 58 | 116 | 116 | 0 | 61 | 58 | 58 | 58 | 58 | 700 | 0.5 | 23.5 | 24 | 0 | 0 | 0 | 0 | 0 | 80.7564 | 29.67001 | 155.8107 | 36.16349 | 20.06718 | -2.813369 | 209.228 | 91.75359 | 8.246414 | 1.014971 | 1.566667 | 1.716667 | 1.55 | 0.2 | 0 | 43 | 65033.3 | 4297.758 | 7.941644 | 7.472428 | 415.6214 | 495.9529 | 99.44949 | 11.952 | 0 | 0.9243831 | 28.773 | 0 | 6 | 26.66667 | 36.66667 | 136 | 20 | 218 | 325 | 1.7 | 1.9 | 1.6 | 0.2 | 20 | 11 | 3.5 | 54.86667 | 20 | 0 | 25 | 18 | 21 | 24 | 10 | 583.1743 | 464.96 | 421.5729 | 424.9631 | 1.310189 | 132.2047 | -229.3418 | 629.2467 | -49 | -0.06111111 | 635.0005 | 17.5 | 37.61439 | 0.5515565 | 38.16595 | 14.91569 | 7.823795 | 22.84225 | 196.9405 | 193 | 200 | 296.9393 | 289 | 306 | 297.0501 | 284 | 307 | 299.1625 | 296 | 302 | 1.551269 | 1.3 | 1.8 | 1.641925 | 1.1 | 1.9 | 1.531572 | 1.2 | 1.7 | 0.207588 | 0.1 | 0.3 | 910.7065 | 904.8345 | 920.1444 | 12.97619 | 7.623548 | 17.53751 | 54.63092 | 55.86213 | 31.60951 | 707.03125 | 1.156698 | 0.7676368 | 1.224576 | 0.7056442 | 88.78809 | 173.4238 | 433.705 | 321.2264 | 3 | 3.2 | 4 | 4.2 | 4.4 | 4.5 | 318 | 164 | 81
2021-11-15 | 48.05 | 11.38 | 1.79 | 1 | 3.48 | 640 | 553.8148 | 1 | 49724.44 | 9.3 | 951.4289 | 907.8438 | 2024.547 | 294.2774 | 41.66667 | 824 | 797.5526 | 632.0247 | 25937.6 | 250 | 16.74656 | 59.18293 | 897.6309 | 917.6977 | 925.1585 | 877.3055 | 922.3097 | 927.9145 | 889.6581 | 905.0755 | 919.211 | 918.0787 | 6.763 | 4 | 31.05774 | 573.963 | 509 | 27.9998125 | 25.3 | 29.21212 | 41 | 3 | 3.109126 | 1.3 | 11 | 16.218 | 76 | 180 | 9190 | 19 | 54 | 6.666667 | 0 | 2 | 2 | 2 | 47.33333 | 38.33333 | 0 | 25 | 39 | 43 | 2.1 | 2.1 | 1.75 | 516.3444 | 336.4882 | 304.3634 | 303.8501 | 0 | 10.71 | 10.5 | 8.1 | 1.62 | 7.888423 | 27 | 105 | 25 | 7.8 | 7.2 | 6.9 | 7.1 |  | 9.1 | 4.6 | 6.9 | 6.4 | 7.8 | 58 | 58 | 116 | 116 | 30 | 78 | 58 | 58 | 58 | 58 | 700 | 1.25 | 22.75 | 24 | 0 | 0 | 0 | 0 | 0 | 72.8148 | 29.00813 | 155.2648 | 36.35983 | 20.10939 | -2.792644 | 208.9414 | 91.71215 | 8.287849 | 0.9693163 | 1.566667 | 1.5 | 1.533333 | 0.1833333 | 0 | 44 | 65078.78125 | 4311.14 | 8.645938 | 7.462191 | 416.5373 | 502.8147 | 99.49348 | 6.723 | 0 | 0.865335625 | 22.05 | 0 | 6 | 25.66667 | 51.66667 | 146 | 19 | 208 | 330 | 1.9 | 1.8 | 1.7 | 0.2 | 21 | 11.38333 | 4.4 | 55.33333 | 20 | 0 | 25 | 19 | 21 | 26 | 14 | 582.4938 | 465.2215 | 420.8221 | 426.0229 | 1.794041 | 140.717 | -226.6691 | 629.9665 | -39 | -0.06111111 | 635.7879 | 17.5 | 40.82799 | 0.5647075 | 41.3927 | 14.8777 | 8.238803 | 22.19378 | 196.9081 | 192 | 200 | 297.2741 | 292 | 301 | 297.0936 | 281 | 303 | 299.1253 | 294 | 302 | 1.645063 | 1.3 | 3.1 | 1.51873 | 1.2 | 1.9 | 1.530868 | 1.1 | 1.8 | 0.1966632 | 0.1 | 0.3 | 910.0333 | 902.7438 | 920.1244 | 14.34023 | 8.090192 | 19.45761 | 54.6468 | 56.87373 | 30.49415 | 631.953125 | 1.187654 | 0.7598121 | 1.214382 | 0.6853712 | 96.55627 | 201.4775 | 432.01 | 315.8471 | 3.3 | 3.5 | 4 | 4.2 | 4.4 | 4.5 | 379 | 198 | 270
2021-11-16 | 47.95 | 11.41 | 1.81 | 1.02 | 3.26 | 636 | 569.3844 | 1 | 49574.25 | 9.458333 | 950.0718 | 910.6728 | 2023.866 | 294.884 | 83.33333 | 784 | 791.6297 | 647.6077 | 25711.4 | 250 | 15.11507 | 57.04925 | 903.4674 | 918.2341 | 925.6782 | 882.1239 | 923.9382 | 929.6796 | 893.022 | 909.2388 | 919.1159 | 918.8656 | 6.763 | 4 | 30.98503 | 570.443 | 441 | 27.94333 | 26.54 | 25.23548 | 38 | 2.5 | 2.751614 | 1.2 | 2.4 | 14.15907 | 66 | 178 | 9190 | 21 | 58 | 6.5 | 0 | 2 | 2 | 2 | 47.83333 | 38.5 | 0 | 26 | 40 | 54 | 2.1 | 0.8 | 1 | 522.5251 | 336.6921 | 304.9375 | 304.3206 | 0 | 10.66 | 10.61 | 8.51 | 2.36 | 7.937226 | 27 | 124 | 45 | 5.8 | 7.4 | 5 | 3.8 | 9 | 9.4 | 4.8 | 6.2 | 8.2 | 6 | 54 | 54 | 108 | 108 | 54 | 55 | 54 | 54 | 54 | 54 | 700 | 0.25 | 23.75 | 24 | 324.95 | 397.89 | 722.84 | 0 | 22 | 52.5444 | 29.27934 | 155.0581 | 36.34933 | 19.87023 | -2.971919 | 208.3058 | 91.88774 | 8.112262 | 0.9212128 | 2.4 | 1.716667 | 1.483333 | 0.2 | 0 | 36 | 64407.68 | 4284.432 | 8.796285 | 7.439492 | 416.8288 | 495.5041 | 99.51065 | -31.778625 | 0 | 0.8952585 | 53.828625 | 0 | 6 | 27.33333 | 50.66667 | 130 | 20 | 210 | 350 | 2.6 | 2 | 1.8 | 0.3 | 23 | 12.16667 | 4.4 | 54.66667 | 20 | 0 | 25 | 19 | 21 | 27 | 14 | 580.4651 | 464.3977 | 420.0671 | 424.6154 | 1.734135 | 138.8965 | -223.6638 | 630.3451 | -33 | -0.06111111 | 636.2255 | 17.5 | 39.66138 | 0.5467409 | 40.20812 | 16.11551 | 10.0545 | 25.60472 | 195.4446 | 187 | 200 | 297.0638 | 292 | 302 | 297.1819 | 285 | 305 | 299.1999 | 296 | 303 | 2.394716 | 2 | 3 | 1.748337 | 1.4 | 2.2 | 1.486807 | 1.2 | 2 | 0.2062674 | 0.1 | 0.3 | 912.3352 | 903.5864 | 919.8477 | 12.44908 | 7.389691 | 16.27463 | 54.58173 | 56.18636 | 32.84159 | 641.953125 | 1.226657 | 0.7746329 | 1.200419 | 0.7024943 | 22.91522 | 182.7262 | 412.1572 | 319.028 | 3.2 | 3.4 | 4 | 4.2 | 4.4 | 4.5 | 329 | 183 | 199
2021-11-17 | 46.64 | 10.62 | 1.64 | 1.19 | 3.22 | 588 | 548.1544 | 0.9569444 | 46789.11 | 9.463636 | 930.7295 | 904.2213 | 1950.224 | 293.1647 | 87.08273 | 894 | 753.4867 | 621.6873 | 25409.8 | 250 | 15.84862 | 62.42113 | 900.4495 | 911.2682 | 913.0898 | 877.1746 | 917.2101 | 921.5215 | 886.9773 | 906.0794 | 909.4555 | 909.7833 | 5.072 | 5 | 29.96248 | 527.512 | 464 | 27.94333 | 26.03 | 24.69165 | 59 | 4 | 2.826193 | 1.1 | 1.9 | 6.791039 | 60 | 177 | 9190 | 22 | 61 | 4 | 0 | 2 | 2 | 2 | 46 | 38.33333 | 0 | 27 | 41 | 43 | 1.8 | 1.2 | 0.75 | 522.2725 | 337.0173 | 303.4758 | 302.0153 | 0 | 10.7 | 10.61 | 7.45 | 2.24 | 8.018064 | 27 | 124 | 45 | 5.8 | 7.2 | 4.7 | 3.9 | 9 | 9.4 | 4.4 | 5.8 | 8.2 | 6 | 54 | 54 | 108 | 109 | 54 | 60 | 54 | 54 | 54 | 54 | 700 | 7.833333 | 15.13333 | 22.96667 | 0 | 708.1 | 708.1 | 0 | 21 | 71.0544 | 28.95891 | 150.7242 | 35.12962 | 20.03543 | -2.331656 | 203.5576 | 91.30282 | 8.697183 | 0.8929462 | 1.8 | 2.283333 | 1.466667 | 0.3683333 | 0 | 45 | 61613.96 | 4060.063 | 7.506653 | 7.269914 | 414.8765 | 472.0741 | 99.44154 | 0.155625 | 0 | 0.9322354 | 53.673 | 0 | 6 | 26.33333 | 46 | 150 | 20 | 220 | 310 | 2.8 | 2.8 | 1.9 | 1.21 | 24 | 11.88333 | 3 | 55.33333 | 20 | 0 | 23 | 17 | 21 | 0 | 0 | 518.3177 | 461.6035 | 417.7795 | 422.9498 | 1.234049 | 132.9046 | -197.3753 | 629.4451 | -75 | -0.1041667 | 635.2927 | 17.5 | 36.19508 | 0.5226867 | 36.71777 | 17.5196 | 10.41766 | 26.17537 | 196.4442 | 91 | 210 | 295.5594 | 286 | 304 | 297.3016 | 291 | 302 | 299.1334 | 296 | 303 | 1.737496 | 0.2 | 2.9 | 2.490089 | 1.8 | 6.2 | 1.431156 | 0.4 | 2 | 0.1767464 | 0 | 0.4 | 905.2772 | 786.3463 | 917.5531 | 11.30773 | 5.169427 | 23.04645 | 53.85743 | 56.29012 | 32.69893 | 1106.40625 | 1.180876 | 0.8533167 | 1.206537 | 0.698039 | 12.68912 | -6.103971 | 416.7486 | 303.8035 | 2.8 | 3.2 | 4 | 4.4 | 4.1 | 4.5 | 397 | 284 | 521
2021-11-18 | 47.52 | 10.58 | 1.65 | 1.22 | 3.08 | 610 | 492.0476 | 0.9958333 | 48708.75 | 9.358333 | 919.5813 | 908.8335 | 2015.257 | 288.1151 | 125.523 | 776 | 773.1299 | 645.7861 | 25409.8 | 250 | 14.11401 | 51.98464 | 911.993 | 918.2436 | 903.252 | 886.5953 | 922.4917 | 920.4461 | 891.369 | 916.2774 | 915.2199 | 915.8734 | 5.072 | 5 | 29.83369 | 546.872 | 468 | 28.00259 | 26.41 | 23.55595 | 50 | 4 | 2.606588 | 1 | 13.07 | 14.55782 | 58 | 175 | 9190 | 23 | 65 | 7.5 | 0 | 2 | 2 | 2 | 50 | 41.33333 | 0 | 27 | 41 | 48 | 2 | 0.8 | 0.75 | 500.431 | 328.5972 | 299.2675 | 295.1103 | 0 | 10.76 | 10.43 | 8.34 | 3.45 | 7.999459 | 145 | 95 | 30 | 5.6 | 7.2 | 5 | 3.8 | 9 | 9.4 | 4.4 | 6.2 | 8 | 6 | 58 | 58 | 116 | 115 | 58 | 81 | 58 | 58 | 58 | 58 | 600 | 23.9 | 0 | 23.9 | 102.71 | 708.52 | 811.23 | 0 | 25 | 89.8176 | 30.53882 | 152.8734 | 32.33788 | 16.18724 | -4.019716 | 197.3788 | 93.83545 | 6.164554 | 0.9293122 | 1.616667 | 1.833333 | 1.433333 | 0.1833333 | 0 | 40 | 64555.83 | 4302.089 | 7.405093 | 7.049242 | 418.3406 | 424.0752 | 99.49061 | 52.22818 | 0 | 0.8066354 | 1.444816377 | 0 | 6 | 24.33333 | 40 | 132 | 20 | 210 | 290 | 2 | 2.3 | 1.5 | 0.3 | 29 | 19.16667 | 8.1 | 55.5 | 20 | 0 | 23 | 19 | 21 | 23 | 0 | 527.133 | 461.6595 | 418.258 | 424.0594 | 0.2667847 | 128.4617 | -219.5764 | 628.5049 | -95 | -0.1083333 | 634.3105 | 17.5 | 30.33272 | 0.5798764 | 30.9126 | 16.02194 | 11.20877 | 23.42588 | 196.8558 | 193 | 200 | 296.6977 | 291 | 301 | 297.2383 | 293 | 301 | 299.1968 | 296 | 303 | 1.624828 | 1.3 | 2.3 | 1.764015 | 1.4 | 2.3 | 1.435837 | 1.3 | 1.8 | 0.1776134 | 0 | 0.3 | 910.1658 | 855.7281 | 930.4916 | 10.51335 | 6.461011 | 19.19618 | 54.70316 | 56.96453 | 34.16447 | 697.734375 | 1.174381 | 0.7565695 | 1.208956 | 0.6888513 | 95.83113 | -37.49366 | 416.6971 | 308.308 | 2.4 | 3.1 | 4 | 4.2 | 4.5 | 4.5 | 403 | 207 | 326
2021-11-19 | 48.47 | 10.75 | 1.62 | 1.14 | 3.38 | 489 | 467.6524 | 0.78125 | 49689.71 | 9.375 | 874.6932 | 913.4271 | 2041.249 | 266.1543 | 533.3333 | 834 | 689.9717 | 587.1842 | 17417.4 | 250 | 11.27571 | 34.49059 | 850.4832 | 860.3656 | 840.6262 | 829.4009 | 853.8544 | 846.2744 | 824.0592 | 841.1686 | 860.9524 | 845.777 | 5.072 | 5 | 30.96768 | 440.392 | 409 | 27.94333 | 26.76 | 20.73493 | 29 | 2 | 2.485694 | 1 | 10.35 | 16.218 | 53 | 172 | 9191 | 25 | 67 | 4.333333 | 3 | 2 | 2 | 2 | 50 | 39.5 | 0 | 27 | 40 | 41 | 1.9 | 0.9 | 0.25 | 460.4283 | 315.3275 | 283.0501 | 285.2392 | 0 | 10.74 | 10.68 | 7.9 | 5.62 | 7.920281 | 27 | 127 | 45 | 5.4 | 6.8 | 4.6 | 2.8 | 8.8 | 9.4 | 4.6 | 6.4 | 8.2 | 5.8 | 48 | 48 | 96 | 96 | 48 | 66 | 48 | 46 | 44 | 48 | 600 | 17.21667 | 1.533333 | 18.75 | 345.07 | 285.2 | 630.27 | 0 | 19 | 61.3824 | 27.32895 | 152.756 | 33.65513 | 20.18648 | -4.670826 | 201.9267 | 92.3162 | 7.683802 | 0.6920043 | 1.5 | 1.575 | 1.375 | 0.175 | 0 | 49 | 65021.96 | 3312.684 | 8.152123 | 7.21167 | 402.6546 | 422.5273 | 99.54479 | -13.89418 | 0 | 0.9563444 | 12.339 | 0 | 9 | 23 | 47 | 140 | 19 | 220 | 290 | 1.6 | 1.6 | 1.4 | 0.3 | 32 | 14 | 6.54 | 55.8 | 20 | 0 | 22 | 18 | 22 | 17 | 11 | 383.0968 | 461.3477 | 419.7029 | 421.3383 | 1.565699 | 112.2773 | -180.8087 | 628.3967 | -236 | -0.3270833 | 634.2311 | 17.5 | 26.70872 | 0.4681246 | 27.17685 | 12.64276 | 10.09342 | 16.31868 | 157.0871 | -20 | 225 | 255.5143 | 26 | 303 | 237.1917 | -20 | 303 | 242.3006 | -47 | 303 | 1.350102 | 0.2 | 4.1 | 1.213144 | 0 | 1.7 | 1.111876 | 0 | 1.5 | 0.1560336 | 0 | 0.3 | 845.2673 | 560.3326 | 920.6091 | 14.44744 | 5.850824 | 49.02279 | 49.2644 | 56.96453 | 31.59653 | 626.328125 | 0.9430904 | 0.6607431 | 0.9683744 | 0.5610236 | 54.92451 | 87.61117 | 329.5143 | 256.3269 | 3 | 3.2 | 3.9 | 4 | 4.5 | 4.5
2021-11-20 | 0 | 0 | 0 | 0 | 0 | 94 | 88.9788 | 0.2194444 |  | 9.7 | 826.3583 | 864.7686 | 1633.238 | 258.6903 | 0 | 781 | 444.4288 | 619.6661 | 0 | 250 | 11.06444 | 23.28165 | [10 empty] | 0 | 0 | 26.65422 | 82.72 |  | 28.32787 | 33.35 | #VALUE! | 43 | 4 | 2.453454 |  |  | 7.919877 | 85 | 209 | 9191 | 26 | 69 | 0 | 17.56667 | 2 | 2 | 2 | 51 | 41 | 0 | 25 | 50 | 50 | 2.1 | 1.4 | 0.75 | 350.3733 | 252.8566 | 196.3218 | 199.4869 | 0 | 10.76 | 10.76 | 7.57 | 1.69 | 7.768695 | [23 empty] | 600 | 5.266667 | 0 | 5.266667 | 308.86 | 51.5 | 360.36 | 0 | 11 | 167.6188 | 23.74093 | 116.2979 |  | 17.20243 | -8.908205 | 124.5922 | 93.3429 | 6.657099 | 0.6788367 | 12.6 | 8 | 4.4 | 1 | 0 | 20 | 56313.34 | 3066.092 | 5.55715 | 4.44972 | 408.8468 | 2026.803 | 96.64663 | -1.488 | 0 | 0.946583 | 15.327 | 0 | 10 | 20 | 30 | 70 | 20 | 190 | 260 | 12.6 | 8 | 4.4 | 1 | 36 | 7 | 5.3 | 54.4 | 20 | 0 | 22 | 23 | 20 | 0 | 0 | 118.1402 | 406.7418 | 379.1086 | 377.6491 | 0.6339265 | 91.95373 | -53.5542 | 626.0731 | -772 | -1.107639 | 631.8397 | 15 | 4.096004 | 0.1911812 | 4.287185 | 15.52981 | 9.003987 | 25.18971 | 57.43722 | -20 | 220 | 69.69878 | -20 | 310 | 132.441 | -20 | 317 | 9.408415 | -249 | 321 | 1.442426 | 0.2 | 7.2 | 1.297777 | 0 | 12.3 | 1.352623 | 0 | 7.7 | 0.2728148 | 0 | 8.7 | 647.7603 | 497.8259 | 912.2238 | 33.46329 | 2.971045 | 60.14112 | 40.3062 | 56.12151 | 34.21634 | 4013.046875 | 0.4716756 | 0.4469747 | 0.6860164 | 0.2719702 | 9.891493 | -17.09611 | 147.1926 | 52.5886 | 3.5 | 3.6 | 4.1 | 4.2 | 4.3 | 4.3
2021-11-21 | 47.58 | 10.86 | 1.65 | 1.15 | 3.62 | 576 | 543.3996 | 0.9965278 | 46829.56 | 9.358333 | 897.5714 | 910.1619 | 2017.198 | 288.1224 | 41.81185 | 749 | 738.4053 | 607.6964 | 35588.8 | 250 | 10.56238 | 45.24786 | 908.753 | 912.1424 | 915.1685 | 891.915 | 920.8581 | 922.5483 | 898.9008 | 911.0094 | 909.7348 | 913.5109 | 5.072 | 5 | 28.57621 | 516.952 |  | 27.94333 | 33.48 | 20.73854 | 39 | 3 | 2.739961 | 1.2 | 3 | 9.150574 | 82 | 202 | 9348 | 27 | 72 | 5.5 | 0 | 2 | 2 | 2 | 50.33333 | 42.33333 | 0 | 25 | 42 | 44 | 2 | 27.2 | 4 | 502.102 | 330.7899 | 298.8522 | 302.088 | 0 | 10.74 | 10.68 | 7.36 | 2.4 | 7.749146 | 15 | 90 | 20 | 5.8 | 7.4 | 5 | 3.8 | 9 | 9.4 | 4.5 | 6.4 | 8 | 6 | 50 | 50 | 100 | 100 | 50 | 50 | 50 | 50 | 52 | 50 | 600 | 23.91667 | 0 | 23.91667 | 0 | 0 | 0 | 0 | 0 | 57.3996 | 29.97754 | 151.9943 | 27.42177 | 9.570128 | -2.598221 | 186.388 | 96.25947 | 3.740535 | 0.9293358 | 2.833333 | 2.283333 | 2.133333 | 0.4666667 | -4 | 50 | 61523.91 | 4016.708 | 8.073673 | 6.656713 | 416.4976 | 1022.071 | 98.88567 | 13.69594 | 0 | 0.9434021 | 1.131055733 | 0 | 10 | 21.66667 | 21.33333 | 155 | 20 | 210 | 290 | 3.4 | 4.4 | 3.4 | 1.1 | 44 | 12.5 | 8.3 | 55.56667 | 20 | 0 | 24 | 18 | 20 | 0 | 0 | 524.4762 | 448.5853 | 403.618 | 407.2966 | -0.2861266 | 143.377 | -156.663 | 623.2296 | -826 | -1.097222 | 628.9582 | 15 | 21.30587 | 0.6508221 | 21.9567 | 16.70691 | 9.133689 | 26.29209 | 195.1489 | 191 | 199 | 296.4696 | 286 | 303 | 296.7578 | 288 | 302 | 298.9711 | 292 | 307 | 2.670624 | 1.7 | 4 | 2.014365 | 1.2 | 4.1 | 1.853929 | 1.5 | 2.7 | 0.3765463 | 0.1 | 1 | 910.4272 | 871.4042 | 921.6282 | 8.227387 | 4.461682 | 17.05707 | 54.85379 | 56.36793 | 32.32283 | 4013.046875 | 1.394968 | 0.7974072 | 1.277032 | 0.7907501 | 211.7328 | 114.2526 | 376.2588 | 317.9441 | 3 | 3.3 | 3.6 | 4 | 4.1 | 4.1 | 374 | 178 | 326
2021-11-22 | 48.41 | 10.53 | 1.65 | 1.12 | 3.02 | 630 | 525.5584 | 1 | 49900.44 | 9.466667 | 927.459 | 916.7186 | 2082.336 | 294.4153 | 0 | 842 | 776.1952 | 652.0868 | 25862.2 | 250 | 10.75952 | 40.94133 | 918.1811 | 922.7257 | 913.5767 | 896.6849 | 930.4702 | 930.7058 | 904.0774 | 917.3269 | 915.691 | 919.439 | 5.072 | 5 | 30.99723 | 564.472 | 542 | 30.43917 | 33.44 | 18.46336 | 47 | 3 | 3.028307 | 2.8 | 1.3 | 6.847248 | 78 | 199 | 9348 | 29 | 76 | 6.583333 | 0 | 3 | 3 | 3 | 51.33333 | 39 | 0 | 24 | 44 | 45 | 2 | 26.4 | 6 | 516.3985 | 334.9834 | 305.9726 | 308.4126 | 0 | 10.62 | 10.43 | 7.49 | 2.88 | 7.810161 | 32 | 67 | 29 | 5.4 | 7.2 | 5 | 3.1 | 5 | 9.2 | 4.4 | 6.4 | 8 | 6 | 58 | 58 | 116 | 108 | 58 | 58 | 58 | 58 | 58 | 58 | 600 | 24 | 0 | 24 | 835.31 | 0 | 835.31 | 0 | 25 | 69.2484 | 30.56398 | 155.3023 | 37.21396 | 21.86026 | -2.92435 | 211.4522 | 91.04483 | 8.955173 | 0.9279814 | 1.783333 | 1.416667 | 1.383333 | 0.2 | 0 | 42 | 63749.93 | 4088.746 | 8.004301 | 7.551863 | 415.496 | 489.5477 | 99.46143 | -8.472944267 | 0 | 0.8342197 | 8.604 | 0 | 12 | 22.66667 | 37 | 126 | 20 | 205 | 298 | 1.9 | 1.7 | 1.6 | 0.2 | 48 | 5.5 | 6.4 | 55.63333 | 20 | 0 | 24 | 17 | 19 | 28 | 13 | 576.5165 | 465.877 | 422.7029 | 426.9713 | 0.9672567 |  | -195.3321 | 623.5535 | -826 | -1.097222 | 629.2507 | 17.5 | 31.55235 | 0.5690969 | 32.12145 | 15.19549 | 11.13095 | 21.23406 | 196.6523 | 194 | 199 | 297.3262 | 292 | 301 | 297.4621 | 293 | 301 | 299.2717 | 295 | 305 | 1.772193 | 1.6 | 2 | 1.46238 | 1 | 1.8 | 1.320133 | 0.9 | 1.9 | 0.193919 | 0 | 0.3 | 916.8601 | 909.2015 | 926.9241 | 8.994551 | 5.610834 | 12.57223 | 55.85474 | 57.34063 | 31.9986 | 630.78125 | 1.221559 | 0.724717 | 0.9682141 | 0.6679664 | 72.78352 | 172.8948 | 468.0975 | 333.153 | 3 | 3.3 | 3.6 | 4.4 | 4.1 | 4.2 | 383 | 197 | 428
2021-11-23 | 47.68 | 9.52 | 1.87 | 1.11 | 3.4 | 635 | 567.6768 | 1 | 49950.2 | 9.5 | 928.7096 | 912.3843 | 2074.949 | 296.238 | 375 | 820 | 775.3271 | 630.6635 | 25560.6 | 250 | 11.44814 | 40.01797 | 913.6445 | 920.5006 | 906.1975 | 893.9191 | 927.0474 | 923.6094 | 900.6236 | 913.5324 | 914.0864 | 916.8811 | 5.072 | 4 | 31.1779 | 567.872 | 385 | 35.88556 | 33.11 | 18.39875 | 36 | 2 | 2.868562 | 3 | 1.1 | 6.250377 | 73 | 210 | 9348 | 30 | 79 | 6.833333 | 0 | 2 | 2 | 2 | 49.66667 | 38.33333 | 0 | 24 | 40 | 43 | 2 | 3.4 | 3 | 515.204 | 337.082 | 308.2903 | 310.4754 | 0 | 10.62 | 10.57 | 8.3 | 2.96 | 7.967646 | 25 | 130 | 48 | 5.4 | 7.2 | 5 | 4 | 5.8 | 7.4 | 4 | 6 | 7.6 | 6 | 63 | 70 | 116 | 112 | 56 | 56 | 56 | 56 | 56 | 56 | 700 | 24 | 0 | 24 | 453.56 | 0 | 453.56 | 0 | 13 | 59.1168 | 30.75036 | 152.7796 | 38.39146 | 22.43476 | -2.471756 | 211.134 | 90.54487 | 9.455134 | 0.8646916 | 2.4 | 1.833333 | 1.033333 | 0.1833333 | 0 | 48 | 63788.04 | 4054.21 | 7.805252 | 7.540501 | 414.3333 | 508.3711 | 99.4245 | -5.476 | 0 | 0.8939792 | 14.58 | 0 | 13 | 23.33333 | 48 | 135 | 18 | 226 | 295 | 2.9 | 2.2 | 1.1 | 0.2 | 50 | 12.83333 | 5.4 | 56.2 | 20 | 0 | 24 | 17 | 19 | 28 | 16 | 574.8963 | 464.1058 | 419.6365 | 423.5796 | 1.092269 | 138.2105 | -211.1616 | 624.0761 | -821 | -1.097222 | 629.7448 | 17.5 | 30.97541 | 0.6293168 | 31.60473 | 14.60311 | 10.49547 | 21.40265 | 195.3769 | 192 | 199 | 296.5376 | 289 | 301 | 298.1299 | 293 | 302 | 299.283 | 295 | 305 | 2.500266 | 1.6 | 3.4 | 1.858183 | 1.5 | 3 | 0.9969421 | 0.9 | 1.1 | 0.1883611 | 0.1 | 0.2 | 912.9778 | 906.9376 | 919.4225 | 9.886743 | 5.929938 | 13.71218 | 55.90286 | 57.10717 | 32.72488 | 701.25 | 1.25101 | 0.7734557 | 0.7471992 | 0.6551358 | 28.26242 | 148.4144 | 325.2201 | 316.7935 | 3 | 3.2 | 3.4 | 3.9 | 4.1 | 4.2 | 378 | 177 | 266
2021-11-24 | 49.12 | 9.36 | 1.82 | 1.25 | 3.6 | 620 | 548.6668 | 1 | 49841.14 | 9.528333 | 926.9006 | 910.9157 | 2061.28 | 294.067 | 125 | 842 | 770.31 | 645.3717 | 15080 | 250 | 10.92172 | 42.41138 | 905.5308 | 916.9181 | 916.3731 | 892.2697 | 923.8975 | 924.7686 | 900.0475 | 907.5202 | 911.53 | 914.2252 | 5.021 | 4 | 30.52059 | 554.621 | 336 | 35.8861 | 33.68 | 18.13593 | 46 | 4 | 2.925576 | 1.3 | 2.2 | 7.195992 | 68 | 208 | 9348 | 32 | 82 | 7.333333 | 0 | 2 | 2 | 2 | 48.16667 | 37.66667 | 0 | 25 | 40 | 41 | 2 | 1.4 | 0.75 | 517.6079 | 334.7444 | 306.0292 | 308.3475 | 0 | 10.92 | 10.72 | 7.89 | 5.3 | 8.016277 | 25 | 130 | 40 | 5.2 | 6.8 | 5 | 4.2 | 6.6 | 6.4 | 3.2 | 5 | 6.8 | 5.6 | 58 | 34 | 116 | 119 | 58 | 58 | 58 | 58 | 46 | 58 | 600 | 17.41667 | 6.583333 | 24 | 545.21 | 0 | 545.21 | 0 | 16 | 73.4568 | 29.59126 | 150.7658 | 37.3025 | 21.53926 | -2.751233 | 206.8563 | 90.91735 | 9.082646 | 0.9274101 | 2.75 | 3.183333 | 1.183333 | 0.2 | 0 | 45 | 63166.22 | 4102.663 | 7.927829 | 7.387726 | 416.3362 | 500.2977 | 99.44356 | -2.988 | 0 | 0.8849465 | 17.568 | 0 | 13 | 23.66667 | 51.33333 | 130 | 20 | 210 | 310 | 3.8 | 3.5 | 1.4 | 0.2 | 53 | 11.33333 | 6.1 | 55.93333 | 70 | 0 | 22 | 18 | 19 | 24 | 10 | 565.1762 | 463.1178 | 421.8207 | 425.7251 | 3.04944 | 144.6632 | -201.7364 | 623.8981 | -831 | -1.097222 | 629.5385 | 17.5 | 34.88264 | 0.5410196 | 35.42366 | 17.14699 | 10.50843 | 25.04704 | 195.2726 | 189 | 199 | 294.2902 | 287 | 300 | 297.7548 | 294 | 302 | 299.2395 | 295 | 304 | 2.688089 | 2.3 | 3.8 | 3.240954 | 2.4 | 3.8 | 1.191825 | 1 | 1.5 | 0.1943866 | 0.1 | 0.2 | 911.3031 | 890.2904 | 917.0177 | 9.307847 | 4.335382 | 15.36014 | 55.11782 | 56.23823 | 31.9986 | 696.328125 | 1.243158 | 1.090344 | 0.7564083 | 0.6462321 | 44.86488 | -34.79421 | 337.1749 | 280.5561 | 3.1 | 3.4 | 3.6 | 3.8 | 4 | 4.1 | 344 | 170 | 256
2021-11-25 | 49.37 | 9.2 | 1.76 | 1.03 | 3.54 | 636 | 565.6932 | 1 | 49998.19 | 9.491667 | 926.956 | 912.8349 | 2084.443 | 296.9688 | 291.6667 | 846 | 780.5526 | 654.4171 | 27445.6 | 250 | 12.93807 | 39.94792 | 895.2657 | 917.2239 | 927.3878 | 897.7712 | 927.614 | 930.8248 | 908.1657 | 898.4265 | 913.307 | 917.0138 | 4.921 | 2 | 31.15226 | 566.601 | 421.838 | 35.86333 | 33.77 | 17.40193 | 48 | 3 | 2.726456 | 1.2 | 2 | 6.337951 | 62 | 205 | 9348 | 33 | 85 | 5.75 | 0 | 2 | 2 | 2 | 49.33333 | 37.66667 | 0 | 24 | 41 | 44 | 2 | 0.9 | 0.25 | 521.7681 | 336.912 | 308.2148 | 307.2398 | 0 | 11.14 | 10.8 | 8.05 | 1.9 | 7.983472 | 25 | 130 | 45 | [10 empty] | 58 | 48 | 57 | 117 | 56 | 56 | 56 | 56 | 29 | 58 | 600 | 0 | 24 | 24 | 710.62 | 0 | 710.62 | 0 | 21 | 72.0732 | 31.15195 | 150.9979 | 37.83317 | 21.36316 | -2.402811 | 207.7914 | 90.8753 | 9.124701 | 1.002791 | 3.2 | 3.266667 | 1.283333 | 0.2 | 0 | 67 | 64131.05 | 4205.453 | 8.147508 | 7.421122 | 415.1301 | 480.9382 | 99.48148 | 8.464 | 0 | 0.8894547 | 8.604 | 0 | 13 | 23.33333 | 52 | 140 | 20 | 220 | 320 | 3.4 | 3.6 | 1.4 | 0.2 | 55 | 10.5 | 6.2 | 55.7 | 20 | 0 | 23 | 15 | 18 | 28 | 13 | 579.0776 | 464.5605 | 420.1613 | 424.7821 | 0.5277729 | 125.2059 | -227.9416 | 624.4044 | -825 | -1.097222 | 630.0147 | 17.5 | 29.2421 | 0.5722217 | 29.81432 | 17.55856 | 12.06475 | 26.74602 | 194.2978 | 190 | 200 | 294.0987 | 288 | 300 | 297.6426 | 292 | 302 | 299.3179 | 295 | 304 | 3.212602 | 2.6 | 3.7 | 3.207028 | 2.5 | 4.1 | 1.29028 | 1.1 | 1.6 | 0.1964607 | 0 | 0.3 | 913.3051 | 896.4281 | 943.5128 | 11.01355 | 5.784253 | 55.95968 | 55.73512 | 56.95155 | 33.36036 | 691.875 | 1.230801 | 1.213726 | 0.7496195 | 0.6526267 | 53.67434 | -38.14159 | 317.5482 | 278.189 | 3 | 3.2 | 3.6 | 3.9 | 4 | 4.1 | 348 | 179 | 247
2021-11-26 | 48.93 | 9.49 | 1.71 | 0.98 | 3.32 | 634 | 565.6108 | 1 | 49978.48 | 9.383333 | 930.8276 | 912.5955 | 2085.171 | 298.1366 | 125 | 928 | 776.0274 | 635.0801 | 28124.2 | 250 | 12.04557 | 41.73985 | 905.8596 | 919.4462 | 920.2212 | 890.3506 | 926.5574 | 929.7713 | 900.0799 | 908.4779 | 912.2881 | 914.7368 | 4.921 | 5 | 31.16268 | 567.841 | 502 | 35.90785 | 33.8 | 16.80152 | 43 | 3 | 2.774434 | 1.3 | 6.5 | 10.26885 | 57 | 205 | 9348 | 35 | 89 | 7 | 0 | 2 | 2 | 2 | 49.66667 | 38.33333 | 0 | 25 | 40 | 41 | 2.1 | 0.7 | 0.25 | 522.5889 | 337.7558 | 309.238 | 307.9829 | 0 | 10.8 | 10.79 | 8.2 | 3.62 | 7.975913 | 27 | 144 | 45 | 5.6 | 7.2 | 5 | 4.4 | 8.8 | 9.2 | 4.5 | 6.6 |  | 6 | 55 | 54 | 130 | 108 | 58 | 58 | 58 | 58 | 34 | 58 | 600 | 0 | 24 | 24 | 508.91 | 162.04 | 670.95 | 0 | 20 | 67.6608 | 30.97593 | 149.8142 | 36.61287 | 19.66438 | -2.940265 | 203.1512 | 91.76765 | 8.232351 | 0.9834685 | 2.683333 | 2.916667 | 1.183333 | 0.2 | 0 | 40 | 66219.42 | 4303.142 | 8.327934 | 7.255398 | 415.118 | 457.33 | 99.51912 | -6.723 | 0 | 0.8921306 | 15.327 | 0 | 13 | 21.33333 | 55.33333 | 142 | 20 | 215 | 320 | 3.2 | 3.6 | 1.4 | 0.2 | 57 | 11 | 6.8 | 56.4 | 20 | 0 | 21 | 16 | 18 | 23 | 10 | 575.5655 | 463.0272 | 419.8508 | 424.6257 | 0.7618753 | 130.2596 | -239.8657 | 624.7897 | -821 | -1.097222 | 630.3724 | 17.5 | 28.99323 | 0.6481625 | 29.6414 | 13.26351 | 10.24905 | 17.77126 | 195.2354 | 191 | 199 | 294.9138 | 287 | 301 | 297.6066 | 293 | 302 | 299.5588 | 295 | 305 | 2.611487 | 2.2 | 3.3 | 2.74559 | 1.9 | 3.6 | 1.169207 | 1 | 1.4 | 0.1839537 | 0 | 0.3 | 912.78 | 900.2526 | 918.8542 | 10.4626 | 7.073865 | 16.9123 | 55.74369 | 56.8867 | 32.85456 | 637.734375 | 1.186496 | 1.19196 | 0.7363595 | 0.6586663 | 38.03197 | -39.45111 | 298.7768 | 287.762 | 3.1 | 3.6 | 3.6 | 3.8 | 4 | 4.1 | 372 | 190 | 335
2021-11-27 | 51.16 | 9.27 | 1.82 | 0.94 | 3.84 | 634 | 544.4568 | 1 | 49826.4 | 9.55 | 928.3806 | 913.261 | 2091.839 | 298.2281 | 291.6667 | 846 | 776.6385 | 638.9471 | 27822.6 | 250 | 11.68775 | 41.8522 | 904.3909 | 917.1713 | 924.0127 | 892.0183 | 926.6432 | 930.7262 | 902.5922 | 908.5331 | 915.0861 | 917.821 | 4.921 | 4 | 31.15096 | 566.841 | 435 | 35.90785 | 33.3 | 37.06312 | 36 | 2 | 2.653987 | 1.3 | 2.6 | 16.218 | 48 | 200 | 9348 | 36 | 92 | 6.5 | 0 | 2 | 2 | 2 | 49 | 38.33333 | 0 | 25 | 39 | 40 | 2.1 | 0.8 | 0.25 | 523.4171 | 337.3948 | 309.3794 | 308.8647 | 0 | 10.98 | 10.86 | 8.27 | 1.41 | 8.011945 | 32 | 135 | 40 |  |  | 5.5 |  | 8.8 | 9.8 | 5.1 | 6.4 | 8.1 | 6.2 | 29 | 62 | 129 | 99 | 54 | 54 | 54 | 54 | 54 | 54 | 600 | 0 | 24 | 24 | 0 | 37.74 | 37.74 | 0 | 1 | 71.7168 | 31.11071 | 148.8863 | 37.15708 | 20.33284 | -2.463418 | 203.9128 | 91.23673 | 8.763268 | 1.032938 | 2.35 | 2.283333 | 1.266667 | 0.2166667 | 0 | 50 | 64961.24 | 4282.079 | 8.622838 | 7.2826 | 414.4677 | 467.7067 | 99.52742 | 5.976 | 0 | 0.8587647 | 9.351 | 0 | 13 | 22.5 | 54.33333 | 138 | 20 | 208 | 302 | 2.9 | 2.6 | 1.6 | 0.3 | 59 | 9.666667 | 6.1 | 55.66667 | 5 | 0 | 22 | 16 | 19 | 27 | 12 | 580.9969 | 463.9979 | 420.8033 | 425.5152 | 1.593721 | 135.4741 | -234.5047 | 625.1453 | -817 | -1.097222 | 630.7024 | 17.5 | 29.1285 | 0.6313785 | 29.75988 | 16.98776 | 10.74189 | 22.90709 | 195.8388 | 192 | 200 | 295.9078 | 290 | 301 | 297.6848 | 294 | 303 | 299.4216 | 296 | 303 | 2.255769 | 1.6 | 2.8 | 2.192279 | 1.5 | 2.7 | 1.212416 | 0.8 | 1.7 | 0.2016539 | 0 | 0.3 | 913.9207 | 909.3419 | 918.4566 | 9.997303 | 5.453918 | 14.47455 | 55.7072 | 57.36657 | 33.20473 | 640.234375 | 1.160873 | 1.144307 | 0.7384438 | 0.6794638 | 27.66054 | 12.60569 | 304.6449 | 303.2092 | 3.1 | 3.6 | 3.8 | 3.8 | 4.1 | 4.1 | 380 | 191 | 389
2021-11-28 | 50.35 | 9.63 | 1.72 | 0.97 | 3.46 | 634 | 570.96924 | 1 | 49863.56 | 9.525 | 931.2579 | 912.6149 | 2107.629 | 298.2141 | 125 | 830 | 780.093 | 644.2254 | 28048.8 | 250 | 12.62664 | 45.70801 | 908.8554 | 918.026 | 921.7977 | 887.1817 | 925.907 | 929.8411 | 897.264 | 912.0459 | 915.2753 | 917.0417 | 4.921 | 4 | 31.16455 | 566.841 | 547 | 35.90785 | 33.79 | 36.3884 | 36 | 2 | 2.992051 | 1.4 | 5.4 | 16.218 | 42 | 198 | 9348 | 38 | 95 | 6.166667 | 0 | 2 | 2 | 2 | 45.33333 | 37.33333 | 0 | 26 | 40 | 41 | 2.1 | 0.6 | 0.25 | 521.8216 | 337.7256 | 309.3451 | 308.4777 | 0 | 10.87 | 10.71 | 8.71 | 2.96 | 8.007945 | 115 | 15 | 90 | [10 empty] | 58 | 58 | 130 | 117 | 58 | 61 | 58 | 58 | 58 | 58 | 700 | 0 | 24 | 24 | 0 | 0 | 0 | 0 | 0 | 66.96924 | 30.89629 | 149.6887 | 37.39827 | 20.48804 | -2.756726 | 204.8182 | 91.3429 | 8.657099 | 1.036598 | 1.816667 | 1.9 | 1 | 0.3366667 | 0 | 50 | 64958.77 | 4245.988 | 8.557972 | 7.314937 | 415.8588 | 483.1202 | 99.50758 | 7.146796875 | 0 | 0.9005824 | 2.204203125 | 0 | 13 | 22.66667 | 53.66667 | 140 | 20 | 213 | 297 | 2 | 2.2 | 1.1 | 0.72 | 61 | 11.5 | 7.5 | 55.7 |  | 0 | 20 | 15 | 19 | 26 | 13 | 578.9953 | 463.544 | 419.6011 | 424.9848 | 0.4099451 | 126.8542 | -240.6036 | 625.4744 | -813 | -1.097222 | 631.0079 | 17.5 | 29.92489 | 0.6253466 | 30.55023 | 15.8503 | 9.678397 | 26.24022 | 196.5438 | 193 | 200 | 296.5162 | 292 | 301 | 298.2397 | 294 | 302 | 299.0876 | 296 | 303 | 1.815998 | 1.5 | 2.1 | 1.933337 | 1.3 | 2.4 | 1.018107 | 0.8 | 1.2 | 0.1666748 | 0 | 0.2 | 913.319 | 908.7541 | 919.0832 | 9.982775 | 4.876215 | 14.31843 | 55.50714 | 56.93858 | 33.2566 | 723.671875 | 1.10955 | 1.098247 | 0.7192973 | 0.6689778 | -0.7871874 | 57.77888 | 284.3254 | 305.1376 | 2.7 | 3.6 | 3.6 | 3.9 | 4 | 4.1 | 376 | 178 | 292
2021-11-29 | 49.62 | 9.78 | 1.68 | 0.99 | 3.58 | 632 | 565.9476 | 0.9965278 | 49975.38 | 9.4 | 933.2025 | 911.6496 | 2099.551 | 297.2047 | 209.0592 | 734 | 781.0708 | 613.7888 | 26314.6 | 250 | 10.9853 | 42.55773 | 910.5472 | 916.4168 | 910.6569 | 892.7123 | 926.1391 | 925.5883 | 900.1881 | 910.9479 | 910.8713 | 912.3937 | 4.921 | 4 | 31.11408 | 565.081 | 310 | 35.95266 | 33.28 | 36.0709 | 39 | 3 | 2.605081 | 1.1 | 2.8 | 9.511119 | 86 | 196 | 9348 | 39 | 98 | 5 | 0 | 2 | 2 | 2 | 48.33333 | 38.33333 | 0 | 25 | 39 | 45 | 2.1 | 0.7 | 0.25 | 521.3698 | 337.2433 | 308.6577 | 306.825 | 0 | 10.7 | 10.52 | 8.55 | 2.1 | 7.916405 |  |  |  | 5.6 | 7.6 | 5.2 | 4.2 | 8.8 | 9.2 | 4.8 | 6.6 |  | 6 | 58 | 58 | 130 | 116 | 56 | 61 | 58 | 58 | 46 | 58 | 700 | 0 | 23.91667 | 23.91667 | 0 | 884.2 | 884.2 | 0 | 27 | 60.7476 | 30.26664 | 149.3949 | 37.41736 | 20.86796 | -2.749488 | 204.9307 | 91.15873 | 8.841267 | 1.023577 | 1.783333 | 4.066667 | 1.383333 | 0.2166667 | 1 | 45 | 65594.34 | 4257.258 | 8.067237 | 7.318954 | 416.4148 | 498.4472 | 99.45649 | -4.146796875 | 0 | 0.8954867 | 9.351 | 0 | 13 | 21 | 53.33333 | 165 | 19 | 205 | 290 | 2 | 5.4 | 1.9 | 0.3 | 63 | 14.75 | 8 | 55.63333 |  | 0 | 22 | 16 | 20 | 28 | 13 | 581.7114 | 465.0062 | 422.5752 | 426.2336 | 0.7872952 | 127.4362 | -234.6812 | 626.0979 | -811 | -1.114583 | 631.6128 | 17.5 | 34.50432 | 0.5683413 | 35.07266 | 13.38772 | 8.394428 | 22.31052 | 196.5565 | 193 | 200 | 292.9844 | 283 | 301 | 297.1967 | 293 | 301 | 299.1803 | 295 | 303 | 1.795417 | 1.4 | 2.3 | 4.028504 | 1.7 | 6.3 | 1.435392 | 0.8 | 2 | 0.2152083 | 0 | 0.4 | 911.6058 | 871.21875 | 919.5897 | 9.650794 | 5.063483 | 18.82917 | 55.39024 | 56.73107 | 33.36036 | 722.734375 | 1.112202 | 1.253605 | 0.7683842 | 0.6991577 | 22.7974 | 108.3939 | 317.0454 | 300.1515 | 3 | 3.5 | 3.6 | 3.8 | 4.1 | 4.3 | 369 | 211 | 55
2021-11-30 | 48.3 | 10.51 | 1.65 | 0.98 | 3.34 | 615 | 568.726 | 1 | 49883.41 | 9.583333 | 927.8453 | 914.015 | 2121.126 | 297.7491 | 708.3333 | 876 | 780.2638 | 646.7047 | 27144 | 250 | 9.05935 | 32.15049 | 916.9667 | 917.8964 | 902.3046 | 900.3527 | 927.9363 | 924.6111 | 905.97 | 916.0822 | 911.0355 | 912.0002 | 4.921 | 4 | 31.14657 | 550.121 | 454 | 25.12826 | 51.96 | 34.67692 | 43 | 3 | 2.782522 | 1.2 | 0.8 | 7.49039 | 84 | 196 | 9348 | 41 | 102 | 7.583333 | 0 | 2 | 2 | 2 | 49 | 38 | 0 | 25 | 39 | 41 | 2 | 0.6 | 0.25 | 516.3492 | 337.9522 | 308.7533 | 307.8621 | 0 | 10.69 | 10.62 | 7.92 | 10.7 | 7.941985 | 85 |  | 70 | 5.2 |  | 5 | 4 | 7.8 | 9 | 4.2 | 6.4 | 7 | 6 | 58 | 47 | 120 | 103 | 58 | 80 | 58 | 58 | 58 | 58 | 700 | 0.25 | 23.75 | 24 | 0 | 598.84 | 598.84 | 0 | 18 | 65.886 | 31.44429 | 147.6862 | 38.05214 | 21.40674 | -2.495799 | 204.6493 | 90.75934 | 9.24066 | 1.025486 | 1.75 | 2.416667 | 1.083333 | 0.15 | 0 | 50 | 64678.12 | 4236.249 | 8.0296 | 7.308904 | 414.8051 | 513.9198 | 99.43662 | -29.133 | 0 | 0.9247577 | 38.484 | 0 | 13 | 21.66667 | 55.33333 | 140 | 19 | 210 | 290 | 2 | 2.7 | 1.4 | 0.2 | 66 | 10.25 | 3.7 | 56.86667 | 21 | 0 | 20 | 17 | 17 | 25 | 13 | 581.1158 | 464.3419 | 419.8226 | 424.7634 | 0.3224689 | 133.3299 | -237.866 | 625.7137 | -826 | -1.114583 | 631.208 | 17.5 | 27.07506 | 0.4947692 | 27.56983 | 16.82983 | 9.496828 | 25.69551 | 196.5843 | 193 | 199 | 295.7853 | 290 | 301 | 298.0311 | 294 | 302 | 299.1108 | 296 | 303 | 1.782807 | 1.5 | 2.1 | 2.314887 | 1.7 | 2.8 | 1.075762 | 0.7 | 1.4 | 0.1621134 | 0 | 0.3 | 913.4711 | 907.827 | 918.4564 | 7.538511 | 4.785113 | 12.87999 | 56.17171 | 57.15906 | 33.9829 | 675.78125 | 1.130421 | 1.11036 | 0.714804 | 0.688751 | 48.42995 | 90.29004 | 283.6909 | 314.5553 | 3 | 3.3 | 3.6 | 3.7 | 4.2 | 4.4 | 371 | 192 | 42
2021-12-01 | 46.14 | 11.09 | 1.64 | 0.74 | 3.5 | 625 | 575.496 | 1 | 49884.98 | 9.336667 | 916.2006 | 913.0207 | 2134.313 | 295.2543 | 708.3333 | 821 | 778.9718 | 623.0495 | 25259 | 250 | 9.282477 | 33.9877 | 900.0159 | 913.0404 | 917.6924 | 905.518 | 926.7791 | 925.7572 | 913.2717 | 902.0908 | 912.5802 | 916.5491 | 4.921 | 4 | 30.88387 | 558.921 | 479 | 10.06 | 38.09 | 29.13433 | 34 | 2 | 2.789959 |  |  | 6.362484 | 80 | 192 | 9348 | 1 | 3 | 6.5 | 0 | 2 | 2 | 2 | 50 | 39 | 0 | 25 | 40 | 40 | 2.1 | 0.5 | 0.25 | 508.2158 | 333.9155 | 305.5576 | 305.7255 | 0 | 10.64 | 10.56 | 8.05 | 2 | 7.932873 | 70 | 15 | 50 | 5.8 | 7.2 | 5 | 5.5 | 9 | 9.2 | 4.8 | 6 | 8 | 6 | 58 | 58 | 117 | 117 | 58 | 74 | 58 | 58 | 58 | 58 | 700 | 24 | 0 | 24 | 0 | 560.99 | 560.99 | 0 | 17 | 55.506 | 31.53853 | 146.3103 | 37.49786 | 20.70044 | -2.423552 | 202.0851 | 90.95585 | 9.044155 | 1.039367 | 1.716667 | 1.583333 | 0.85 | 0.1166667 | 0 | 50 | 64309.65 | 4257.437 | 8.368803 | 7.217324 | 415.4013 | 501.584 | 99.47549 | 7.411 | 0 | 0.9207936 | 28.773 | 0 |  | 20.33333 | 53.33333 | 140 | 20 | 240 | 340 | 1.9 | 1.7 | 1 | 0.2 | 2 | 12 | 3.5 | 55.53333 | 7 | 0 | 21 | 16 | 17 | 28 | 10 | 576.5514 | 463.4415 | 420.187 | 424.1297 | 0.1042229 | 129.121 | -239.2843 | 625 | -5 | 0 | 629.921 | 17.5 | 26.34125 | 0.5668091 | 26.90805 | 16.62383 | 10.19716 | 24.03544 | 196.7641 | 194 | 200 | 297.1129 | 293 | 301 | 298.4714 | 294 | 304 | 299.318 | 296 | 303 | 1.668095 | 1.4 | 2 | 1.538718 | 1.3 | 1.8 | 0.8423901 | 0.7 | 1 | 0.1041701 | 0 | 0.2 | 913.3526 | 898.6102 | 927.3712 | 8.081833 | 5.29071 | 22.18265 | 56.06343 | 57.57407 | 33.67163 | 676.953125 | 1.167945 | 0.9099898 | 0.6771317 | 0.6771786 | 94.17902 | 136.6736 | 245.697 | 330.309 | 3.2 | 3.2 | 3.6 | 3.8 | 4 | 4.1 | 368 | 202 | 43
2021-12-02 | 48.31 | 11.13 | 1.67 | 0.88 | 3.42 | 628 | 558.6688 | 1 | 49848.71 | 9.45 | 925.0043 | 914.1414 | 2157.472 | 296.5732 | 666.6667 | 875 | 780.1757 | 640.6058 | 25937.6 | 250 | 8.876406 | 33.41058 | 905.3517 | 914.3516 | 917.1817 | 903.8777 | 926.7431 | 927.488 | 911.5854 | 906.5518 | 910.7984 | 915.5132 | 4.921 | 5.1 | 31.12663 | 562.661 | 564 | 10.06 | 38.42 | 24.09639 | 59 | 4 | 2.447281 |  |  | 9.6254 | 75 | 191 | 9348 | 3 | 6 | 6.666667 | 0 | 2 | 2 | 2 | 49.66667 | 37.33333 | 28.34 | 25 | 41 | 42 | 2 | 0.7 | 0.25 | 507.0696 | 335.9739 | 307.1107 | 306.9123 | 0 | 10.64 | 10.5 | 7.8 | 2.2 | 7.962039 | 100 | 15 | 65 | 4.8 | 7 | 5 | 4.8 | 5.8 | 6.8 | 3.8 | 5.2 | 7 | 5.6 | 58 | 58 | 116 | 117 | 36 | 61 | 56 | 56 | 26 | 58 | 700 | 13.33333 | 10.66667 | 24 | 397.87 | 0 | 397.87 | 0 | 12 | 64.7988 | 30.8336 | 146.4686 | 37.73293 | 20.70957 | -2.664459 | 202.2466 | 91.07767 | 8.92233 | 1.08841 | 1.7 | 1.683333 | 0.8333333 | 0.4166667 | 0 | 40 | 64330.94 | 4290.38 | 8.4662 | 7.223093 | 415.5912 | 502.7331 | 99.48121 | -14.587 | 0 | 0.8896 | 44.46 | 0 |  | 22 | 50.66667 | 155 | 20 | 220 | 290 | 1.9 | 1.9 | 0.9 | 1 | 3 | 12.5 | 3.9 | 56.73333 | 20 | 0 | 20 | 17 | 18 | 25 | 15 | 579.9874 | 463.6641 | 420.8088 | 424.7191 | 1.329668 | 132.5447 | -234.5478 | 626.5 | -7 | 0 | 631.421 | 12.5 | 29.53781 | 0.6027422 | 30.14055 | 16.3751 | 9.315258 | 23.27024 | 196.702 | 194 | 199 | 296.5195 | 292 | 301 | 298.2177 | 295 | 302 | 299.4482 | 296 | 303 | 1.713898 | 1.4 | 2.3 | 1.753037 | 1.4 | 2.3 | 0.8415452 | 0.6 | 1 | 0.1161678 | 0 | 0.2 | 913.9558 | 892.1112 | 944.9348 | 7.673529 | 4.170471 | 43.65809 | 55.8344 | 57.58705 | 34.76105 | 748.828125 | 1.164691 | 0.9577637 | 0.6818609 | 0.6787972 | 92.35396 | -9.422396 | 246.7402 | 326.8386 | 3.2 | 3.2 | 3.6 | 3.8 | 4.1 | 4.1 | 393 | 366 | 85
2021-12-03 | 47.88 | 10.44 | 1.69 | 0.75 | 3.66 | 629 | 555.188 | 1 | 50000.76 | 9.375 | 949.6464 | 913.0036 | 2115.613 | 300.1678 | 208.3333 | 833 | 783.6137 | 640.1199 | 23901.8 | 250 | 10.71706 | 38.07214 | 912.8921 | 925.0964 | 907.5272 | 894.2221 | 927.6491 | 923.7269 | 899.9582 | 912.9571 | 913.6512 | 914.1455 | 4.921 | 5.1 | 31.13778 | 563.541 | 479 | 10.06 | 38.23 | 20.76908 | 36 | 2 | 2.74227 |  |  | 16.15123 | 70 | 189 | 9348 | 4 | 19 | 5.833333 | 0 | 2 | 2 | 2 | 46.33333 | 23.5 | 0 | 26 | 40 | 41 | 2.2 | 1.9 | 0.75 | 517.3409 | 342.8875 | 311.0922 | 309.6088 | 0 | 10.69 | 10.4 | 8.02 | 9.25 | 7.973557 | 104 | 15 | 45 | 5.2 | 7.2 | 5 | 4.4 |  | 8.6 | 4.4 | 6.2 |  | 6 | 58 | 58 | 113 | 114 | 0 | 80 | 58 | 58 | 0 | 58 | 700 | 24 | 0 | 24 | 395.71 | 201.43 | 597.14 | 0 | 18 | 72.048 | 29.81075 | 145.6283 | 38.43523 | 21.65805 | -2.438422 | 203.2831 | 90.54539 | 9.454612 | 1.131078 | 1.616667 | 1.466667 | 0.7833333 | 0.1166667 | 8 | 41 | 64099.75 | 4270.299 | 8.709261 | 7.260112 | 414.5249 | 512.1786 | 99.48835 | 11.205 | 0 | 0.8826518 | 33.255 | 0 |  | 22 | 46.33333 | 145 | 20 | 215 | 290 | 1.9 | 1.6 | 0.9 | 0.2 | 4 | 10.5 | 2.9 | 54.83333 | 20 | 0 | 25 | 18 | 19 | 25 | 13 | 582.7801 | 464.0944 | 421.9339 | 423.9 | 1.257083 | 139.5101 | -229.9752 | 627.3333 | -8 | 0 | 632.2543 | 12.5 | 33.77224 | 0.6050365 | 34.37728 | 16.87483 | 9.782154 | 26.27913 | 196.8734 | 194 | 199 | 297.2122 | 294 | 301 | 298.4559 | 295 | 302 | 299.3523 | 296 | 303 | 1.60276 | 1.3 | 1.9 | 1.457769 | 1.2 | 1.7 | 0.782316 | 0.6 | 0.9 | 0.1183507 | 0 | 0.2 | 913.1925 | 878.8021 | 944.5701 | 9.578137 | 3.82937 | 62.46663 | 55.20581 | 56.51059 | 32.21907 | 739.296875 | 1.19618 | 0.8319588 | 0.6714325 | 0.6838133 | 122.6587 | 115.4413 | 235.1541 | 338.4126 | 3.1 | 3.6 | 3.6 | 3.8 | 4.1 | 4.1
2021-12-04 | 47.84 | 10.41 | 1.55 | 1.04 | 4.18 | 629 | 570.9172 | 0.9993056 | 49702.2 | 9.5 | 953.246 | 910.9586 | 2111.277 | 299.0078 | 125.0869 | 825 | 779.9467 | 630.4926 | 25560.6 | 250 | 9.167153 | 36.70231 | 908.3164 | 913.6939 | 914.6049 | 893.0833 | 920.7482 | 925.8644 | 900.5834 | 910.7747 | 909.0309 | 910.1765 | 4.957 | 4 | 31.16049 | 562.477 | 553 | 10.06 | 38.38 | 12.49296 | 36 | 2 | 2.914826 | 1.3 | 0.7 | 16.218 | 82 | 186 | 9348 | 6 | 19 | 7 | 0 | 2 | 2 | 2 | 46.33333 | 34.33333 | 0 | 25 | 39 | 40 | 2.2 | 0.8 | 0.25 | 510.4932 | 340.2865 | 310.1912 | 308.3917 | 0 | 10.76 | 10.71 | 8.29 | 2.62 | 7.962921 | 188 | 71 | 60 | 5.2 | 7.2 | 4.4 | 4.6 |  | 8.4 | 4.2 | 6.6 |  | 6 | 50 | 50 | 103 | 102 | 42 | 71 | 50 | 50 | 0 | 50 | 700 | 23.98333 | 0 | 23.98333 | 396.55 | 0 | 396.55 | 0 | 12 | 78.3672 | 29.63924 | 146.6779 | 37.98793 | 20.98705 | -2.527874 | 203.125 | 90.91241 | 9.087595 | 1.097208 | 2.066667 | 1.516667 | 0.7333333 | 0.1333333 | 0 | 45 | 63971 | 4287.507 | 8.737459 | 7.254466 | 415.3216 | 488.1691 | 99.51416 | -18.728 | 0 | 0.9076585 | 51.183 | 0 | 2 | 22 | 40.33333 | 143 | 20 | 210 | 280 | 4.2 | 1.7 | 0.8 | 0.2 | 5 | 11.33333 | 0.5 | 55.3 | 20 | 0 | 24 | 15 | 20 | 25 | 14 | 580.6103 | 464.1977 | 420.915 | 424.5341 | 1.012921 | 139.1516 | -232.1926 | 627.859 | -9 | -0.0006944444 | 632.7899 | 12.5 | 35.02126 | 0.5234248 | 35.54469 | 17.61855 | 9.626529 | 26.40881 | 196.3523 | 190 | 199 | 297.0893 | 293 | 301 | 298.4993 | 295 | 303 | 299.3456 | 296 | 303 | 1.93561 | 1.4 | 4.7 | 1.584541 | 1.1 | 2 | 0.7680625 | 0.6 | 0.9 | 0.1108172 | 0 | 0.2 | 910.7197 | 876.5511 | 944.9144 | 7.971396 | 4.811035 | 62.23533 | 55.00454 | 56.91264 | 32.07641 | 767.421875 | 1.208035 | 0.9108511 | 0.667161 | 0.683359 | 84.6783 | 179.1016 | 228.6228 | 338.4032 | 3.2 | 3.4 | 3.6 | 3.8 | 4.1 | 4.1 | 256 | 132 | 13
2021-12-05 | 50.42 | 9.65 | 1.53 | 1.02 | 3.4 | 631 | 574.5052 | 1 | 49893.16 | 9.483333 | 954.9695 | 909.4793 | 2141.896 | 298.6648 | 0 | 776 | 777.4324 | 620.5253 | 25409.8 | 250 | 11.03661 | 41.71282 | 902.2165 | 911.2099 | 921.1034 | 890.108 | 918.7922 | 927.2684 | 899.5145 | 905.6215 | 904.3908 | 906.834 | 5.029 | 4 | 31.25244 | 564.309 | 504 | 11.77842 | 38.9 | 14.72385 | 59 | 4 | 3.050354 |  |  | 14.03361 | 60 | 186 | 9348 | 7 | 19 | 6.5 | 0 | 2 | 2 | 2 | 45 | 33.66667 | 0 | 25 | 39 | 41 | 2.3 | 0.8 | 0.25 | 504.8274 | 341.2654 | 309.583 | 308.8011 | 0 | 10.72 | 10.61 | 7.48 | 1.58 | 7.99433 | 125 | 64 | 66 | 5.6 | 7.2 | 5 | 3.8 | 7.4 | 8.4 | 4.2 | 6.4 |  | 6 | 58 | 58 | 116 | 116 | 58 | 76 | 58 | 58 | 0 | 58 | 700 | 1.5 | 22.5 | 24 | 0 | 0 | 0 | 0 | 0 | 81.5052 | 29.81621 | 145.7829 | 37.39577 | 20.18073 | -2.679288 | 200.6801 | 91.27894 | 8.721065 | 1.063722 | 3.116667 | 2.366667 | 1 | 0.1833333 | 2 | 49 | 64069.67 | 4278.551 | 8.665741 | 7.167148 | 415.5208 | 464.0043 | 99.53383 | 7.47 | 0 | 0.9104678 | 43.713 | 0 | 2 | 23.33333 | 54 | 140 | 20 | 210 | 280 | 3.5 | 2.5 | 1.1 | 0.2 | 6 | 12 | 1.5 | 54.7 | 20 | 0 | 20 | 15 | 17 | 27 | 13 | 573.2602 | 463.6278 | 420.4598 | 425.4988 | 2.336242 | 132.8736 | -227.6208 | 628.4873 | -8 | -0.0006944444 | 633.4378 | 7.5 | 33.20758 | 0.5003906 | 33.70797 | 18.22518 | 10.8197 | 25.29344 | 194.222 | 190 | 199 | 295.5751 | 289 | 301 | 298.127 | 294 | 303 | 299.203 | 294 | 304 | 3.217564 | 2.6 | 3.8 | 2.472113 | 2 | 3.6 | 1.034733 | 0.8 | 1.5 | 0.1799468 | 0.1 | 0.3 | 908.6956 | 899.5732 | 938.7643 | 9.261864 | 5.309137 | 52.68922 | 54.6509 | 55.65462 | 32.59518 | 655.78125 | 1.256448 | 1.165054 | 0.6873236 | 0.6923623 | 67.48615 | 70.52053 | 244.2056 | 311.7152 | 3.1 | 3.2 | 3.6 | 3.8 | 4.1 | 4.1 | 250 | 138 | 13
2021-12-06 | 50.41 | 9.02 | 1.49 | 1.14 | 4.1 | 628 | 549.6912 | 0.9986111 | 49872.12 | 9.591667 | 947.4036 | 910.2429 | 2183.952 | 298.3462 | 41.72462 | 736 | 773.7436 | 579.7683 | 24655.8 | 250 | 10.63598 | 37.39123 | 901.6313 | 909.5102 | 923.9795 | 895.2786 | 917.0416 | 927.947 | 903.8144 | 902.7408 | 902.5299 | 903.2512 | 5.029 | 5.3 | 31.2393 | 562.969 | 303 | 20.1 | 38.56 | #VALUE! | 83 | 4 | 3.086783 | 1.6 | 1.4 | 16.218 | 56 | 186 | 9348 | 8 | 20 | 6.666667 | 0 | 2 | 2 | 2 | 46.33333 | 35 | 0 | 25 | 38 | 47 | 2.2 | 0.4 | 0.25 | 503.6868 | 339.5419 | 309.6413 | 308.3486 | 0 | 10.7 | 10.61 | 8.06 | 2.3 | 7.969179 | 207 | 69 | 69 | [10 empty] | 40 | 44 | 16 | 90 | 42 | 49 | 40 | 40 | 0 | 38 | 700 | 0 | 23.96667 | 23.96667 | 436.93 | 213.83 | 650.76 | 0 | 20 | 60.9312 | 31.28383 | 144.549 | 36.93355 | 20.0042 | -2.564763 | 198.922 | 91.23303 | 8.76697 | 1.078085 | 3.016667 | 2.983333 | 1.283333 | 0.2 | 0 | 40 | 64009.69 | 4299.713 | 8.58564 | 7.104358 | 416.145 | 478.4396 | 99.51416 | 8.964 | 0 | 0.8753045 | 34.749 | 0 | 2 | 25.66667 | 53.66667 | 150 | 20 | 215 | 290 | 3.2 | 3.2 | 1.4 | 0.2 | 18 | 12 | 2.7 | 55.93333 | 20 | 0 | 19 | 16 | 18 | 24 | 11 | 571.1482 | 463.3252 | 419.3714 | 426.0956 | 0.5093132 | 128.8361 | -236.8116 | 628.5516 | -10 | -0.002083333 | 633.5163 | 7.5 | 25.91161 | 0.5033713 | 26.41498 | 18.2526 | 10.54734 | 25.74738 | 194.3857 | 190 | 199 | 294.9607 | 288 | 300 | 297.6015 | 293 | 302 | 299.1986 | 294 | 304 | 3.041788 | 2.6 | 4 | 2.902069 | 2.1 | 3.7 | 1.265917 | 1 | 1.6 | 0.1968715 | 0.1 | 0.3 | 908.7428 | 834.7443 | 948.518 | 9.497177 | 4.385931 | 149.8195 | 55.02414 | 56.65326 | 35.11123 | 709.765625 | 1.206831 | 1.173006 | 0.7015656 | 0.699692 | 50.60963 | 24.72365 | 254.3075 | 297.4975 | 2.8 | 3 | 3.6 | 3.8 | 4 | 4.2 | 265 | 149 | 20
2021-12-07 | 49.08 | 9.12 | 1.46 | 1.12 | 4.26 | 630 | 535.7036 | 1 | 49794.7 | 9.391667 | 942.6243 | 908.0995 | 2166.22 | 296.4841 | 83.33333 | 824 | 758.5949 | 628.0796 | 20508.8 | 250 | 11.92517 | 45.20863 | 890.6638 | 902.9699 | 926.3712 | 901.0825 | 914.9755 | 925.0134 | 910.6759 | 893.0435 | 908.9706 | 909.2794 | 5.029 | 5 | 31.20703125 | 564.429 | 540 | 20.1 | 38.6 | #VALUE! | 41 | 3 | 2.668705 | 1.6 | 0.8 | 5.958152 | 60 | 181 | 9348 | 10 | 23 | 6.666667 | 0 | 2 | 2 | 2 | 48.83333 | 34 | 0 | 25 | 39 | 43 | 2.2 | 1.3 | 0.75 | 506.6489 | 339.7068 | 307.8579 | 306.619 | 0 | 10.71 | 10.42 | 7.16 | 4.62 | 7.990673 | 125 | 64 | 65 | 5.4 | 7.2 | 5 | 4.2 | 8.6 | 9 | 4.8 | 6.6 |  | 6 | 40 | 40 | 80 | 42 | 40 | 46 | 40 | 44 | 0 | 42 | 600 | 0.3333333 | 23.66667 | 24 | 0 | 543.03 | 543.03 | 0 | 16 | 47.6736 | 29.49726 | 141.9426 | 36.40418 | 19.39832 | -2.645611 | 195.0994 | 91.41325 | 8.586754 | 1.072727 | 2.9 | 3.85 | 1.083333 | 0.1666667 | 0 | 40 | 63947.3 | 4294.486 | 8.535766 | 6.967837 | 414.6446 | 466.2948 | 99.52333 | 5.482 | 0 | 0.8503232 | 30.267 | 0 | 2 | 34.66667 | 39.66667 | 127 | 20 | 220 | 270 | 3.2 | 5.7 | 1.2 | 0.2 | 19 | 11 | 3.3 | 54.86667 | 20 | 0 | 18 | 16 | 18 | 24 | 8 | 563.0527 | 461.7543 | 418.9531 | 425.9608 | 2.069346 | 133.205 | -228.0221 | 628.7586 | -10 | -0.002083333 | 633.7325 | 7.5 | 32.1429 | 0.5607607 | 32.70366 | 18.94165 | 11.44223 | 26.78493 | 194.8211 | 190 | 199 | 293.2321 | 283 | 302 | 297.8962 | 294 | 303 | 299.2186 | 295 | 303 | 2.829167 | 2.3 | 3.6 | 3.646166 | 1.7 | 5.8 | 1.063061 | 0.7 | 1.4 | 0.1649769 | 0 | 0.2 | 908.2874 | 886.2479 | 920.0833 | 9.623878 | 5.735705 | 13.383 | 54.72905 | 58.04097 | 31.95967 | 645.078125 | 1.238824 | 1.224022 | 0.6956982 | 0.6948599 | 74.37127 | 117.3474 | 254.3999 | 304.4637 | 2.8 | 2.8 | 3.6 | 3.8 | 4.1 | 4.2 | 165 | 160 | 12
2021-12-08 | 48.44 | 8.89 | 1.44 | 1.14 | 5.48 | 513 | 474.7456 | 0.9291667 | 41062.75 | 9.309091 | 902.809 | 900.5496 | 1936.943 | 281.417 | 0 | 807 | 685.3221 | 549.8289 | 24128 | 250 | 10.97353 | 43.14331 | 888.3741 | 896.015 | 915.2394 | 893.7305 | 906.6819 | 914.7102 | 902.1665 | 887.4796 | 899.1793 | 893.8613 | 5.029 | 5 | 27.79994 | 461.469 | 423 | 20.1 | 38.36 | 3.702365 | 62 | 4 | 3.028991 |  |  | 6.657814 | 90 | 186 | 9348 | 12 | 26 | 6.333333 | 0 | 2 | 2 | 2 | 49 | 39 | 0 | 26 | 41 | 51 | 2.1 | 1.4 | 1 | 456.8452 | 322.3782 | 291.7105 | 290.4742 | 1 | 11 | 10.6 | 8.6 | 1.3 | 8.094976 | 120 | 70 | 68 | 5.4 | 7.4 | 8.2 |  | 8.6 | 9 | 4.8 | 6.2 |  | 6 | 44 | 44 | 48 | 40 | 44 | 46 | 44 | 42 | 30 | 44 | 600 | 22.3 | 0 | 22.3 | 0 | 628.78 | 628.78 | 0 | 20 | 70.9656 | 27.81304 | 149.237 | 32.09045 | 16.70659 | -3.39912 | 194.6349 | 93.16286 | 6.837143 | 1.400939 | 1.92 | 1.76 | 0.56 | 0.06 | 0 | 47 | 55535.96 | 3555.491 | 7.993409 | 6.951247 | 419.06 | 344.3999 | 99.62061 | -25.651 | 0 | 0.92543 | 54.918 | 0 | 2 | 24.33333 | 36 | 118 | 18 | 202 | 263 | 2.6 | 2.5 | 0.8 | 0.1 | 20 | 11.66667 | 3.3 | 54.9 | 20 | 0 | 27 | 19 | 23 | 20 | 0 | 466.1557 | 458.3232 | 417.405 | 424.0783 | 1.201657 | 120.0736 | -163.3285 | 619.774 | -127 | -0.07291667 | 624.7993 | 7.5 | 27.8647 | 0.5668428 | 28.43155 | 19.89354 | 12.53164 | 27.96514 | 196.3277 | 153 | 200 | 296.995 | 291 | 303 | 298.7424 | 295 | 303 | 299.3881 | 296 | 304 | 1.854366 | 0.3 | 2.8 | 1.577309 | 0.4 | 2.3 | 0.5912222 | 0.1 | 0.9 | 0.04676157 | 0 | 0.2 | 899.7514 | 794.0494 | 919.9738 | 10.19409 | 4.388605 | 50.10524 | 52.89322 | 55.35633 | 31.28528 | 1115.703125 | 1.274705 | 0.9049791 | 0.6703999 | 0.6795528 | 141.4736 | 136.4521 | 248.7747 | 320.9268 | 2.8 | 2.8 | 3.6 | 3.8 | 4.1 | 4.1 | 154 | 300 | 11
2021-12-09 | 48.25 | 8.71 | 1.46 | 1.1 | 5.6 | 604 | 518.346 | 0.9972222 | 48424.81 | 9.433333 | 923.1657 | 905.5397 | 2103.364 | 290.5845 | 334.2618 | 846 | 742.6809 | 616.6227 | 24806.6 | 250 | 16.02926 | 62.1039 | 899.3266 | 904.984 | 908.0567 | 893.3272 | 911.7823 | 920.6115 | 904.1295 | 902.0997 | 904.7055 | 897.6765 | 5.029 | 5 | 30.07534 | 541.549 | 591 | 28.39738 | 38 | 3.173289 | 36 | 2 | 3.28724 |  |  | 9.341249 | 85 | 178 | 9348 | 13 | 29 | 6.083333 | 0 | 2 | 2 | 2 | 43.33333 | 34.66667 | 0 | 27 | 40 | 42 | 2.2 | 1.1 | 1 | 493.9234 | 332.6913 | 301.4673 | 299.892 | 0 | 10.82 | 10.6 | 8.62 | 3.59 | 8.08679 | 131 | 61 | 64 | [10 empty] | 58 | 50 | 111 | 112 | 56 | 60 | 56 | 58 | 56 | 56 | 700 | 17.43333 | 6.5 | 23.93333 | 421 | 250.79 | 671.79 | 0 | 20 | 59.556 | 30.32805 | 149.1175 | 33.21383 | 17.16631 | -3.428856 | 196.0688 | 92.99356 | 7.006444 | 1.110252 | 1.583333 | 2.283333 | 0.8833333 | 0.1166667 | 0 | 50 | 62225.15 | 4166.806 | 8.274109 | 7.002458 | 417.2657 | 395.564 | 99.58101 | 14.193 | 0 | 0.8581887 | 40.725 | 0 | 2 | 26.33333 | 53.33333 | 168 | 20 | 210 | 280 | 2 | 3.7 | 1.3 | 0.2 | 22 | 11.5 | 1.9 | 54.5 | 20 | 0 | 22 | 17 | 18 | 21 | 0 | 542.5492 | 461.5639 | 419.7986 | 423.8785 | 2.739694 | 119.7491 | -205.5633 | 618.1994 | -153 | -0.07569444 | 623.2266 | 7.5 | 29.27667 | 0.6058161 | 29.88249 | 19.70419 | 13.67295 | 27.88731 | 196.9437 | 193 | 200 | 295.507 | 286 | 301 | 298.1116 | 292 | 302 | 299.2697 | 295 | 304 | 1.59642 | 1.2 | 2.5 | 2.455978 | 1.3 | 4.8 | 0.9380417 | 0.6 | 1.8 | 0.1314294 | 0 | 0.3 | 904.6423 | 849.3053 | 925.7026 | 8.468752 | 3.640845 | 24.00806 | 54.39494 | 55.93994 | 33.50302 | 635.9375 | 1.094832 | 1.066703 | 0.6867247 | 0.6933442 | 25.95478 | 4.456215 | 248.4385 | 314.0394 | 2.9 | 3 | 3.6 | 3.8 | 4.1 | 4.1 | 238 | 111 | 10
2021-12-10 | 47.25 | 8.97 | 1.53 | 1.16 | 4.86 | 628 | 553.382 | 1 | 49988.08 | 9.458333 | 945.8532 | 912.9379 | 2161.634 | 300.1813 | 125 | 772 | 760.9551 | 633.6398 | 25560.6 | 250 | 10.35537 | 39.81113 | 910.0974 | 916.0906 | 913.4729 | 893.6603 | 919.5929 | 930.2379 | 905.2228 | 915.1287 | 912.0698 | 901.3092 | 5.029 | 5.02 | 31.14095 | 562.689 | 482 | 28.35683 | 38.64 | 5.127515 | 36 | 2 | 3.220808 |  |  | 9.485654 | 76 | 176 | 9348 | 14 | 33 | 7.5 | 0 | 2 | 2 | 2 | 41.33333 | 34 | 0 | 25 | 38 | 41 | 2.2 | 0.7 | 0.25 | 505.6471 | 341.5941 | 278.4954 | 311.0521 | 0 | 10.85 | 10.67 | 7.91 | 1.98 | 8.161699 | 130 | 61 | 64 | 5.4 | 7 |  | 4 | 8.6 | 9 | 4.8 | 6.6 | 8 | 6 | 54 | 56 | 54 | 124 | 54 | 56 | 54 | 50 | 54 | 54 | 700 | 0 | 24 | 24 | 293.5 | 249.08 | 542.58 | 0 | 16 | 65.802 | 30.1818 | 147.2767 | 36.23659 | 19.44076 | -2.854572 | 200.0995 | 91.71103 | 8.288971 | 1.107099 | 3.316667 | 3.766667 | 2.2 | 0.3333333 | 0 | 40 | 63366.06 | 4213.9 | 7.74777 | 7.146412 | 414.5839 | 424.827 | 99.51509 | 3.735 | 0 | 0.8811815 | 36.99 | 0 | 2 | 27 | 53.33333 | 150 | 20 | 220 | 260 | 4 | 4.7 | 3.3 | 0.8 | 23 | 12 | 2.4 | 54.76667 | 20 | 0 | 21 | 16 | 19 | 25 | 12 | 564.6105 | 463.2482 | 419.3417 | 425.0915 | 3.611428 | 122.7716 | -228.6995 | 619.1869 | -155 | -0.07569444 | 624.2144 | 7.5 | 30.4525 | 0.6096607 | 31.06216 | 19.05422 | 11.54598 | 27.18697 | 193.8996 | 188 | 201 | 293.6271 | 287 | 299 | 296.3543 | 289 | 303 | 299.1659 | 294 | 304 | 3.408477 | 2.4 | 5.5 | 3.698696 | 2.9 | 4.9 | 2.203846 | 1.6 | 3.7 | 0.2603623 | 0.2 | 0.4 | 911.6831 | 899.8354 | 942.4657 | 8.652672 | 5.479773 | 44.08414 | 54.63279 | 55.83619 | 33.89211 | 622.03125 | 1.223869 | 1.226532 | 0.7724105 | 0.7368774 | 33.28221 | -48.6291 | 189.617 | 271.7075 | 2.8 | 3 | 3.6 | 3.8 | 4.1 | 4.1 | 215 | 153 | 8
2021-12-11 | 47.76 | 9 | 1.51 | 1.26 | 5.16 | 593 | 512.922 | 1 | 48809.72 | 9.383333 | 926.6476 | 900.6196 | 2180.841 | 291.1239 | 125 | 756 | 735.2785 | 605.0963 | 25560.6 | 250 | 16.78302 | 63.67813 | 891.5226 | 912.394 | 904.6482 | 877.1849 | 916.6296 | 917.0067 | 888.0462 | 897.5243 | 909.5274 | 889.1863 | 5.029 | 5 | 29.48258 | 531.869 | 302.94 | 28.38395 | 38.16 | 4.702657 | 66 | 4 | 2.946079 |  |  | 6.507199 | 66 | 209 | 9348 | 16 | 37 | 7 | 0 | 2 | 2 | 2 | 45.33333 | 38.66667 | 0 | 22 | 40 | 42 | 2.1 | 0.8 | 0.25 | 487.9676 | 338.1426 | 215.8102 | 308.8156 | 1 | 10.77 | 10.65 | 7.34 | 3.9 | 8.113697 | 210 | 88 | 65 | 8.4 | 8 | 9 | 4.4 | 5.4 | 5.4 | 7.4 | 5.8 | 6.6 | 5 | 10 | 50 | 84 | 102 | 50 | 50 | 50 | 50 | 62 | 50 | 700 | 0 | 24 | 24 | 0 | 74.05 | 74.05 | 0 | 2 | 52.872 | 29.5659 | 146.2976 | 31.56938 | 15.20797 | -3.46281 | 189.6122 | 93.80569 | 6.194308 | 1.067772 | 3.533333 | 2.95 | 1.683333 | 0.1833333 | 0 | 40 | 63753.5 | 4251.941 | 7.127325 | 6.771863 | 416.0865 | 330.9514 | 99.5851 | 5.976 | 0 | 0.8649612 | 31.014 | 0 | 2 | 23.66667 | 54 | 149 | 20 | 212 | 245 | 4.2 | 4.1 | 2.2 | 0.2 | 24 | 11.5 | 3.2 | 55.63333 | 20 | 0 | 24 | 20 | 20 | 21 | 0 | 529.9448 | 460.99 | 418.2168 | 424.8055 | 1.17421 | 134.1451 | -215.1492 | 616.7898 | -192 | -0.07569444 | 621.8174 | 7.5 | 27.8141 | 0.6215544 | 28.43566 | 16.6461 | 9.315258 | 25.60472 | 194.03 | 189 | 199 | 295.211 | 288 | 301 | 297.3405 | 292 | 302 | 299.2165 | 295 | 305 | 3.374995 | 2.8 | 3.9 | 2.687858 | 1.7 | 3.5 | 1.580729 | 1.2 | 2 | 0.1927523 | 0 | 0.3 | 900.3544 | 882.5817 | 915.2924 | 14.64239 | 7.974902 | 24.70845 | 54.2463 | 56.00479 | 30.66274 | 562.34375 | 1.251379 | 1.150789 | 0.7083828 | 0.7104718 | 61.79194 | -50.23336 | 220.7238 | 296.645 | 2.8 | 3 | 3.6 | 3.8 | 4.1 | 4.1 | 256 | 148 | 53
2021-12-12 | 47.35 | 8.77 | 1.42 | 1.16 | 5.02 | 629 | 551.9016 | 1 | 49906.4 | 9.383333 | 954.4193 | 912.1566 | 2218.132 | 301.0715 | 166.6667 | 801 | 766.7325 | 625.4855 | 26013 | 250 | 12.48345 | 43.09782 | 908.945 | 922.7378 | 910.8067 | 892.6419 | 923.605 | 924.6542 | 899.9617 | 913.9008 | 921.8039 | 897.9468 | 5.029 | 5 | 31.15137 | 563.549 | 534 | 28.38315 | 38.45 | 1.890347 | 36 | 2 | 3.127091 |  |  | 15.6469 | 60 | 207 | 9348 | 17 | 40 | 7.166667 | 0 | 2 | 2 | 2 | 44 | 36.33333 | 0 | 25 | 39 | 40 | 2 | 0.9 | 0.25 | 514.4984 | 350.2586 | 312.5947 | 312.6727 | 0 | 10.8 | 10.75 | 7.6 | 2.4 | 8.117579 | 197 | 94 | 68 |  | 8.8 | 8 | 9 | 8.2 | 8.8 | 4.8 | 2 | 9.2 | 8.4 | 0 | 56 | 16 | 116 | 56 | 64 | 56 | 56 | 82 | 20 | 700 | 0 | 24 | 24 | 0 | 0 | 0 | 0 | 0 | 50.9016 | 30.40526 | 146.5431 | 37.06106 | 20.2492 | -2.897312 | 200.9561 | 91.36533 | 8.63467 | 1.041846 | 3.2 | 2.533333 | 1.416667 | 0.15 | 0 | 50 | 64864.74 | 4258.47 | 7.91415 | 7.177002 | 415.1437 | 469.1101 | 99.47725 | 6.723 | 0 | 0.877427 | 24.291 | 0 | 2 | 25.5 | 55.66667 | 143 | 20 | 208 | 256 | 3.7 | 2.8 | 1.6 | 0.2 | 25 | 11.33333 | 4.1 | 55.76667 | 20 | 0 | 21 | 18 | 18 | 25 | 12 | 573.6002 | 463.955 | 421.5359 | 426.1957 | 0.636949 |  | -220.9397 | 617.8138 | -193 | -0.07569444 | 622.8415 | 7.5 | 30.56278 | 0.607398 | 31.17018 | 14.69883 | 7.551431 | 23.5815 | 194.3115 | 190 | 199 | 295.4645 | 289 | 301 | 297.6301 | 293 | 302 | 299.2318 | 294 | 303 | 3.120876 | 2.5 | 3.7 | 2.506191 | 1.9 | 3 | 1.438887 | 1.1 | 1.7 | 0.1831736 | 0.1 | 0.3 | 911.6954 | 897.4946 | 916.8428 | 12.66918 | 6.527429 | 20.47941 | 55.34442 | 56.57545 | 32.82863 | 713.125 | 1.22736 | 1.158571 | 0.6977804 | 0.7091616 | 41.46484 | -44.49819 | 229.3701 | 314.3857 | 2.8 | 3 | 3.6 | 3.6 | 4.1 | 4.1 | 214 | 103 | 13
2021-12-13 | 47.35 | 10.1 | 1.42 | 1.01 | 3.58 | 612 | 557.6092 | 1 | 49312.31 | 9.516667 | 943.4131 | 905.907 | 2175.321 | 300.861 | 250 | 738 | 764.3156 | 633.1853 | 25485.2 | 250 | 14.5127 | 52.01967 | 907.5195 | 915.7942 | 896.0037 | 893.593 | 914.8262 | 915.1991 | 896.0296 | 908.2904 | 916.68 | 891.6787 | 5.029 | 5.4 | 30.44971 | 548.989 | 456 | 37.5724 | 38.82 | 2.360088 | 36 | 2 | 3.05635 |  |  | 13.58115 | 53 | 205 | 9348 | 18 | 44 | 7.666667 | 0 | 2 | 2 | 2 | 45.66667 | 35.66667 | 0 | 23 | 38 | 40 | 2.2 | 0.6 | 0.25 | 506.3419 | 345.5622 | 312.0622 | 311.981 | 0 | 10.88 | 10.68 | 7.72 | 1.63 | 8.10923 | 205 | 92 | 66 | 5.6 | 9.2 | 8 | 9 | 8.4 | 8 | 5 |  | 8.8 | 8.6 | 62 | 46 | 22 | 96 | 46 | 46 | 44 | 48 | 62 | 78 | 700 | 0 | 24 | 24 | 0 | 685.62 | 685.62 | 0 | 21 | 56.9892 | 31.18706 | 145.2089 | 36.50567 | 19.7415 | -2.696694 | 198.7594 | 91.4244 | 8.575599 | 1.054683 | 2.733333 | 2.416667 | 1.083333 | 0.1666667 | 0 | 50 | 64643.07 | 4219.849 | 8.139504 | 7.09855 | 415.0318 | 459.5848 | 99.50396 | 4.482 | 0 | 0.9111261 | 19.809 | 0 | 2 | 26.66667 | 56 | 149 | 18 | 206 | 250 | 3.6 | 2.9 | 1.3 | 0.2 | 26 | 10.75 | 4.7 | 55.6 | 20 | 0 | 21 | 16 | 18 | 22 | 0 | 563.3739 | 462.7344 | 419.0989 | 424.3988 | 1.515569 | 139.5669 | -224.2412 | 617.3639 | -211 | -0.07569444 | 622.3917 | 7.5 | 25.59216 | 0.5988282 | 26.19099 | 14.44063 | 7.499562 | 25.03406 | 195.3209 | 190 | 600 | 295.3578 | 196 | 302 | 297.9382 | 196 | 304 | 299.2016 | 196 | 303 | 2.767028 | 1.9 | 60.7 | 2.479947 | 1.9 | 3.2 | 1.106196 | 0.8 | 2.9 | 0.1741169 | 0 | 2.9 | 905.563 | 873.0861 | 919.7668 | 11.55581 | 5.044501 | 20.94197 | 55.63441 | 57.24984 | 34.96856 | 700.15625 | 1.18063 | 1.158362 | 0.6896624 | 0.7077851 | 32.71812 | -30.53086 | 251.5348 | 316.6801 | 2.6 | 3 | 3.6 | 3.6 | 4.1 | 4.1 | 317 | 161 | 193
2021-12-14 | 49.23 | 9.95 | 1.42 | 1.04 | 3.82 | 582 | 519.2316 | 1 | 47777.16 | 9.65 | 930.1338 | 897.094 | 2096.784 | 294.7943 | 41.66667 | 763 | 740.7456 | 613.3856 | 25259 | 250 | 18.03927 | 65.83415 | 886.8172 | 907.6149 | 912.5171 | 872.559 | 908.2799 | 914.2453 | 880.4249 | 894.2939 | 906.0111 | 880.0442 | 5.102 | 5 | 29.10254 | 522.262 | 543 | 42.50526 | 38.96 | 1.594931 | 69 | 4 | 3.093929 |  |  | 15.29009 | 85 | 203 | 9348 | 20 | 48 | 6.5 | 0 | 2 | 2 | 2 | 47 | 36.33333 | 0 | 25 | 38 | 40 | 2.2 | 0.6 | 0.25 | 488.2855 | 338.4267 | 305.7743 | 305.6945 | 0 | 10.82 | 10.72 | 7.66 | 2.3 | 8.096364 | 207 | 94 | 68 | 5 | 8.8 | 8 | 9.2 | 8.6 | 8.4 | 7.5 |  | 8.8 | 8.6 | 72 | 50 | 92 | 96 | 48 | 48 | 48 | 48 | 53 | 48 | 700 | 0 | 24 | 24 | 0 | 582.08 | 582.08 | 0 | 17 | 65.1516 | 30.53445 | 146.75 | 33.54728 | 17.04253 | -3.307365 | 194.0325 | 92.9212 | 7.078798 | 1.015029 | 2.133333 | 2.033333 | 0.8833333 | 0.1333333 | 0 | 40 | 63424.92 | 4095.354 | 8.085462 | 6.929731 | 416.0865 | 386.2819 | 99.57995 | -8.911 | 0 | 0.8921505 | 29.52 | 0 | 2 | 31.66667 | 55.33333 | 130 | 20 | 200 | 240 | 2.8 | 2.3 | 1 | 0.2 | 28 | 10 | 3.4 | 55.26667 | 20 | 0 | 20 | 18 | 19 | 23 | 0 | 535.4424 | 461.3165 | 419.0811 | 425.4417 | 1.636413 | 127.8398 | -211.912 | 614.8242 | -259 | -0.07569444 | 619.8573 | 7.5 | 25.63439 | 0.5988282 | 26.23321 | 13.6045 | 8.433334 | 21.80471 | 196.0581 | 191 | 202 | 296.2404 | 276 | 310 | 298.0139 | 280 | 307 | 299.3224 | 295 | 304 | 2.090094 | 1.4 | 3.1 | 2.078553 | 1.5 | 2.7 | 0.8887165 | 0.7 | 1.1 | 0.1341597 | 0 | 0.2 | 896.3016 | 877.1489 | 917.9403 | 13.59947 | 7.38631 | 22.35551 | 55.13479 | 56.65326 | 34.17743 | 816.40625 | 1.14722 | 1.139724 | 0.677649 | 0.7014351 | 55.56898 | 2.212546 | 245.5495 | 318.2256 | 2.8 | 3 | 3.6 | 3.6 | 4.1 | 4.1 | 262 | 141 | 64
2021-12-15 | 47.98 | 10.13 | 1.38 | 1.05 | 3.54 | 628 | 565.7672 | 1 | 49804.72 | 9.533333 | 956.1771 | 911.6016 | 2182.488 | 301.584 | 208.3333 | 869 | 772.0747 | 647.1888 | 26013 | 250 | 11.33702 | 37.32376 | 911.2924 | 919.549 | 912.0525 | 895.088 | 917.9403 | 926.1909 | 898.3291 | 912.3707 | 918.3435 | 892.3754 | 5.138 | 5.2 | 31.18913 | 562.978 | 595 | 42.5025 | 38.84 | 1.277484 | 50 | 3 | 3.109863 |  |  | 6.449437 | 78 | 200 | 9348 | 21 | 52 | 7.916667 | 0 | 2 | 2 | 2 | 46 | 34 | 117.22 | 25 | 38 | 40 | 2.1 | 0.7 | 0.25 | 524.8836 | 348.1759 | 313.2018 | 311.9981 | 0 | 10.75 | 10.4 | 7.98 | 2.36 | 8.098006 | 210 | 67 | 70 | 5.8 | 8.47 | 8 | 9 | 8 | 8 | 7 | 8.8 | 8.3 | 8.8 | 84 | 58 | 116 | 120 | 54 | 54 | 54 | 54 | 70 | 56 | 700 | 0 | 24 | 24 | 0 | 688.25 | 688.25 | 0 | 21 | 69.5172 | 30.36646 | 145.5182 | 38.6351 | 22.00512 | -2.580662 | 203.5778 | 90.45846 | 9.541541 | 1.048309 | 1.6 | 1.933333 | 0.8833333 | 0.1666667 | 0 | 36 | 63448.26 | 4171.717 | 8.685651 | 7.270635 | 415.3865 | 523.0995 | 99.4758 | 3.735 | 0 | 0.9009032 | 25.785 | 0 | 2 | 24.66667 | 56 | 139 | 20 | 210 | 230 | 1.8 | 2.3 | 1.1 | 0.2 | 29 | 12.41667 | 3.9 | 55.65 | 20 | 0 | 23 | 18 | 20 | 22 | 12 | 575.2501 | 463.8189 | 421.275 | 425.4952 | 1.228341 |  | -196.9457 | 615.707 | -261 | -0.07569444 | 620.7472 | 7.5 | 31.95361 | 0.5951551 | 32.54876 | 16.30584 | 9.419015 | 24.78764 | 196.8317 | 182 | 205 | 296.5785 | 279 | 309 | 298.3193 | 285 | 307 | 299.2813 | 292 | 307 | 1.600706 | 1.2 | 2 | 1.902318 | 1.2 | 2.5 | 0.8839479 | 0.6 | 1.1 | 0.1484236 | 0 | 0.2 | 910.3441 | 861.8859 | 918.1431 | 10.55621 | 5.880823 | 29.41916 | 55.66776 | 56.95155 | 32.3747 | 791.953125 | 1.097015 | 1.107827 | 0.6780732 | 0.70718 | 45.5501 | 39.56139 | 237.0279 | 328.1439 | 2.8 | 3 | 3.6 | 3.8 | 4.1 | 4.1 | 287 | 144 | 131
2021-12-16 | 48.44 | 9.7 | 1.46 | 1.05 | 4 | 628 | 563.8476 | 1 | 49899.74 | 9.5275 | 951.6261 | 913.4224 | 2208.354 | 299.5051 | 500 | 862 | 770.229 | 638.4871 | 25636 | 250 | 13.30337 | 43.20134 | 920.887 | 928.6111 | 891.9344 | 901.6768 | 923.0389 | 924.1518 | 900.8633 | 916.216 | 923.8632 | 895.5984 | 5.138 | 5 | 31.16536 | 562.778 | 512 | 42.5025 | 38.57 | 0.6029512 | 49 | 3 | 3.447824 | 0 | 0 | 16.218 | 69 | 198 | 9348 | 23 | 55 | 6 | 0 | 2 | 2 | 2 | 44 | 35 | 46.17 | 25 | 39 | 41 | 2 | 0.6 | 0.25 | 517.0528 | 346.7231 | 311.2179 | 309.6584 | 0 | 10.7 | 10.48 | 9.28 | 2.79 | 8.099717 | 190 | 70 | 65 | 5.6 | 8.8 | 8 | 9.2 | 8.8 | 8.8 | 7.8 | 7.1 | 9 | 8.8 | 84 | 56 | 112 | 112 | 56 | 56 | 56 | 56 | 56 | 56 | 500 | 0 | 24 | 24 | 0 | 667.7 | 667.7 | 0 | 20 | 69.1476 | 30.71418 | 146.317 | 39.04195 | 22.43826 | -2.642708 | 205.1545 | 90.35091 | 9.649093 | 1.075877 | 1.583333 | 1.833333 | 0.95 | 0.15 | 0 | 40 | 63136.89 | 4147.237 | 8.472396 | 7.326948 | 415.9344 | 525.1381 | 99.45852 | 3.917 | 0 | 0.8978465 | 39.978 | 16910 | 5 | 27 | 57 | 140 | 20 | 210 | 230 | 1.8 | 2 | 1.1 | 0.2 | 30 | 13 | 2 | 55.66667 |  | 0 | 22 | 18 | 18 | 27 | 16 | 574.6504 | 464.1032 | 421.8849 | 426.1007 | 1.272727 | 148.1411 | -214.5403 | 616.479 | -263 | -0.07569444 | 621.5253 | 7.5 | 30.57377 | 0.6133911 | 31.18716 | 16.93167 | 8.666793 | 25.46205 | 197.0612 | 187 | 203 | 296.4088 | 281 | 306 | 298.1683 | 278 | 308 | 299.2241 | 290 | 307 | 1.570698 | 1.2 | 1.9 | 1.837112 | 1.5 | 2.2 | 0.9102095 | 0.6 | 1.1 | 0.1744039 | 0 | 0.2 | 912.7006 | 908.1809 | 920.1674 | 12.15969 | 8.590009 | 17.32866 | 55.9002 | 57.36657 | 32.53032 | 811.953125 | 1.085595 | 1.129088 | 0.6810117 | 0.7231381 | 41.41304 | 84.5985 | 236.7028 | 336.5728 | 2.9 | 3 | 3.6 | 3.8 | 4.1 | 4.1 | 249 | 139 | 50
2021-12-17 | 47.6 | 9.71 | 1.49 | 1.08 | 3.94 | 629 | 564.6436 | 1 | 49962.14 | 9.541667 | 960.0409 | 911.7575 | 2220.576 | 302.5935 | 125 | 857 | 776.202 | 632.5912 | 25711.4 | 250 | 15.51669 | 45.62025 | 908.4377 | 928.1593 | 919.3417 | 885.8316 | 922.7819 | 927.8595 | 892.2325 | 909.4162 | 919.8136 | 889.7852 | 5.138 | 4.4 | 31.19743 | 563.058 | 438 | 42.50633 | 38.76 | -0.1730401 | 36 | 2 | 3.35661 |  |  | 16.218 | 62 | 196 | 9348 | 24 | 59 | 6.5 | 0 | 2 | 2 | 2 | 44.66667 | 35 | 0 | 27 | 40 | 43 | 2.2 | 0.5 | 0.25 | 521.865 | 351.3976 | 313.524 | 314.1162 | 0 | 10.33 | 10.2 | 7.07 | 2.69 | 8.133554 | 200 | 85 | 60 | 5.1 | 8.8 | 8 | 9 | 8.7 | 8.6 | 7.2 | 7 | 8.9 | 8.8 | 84 | 56 | 112 | 112 | 56 | 56 | 56 | 56 | 62 | 56 | 500 | 0 | 24 | 24 | 0 | 563.04 | 563.04 | 0 | 17 | 78.6036 | 30.47756 | 142.9966 | 38.47773 | 21.18342 | -2.516783 | 200.1409 | 90.67325 | 9.326749 | 1.110583 | 1.6 | 4.733333 | 1.133333 | 0.1833333 | 0 | 50 | 64003.15 | 4279.114 | 7.41799 | 7.14789 | 415.3391 | 507.6038 | 99.39139 | 2.682 | 0 | 0.8976846 | 35.496 | 0 | 5 | 24.33333 | 55.66667 | 145 | 20 | 210 | 240 | 1.9 | 6.7 | 1.5 | 0.2 | 31 | 11.5 | 2.6 | 56.33333 | 20 | 0 | 21 | 15 | 18 | 22 | 11 | 576.3171 | 462.9888 | 419.9403 | 426.0669 | 3.071466 |  | -213.0962 | 617.2188 | -264 | -0.07569444 | 622.2706 | 7.5 | 30.22664 | 0.5896492 | 30.81628 | 18.01813 | 10.19716 | 26.07161 | 197.1305 | 193 | 207 | 292.3495 | 275 | 312 | 297.7625 | 290 | 304 | 299.179 | 289 | 306 | 1.56459 | 1.2 | 2 | 4.561336 | 1.8 | 7.2 | 1.141708 | 0.8 | 1.6 | 0.1968646 | 0.1 | 0.3 | 910.4177 | 898.8953 | 916.4011 | 13.60337 | 9.383136 | 17.35308 | 55.36268 | 56.56246 | 32.71189 | 729.375 | 1.067192 | 1.313486 | 0.702582 | 0.734828 | 42.72819 | 118.323 | 248.3432 | 324.411 | 2.9 | 3 | 3.6 | 3.8 | 4.1 | 4.1 | 290 | 155 | 136
2021-12-18 | 48.11 | 9.83 | 1.49 | 1.21 | 4.26 | 629 | 536.4852 | 1 | 49753.57 | 9.541667 | 949.3315 | 913.1648 | 2231.962 | 301.8966 | 333.3333 | 814 | 777.5591 | 629.6791 | 25560.6 | 250 | 11.01347 | 37.99846 | 911.436 | 915.3838 | 919.8863 | 895.9483 | 915.7544 | 927.4507 | 903.4601 | 915.9986 | 918.3629 | 893.0965 | 5.138 | 4 | 31.18359375 | 562.658 | 519 | 42.50122 | 38.86 | -0.6203766 | 40 | 3 | 3.209661 |  |  | 7.078916 | 54 | 194 | 9348 | 26 | 62 | 7.666667 | 0 | 2 | 2 | 2 | 43.33333 | 34.66667 | 0 | 26 | 40 | 40 | 2.2 | 0.8 | 0.25 | 523.5711 | 348.9621 | 312.5358 | 313.4241 | 0 | 10.6 | 10.13 | 7.22 | 2.04 | 8.133852 | 175 | 74 | 61 | 5 | 9 | 8 | 9.2 | 8.4 | 8.4 | 7.5 | 7 | 8.5 | 8.3 | 82 | 56 | 112 | 112 | 56 | 56 | 57 | 56 | 72 | 56 | 700 | 0 | 24 | 24 | 0 | 162.29 | 162.29 | 0 | 5 | 61.1952 | 30.72184 | 143.6365 | 38.57757 | 21.10567 | -2.311066 | 201.0087 | 90.64985 | 9.350146 | 1.17729 | 1.716667 | 2.883333 | 1.116667 | 0.2 | 0 | 40 | 64062.82 | 4282.359 | 7.570227 | 7.178881 | 415.6131 | 508.1423 | 99.40453 | 5.282 | 0 | 0.8529176 | 31.014 | 0 | 5 | 26.33333 | 55 | 134 | 20 | 215 | 260 | 2.5 | 3.6 | 1.3 | 0.2 | 31 | 12 | 3.2 | 55.16667 | 13 | 0 | 20 | 17 | 17 | 25 | 13 | 577.6808 | 462.8337 | 421.0242 | 424.0216 | 2.307921 | 136.6124 | -224.5039 | 617.8761 | -265 | -0.07569444 | 622.9326 | 7.5 | 30.0028 | 0.5546806 | 30.55748 | 18.23949 | 12.62244 | 25.76034 | 196.5162 | 191 | 203 | 294.8635 | 284 | 308 | 297.8269 | 291 | 304 | 299.2721 | 287 | 320 | 1.810788 | 1.3 | 4.5 | 2.838333 | 2.4 | 3.7 | 1.121991 | 0.8 | 1.4 | 0.1961748 | 0 | 0.3 | 911.6909 | 895.6771 | 917.8552 | 9.499647 | 4.914185 | 15.56647 | 55.56505 | 56.84779 | 32.53032 | 739.296875 | 1.096821 | 1.191241 | 0.7028333 | 0.7397226 | 51.75178 | 23.39802 | 253.0643 | 330.3358 | 2.8 | 3 | 3.6 | 3.8 | 4.1 | 4.1 | 277 | 136 | 115
2021-12-19 | 49.62 | 10.23 | 1.44 | 1.12 | 3.76 | 630 | 581.9012 | 1 | 49767.64 | 9.633333 | 949.6909 | 909.8218 | 2237.696 | 301.7237 | 0 | 796 | 775.7697 | 636.7043 | 25711.4 | 250 | 14.63396 | 45.92065 | 904.2912 | 916.058 | 926.6991 | 885.3733 | 914.8157 | 927.0052 | 895.3855 | 908.9464 | 916.4779 | 888.116 | 5.138 | 4 | 31.24919 | 563.538 | 502 | 42.49995 | 38.59 | 39.45259 | 46 | 4 | 4.39753 |  |  | 16.218 | 46 | 190 | 9348 | 27 | 66 | 7.166667 | 0 | 2 | 2 | 2 | 44 | 35.66667 | 0 | 26 | 39 | 41 | 2.1 | 0.4 | 0.25 | 521.5873 | 349.9163 | 312.6201 | 313.3903 | 0 | 10.61 | 10.5 | 7.8 | 1.2 | 8.146421 | 111 | 15 | 65 | 5 | 8.8 | 8 | 9 | 8 | 8.4 | 7.8 | 10 | 9 | 8.8 | 63 | 58 | 116 | 116 | 58 | 58 | 66 | 58 | 77 | 58 | 700 | 0 | 24 | 24 | 0 | 0 | 0 | 0 | 0 | 81.9012 | 29.99745 | 141.9162 | 38.2635 | 20.7239 | -2.653014 | 198.2506 | 90.88482 | 9.115175 | 1.14415 | 2.416667 | 2.566667 | 1.116667 | 0.2 | 0 | 54 | 65724.2 | 4294.767 | 7.669835 | 7.080378 | 414.3154 | 495.3655 | 99.42802 | 3.682 | 0 | 0.9236527 | 26.532 | 0 | 5 | 24.33333 | 54.66667 | 138 | 20 | 280 | 227 | 2.7 | 2.8 | 1.2 | 0.2 | 33 | 11.5 | 3.8 | 55.13333 | 20 | 0 | 22 | 17 | 19 | 25 | 13 | 575.8193 | 462.5633 | 420.0895 | 425.5384 | 4.382822 | 129.308 | -224.8057 | 618.5168 | -265 | -0.07569444 | 623.5776 | 7.5 | 32.1018 | 0.5545313 | 32.65633 | 13.72253 | 7.343917 | 16.79856 | 195.6561 | 190 | 202 | 295.3337 | 280 | 309 | 297.6824 | 285 | 306 | 299.1952 | 290 | 311 | 2.389678 | 1.8 | 3.4 | 2.565872 | 2 | 3.1 | 1.067009 | 0.8 | 1.3 | 0.1982199 | 0.1 | 0.3 | 908.3095 | 900.6023 | 913.8525 | 12.28336 | 8.100635 | 17.72331 | 55.29343 | 56.38089 | 31.402 | 754.375 | 1.181681 | 1.167434 | 0.6943672 | 0.7409571 | 85.30679 | 70.97977 | 251.7101 | 332.4911 | 2.8 | 3 | 3.6 | 3.8 | 4.1 | 4.1 | 284 | 165 | 125
2021-12-20 | 49.27 | 9.71 | 1.47 | 1.08 | 4.36 | 629 | 553.4076 | 1 | 49867.94 | 9.5225 | 938.4531 | 912.4778 | 2273.45 | 300.5613 | 125 | 828 | 762.7454 | 645.4804 | 25937.6 | 250 | 11.74564 | 42.17332 | 912.9169 | 914.718 | 918.4464 | 895.515 | 914.1396 | 926.6106 | 903.331 | 914.1445 | 915.0788 | 886.9323 | 5.138 | 5.2 | 31.21338 | 563.858 | 536 | 42.50122 | 38.45 | 52.52816 | 43 | 3 | 2.876112 |  |  | 14.83855 | 83 | 190 | 9348 | 28 | 70 | 7 | 0 | 2 | 2 | 2 | 44.33333 | 35.33333 | 0 | 25 | 45 | 48 | 2.1 | 0.5 | 0.25 | 515.8602 | 347.613 | 312.0377 | 312.269 | 0 | 10.6 | 10.36 | 7.7 | 1.09 | 8.028576 | 112 | 15 | 64 | 8.3 | 5.2 | 9 | 8.4 | 7 | 9.5 | 9.5 | 7.8 | 7 | 8.4 | 63 | 60 | 120 | 100 | 60 | 60 | 62 | 60 | 60 | 60 | 700 | 0 | 24 | 24 | 0 | 720.28 | 720.28 | 0 | 22 | 68.1276 | 29.91387 | 141.6107 | 37.46513 | 19.5573 | -2.645847 | 195.9873 | 91.37115 | 8.628849 | 1.187009 | 2.133333 | 2.116667 | 0.85 | 0.1833333 | 0 | 40 | 65150.99 | 4288.804 | 7.698111 | 6.999547 | 414.1176 | 477.7869 | 99.45062 | 8.639 | 0 | 0.8798213 | 36.243 | 18350 | 6 | 23 | 53 | 150 | 20 | 210 | 230 | 2.5 | 2.5 | 1.1 | 0.2 | 35 | 10.83333 | 2.5 | 55.3 |  | 0 | 21 | 17 | 17 | 21 | 12 | 568.9767 | 462.0542 | 418.9356 | 425.1468 | 3.065836 | 143.459 | -222.6314 | 619.0429 | -266 | -0.07569444 | 624.1076 | 7.5 | 31.93951 | 0.5545313 | 32.49405 | 14.6278 | 5.411502 | 25.51394 | 195.7777 | 191 | 200 | 296.3009 | 285 | 301 | 298.1084 | 290 | 302 | 299.2384 | 291 | 310 | 2.160654 | 1.7 | 2.7 | 2.063664 | 1.4 | 2.6 | 0.9707489 | 0.7 | 1.2 | 0.1886586 | 0.1 | 0.2 | 910.1798 | 901.304 | 915.6927 | 9.512563 | 5.859827 | 15.9829 | 54.9359 | 56.06964 | 31.98561 | 669.53125 | 1.165014 | 1.114288 | 0.6885622 | 0.7388625 | 82.95444 | 73.03547 | 242.4064 | 339.2961 | 2.8 | 2.8 | 3.6 | 3.8 | 4.1 | 4.3 | 253 | 148 | 15
2021-12-21 | 48.43 | 9.09 | 1.43 | 1.09 | 4.52 | 625 | 524.3244 | 1 | 49843.33 | 9.55 | 926.1822 | 909.6875 | 2270.25 | 299.0232 | 125 | 716 | 748.0318 | 626.8793 | 23675.6 | 250 | 13.96721 | 56.13881 | 908.1327 | 904.088 | 920.5008 | 891.1341 | 912.4571 | 926.1066 | 902.4201 | 912.6609 | 908.2089 | 879.1646 | 5.138 | 5 | 31.0389 | 560.138 | 441 | 42.937776 | 38.65 | 34.77825 | 56 | 3 | 3.02757 | 1.4 | 2.8 | 6.864328 | 78 | 188 | 9348 | 29 | 73 | 7.333333 | 0 | 2 | 2 | 2 | 44.33333 | 35 | 0 | 25 | 46 | 48 | 2.2 | 0.6 | 0.25 | 508.7105 | 345.4764 | 309.8227 | 310.9778 | 0 | 10.68 | 10.55 | 7.54 | 1.67 | 8.028784 | 135 | 15 | 60 | 5.4 | 8.8 | 8 | 9.1 | 8.6 | 8.4 | 7.5 | 7 | 8.8 | 8.8 | 56 | 58 | 116 | 116 | 56 | 56 | 56 | 56 | 56 | 56 | 700 | 0 | 24 | 24 | 0 | 438.04 | 438.04 | 0 | 13 | 57.2844 | 31.68341 | 142.6774 | 35.35964 | 17.79067 | -3.021363 | 192.8064 | 92.33983 | 7.660174 | 1.166306 | 2.35 | 2 | 1.1 | 0.1833333 | 0 | 40 | 66055.49 | 4338.1 | 7.230052 | 6.885942 | 416.4847 | 447.2061 | 99.44817 | 5.282 | 0 | 0.83891904 | 31.761 | 0 | 6 | 24.66667 | 54.33333 | 150 | 20 | 210 | 230 | 2.7 | 2.7 | 1.4 | 0.2 | 36 | 10 | 3.1 | 54.5 |  | 0 | 18 | 15 | 16 | 0 | 0 | 557.0921 | 460.9991 | 418.5485 | 425.461 | 4.186552 |  | -209.4672 | 619.3276 | -271 | -0.07569444 | 624.3958 | 7.5 | 21.77565 | 0.5545313 | 22.33018 | 13.71845 | 6.539826 | 23.42588 | 195.7806 | 191 | 201 | 296.4385 | 288 | 305 | 298.0323 | 294 | 307 | 299.2355 | 293 | 307 | 2.305788 | 1.5 | 2.9 | 1.958747 | 1.1 | 2.8 | 1.086622 | 0.8 | 1.5 | 0.1771528 | 0 | 0.3 | 906.4772 | 849.4505 | 914.701 | 11.01624 | 6.314429 | 34.04781 | 54.56377 | 55.914 | 34.15149 | 744.0625 | 1.131888 | 1.073799 | 0.6980164 | 0.7344884 | 1.015521 | 60.78219 | 246.4281 | 330.2185 | 2.7 | 2.8 | 3.5 | 3.8 | 4.1 | 4.3 | 191 | 100 | 4
2021-12-22 | 49.7 | 8.82 | 1.44 | 1.03 | 4.74 | 606 | 507.608 | 1 | 48302.66 | 9.591667 | 913.2485 | 902.7197 | 2229.581 | 296.4471 | 0 | 761 | 729.4424 | 602.3708 | 6032 | 250 | 11.49393 | 47.90665 | 903.2074 | 907.4997 | 897.6511 | 894.2624 | 906.7809 | 910.1673 | 899.2348 | 902.954 | 905.8284 | 867.8519 | 5.138 | 5.01 | 29.53613 | 543.428 | 431 | 14.97 | 24.73 | 35.86335 | 36 | 2 | 3.212812 | 1.4 | 2.8 | 7.306236 | 70 | 186 | 9348 | 30 | 77 | 7.333333 | 0 | 2 | 2 | 2 | 48.33333 | 37.33333 | 0 | 24 | 39 | 41 | 2.2 | 1.5 | 0.75 | 494.988 | 342.8338 | 306.7251 | 307.1757 | 0 | 10.74 | 10.63 | 8.5 | 1.78 | 8.008234 | 202 | 76 | 55 | 5.6 | 7.2 | 4.4 | 4.2 | 9 | 9.2 | 4.6 | 6.4 | 6.2 | 6 | 58 | 58 | 116 | 116 | 58 | 58 | 58 | 58 | 58 | 58 | 700 | 0 | 24 | 24 | 0 | 727.44 | 727.44 | 0 | 22 | 60.168 | 31.81375 | 138.0854 | 32.5544 | 15.89402 | -2.909983 | 183.6238 | 92.929 | 7.070997 | 1.157148 | 1.8 | 1.833333 | 0.9666667 | 0.1666667 | 0 | 44 | 64192.47 | 4336.119 | 6.980456 | 6.557993 | 414.9054 | 364.8423 | 99.53181 | -7.47 | 0 | 0.837637 | 39.231 | 0 | 6 | 23.66667 | 53.66667 | 150 | 20 | 219 | 250 | 2.1 | 2.6 | 1.2 | 0.2 | 39 | 11.25 | 3.7 | 53.6 |  | 0 | 18 | 18 | 18 | 21 | 0 | 527.1917 | 457.5938 | 417.6738 | 423.6542 | 3.014807 |  | -191.5373 | 618.7197 | -295 | -0.07569444 | 623.7911 | 12.5 | 16.90808 | 0.5557846 | 17.46386 | 15.724 | 7.720038 | 24.98219 | 196.522 | 193 | 200 | 296.8585 | 291 | 301 | 298.2801 | 293 | 302 | 299.3401 | 295 | 304 | 1.810402 | 1.4 | 2.2 | 1.810492 | 1.4 | 2.7 | 0.9695787 | 0.8 | 1.2 | 0.1525069 | 0 | 0.2 | 899.5451 | 881.6391 | 911.1825 | 10.17161 | 6.006378 | 14.7569 | 54.24986 | 55.26553 | 34.56652 | 551.09375 | 1.068081 | 0.9158431 | 0.6841899 | 0.7225032 | -49.74795 | 17.31086 | 242.3939 | 331.5554 | 2.8 | 2.9 | 3.6 | 3.8 | 4.1 | 4.1 | 384 | 195 | 50
2021-12-23 | 48.95 | 8.51 | 1.35 | 1.39 | 4.88 | 612 | 544.3668 | 1 | 48624.37 | 9.35 | 918.2133 | 901.033 | 2219.888 | 296.1734 | 0 | 745 | 728.9283 | 602.7851 | 8143.2 | 250 | 12.47197 | 51.60649 | 891.9145 | 901.1331 | 919.4824 | 880.264 | 902.8446 | 918.9939 | 892.7257 | 900.9061 | 899.8441 | 853.6253 | 5.14 | 5 | 29.73958 | 548.7 | 474 | 15.04338 | 24.87 | 38.15057 | 46 | 3 | 3.03878 |  |  | 7.336669 | 64 | 183 | 9348 | 31 | 80 | 7 | 0 | 2 | 2 | 2 | 47 | 36.33333 | 0 | 25 | 40 | 42 | 2.2 | 1.3 | 0.75 | 506.8084 | 345.2477 | 306.8815 | 308.0383 | 0 | 10.59 | 10.14 | 7.69 | 3.24 | 7.986342 | 190 | 80 | 95 | 5 | 8.8 | 8.8 | 9 | 6.4 | 8.4 | 7.5 | 7 | 8.8 | 8.8 | 60 | 60 | 120 | 120 | 60 | 60 | 60 | 60 | 60 | 60 | 900 | 0 | 24 | 24 | 0 | 634.77 | 634.77 | 0 | 19 | 74.5968 | 30.1298 | 140.7829 | 32.13396 | 15.23744 | -3.429143 | 184.7251 | 93.60764 | 6.392362 | 1.140405 | 1.716667 | 1.616667 | 0.8333333 | 0.1333333 | 0 | 50 | 63928.45 | 4362.839 | 7.311502 | 6.597326 | 416.4595 | 362.7906 | 99.55799 | 3.735 | 0 | 0.8894882 | 35.496 | 0 | 6 | 23.66667 | 55 | 140 | 20 | 221 | 260 | 2.4 | 1.9 | 1 | 0.2 | 40 | 10 | 2.6 | 54.3 |  | 0 | 21 | 20 | 18 | 22 | 0 | 533.0012 | 459.3254 | 418.3369 | 426.1997 | 2.624712 | 140.181 | -217.2537 | 618.4266 | -313 | -0.07569444 | 623.501 | 12.5 | 24.95302 | 0.5612649 | 25.51429 | 17.30268 | 9.743248 | 26.44771 | 196.4101 | 176 | 201 | 296.9482 | 286 | 303 | 298.0904 | 286 | 304 | 299.275 | 294 | 307 | 1.851528 | 1.1 | 6 | 1.607716 | 1.3 | 2 | 0.8875032 | 0.7 | 1.1 | 0.132634 | 0 | 0.2 | 896.1595 | 878.3813 | 907.3468 | 13.44294 | 9.263519 | 21.56027 | 54.21305 | 55.4082 | 33.56787 | 525.15625 | 1.159703 | 0.9054302 | 0.6808629 | 0.7148814 | 5.692052 | 130.0093 | 241.7804 | 332.5515 | 2.8 | 2.9 | 3.6 | 3.8 | 4.1 | 4.1 | 301 | 177 | 30
2021-12-24 | 47.18 | 8.45 | 1.31 | 1.03 | 4.86 | 613 | 506.3316 | 1 | 48927.41 | 9.583333 | 914.0557 | 902.7826 | 2299.447 | 298.0069 | 0 | 755 | 730.1792 | 559.3113 | 16889.6 | 250 | 15.93491 | 61.25115 | 889.4926 | 904.115 | 926.3266 | 878.1665 | 906.0658 | 925.5591 | 892.7148 | 899.82 | 905.0779 | 848.6122 | 4.877 | 5.5 | 29.86084 | 549.817 | 504 | 18.29951 | 24.6 | 38.01554 | 46 | 3 | 2.531613 |  |  | 6.167771 | 58 | 182 | 9348 | 33 | 83 | 4 | 0 | 2 | 2 | 2 | 47.33333 | 43.51667 | 0 | 25 | 40 | 42 | 2.3 | 2.2 | 1.25 | 500.5631 | 346.5884 | 308.9976 | 310.5927 | 0 | 10.38 | 10.28 | 6.6 | 1.64 | 8.014524 | 195 | 78 | 92 | 5 | 8.8 | 8 | 9 | 8.4 | 8.4 | 7.5 | 7 | 8.8 | 8.8 | 61 | 58 | 116 | 100 | 56 | 56 | 56 | 56 | 56 | 56 | 700 | 0 | 24 | 24 | 0 | 176.56 | 176.56 | 0 | 6 | 75.7716 | 30.02608 | 139.5607 | 32.46676 | 15.26198 | -2.972347 | 184.3171 | 93.33234 | 6.667656 | 1.153295 | 3.55 | 1.816667 | 0.8166667 | 0.08333333 | 0 | 37 | 63595.67 | 4368.187 | 7.423806 | 6.582754 | 414.1233 | 359.1066 | 99.56991 | 4.178 | 0 | 0.8259896 | 47.448 | 16130 | 8 | 24.66667 | 47 | 135 | 20 | 218 | 240 | 4 | 2 | 0.9 | 0.1 | 41 | 10.5 | 1 | 54.26667 |  | 0 | 21 | 17 | 19 | 21 | 0 | 533.5264 | 458.5546 | 417.9148 | 423.9995 | 2.19994 | 136.0194 | -227.0068 | 618.1998 | -330 | -0.07569444 | 623.2659 | 12.5 | 25.46179 | 0.5531403 | 26.01493 | 19.49851 | 11.07909 | 28.41905 | 193.7868 | 189 | 198 | 296.4858 | 291 | 303 | 298.2951 | 291 | 302 | 299.3133 | 295 | 303 | 3.576235 | 2.9 | 4.9 | 1.923141 | 1.5 | 2.8 | 0.8398322 | 0.7 | 1.1 | 0.1025266 | 0 | 0.2 | 897.6077 | 878.186 | 907.597 | 16.75893 | 10.77579 | 25.62628 | 54.5713 | 55.6676 | 32.91941 | 489.609375 | 1.616426 | 0.9277443 | 0.6786149 | 0.7138147 | 293.4896 | 47.82479 | 238.6398 | 332.0758 | 2.8 | 3 | 3.1 | 3.8 | 4.1 | 4.1 | 377 | 200 | 51
2021-12-25 | 47.65 | 8.77 | 1.41 | 1.12 | 5.12 | 626 | 551.22 | 1 | 49880.51 | 9.641667 | 923.1237 | 908.9524 | 2374.198 | 298.4034 | 83.33333 | 781 | 745.366 | 615.0749 | 24580.4 | 250 | 17.9422 | 64.65457 | 899.1621 | 907.847 | 936.4461 | 877.024 | 911.7258 | 936.0618 | 897.3218 | 906.0305 | 909.053 | 844.7806 | 4.877 | 5 | 30.4362 | 560.757 | 583 | 18.26914 | 24.16 | 37.73781 | 36 | 2 | 2.8431 |  |  | 6.464964 | 51 | 180 | 9348 | 34 | 86 | 7.333333 | 0 | 2 | 2 | 2 | 46 | 36.33333 | 0 | 25 | 40 | 42 | 2.2 | 1.6 | 0.75 | 506.6219 | 347.768 | 309.1942 | 311.3933 | 0 | 10.31 | 10.2 | 8.05 | 2.25 | 8.083252 | 207 | 82 | 67 | 5 | 8 | 8 | 9.2 | 8.2 | 8.4 | 7.8 | 8.8 | 9 | 8.8 | 53 | 58 | 116 | 116 | 58 | 58 | 58 | 58 | 58 | 58 | 900 | 0 | 24 | 24 | 0 | 0 | 0 | 0 | 0 | 62.22 | 30.29911 | 143.3427 | 35.1412 | 17.23453 | -3.40803 | 192.3104 | 92.81032 | 7.189677 | 1.104798 | 3.9 | 2.016667 | 1.916667 | 0.15 | 0 | 37 | 63191.1 | 4307.175 | 8.030863 | 6.868228 | 415.4714 | 419.3361 | 99.54046 | 5.229 | 0 | 0.8805431 | 42.219 | 0 | 8 | 24.33333 | 53 | 192 | 20 | 210 | 240 | 6.5 | 2.2 | 2.8 | 0.2 | 42 | 10 | 1.7 | 55.4 | 13 | 0 | 21 | 17 | 19 | 25 | 5 | 553.7446 | 461.1718 | 420.6717 | 425.2407 | 2.502597 | 136.2571 | -233.0353 | 618.5127 | -334 | -0.07569444 | 623.5713 | 12.5 | 28.20411 | 0.5317835 | 28.73589 | 19.9817 | 11.24769 | 28.62657 | 193.943 | 187 | 199 | 296.0677 | 291 | 303 | 287.3407 | -20 | 329 | 299.1809 | 291 | 303 | 3.404272 | 2.7 | 4.7 | 2.036677 | 1.8 | 2.6 | 2.031986 | 0 | 6.4 | 0.1798738 | 0.1 | 0.2 | 902.5512 | 885.3292 | 909.7872 | 18.60627 | 15.02532 | 23.18484 | 54.85272 | 55.97885 | 33.13988 | 584.21875 | 1.6103 | 0.9473474 | 1.116151 | 0.7274785 | 290.9167 | -13.73507 | 423.5833 | 315.9275 | 2.8 | 2.9 | 3.6 | 3.8 | 4.1 | 4.1 | 279 | 178 | 32
2021-12-26 | 47.59 | 9.16 | 1.31 | 1 | 4.5 | 629 | 545.0324 | 1 | 50106.1 | 9.425 | 927.291 | 905.9151 | 2398.149 | 299.8289 | 0 | 742 | 750.1979 | 618.1546 | 25636 | 250 | 21.19223 | 76.31693 | 885.3531 | 913.4363 | 937.7948 | 875.5265 | 910.8974 | 934.7149 | 896.2538 | 893.3436 | 904.9699 | 826.1815 | 4.877 | 5 | 30.51432 | 563.397 | 590 | 18.269 | 24.44 | 37.17243 | 39 | 3 | 2.736573 |  |  | 7.106555 | 46 | 178 | 9348 | 35 | 90 | 7 | 0 | 2 | 2 | 2 | 46.66667 | 36 | 0 | 24 | 40 | 41 | 2.2 | 0.8 | 0.75 | 495.2569 | 348.1548 | 310.5816 | 312.6913 | 0 | 10.62 | 10.2 | 8.1 | 1.5 | 8.066792 | 198 | 72 | 90 | 5.4 | 8.8 | 8 | 9.1 | 8.6 | 8.4 | 7.5 | 7 | 8.8 | 8.8 | 56 | 56 | 112 | 112 | 54 | 54 | 54 | 54 | 56 | 56 | 900 | 4.5 | 19.5 | 24 | 0 | 0 | 0 | 0 | 0 | 84.0324 | 30.2835 | 142.8416 | 35.92084 | 18.28722 | -2.68716 | 194.3625 | 91.97373 | 8.026269 | 1.124516 | 3.05 | 1.966667 | 2.316667 | 0.15 | 0 | 40 | 63449.81 | 4288.645 | 8.182129 | 6.941517 | 415.187 | 438.1796 | 99.52989 | 5.229 | 0 | 0.8665062 | 36.99 | 0 | 8 | 23.66667 | 53 | 186 | 20 | 210 | 230 | 3.9 | 2.5 | 2.6 | 0.2 | 43 | 9.333333 | 2.4 | 55 | 20 | 0 | 22 | 17 | 19 | 25 | 7 | 555.8468 | 461.5052 | 419.9075 | 424.7042 | 4.411148 | 144.0724 | -213.5263 | 618.9173 | -335 | -0.07569444 | 623.9688 | 12.5 | 29.14413 | 0.5124011 | 29.65653 | 19.33876 | 11.6627 | 28.62657 | 194.1939 | 156 | 199 | 296.535 | 289 | 312 | 272.0354 | -20 | 331 | 299.3175 | 294 | 309 | 3.14849 | 1.9 | 4.4 | 1.982839 | 1.4 | 2.7 | 2.231624 | 0 | 7.5 | 0.1502465 | 0 | 0.3 | 897.8669 | 862.533 | 905.3581 | 23.15547 | 17.65734 | 38.31454 | 54.79152 | 56.1734 | 32.84159 | 580.15625 | 1.612932 | 0.9441299 | 1.229622 | 0.7213606 | 324.1001 | -6.600475 | 479.4935 | 323.1528 | 2.7 | 3 | 3.6 | 3.6 | 4.1 | 4.3 | 297 | 181 | 253
2021-12-27 | 48.5 | 9.23 | 1.3 | 0.91 | 2.6 | 629 | 552.472 | 1 | 49987.23 | 9.633333 | 926.577 | 904.4083 | 2380.185 | 297.8252 | 208.3333 | 793 | 747.9917 | 610.1698 | 23826.4 | 250 | 15.87202 | 53.6068 | 890.9511 | 900.4795 | 928.2858 | 881.894 | 905.9585 | 931.8356 | 900.2164 | 895.6451 | 902.2273 | 814.2063 | 4.877 | 4.5 | 30.5859375 | 562.897 | 407 | 18.88879 | 24.97 | 52.1462 | 53 | 5 | 2.822957 | 1.4 | 1.2 | 12.2253 | 86 | 177 | 9348 | 36 | 94 | 7.666667 | 0 | 2 | 2 | 2 | 45.66667 | 35 | 0 | 25 | 40 | 42 | 2.2 | 0.8 | 0.75 | 493.009 | 345.3156 | 308.3934 | 310.4216 | 0 | 10.5 | 10.32 | 7.62 | 2.16 | 8.070607 | 200 | 80 | 90 | 5.8 | 9.21 | 8 | 9 | 8.8 | 8.6 | 7.4 | 7 | 9 | 8.8 | 60 | 60 | 120 | 120 | 60 | 60 | 60 | 60 | 58 | 63 | 900 | 2.083333 | 21.91667 | 24 | 124.95 | 706.45 | 831.4 | 0 | 25 | 57.072 | 30.22664 | 139.4511 | 37.2214 | 19.37688 | -2.486231 | 193.5631 | 91.27383 | 8.72617 | 1.143466 | 2.516667 | 2.3 | 2.5 | 0.1666667 | 0 | 46 | 63508.76 | 4280.198 | 8.313531 | 6.912969 | 413.1727 | 466.7236 | 99.50826 | 6.229 | 0 | 0.8783339 | 31.761 | 0 | 8 | 27.66667 | 54 | 160 | 20 | 215 | 228 | 3.2 | 2.6 | 3.8 | 0.2 | 44 | 10.1 | 3.1 | 55.1 | 20 | 0 | 21 | 17 | 17 | 24 | 9 | 558.5773 | 459.435 | 418.0871 | 422.6499 | 5.024628 | 143.7905 | -211.6214 | 619.2917 | -336 | -0.07569444 | 624.3368 | 12.5 | 29.33198 | 0.5085938 | 29.84058 | 20.47992 | 11.71459 | 31.06481 | 195.2143 | 181 | 199 | 296.0151 | 287 | 307 | 289.7322 | -20 | 323 | 299.3279 | 295 | 308 | 2.628558 | 1.7 | 4.2 | 2.249764 | 1.7 | 3 | 2.94951 | 0 | 7 | 0.17 | 0 | 0.3 | 903.1597 | 892.7786 | 919.4821 | 13.4103 | 8.066515 | 23.96045 | 55.00929 | 57.06827 | 32.89346 | 659.0625 | 1.452999 | 0.9363092 | 1.250576 | 0.726749 | 163.4202 | -30.44869 | 453.9439 | 309.4003 | 2.6 | 3 | 3.6 | 3.6 | 4 | 4.6 | 359 | 176 | 245
2021-12-28 | 49.14 | 9.21 | 1.29 | 0.87 | 3.74 | 630 | 543.41 | 1 | 50148.8 | 9.558333 | 918.2343 | 909.4073 | 2411.348 | 296.05 | 250 | 766 | 745.2934 | 619.5969 | 25485.2 | 250 | 17.63131 | 62.09748 | 891.0529 | 902.9407 | 935.6721 | 894.9866 | 909.3893 | 933.6645 | 909.7479 | 897.8041 | 884.6289 |  | 4.877 | 5 | 30.61068 | 564.277 | 505 | 28.46 | 24.56 | 51.82884 | 48 | 3.5 | 2.41312 | 1.3 | 2.6 | 6.295095 | 82 | 177 | 9348 | 37 | 97 | 7.666667 | 0 | 2 | 2 | 2 | 44.66667 | 34.66667 | 0 | 25 | 39 | 42 | 2 | 1 | 0.25 | 492.5042 | 343.6436 | 306.4706 | 309.5205 | 0 | 10.54 | 10.45 | 6.76 | 2.72 | 8.111238 | 196 | 87 | 92 | 5 | 8.8 | 8 | 9 | 8.8 | 8.6 | 7.5 | 7 | 8.8 | 8.8 | 56 | 56 | 112 | 112 | 58 | 56 | 56 | 56 | 56 | 56 | 900 | 0 | 24 | 24 | 0 | 622.43 | 622.43 | 0 | 18 | 67.98 | 29.80868 | 142.8686 | 36.39303 | 18.41387 | -3.014766 | 194.6608 | 92.08926 | 7.910738 | 1.170814 | 2.35 | 2.2 | 2.3 | 0.1666667 | 0 | 51 | 64189.71 | 4320.941 | 8.304861 | 6.95217 | 415.6985 | 443.4888 | 99.5322 | -0.175 | 0 | 0.8625556 | 50.436 | 18500 | 9 | 28.33333 | 52.66667 | 150 | 20 | 210 | 228 | 2.9 | 2.7 | 2.6 | 0.2 | 44 | 9.633333 | 0.7 | 55.06667 | 20 | 0 | 22 | 16 | 19 | 24 | 8 | 559.4693 | 460.5463 | 419.2376 | 425.0681 | 4.226276 |  | -208.9787 | 619.6752 | -336 | -0.07569444 | 624.7143 | 12.5 | 30.56542 | 0.5085938 | 31.07402 | 18.77727 | 12.5057 | 25.70847 | 195.8604 | 192 | 200 | 295.9823 | 287 | 306 | 286.892 | -20 | 325 | 299.3799 | 292 | 304 | 2.260803 | 1.7 | 3.1 | 2.201635 | 1.6 | 2.8 | 2.280463 | 0 | 5.2 | 0.1777037 | 0 | 0.3 | 907.2473 | 880.3444 | 915.2067 | 14.31809 | 7.164266 | 29.55048 | 54.83007 | 57.62596 | 32.68597 | 811.015625 | 1.374081 | 0.921635 | 1.173023 | 0.7280284 | 128.5303 | 3.235648 | 474.3586 | 326.9511 | 2.8 | 3 | 3.6 | 3.8 | 4.1 | 4.3 | 299 | 168 | 170
2021-12-29 | 48.74 | 9.06 | 1.43 | 0.98 | 4.52 | 634 | 537.002 | 1 | 50096.7 | 9.491667 | 932.6022 | 900.9224 | 2391.012 | 298.4669 | 41.66667 | 838 | 757.4256 | 603.6607 | 25937.6 | 250 | 20.26273 | 71.07938 | 874.377 | 892.9635 | 938.46 | 886.6849 | 897.8345 | 929.2321 | 903.0984 | 884.729 | 894.1966 |  | 4.877 | 5 | 30.74902 | 567.797 | 391 | 28.43929 | 24.05 | 59.98168 | 46 | 3 | 2.435732 | 1.6 | 3.9 | 6.090445 | 80 | 172 | 9348 | 39 | 101 | 6.5 | 0 | 2 | 2 | 2 | 44 | 34 | 65.42 | 24 | 38 | 41 | 2.1 | 3.5 | 1.5 | 507.9441 | 347.5116 | 308.8019 | 311.8468 | 0 | 10.42 | 10.28 | 7.6 | 1.9 | 8.198354 | 205 | 78 | 102 | 5.6 | 8.8 | 8 | 9 | 8.6 | 8.6 | 7.8 | 7 | 8.9 | 8.8 | 58 | 58 | 116 | 116 | 58 | 58 | 58 | 61 | 58 | 60 | 700 | 0 | 24 | 24 | 0 | 615.92 | 615.92 | 0 | 18 | 68.082 | 30.54641 | 142.4975 | 37.4565 | 19.47231 | -2.981921 | 196.4444 | 91.60557 | 8.394431 | 1.201539 | 2.383333 | 2.066667 | 2.133333 | 0.1666667 | 0 | 42 | 64782.51 | 4338.686 | 8.580635 | 7.01587 | 415.5335 | 465.0701 | 99.52743 | 17.122 | 0 | 0.8470063 | 31.014 | 0 | 9 | 23.66667 | 52.33333 | 160 | 20 | 215 | 230 | 2.8 | 2.4 | 2.6 | 0.2 | 48 | 11 | 3.2 | 55 | 20 | 0 | 21 | 18 | 20 | 25 | 10 | 552.6122 | 461.6204 | 420.8113 | 427.3499 | 0.8757766 |  | -214.82 | 620.1705 | -332 | -0.07569444 | 625.2039 | 12.5 | 28.96643 | 0.4941454 | 29.46058 | 17.50817 | 10.69 | 24.5153 | 195.8193 | 187 | 200 | 296.2968 | 286 | 303 | 289.6081 | -20 | 315 | 299.2161 | 296 | 304 | 2.359634 | 1.7 | 3.2 | 2.056421 | 1.5 | 2.6 | 2.101721 | 0 | 5.8 | 0.1657523 | 0 | 0.3 | 900.5383 | 882.4189 | 909.7835 | 15.82403 | 9.368517 | 27.40795 | 54.83499 | 56.31606 | 32.63408 | 638.046875 | 1.365279 | 0.8942378 | 1.150842 | 0.7324645 | 126.1081 | 88.09847 | 525.6634 | 332.3404 | 3 | 3.2 | 3.6 | 3.8 | 4.1 | 4.1 | 282 | 148 | 123
2021-12-30 | 48.84 | 9.29 | 1.29 | 0.88 | 4.4 | 635 | 530.204 | 1 | 48569.25 | 9.566667 | 931.5112 | 892.4642 | 2314.579 | 299.7056 | 125 | 737 | 735.8905 | 600.4166 | 25711.4 | 250 | 17.65434 | 59.7097 | 867.7588 | 889.1005 | 921.9764 | 878.0954 | 892.0286 | 920.4368 | 893.8485 | 876.4683 | 887.4391 |  | 4.877 | 5 | 29.4126 | 568.677 | 466 | 28.48068 | -6.51 | 51.80882 | 46 | 3 | 2.869136 | 2.2 | 3.1 | 10.05799 | 69 | 170 | 9348 | 40 | 104 | 6.5 | 0 | 2 | 2 | 2 | 44.83333 | 35 | 0 | 26 | 40 | 43 | 2.1 | 3.3 | 2 | 515.0104 | 347.5449 | 310.0532 | 311.3968 | 0 | 10.6 | 9.46 | 7.75 | 2.8 | 8.326741 | 203 | 75 | 102 | 5.8 | 8.8 | 9 | 8 | 9.2 | 8.8 | 7.4 | 7 | 8.8 | 8.6 | 60 | 60 | 120 | 120 | 60 | 60 | 60 | 60 | 60 | 60 | 700 | 0 | 24 | 24 | 0 | 614.9 | 614.9 | 0 | 18 | 77.304 | 29.79042 | 141.3552 | 35.43093 | 17.94981 | -2.478382 | 192.2576 | 91.95276 | 8.047242 | 1.173036 | 2.25 | 2.05 | 2.133333 | 0.1833333 | 0 | 40 | 63403.26 | 4259.992 | 7.336326 | 6.866342 | 414.3201 | 405.7568 | 99.50748 | 10.508 | 0 | 0.8349669 | 20.556 | 0 | 9 | 24.66667 | 54 | 160 | 20 | 207 | 236 | 2.8 | 2.4 | 2.5 | 0.2 | 50 | 10.33333 | 4.6 | 54.9 | 21 | 0 | 24 | 17 | 19 | 19 | 0 | 541.3701 | 458.9709 | 417.5947 | 422.7513 | -1.584732 | 137.0782 | -224.2677 | 620.666 | -327 | -0.07569444 | 625.6943 | 12.5 | 29.3946 | 0.4921875 | 29.88679 | 18.28067 | 11.49409 | 25.76034 | 195.8628 | 193 | 200 | 296.4177 | 291 | 302 | 296.1303 | 285 | 302 | 299.3428 | 296 | 304 | 2.140942 | 1.7 | 2.6 | 1.935654 | 1.5 | 2.5 | 2.086947 | 1.3 | 2.5 | 0.1612523 | 0 | 0.2 | 892.2922 | 879.916 | 902.4727 | 14.36168 | 6.793606 | 20.62282 | 54.78547 | 56.58841 | 31.72623 | 672.109375 | 1.351065 | 0.8808002 | 1.118528 | 0.7335926 | 137.0299 | 91.9735 | 551.7867 | 328.5203 | 3 | 3.2 | 3.6 | 3.8 | 4.1 | 4.1 | 373 | 182 | 266
2021-12-31 | 0 | 0 | 0 | 0 | 0 | 639 | 527.09 | 1 | 49443.86 | 9.45 | 935.7328 | 899.8664 | 2334.941 | 295.773 | 0 | 742 | 733.571 | 583.363 | 25636 | 250 | 20.01009 | 68.72124 | 872.1679 | 896.8635 | 932.0722 | 882.3348 | 902.9016 | 930.3915 | 900.3155 | 881.8841 | 894.6215 |  | 4.877 | 5 | 29.43346 | 572.197 | 424 | 28.46 | -9.23 | 51.49115 | 36 | 2 | 2.660339 | 1.7 | 3.6 | 8.919216 | 60 | 168 | 9348 | 41 | 108 | 4 | 0 | 2 | 2 | 2 | 46.33333 | 35.66667 | 0 | 25 | 41 | 42 | 2.3 | 3.8 | 2.5 | 505.8074 | 344.985 | 306.118 | 307.6123 | 0 | 10.68 | 10.2 | 7.86 | 8.24 | 8.385895 | 198 | 86 | 110 | 5 | 8.8 | 8 | 9 | 8.8 | 8.6 | 7.5 | 7 | 8.8 | 8.8 | 56 | 56 | 112 | 112 | 56 | 56 | 56 | 56 | 56 | 56 | 900 | 0 | 24 | 24 | 0 | 148.23 | 148.23 | 0 | 4 | 77.16 | 33.8586 | 102.3987 |  | 13.57918 | -5.534269 | 110.4436 | 92.71582 | 7.284176 | 0.8242054 | 2.116667 | 1.85 | 1.583333 | 0.1833333 | 0 | 50 | 62595.04 | 4038.163 | 8.445622 | 3.944414 | 401.0826 | 585.8198 | 99.3937 | 5.979 | 0 | 0.824867 | 15.327 | 0 | 9 | 25.33333 | 52.33333 | 186 | 18 | 205 | 220 | 2.6 | 2.1 | 1.9 | 0.2 | 51 | 9.166667 | 5.3 | 54.7 | 20 | 0 | 21 | 18 | 22 | 23 | 0 | 559.6399 | 412.3333 | 381.2856 | 379.4155 | 1.483697 |  | -168.7882 | 621.2589 | -318 | -0.07569444 | 626.2822 | 12.5 | 2.73834 | 2.560578 | 5.298918 | 19.27573 | 14.90503 | 26.38288 | 59.38804 | -20 | 700 | -12.44117 | -20 | 700 | 145.5678 | -20 | 700 | 16.31301 | -255 | 700 | 1.784661 | 0.2 | 70.7 | 1.547208 | 0 | 70.7 | 1.611266 | 0 | 70.7 | 0.3404734 | 0 | 70.7 | 899.7646 | 883.7758 | 913.4867 | 15.8601 | 11.46401 | 20.67054 | 56.30956 | 57.92424 | 32.8805 | 4012.734375 | 0.4863696 | 0.1689097 | 0.7589242 | 0.2547842 | -18.48656 | -331.1689 | 140.3802 | 18.88656 | 3 | 3 | 3.6 | 3.6 | 4.1 | 4.1 | 290 | 152 | 138
2022-01-01 | 48.9 | 9.57 | 1.32 | 0.93 | 4.1 | 626 | 547.3612 | 1 | 49999.59 | 9.625 | 947.2069 | 899.8572 | 2395.405 | 298.2935 | 0 | 713 | 750.3874 | 543.1992 | 25786.8 | 250 | 19.5154 | 68.84708 | 871.956 | 896.8882 | 930.9614 | 885.2704 | 902.7348 | 928.3173 | 902.5794 | 880.1501 | 894.9111 |  | 4.877 | 0 | 29.92152 | 555.757 | 300.115 | 28.41805 | 18.12 | 51.42533 | 36 | 2 | 2.71172 | 1.8 | 1.7 | 6.549123 | 52 | 166 | 9348 | 1 | 3 | 6 | 0 | 2 | 2 | 2 | 45 | 35 | 0 | 21 | 40 | 45 | 2.2 | 1.8 | 1 | 515.3504 | 345.1985 | 307.9993 | 310.2565 | 0 | 10.45 | 10.2 | 7.62 | 2.8 | 8.426884 | 200 | 90 | 117 | 5.8 | 9.2 | 8 | 9 | 8.8 | 8.6 | 7.8 | 7 | 9 | 8.6 | 58 | 58 | 116 | 116 | 58 | 58 | 58 | 58 | 58 | 58 | 800 | 0 | 24 | 24 | 0 | 0 | 0 | 0 | 0 | 54.3612 | 31.02366 | 143.3013 | 37.74019 | 20.16361 | -3.02546 | 198.1796 | 91.35221 | 8.647786 | 1.162269 | 2.883333 | 2.016667 | 1.8 | 0.3333333 | 0 | 45 | 62461.88 | 4195.093 | 7.972661 | 7.077844 | 414.7451 | 463.1842 | 99.48816 | 4.429 | 0 | 0.8743789 | 10.098 | 0 |  | 26 | 52.33333 | 151 | 20 | 210 | 230 | 5.3 | 2.8 | 2.3 | 1.1 | 1 | 9 | 6 | 55.13333 | 20 | 0 | 21 | 16 | 19 | 22 | 7 | 557.4161 | 459.4482 | 422.198 | 423.6297 | 0.3687812 |  | -196.6211 | 626 | #VALUE! | #VALUE! | 630.877 | 12.5 | 27.16511 | 0.49875 | 27.66386 | 19.23798 | 11.1569 | 26.53851 | 194.4536 | 187 | 199 | 296.3768 | 290 | 301 | 296.5533 | 284 | 301 | 299.3185 | 295 | 304 | 3.075862 | 1.7 | 8.400001 | 1.990538 | 1.5 | 2.8 | 1.82855 | 1.2 | 2.4 | 0.1833299 | 0.1 | 0.3 | 899.7111 | 891.1718 | 911.7134 | 15.54407 | 13.30482 | 19.3969 | 55.02205 | 55.92698 | 33.2566 | 622.8125 | 1.461782 | 0.8701765 | 0.9905967 | 0.7488382 | 214.8128 | 82.84816 | 494.6806 | 336.2141 | 2.9 | 3 | 3.5 | 3.8 | 4 | 4.1 | 148 | 335 | 26
2022-01-02 | 49.59 | 9.71 | 1.35 | 0.98 | 4 | 621 | 531.596 | 1 | 49926.28 | 9.525 | 935.3944 | 896.4573 | 2417.437 | 298.0666 | 0 | 723 | 747.3298 | 579.404 | 25636 | 250 | 18.83683 | 61.39199 | 869.5573 | 891.7698 | 926.1605 | 882.9346 | 901.829 | 923.8061 | 898.829 | 876.7721 | 891.7096 |  | 4.877 | 5 | 29.88688 | 556.357 | 427.885 | 28.46 | 18.09 | 42.26872 | 46 | 4 | 2.769873 | 1.5 | 3.5 | 8.869529 | 44 | 165 | 9348 | 3 | 5 | 7 | 0 | 2 | 2 | 2 | 45.33333 | 34.66667 | 0 | 24 | 40 | 43 | 2 | 1.1 | 1 | 513.4051 | 344.9961 | 308.171 | 308.776 | 0 | 10.6 | 10.45 | 8 | 1.8 | 8.371571 | 200 | 85 | 110 | 6.2 | 8.8 | 8.3 | 9.2 | 8.8 | 8.6 | 7.6 | 7 | 9 | 8.8 | 58 | 58 | 116 | 116 | 58 | 58 | 58 | 58 | 58 | 58 | 800 | 0 | 24 | 24 | 0 | 0 | 0 | 0 | 0 | 67.596 | 30.2033 | 141.4406 | 36.62872 | 18.52792 | -3.096818 | 193.5004 | 92.02529 | 7.97471 | 1.09007 | 4.583333 | 2.05 | 1.933333 | 0.1833333 | 0 | 35 | 66239.42 | 4211.982 | 8.021534 | 6.91073 | 414.3449 | 443.9182 | 99.51286 | 7.287409243 | 0 | 0.8560322 | 2.810591 | 0 |  | 24.66667 | 52 | 152 | 80 | 1014 | 220 | 6.1 | 2.7 | 2.6 | 0.2 | 2 | 10.9 | 7.1 | 54.83333 | 5 | 0 | 21 | 17 | 18 | 23 | 0 | 549.4604 | 459.6393 | 418.9375 | 424.5887 | -1.127177 |  | -198.2278 | 623.5 | #VALUE! | #VALUE! | 628.377 | 22.5 | 29.29025 | 0.4999522 | 29.79021 | 14.20985 | 5.89136 | 25.25454 | 192.0944 | 187 | 197 | 296.3759 | 291 | 304 | 296.5237 | 284 | 309 | 299.4359 | 294 | 320 | 4.447439 | 3.4 | 6.8 | 1.94111 | 1.4 | 2.8 | 1.856689 | 1.4 | 2.7 | 0.1918692 | 0 | 0.3 | 896.3569 | 888.3588 | 903.6184 | 15.14344 | 13.12016 | 18.2643 | 54.90256 | 55.97885 | 33.86616 | 565.625 | 1.760939 | 0.8629029 | 0.9858733 | 0.7516184 | 411.7261 | 69.46286 | 502.1722 | 332.139 | 2.8 | 3 | 3.6 | 3.8 | 4.1 | 4.3 | 303 | 156 | 165
2022-01-03 | 48.51 | 9.64 | 1.37 | 1.1 | 4.16 | 602 | 532.88 | 1 | 48086.39 | 9.544545 | 903.1763 | 905.5754 | 2371.186 | 292.4709 | 41.66667 | 806 | 720.4934 | 590.3152 | 25711.4 | 250 | 13.38262 | 50.76707 | 891.8782 | 897.0693 | 922.7763 | 895.0907 | 908.4859 | 926.9637 | 907.7368 | 894.6022 | 896.6589 |  | 4.91 | 0 | 28.80697 | 534.67 | 391.58 | 27.82857 | 18.47 | 22.45988 | 36 | 2 | 2.381611 | 1.7 | 0.9 | 6.220564 | 79 | 163 | 9348 | 4 | 10 | 5.5 | 0 | 2 | 2 | 2 | 48.5 | 37.5 | 43.69 | 19 | 40 | 41 | 2.2 | 0.4 | 0.25 | 494.712 | 335.5491 | 303.4966 | 302.8057 | 0 | 10.67 | 10.37 | 8.21 | 1.45 | 8.322512 | 225 | 90 | 117 | 5.8 | 8.6 | 9.2 | 8.4 | 8.5 | 7.2 | 7.5 | 9.2 | 8.4 | 8.2 | 54 | 54 | 107 | 107 | 54 | 54 | 54 | 54 | 54 | 54 | 800 | 16.41667 | 7.583333 | 24 | 0 | 542.14 | 542.14 | 0 | 16 | 82.74 | 30.84058 | 141.5374 | 32.7009 | 15.28467 | -3.388599 | 186.1343 | 93.60888 | 6.391123 | 0.8435826 | 3.083333 | 1.333333 | 1.3 | 0.1666667 | 0 | 50 | 66861.07 | 4223.35 | 7.57373 | 6.647654 | 416.4968 | 364.017 | 99.57374 | -21.46233 | 0 | 0.8851827 | 24.291 | 18080 | 1 | 27 | 45.33333 | 180 | 80 |  | 222 | 4.2 | 1.5 | 1.6 | 0.2 | 3 | 11.31667 | 4.1 | 55.36667 | 20 | 0 | 22 | 18 | 20 | 0 | 0 | 521.7269 | 455.6166 | 415.862 | 421.5735 | -0.4180944 | 137.8439 | -214.6292 | 616.3333 | #VALUE! | #VALUE! | 621.2213 | 17.5 | 20.7233 | 0.5191374 | 21.24244 | 10.3498 | 5.476333 | 17.0709 | 194.8037 | 188 | 201 | 297.2935 | 290 | 306 | 297.4946 | 288 | 303 | 299.2721 | 291 | 306 | 2.949951 | 1.7 | 4.3 | 1.34219 | 1 | 1.8 | 1.277727 | 0.9 | 1.9 | 0.156044 | 0 | 0.3 | 905.0534 | 890.3291 | 917.7552 | 10.83741 | 4.782362 | 17.23029 | 55.17161 | 56.58841 | 33.20473 | 549.609375 | 1.603822 | 0.7755833 | 0.8319078 | 0.7306874 | 294.2942 | 171.08 | 368.0821 | 338.8251 | 2.8 | 3.3 | 3.5 | 3.6 | 4.2 | 4.3 | 402 | 263 | 341
2022-01-04 | 48.69 | 9.45 | 1.36 | 1.06 | 4.18 | 614 | 515.6712 | 1 | 49687.05 | 9.483333 | 912.5571 | 908.3622 | 2421.44 | 296.3405 | 250 | 737 | 739.6564 | 597.6676 | 25862.2 | 250 | 16.7859 | 61.85441 | 884.0198 | 903.5425 | 937.5377 | 898.7482 | 907.6748 | 930.4825 | 913.2393 | 891.6531 | 903.3562 |  | 4.91 | 5 | 29.56966 | 550.23 | 442 | 26.64954 | 18.46 | 33.6836 | 36 | 2 | 2.432898 | 1.9 | 2.9 | 9.270445 | 72 | 160 | 9348 | 5 | 13 | 6.166667 | 0 | 2 | 2 | 2 | 47.66667 | 38 | 0 | 25 | 41 | 47 | 2.2 | 0.6 | 0.25 | 497.7925 | 338.8128 | 306.8371 | 306.7524 | 0 | 10.55 | 10.43 | 7.81 | 1.56 | 8.255406 | 127 | 80 | 112 | 5 | 8.8 | 8 | 9 | 8.8 | 8.6 | 7.5 | 7 | 8.8 | 8.8 | 58 | 58 | 117 | 117 | 58 | 58 | 58 | 58 | 58 | 58 | 800 | 21.75 | 2.25 | 24 | 267.27 | 211.19 | 478.46 | 0 | 16 | 78.2112 | 30.95017 | 142.3806 | 33.87607 | 16.24762 | -3.579937 | 188.9243 | 93.29484 | 6.70516 | 0.6582134 | 1.866667 | 1.5 | 1.066667 | 0.1833333 | 0 | 35 | 63865 | 4313.7 | 8.25769 | 6.747297 | 415.8203 | 388.3002 | 99.58778 | 11.952 | 0 | 0.8398554 | 12.339 | 0 | 1 | 24 | 50.5 | 155 | 19 |  | 230 | 2.2 | 1.7 | 1.3 | 0.2 | 5 | 8.366667 | 5.7 | 55.06667 | 20 | 0 | 22 | 17 | 18 | 23 | 0 | 541.7065 | 460.3617 | 420.8951 | 426.5063 | -1.771994 |  | -208.2999 | 615.75 | #VALUE! | #VALUE! | 620.6435 | 17.5 | 24.22742 | 0.5128671 | 24.74029 | 17.43097 | 6.941871 | 27.57606 | 196.0198 | 190 | 201 | 297.0595 | 292 | 303 | 297.8848 | 294 | 308 | 299.2863 | 293 | 306 | 2.127338 | 1.6 | 3.1 | 1.48521 | 1.2 | 1.9 | 1.08958 | 0.8 | 1.6 | 0.1587847 | 0 | 0.2 | 908.0997 | 897.3408 | 914.6337 | 13.311 | 8.883233 | 17.14755 | 55.07714 | 56.43278 | 34.46276 | 514.140625 | 1.441645 | 0.7899894 | 0.7534095 | 0.732527 | 139.3634 | 151.2487 | 296.2143 | 339.9481 | 2.8 | 3.3 | 3.5 | 3.6 | 4.1 | 4.3 | 380 | 183 | 329
2022-01-05 | 48.85 | 9.5 | 1.4 | 1.04 | 3.84 | 621 | 538.644 | 1 | 50084.27 | 9.6 | 923.0906 | 906.0703 | 2459.806 | 296.2868 | 0 | 829 | 736.9606 | 605.3382 | 25409.8 | 250 | 17.44595 | 62.05539 | 882.0888 | 901.5671 | 937.0047 | 893.7915 | 905.6352 | 929.7122 | 908.7833 | 889.9795 | 898.2417 |  | 4.91 | 5 | 29.921875 | 556.39 | 346.28 | 26.62667 | 18.28 | 32.46281 | 56 | 3.5 | 2.58004 | 1.8 | 1.91 | 12.22188 | 65 | 160 | 9348 | 6 | 17 | 6.666667 | 0 | 2 | 2 | 2 | 48 | 37.66667 | 33.72 | 25 | 40 | 41 | 2.2 | 0.7 | 0.25 | 500.1562 | 340.3692 | 306.4039 | 306.9698 | 0 | 10.71 | 10.5 | 7.98 | 1.6 | 8.223305 | 80 | 95 | 150 | 5 | 8.6 | 8 | 9 | 8.6 | 8.6 | 7.5 | 7 | 9 | 8.8 | 56 | 56 | 88 | 112 | 57 | 56 | 56 | 56 | 56 | 56 | 800 | 11.33333 | 12.66667 | 24 | 385.16 | 234.32 | 619.48 | 0 | 18 | 73.164 | 30.71694 | 140.6719 | 34.60689 | 16.86106 | -3.066312 | 189.0736 | 92.70403 | 7.295967 | 0.8482539 | 2.583333 | 1.933333 | 1.016667 | 0.15 | 0 | 37 | 63428.42 | 4330.892 | 8.368993 | 6.752627 | 414.6133 | 384.8454 | 99.59765 | 12.19418 | 0 | 0.8673816 | 1.444816377 | 0 | 1 | 30.66667 | 51.33333 | 200 | 20 |  | 220 | 4.1 | 2.9 | 1.2 | 0.2 | 7 | 10 | 8.1 | 55.06667 | 20 | 0 | 18 | 17 | 18 | 21 | 0 | 540.2929 | 458.4948 | 419.6355 | 424.4682 | -0.2551191 | 137.5897 | -213.1828 | 616.8 | #VALUE! | #VALUE! | 621.6968 | 17.5 | 24.1574 | 0.4739255 | 24.63133 | 19.64222 | 11.24769 | 28.445 | 194.6629 | 185 | 204 | 296.3172 | 288 | 305 | 298.0365 | 291 | 303 | 299.1968 | 285 | 308 | 2.924911 | 1.8 | 10.3 | 1.952966 | 1.4 | 3 | 1.06245 | 0.7 | 1.4 | 0.1555463 | 0 | 0.2 | 905.5495 | 894.9931 | 916.4774 | 13.82016 | 5.43769 | 18.4066 | 54.65436 | 55.93994 | 34.8259 | 509.453125 | 1.504033 | 0.8727829 | 0.7540924 | 0.7368856 | 151.771 | -36.99496 | 300.4209 | 335.122 | 3 | 3.1 | 3.6 | 3.8 | 4.1 | 4.1 | 289 | 160 | 115
2022-01-06 | 48.02 | 9.4 | 1.35 | 1.03 | 3.98 | 547 | 467.078 | 0.8819444 | 50185.43 | 9.627273 | 903.9442 | 879.0998 | 2212.235 | 290.6016 | 0 | 738 | 695.4971 | 569.4048 | 24128 | 250 | 16.22182 | 50.21742 | 858.407 | 880.174 | 905.3129 | 868.4654 | 876.2788 | 899.964 | 874.6859 | 856.0064 | 873.8681 |  | 4.91 | 4.8 | 30.0901 | 491.07 | 349 | 26.60099 | 18.55 | 32.22463 | 43 | 3 | 2.439995 | 1.7 | 1.7 | 7.846898 | 57 | 156 | 9348 | 7 | 20 | 6.75 | 1 | 2 | 2 | 2 | 42.16667 | 36.33333 | 0 | 25 | 41 | 43 | 2.2 | 0.6 | 0.25 | 485.5761 | 337.6375 | 302.0949 | 304.1055 | 0 | 10.68 | 10.6 | 7.49 | 2.01 | 8.11033 | 140 | 90 | 130 | 5.5 | 8.6 | 8 | 9 | 7.6 | 8.4 | 7.5 | 7 | 9 | 8.8 | 50 | 50 | 92 | 100 | 50 | 50 | 50 | 50 | 50 | 50 | 800 | 7.5 | 13.66667 | 21.16667 | 177.28 | 110.63 | 287.91 | 0 | 9 | 42.168 | 28.9965 | 138.1225 | 32.51214 | 16.65524 | -4.067384 | 183.2225 | 93.12974 | 6.870258 | 0.8625491 | 3.75 | 1.85 | 1.05 | 0.15 | 0 | 77 | 59684.27 | 3904.268 | 7.802248 | 6.543661 | 415.1589 | 357.609 | 99.59508 | -17.36418 | 0 | 0.8538903 | 19.809 | 0 | 1 | 26.33333 | 51.66667 | 136 | 20 | 210 | 230 | 4.4 | 2.2 | 1.4 | 0.2 | 8 | 11.66667 | 4.7 | 55.7 | 20 | 0 | 20 | 17 | 17 | 0 | 0 | 478.8155 | 459.8599 | 420.902 | 425.5033 | -1.766335 | 134.4375 | -188.7139 | 617.3129 | #VALUE! | #VALUE! | 622.3102 | 17.5 | 23.2291 | 0.4170823 | 23.64618 | 17.96939 | 8.744605 | 29.04158 | 174.4822 | -20 | 202 | 278.7974 | 69 | 312 | 268.4093 | -20 | 313 | 273.3489 | -45 | 313 | 3.101928 | 0.2 | 5 | 1.630431 | 0 | 2.4 | 0.926029 | 0 | 1.5 | 0.1323171 | 0 | 0.3 | 876.9726 | 579.9686 | 915.6102 | 16.26848 | 6.48329 | 48.2791 | 52.39448 | 56.60137 | 32.99722 | 510.9375 | 1.511639 | 0.7657374 | 0.7135672 | 0.6723454 | 232.2735 | -15.27459 | 278.8748 | 304.3198 | 3 | 3.1 | 3.6 | 3.8 | 4.1 | 4.1 | 332 | 162 | 203
2022-01-07 | 0 | 0 | 0 | 0 | 0 | 142 | 105.762 | 0.2777778 | 37807.66 | 9.433333 | 921.884 | 893.5314 | 1857.926 | 267.9197 | 0 | 659 | 450.0835 | 575.7864 | 0 | 250 | 15.59561 | 39.73117 | [10 empty] | 0 | 0 | 26.371875 | 124.96 | 440 | 26.52775 | 18.36 | 32.0795 | 43 | 4 | 2.729569 | 2.6 | 6.2 | 8.942197 | 51 | 210 | 9476 | 8 | 21 | 0 | 16.91667 | 2 | 2 | 2 | 50 | 39 | 0 | 25 | 51 | 51 | 2.5 | 0.2 | 0.25 | 336.1843 | 259.8515 | 199.1266 | 199.9358 | 0 | 11.15 | 11.15 | 8.05 | 1.68 | 7.992722 | [23 empty] | 900 | 5.983333 | 0 | 5.983333 | 199.4 | 437.25 | 636.65 | 0 | 19 | 44.112 | 26.08516 | 120.3223 |  | 14.77366 | -10.99365 | 124.1023 | 96.95411 | 3.045885 | 0.756776 | 6.5 | 8.45 | 4.55 | 1.05 | 0 | 40 | 57848.94 | 3091.17 | 7.057372 | 4.432224 | 421.5251 | 1398.424 | 98.22453 | 13.409 | 0 | 0.7448028 | 5.4 | 0 | 9 | 36 | 52 | 120 | 20 | 200 | 220 | 6.6 | 9 | 4.7 | 1.1 | 11 | 14.16667 | 9 | 54.9 |  | 0 | 25 | 12 | 24 | 27 | 0 | 166.8591 | 423.1196 | 376.9455 | 376.6896 | -2.031091 | 87.84528 | -49.40293 | 612.5276 | -637 | -0.8402778 | 617.2996 | 5 | 6.157421 | 0.1633627 | 6.320784 | 15.53788 | 7.149385 | 24.67092 | 42.41065 | -20 | 206 | 94.47311 | -20 | 306 | 136.587 | -20 | 328 | -1.50824 | -253 | 312 | 1.863994 | 0.2 | 11.4 | 2.101509 | 0 | 13.4 | 1.482889 | 0 | 7 | 0.321816 | 0 | 2.3 | 690.7673 | 422.2354 | 919.8817 | 32.20989 | 3.4835 | 182.7364 | 38.52217 | 55.62867 | 31.03886 | 4013.4375 | 0.5054553 | 0.4854506 | 0.7572668 | 0.2937326 | 59.6088 | -44.98946 | 153.2052 | 49.80775 | 3 | 3 | 2 | 2 | 4 | 4
2022-01-08 | 48.15 | 9.96 | 1.39 | 1.07 | 3.8 | 586 | 513.85 | 0.9881944 | 49033.37 | 9.541667 | 907.5305 | 902.0463 | 2304.674 | 299.5845 | 42.16444 | 741 | 705.7702 | 546.7861 | 31743.4 | 250 | 13.55276 | 56.34653 | 892.4042 | 905.2511 | 906.2445 | 884.7943 | 909.6077 | 924.199 | 898.7539 | 895.116 | 899.3616 |  | 0 | 0 | 28.1883 | 515.68 | 571 | 26.67461 | 18.85 | 31.51014 | 55 | 3.5 | 3.788367 | 2.7 | 3.4 | 8.091609 | 45 | 119 | 9476 | 9 | 24 | 6.166667 | 0 | 2 | 2 | 2 | 47.33333 | 37.33333 | 0 | 24 | 42 | 44 | 2.3 | 1 | 0.25 | 518.2655 | 348.3699 | 308.8507 | 310.7296 | 0 | 11 | 10.7 | 7.73 | 1.49 | 8.026881 | 82 | 98 | 145 | [10 empty] | 44 | 44 | 64 | 88 | 44 | 44 | 44 | 44 | 44 | 46 | 900 | 23.71667 | 0 | #REF! | 87.89 | 110.44 | 198.33 | 0 | 6 | 32.52 | 31.2941 | 148.5831 | 29.14016 | 10.47937 | -3.86861 | 184.334 | 96.41371 | 3.586292 | 1.119312 | 4.35 | 4.366667 | 3.35 | 0.75 | 2 | 60 | 63578.4 | 4331.698 | 7.170112 | 6.583357 | 422.8292 | 618.0006 | 99.23007 | 30.18992 | 0 | 0.8768771 | 11.592 | 18400 | 3 | 37.33333 | 53.33333 | 148 | 20 | 220 | 250 | 6.9 | 7.4 | 4.2 | 1.1 | 12 | 7.166667 | 5.8 | 55.2 |  | #REF! | 20 | 9 | 14 | 0 | 0 | 520.8355 | 457.5416 | 414.0444 | 420.3103 | 2.641183 |  | -181.6053 | 612.2669 | -681 | -0.8805556 | 616.3956 | #REF! | 18.42068 | 0.6028966 | 19.02358 | 18.04156 | 9.859967 | 26.22724 | 183.2137 | -20 | 226 | 293.5437 | 281 | 302 | 294.4853 | 286 | 305 | 298.5905 | 288 | 307 | 4.025718 | 0.2 | 12.5 | 3.773328 | 2.1 | 6 | 3.104184 | 2.3 | 4.3 | 0.6594433 | 0.3 | 1.1 | 902.2573 | 853.0903 | 922.7881 | 11.47852 | 5.164252 | 28.2795 | 54.89439 | 56.31606 | 33.81429 | 1493.90625 | 1.322034 | 1.055904 | 1.234157 | 1.00521 | 217.4786 | -36.6702 | 504.1311 | 307.9042 | 2.8 | 3.1 | 1.8 | 2.1 | 4 | 4.1 | 369 | 182 | 290
2022-01-09 | 0 | 0 | 0 | 0 | 0 | 623 | 558.932 | 1 | 50153.85 | 9.566667 | 940.974 | 908.6959 | 2345.266 | 305.6477 | 125 | 674 | 746.5831 | 558.1092 | 25636 | 250 | 11.97349 | 48.27744 | 900.6391 | 908.4297 | 912.0943 | 891.445 | 912.6514 | 934.2554 | 906.9018 | 903.1504 | 906.1526 |  | 4.91 | 5 | 30.02897 | 558.15 | 648 | 26.58157 | 18.84 | 31.19261 | 52 | 3.5 | 3.937311 | 3.5 | 3.8 | 7.934473 | 34 | 117 | 9476 | 10 | 27 | 6.666667 | 0 | 2 | 2 | 2 | 45.33333 | 35.66667 | 0 | 24 | 42 | 43 | 2.3 | 0.8 | 0.25 | 535.2343 | 351.7935 | 314.5863 | 317.422 | 0 | 10.8 | 10.63 | 8 | 1.4 | 7.934636 |  |  |  | 5 | 8.5 | 8 | 9 | 8 | 8.5 | 7.5 | 7 | 9 | 8 | 56 | 56 | 112 | 112 | 54 | 52 | 52 | 53 | 54 | 54 | 900 | 24 | 0 | 24 | 0 | 0 | 0 | 0 | 0 | 34.932 | 31.28252 | 149.5524 | 35.16182 | 17.92922 | -2.822679 | 199.8207 | 92.43995 | 7.560046 | 1.158244 | 3.2 | 3.033333 | 2.483333 | 0.2833333 | 0 | 52 | 63885.25 | 4302.099 | 8.331102 | 7.136454 | 418.2121 | 489.5237 | 99.48546 | 6.547524107 | 0 | 0.8971621 | 3.744475893 | 0 | 3 | 36.66667 | 49.66667 | 144 | 18 | 218 | 235 | 3.4 | 3.6 | 2.8 | 0.3 | 13 | 9.25 | 6.7 | 55.13333 | 21 | 0 | 19 | 17 | 14 | 21 | 0 | 561.272 | 463.5692 | 421.9246 | 425.8279 | 0.1668927 | 105.4633 | -209.5472 | 613.5888 | -688 | -0.8805556 | 617.8137 | 5 | 25.99126 | 0.5955469 | 26.58681 | 18.30522 | 11.97397 | 26.31803 | 194.2599 | 190 | 199 | 294.0443 | 209 | 301 | 295.4584 | 291 | 300 | 299.0255 | 295 | 303 | 3.209711 | 2.8 | 3.9 | 3.135359 | 1.6 | 5.8 | 2.42223 | 1.7 | 3.7 | 0.2768206 | 0.2 | 0.5 | 908.9991 | 879.9452 | 918.1077 | 9.316367 | 4.901367 | 23.20125 | 55.44462 | 56.84779 | 34.8648 | 2581.796875 | 1.209041 | 1.037612 | 1.160916 | 0.8123192 | 113.2862 | -34.73985 | 594.0786 | 272.9586 | 2.8 | 3 | 4.8 | 4.8 | 4.1 | 4.3 | 298 | 158 | 137
2022-01-10 | 46.62 | 9.57 | 1.42 | 1.13 | 4.1 | 629 | 541.326 | 1 | 50167.04 | 9.55 | 940.8787 | 910.4903 | 2392.874 | 304.9785 | 41.66667 | 719 | 750.4258 | 568.6762 | 16889.6 | 250 | 12.34716 | 51.1705 | 907.4746 | 908.3527 | 916.6149 | 889.3705 | 912.3257 | 937.1131 | 905.3807 | 907.2905 | 905.7065 |  | 4.91 | 0 | 30.05745 | 558.43 | 533.9 | 26.649 | 18.58 | 12.73322 | 36 | 2 | 4.01102 | 3 | 0.6 | 7.915218 | 72 | 115 | 9476 | 11 | 30 | 6.5 | 0 | 2 | 2 | 2 | 45.33333 | 35.33333 | 0 | 24 | 41 | 42 | 2.2 | 0.6 | 0.25 | 534.7239 | 353.9534 | 315.2314 | 317.0171 | 0 | 10.85 | 10.74 | 8.98 | 1.34 | 7.885594 |  |  |  | 5 | 8.5 | 8 | 9.2 | 8.2 | 8.4 | 7.8 | 7.2 | 9.2 | 8.4 | 58 | 58 | 114 | 114 | 60 | 58 | 58 | 58 | 58 | 60 | 900 | 3.5 | 20.5 | 24 | 286.41 | 323.68 | 610.09 | 0 | 19 | 64.236 | 31.64958 | 149.7473 | 35.36352 | 19.0417 | -3.174568 | 200.9779 | 92.10504 | 7.894965 | 1.145811 | 3.166667 | 2.716667 | 1.9 | 0.25 | 0 | 40 | 66118.66 | 4359.957 | 8.479508 | 7.177783 | 421.3432 | 392.4424 | 99.59582 | 2.338476 | 0 | 0.8606137 | 20.556 | 19150 | 4 | 39.66667 | 46 | 170 | 20 | 200 | 230 | 3.5 | 2.9 | 2.3 | 0.3 | 15 | 11.11667 | 4.6 | 55.7 |  | 0 | 16 | 19 | 19 | 18 | 8 | 559.7395 | 462.4317 | 421.9218 | 426.7061 | 2.318991 | 123.7065 | -231.3784 | 615.2787 | -689 | -0.8805556 | 619.5788 | 5 | 22.85763 | 0.6092546 | 23.46688 | 11.67779 | 8.731643 | 15.35896 | 194.2901 | 189 | 201 | 295.1395 | 287 | 303 | 296.5829 | 292 | 301 | 299.2393 | 293 | 311 | 3.175845 | 2.5 | 3.9 | 2.626105 | 2.1 | 3.2 | 1.838515 | 1.5 | 2.3 | 0.2341169 | 0.1 | 0.3 | 910.516 | 900.2388 | 916.4742 | 8.751744 | 5.67964 | 12.65535 | 55.68936 | 56.6403 | 33.99586 | 522.96875 | 1.185669 | 1.028716 | 1.026425 | 0.7782281 | 31.38924 | -14.63098 | 539.0528 | 279.032 | 2.8 | 3.1 | 3.8 | 4.8 | 4.1 | 4.3 | 295 | 175 | 133
2022-01-11 | 47.61 | 10.54 | 1.47 | 1.09 | 5.96 | 623 | 550.146 | 1 | 50144.68 | 9.566667 | 935.4643 | 912.6607 | 2457.765 | 305.1121 | 83.33333 | 703 | 755.6022 | 570.7179 | 24354.2 | 250 | 10.27623 | 42.52368 | 914.5543 | 909.3534 | 908.9511 | 896.752 | 913.2071 | 935.5289 | 909.5164 | 913.4223 | 904.8749 |  | 4.913 | 5 | 30.0013 | 558.153 | 471.1 | 27.25798 | 18.24 | 12.13792 | 43 | 3 | 3.695263 | 2.9 | 5.4 | 9.917315 | 70 | 113 | 9478 | 13 | 33 | 6.916667 | 0 | 2 | 2 | 2 | 46.33333 | 35.66667 | 0 | 23 | 41 | 41 | 2.3 | 0.6 | 0.25 | 526.9992 | 353.4098 | 314.7755 | 318.0318 | 0 | 10.93 | 10.87 | 8.28 | 1.5 | 7.924533 | 175 | 66 | 102 | 5 | 8 | 8.5 | 9 | 8.9 | 9 | 7.5 | 7 | 9 | 8.5 | 58 | 58 | 118 | 122 | 57 | 58 | 58 | 58 | 58 | 58 | 900 | 0 | 24 | 24 | 348.17 | 163.9 | 512.07 | 0 | 15 | 38.076 | 34.24177 | 148.3472 | 36.13159 | 19.71578 | -2.971914 | 201.2227 | 91.67894 | 8.321065 | 1.176731 | 3.166667 | 2.583333 | 1.85 | 0.25 | 0 | 70 | 66066.9 | 4309.036 | 8.695374 | 7.186524 | 417.8289 | 397.4318 | 99.60232 | 5.248 | 0 | 0.8830594 | 32.508 | 17200 | 5 | 38.33333 | 46.83333 | 190 | 20 | 200 | 230 | 3.6 | 2.8 | 2 | 0.3 | 16 | 11 | 5.5 | 55.76667 | 20 | 0 | 14 | 17 | 19 | 21 | 10 | 569.4113 | 462.5786 | 421.0684 | 425.1962 | 1.757124 | 95.2536 | -226.7427 | 616.0417 | -696 | -0.8805556 | 620.4023 | 10 | 10.86748 | 0.6139104 | 11.48139 | 11.67251 | 8.705699 | 16.81152 | 194.5276 | 190 | 199 | 295.4789 | 290 | 303 | 296.4631 | 292 | 306 | 299.1792 | 293 | 303 | 3.032498 | 2.1 | 3.6 | 2.535802 | 2 | 2.9 | 1.809225 | 1.4 | 2.1 | 0.2472407 | 0 | 0.3 | 912.4137 | 905.8848 | 916.3453 | 7.412014 | 5.335734 | 11.54032 | 55.87681 | 57.1461 | 36.00611 | 570.390625 | 1.135426 | 1.031826 | 0.9662233 | 0.7781644 | -3.660706 | -3.601343 | 487.1607 | 293.0276 | 2.8 | 3 | 4.8 | 4.8 | 4.1 | 4.3 | 302 | 172 | 140
2022-01-12 | 46.06 | 11.83 | 1.55 | 0.91 | 4.16 | 622 | 549.0288 | 0.9951389 | 50124.59 | 9.466667 | 940.7591 | 903.5169 | 2432.484 | 304.3356 | 41.8702 | 834 | 755.361 | 622.5588 | 23977.2 | 250 | 14.49347 | 67.46037 | 902.4492 | 901.2083 | 903.0008 | 885.0341 | 904.3351 | 928.1303 | 900.0033 | 903.9738 | 902.5773 |  | 4.91 | 5 | 30.10002 | 557.27 | 562 | 27.82574 | 18.92 | 11.74107 | 46 | 3 | 4.067034 | 2.8 | 3.2 | 14.60906 | 58 | 114 | 9478 | 14 | 36 | 6.5 | 0 | 2 | 2 | 2 | 45.33333 | 36.33333 | 0 | 23 | 40 | 40 | 2.1 | 0.8 | 0.25 | 533.0743 | 352.4371 | 314.1279 | 317.0573 | 0 | 10.94 | 10.6 | 8.78 | 2.3 | 7.925828 | 180 | 72 | 98 | 5 | 8.6 | 8 | 8.8 | 7.4 | 8.6 | 7.5 | 7 | 8.8 | 8.6 | 58 | 58 | 116 | 116 | 58 | 58 | 58 | 58 | 58 | 58 | 800 | 0 | 23.88333 | 23.88333 | 250.16 | 161.94 | 412.1 | 0 | 13 | 48.9288 | 32.42274 | 148.7303 | 35.60571 | 18.94811 | -2.962041 | 200.322 | 92.01981 | 7.980185 | 1.177249 | 2.1 | 2.083333 | 1.366667 | 0.2 | 0 | 45 | 64646.23 | 4330.403 | 8.607766 | 7.154359 | 420.4652 | 395.4639 | 99.59966 | 6.723 | 0 | 0.882683 | 25.785 | 0 | 5 | 38.66667 | 46.66667 | 176 | 17 | 197 | 211 | 2.4 | 2.5 | 1.7 | 0.2 | 17 | 10.66667 | 3.9 | 55.2 | 20 | 0 | 17 | 20 | 19 | 20 | 9 | 564.6478 | 461.61 | 419.6559 | 425.2207 | 3.116037 | 132.1406 | -225.2608 | 616.8472 | -704 | -0.8854167 | 621.2592 | 10 | 19.88231 | 0.6336929 | 20.516 | 15.86405 | 8.90023 | 25.26752 | 196.0744 | 189 | 202 | 296.1551 | 282 | 302 | 297.451 | 286 | 304 | 299.2644 | 289 | 307 | 2.054712 | 1.5 | 2.5 | 2.047125 | 1.5 | 2.5 | 1.33578 | 0.9 | 1.8 | 0.2000069 | 0 | 0.3 | 903.9845 | 834.8156 | 917.234375 | 8.283047 | 5.553114 | 34.34408 | 55.52609 | 56.84779 | 35.57812 | 662.5 | 1.079545 | 0.9896311 | 0.8743509 | 0.7589867 | -22.67491 | 38.53256 | 414.6331 | 303.659 | 2.8 | 3 | 4.4 | 4.6 | 4.1 | 4.1 | 215 | 128 | 68
2022-01-13 | 47.67 | 11.84 | 1.49 | 0.93 | 3.82 | 626 | 542.692 | 1 | 50173.52 | 9.55 | 946.9482 | 901.2214 | 2393.791 | 305.3621 | 41.66667 | 790 | 757.0084 | 626.768 | 24128 | 250 | 13.74779 | 54.17805 | 891.1735 | 908.046 | 907.7511 | 883.2699 | 893.5686 | 931.0389 | 898.9206 | 896.0023 | 895.933 |  | 4.91 | 5 | 30.15039 | 560.79 | 514 | 28.11874 | 18.59 | 38.5017 | 36 | 2 | 3.904565 | 3.3 | 3.9 | 7.867394 | 50 |  | 9478 | 15 | 39 | 6.666667 | 0 | 2 | 2 | 2 | 44.66667 | 35.33333 | 54.58 | 24 | 40 | 41 | 2.1 | 0.8 | 0.25 | 535.2445 | 354.1971 | 315.7056 | 319.1046 | 0 | 10.6 | 10.334 | 5.93 | 1.7 | 7.940707 | 15 | 45 | 30 | 5 | 8.6 | 8 | 9 | 8.4 | 8 | 5 | 7 | 9 | 8.8 | 56 | 56 | 110 | 114 | 54 | 54 | 54 | 44 | 56 | 56 | 900 | 0 | 24 | 24 | 233.93 | 147.75 | 381.68 | 0 | 11 | 54.012 | 33.07269 | 150.1619 | 36.12354 | 19.59841 | -3.133712 | 202.7502 | 91.87932 | 8.120684 | 1.266727 | 2.683333 | 1.9 | 1.266667 | 0.2166667 | 0 | 44 | 64940.73 | 4292.642 | 7.737272 | 7.241078 | 421.1349 | 404.1086 | 99.53805 | 2.527 | 0 | 0.8669201 | 39.978 | 16720 | 6 | 39.66667 | 48 | 184 | 18 | 203 | 210 | 3.4 | 2.3 | 1.5 | 0.3 | 18 | 10.5 | 2 | 55.9 | 20 | 0 | 16 | 21 | 20 | 22 | 12 | 565.5669 | 462.8387 | 419.6242 | 426.2366 | 3.92826 | 140.9338 | -236.4174 | 617.6028 | -708 | -0.8854167 | 622.0558 | 10 | 16.65724 | 0.6410544 | 17.29829 | 14.68558 | 5.852454 | 23.93168 | 195.2092 | 180 | 200 | 296.4192 | 286 | 306 | 297.3765 | 286 | 305 | 299.2181 | 293 | 308 | 2.596253 | 1.9 | 3.7 | 1.830249 | 1.5 | 2.5 | 1.204568 | 0.9 | 1.6 | 0.200206 | 0 | 0.3 | 901.0291 | 884.2375 | 914.4409 | 10.65617 | 6.273275 | 15.04561 | 55.38208 | 57.17202 | 34.70918 | 551.796875 | 1.294403 | 0.8830465 | 0.8237317 | 0.7454818 | 121.6222 | 99.90686 | 365.2817 | 313.5087 | 2.8 | 3 | 4.5 | 4.6 | 4.1 | 4.2 | 324 | 324 | 525
2022-01-14 | 48.75 | 11.53 | 1.31 | 1.01 | 4.22 | 622 | 582.672 | 1 | 50172.25 | 9.6 | 939.7159 | 912.5895 | 2440.37 | 303.7161 | 250 | 776 | 758.4571 | 606.1419 | 23751 | 250 | 14.09798 | 62.31285 | 911.5647 | 919.989 | 910.0148 | 904.5462 | 884.542 | 938.205 | 917.6522 | 914.2022 | 905.9166 |  | 4.91 | 5.2 | 29.98551 | 557.47 | 520 | 28.14109 | 18.46 | 10.78873 | 43 | 3 | 4.286431 | 2.7 | 2 | 8.274521 | 85 | 111 | 9478 | 17 | 43 | 7.583333 | 0 | 2 | 2 | 2 | 46.16667 | 35.66667 | 0 | 24 | 40 | 42 | 2.1 | 1.5 | 0.5 | 529.5097 | 351.9637 | 313.4464 | 318.154 | 0 | 10.7 | 10.6 | 7.79 | 2.42 | 7.909089 | 18 | 40 | 33 | 5 | 8.4 | 8 | 9 | 4.2 | 8.4 | 7.8 | 8 | 8.6 | 8.6 | 58 | 58 | 118 | 118 | 58 | 58 | 58 | 58 | 58 | 58 | 800 | 0 | 24 | 24 | 0 | 475.16 | 475.16 | 0 | 14 | 52.512 | 31.02207 | 149.6927 | 37.15215 | 20.58381 | -2.720393 | 204.7083 | 91.27372 | 8.726278 | 1.312392 | 2.016667 | 1.466667 | 0.9 | 0.2 | 0 | 69 | 63981.52 | 4305.375 | 8.113526 | 7.311011 | 420.1082 | 433.6153 | 99.5303 | 5.329 | 0 | 0.9367717 | 34.749 | 0 | 6 | 39 | 48.33333 | 186 | 18 | 205 | 213 | 2.6 | 1.7 | 1.1 | 0.2 | 19 | 11 | 2.7 | 55.7 | 20 | 0 | 18 | 19 | 20 | 22 | 11 | 571.8563 | 462.7559 | 420.3711 | 425.9101 | 3.003227 |  | -224.4469 | 617.938 | -716 | -0.8854167 | 622.426 | 10 | 28.52686 | 0.5750317 | 29.10189 | 18.64613 | 6.786246 | 27.58902 | 196.2591 | 190 | 202 | 297.3043 | 292 | 303 | 298.189 | 294 | 304 | 299.2638 | 295 | 307 | 1.948204 | 1.5 | 3 | 1.448984 | 1.1 | 1.9 | 0.9132373 | 0.7 | 1.5 | 0.1734896 | 0 | 0.3 | 912.0135 | 905.2343 | 916.3134 | 10.79798 | 8.134088 | 14.35386 | 55.5568 | 56.86077 | 34.25525 | 567.1875 | 1.278282 | 0.8155642 | 0.7655708 | 0.7396549 | 151.2367 | 159.5734 | 315.1398 | 325.8664 | 2.8 | 3 | 4.6 | 4.8 | 4.1 | 4.1 | 295 | 165 | 200
2022-01-15 | 48.13 | 11.36 | 1.56 | 0.82 | 3.84 | 630 | 511.1708 | 1 | 50136.91 | 9.633333 | 944.0483 | 905.742 | 2454.709 | 304.8791 | 83.33333 | 762 | 759.3302 | 600.9232 | 24505 | 250 | 17.20083 | 72.02201 | 902.8058 | 911.5672 | 916.916 | 892.51 | 867.3615 | 937.4885 | 909.7271 | 907.5599 | 904.6473 |  | 4.418 | 5 | 30.09294 | 563.818 | 572 | 28.09667 | 13.24 |  | 52 | 3.5 | 4.217841 |  |  | 8.635066 | 81 | 110 | 9478 | 18 | 46 | 6.333333 | 0 | 2 | 2 | 2 | 43.5 | 34.33333 | 0 | 25 | 40 | 43 | 2.2 | 0.5 | 0.25 | 534.11 | 355.4323 | 315.1266 | 319.2503 | 0 | 10.61 | 10.56 | 8.84 | 6.39 | 7.897585 | 26 | 66 | 36 | 5 | 8.4 | 8 | 8.8 | 4 | 8.4 | 7 | 7 | 8.8 | 8.6 | 58 | 58 | 116 | 116 | 60 | 58 | 58 | 58 | 58 | 59 | 900 | 0 | 24 | 24 | 0 | 238.19 | 238.19 | 0 | 7 | 77.9808 | 30.39292 | 149.8334 | 36.97983 | 20.43756 | -2.896343 | 204.3545 | 91.41628 | 8.583721 | 1.534402 | 2 | 1.533333 | 0.8166667 | 0.1666667 | 0 | 50 | 66617.29 | 4315.45 | 8.339036 | 7.298374 | 420.6624 | 426.7795 | 99.55194 | 12.699 | 0 | 0.8113822 | 22.05 | 0 | 6 | 38.33333 | 51 | 160 | 20 | 220 | 250 | 2.9 | 2 | 1 | 0.2 | 21 | 11 | 4.4 | 54.8 | 20 | 0 | 21 | 20 | 20 | 19 | 11 | 571.9521 | 463.3676 | 420.5124 | 426.5462 | 1.524396 |  | -203.0663 | 618.7926 | -716 | -0.8854167 | 623.2756 | 12.5 | 31.14341 | 0.563526 | 31.70694 | 16.51187 | 4.892717 | 27.96514 | 195.7152 | 188 | 203 | 297.0421 | 290 | 305 | 298.1985 | 292 | 303 | 299.2761 | 292 | 312 | 2.255647 | 1.4 | 7.2 | 1.585056 | 1.3 | 2.1 | 0.8516366 | 0.6 | 1 | 0.1778854 | 0 | 0.2 | 905.6126 | 894.0179 | 916.3939 | 13.93948 | 9.939833 | 19.38028 | 55.14699 | 56.26418 | 31.9986 | 604.21875 | 1.343178 | 0.8209954 | 0.7513532 | 0.7452199 | 195.8075 | 156.4175 | 296.4179 | 332.7308 | 2.8 | 3 | 4.6 | 4.8 | 4.1 | 4.2 | 290 | 137 | 103
2022-01-16 | 48.95 | 11.64 | 1.56 | 0.87 | 3.78 | 630 | 559.0516 | 1 | 50146.03 | 9.6 | 946.0315 | 903.2855 | 2461.108 | 305.658 | 41.66667 | 765 | 755.5781 | 621.7864 | 24128 | 250 | 17.30699 | 76.22978 | 905.3154 | 912.7609 | 914.7227 | 886.3682 | 857.4386 | 939.8818 | 904.0319 | 905.7645 | 900.6297 |  | 4.418 | 5 | 30.1071 | 563.818 | 700 | 28.09667 | 13.79 |  | 39 | 2.5 | 4.349316 |  |  | 9.326033 | 74 | 155 | 9478 | 19 | 49 | 7 | 0 | 2 | 2 | 2 | 45.66667 | 36.33333 | 0 | 23 | 40 | 42 | 2.1 | 0.3 | 0.25 | 546.6158 | 355.9055 | 316.7176 | 319.408 | 0 | 10.65 | 10.5 | 7.6 | 1 | 7.9091 | 17 | 55 | 18 | 5.2 | 8.8 | 8 | 9.6 | 4 | 8.6 | 7.8 | 7 | 9.4 | 8.6 | 58 | 58 | 84 | 116 | 72 | 58 | 58 | 58 | 58 | 57 | 900 | 0 | 24 | 24 | 0 | 0 | 0 | 0 | 0 | 54.0516 | 30.98842 | 149.7678 | 36.71026 | 19.86109 | -3.023076 | 203.3161 | 91.71831 | 8.281691 | 1.669366 | 4.55 | 1.766667 | 0.9 | 0.1666667 | 0 | 60 | 65348.56 | 4326.677 | 8.187249 | 7.261289 | 420.928 | 405.3292 | 99.56546 | 2.241 | 0 | 0.8873835 | 19.809 | 0 | 6 | 37.5 | 51 | 150 | 18 | 206 | 210 | 5.8 | 2.1 | 1 | 0.2 | 21 | 11 | 4.7 | 55.53333 |  | 0 | 16 | 20 | 19 | 19 | 11 | 567.2226 | 462.62 | 421.0663 | 425.5448 | 2.613167 |  | -211.089 | 619.5341 | -716 | -0.8854167 | 624.0128 | 7.5 | 27.33171 | 0.5462471 | 27.87796 | 13.44628 | 6.306368 | 20.98764 | 191.4112 | -20 | 197 | 296.8081 | 289 | 311 | 298.0625 | 294 | 302 | 299.3386 | 294 | 305 | 4.880932 | 0.2 | 9.2 | 1.759425 | 1.4 | 2.2 | 0.9179213 | 0.7 | 1.2 | 0.174331 | 0 | 0.2 | 902.8737 | 890.1661 | 913.6467 | 15.38528 | 11.53548 | 22.06849 | 55.2828 | 57.0164 | 34.13853 | 538.515625 | 1.743611 | 0.8269513 | 0.7570943 | 0.7507392 | 459.4617 | 150.614 | 300.4818 | 329.6953 | 2.8 | 3 | 4.6 | 4.8 | 4.1 | 4.3 | 341 | 174 | 158
2022-01-17 | 48.29 | 11.79 | 1.54 | 1.09 | 3.88 | 629 | 562.3216 | 1 | 50199.58 | 9.55 | 938.7367 | 903.4481 | 2467.68 | 305.6459 | 208.3333 | 761 | 752.9864 | 603.6017 | 24052.6 | 250 | 12.18587 | 55.55736 | 911.7418 | 912.9343 | 913.3049 | 893.5533 | 840.2448 | 936.2146 | 908.8813 | 910.7102 | 906.2239 |  | 4.418 | 5 | 30.0516 | 562.938 | 537 | 28.11863 | 13.94 | 14.95464 | 46 | 3.5 | 4.207738 |  |  | 16.218 | 64 | 207 | 9478 | 20 | 53 | 7.166667 | 0 | 2 | 2 | 2 | 45.83333 | 36.5 | 0 | 24 | 39 | 44 | 2.1 | 0.4 | 0.25 | 534.1547 | 355.346 | 316.1723 | 320.0549 | 0 | 10.54 | 10.44 | 7.72 | 1.16 | 7.897742 | 178 | 52 | 99 | 5 | 8.4 |  | 9.2 | 4 | 8.5 | 7.8 | 7 | 8.8 | 8.6 | 58 | 58 | 77 | 116 | 16 | 58 | 58 | 61 | 58 | 58 | 900 | 0 | 24 | 24 | 140.32 | 442.19 | 582.51 | 0 | 17 | 68.8116 | 31.6595 | 149.2753 | 36.4361 | 19.69248 | -2.934383 | 202.4695 | 91.72315 | 8.276848 | 1.729061 | 2.916667 | 1.565 | 0.8333333 | 0.1833333 | 0 | 37 | 64603.02 | 4336.68 | 8.374681 | 7.231053 | 420.5579 | 404.3669 | 99.57755 | 8.229 | 0 | 0.893993 | 29.52 | 18040 | 17 | 37.33333 | 48.33333 | 190 | 20 | 210 | 218 | 4.8 | 1.9 | 1 | 0.2 | 23 | 10.66667 | 3.4 | 55.5 |  | 0 | 18 | 20 | 18 | 19 | 10 | 566.5191 | 462.3705 | 420.3398 | 425.6249 | 1.817202 | 93.87277 | -214.0111 | 620.1215 | -717 | -0.8854167 | 624.5964 | 7.5 | 23.99796 | 0.5346332 | 24.53259 | 15.22395 | 8.666793 | 24.87844 | 195.0304 | 186 | 273 | 296.8255 | 288 | 308 | 298.1958 | 294 | 306 | 299.2686 | 293 | 305 | 2.822697 | 1.5 | 5.4 | 1.577429 | 1.2 | 2.1 | 0.8614514 | 0.6 | 1.2 | 0.17525 | 0 | 0.2 | 903.2658 | 884.5823 | 912.4425 | 17.3386 | 13.28547 | 23.28749 | 55.73888 | 57.88534 | 35.03341 | 537.65625 | 1.283423 | 0.7949381 | 0.7279372 | 0.742388 | 133.4955 | 170.7243 | 277.0296 | 335.0668 | 2.8 | 2.9 | 4.5 | 4.8 | 4.1 | 4.3 | 294 | 157 | 120
2022-01-18 | 47.83 | 11.62 | 1.56 | 0.93 | 3.26 | 625 | 561.016 | 1 | 50116.23 | 9.58 | 940.3818 | 908.4448 | 2451.488 | 303.014 | 500 | 769 | 756.3813 | 623.6206 | 24203.4 | 250 | 10.89329 | 45.63893 | 915.9981 | 915.2349 | 913.895 | 902.2737 | 849.2371 | 940.1425 | 917.3331 | 913.4437 | 910.1046 |  | 5.891 | 5 | 29.9318 | 560.891 | 596 | 28.14088 | 13.65 |  | 36 | 2 | 4.232665 |  |  | 15.91428 | 56 | 205 | 9478 | 21 | 56 | 6.666667 | 0 | 2 | 2 | 2 | 45 | 36 | 0 | 23 | 40 | 49 | 2.2 | 0.5 | 0.25 | 529.8916 | 352.037 | 312.9838 | 317.4124 | 0 | 10.61 | 10.29 | 7.27 | 1.82 | 7.913125 | 185 | 88 | 99 | 8 | 8.2 | 8 | 5.6 |  | 8.8 | 7.6 | 8.4 | 7.6 | 7.8 | 56 | 56 | 112 | 112 | 67 | 56 | 56 | 56 | 56 | 56 | 900 | 0 | 24 | 24 | 0 | 410.1 | 410.1 | 0 | 13 | 77.916 | 30.36219 | 149.4663 | 36.67133 | 20.03772 | -3.062149 | 203.1132 | 91.64231 | 8.357686 | 1.796045 | 1.75 | 1.383333 | 0.7166667 | 0.15 | 0 | 40 | 64090.9 | 4332.002 | 8.214751 | 7.254044 | 420.6949 | 410.0961 | 99.56203 | 0.822 | 0 | 0.8976256 | 28.773 | 0 | 17 | 37.33333 | 51.66667 | 200 | 20 | 210 | 208 | 2.2 | 1.8 | 0.9 | 0.2 | 23 | 9.666667 | 3.5 | 55.83333 | 20 | 0 | 20 | 20 | 19 | 20 | 9 | 566.7003 | 462.0604 | 420.4571 | 424.9097 | 3.601323 | 120.8761 | -218.9846 | 620.4066 | -722 | -0.8854167 | 624.9642 | 10 | 29.63356 | 0.5147596 | 30.14832 | 17.708 | 9.367127 | 25.77332 | 196.6347 | 192 | 203 | 297.5999 | 286 | 309 | 298.4612 | 290 | 304 | 299.3124 | 289 | 309 | 1.770814 | 1.4 | 2.7 | 1.34061 | 1.1 | 2 | 0.7321516 | 0.5 | 1 | 0.147397 | 0 | 0.3 | 908.2591 | 892.299 | 916.1089 | 16.31027 | 12.7061 | 22.0076 | 55.73264 | 58.76726 | 34.55354 | 548.28125 | 1.12282 | 0.7773931 | 0.7025926 | 0.7310176 | -26.9201 | 189.7279 | 256.2806 | 340.8284 | 2.8 | 3 | 4.6 | 4.8 | 4.1 | 4.3 | 306 | 171 | 145
2022-01-19 | 45.03 | 12.34 | 1.54 | 0.91 | 5.92 | 626 | 518.428 | 1 | 50162.49 | 9.581667 | 926.5112 | 909.7918 | 2473.65625 | 302.0493 | 958.3333 | 793 | 751.1212 | 617.1878 | 24128 | 250 | 10.71131 | 44.67558 | 927.4078 | 912.7717 | 899.5976 | 910.4432 | 851.2705 | 933.978 | 923.402 | 919.4639 | 916.1877 |  | 5.891 | 5 | 29.97021 | 561.771 | 710 | 28.11874 | 13.47 | 13.88565 | 46 | 3 | 3.909527 |  |  | 7.80808 | 49 | 204 | 9478 | 22 | 59 | 6.75 | 0 | 2 | 2 | 2 | 48.5 | 36.66667 | 0 | 23 | 40 | 50 | 2.1 | 0.7 | 0.25 | 519.7715 | 349.1861 | 311.7419 | 316.2375 | 0 | 10.6 | 10.2 | 7.92 | 1.41 | 7.932322 | 169 | 96 | 102 | 4.8 | 8.4 | 8.2 | 8.8 | 4 | 8.4 | 7 | 8.8 | 7 | 8.6 | 58 | 58 | 116 | 116 | 58 | 58 | 58 | 58 | 58 | 58 | 900 | 0 | 24 | 24 | 0 | 637.74 | 637.74 | 0 | 19 | 89.688 | 30.68479 | 148.1972 | 36.34049 | 19.83404 | -2.975054 | 201.3967 | 91.62897 | 8.371031 | 1.834793 | 1.8 | 1.466667 | 0.7333333 | 0.1666667 | 0 | 54 | 64402.96 | 4321.966 | 8.205134 | 7.19274 | 419.5454 | 403.4461 | 99.56856 | 7.471 | 0 | 0.8281597 | 37.737 | 16410 | 17 | 38.66667 | 53 | 167 | 18 | 212 | 211 | 2.3 | 1.8 | 0.9 | 0.2 | 25 | 10.5 | 4.2 | 56.53333 |  | 0 | 21 | 21 | 20 | 21 | 9 | 570.5858 | 462.0951 | 420.5235 | 425.7777 | 2.710241 |  | -216.9066 | 620.7154 | -726 | -0.8854167 | 625.3466 | 15 | 28.42676 | 0.4689547 | 28.89571 | 18.05809 | 9.57464 | 27.10916 | 196.6959 | 192 | 203 | 297.282 | 290 | 310 | 298.5004 | 293 | 309 | 299.2994 | 294 | 309 | 1.757251 | 1.4 | 2.2 | 1.436757 | 1.2 | 1.8 | 0.7159826 | 0.6 | 0.9 | 0.1595498 | 0 | 0.2 | 910.1571 | 897.2651 | 915.4302 | 16.61627 | 13.63165 | 23.32724 | 56.07968 | 57.31469 | 32.82863 | 530.9375 | 1.128194 | 0.7924578 | 0.7008065 | 0.7377921 | 0.1746297 | 168.5254 | 245.5773 | 347.6918 | 2.8 | 2.9 | 4.8 | 4.8 | 4.1 | 4.1 | 397 | 202 | 250
2022-01-20 | 45.46 | 12.31 | 1.54 | 1 | 4.28 | 586 | 527.98 | 0.9583333 | 47262.72 | 9.466667 | 904.3134 | 905.2464 | 2343.496 | 294.2118 | 913.0435 | 783 | 721.3972 | 594.3192 | 23977.2 | 250 | 13.42727 | 48.48822 | 926.9633 | 904.714 | 887.9141 | 908.2614 | 850.791 | 926.1986 | 920.007 | 917.1219 | 908.3933 |  | 5.891 | 5 | 29.30339 | 526.571 | 589 | 28.14382 | 13.53 | 9.101667 | 46 | 3 | 4.566719 |  |  | 8.792513 | 41 | 202 | 9478 | 23 | 62 | 7.166667 | 0 | 2 | 2 | 2 | 48.16667 | 37.66667 | 0 | 21 | 40 | 46 | 2.2 | 0.8 | 0.25 | 487.1494 | 337.4093 | 304.8517 | 307.812 | 0 | 10.64 | 10.32 | 7.15 | 1.4 | 7.891492 |  |  |  | 8 | 8 | 8 | 8.8 | 8.4 | 8.8 | 7.7 | 7 | 8.5 | 8 | 54 | 54 | 108 | 108 | 52 | 52 | 52 | 60 | 54 | 63 | 500 | 0 | 23 | 23 | 0 | 322.56 | 322.56 | 0 | 10 | 87.42 | 30.10942 | 145.8927 | 34.07157 | 18.59508 | -2.531557 | 196.0278 | 91.80548 | 8.194516 | 1.221983 | 1.55 | 1.96 | 0.8166667 | 0.1333333 | 0 | 40 | 62295.18 | 4101.891 | 7.931208 | 7.000991 | 418.8299 | 404.7567 | 99.55011 | 8.923 | 0 | 0.9009898 | 31.014 | 0 | 17 | 38.33333 | 53 | 130 | 18 | 210 | 222 | 1.9 | 2.8 | 1 | 0.2 | 26 | 11 | 3.2 | 56.46667 |  | 0 | 20 | 20 | 20 | 0 | 0 | 524.5803 | 456.7797 | 415.3705 | 422.0498 | 3.628685 | 142.8664 | -191.1289 | 620.2512 | -770 | -0.9270833 | 624.9586 | 15 | 26.984 | 0.4791232 | 27.46312 | 14.76859 | 9.859967 | 24.5153 | 197.0173 | 157 | 215 | 286.4218 | -20 | 330 | 298.2948 | 247 | 310 | 299.2889 | 295 | 308 | 1.561833 | 0.8 | 3.5 | 1.91286 | 0 | 9.400001 | 0.8209965 | 0.3 | 5.5 | 0.1444815 | 0 | 0.6 | 905.3679 | 833.5067 | 934.5632 | 18.69323 | 10.36066 | 50.23916 | 55.85053 | 57.78158 | 33.99586 | 1308.59375 | 1.112528 | 0.8926844 | 0.7386388 | 0.7328828 | 20.16812 | 30.53066 | 286.8598 | 329.6335 | 2.8 | 3 | 4.8 | 4.8 | 4.1 | 4.2 | 376 | 182 | 281
2022-01-21 | 46 | 12.39 | 1.55 | 0.97 | 4.2 | 627 | 515.37 | 1 | 50134.08 | 9.5 | 920.8168 | 911.1757 | 2482.311 | 298.2505 | 833.3333 | 835 | 748.4966 | 622.8931 | 24203.4 | 250 | 16.39828 | 58.7523 | 933.0554 | 913.3129 | 892.8015 | 907.1801 | 870.6081 | 932.3368 | 920.4366 | 919.6739 | 914.6555 |  | 5.891 | 5 | 29.9751 | 562.651 | 514.42 | 28.82386 | 13.17 | 14.18337 | 36 | 3 | 3.972512 |  |  | 7.5584 | 74 | 198 | 9478 | 25 | 65 | 7.5 | 0 | 2 | 2 | 2 | 46.83333 | 37.33333 | 0 | 25 | 41 | 44 | 2.1 | 0.6 | 0.25 | 504.8612 | 342.1769 | 309.0638 | 312.2922 | 0 | 10.62 | 10.52 | 7.7 | 1.35 | 7.73398 | 180 | 78 | 88 | 8.2 | 8.2 | 8 | 9 | 8.6 | 8.8 | 8 | 7 | 8.6 | 7 | 58 | 58 | 116 | 116 | 56 | 56 | 58 | 58 | 58 | 80 | 400 | 0 | 24 | 24 | 0 | 586.33 | 586.33 | 0 | 17 | 83.04 | 30.2421 | 149.8248 | 34.91933 | 18.25799 | -3.733726 | 199.2684 | 92.71121 | 7.288793 | 0.8946648 | 1.5 | 1.7 | 0.65 | 0.1333333 | 0 | 39 | 68200.51 | 4254.631 | 7.6809 | 7.116729 | 421.5294 | 317.5078 | 99.63408 | -15.746 | 0 | 0.8219617 | 44.46 | 0 | 17 | 36 | 52 | 179 | 18 | 205 | 215 | 1.8 | 1.9 | 0.8 | 0.2 | 27 | 10.5 | 3.1 | 56.33333 |  | 0 | 21 | 20 | 22 | 22 | 5 | 548.2091 | 461.1664 | 420.6723 | 425.6368 | 4.840457 |  | -202.3571 | 620.5874 | -773 | -0.9270833 | 625.3538 | 15 | 26.96936 | 0.5129032 | 27.48227 | 10.39667 | 5.476333 | 15.32006 | 197.0389 | 194 | 202 | 296.8323 | 278 | 307 | 298.4991 | 294 | 304 | 299.2139 | 295 | 302 | 1.52103 | 1.2 | 2 | 1.677188 | 1.4 | 1.9 | 0.7028924 | 0.6 | 0.9 | 0.1506007 | 0 | 0.2 | 911.4865 | 904.6709 | 916.944 | 14.77573 | 9.868835 | 21.17916 | 56.21874 | 57.76862 | 32.66003 | 459.765625 | 1.09907 | 0.903455 | 0.6993521 | 0.7280854 | 51.44479 | 52.06073 | 260.4357 | 342.5833 | 2.8 | 3 | 4.8 | 4.8 | 4.1 | 4.2 | 299 | 183 | 165
2022-01-22 | 46.6 | 12.57 | 1.51 | 0.98 | 4.1 | 626 | 544.51 | 1 | 50322.11 | 9.65 | 918.0903 | 911.6165 | 2481.861 | 298.8946 | 995.8333 | 805 | 743.2562 | 603.0495 | 24505 | 250 | 17.30254 | 60.01984 | 932.7636 | 902.3395 | 903.0854 | 906.4266 | 876.6566 | 931.3856 | 920.6884 | 919.5863 | 921.116 |  | 5.891 | 5 | 29.97152 | 561.771 | 567 | 31.52935 | 13.01 | 13.29193 | 36 | 2 | 4.22995 |  |  | 16.218 | 67 | 197 | 9478 | 27 | 68 | 6.666667 | 0 | 2 | 2 | 2 | 47.93333 | 37 | 0 | 25 | 41 | 44 | 2.2 | 0.9 | 0.25 | 507.9435 | 342.7493 | 308.5901 | 313.6226 | 0 | 10.65 | 10.61 | 8.2 | 1.78 | 7.882711 | 175 | 69 | 92 | 5.2 | 8.4 | 8 | 8.8 | 4 | 8.2 | 7 | 8.8 | 7 | 8.4 | 56 | 56 | 110 | 112 | 50 | 56 | 56 | 62 | 56 | 81 | 400 | 0 | 24 | 24 | 0 | 397.31 | 397.31 | 0 | 12 | 85.2 | 31.9758 | 148.7691 | 36.21218 | 19.69295 | -3.046604 | 201.6276 | 91.74401 | 8.255987 | 1.078071 | 1.633333 | 1.833333 | 0.7666667 | 0.15 | 0 | 42 | 66827.64 | 4273.213 | 8.570641 | 7.200986 | 419.3182 | 347.4928 | 99.64649 | 4.482 | 0 | 0.8698243 | 39.978 | 0 | 17 | 37 | 53.33333 | 173 | 20 | 210 | 210 | 2.1 | 2.2 | 1 | 0.2 | 28 | 10.5 | 2 | 57.1 | 20 | 0 | 16 | 21 | 20 | 20 | 5 | 558.0849 | 461.2341 | 420.3271 | 425.0924 | 5.316561 |  | -199.7827 | 620.8443 | -777 | -0.9270833 | 625.664 | 15 | 21.56659 | 0.5336094 | 22.1002 | 9.847228 | 5.70979 | 17.81016 | 196.7211 | 185 | 205 | 296.6293 | 282 | 309 | 298.4451 | 289 | 305 | 299.1886 | 296 | 303 | 1.680213 | 1.2 | 2.4 | 1.837784 | 1.1 | 2.8 | 0.783816 | 0.6 | 1.1 | 0.1554236 | 0 | 0.2 | 912.5902 | 899.2255 | 918.7087 | 14.57049 | 10.32362 | 20.56513 | 56.42981 | 57.67783 | 35.56516 | 490.234375 | 1.085196 | 0.9908411 | 0.7082065 | 0.7322911 | 46.40234 | 170.2187 | 255.1099 | 342.6903 | 2.8 | 2.9 | 4.6 | 4.8 | 4.1 | 4.2 | 333 | 180 | 193
2022-01-23 | 46.65 | 12.35 | 1.55 | 1.02 | 3.68 | 628 | 551.54 | 1 | 50310.95 | 9.533333 | 917.3355 | 909.9211 | 2460.038 | 301.1043 | 916.6667 | 731 | 743.1421 | 618.0101 | 23675.6 | 250 | 18.5309 | 60.67122 | 931.9178 | 913.0677 | 894.1848 | 900.2473 | 874.0355 | 932.3462 | 913.8075 | 919.7621 | 915.0442 |  | 5.891 | 5 | 30.046875 | 563.531 | 614 | 31.54857 | 13.49 | 13.25224 | 24 | 2 | 4.180853 |  |  | 11.70762 | 59 | 195 | 9478 | 27 | 72 | 6.833333 | 0 | 2 | 2 |  | 48.5 | 39 | 0 | 24 | 40 | 44 | 2.1 | 0.9 | 0.25 | 505.2248 | 345.1687 | 310.3903 | 315.8072 | 0 | 10.68 | 10.6 | 8.7 | 2.8 | 7.885313 | 186 | 74 | 90 | 8.2 | 8.2 |  | 6.8 |  | 8.8 | 8 | 7 | 9 | 8 | 56 | 58 | 33 | 120 | 33 | 54 | 54 | 54 | 57 | 77 | 500 | 0 | 24 | 24 | 0 | 0 | 0 | 0 | 0 | 72.54 | 32.05753 | 149.0511 | 36.75769 | 20.31903 | -3.153305 | 202.9745 | 91.54292 | 8.457085 | 1.327363 | 1.666667 | 1.933333 | 0.8 | 0.1333333 | 0 | 45 | 64888.65 | 4240.178 | 8.526491 | 7.24909 | 419.995 | 367.2367 | 99.62418 | 4.582 | 0 | 0.8782484 | 35.496 | 0 | 17 | 37 | 53 | 150 | 20 | 212 | 200 | 2.1 | 2.1 | 1 | 0.2 | 29 | 10.16667 | 2.6 | 57.1 | 21 | 0 | 17 | 20 | 19 | 20 | 9 | 558.0638 | 461.4596 | 420.514 | 425.13 | 4.681344 | 98.16251 | -198.5998 | 621.1685 | -779 | -0.9270833 | 626.0367 | 15 | 21.77003 | 0.5315625 | 22.30159 | 12.83377 | 8.718661 | 21.4675 | 196.9404 | 191 | 208 | 296.693 | 276 | 315 | 298.3851 | 293 | 306 | 299.3399 | 293 | 307 | 1.60186 | 1.2 | 2.2 | 1.815433 | 1.3 | 2.2 | 0.7691759 | 0.6 | 1 | 0.1587558 | 0.1 | 0.2 | 910.4463 | 896.3305 | 917.7421 | 15.26112 | 11.50515 | 22.05373 | 56.78067 | 60.09012 | 35.21498 | 535.15625 | 1.059739 | 1.016317 | 0.7048158 | 0.7325001 | 42.78606 | 131.1099 | 257.7437 | 340.0307 | 2.8 | 3 | 4.6 | 4.8 | 4.2 | 4.3 | 312 | 166 | 28
2022-01-24 | 46.61 | 12.23 | 1.56 | 1.12 | 3.8 | 595 | 514.45 | 0.9708333 | 47951.19 | 9.483333 | 912.2485 | 900.2949 | 2342.433 | 293.4868 | 987.1245 | 701 | 719.8638 | 581.174 | 23826.4 | 250 | 20.79947 | 65.31216 | 925.5351 | 915.9771 | 869.116 | 887.6116 | 871.259 | 919.7629 | 898.5887 | 914.5086 | 917.8564 |  | 5.891 | 5 | 29.3709 | 534.491 | 607 | 31.55071 | 13.92 | 17.30173 | 43 | 3 | 4.240827 |  |  | 8.571094 | 51 |  | 9478 | 29 | 75 | 7 | 0 | 2 | 2 | 2 | 48.33333 | 37.83333 | 0 | 23 | 39 | 41 | 2.3 | 0.6 | 0.25 | 481.4775 | 338.2389 | 295.3719 | 307.9471 | 0 | 10.77 | 10.63 | 7.75 | 1.67 | 8.031722 | 175 | 69 | 95 | 8 | 8.2 |  | 8.8 |  | 8.9 | 7.9 | 7.1 | 8.1 | 8 | 56 | 56 | 0 | 112 | 28 | 54 | 54 | 98 | 54 | 67 | 800 | 0 | 23.3 | 23.3 | 364.51 | 174.72 | 539.23 | 0 | 17 | 71.22 | 30.38618 | 146.7787 | 34.04297 | 18.26115 | -3.225016 | 195.8578 | 92.32293 | 7.67707 | 1.479936 | 1.633333 | 1.85 | 0.7 | 0.1333333 | 0 | 46 | 63180.99 | 4185.753 | 8.217969 | 6.99492 | 420.1355 | 348.554 | 99.62795 | 10.358 | 0 | 0.8646218 | 25.038 | 0 | 17 | 37 | 54.33333 | 150 | 20 | 213 | 230 | 2 | 2.5 | 0.8 | 0.2 | 31 | 9.5 | 4 | 57.16667 | 191 | 0 | 21 | 22 | 21 | 0 | 0 | 530.0074 | 456.9035 | 416.3623 | 424.2162 | 8.301956 |  | -180.4778 | 620.8191 | -814 | -0.95625 | 625.7379 | 15 | 24.96222 | 0.5627578 | 25.52498 | 15.96005 | 12.09069 | 20.72826 | 196.7396 | 185 | 210 | 296.7845 | 290 | 302 | 298.3938 | 293 | 304 | 299.4005 | 287 | 304 | 1.673377 | 0.6 | 2.4 | 1.82936 | 0.7 | 2.5 | 0.698191 | 0.3 | 0.9 | 0.1395891 | 0 | 0.2 | 902.1359 | 786.4448 | 926.4392 | 20.90746 | 9.101874 | 45.10865 | 55.90636 | 57.88534 | 32.12828 | 697.5 | 1.073756 | 1.055445 | 0.699167 | 0.7263748 | 46.3173 | 105.4309 | 255.9959 | 330.3602 | 2.8 | 3 | 4.6 | 4.8 | 4.2 | 4.4 | 383 | 190 | 320
2022-01-25 | 47.18 | 12.38 | 1.57 | 0.97 | 3.68 | 628 | 539.59 | 1 | 50288.75 | 9.525 | 930.0706 | 903.0217 | 2464.522 | 299.9497 | 750 | 706 | 741.5972 | 607.6407 | 23901.8 | 250 | 24.94521 | 77.15136 | 926.495 | 912.3656 | 909.6799 | 871.559 | 867.8403 | 932.707 | 890.1123 | 913.4147 | 931.9505 |  | 5.994 | 5 | 30.05404 | 563.634 | 706.14 | 31.54857 | 13.6 | 16.98422 | 36 | 2 | 4.329435 |  |  | 9.872906 | 50 |  | 9478 | 30 | 78 | 6.333333 | 0 | 2 | 2 | 2 | 47.03333 | 38 | 1.86 | 23 | 39 | 43 | 2.2 | 0.6 | 0.25 | 507.439 | 345.3894 | 300.6704 | 313.2446 | 0 | 10.8 | 10.62 | 7 | 1.83 | 8.006335 | 162 | 15 | 88 | 8.2 | 7.9 |  | 8.6 | 8.6 | 8.2 | 7 | 8.2 | 8 | 7.9 | 56 | 56 | 0 | 112 | 25 | 56 | 56 | 56 | 54 | 50 | 800 | 0 | 24 | 24 | 186.87 | 74.42 | 261.29 | 0 | 7 | 90.3 | 30.98658 | 148.3691 | 35.45597 | 18.86699 | -3.037077 | 199.655 | 92.07136 | 7.928636 | 1.838518 | 2.166667 | 1.566667 | 0.6833333 | 0.1333333 | 0 | 50 | 64775.33 | 4329.324 | 8.503942 | 7.130534 | 420.073 | 341.0935 | 99.64988 | 3.85 | 0 | 0.8592197 | 39.978 | 18690 | 17 | 38 | 54.33333 | 190 | 20 | 210 | 220 | 2.3 | 1.8 | 0.8 | 0.2 | 32 | 11.75 | 2 | 56.36667 |  | 0 | 20 | 21 | 21 | 19 | 1 | 551.5312 | 460.3454 | 419.8603 | 424.706 | 6.412429 |  | -207.6943 | 621.1178 | -816 | -0.95625 | 626.0813 | 17.5 | 24.56798 | 0.613257 | 25.18124 | 15.56348 | 7.032666 | 22.97194 | 196.0593 | 183 | 206 | 297.0366 | 285 | 304 | 298.5394 | 294 | 307 | 299.4276 | 296 | 307 | 2.119123 | 1.7 | 2.6 | 1.54472 | 1.1 | 2 | 0.6601447 | 0.5 | 0.8 | 0.1318183 | 0 | 0.2 | 905.7111 | 889.5545 | 919.418 | 22.61939 | 13.7966 | 31.54931 | 56.08212 | 59.54541 | 32.89346 | 462.734375 | 1.146592 | 0.9182931 | 0.6860575 | 0.7195884 | 76.40617 | 144.6891 | 241.2964 | 337.9199 | 2.8 | 3 | 4.6 | 4.7 | 4.1 | 4.3 | 330 | 180 | 165
2022-01-26 | 44.85 | 11.87 | 1.56 | 0.9 | 4.32 | 604 | 513.96 | 0.98125 | 49164.62 | 9.525 | 946.5622 | 899.0408 | 2357.755 | 300.3492 | 382.1656 | 872 | 727.2388 | 665.4592 | 23977.2 | 250 | 21.48568 | 74.06941 | 907.3676 | 923.3904 | 911.196 | 869.9583 | 860.0768 | 932.6235 | 891.205 | 896.5093 | 924.0054 |  | 5.994 | 5 | 29.8575 | 542.514 | 561 | 31.48995 | 21.57 | 16.29196 | 53 | 3 | 4.279633 |  |  | 7.966148 | 85 | 184 | 9483 | 31 | 81 | 6.833333 | 0 | 2 | 2 | 2 | 46.33333 | 35.33333 | 0 | 23 | 40 | 56 | 2.2 | 0.6 | 0.25 | 506.8914 | 345.2686 | 310.124 | 313.8728 | 0 | 10.65 | 10.3 | 7.98 | 1.7 | 7.974934 | 105 | 72 | 92 | 5.4 | 8.4 |  | 8.6 | 6 | 8.4 | 7.8 | 8 | 8.8 | 8.6 | 46 | 46 | 0 | 92 | 36 | 46 | 46 | 66 | 46 | 96 | 800 | 0 | 23.55 | 23.55 | 308.88 | 286.72 | 595.6 | 0 | 18 | 84.36 | 30.50998 | 148.3531 | 35.91215 | 20.13511 | -2.92456 | 201.4758 | 91.45776 | 8.542244 | 2.232946 | 1.533333 | 1.416667 | 0.6333333 | 0.1166667 | 0 | 43 | 63555.87 | 4138.026 | 7.736487 | 7.195563 | 421.241 | 404.779 | 99.53723 | 9.67 | 0 | 0.8509272 | 32.508 | 0 | 17 | 33.33333 | 53.66667 | 148 | 17 | 205 | 248 | 2 | 1.6 | 0.7 | 0.2 | 33 | 11 | 3 | 55.63333 |  | 0 | 21 | 21 | 21 | 10 | 0 | 544.2567 | 459.8222 | 418.4673 | 425.3299 | 5.994245 |  | -162.6456 | 620.1935 | -842 | -0.9465278 | 625.1962 | 17.5 | 28.33307 | 0.5806197 | 28.91369 | 14.43796 | 7.642206 | 24.73577 | 196.8466 | 189 | 209 | 297.4309 | 285 | 307 | 298.3906 | 283 | 309 | 299.2699 | 292 | 307 | 1.60319 | 1 | 2 | 1.431221 | 0.4 | 1.7 | 0.6330857 | 0.3 | 0.8 | 0.1188738 | 0 | 0.2 | 901.1628 | 741.4996 | 918.921875 | 21.65595 | 13.68729 | 38.4383 | 55.63155 | 57.45735 | 32.78973 | 1102.65625 | 1.112285 | 0.8726918 | 0.6861758 | 0.7219125 | 65.88374 | 179.1019 | 236.5186 | 339.2268 | 2.8 | 3 | 4.6 | 4.7 | 4.1 | 4.2 | 273 | 152 | 96
2022-01-27 | 47.91 | 11.45 | 1.54 | 0.93 | 3.8 | 627 | 563.98 | 1 | 50034.62 | 9.533333 | 954.475 | 898.2522 | 2380.733 | 303.315 | 587.5 | 773 | 741.2861 | 664.9445 | 24052.6 | 250 | 22.68002 | 81.65829 | 905.6929 | 933.3735 | 901.3456 | 868.8697 | 858.2431 | 932.4312 | 888.7365 | 897.3249 | 912.5564 |  | 5.994 | 5 | 30.74056 | 562.754 | 567 | 25.42603 | 29.45 | 52.81747 | 43 | 3 | 4.571813 |  |  | 8.671089 | 72 | 182 | 9483 | 32 | 84 | 6.666667 | 0 | 2 | 2 | 2 | 45.5 | 36.16667 | 0 | 23 | 49 | 54 | 2 | 0.3 | 0.25 | 508.8975 | 350.0895 | 314.278 | 317.3857 | 0 | 10.46 | 10.29 | 7.41 | 1.3 | 7.935411 | 115 | 80 | 100 | 8.2 | 8.1 |  | 8.6 | 8.4 | 8.8 | 7.9 | 7 | 8.2 | 8 | 50 | 54 | 9 | 104 | 56 | 52 | 52 | 52 | 52 | 51 | 900 | 0 | 24 | 24 | 289.75 | 73.89 | 363.64 | 0 | 11 | 68.34 | 31.3947 | 150.9666 | 38.48678 | 22.15156 | -2.779605 | 208.8254 | 90.72337 | 9.276628 | 2.167172 | 1.666667 | 1.633333 | 0.7166667 | 0.2166667 | 0 | 103 | 64212.27 | 4162.296 | 7.710615 | 7.458049 | 420.6113 | 454.2002 | 99.47872 | -16.393 | 0 | 0.8994896 | 46.701 | 0 | 17 | 40.33333 | 54.66667 | 169 | 20 | 205 | 211 | 2 | 1.8 | 0.9 | 0.6 | 34 | 11 | 3 | 56.43333 |  | 0 | 21 | 21 | 19 | 22 | 12 | 567.0567 | 462.3712 | 420.1256 | 425.4848 | 5.266593 |  | -182.5637 | 620.4547 | -845 | -0.9465278 | 625.4955 | 12.5 | 27.55033 | 0.5817237 | 28.13205 | 15.77442 | 8.498185 | 26.20131 | 196.7938 | 189 | 203 | 296.9281 | 286 | 304 | 298.4058 | 290 | 303 | 299.3364 | 286 | 307 | 1.686113 | 1.2 | 2.1 | 1.622066 | 1.2 | 1.8 | 0.7097986 | 0.5 | 0.9 | 0.1459468 | 0 | 0.2 | 899.2527 | 849.8729 | 939.7051 | 22.75407 | 9.93609 | 34.32103 | 56.0352 | 58.14472 | 33.9829 | 3043.90625 | 1.091577 | 0.8851397 | 0.6913405 | 0.7320887 | 50.60692 | 174.5778 | 238.73 | 343.5006 | 2.8 | 3 | 4.4 | 4.6 | 4.1 | 4.2 | 291 | 161 | 119
2022-01-28 | 46.71 | 10.92 | 1.46 | 0.92 | 3.54 | 628 | 553.71 | 1 | 50238.94 | 9.408333 | 937.2907 | 906.8529 | 2412.647 | 300.3529 | 875 | 921 | 742.4471 | 671.9351 | 23901.8 | 250 | 20.80186 | 77.20821 | 896.2318 | 913.0782 | 933.2778 | 900.0695 | 862.8578 | 935.8186 | 915.9954 | 897.4944 | 903.9638 |  | 5.994 | 5 | 30.75879 | 563.634 | 644 | 19.4 | 29.76 | 53.08811 | 56 | 3 | 4.780516 |  |  | 8.476687 | 63 | 181 | 9483 | 34 | 87 | 8.166667 | 0 | 2 | 2 | 2 | 44.66667 | 36 | 0 | 24 | 47 | 55 | 2.1 | 0.8 | 0.25 | 498.6842 | 349.1463 | 311.6217 | 313.9084 | 0 | 10.46 | 10.2 | 7.51 | 1.48 | 7.874006 | 183 | 72 | 92 | 8.2 | 8 | 8.4 | 8.6 | 8.6 | 8.8 | 7.8 | 7 | 8.9 | 8 | 48 | 48 | 104 | 97 | 46 | 48 | 48 | 48 | 48 | 93 | 900 | 0 | 24 | 24 | 420.71 | 175.5 | 596.21 | 0 | 18 | 82.5 | 31.46577 | 151.6806 | 39.43627 | 23.36388 | -2.536149 | 211.9446 | 90.17303 | 9.826968 | 2.066228 | 1.733333 | 1.7 | 0.75 | 0.1666667 | 0 | 60 | 67056.1 | 4167.265 | 8.172768 | 7.569451 | 421.273 | 478.6023 | 99.48582 | 5.976 | 0 | 0.8817038 | 40.725 | 0 | 17 | 37.66667 | 53.66667 | 146 | 20 | 201 | 205 | 2.2 | 2.2 | 0.9 | 0.2 | 35 | 10 | 1.9 | 56.46667 |  | 0 | 21 | 20 | 21 | 20 | 12 | 574.6701 | 463.0619 | 420.9452 | 426.3338 | 6.044148 | 112.5951 | -166.472 | 620.7336 | -847 | -0.9465278 | 625.8097 | 12.5 | 29.11558 | 0.5696701 | 29.68525 | 10.70479 | 4.555522 | 20.90983 | 196.7536 | 191 | 203 | 296.7066 | 289 | 307 | 298.5041 | 292 | 306 | 299.3303 | 293 | 309 | 1.751306 | 1.4 | 2.3 | 1.739919 | 1.5 | 2.3 | 0.7595081 | 0.6 | 0.9 | 0.1661713 | 0 | 0.2 | 906.2042 | 878.8967 | 920.0427 | 18.95085 | 12.11766 | 26.98805 | 56.20726 | 57.67783 | 33.36036 | 816.875 | 1.086523 | 0.9099657 | 0.6952506 | 0.742189 | 20.54756 | 159.4665 | 239.4464 | 345.4857 | 2.9 | 3 | 4.6 | 4.8 | 4.1 | 4.2 | 263 | 161 | 67
2022-01-29 | 48.48 | 10.46 | 1.44 | 0.91 | 3.38 | 628 | 532.8576 | 1 | 50276.78 | 9.583333 | 937.6669 | 904.9347 | 2397.806 | 302.218 | 0 | 762 | 738.5693 | 666.2516 | 24354.2 | 250 | 23.68072 | 75.65637 | 877.3085 | 911.2766 | 939.756 | 911.0695 | 859.585 | 932.704 | 924.2642 | 883.5138 | 888.59 |  | 5.994 | 5 | 30.82878 | 563.634 | 518.5 | 29.65123 | 29.99 | 53.07149 | 56 | 3 | 4.477669 |  |  | 8.602769 | 53 | 178 | 9483 | 35 | 90 | 6 | 0 | 2 | 2 | 2 | 45.66667 | 35.5 | 0 | 23 | 49 | 52 | 2.1 | 0.5 | 0.25 | 505.197 | 353.584 | 313.6733 | 315.8891 | 0 | 10.73 | 10.53 | 7.7 | 2.15 | 7.87284 | [13 empty] | 56 | 56 | 112 | 112 | 28 | 54 | 54 | 57 | 54 | 80 | 900 | 0 | 24 | 24 | 74.11 | 37.13 | 111.24 | 0 | 3 | 82.6176 | 32.83956 | 150.9542 | 37.69554 | 20.73701 | -2.981348 | 206.4054 | 91.39768 | 8.602322 | 2.088924 | 2.016667 | 1.866667 | 0.8333333 | 0.2 | 0 | 44 | 69133.65 | 4218.601 | 8.157568 | 7.371622 | 420.5223 | 390.2029 | 99.57995 | 5.976 | 0 | 0.8484994 | 34.749 | 0 | 17 | 39.66667 | 54 | 163 | 17 | 209 | 220 | 2.1 | 2.2 | 0.9 | 0.2 | 36 | 11 | 2.7 | 55.1 |  | 0 | 18 | 20 | 20 | 19 | 10 | 564.3806 | 461.8567 | 419.945 | 426.1367 | 6.438848 | 69.72538 | -169.6946 | 620.9926 | -849 | -0.9465278 | 626.1014 | 12.5 | 19.00876 | 0.564375 | 19.57314 | 8.015523 | 4.140494 | 15.85178 | 196.2953 | 186 | 204 | 296.5147 | 288 | 305 | 298.3158 | 289 | 307 | 299.2256 | 294 | 306 | 2.003788 | 1.6 | 2.3 | 1.836307 | 1.5 | 2.2 | 0.8345093 | 0.7 | 0.9 | 0.1911238 | 0.1 | 0.2 | 902.8204 | 878.3333 | 910.7633 | 23.20703 | 16.70259 | 28.12408 | 55.2352 | 56.78294 | 34.359 | 550.234375 | 1.073634 | 0.921864 | 0.6949367 | 0.7457563 | -59.99826 | 137.4224 | 240.1614 | 345.2549 | 2.8 | 3 | 4.6 | 4.8 | 4.1 | 4.2 | 295 | 176 | 95
2022-01-30 | 48.71 | 10.48 | 1.52 | 0.95 | 3.84 | 628 | 572.54 | 1 | 50161.51 | 9.516667 | 948.9837 | 909.865 | 2383.235 | 304.628 | 333.3333 | 834 | 743.3445 | 670.7879 | 23977.2 | 250 | 21.2782 | 78.0487 | 896.8173 | 923.4044 | 923.6274 | 909.5143 | 868.6427 | 936.2842 | 921.938 | 898.6919 | 885.7108 |  | 5.994 | 5 | 30.78418 | 563.634 | 604.5 | 30.33 | 29.52 | 53.05068 | 36 | 2 | 4.437057 |  |  | 8.389113 | 47 | 176 | 9483 | 36 | 94 | 7.166667 | 0 | 2 | 2 | 2 | 46.66667 | 34.66667 | 0 | 23 | 44 | 50 | 2.1 | 0.6 | 0.25 | 518.954 | 359.1596 | 315.5545 | 318.2793 | 0 | 10.4 | 10.03 | 7.8 | 3.18 | 7.870252 | 107 | 80 | 98 | 8.2 | 8.01 | 8.4 | 8.6 | 8.6 | 8.8 | 7.8 | 7 | 8.4 | 8 | 58 | 58 | 116 | 116 | 58 | 58 | 58 | 58 | 58 | 61 | 900 | 0 | 24 | 24 | 0 | 0 | 0 | 0 | 0 | 75.54 | 31.05321 | 151.4159 | 39.41956 | 22.76423 | -2.574721 | 211.0249 | 90.43264 | 9.567356 | 2.065647 | 1.666667 | 1.566667 | 0.7166667 | 0.1666667 | 0 | 30 | 64441.02 | 4261.576 | 8.593 | 7.536605 | 421.2152 | 464.9588 | 99.52832 | 5.976 | 0 | 0.9116879 | 28.773 | 0 | 17 | 37 | 52.33333 | 205 | 18 | 210 | 210 | 2.2 | 1.8 | 0.9 | 0.2 | 37 | 10.66667 | 3.5 | 55.13333 | 7 | 0 | 19 | 20 | 20 | 19 | 12 | 579.7341 | 462.5322 | 420.5179 | 426.7053 | 6.374552 | 93.01756 | -127.3333 | 621.2338 | -851 | -0.9465278 | 626.373 | 12.5 | 30.65402 | 0.5703734 | 31.22439 | 17.56633 | 4.672241 | 25.92895 | 196.848 | 190 | 203 | 297.0386 | 287 | 304 | 298.5502 | 289 | 305 | 299.2892 | 295 | 305 | 1.639083 | 1.2 | 2.4 | 1.516565 | 1.3 | 2 | 0.6674942 | 0.5 | 1 | 0.1566829 | 0 | 0.3 | 907.1313 | 890.6015625 | 915.889 | 18.50922 | 11.53345 | 26.6822 | 55.71343 | 57.27578 | 34.90371 | 873.203125 | 1.07642 | 0.8801074 | 0.6776297 | 0.7356547 | -44.43635 | 182.9436 | 228.0422 | 352.871 | 2.8 | 3 | 4.6 | 4.6 | 4.3 | 4.9 | 298 | 182 | 141
2022-01-31 | 48.03 | 10.66 | 1.44 | 0.89 | 4.6 | 588 | 537.81 | 0.9694444 | 48317.77 | 9.441667 | 933.2555 | 902.8311 | 2282.701 | 296.8771 | 472.7794 | 847 | 716.3468 | 638.9633 | 24128 | 250 | 19.0339 | 69.47701 | 896.2088 | 910.6194 | 909.2972 | 909.0397 | 858.9569 | 924.604 | 918.6845 | 895.2384 | 860.1682 |  | 5.994 | 5 | 29.83159 | 528.434 | 489 | 30.33 | 29.6 | 52.21968 | 39 | 3 | 4.231184 | 2.3 | 5.1 | 8.329488 | 50 | 172 | 9485 | 37 | 98 | 6.5 | 0 | 2 | 2 | 2 | 44.66667 | 36 | 0 | 23 | 48 | 50 | 2.1 | 0.5 | 0.25 | 497.0681 | 345.3226 | 306.7557 | 311.0435 | 0 | 10.7 | 10.28 | 8.76 | 2 | 7.898178 | 30 | 115 | 110 | 8 | 8.4 | 8 | 8.6 | 8.4 | 8.6 | 7.6 | 7 | 8.4 | 8.4 | 58 | 58 | 116 | 116 | 58 | 58 | 58 | 59 | 58 | 61 | 900 | 0 | 23.26667 | 23.26667 | 614.27 | 0 | 614.27 | 0 | 18 | 75.54 | 29.53234 | 147.4652 | 35.70779 | 19.90675 | -2.810427 | 200.2693 | 91.46334 | 8.536664 | 1.649574 | 1.566667 | 1.416667 | 0.5833333 | 0.245 | 0 | 40 | 62753.36 | 4218.52 | 7.577393 | 7.152476 | 420.5301 | 406.9982 | 99.52364 | 6.822 | 0 | 0.9146429 | 39.231 | 17280 | 17 | 38.66667 | 54.33333 | 165 | 17 | 210 | 245 | 1.8 | 1.5 | 0.6 | 0.67 | 38 | 11.58333 | 2.3 | 54.6 | 70 | 0 | 19 | 21 | 20 | 20 | 0 | 541.9291 | 458.4374 | 419.2009 | 425.9811 | 6.61359 | 58.07016 | -158.7087 | 620.7591 | -893 | -0.9770833 | 625.9321 | 12.5 | 30.9505 | 0.6052184 | 31.55572 | 17.85905 | 10.21014 | 25.24158 | 196.0198 | 140 | 203 | 297.2408 | 285 | 303 | 298.532 | 285 | 306 | 299.3057 | 291 | 306 | 2.142082 | 0.8 | 5.6 | 1.423466 | 0.5 | 2.1 | 0.5988206 | 0.3 | 0.9 | 0.126603 | 0 | 0.2 | 898.2076 | 761.24 | 919.165 | 22.08886 | 12.72473 | 44.36485 | 54.81479 | 57.05531 | 32.58221 | 4012.5 | 1.290122 | 0.8816572 | 0.6760186 | 0.7431587 | 111.9617 | 160.7774 | 222.2557 | 353.655 | 2.8 | 3.1 | 4.6 | 4.7 | 4.2 | 4.3 | 268 | 149 | 17
2022-02-01 | 44.34 | 11.17 | 1.28 | 1.17 | 3.88 | 607 | 547.98 | 1 | 50203.85 | 9.575 | 941.6477 | 910.8439 | 2373.685 | 303.1325 | 916.6667 | 784 | 725.1036 | 653.8997 | 10254.4 | 250 | 15.36517 | 67.53188 | 903.5746 | 924.348 | 919.9231 | 919.595 | 860.0796 | 929.3542 | 927.5829 | 902.2934 | 853.1981 |  | 5.994 | 5 | 29.82845 | 545.154 | 385 | 30.33 | 29.34 | 51.32855 | 43 | 3 | 4.366577 | 2.6 | 1 | 8.295949 | 83 | 171 | 9486 | 2 | 4 | 6.666667 | 0 | 2 | 2 | 2 | 42.33333 | 36 | 0 | 23 | 48 | 50 | 2.2 | 0.5 | 0.25 | 525.2862 | 353.8158 | 276.5989 | 316.1317 | 0 | 10.69 | 10.6 | 7.89 | 1.62 | 7.969775 | 155 | 52 | 93 | 5 | 8.6 | 8 | 9 | 8.6 | 8.6 | 7.5 | 7 | 9 | 8.8 | 56 | 56 | 112 | 116 | 56 | 56 | 56 | 56 | 56 | 57 | 900 | 0 | 24 | 24 | 0 | 453.34 | 453.34 | 0 | 14 | 68.64 | 30.95553 | 148.0648 | 36.24736 | 19.39836 | -3.00647 | 200.7041 | 91.83281 | 8.167194 | #DIV/0! | 3.35 | 1.916667 | 0.7666667 | 0.15 | 0 | 42 | 65016.89 | 4436.32 | 8.072657 | 7.168002 | 420.0041 | 381.3638 | 99.58455 | 6.623 | 0 | 0.9027677 | 32.508 | 0 |  | 37.66667 | 54.33333 | 150 | 19 | 210 | 228 | 4.3 | 2.3 | 0.9 | 0.2 | 1 | 12.05 | 3 | 56.13333 | 7 | 0 | 23 | 19 | 19 | 19 | 3 | 562.3055 | 459.8073 | 419.1873 | 424.4944 | 6.907069 |  | -192.7846 | 607 | -23 | 0 | 612.994 | 12.5 | 27.33538 | 0.5979909 | 27.93337 | 17.93283 | 10.70296 | 25.55285 | 194.425 | 190 | 201 | 296.4079 | 287 | 307 | 298.5248 | 292 | 308 | 299.3528 | 296 | 307 | 3.181162 | 2.3 | 4.8 | 1.902385 | 1.3 | 2.8 | 0.7425035 | 0.6 | 0.9 | 0.138037 | 0 | 0.2 | 904.494 | 889.7112 | 912.1777 | 22.55401 | 17.31464 | 27.7082 | 55.23537 | 56.69217 | 34.56652 | 511.640625 | 1.532347 | 0.9282894 | 0.6930694 | 0.7442084 | 312.4234 | 83.81961 | 234.4621 | 348.6417 | 2.8 | 3 | 4.6 | 4.7 | 4.2 | 4.3 | 142 | 107 | 2
2022-02-02 | 44.8 | 13.73 | 1.04 | 1.21 | 3.32 | 595 | 531.632 | 1 | 49220.03 | 9.525 | 925.474 | 911.3595 | 2392.689 | 292.8748 | 1666.667 | 822 | 715.3771 | 635.9597 | 5320.481 | 250 | 17.7158 | 57.27588 | 902.9178 | 922.0311 | 916.4906 | 918.0011 | 875.2322 | 925.4137 | 926.6384 | 904.1513 | 840.7987 |  | 4.853 | 5 | 29.22982 | 533.453 | 535 | 30.33 | 29.84 | 50.20444 | 60 | 3.5 | 4.083535 | 2.1 | 2.2 | 7.98447 | 74 | 169 | 9486 | 3 | 7 | 2 | 0 | 2 | 2 | 2 | 46.33333 | 37.66667 | 0 | 23 | 48 | 52 | 2.2 | 0.4 | 0.25 | 499.0064 | 347.3268 | 206.2737 | 312.2924 | 0 | 10.7 | 10.52 | 8.8 | 3.61 | 7.972562 | 115 | 90 | 110 | 8.2 | 8 | 8.4 | 8.6 | 8.5 | 8.8 | 7.8 | 7 | 8.4 | 8 | 58 | 58 | 116 | 116 | 58 | 58 | 58 | 58 | 58 | 59 | 900 | 0 | 24 | 24 | 0 | 421.5 | 421.5 | 0 | 12 | 69.132 | 30.25051 | 148.7537 | 35.49772 | 18.3798 | -2.976168 | 199.655 | 92.28488 | 7.715122 |  | 2.65 | 2.283333 | 0.75 | 0.1666667 | 0 | 50 | 64998.15 | 4421.262 | 7.813543 | 7.130537 | 419.1389 | 347.4908 | 99.60719 | 5.562 | 0 | 0.8934992 | 42.966 | 15920 | 1 | 37.33333 | 54.66667 | 139 | 20 | 230 | 220 | 2.9 | 2.5 | 0.8 | 0.2 | 2 | 11.66667 | 1.6 | 55.73333 |  | 0 | 22 | 21 | 20 | 15 | 0 | 554.5633 | 459.4155 | 418.7352 | 425.3735 | 5.488569 | 60.3875 | -192.5789 | 601 | -58 | 0 | 606.4235 | 12.5 | 29.39809 | 0.5419565 | 29.94005 | 18.8708 | 12.19445 | 26.18833 | 195.0576 | 190 | 200 | 295.9664 | 289 | 304 | 298.5417 | 293 | 303 | 299.3133 | 296 | 304 | 2.703646 | 2 | 3.7 | 2.230227 | 1.7 | 2.7 | 0.7326875 | 0.5 | 1 | 0.1622708 | 0 | 0.2 | 903.963 | 889.6489 | 911.9106 | 22.81273 | 17.71446 | 31.38553 | 55.61717 | 57.80753 | 33.58084 | 546.25 | 1.480873 | 1.137387 | 0.685748 | 0.7615045 | 286.6335 | -36.01147 | 236.3067 | 356.1387 | 3 | 3.2 | 4.5 | 4.8 | 4.2 | 4.2 | 338 | 174 | 25
2022-02-03 | 43.96 | 13.94 | 1.06 | 1.14 | 4.2 | 615 | 570.594 | 1 | 50299.15 | 9.466667 | 934.3448 | 910.528 | 2480.341 | 297.9822 | 958.3333 | 732 | 727.0515 | 648.9305 | 17363.94 | 250 | 20.14085 | 66.14939 | 897.2129 | 926.6163 | 922.1578 | 911.0307 | 871.2795 | 933.6191 | 925.0693 | 897.2384 | 834.4921 |  | 5.282 | 5 | 30.15658 | 551.482 | 433 | 25.95224 | 29.96 | 50.87077 | 38 | 2.5 | 3.820428 | 1.6 | 10.7 | 12.44889 | 64 | 167 | 9486 | 4 | 12 | 7.083333 | 0 | 2 | 2 | 2 | 44.16667 | 35.66667 | 0 | 23 | 48 | 50 | 2.1 | 0.6 | 0.25 | 526.9712 | 351.7565 | 308.3069 | 312.5475 | 0 | 10.73 | 10.52 | 7.75 | 1.18 | 7.934887 | 201 | 78 | 95 | 8.2 | 8 | 8.4 | 8.6 | 8.4 | 8.8 | 7.8 | 7.2 | 8.2 | 8 | 60 | 60 | 120 | 120 | 60 | 60 | 60 | 60 | 60 | 62 | 900 | 0 | 24 | 24 | 386.53 | 0 | 386.53 | 0 | 11 | 74.064 | 30.2609 | 153.9724 | 36.31198 | 17.92944 | -3.452227 | 204.7616 | 92.92972 | 7.070276 |  | 2.566667 | 1.95 | 0.6666667 | 0.15 | 0 | 58 | 65189.17 | 4435.072 | 8.015422 | 7.312914 | 420.8497 | 334.9998 | 99.63212 | 5.876 | 0 | 0.9277951 | 36.99 | 0 | 1 | 39 | 55.33333 | 180 | 20 | 210 | 230 | 3 | 2.1 | 0.8 | 0.2 | 3 | 11 | 2.4 | 56.5 | 5 | 0 | 22 | 20 | 21 | 20 | 6 | 570.5666 | 461.6015 | 421.4337 | 424.7926 | 4.31106 |  | -191.9345 | 605.6667 | -73 | 0 | 611.043 | 12.5 | 31.627 | 0.5315625 | 32.15856 | 17.96158 | 11.64974 | 24.20403 | 195.2073 | 191 | 198 | 296.5136 | 292 | 303 | 298.6063 | 292 | 307 | 299.2987 | 294 | 304 | 2.57924 | 2.1 | 3.1 | 1.937828 | 1.7 | 2.2 | 0.6763935 | 0.5 | 0.9 | 0.1575301 | 0 | 0.2 | 902.5792 | 878.1857 | 912.1577 | 24.50999 | 18.88356 | 36.37524 | 56.30326 | 58.4041 | 32.245 | 455.3125 | 1.55315 | 1.046207 | 0.6848412 | 0.7567778 | 308.3723 | -36.27319 | 229.7345 | 360.6727 | 3 | 3.2 | 4.6 | 4.8 | 4.1 | 4.2 | 259 | 149 | 13
2022-02-04 | 45.34 | 13.22 | 1.02 | 1.23 | 5.1 | 610 | 551.186 | 1 | 49982.44 | 9.583333 | 940.0621 | 907.813 | 2426.251 | 300.6132 | 1416.667 | 814 | 728.7404 | 649.6099 | 17363.94 | 250 | 22.27299 | 61.78786 | 933.389 | 931.37 | 873.8717 | 884.4371 | 883.9636 | 935.9486 | 900.5456 | 918.9788 | 831.9732 |  | 5.285 | 5 | 29.92546 | 547.085 | 373 | 11.37 | 29.1 | 50.77037 | 38 | 2.5 | 3.184806 | 1.1 | 4.5 | 16.218 | 64 | 164 | 9486 | 5 | 15 | 6.916667 | 0 | 2 | 2 | 2 | 47 | 36.66667 | 38.9 | 23 | 46 | 50 | 2.2 | 0.2 | 0.25 | 532.8057 | 354.5616 | 314.7497 | 312.7632 | 0 | 10.78 | 10.74 | 8.29 | 2.26 | 7.863749 | 148 | 47 | 90 | 7.8 | 8 | 8 | 8.6 | 8.4 | 8.8 | 7.8 | 7 | 8.4 | 8 | 50 | 51 | 104 | 108 | 50 | 50 | 50 | 50 | 50 | 76 | 1100 | 0 | 24 | 24 | 522.17 | 0 | 522.17 | 0 | 16 | 77.016 | 31.22128 | 155.0315 | 38.17458 | 18.32695 | -3.49513 | 208.0379 | 92.87062 | 7.129382 |  | 2.1 | 2.15 | 0.8 | 0.1833333 | 0 | 50 | 70402.05 | 4403.111 | 8.249833 | 7.429925 | 419.934 | 338.4548 | 99.64033 | 3.935 | 0 | 0.9035836 | 33.255 | 0 | 1 | 38.33333 | 49.33333 | 154 | 17 | 209 | 211 | 2.3 | 2.5 | 0.9 | 0.2 | 4 | 10.5 | 2.9 | 57.46667 | 20 | 0 | 20 | 20 | 21 | 17 | 5 | 569.8908 | 459.6325 | 420.5828 | 425.7296 | 2.667378 | 127.2819 | -185.3376 | 606.75 | -93 | 0 | 612.1035 | 12.5 | 27.61727 | 0.5377039 | 28.15498 | 11.17537 | 1.650388 | 21.28593 | 196.0803 | 193 | 199 | 296.0126 | 257 | 301 | 298.371 | 295 | 303 | 299.2421 | 295 | 302 | 2.07062 | 1.5 | 2.6 | 2.09866 | 1.7 | 2.8 | 0.8026308 | 0.6 | 0.9 | 0.1697604 | 0 | 0.2 | 900.4803 | 876.0668 | 927.1313 | 30.22123 | 19.42929 | 36.83462 | 56.9913 | 58.71537 | 33.64569 | 500.9375 | 1.375872 | 1.090551 | 0.6913601 | 0.7582487 | 196.653 | -26.28228 | 237.0901 | 355.1083 | 2.9 | 3 | 4.5 | 4.7 | 4.1 | 4.2 | 309 | 172 | 32
2022-02-05 | 45.94 | 13.58 | 1.06 | 1.35 | 3.74 | 565 | 508.698 | 1 | 46396.76 | 9.516667 | 927.3626 | 905.8004 | 2235.078 | 292.3565 | 333.3333 | 752 | 704.2778 | 620.8378 | 17363.94 | 250 | 19.85232 | 68.33756 | 897.8032 | 912.8463 | 922.6592 | 899.6923 | 872.2516 | 928.892 | 914.9143 | 897.3446 |  |  | 5.285 | 5 | 27.8515625 | 507.485 | 454 | 11.37 | 29.54 | 46.99605 | 62 | 3.5 | 2.660427 | 1.6 | 1.8 | 15.38636 | 87 |  | 9486 | 6 | 18 | 7 | 0 | 2 | 2 | 2 | 48 | 37.66667 | 0 | 22 | 48 | 50 | 2.2 | 0.3 | 0.25 | 511.8086 | 346.6027 | 305.9973 | 303.8393 | 0 | 11 | 10.78 | 7.87 | 1.18 | 7.894254 | 150 | 45 | 90 | 5 | 8.4 | 8 | 8.5 | 4 | 8.4 | 7 | 7 | 8.8 | 8.5 | 61 | 58 | 116 | 116 | 58 | 58 | 58 | 59 | 58 | 85 | 1100 | 0 | 24 | 24 | 363.57 | 0 | 363.57 | 0 | 11 | 82.128 | 30.85214 | 150.5237 | 35.12152 | 15.80958 | -3.451167 | 198.0037 | 93.75849 | 6.241509 |  | 2 | 1.833333 | 0.7666667 | 0.15 | 0 | 44 | 69960.97 | 4356.673 | 7.974739 | 7.07156 | 421.2062 | 286.3643 | 99.68373 | 8.823 | 0 | 0.9003504 | 26.532 | 0 | 1 | 38 | 52.33333 | 142 | 20 | 207 | 220 | 2.3 | 2 | 0.8 | 0.2 | 5 | 10.38333 | 3.8 | 54.03333 |  | 0 | 19 | 22 | 20 | 0 | 0 | 527.8982 | 451.8537 | 414.3579 | 424.0569 | 3.260836 | 33.84407 | -168.7885 | 598.4 | -158 | 0 | 603.7398 | 12.5 | 22.8836 | 0.5430469 | 23.42665 | 8.248984 | 1.585538 | 16.79856 | 196.279 | 193 | 199 | 296.6334 | 292 | 301 | 298.4756 | 295 | 302 | 299.2968 | 296 | 302 | 1.974661 | 1.6 | 2.8 | 1.784988 | 1.5 | 2.1 | 0.756875 | 0.7 | 0.9 | 0.1618982 | 0.1 | 0.2 | 894.0209 | 863.2575 | 907.6814 | 30.2384 | 20.5537 | 42.34831 | 54.36605 | 57.41844 | 34.13853 | 365.46875 | 1.323203 | 1.083403 | 0.6867831 | 0.7532483 | 167.5811 | 35.13657 | 233.3812 | 354.8934 | 2.8 | 3 | 3.6 | 4.7 | 4.2 | 4.2 | 288 | 180 | 24
2022-02-06 | 44.93 | 12.46 | 1.1 | 1.13 | 3.4 | 563 | 517.2 | 1 | 46008.08 | 9.458333 | 945.7374 | 896.5739 | 2180.28 | 295.5138 | 0 | 771 | 701.7059 | 613.8351 | 8642.925 | 250 | 20.46647 | 61.77917 | 883.5677 | 899.5486 | 929.466 | 880.0996 | 873.068 | 923.6873 | 899.2615 | 883.8925 |  |  | 5.282 | 5 | 27.72038 | 505.722 | 488 | 11.37 | 29.08 | 43.44382 | 43 | 3 | 3.405416 | 1.8 | 1.65 | 8.696865 | 80 | 161 | 9486 | 7 | 22 | 8 | 0 | 2 | 2 | 2 | 46.66667 | 37.66667 | 0 | 23 | 50 | 51 | 2.2 | 0.3 | 0.25 | 516.3685 | 352.7593 | 308.7848 | 307.3714 | 0 | 10.8 | 10.6 | 7.84 | 1 | 7.940263 | 152 | 45 | 93 | 8 | 8 | 8.2 | 8.8 | 8.2 | 8.8 | 8 | 7.8 | 8.2 | 8 | 51 | 54 | 108 | 108 | 48 | 52 | 54 | 54 | 54 | 60 | 1100 | 0 | 24 | 24 | 0 | 0 | 0 | 0 | 0 | 82.2 | 31.89898 | 150.3893 | 34.04105 | 14.67205 | -3.17644 | 195.926 | 94.13268 | 5.867323 |  | 2.25 | 1.966667 | 0.8 | 0.2 | 0 | 40 | 65437.75 | 4458.854 | 7.506488 | 6.997356 | 422.4238 | 267.2592 | 99.68392 | -12.699 | 0 | 0.9186501 | 39.231 | 2200 | 2 | 37.66667 | 52 | 140 | 17 | 211 | 213 | 2.4 | 2.3 | 0.9 | 0.2 | 6 | 8.083333 | 2.1 | 53.93333 | 20 | 0 | 18 | 22 | 20 | 5 | 0 | 527.512 | 452.1988 | 413.4097 | 423.2843 | 3.400196 | 34.70751 | -174.7625 | 592.5 | -225 | 0 | 597.8302 | 12.5 | 16.52578 | 0.5430469 | 17.06883 | 18.18584 | 8.965081 | 24.21701 | 195.8166 | 193 | 198 | 296.2856 | 292 | 300 | 298.4562 | 295 | 301 | 299.3332 | 296 | 302 | 2.278872 | 1.8 | 2.7 | 1.997863 | 1.7 | 2.4 | 0.8198646 | 0.7 | 0.9 | 0.1798125 | 0 | 0.2 | 894.7777 | 877.3818 | 910.3625 | 19.03972 | 11.40734 | 33.45524 | 54.0226 | 55.23961 | 33.51601 | 350.703125 | 1.323686 | 1.114877 | 0.6937564 | 0.76038 | 171.8532 | 65.04442 | 235.2992 | 357.0037 | 2.8 | 3.1 | 4.6 | 4.7 | 4.2 | 4.3 | 314 | 167 | 166
2022-02-07 | 46.19 | 11.64 | 1.22 | 1.02 | 2.74 | 432 | 393.24 | 0.7826389 | 46008.46 | 9.33 | 881.7432 | 893.7995 | 2174.155 | 277.6859 | 53.23869 | 655 | 617.9972 | 599.6735 | 8642.925 | 250 | 21.90275 | 70.48183 | 820.7888 | 841.2906 | 867.254 | 833.0893 | 802.4163 | 859.7247 | 827.2462 | 802.3251 |  |  | 5.282 | 5 | 27.73371 | 390.442 | 415 | 11.37 | 29.67 | 32.77562 | 119 | 6 | 3.121424 |  |  | 5.980512 | 80 | 158 | 9486 | 7 | 24 | 5.5 | 4 | 2 | 2 | 2 | 45 | 35.83333 | 0 | 23 | 49 | 51 | 2.2 | 0.2 | 0.25 | 486.6557 | 333.8613 | 295.0541 | 293.8175 | 0 | 10.8 | 10.6 | 7.48 | 1.15 | 7.919731 | 170 | 45 | 95 | 8 | 8.2 | 8 | 8.8 |  | 8.8 | 7.8 | 7 | 8.6 | 8 | 40 | 40 | 80 | 80 | 2 | 40 | 40 | 43 | 40 | 46 | 1100 | 0 | 18.78333 | 18.78333 | 0 | 0 | 0 | 0 | 0 | 84.24 | 32.24841 | 158.1198 | 30.42958 | 14.90201 | -3.580371 | 199.871 | 94.33553 | 5.664474 |  | 2.34 | 2.08 | 0.84 | 0.18 | 0 | 50 | 65202.39 | 3513.268 | 7.369427 | 7.138249 | 404.8376 | 234.6996 | 99.71663 | -14.6495 | 0 | 0.9102778 | 53.8805 | 0 | 2 | 38.66667 | 52.66667 | 160 | 19 | 211 | 210 | 2.7 | 2.3 | 0.9 | 0.2 | 8 | 10.08333 | 2.6 | 55.16667 | 20 | 0 | 18 | 21 | 19 | 0 | 0 | 413.2319 | 449.2549 | 408.5152 | 416.8529 | 3.336264 | 56.71689 | -152.1687 | 587.8243 | -423 | -0.2173611 | 593.3182 | 7.5 | 11.89642 | 0.4366585 | 12.33308 | 10.14622 | 3.751431 | 22.99789 | 151.7388 | -20 | 199 | 233.115 | -20 | 322 | 229.731 | -20 | 301 | 237.4723 | -24 | 303 | 1.878418 | 0.2 | 2.9 | 1.576119 | 0 | 3 | 0.669206 | 0 | 4.9 | 0.1343009 | 0 | 0.2 | 831.772 | 531.8275 | 902.9615 | 24.09956 | 14.72884 | 59.63187 | 49.6775 | 55.4471 | 33.95696 | 362.109375 | 1.034243 | 0.8572624 | 0.6045031 | 0.6030333 | 137.3469 | 50.83082 | 189.3052 | 274.3381 | 2.8 | 3 | 4.3 | 4.6 | 4.2 | 4.6 | 266 | 148 | 77
2022-02-08 | 0 | 0 | 0 | 0 | 0 | 138 | 90.004 | 0.2868056 | 38648.42 | 8.966667 | 957.7057 | 885.1422 | 1810.288 | 280.1661 | 0 | 645 | 450.0807 | 469.6451 | 0 | 250 | 19.16853 | 48.10794 | [10 empty] | 0 | 0 | 26.74485 | 121.44 | 213 | 11.37 | 29.69 | 30.73286 | 75 | 4 | 2.104605 | 2.7 | 0.8 | 6.168392 | 86 | 209 | 9606 | 8 | 25 | 0 | 14.76667 | 2 | 2 | 2 | 46 | 33 | 0 | 21 | 54 | 54 | 2.2 | 0.3 | 0.25 | 360.4241 | 259.1517 | 201.9853 | 202.013 | 0 | 10.73 | 10.73 | 7.68 | 1.17 | 7.901886 | [13 empty] | 20 | 20 | 40 | 50 | 0 | 18 | 20 | 17 | 20 | 30 | 1100 | 0 | 6.883333 | 6.883333 | 564.88 | 0 | 564.88 | 0 | 16 | 59.124 | 27.61515 | 127.3519 |  | 17.38253 | -7.91495 | 136.8195 | 93.08025 | 6.919755 |  | 6.4 | 14.1 | 5.1 | 1.5 | 0 | 30 | 57500.2 | 3746.139 | 7.37006 | 4.886411 | 419.9533 | 692.7953 | 99.16304 | 50.63455 | 0 | 0.6522029 | 3.245953 | 0 | 2 | 33 | 53 | 120 |  |  |  | 6.4 | 14.1 | 5.1 | 1.5 | 13 | 16.16667 | 6.9 | 54.5 | 20 | 0 | 25 | 23 | 25 | 0 | 0 | 174.9476 | 412.5628 | 378.7772 | 377.1236 | 3.212275 | 71.25014 | -43.71839 | 583.4971 | -915 | -0.9305556 | 588.768 | 5 | 7.468151 | 0.2075098 | 7.675661 | 6.878498 | 2.195097 | 12.99854 | 51.66875 | -20 | 230 | 48.03904 | -20 | 329 | 103.4269 | -20 | 302 | 30.35226 | -212 | 344 | 2.088243 | 0.2 | 7.7 | 3.116019 | 0 | 34.3 | 1.436194 | 0 | 8.400001 | 0.3506887 | 0 | 6.1 | 647.9684 | 360.72 | 926.5536 | 42.04896 | 10.73923 | 181.8235 | 38.39978 | 56.27714 | 29.10643 | 4012.65625 | 0.542411 | 0.4044471 | 0.5416472 | 0.3004497 | 59.04914 | -116.8153 | 25.444 | 29.27488 | 3.4 | 3.4 | 5.1 | 5.1 | 4.3 | 4.3 | 267 | 148 | 118
2022-02-09 | 47.13 | 10.83 | 1.29 | 0.91 | 3.54 | 557 | 511.1336 | 0.9951389 | 45696.92 | 9.475 | 957.2939 | 884.1688 | 2044.458 | 307.1258 | 0 | 752 | 687.5745 | 600.4648 | 8642.925 | 250 | 20.25636 | 55.48333 | 863.5986 |  | 905.7496 | 884.2414 | 862.2521 | 913.4961 | 895.3378 | 864.5059 |  |  | 5.282 | 5 | 27.61757 | 500.442 | 410.1 | 11.37 | 29.83 | 26.92755 | 49 | 3 | 2.955952 | 2.4 | 3.2 | 6.114357 | 79 | 209 | 9606 | 9 | 29 | 7.583333 | 0 | 2 | 2 | 2 | 45.33333 | 35.66667 | 0 | 21 | 50 | 51 | 2.3 | 0.4 | 0.25 | 593.0397 | 369.7679 | 319.2662 | 319.1238 | 0 | 10.8 | 10.72 | 7.6 | 2.5 | 7.946814 | 148 | 45 | 90 | 7.8 | 7.5 | 7.8 | 8.4 |  | 8.6 | 7.6 | 7 | 8.8 | 7.5 | 58 | 58 | 55 | 110 | 39 | 58 | 58 | 58 | 58 | 88 | 1100 | 23.88333 | 0 | 23.88333 | 489.73 | 0 | 489.73 | 0 | 15 | 80.4036 | 31.02786 | 152.9368 | 31.59875 | 13.56565 | -5.379967 | 192.7212 | 95.75258 | 4.247423 | 1.819451 | 6.833333 | 6.65 | 4.483333 | 0.7666667 | 0 | 38 | 68622.53 | 4163.318 | 7.653836 | 6.8829 | 422.0104 | 303.5767 | 99.64874 | 5.941953 | 0 | 0.9176546 | 16.074 | 18370 | 3 | 34.33333 | 52.66667 | 133 | 20 | 201 | 207 | 7.9 | 7.8 | 5.1 | 1.1 | 15 | 10.16667 | 7 | 55.03333 |  | 0 | 20 | 20 | 21 | 20 | 0 | 522.8773 | 456.3397 | 414.4933 | 422.9999 | 2.203519 | 54.13023 | -151.9249 | 580.5632 | -988 | -0.9354167 | 585.8387 | 0 | 22.38579 | 0.6151894 | 23.00098 | 9.681626 | 2.013528 | 19.79447 | 188.5367 | 184 | 194 | 287.5026 | 278 | 299 | 292.3203 | 281 | 301 | 298.6678 | 291 | 306 | 6.762497 | 4.1 | 8.8 | 7.309523 | 4.4 | 9.6 | 4.319223 | 2.5 | 5.3 | 0.6850451 | 0.3 | 1.1 | 884.2331 | 821.1107 | 892.1677 | 18.34916 | 11.65163 | 26.82644 | 54.78906 | 55.87509 | 34.13853 | 570 | 1.744727 | 1.263884 | 1.355836 | 1.012732 | 422.5027 | -65.62291 | 494.5223 | 157.5969 | 3 | 3.1 | 4.5 | 4.8 | 4.1 | 4.1 | 256 | 168 | 50
2022-02-10 | 44.01 | 11.41 | 1.17 | 0.86 | 3.6 | 562 | 509.444 | 1 | 45996.47 | 9.516667 | 957.3766 | 894.2597 | 2032.863 | 311.1418 | 0 | 745 | 693.2119 | 596.9109 | 10911.85 | 250 | 21.20871 | 58.01954 | 869.7084 |  | 914.9299 | 900.3832 | 873.417 | 919.2539 | 909.8323 | 872.293 |  |  | 5.351 | 5 | 27.703125 | 504.911 | 421 | 17.43025 | 29.25 | 21.79389 | 39 | 3 | 3.751153 | 3.2 | 2.8 | 10.32071 | 54 | 207 | 9606 | 10 | 32 | 6.5 | 0 | 2 | 2 | 2 | 45.66667 | 36.66667 | 0 | 21 | 48 | 49 | 2.3 | 0.5 | 0.25 | 594.4975 | 373.3326 | 323.5707 | 323.6276 | 0 | 10.89 | 10.41 | 7.99 | 1.49 | 7.923724 | 165 | 50 | 95 | 8 | 8.2 | 8 | 8.8 | 8.4 | 8.8 | 7.8 | 7 | 8.5 | 8 | 60 | 60 | 108 | 120 | 60 | 60 | 60 | 60 | 60 | 90 | 600 | 1.4 | 22.6 | 24 | 271.69 | 329.25 | 600.94 | 0 | 17 | 84.504 | 29.89992 | 153.2201 | 32.5213 | 15.12571 | -3.871754 | 196.9953 | 94.28719 | 5.712806 | 1.872748 | 3.583333 | 3.8 | 2.083333 | 0.2833333 | 0 | 54 | 65565.78 | 4235.044 | 7.824421 | 7.035547 | 421.7065 | 279.8265 | 99.68421 | 4.829 | 0 | 0.906484 | 10.845 | 0 | 3 | 34 | 49.66667 | 127 | 20 | 205 | 206 | 5.4 | 4.6 | 2.7 | 0.5 | 16 | 10.83333 | 5.9 | 55.6 | 20 | 0 | 19 | 20 | 20 | 16 | 0 | 524.8774 | 459.1351 | 418.5597 | 425.2246 | 2.191107 | 57.76609 | -166.3262 | 578.5153 | -1056 | -0.9354167 | 583.7991 | 0 | 27.2846 | 0.6152344 | 27.89983 | 11.27283 | 2.350743 | 22.49209 | 193.7515 | 189 | 200 | 293.9008 | 286 | 301 | 296.5417 | 287 | 302 | 299.1149 | 292 | 307 | 3.487141 | 1.6 | 6.3 | 3.625232 | 2.5 | 4.6 | 1.942914 | 1 | 2.9 | 0.2852234 | 0.1 | 0.4 | 894.2993 | 883.4664 | 906.0719 | 19.23677 | 15.89764 | 21.96744 | 55.17706 | 56.23823 | 35.7986 | 362.1875 | 1.523821 | 1.109073 | 1.193007 | 0.9793287 | 277.229 | -76.77345 | 499.9416 | 237.5882 | 2.9 | 3.1 | 4.5 | 4.8 | 4.1 | 4.1 | 269 | 170 | 66
2022-02-11 | 48.19 | 10.78 | 1.23 | 0.93 | 3.28 | 556 | 514.764 | 1 | 45998.97 | 9.4 | 959.554 | 904.4822 | 2039.629 | 301.8306 | 0 | 752 | 699.5565 | 610.2873 | 10911.85 | 250 | 18.65142 | 59.31001 | 882.8105 |  | 922.9881 | 903.2462 | 890.3413 | 931.3639 | 915.0711 | 885.554 |  |  | 5.555 | 5 | 27.42773 | 499.835 | 462.47 | 28.40216 | 29.83 | 17.09551 | 36 | 2 | 3.738884 | 3.6 | 2.7 | 7.482316 | 69 | 205 | 9608 | 12 | 36 | 7 | 0 | 2 | 2 | 2 | 46.5 | 36.83333 | 22.53 | 22 | 48 | 50 | 2.2 | 0.5 | 0.25 | 512.627 | 358.4351 | 312.9993 | 315.4561 | 0 | 10.95 | 10.72 | 8.09 | 1.06 | 7.935942 | 185 | 47 | 73 | 8 | 8 | 8 | 8 | 8.4 | 9.8 | 7.8 | 9 | 8.2 | 7.8 | 58 | 58 | 116 | 116 | 58 | 58 | 58 | 58 | 58 | 85 | 600 | 0 | 24 | 24 | 198.04 | 217.78 | 415.82 | 0 | 13 | 88.944 | 28.97189 | 154.1032 | 32.61331 | 14.91771 | -3.578992 | 198.0552 | 94.27497 | 5.725027 | 1.929831 | 1.983333 | 2.316667 | 1.1 | 0.1833333 | 0 | 57 | 63823.96 | 4221.228 | 7.787784 | 7.073401 | 420.6459 | 272.1979 | 99.69118 | 4.954 | 0 | 0.9258345 | 24.291 | 18400 | 4 | 32 | 53 | 131 | 18 | 206 | 200 | 2.5 | 2.7 | 1.3 | 0.2 | 17 | 10.66667 | 4.1 | 54.66667 |  | 0 | 23 | 22 | 22 | 19 | 0 | 525.61 | 458.5913 | 418.0866 | 423.1504 | 3.460754 | 149.119 | -160.8477 | 576.2782 | -1130 | -0.9354167 | 581.589 | 0 | 31.45451 | 0.6159043 | 32.07041 | 14.83358 | 6.526864 | 23.27024 | 196.296 | 193 | 199 | 296.005 | 291 | 306 | 297.8872 | 290 | 304 | 299.2792 | 291 | 310 | 1.998611 | 1.5 | 2.5 | 2.215894 | 1.8 | 2.7 | 1.134961 | 0.9 | 1.4 | 0.1944514 | 0 | 0.2 | 904.2845 | 787.7201 | 943.1337 | 16.38985 | 12.93673 | 163.7804 | 54.43048 | 55.86213 | 31.06481 | 341.171875 | 1.350418 | 1.124785 | 1.015164 | 0.854071 | 157.4497 | -27.09252 | 481.9398 | 284.1067 | 3 | 3 | 4.7 | 4.8 | 4.1 | 4.1 | 259 | 150 | 55
2022-02-12 | 46.15 | 11.04 | 1.26 | 0.92 | 3.2 | 552 | 506.118 | 0.9909722 | 44897.83 | 9.458333 | 957.446 | 884.6964 | 1974.757 | 296.9543 | 84.0925 | 780 | 698.1682 | 594.2943 | 10213.41 | 250 | 14.54397 | 52.97153 | 867.0972 |  | 895.4031 | 883.9025 | 870.9666 | 911.2762 | 894.3584 | 869.8708 |  |  | 5.555 | 5 | 27.50662 | 496.315 | 424.984 | 28.33 | 29.78 | 11.00102 | 43 | 3 | 3.509674 | 2.5 | 4 | 6.367453 | 80 | 203 | 9608 | 12 | 39 | 6.666667 | 0 | 2 | 2 | 2 | 46.33333 | 36.33333 | 0 | 22 | 48 | 50 | 2.2 | 0.5 | 0.25 | 506.4802 | 353.703 | 308.8353 | 309.4707 | 0 | 11.07 | 10.9 | 8.16 | 2.86 | 7.935172 | 130 | 78 | 75 | 6.8 | 5.8 | 7.2 | 5.8 | 6 | 6.8 | 5.2 | 5.6 | 8 | 4.2 | 58 | 58 | 116 | 116 | 56 | 58 | 58 | 58 | 58 | 66 | 900 | 0 | 23.78333 | 23.78333 | 325.82 | 181.43 | 507.25 | 0 | 15 | 68.868 | 29.82829 | 151.6749 | 31.65817 | 14.56896 | -4.236314 | 193.6657 | 94.6647 | 5.335299 | 1.932202 | 2.116667 | 1.8 | 1.183333 | 0.15 | 0 | 50 | 64639.24 | 4234.584 | 7.546518 | 6.916633 | 420.1899 | 278.6374 | 99.67243 | -2.889 | 0 | 0.9168804 | 44.46 | 17280 | 4 | 36.66667 | 51.66667 | 137 | 20 | 220 | 210 | 3.3 | 2.4 | 1.6 | 0.2 | 17 | 9.833333 | 1.4 | 53.96667 | 20 | 0 | 21 | 20 | 21 | 17 | 0 | 519.954 | 458.3049 | 416.4188 | 425.8348 | 1.32074 |  | -164.1501 | 574.5528 | -1208 | -0.9444444 | 579.89 | 0 | 27.12263 | 0.6135938 | 27.73622 | 14.32137 | 6.513882 | 23.80198 | 196.3133 | 193 | 199 | 296.9975 | 292 | 301 | 297.8786 | 294 | 301 | 299.2329 | 296 | 303 | 1.946799 | 1.4 | 3.3 | 1.689186 | 1.2 | 2.4 | 1.120207 | 0.9 | 1.7 | 0.1638229 | 0 | 0.3 | 884.369 | 853.6033 | 926.4693 | 15.20775 | 5.125018 | 23.2386 | 54.3934 | 56.57545 | 34.29415 | 407.109375 | 1.32475 | 1.09252 | 0.9467086 | 0.788029 | 184.7615 | 53.72306 | 468.2649 | 296.7452 | 3 | 3.1 | 4.6 | 4.9 | 4.1 | 4.2 | 259 | 141 | 73
2022-02-13 | 47.6 | 11.06 | 1.25 | 0.86 | 2.82 | 572 | 523.6972 | 1 | 46002.32 | 9.558333 | 961.6333 | 878.2539 | 1938.67 | 302.0127 | 0 | 701 | 702.9999 | 616.0916 | 13189.68 | 250 | 15.89432 | 50.65792 | 857.8379 |  | 894.7323 | 885.2753 | 850.8635 | 906.3509 | 893.1946 | 859.5225 |  |  | 5.555 | 5 | 28.21452 | 513.915 | 511 | 28.36507 | 29.87 | 10.15608 | 33 | 2 | 3.306753 | 3.5 | 13 | 7.358718 | 79 | 201 | 9608 | 14 | 43 | 6.5 | 0 | 2 | 2 | 2 | 46.66667 | 38 | 0 | 21 | 48 | 49 | 2.3 | 0.4 | 0.25 | 521.3707 | 357.808 | 314.3431 | 315.4768 | 0 | 11 | 10.98 | 8 | 7.9 | 7.969546 | 145 | 35 | 70 | 8.2 | 8 | 7.8 | 8.4 | 8.6 | 9.2 | 9 | 8.2 | 7.6 | 6.8 | 58 | 58 | 116 | 116 | 58 | 58 | 58 | 58 | 58 | 69 | 1100 | 0 | 24 | 24 | 0 | 0 | 0 | 0 | 0 | 81.6972 | 31.05438 | 153.6331 | 32.536 | 15.20541 | -3.552077 | 197.8225 | 94.10919 | 5.890806 | 1.94663 | 2.216667 | 1.683333 | 1.133333 | 0.1833333 | 0 | 43 | 67796.55 | 4228.617 | 7.810142 | 7.065088 | 419.5137 | 280.9951 | 99.68223 | 4.782 | 0 | 0.9155545 | 39.978 | 0 | 4 | 34.66667 | 52.33333 | 145 | 19 | 201 | 195 | 2.4 | 1.8 | 1.3 | 0.2 | 18 | 9.166667 | 2 | 54.6 | 20 | 0 | 21 | 20 | 21 | 18 | 0 | 529.2536 | 458.9869 | 418.059 | 423.5238 | 2.394835 |  | -179.8198 | 574.341 | -1266 | -0.9444444 | 579.6963 | 0 | 22.37941 | 0.6135938 | 22.993 | 9.350718 | 5.593071 | 15.73507 | 195.868 | 193 | 199 | 296.8489 | 293 | 301 | 297.8637 | 295 | 301 | 299.2514 | 296 | 303 | 2.194704 | 1.8 | 2.7 | 1.682291 | 1.5 | 1.9 | 1.084204 | 0.9 | 1.3 | 0.1884583 | 0 | 0.3 | 878.3809 | 861.5687 | 889.1421 | 18.97581 | 15.34876 | 21.92041 | 54.81615 | 55.92698 | 32.8805 | 376.171875 | 1.355787 | 1.154891 | 0.8984266 | 0.775963 | 216.5237 | 86.72691 | 426.1193 | 302.6593 | 3 | 3 | 4.6 | 4.9 | 4.1 | 4.3 | 276 | 250 | 76
2022-02-14 | 46.64 | 11.3 | 1.25 | 0.94 | 2.94 | 583 | 517.71 | 1 | 47222.11 | 9.525 | 962.2959 | 895.7472 | 1968.415 | 303.2516 | 0 | 809 | 709.6998 | 622.5048 | 13142.98 | 250 | 20.28592 | 70.14444 | 879.7786 |  | 907.5383 | 901.5306 | 865.9301 | 925.8262 | 909.5999 | 880.0264 |  |  | 5.555 | 5 | 28.70182 | 523.595 | 382 | 28.39882 | 29.68 | 48.92182 | 39 | 3 | 3.381106 | 2.8 | 3.2 | 8.984431 | 67 | 199 | 9608 | 14 | 76 | 6 | 0 | 2 | 2 | 2 | 46 | 36.66667 | 0 | 21 | 47 | 49 | 2.3 | 0.2 | 0.25 | 521.495 | 359.2965 | 315.039 | 317.9104 | 0 | 11.23 | 10.79 | 7.88 | 1.18 | 7.979797 | 165 | 16 | 75 | 8 | 8 | 8 | 8.6 | 8.4 | 9 | 8 | 7 | 8.5 | 8 | 58 | 58 | 114 | 114 | 58 | 58 | 58 | 58 |  | 64 | 1100 | 0 | 24 | 24 | 362.68 | 174.29 | 536.97 | 0 | 17 | 79.74 | 32.32738 | 154.0987 | 33.58672 | 15.8338 | -4.137891 | 199.3813 | 94.1339 | 5.866099 | 2.032027 | 2.766667 | 1.766667 | 1.116667 | 0.2 | 0 | 60 | 62411.31 | 4289.886 | 8.017198 | 7.12076 | 420.9303 | 300.0219 | 99.67063 | 4.482 | 0 | 0.8880103 | 35.496 | 0 | 4 | 37.33333 | 52 | 170 | 17 | 220 | 202 | 3.5 | 1.9 | 1.4 | 0.2 | 19 | 9.383333 | 2.6 | 55.33333 | 20 | 0 | 18 | 20 | 20 | 17 | 0 | 540.4195 | 461.5221 | 421.1424 | 427.9985 | 2.674258 |  | -173.6217 | 575.0043 | -1313 | -0.9444444 | 580.3748 | 0 | 17.60891 | 0.6133515 | 18.22226 | 11.26048 | 5.476333 | 17.47295 | 194.9802 | 192 | 198 | 296.6775 | 292 | 301 | 297.7475 | 294 | 301 | 299.2926 | 296 | 303 | 2.726314 | 2 | 3.6 | 1.771221 | 1.5 | 2.1 | 1.139591 | 0.9 | 1.4 | 0.1945787 | 0 | 0.3 | 895.7893 | 880.3372 | 908.8088 | 17.58701 | 12.82883 | 22.52237 | 55.15989 | 56.21231 | 34.46276 | 430.3125 | 1.398115 | 1.142188 | 0.8660825 | 0.7689813 | 185.953 | 92.35924 | 393.3108 | 307.3843 | 3 | 3 | 4.8 | 4.8 | 4.1 | 4.3 | 268 | 155 | 86
2022-02-15 | 46.7 | 11.21 | 1.25 | 1.07 | 3.2 | 585 | 544.1376 | 0.9986111 | 47997.85 | 9.508333 | 975.4504 | 895.3399 | 1987.152 | 304.783 | 0 | 844 | 719.2834 | 639.649 | 13129.36 | 250 | 20.91845 | 67.66602 | 876.2024 |  | 902.1568 | 897.6522 | 875.5429 | 929.7189 | 908.4833 | 877.6227 |  |  | 5.555 | 5 | 28.81796 | 525.355 | 388 | 28.33 | 29.44 | 41.65544 | 46 | 3 | 4.441499 | 3.4 | 1.4 | 16.218 | 76 | 201 | 9608 | 15 | 76 | 6.25 | 0 | 2 | 2 | 2 | 44 | 34.33333 | 10.69 | 21 | 49 | 57 | 2.2 | 0.2 | 0.25 | 531.7283 | 361.0964 | 318.5059 | 280.9338 | 0 | 10.86 | 10.7 | 7.4 | 2.3 | 7.987582 | 182 | 45 | 80 | 7.8 | 8 | 7.8 | 8 | 7 | 8.8 | 7.8 | 9.5 | 8.32 | 8 | 58 | 58 | 118 | 118 | 58 | 58 | 58 | 58 |  | 65 | 1100 | 0 | 23.96667 | 23.96667 | 237.16 | 124.7 | 361.86 | 0 | 11 | 71.2776 | 31.74596 | 153.3021 | 33.58866 | 16.18299 | -3.430923 | 199.6428 | 93.61256 | 6.38744 | 1.977721 | 2.45 | 1.766667 | 1.05 | 0.1833333 | 0 | 40 | 64261.44 | 4363.924 | 7.672479 | 7.130099 | 419.968 | 299.4911 | 99.65442 | -10.458 | 0 | 0.9301497 | 45.954 | 0 | 4 | 25 | 49.33333 | 145 | 20 | 210 | 207 | 3.3 | 2.1 | 1.2 | 0.2 | 20 | 10 | 1.2 | 55.7 | 20 | 0 | 17 | 20 | 20 | 18 | 0 | 541.1684 | 459.9145 | 419.2907 | 423.4324 | 2.395282 |  | -204.5189 | 575.7723 | -1358 | -0.9458333 | 581.1565 | 0 | 20.07229 | 0.6047328 | 20.67703 | 16.92843 | 7.784869 | 26.03271 | 195.4104 | 192 | 199 | 297.0115 | 292 | 301 | 297.8908 | 295 | 301 | 299.2432 | 295 | 304 | 2.526712 | 1.7 | 3.8 | 1.795017 | 1.5 | 2.2 | 1.035281 | 0.8 | 1.4 | 0.1760451 | 0 | 0.3 | 894.8972 | 871.0682 | 913.0162 | 16.72722 | 14.04314 | 19.1305 | 55.08888 | 56.48465 | 35.59108 | 434.21875 | 1.36762 | 1.163041 | 0.8317472 | 0.7613428 | 123.2547 | 96.75723 | 367.6064 | 310.1722 | 3 | 3.2 | 4.5 | 4.9 | 4.1 | 4.3 | 236 | 114 | 28
2022-02-16 | 45.02 | 12.4 | 1.16 | 1.1 | 3.78 | 565 | 508.138 | 0.9965278 | 43886.44 | 9.508333 | 966.6008 | 906.2349 | 1941.479 | 288.7791 | 334.4948 | 792 | 704.0591 | 609.2404 | 13129.36 | 250 | 15.69199 | 57.13381 | 894.3502 |  | 905.7759 | 911.7226 | 885.1233 | 931.0419 | 919.2253 | 896.405 |  |  | 5.555 | 5 | 27.97792 | 507.755 | 506 | 28.40101 | 29.99 | 41.64116 | 41 | 3 | 4.928857 | 2.9 | 2.2 | 16.218 | 74 | 195 | 9608 | 16 | 76 | 7.333333 | 0 | 2 | 2 | 2 | 46 | 36 | 1.94 | 22 | 47 | 54 | 2.3 | 0.6 | 0.25 | 526.1607 | 359.6268 | 313.8888 | 186.2337 | 0 | 10.88 | 10.74 | 7.87 | 1.6 | 7.940402 | 170 | 18 | 75 | 5 | 8.6 | 8.2 | 8.8 | 4.8 | 8.4 | 7.2 | 7 | 8.9 | 8.5 | 56 | 56 | 112 | 112 | 21 | 56 | 56 | 56 |  | 65 | 1100 | 0 | 23.91667 | 23.91667 | 576.49 | 0 | 576.49 | 0 | 18 | 57.648 | 31.28342 | 151.7007 | 31.40964 | 13.8908 | -3.917699 | 193.0834 | 94.83483 | 5.165175 | 2.055527 | 3.116667 | 2.1 | 1.133333 | 0.1833333 | 0 | 50 | 64528.09 | 4391.412 | 7.518251 | 6.895837 | 420.1169 | 276.7704 | 99.67325 | 9.711 | 0 | 0.8993593 | 36.243 | 0 | 4 | 37.66667 | 51 | 160 | 20 | 210 | 220 | 4.1 | 2.4 | 1.4 | 0.2 | 22 | 10.75 | 2.5 | 54.56667 | 20 | 0 | 16 | 20 | 20 | 14 | 0 | 527.9793 | 456.6845 | 414.1905 | 422.852 | 3.90584 |  | -173.9783 | 575.1894 | -1423 | -0.9493056 | 580.5862 | 0 | 19.13428 | 0.5597684 | 19.69405 | 19.62631 | 12.77806 | 26.17537 | 194.4873 | 191 | 199 | 296.0424 | 291 | 301 | 297.9021 | 294 | 301 | 299.2681 | 295 | 303 | 2.999784 | 2 | 4.5 | 2.037375 | 1.5 | 2.6 | 1.087826 | 0.8 | 1.4 | 0.179919 | 0 | 0.3 | 905.9485 | 870.6868 | 931.261 | 14.13039 | 7.87064 | 19.3424 | 54.45748 | 56.1734 | 35.00611 | 382.265625 | 1.439872 | 1.180098 | 0.8322081 | 0.7686445 | 182.5933 | 88.19242 | 362.8899 | 307.192 | 3 | 3.1 | 4.8 | 4.9 | 4.2 | 4.3 | 291 | 156 | 206
2022-02-17 | 45.06 | 12.73 | 1.17 | 1.09 | 3.54 | 583 | 525.734 | 0.9972222 | 46694.3 | 9.575 | 976.1649 | 900.0806 | 1987.178 | 300.3423 | 125.3482 | 743 | 716.5319 | 633.7805 | 16073.72 | 250 | 19.33094 | 66.16595 | 888.3637 |  | 903.029 | 901.2008 | 874.5934 | 932.0762 | 911.8497 | 889.4516 |  |  | 9.721 | 5 | 28.55932 | 527.761 | 535.35 | 28.39882 | 20.37 | 41.50527 | 36 | 2 | 4.420493 | 2.5 | 0.6 | 8.469855 | 69 | 193 | 9608 | 17 | 76 | 7.333333 | 0 | 2 | 2 | 2 | 44 | 35.66667 | 4.26 | 23 | 48 | 50 | 2.2 | 0.3 | 0.25 | 515.2427 | 360.8488 | 315.1752 | 305.5202 | 0 | 10.83 | 10.74 | 8.43 | 1.2 | 7.877785 | 180 | 30 | 70 | 8 | 8 | 8 | 8.6 |  | 9 | 8 | 7 | 8.5 | 8 | 58 | 58 | 114 | 114 | 8 | 56 | 56 | 58 |  | 67 | 1100 | 0 | 23.93333 | 23.93333 | 523.45 | 0 | 523.45 | 0 | 16 | 61.284 | 30.95768 | 152.9622 | 32.87907 | 15.17775 | -3.530454 | 197.4885 | 94.10229 | 5.897709 | 2.105529 | 3.733333 | 2.283333 | 1.033333 | 0.2 | 0 | 60 | 64637.75 | 4375.439 | 7.520161 | 7.053162 | 420.8506 | 288.7368 | 99.65921 | -10.458 | 0 | 0.9017736 | 46.701 | 0 | 4 | 36.66667 | 51.66667 | 140 | 20 | 205 | 220 | 5.6 | 3.3 | 1.4 | 0.2 | 23 | 10.58333 | 1.1 | 55.06667 |  | 0 | 18 | 20 | 20 | 15 | 0 | 537.4394 | 459.2887 | 417.9716 | 424.8479 | 2.466794 |  | -180.5411 | 575.7757 | -1470 | -0.9520833 | 581.4429 | 0 | 22.88827 | 0.5397656 | 23.42804 | 19.6003 | 10.6511 | 26.51256 | 193.1719 | 187 | 198 | 295.7624 | 289 | 301 | 298.0114 | 294 | 302 | 299.2245 | 295 | 304 | 3.907369 | 2.6 | 7.2 | 2.345129 | 1.5 | 3.3 | 1.04966 | 0.8 | 1.5 | 0.1785405 | 0 | 0.3 | 899.7645 | 870.6868 | 915.7182 | 14.77665 | 9.502904 | 19.79425 | 54.87405 | 56.56246 | 33.73648 | 573.046875 | 1.620015 | 1.188956 | 0.812244 | 0.765246 | 297.0847 | 28.25057 | 350.001 | 311.3699 | 3 | 3 | 4.8 | 4.9 | 4.2 | 4.3 | 234 | 137 | 45
2022-02-18 | 44.84 | 12.79 | 1.13 | 1.23 | 3.66 | 610 | 549.274 | 1 | 49000.44 | 9.416667 | 935.5255 | 889.0729 | 2061.158 | 309.2695 | 0 | 844 | 738.462 | 651.2514 | 15705.09 | 250 | 19.34178 | 64.6486 | 870.0648 |  | 898.0432 | 891.1661 | 867.3762 | 923.4045 | 902.5243 | 870.9315 |  |  | 10.111 | 5 | 29.69173 | 551.911 | 501.793 | 28.39577 | 20.39 | 40.92651 | 36 | 3 | 4.21136 | 2.3 | 0.7 | 8.146887 | 71 | 191 | 9608 | 18 | 76 | 6.166667 | 0 | 2 | 2 | 2 | 43.66667 | 36 | 63.66 | 23 | 49 | 50 | 2.2 | 0.5 | 0.25 | 543.697 | 369.0332 | 324.3546 | 316.9959 | 0 | 10.98 | 10.68 | 7.1 | 2.73 | 7.824096 | 178 | 80 | 75 | 8 | 8.2 | 8 | 8 | 8.6 | 7.8 | 7 | 9.8 | 8.2 | 7.6 | 56 | 58 | 118 | 118 | 40 | 56 | 56 | 56 | 100 | 57 | 1100 | 0 | 24 | 24 | 672.55 | 0 | 672.55 | 0 | 22 | 71.724 | 31.64427 | 154.4975 | 35.71352 | 17.91898 | -3.385906 | 204.7441 | 92.90184 | 7.098163 | 2.077885 | 5.033333 | 2.9 | 1.266667 | 0.2 | 0 | 50 | 64962.38 | 4381.422 | 7.993089 | 7.312289 | 420.1441 | 346.0123 | 99.61881 | 8.964 | 0 | 0.9004492 | 37.737 | 0 | 4 | 36 | 52 | 145 | 20 | 205 | 220 | 6.7 | 3.2 | 1.5 | 0.2 | 25 | 10.75 | 2.3 | 55.66667 |  | 0 | 19 | 17 | 18 | 16 | 7 | 559.819 | 461.267 | 420.3191 | 424.532 | 1.224888 | 125.3621 | -186.8934 | 577.7832 | -1490 | -0.9520833 | 583.7111 | 0 | 23.71576 | 0.5397656 | 24.25552 | 15.9969 | 8.705699 | 26.16241 | 191.4694 | 184 | 196 | 295.1008 | 290 | 300 | 297.6887 | 294 | 302 | 299.2004 | 295 | 303 | 4.904391 | 3.5 | 9.1 | 2.854902 | 2.3 | 3.6 | 1.246245 | 1 | 1.5 | 0.1999155 | 0 | 0.3 | 888.7381 | 868.2859 | 904.1443 | 17.00178 | 14.06629 | 20.28049 | 55.62435 | 56.6792 | 33.45115 | 509.453125 | 1.729364 | 1.209476 | 0.8464188 | 0.8031404 | 375.7226 | -35.58779 | 365.2851 | 309.7212 | 3 | 3.2 | 4.8 | 4.9 | 4.2 | 4.3 | 268 | 147 | 83
2022-02-19 | 45.49 | 12.25 | 1.26 | 1.22 | 3.78 | 601 | 540.334 | 1 | 48308.79 | 9.575 | 922.4557 | 879.5153 | 2005.118 | 307.4123 | 0 | 816 | 725.6405 | 641.6498 | 17858.56 | 250 | 18.66376 | 56.94543 | 861.8144 |  | 885.4821 | 878.6552 | 862.421 | 914.9789 | 891.4775 | 861.778 |  |  | 10.268 | 5 | 29.33561 | 544.148 | 612.667 | 24.36015 | 20.37 | 40.60891 | 33 | 2 | 4.212028 | 2.5 | 0.8 | 8.144712 | 70 | 184 | 9608 | 19 | 76 | 6.833333 | 0 | 2 | 2 | 2 | 44.33333 | 36.66667 | 0 | 23 | 48 | 50 | 2.1 | 0.6 | 0.25 | 528.1051 | 364.0059 | 322.4613 | 313.9276 | 0 | 10.85 | 10.64 | 7.8 | 1.62 | 7.770887 | 170 | 18 | 75 | 6.6 | 6.4 | 7.6 | 5.8 | 5.2 | 5.8 | 9 | 5.8 | 6.6 | 5.4 | 54 | 52 | 108 | 108 | 4 | 54 | 54 | 54 | 100 | 61 | 1100 | 0 | 24 | 24 | 323.75 | 0 | 323.75 | 0 | 10 | 76.584 | 31.69951 | 154.1922 | 33.89376 | 15.65363 | -3.76866 | 199.9709 | 94.05665 | 5.943348 | 2.075323 | 5.516667 | 2.616667 | 1.15 | 0.2 | 0 | 70 | 64654.49 | 4392.624 | 7.950294 | 7.141818 | 420.9696 | 295.9948 | 99.67195 | 2.988 | 0 | 0.8990582 | 34.749 | 0 | 4 | 36.33333 | 51.33333 | 170 | 20 | 210 | 205 | 6.3 | 3.2 | 1.3 | 0.2 | 26 | 8.716667 | 2.7 | 55.4 | 20 | 0 | 18 | 17 | 19 | 15 | 0 | 545.6317 | 459.4113 | 419.3571 | 422.8515 | 1.809181 |  | -188.0506 | 579.0696 | -1519 | -0.9520833 | 585.238 | 0 | 20.36008 | 0.5397656 | 20.89985 | 12.1606 | 8.381466 | 20.78013 | 190.3424 | 186 | 195 | 295.1769 | 248 | 302 | 297.6802 | 294 | 302 | 299.3514 | 296 | 303 | 5.577881 | 3.7 | 7.4 | 2.615484 | 2.1 | 3.4 | 1.150653 | 0.9 | 1.4 | 0.1912049 | 0 | 0.3 | 879.0056 | 859.7112 | 897.7841 | 15.70229 | 13.61476 | 19.36345 | 55.56565 | 56.66622 | 33.82726 | 437.65625 | 1.80684 | 1.188176 | 0.8164984 | 0.7887608 | 429.0443 | 17.80679 | 354.819 | 312.2238 | 3 | 3 | 4.7 | 4.9 | 4.2 | 4.3 | 277 | 145 | 91
2022-02-20 | 45.96 | 11.86 | 1.28 | 1.22 | 3.96 | 611 | 528.6768 | 1 | 48868.46 | 9.425 | 926.569 | 893.2905 | 2002.811 | 310.0644 | 0 | 704 | 724.5956 | 628.3278 | 24412.52 | 250 | 20.79716 | 66.85069 | 873.688 |  | 902.825 | 894.1882 | 870.9196 | 929.1904 | 907.4811 | 874.7411 |  |  | 10.268 | 5 | 29.764 | 552.948 | 594 | 34.13144 | 20.74 | 40.37072 | 36 | 2 | 4.232459 | 2.4 | 0.92 | 8.274521 | 65 | 187 | 9608 | 20 | 76 | 7 | 0 | 2 | 2 | 2 | 44.33333 | 35.66667 | 0 | 23 | 49 | 50 | 2.2 | 0.7 | 0.25 | 538.5708 | 367.3995 | 325.4102 | 317.6324 | 0 | 10.86 | 10.71 | 7.59 | 1.17 | 7.760527 | 168 | 77 | 81 | 8 | 8.2 | 8 | 8 |  | 8.8 | 8.2 | 9.5 | 8.2 | 7.8 | 60 | 60 | 120 | 120 | 0 | 60 | 60 | 60 | 100 | 60 | 1100 | 0 | 24 | 24 | 0 | 0 | 0 | 0 | 0 | 75.6768 | 30.67475 | 155.2362 | 33.90613 | 15.61472 | -3.748513 | 201.0086 | 94.09667 | 5.903334 | 2.117322 | 5.05 | 2.666667 | 0.8333333 | 0.1833333 | 0 | 41 | 64896.64 | 4377.386 | 7.974854 | 7.178877 | 419.1545 | 289.7223 | 99.68002 | 5.229 | 0 | 0.8652648 | 29.52 | 0 | 4 | 36.33333 | 52.33333 | 187 | 20 | 209 | 220 | 6.3 | 5 | 1.1 | 0.2 | 26 | 10.8 | 3.4 | 55.7 | 21 | 0 | 22 | 21 | 19 | 20 | 3 | 547.0244 | 460.3326 | 419.4915 | 423.1592 | 1.497327 | 173.7205 | -187.2254 | 580.7459 | -1538 | -0.9520833 | 587.1295 | 0 | 26.3879 | 0.5661611 | 26.95406 | 17.59902 | 8.34256 | 26.08457 | 191.9585 | 188 | 196 | 296.1315 | 290 | 302 | 298.1752 | 295 | 301 | 299.4211 | 296 | 302 | 4.667737 | 3.3 | 6.7 | 2.0991 | 1.7 | 2.6 | 0.9742257 | 0.8 | 1.3 | 0.161581 | 0 | 0.3 | 892.8835 | 875.097 | 904.7617 | 17.58916 | 13.56942 | 23.56411 | 55.58096 | 56.6403 | 33.3474 | 381.25 | 1.756551 | 1.174599 | 0.7874661 | 0.7712415 | 430.1557 | 103.9003 | 330.5363 | 318.659 | 3 | 3 | 4.8 | 4.9 | 4.1 | 4.3 | 262 | 143 | 66
2022-02-21 | 46.5 | 11.69 | 1.31 | 1.26 | 4.12 | 609 | 546.3504 | 1 | 48995.57 | 9.65 | 926.8621 | 900.2844 | 2052.096 | 309.2551 | 83.33333 | 785 | 729.2777 | 625.6872 | 18196.8 | 250 | 21.66643 | 73.91573 | 873.4636 |  | 914.8356 | 909.9735 | 877.0098 | 929.5645 | 919.6913 | 877.4525 |  |  | 10.268 | 5 | 29.72265625 | 551.188 | 590 | 34.10333 | 20.24 | 40.39432 | 30 | 2 | 4.171508 | 2.8 | 0.6 | 8.294706 | 62 | 185 | 9608 | 21 | 76 | 6.666667 | 0 | 2 | 2 | 2 | 42 | 34.66667 | 0 | 23 | 48 | 51 | 2.2 | 1.3 | 0.75 | 535.0888 | 366.8576 | 323.5917 | 317.6584 | 0 | 10.92 | 10.6 | 7.53 | 1.1 | 7.797237 | 175 | 48 | 90 | 8 | 7.9 | 7.5 | 8.3 | 8.1 | 8 | 7.8 | 7 | 8 | 7.8 | 56 | 56 | 112 | 112 | 50 | 56 | 56 | 56 | 56 | 56 | 1100 | 0 | 24 | 24 | 899.18 | 0 | 899.18 | 0 | 30 | 81.1704 | 31.65414 | 156.1582 | 35.08102 | 16.73765 | -3.662842 | 204.314 | 93.60063 | 6.399367 | 2.136247 | 4.316667 | 2.283333 | 1.066667 | 0.1666667 | 0 | 60 | 64977.95 | 4341.568 | 7.809115 | 7.29693 | 418.9366 | 313.7616 | 99.64511 | 10.117 | 0 | 0.8971271 | 21.303 | 0 | 4 | 34.33333 | 52.33333 | 175 | 20 | 210 | 210 | 5.1 | 2.7 | 1.3 | 0.2 | 28 | 10.85 | 4.5 | 56.36667 | 20 | 0 | 18 | 19 | 18 | 20 | 7 | 554.7484 | 461.6198 | 420.4362 | 424.5678 | 2.102493 | 164.3549 | -191.8797 | 582.1553 | -1559 | -0.9520833 | 588.7326 | 0 | 23.1138 | 0.5494356 | 23.66324 | 21.31278 | 12.90776 | 31.15558 | 191.9419 | 188 | 195 | 295.6586 | 289 | 301 | 297.8263 | 294 | 302 | 299.2539 | 296 | 302 | 4.669288 | 3.4 | 6.6 | 2.370904 | 1.9 | 3 | 1.10244 | 0.8 | 1.5 | 0.1823715 | 0 | 0.3 | 900.192 | 881.4027 | 917.5348 | 21.09795 | 8.494271 | 28.14944 | 55.55573 | 58.23552 | 34.09962 | 406.5625 | 1.738834 | 1.199368 | 0.8016265 | 0.781437 | 409.2581 | 108.8471 | 332.4211 | 313.088 | 3 | 3.2 | 4.8 | 4.9 | 4.1 | 4.3 | 243 | 146 | 11
2022-02-22 | 46.64 | 11.73 | 1.16 | 1.09 | 3.8 | 551 | 480.088 | 0.9402778 | 47782.61 | 9.590909 | 923.6414 | 880.5967 | 1916.388 | 302.8609 | 0 | 720 | 692.7903 | 598.9062 | 18672.77 | 250 | 18.77999 | 56.36864 | 860.3501 |  | 889.5789 | 881.8833 | 859.1604 | 909.7444 | 896.3289 | 867.1308 |  |  | 10.335 | 5 | 28.67509 | 500.215 | 500 | 34.1345 | 20.17 | 39.68471 | 56 | 3 | 4.505488 | 2.3 | 2.3 | 16.218 | 76 | 183 | 9608 | 21 | 76 | 4.333333 | 0 | 2 | 2 | 2 | 42 | 34.66667 | 3.58 | 24 | 49 | 52 | 2 | 0.4 | 0.25 | 529.3164 | 358.2501 | 316.8465 | 309.8451 | 0 | 10.78 | 10.6 | 7.5 | 1.2 | 8.249461 | 169 | 55 | 81 | 8 | 8 | 8 | 8.3 |  | 9 | 7.8 | 7 | 8.2 | 8.1 | 48 | 48 | 96 | 96 | 28 | 46 | 46 | 46 | 46 | 46 | 1100 | 0 | 22.56667 | 22.56667 | 394.36 | 0 | 394.36 | 0 | 12 | 82.728 | 29.88148 | 152.798 | 33.47242 | 16.13472 | -3.556985 | 198.8482 | 93.6747 | 6.325296 | 1.884179 | 4.266667 | 3.4 | 1.616667 | 0.2666667 | 0 | 45 | 59980.37 | 3959.428 | 7.721108 | 7.10172 | 421.4617 | 338.6694 | 99.61198 | 2.14 | 0 | 0.8713031 | 36.243 | 18980 | 8 | 32.66667 | 50.33333 | 130 | 20 | 210 | 210 | 5.3 | 5.9 | 2.3 | 0.4 | 28 | 12 | 2.5 | 54.3 | 7 | 0 | 21 | 19 | 21 | 0 | 0 | 499.8381 | 456.8105 | 415.713 | 423.018 | 2.080825 | 187.7861 | -142.0277 | 582.3274 | -1638 | -1.011806 | 589.1025 | 0 | 26.24018 | 0.5423542 | 26.78253 | 21.83075 | 14.32141 | 29.96241 | 182.9135 | -20 | 219 | 278.7592 | -20 | 303 | 282.3547 | -20 | 303 | 284.8723 | -32 | 312 | 4.194277 | 0 | 9.8 | 4.275943 | 0 | 9.400001 | 1.675635 | 0 | 2.9 | 0.2814699 | 0 | 0.7 | 880.1822 | 776.597 | 919.3157 | 18.37768 | 7.414525 | 86.40355 | 54.02918 | 58.79319 | 35.3317 | 4012.8125 | 1.53706 | 1.250494 | 0.9637537 | 0.9200603 | 351.6013 | 132.0468 | 339.873 | 257.0869 | 3 | 3.2 | 4.8 | 4.9 | 4.1 | 4.3 | 278 | 178 | 20
2022-02-23 | 46.03 | 12.36 | 1.24 | 1.15 | 3.1 | 610 | 539.68 | 1 | 49001.34 | 9.541667 | 935.3096 | 892.8176 | 2071.78 | 318.2096 | 0 | 907 | 729.4413 | 641.7988 | 18672.77 | 250 | 18.98773 | 66.87295 | 878.2736 |  | 902.5107 | 893.9305 | 863.5363 | 924.3854 | 907.206 | 879.881 |  |  | 10.737 | 5 | 29.76855 | 552.537 | 676 | 34.15964 | 20.54 | 39.99721 | 55 | 3 | 5.36497 | 3.6 | 4.6 | 8.700591 | 68 | 176 | 9614 | 23 | 76 | 8.666667 | 0 | 2 | 2 | 2 | 41.33333 | 36 | 3.01 | 25 | 47 | 49 | 2 | 1.3 | 2 | 570.3849 | 374.083 | 293.4249 | 328.0573 | 0 | 10.86 | 10.55 | 6.91 | 2.41 | 8.696218 | 180 | 50 | 90 | 8 | 8.2 | 8 | 8.6 | 8.4 | 8 | 8.8 | 7.5 | 8 | 7.8 | 60 | 60 | 130 | 123 | 60 | 60 | 60 | 60 | 60 | 60 | 1100 | 0 | 24 | 24 | 771.42 | 0 | 771.42 | 0 | 24 | 88.26 | 31.37032 | 157.3543 | 36.64597 | 18.41202 | -3.517076 | 208.8952 | 92.86966 | 7.130342 | 2.0976 | 3.05 | 4.75 | 2.166667 | 0.3166667 | 0 | 60 | 64572.78 | 4197.71 | 8.384382 | 7.460542 | 419.5667 | 347.0076 | 99.63799 | -10.458 | 0 | 0.8847213 | 46.701 | 0 | 9 | 35.33333 | 52.33333 | 165 | 40 | 210 | 215 | 5.2 | 5.7 | 2.7 | 0.4 | 30 | 12.66667 | 2.3 | 55.53333 |  |  | 22 | 19 | 18 | 20 | 0 | 553.9582 | 462.8745 | 420.9228 | 426.0662 | 0.9711243 | 168.1639 | -188.3139 | 583.5859 | -1658 | -1.011806 | 590.5412 | 0 | 26.34806 | 0.4768598 | 26.82492 | 20.41691 | 11.77942 | 31.57061 | 194.9749 | 188 | 213 | 291.5865 | -20 | 340 | 296.3992 | 280 | 314 | 299.2488 | 292 | 313 | 2.820979 | 2.1 | 5.7 | 4.658343 | 3.6 | 23 | 2.123617 | 1.5 | 4.4 | 0.3111111 | 0.2 | 0.5 | 892.6465 | 885.2086 | 904.7001 | 16.58829 | 10.02688 | 21.16325 | 55.90539 | 57.22391 | 33.41225 | 439.0625 | 1.125783 | 1.28814 | 1.049291 | 1.073044 | 4.304757 | 91.46736 | 309.0817 | 258.4947 | 3 | 3 | 4.7 | 4.9 | 4.1 | 4.3 | 173 | 93 | 3
2022-02-24 | 45.6 | 11.72 | 1.16 | 1.04 | 3.54 | 609 | 556.786 | 1 | 48998.53 | 9.6 | 934.6167 | 900.8188 | 2080.038 | 314.37 | 0 | 731 | 733.8278 | 642.146 | 18672.77 | 250 | 15.26194 | 61.14568 | 886.7724 |  | 907.0371 | 896.7247 | 893.5091 | 925.1603 | 910.0497 | 886.4785 |  |  | 10.737 | 5 | 29.74642 | 551.657 | 469.5 | 34.10333 | 20.64 | 39.44101 | 43 | 3 | 4.370504 | 3.2 | 6.2 | 16.218 | 72 | 174 | 9614 | 24 | 78 | 6 | 0 | 2 | 2 | 2 | 40.16667 | 36.16667 | 0 | 25 | 48 | 50 | 2.2 | 0.8 | 0.5 | 567.4686 | 376.7831 | 189.6438 | 335.5075 | 0 | 10.6 | 10.42 | 8.06 | 1.11 | 8.063632 | 172 | 16 | 72 | 8 | 8 | 8.2 | 9.2 | 8.6 | 9 | 7.8 | 8 | 8.2 | 7.8 | 54 | 58 | 118 | 118 | 56 | 56 | 56 | 56 | 56 | 56 | 1000 | 0 | 24 | 24 | 839.63 | 0 | 839.63 | 0 | 27 | 90.156 | 31.07495 | 156.0821 | 35.82474 | 17.26199 | -3.69614 | 205.4727 | 93.39773 | 6.602267 | 1.997632 | 2.45 | 3.566667 | 2 | 0.2 | -2988 | 60 | 65193.36 | 4321.791 | 8.198838 | 7.338309 | 421.4482 | 327.4676 | 99.64954 | 4.635 | 0 | 0.9142627 | 42.966 | 0 | 9 | 35 | 52.66667 | 130 | 30 | 210 | 200 | 2.6 | 3.9 | 4.5 | 0.2 | 31 | 11 | 1.6 | 55.93333 |  |  | 21 | 20 | 19 | 22 | 8 | 553.6573 | 462.1999 | 421.0459 | 426.1686 | 2.077774 | 144.6629 | -215.9687 | 584.6914 | -1679 | -1.011806 | 591.8112 | 2.5 | 25.59237 | 0.4862573 | 26.07863 | 19.31007 | 12.94667 | 29.57332 | 195.5881 | 189 | 200 | 293.807 | 271 | 315 | 297.451 | 291 | 303 | 299.1006 | 294 | 305 | 2.399559 | 1.8 | 2.8 | 3.514139 | 2.8 | 4.1 | 1.460591 | 1.1 | 1.7 | 0.2127049 | 0 | 0.3 | 900.3092 | 884.5761 | 915.1416 | 11.69711 | 8.025469 | 14.81837 | 55.66399 | 56.74403 | 32.59518 | 416.875 | 1.067132 | 1.122345 | 1.004097 | 1.064236 | -76.59955 | 38.465 | 273.0868 | 276.9969 | 3 | 3.1 | 4.8 | 4.8 | 4.1 | 4.2 | 270 | 164 | 20
2022-02-25 | 47.05 | 12.51 | 1.16 | 1.09 | 2.9 | 613 | 530.968 | 1 | 49001.81 | 9.491667 | 916.6166 | 899.7757 | 2097.009 | 310.8044 | 0 | 700 | 740.7732 | 649.8618 | 25690.2 | 250 | 15.88467 | 53.39689 | 879.4994 |  | 910.2523 | 905.1156 | 891.2136 | 918.4488 | 913.1161 | 880.7838 |  |  | 10.737 | 5 | 29.8877 | 555.177 | 547 | 34.15936 | 20.48 | 38.74565 | 59 | 4 | 4.138613 | 2.7 | 1.6 | 7.918945 | 55 | 173 | 9614 | 25 | 81 | 6.5 | 0 | 2 | 2 | 2 | 42.33333 | 36 | 6.02 | 25 | 47 | 49 | 2.2 | 0.3 | 0.25 | 536.9702 | 365.7211 | 327.5676 | 279.027 | 1 | 10.61 | 10.54 | 7.305 | 1 | 7.998781 | 145 | 37 | 89 | [10 empty] | 60 | 58 | 116 | 116 | 58 | 58 | 58 | 58 | 58 | 58 | 1000 | 0 | 24 | 24 | 0 | 742.87 | 742.87 | 0 | 25 | 94.098 | 30.90246 | 156.3206 | 35.79073 | 17.07225 | -3.5683 | 205.6152 | 93.43242 | 6.567584 | 1.997514 | 1.9 | 2.733333 | 1.066667 | 0.1666667 | 0 | 36 | 65713.34 | 4395.119 | 8.416391 | 7.343401 | 419.8206 | 328.4989 | 99.6588 | 2.835 | 0 | 0.8661794 | 39.231 | 0 | 9 | 35.33333 | 52.66667 | 125 | 30 | 210 | 230 | 2.1 | 3.1 | 1.1 | 0.2 | 33 | 12 | 2.3 | 55.43333 |  |  | 19 | 20 | 20 | 22 | 7 | 560.6311 | 461.4179 | 419.881 | 424.2402 | 3.463748 | 181.9632 | -190.8394 | 585.8715 | -1696 | -1.011806 | 593.1421 | 2.5 | 26.2004 | 0.4662246 | 26.66662 | 15.66082 | 10.76782 | 23.9187 | 196.6113 | 193 | 200 | 295.3143 | 278 | 314 | 298.1935 | 293 | 303 | 299.3575 | 296 | 303 | 1.85297 | 1.5 | 2.2 | 2.630119 | 2 | 3.2 | 1.066486 | 0.9 | 1.2 | 0.1704201 | 0 | 0.2 | 899.6174 | 888.6536 | 908.4001 | 13.70308 | 11.26324 | 15.25669 | 55.55492 | 56.70513 | 33.51601 | 416.484375 | 1.023696 | 1.080165 | 0.9950515 | 1.008067 | -76.9599 | 83.74956 | 282.5296 | 277.69 | 3 | 3.2 | 4.4 | 4.8 | 4.2 | 4.2 | 247 | 127 | 11
2022-02-26 | 47.67 | 11.96 | 1.15 | 0.91 | 3.12 | 614 | 537.8492 | 1 | 49001.95 | 9.525 | 917.5682 | 901.1075 | 2084.905 | 302.5089 | 0 | 839 | 742.1061 | 647.4121 | 23800.48 | 250 | 16.47841 | 52.92236 | 879.7871 |  | 912.3094 | 905.6588 | 891.3118 | 921.9246 | 914.0688 | 882.6922 |  |  | 10.737 | 5 | 29.93913 | 556.057 | 582.942 | 34.04739 | 20.36 | 38.42812 | 36 | 2 | 5.076631 | 3.9 | 2.3 | 8.968283 | 60 | 171 | 9614 | 25 | 84 | 6.833333 | 0 | 2 | 2 | 2 | 44 | 35.66667 | 1.49 | 25 | 48 | 49 | 2.2 | 0.3 | 0.25 | 537.0437 | 366.7204 | 327.734 | 215.9734 | 0 | 10.7 | 10.6 | 7.7 | 1.05 | 8.006262 | 140 | 38 | 89 | 7.8 | 7.2 | 8 | 8.6 | 8 | 9.2 | 7.2 | 9.8 | 8.4 | 7.8 | 52 | 52 | 104 | 104 | 52 | 52 | 52 | 52 | 52 | 52 | 1000 | 0 | 24 | 24 | 0 | 0 | 0 | 0 | 0 | 85.8492 | 31.29354 | 157.0391 | 36.07017 | 17.15613 | -3.457614 | 206.8078 | 93.37621 | 6.623789 | 2.047181 | 1.783333 | 2.05 | 0.95 | 0.1666667 | 0 | 50 | 65676.38 | 4380.883 | 8.44439 | 7.385994 | 421.2595 | 329.2544 | 99.65931 | 14.765 | 0 | 0.8759759 | 42.966 | 18500 | 10 | 33.33333 | 53 | 80 | 30 | 210 | 230 | 2.1 | 2.3 | 1.2 | 0.2 | 35 | 10 | 1.6 | 55.13333 |  |  | 21 | 20 | 18 | 22 | 5 | 562.6987 | 462.203 | 420.0655 | 424.3252 | 2.220629 | 186.8126 | -187.95 | 586.9972 | -1712 | -1.011806 | 594.4065 | 2.5 | 25.22249 | 0.4659375 | 25.68843 | 17.0538 | 10.15826 | 27.75763 | 196.5567 | 193 | 200 | 296.1194 | 290 | 302 | 298.1485 | 293 | 303 | 299.2493 | 296 | 302 | 1.757903 | 1.4 | 2.3 | 2.012907 | 1.5 | 2.4 | 0.9551424 | 0.7 | 1.2 | 0.1502789 | 0 | 0.2 | 900.8829 | 889.1327 | 915.5549 | 14.26002 | 9.245997 | 17.05166 | 55.18731 | 56.53654 | 33.77539 | 417.8125 | 1.013414 | 1.063564 | 0.9950625 | 0.9652756 | -71.80037 | 106.6464 | 279.2195 | 283.4198 | 3 | 3 | 4.8 | 4.9 | 4.1 | 4.3 | 249 | 169 | 283
2022-02-27 | 48.54 | 11.67 | 1.12 | 0.99 | 3.6 | 614 | 562.816 | 1 | 49003.5 | 9.411818 | 913.2463 | 901.5399 | 2064.754 | 309.493 | 0 | 786 | 732.0114 | 642.9988 | 24650.1 | 250 | 16.41272 | 48.36739 | 877.4053 |  | 913.2744 | 905.7249 | 896.4162 | 922.2575 | 914.3765 | 881.3249 |  |  | 11.059 | 5 | 29.93164 | 556.379 | 669.058 | 34.04739 | 20.69 | 38.66388 | 33 | 2 | 4.488044 | 2.9 | 3.8 | 8.376691 | 65 | 169 | 9614 | 26 | 87 | 7.5 | 0 | 2 | 2 | 2 | 44.33333 | 36.66667 | 1.81 | 25 | 47 | 49 | 2.1 | 0.3 | 0.25 | 528.375 | 367.3082 | 326.1873 | 320.9175 | 0 | 10.7 | 10.58 | 8.14 | 1.19 | 7.990305 | 160 | 38 | 86 | 8 | 7.9 | 7.9 | 8.2 | 8.2 | 8.5 | 7.9 | 7.8 | 8 | 7.9 | 58 | 58 | 116 | 116 | 58 | 58 | 58 | 58 | 58 | 58 | 1000 | 0 | 24 | 24 | 0 | 0 | 0 | 0 | 0 | 87.816 | 30.96658 | 156.5568 | 35.74667 | 16.49704 | -3.726548 | 205.0739 | 93.77274 | 6.227264 | 2.079218 | 1.733333 | 1.8 | 0.97 | 0.1333333 | 0 | 49 | 65658.85 | 4367.476 | 8.134138 | 7.324069 | 420.3457 | 318.2721 | 99.6563 | 4.482 | 0 | 0.9166384 | 38.484 | 0 | 10 | 35.66667 | 53 | 163 | 28 | 210 | 240 | 2 | 2.2 | 1.06 | 0.2 | 36 | 10.45 | 2.2 | 54.93333 |  |  | 24 | 20 | 21 | 21 | 5 | 557.552 | 461.567 | 419.2079 | 424.8586 | 2.570606 | 187.8496 | -187.974 | 588.0362 | -1728 | -1.011806 | 595.586 | 2.5 | 25.97396 | 0.4665271 | 26.44049 | 16.42317 | 8.148028 | 28.49687 | 196.8442 | 194 | 200 | 296.9995 | 292 | 301 | 298.3803 | 295 | 302 | 299.3562 | 295 | 303 | 1.647635 | 1.2 | 2.1 | 1.68486 | 1.1 | 2.1 | 0.8743114 | 0.6 | 1.1 | 0.1022766 | 0 | 0.2 | 901.19 | 889.6973 | 915.2537 | 14.34034 | 8.44342 | 18.1403 | 55.37705 | 56.38089 | 33.24364 | 398.75 | 1.011952 | 1.024063 | 0.9457006 | 0.7643633 | -57.80289 | 159.7564 | 369.9944 | 265.4337 | 3 | 3 | 4.8 | 4.9 | 4.1 | 4.3 | 325 | 184 | 217
2022-02-28 | 47.25 | 11.25 | 1.13 | 1.22 | 3.42 | 623 | 520.194 | 1 | 48998.52 | 9.508333 | 908.7973 | 907.8391 | 2052.833 | 306.3074 | 0 | 812 | 728.6778 | 635.715 | 8360.153 | 250 | 15.60948 | 49.27695 | 886.0515 |  | 918.5582 | 911.7991 | 900.9923 | 927.621 | 920.2015 | 889.6503 |  |  | 11.302 | 5 | 29.87176 | 564.542 | 543 | 24.90231 | 9.45 | 54.81341 | 36 | 2 | 4.25048 | 2.8 | 3.2 | 16.218 | 70 | 163 | 9614 | 27 | 91 | 6 | 0 | 2 | 2 | 2 | 46.16667 | 37.83333 | 1.65 | 24 | 47 | 49 | 2.2 | 0.4 | 0.25 | 504.5699 | 362.98 | 320.5698 | 319.7774 | 0 | 10.65 | 10.45 | 7 | 1.54 | 7.976876 | 130 | 44 | 102 | 8.2 | 8 | 8 | 8.2 | 8.2 | 8.5 | 8 | 9 | 8.2 | 8 | 54 | 50 | 100 | 110 | 46 | 50 | 50 | 50 | 50 | 52 | 1000 | 0 | 24 | 24 | 851.95 | 0 | 851.95 | 0 | 27 | 91.344 | 30.20591 | 156.5746 | 35.75263 | 16.67291 | -4.248485 | 204.7517 | 93.93195 | 6.068045 | 2.115772 | 1.633333 | 1.4 | 1.766667 | 0.1166667 | 0 | 40 | 65541.17 | 4358.185 | 8.452907 | 7.312561 | 421.0549 | 318.6284 | 99.67069 | 6.723 | 0 | 0.8349823 | 31.761 | 0 | 10 | 36.33333 | 48.66667 | 176 | 25 | 210 | 251 | 1.8 | 1.6 | 7 | 0.2 | 38 | 10.3 | 3.1 | 55.8 |  |  | 22 | 21 | 21 | 21 | 5 | 556.1611 | 461.4483 | 420.922 | 425.8021 | 2.985306 | 190.2868 | -181.7792 | 589.3318 | -1735 | -1.011806 | 597.0205 | 5 | 28.66088 | 0.4696373 | 29.13052 | 14.74909 | 8.485223 | 24.83953 | 196.7749 | 159 | 202 | 297.5055 | 292 | 302 | 298.3917 | 295 | 303 | 299.4067 | 296 | 303 | 1.629504 | 1.2 | 1.9 | 1.340918 | 1.1 | 1.6 | 0.7296979 | 0.6 | 0.9 | 0.08980093 | 0 | 0.2 | 907.5407 | 897.9017 | 924.4559 | 13.72294 | 5.913845 | 16.24232 | 55.1931 | 56.48465 | 33.04911 | 389.609375 | 1.08508 | 0.854768 | 0.7730557 | 0.724756 | -12.95558 | 187.0246 | 317.8641 | 287.4694 | 2.9 | 3 | 4.4 | 4.8 | 4.1 | 4.3 | 315 | 177 | 205
2022-03-01 | 0 | 0 | 0 | 0 | 0 | 612 | 559.268 | 1 | 49004.06 | 9.575 | 905.7956 | 905.5663 | 2039.118 | 310.5735 | 0 | 855 | 724.4552 | 636.769 | 24150.56 | 250 | 14.81792 | 44.55348 | 886.5518 |  | 913.8461 | 908.9845 | 899.57 | 924.4728 | 916.9507 | 888.5882 |  |  | 11.297 | 5 | 29.89126 | 554.857 | 580.46 | 25.20108 | 20.4 | 32.02753 | 32 | 2 | 4.411902 | 3.1 | 3 | 8.328867 | 81 | 165 | 9614 | 2 | 3 | 7.416667 | 0 | 2 | 2 | 2 | 48 | 37.66667 | 3.57 | 24 | 47 | 50 | 2.2 | 0.3 | 0.25 | 498.9409 | 364.216 | 324.2481 | 323.1306 | 0 | 10.64 | 10.4 | 7.52 | 0.85 | 7.957162 | 157 | 45 | 91 | 8 | 8.1 | 8 | 8.6 | 9 | 9 | 7.5 | 8 | 8.2 | 8 | 60 | 58 | 116 | 106 | 24 | 58 | 58 | 58 | 58 | 58 | 1000 | 0 | 24 | 24 | 0 | 567.3 | 567.3 | 0 | 18 | 91.968 | 30.44178 | 155.8077 | 35.17769 | 16.25211 | -3.534735 | 203.7028 | 93.75689 | 6.243106 | 2.122314 | 1.883333 | 1.316667 | 1 | 0.1 | 0 | 40 | 65663.25 | 4365.434 | 8.285603 | 7.275099 | 420.4241 | 299.7231 | 99.68308 | 11.205 | 0 | 0.9138366 | 20.556 | 0 |  | 36 | 48 | 170 | 25 | 210 | 210 | 2.2 | 1.4 | 1.7 | 0.1 | 2 | 11.5 | 4.6 | 56.56667 |  |  | 21 | 21 | 20 | 21 | 0 | 549.2862 | 461.5242 | 421.9269 | 425.5057 | 1.942636 | 171.3657 | -202.7549 | 612 | 2.322581 | 0.03225806 | 623.297 | 17.5 | 26.71118 | 0.5603506 | 27.27153 | 17.32432 | 6.708433 | 28.75627 | 196.3963 | 193 | 200 | 297.7323 | 293 | 301 | 298.5997 | 295 | 302 | 299.401 | 296 | 304 | 1.91027 | 1.4 | 2.6 | 1.305679 | 1 | 1.7 | 0.6767002 | 0.5 | 0.8 | 0.08797685 | 0 | 0.2 | 905.272 | 888.488 | 916.0295 | 12.74766 | 6.344831 | 16.30859375 | 55.10385 | 56.39388 | 34.42385 | 395.390625 | 1.285761 | 0.8154548 | 0.7131481 | 0.7195755 | 143.4639 | 198.6672 | 262.5199 | 296.5486 | 3 | 3.2 | 4.8 | 4.8 | 4.1 | 4.2 | 379 | 194 | 225
2022-03-02 | 48.04 | 11.74 | 1.14 | 1.04 | 3.08 | 611 | 536.988 | 1 | 48998.1 | 9.458333 | 915.1556 | 903.3566 | 2040.861 | 312.1108 | 41.66667 | 836 | 737.436 | 648.8103 | 25750.38 | 250 | 18.14645 | 60.17146 | 878.6346 |  | 912.8281 | 910.6075 | 896.6513 | 922.7862 | 917.9915 | 883.9969 |  |  | 11.3 | 5 | 29.80339 | 553.98 | 538 | 8.28 | 20.33 | 33.50427 | 43 | 3 | 4.587444 | 2.7 | 18 | 16.218 | 70 | 163 | 9614 | 3 | 6 | 7.333333 | 0.6666667 | 2 | 2 | 2 | 46 | 37.33333 | 1.18 | 24 | 47 | 48 | 2.2 | 0.4 | 0.25 | 502.9743 | 366.6588 | 325.5473 | 322.761 | 0 | 10.57 | 10.42 | 7.4 | 1.02 | 7.96282 | 166 | 39 | 82 | 8 | 8 | 8 | 9 |  | 9 | 7.8 | 7.8 | 8.2 | 7.8 | 58 | 66 | 100 | 116 | 2 | 58 | 58 | 58 | 58 | 58 | 1000 | 0 | 24 | 24 | 673.34 | 0 | 673.34 | 0 | 22 | 57.648 | 30.94419 | 156.5591 | 36.37357 | 17.47147 | -3.677213 | 206.7269 | 93.3273 | 6.672696 | 2.08253 | 1.8 | 1.266667 | 0.6166667 | 0.08333333 | 0 | 40 | 65892.64 | 4369.538 | 8.284484 | 7.383105 | 420.5804 | 328.4715 | 99.65261 | 3.02 | 0 | 0.8788674 | 35.496 | 16060 | 1 | 36.66667 | 50 | 110 | 25 | 215 | 190 | 2.2 | 1.4 | 0.7 | 0.1 | 3 | 10.5 | 2.7 | 55.7 |  |  | 19 | 21 | 18 | 23 | 9 | 559.3392 | 461.5379 | 421.0253 | 424.5527 | 1.080857 | 165.029 | -208.976 | 611.5 | 3.645161 | 0.06451613 | 622.7985 | 17.5 | 25.50466 | 0.5458773 | 26.05054 | 17.18348 | 7.745963 | 29.57332 | 196.4519 | 189 | 200 | 297.5948 | 292 | 302 | 298.5758 | 295 | 303 | 299.3879 | 295 | 304 | 1.852002 | 1.4 | 2.4 | 1.272016 | 1 | 1.5 | 0.6678148 | 0.5 | 0.8 | 0.0923206 | 0 | 0.2 | 903.0293 | 881.7351 | 923.8607 | 14.75767 | 9.459612 | 18.62407 | 55.2962 | 56.69217 | 33.52897 | 463.828125 | 1.285827 | 0.7865423 | 0.6792193 | 0.7119563 | 152.9051 | 214.4248 | 236.2769 | 305.1235 | 3 | 3.2 | 4.8 | 4.8 | 4.1 | 4.2 | 361 | 191 | 301
2022-03-03 | 47.49 | 13 | 1.1 | 1.1 | 3.24 | 611 | 534.8252 | 1 | 48962.52 | 9.516667 | 913.9375 | 901.8848 | 2039.494 | 314.2401 | 0 | 675 | 730.2397 | 608.7377 | 24486.37 | 250 | 20.64079 | 63.70364 | 872.9 |  | 917.4996 | 912.4452 | 891.6069 | 920.7978 | 918.9554 | 878.9884 |  |  | 11.293 | 5 | 29.84961 | 553.973 | 244 | 8.28 | 20.92 | 34.61407 | 36 | 2 | 4.429319 | 4 | 55.3 | 16.218 | 56 | 163 | 9614 | 3 | 9 | 7 | 0 | 2 | 2 | 2 | 47.66667 | 38.33333 | 15.12 | 24 | 48 | 52 | 2.2 | 0.3 | 0.25 | 531.438 | 372.4562 | 327.1413 | 325.463 | 0 | 10.62 | 10.54 | 8.39 | 1.48 | 7.976223 | 170 | 42 | 86 | 8 | 8 | 8 | 8.4 | 8.2 | 8.8 | 7.8 | 7 | 8.2 | 7.8 | 56 | 56 | 112 | 112 | 48 | 56 | 56 | 56 | 56 | 56 | 1000 | 0 | 24 | 24 | 0 | 444.4 | 444.4 | 0 | 14 | 50.4252 | 31.40822 | 155.9852 | 35.56491 | 16.47517 | -3.628773 | 204.3966 | 93.71496 | 6.285038 | 2.105144 | 1.75 | 0.8333333 | 1.433333 | 0.2333333 | 0 | 45 | 65727.51 | 4377.989 | 8.354337 | 7.299877 | 421.359 | 312.4724 | 99.67269 | 3.735 | 0 | 0.8753277 | 46.701 | 16690 | 2 | 36 | 50 | 143 | 26 | 210 | 200 | 2.1 | 1.2 | 6 | 1 | 4 | 10.66667 | 1.1 | 56.1 |  |  | 20 | 22 | 20 | 18 | 4 | 552.7206 | 461.3583 | 420.7281 | 425.5135 | 1.080787 | 165.3585 | -212.019 | 611.3333 | 4.967742 | 0.09677419 | 622.63 | 17.5 | 21.763 | 0.568404 | 22.33141 | 16.44404 | 9.159633 | 27.79653 | 196.6967 | 193 | 199 | 297.7642 | 293 | 302 | 298.6386 | 292 | 310 | 299.2999 | 293 | 304 | 1.743383 | 1.2 | 2.2 | 1.223006 | 1.1 | 1.4 | 0.6389572 | 0.5 | 0.8 | 0.09096875 | 0 | 0.2 | 901.7535 | 882.7952 | 927.8693 | 17.83887 | 10.95718 | 21.31387 | 55.66488 | 57.05531 | 34.37196 | 411.953125 | 1.266165 | 0.7680751 | 0.6647183 | 0.7056051 | 140.4609 | 233.8845 | 223.1887 | 315.8974 | 3 | 3.2 | 4.8 | 4.8 | 4.1 | 4.1 | 386 | 199 | 400
2022-03-04 | 47.54 | 12.88 | 1.11 | 1.254 | 3.06 | 606 | 534.97 | 1 | 49044.54 | 9.658333 | 907.5502 | 909.8101 | 2062.798 | 311.9067 | 41.66667 | 732 | 733.0103 | 620.3796 | 24804.85 | 250 | 21.83497 | 60.64891 | 875.1402 |  | 929.1954 | 922.9761 | 906.5612 | 925.702 | 927.7074 | 881.3883 |  |  | 14.491 | 5 | 29.78353 | 552.771 | 625 | 8.28 | 20.28 | 34.33629 | 41 | 3 | 4.697157 | 2.8 | 0.6 | 8.907105 | 82 | 159 | 9614 | 4 | 12 | 7 | 0 | 2 | 2 | 2 | 47.03333 | 39.03333 | 2 | 24 | 43 | 48 | 2.2 | 0.3 | 0.25 | 528.338 | 368.2523 | 325.5497 | 322.4866 | 0 | 10.7 | 10.6 | 7.33 | 1.18 | 7.991113 | 165 | 41 | 81 | 8.2 | 8 | 8 | 8.2 | 8.2 | 8.5 | 7.9 | 9 | 8.1 | 7.9 | 58 | 58 | 116 | 116 | 58 | 58 | 58 | 58 | 58 | 59 | 1000 | 0 | 24 | 24 | 904.13 | 0 | 904.13 | 0 | 29 | 72.84 | 32.10472 | 155.7576 | 35.25118 | 16.20679 | -3.921479 | 203.2941 | 93.95688 | 6.043123 | 2.153575 | 1.85 | 1.7 | 0.7 | 0.1333333 | 0 | 70 | 65756.28 | 4369.548 | 8.202635 | 7.260503 | 419.5889 | 304.636 | 99.67416 | 8.067 | 0 | 0.8827888 | 38.484 | 0 | 2 | 35.83333 | 52.66667 | 190 | 30 | 212 |  | 2.1 | 2.2 | 0.8 | 0.2 | 5 | 9.333333 | 2.2 | 55.75 |  |  | 19 | 21 | 19 | 22 | 3 | 549.963 | 461.1226 | 420.9971 | 425.3333 | 0.5257777 | 173.4434 | -202.1239 | 610 | 1.290323 | 0.1290323 | 622.09525 | 17.5 | 19.13394 | 0.5536293 | 19.68757 | 18.49035 | 12.06475 | 28.8211 | 196.3475 | 192 | 200 | 296.5829 | 290 | 302 | 298.5831 | 295 | 303 | 299.2497 | 290 | 312 | 1.887204 | 1.5 | 2.2 | 1.76328 | 1.2 | 2.5 | 0.7138461 | 0.5 | 0.8 | 0.1048854 | 0 | 0.2 | 909.7432 | 894.8127 | 920.2343 | 19.07516 | 15.67784 | 24.60363 | 55.59558 | 56.86077 | 34.60542 | 391.71875 | 1.24614 | 0.8163942 | 0.6665072 | 0.7180136 | 143.7679 | 210.765 | 212.4719 | 319.558 | 3 | 3 | 4.6 | 4.8 | 4.1 | 4.2 | 335 | 196 | 233
2022-03-05 | 45.03 | 13.28 | 1.06 | 1.31 | 3.44 | 607 | 523.086 | 1 | 49164.37 | 9.525 | 904.8411 | 908.2247 | 2095.183 | 307.9976 | 83.33333 | 745 | 728.4768 | 606.8491 | 24617.14 | 250 | 23.86284 | 68.96925 | 870.4599 |  | 930.4931 | 921.7402 | 907.0214 | 924.4023 | 927.0358 | 876.42 |  |  | 14.491 | 5 | 29.81608 | 553.651 | 645.35 | 8.28 | 20.94 | 33.97916 | 46 | 3 | 4.426302 | 3.8 | 3.8 | 7.786963 | 66 | 157 | 9614 | 5 | 15 | 7.25 | 0 | 2 | 2 | 2 | 46.33333 | 39.33333 | 1.35 | 24 | 42 | 45 | 2.2 | 0.5 | 0.25 | 516.4328 | 363.2453 | 320.1902 | 318.9591 | 0 | 10.62 | 10.5 | 7.2 | 1 | 7.98845 | 163 | 160 | 83 | 8.2 | 8 | 7.8 | 8.4 | 8.2 | 8.6 | 7.9 | 8.4 | 8.4 | 7.8 | 58 | 58 | 116 | 116 | 58 | 58 | 58 | 58 | 58 | 59 | 1000 | 0 | 24 | 24 | 252.51 | 0 | 252.51 | 0 | 7 | 75.576 | 31.27344 | 155.7391 | 34.91985 | 15.9933 | -3.938591 | 202.7137 | 94.05333 | 5.946667 | 2.185477 | 1.766667 | 1.866667 | 0.6666667 | 0.1 | 0 | 155 | 65579.43 | 4376.942 | 7.955915 | 7.239774 | 421.8409 | 291.2639 | 99.67745 | 3.088 | 0 | 0.8617562 | 35.496 | 0 | 2 | 36.66667 | 49.33333 | 190 | 25 | 208 | 187 | 1.9 | 2.3 | 0.7 | 0.1 | 7 | 9.6 | 2.6 | 55.56667 |  |  | 19 | 21 | 20 | 22 | 3 | 546.306 | 460.9874 | 421.1051 | 425.79 | 2.96069 | 171.3417 | -199.6657 | 609.4 | -1.387097 | 0.1612903 | 621.9744 | 17.5 | 22.29483 | 0.4777199 | 22.77255 | 21.83202 | 15.29411 | 29.96241 | 196.7701 | 193 | 199 | 296.5102 | 290 | 301 | 298.6653 | 295 | 302 | 299.3795 | 295 | 302 | 1.67928 | 1.3 | 2 | 1.858721 | 1.6 | 2.4 | 0.6411354 | 0.5 | 0.8 | 0.08830556 | 0 | 0.2 | 908.1167 | 895.2601 | 915.9146 | 20.40801 | 14.92948 | 24.6313 | 55.17795 | 56.45871 | 33.80133 | 366.796875 | 1.209971 | 0.8089188 | 0.6601659 | 0.7161346 | 121.541 | 145.4812 | 216.1172 | 323.138 | 3 | 3 | 4.8 | 4.9 | 4.1 | 4.3 | 315 | 191 | 181
2022-03-06 | 47.21 | 12.4 | 1.11 | 1.3 | 3.28 | 608 | 542.076 | 1 | 49201.24 | 9.475 | 910.6932 | 908.434 | 2126.152 | 308.7512 | 83.33333 | 731 | 726.7416 | 600.0857 | 24092.26 | 250 | 22.83006 | 60.40926 | 872.9666 |  | 928.9661 | 923.2657 | 901.7982 | 924.1061 | 928.6502 | 879.2854 |  |  | 14.491 | 5 | 29.80371 | 554.531 | 598 | 17.70039 | 20.02 | 36.06971 | 38 | 2.5 | 4.664499 | 3.5 | 2.9 | 8.196574 | 82 | 156 | 9614 | 6 | 18 | 7 | 0 | 2 | 2 | 2 | 45.33333 | 37.5 | 1.72 | 25 | 42 | 44 | 2.3 | 0.3 | 0.25 | 517.1165 | 364.683 | 320.787 | 319.4295 | 0 | 10.6 | 10.44 | 8 | 1.01 | 8.001518 | 170 | 158 | 78 | 8.2 | 8 | 8 | 8.6 | 8.4 | 9 | 7.8 | 7.1 | 8.2 | 7.8 | 58 | 58 | 116 | 116 | 58 | 58 | 58 | 58 | 58 | 72 | 1000 | 0 | 24 | 24 | 0 | 0 | 0 | 0 | 0 | 89.076 | 30.78436 | 155.6135 | 35.20276 | 16.13526 | -3.704749 | 203.2468 | 93.88403 | 6.115969 | 2.253478 | 1.566667 | 2.166667 | 0.6 | 0.1 | 65 | 44 | 65708.34 | 4402.03 | 7.929445 | 7.258814 | 420.8571 | 295.4244 | 99.6716 | 5.129 | 0 | 0.8915724 | 30.267 | 0 | 2 | 37.33333 | 51.33333 | 210 | 30 | 210 | 230 | 1.8 | 2.4 | 0.7 | 0.1 | 7 | 10.83333 | 3.3 | 55.3 |  |  | 20 | 20 | 21 | 20 | 0 | 548.458 | 460.1045 | 420.5087 | 424.8609 | 3.258732 | 181.425 | -193.2527 | 609.1667 | -3.064516 | 0.1935484 | 622.0605 | 17.5 | 24.63547 | 0.5392062 | 25.17468 | 22.03907 | 13.67295 | 28.70438 | 197.0579 | 194 | 200 | 296.1372 | 252 | 301 | 298.6178 | 295 | 302 | 299.3784 | 295 | 302 | 1.536983 | 1.2 | 1.9 | 2.103637 | 1.5 | 2.7 | 0.5989583 | 0.5 | 0.7 | 0.07954282 | 0 | 0.2 | 908.4251 | 890.9398 | 914.4909 | 20.36872 | 15.35124 | 27.34577 | 55.02149 | 56.39388 | 34.11258 | 388.203125 | 1.181927 | 0.9654709 | 0.6587379 | 0.7180301 | 109.8684 | 21.74678 | 214.5375 | 330.0774 | 3 | 3 | 4.8 | 4.9 | 4.2 | 4.3 | 302 | 181 | 156
2022-03-07 | 46.72 | 12.09 | 1.11 | 1.38 | 3.24 | 609 | 536.374 | 1 | 49184.39 | 9.591667 | 904.3891 | 900.6737 | 2127.131 | 309.7439 | 41.66667 | 803 | 729.5173 | 608.4437 | 25225.33 | 250 | 24.06378 | 69.6895 | 866.5295 |  | 920.9848 | 914.6286 | 885.8421 | 919.8231 | 922.4756 | 874.4322 |  |  | 13.155 | 5 | 29.86947 | 554.075 | 586 | 18.88667 | 20.95 | 62.59127 | 39 | 2.5 | 4.675584 | 2.8 | 0.7 | 13.5827 | 69 | 153 | 9614 | 7 | 21 | 7.833333 | 0 | 2 | 2 | 2 | 47.66667 | 38.33333 | 0 | 25 | 42 | 44 | 2.3 | 0.3 | 0.25 | 524.1331 | 364.0018 | 321.9384 | 319.7304 | 0 | 10.82 | 10.55 | 7.36 | 1.9 | 7.975255 | 165 | 155 | 80 | 8 | 8 | 8 | 8.4 | 8.2 | 8.8 | 7.8 | 7 | 8.2 | 7.8 | 56 | 56 | 112 | 112 | 56 | 56 | 56 | 56 | 56 | 61 | 1000 | 0 | 24 | 24 | 0 | 564.67 | 564.67 | 0 | 18 | 82.704 | 32.02846 | 155.7689 | 34.9423 | 15.9734 | -3.906974 | 202.7776 | 94.04943 | 5.950568 | 2.339855 | 1.85 | 1.85 | 0.7166667 | 0.1 | 10 | 30 | 65574.19 | 4354.315 | 7.919784 | 7.242058 | 421.0124 | 294.1682 | 99.67255 | 8.217 | 0 | 0.8807455 | 22.05 | 0 | 2 | 36.66667 | 47 | 140 | 30 | 210 | 215 | 2.3 | 2 | 0.9 | 0.2 | 9 | 10.33333 | 4.4 | 55.56667 |  |  | 19 | 21 | 19 | 22 | 0 | 544.1851 | 461.4114 | 422.2762 | 425.466 | 1.840726 | 177.7931 | -194.4933 | 609.1429 | -3.741935 | 0.2258065 | 622.074 | 17.5 | 19.29081 | 0.5597007 | 19.85051 | 20.80909 | 12.55759 | 29.44364 | 196.3356 | 192 | 200 | 296.5318 | 290 | 302 | 298.5161 | 295 | 302 | 299.394 | 294 | 302 | 1.921245 | 1.3 | 2.4 | 1.86866 | 1.5 | 2.2 | 0.7236158 | 0.6 | 1 | 0.09738195 | 0 | 0.2 | 900.7057 | 874.9547 | 913.2894 | 21.4931 | 14.14489 | 27.28148 | 55.55972 | 57.05531 | 34.06071 | 408.203125 | 1.223467 | 0.9666677 | 0.6604115 | 0.7189592 | 120.4187 | 66.36575 | 211.6378 | 328.0697 | 3 | 3.2 | 4.8 | 4.9 | 4.1 | 4.3 | 363 | 187 | 282
2022-03-08 | 46.46 | 12.71 | 1.12 | 1.36 | 3.04 | 531 | 480.692 | 0.875 | 49144.62 | 9.497273 | 902.7869 | 872.306 | 1922.586 | 300.6055 | 447.619 | 690 | 685.1191 | 562.6871 | 21945.61 | 250 | 19.36615 | 45.66924 | 852.497 |  | 886.8504 | 881.3367 | 845.4452 | 883.7058 | 875.4527 | 842.6432 |  |  | 12.987 | 5 | 29.97441 | 485.267 | 427 | 18.88667 | 20.46 | 32.90787 | 36 | 2 | 4.422761 | 3.2 | 2.8 | 16.218 | 65 | 153 | 9614 | 8 | 26 | 7 | 0.6666667 | 2 | 2 | 2 | 46.66667 | 38 | 4.6 | 25 | 42 | 43 | 2.3 | 0.4 | 0.25 | 482.4171 | 354.9391 | 313.4638 | 314.3415 | 0 | 10.83 | 10.6 | 8.4 | 2.4 | 7.96922 | 160 | 157 | 82 | 8.3 | 8.2 | 8.2 | 8 | 7 | 8.2 | 8.1 | 7.3 | 8.9 | 7 | 50 | 50 | 100 | 100 | 50 | 50 | 50 | 50 | 50 | 72 | 1000 | 0 | 21 | 21 | 688.62 | 0 | 688.62 | 0 | 23 | 75.072 | 28.98594 | 148.9691 | 34.34263 | 16.94109 | -4.310382 | 195.9424 | 93.55387 | 6.446133 | 1.969857 | 1.966667 | 1.633333 | 0.6 | 0.08333333 | 19 | 49 | 58941.71 | 3891.421 | 7.271556 | 6.997945 | 416.1184 | 291.1163 | 99.64316 | -15.303 | 0 | 0.905258 | 53.673 | 16220 | 3 | 36.66667 | 48.33333 | 144 | 26 | 220 | 220 | 2.2 | 1.9 | 0.7 | 0.1 | 12 | 11.5 | 3.2 | 54.7 |  |  | 20 | 22 | 21 | 0 | 0 | 500.5464 | 458.9347 | 420.1892 | 424.1819 | 5.106403 | 171.4487 | -159.1692 | 608.8889 | -82.41935 | 0.1330645 | 622.0324 | 17.5 | 21.93416 | 0.4876774 | 22.42184 | 20.91106 | 13.84156 | 27.44636 | 179.1595 | -12 | 1020 | 272.464 | 26 | 1020 | 266.7369 | -20 | 302 | 269.2351 | -67 | 303 | 1.772408 | 0.2 | 120.7 | 1.507183 | 0 | 120.7 | 0.5484098 | 0 | 0.7 | 0.07376863 | 0 | 0.2 | 867.6857 | 591.6283 | 912.0797 | 21.69083 | 12.20444 | 65.68548 | 52.87169 | 56.43278 | 34.2293 | 461.171875 | 1.124448 | 0.8818069 | 0.6142374 | 0.6446742 | 112.1749 | 201.1783 | 190.7356 | 300.2282 | 3 | 3.2 | 4.8 | 4.8 | 4.1 | 4.2 | 300 | 167 | 143
2022-03-09 | 0 | 0 | 0 | 0 | 0 | 68 | 33.294 | 0.15625 |  | 9.4 | 825.201 | 854.8582 |  | 241.8565 | 0 | 643 | 404.5868 | 485.8526 | 0 |  | #DIV/0! | 0 | [10 empty] | 0 | 0 | 25.90417 | 59.84 | 225.563 | 18.95647 | 20.47 | 72.5485 | 43 | 3 | 2.150177 |  |  | 13.12309 | 89 | 210 | 9752 | 8 | 27 | 0 | 17.5 | 2 | 2 | 2 | 45 | 38 | 3.85 | 25 | 45 | 45 | 2.3 | 0.6 | 0.25 | 315.304 | 251.3213 | 197.5959 | 193.444 | 0 | 10.58 | 10.58 | 7 | 2.5 | 7.919826 | [23 empty] | 1000 | 3.75 | 0 | 3.75 | 571.22 | 182.53 | 753.75 | 0 | 23 | 41.544 | 22.5039 | 120.3248 |  | 25.586 | -4.622789 | 141.288 | 85.16278 | 14.83722 | 1.113644 |  |  |  |  | 72 |  | 49902.27 | 2411.134 |  | 5.046001 | 405.7211 | 1263.327 |  | 38.399 | 0 | 0.4896176 | 31.014 | 15840 | 4 | 36 | 45 | [8 empty] | 13 | 15.46667 | 3.2 | 54 |  |  | 24 | 24 | 22 | 0 | 0 | 101.9926 | 404.9437 | 385.8908 | 390.1573 | 5.463142 | 90.11466 | -35.21278 | 605.5097 | -624.0968 | -0.6784274 | 618.3975 | 10 | 2.344235 | 0.0916584 | 2.435893 | 19.70515 | 12.47977 | 26.39584 | 14.92501 | -20 | 215 | 4.732199 | -20 | 315 | 79.15502 | -20 | 304 | -78.7151 | -275 | 329 | 0.9344445 | 0.2 | 8.7 | 1.044323 | 0 | 34.4 | 0.8041875 | 0 | 8.2 | 0.1898715 | 0 | 10.5 | 642.2561 | 450.529 | 957.6307 | 57.983 | 4.777095 | 223.8555 | 37.28054 | 56.6403 | 29.50847 | 4013.046875 | 0.2510899 | 0.1918288 | 0.465474 | 0.1233482 | -37.48134 | -142.9654 | -14.19255 | -12.61866 | 0 | 0 | 0 | 0 | 0 | 0 | 364 | 173 | 208
2022-03-10 | 46.4 | 13.23 | 1 | 1.39 | 3.54 | 620 | 528.058 | 0.9958333 | 48285.94 | 9.591667 | 887.0038 | 907.3572 | 2083.326 | 308.5966 | 0 | 800 | 719.385 | 589.1869 | 23493.27 | 250 | 10.50275 | 44.13374 | 905.4462 |  | 908.7725 | 895.1562 | 903.7383 | 928.4152 | 908.336 | 901.6363 |  |  | 0 | 0 | 29.6326 | 545.6 | 460 | 18.89432 | 20.34 | 32.59047 | 36 | 2 | 3.289902 | 1.2 | 2 | 7.361514 | 67 | 142 | 9752 | 9 | 31 | 6.5 | 0 | 2 | 2 | 2 | 44.66667 | 37.66667 | 0 | 25 | 42 | 43 | 2.2 | 0.6 | 0.25 | 501.895 | 365.4136 | 319.398 | 318.7391 | 0 | 10.75 | 10.72 | 7.89 | 1.27 | 7.93148 | 170 | 160 | 80 | 8 | 8 | 8 | 8.5 | 8 | 8.5 | 7.8 | 7 | 8 | 7.5 | 56 | 56 | 112 | 114 | 56 | 56 | 56 | 56 | 18 | 78 | 1000 | 23.9 | 0 | 23.9 | 0 | 501.95 | 501.95 | 0 | 15 | 66.108 | 30.10808 | 158.9809 | 35.00306 | 14.28017 | -6.785855 | 201.4782 | 96.28034 | 3.719663 | 2.088103 | 5.55 | 6.8 | 4.1 | 0.7166667 | 50 | 72 | 64306.99 | 4188.97 | 7.903829 | 7.195652 | 422.2962 | 341.0375 | 99.61948 | 2.997 | 0 | 0.8517065 | 45.207 | 17190 | 5 | 36 | 48.33333 | 166 | 27 | 220 | 205 | 7.6 | 11.2 | 5.4 | 1.3 | 15 | 10 | 3.8 | 55.4 |  |  | 22 | 19 | 23 | 22 | 0 | 543.1256 | 456.9036 | 417.3988 | 423.6692 | 5.113056 | 179.689 | -174.2132 | 607.3944 | -613.7742 | -0.650336 | 618.8605 | 7.5 | 29.01348 | 0.5262361 | 29.53972 | 19.53357 | 12.94667 | 26.48664 | 190.6724 | 183 | 196 | 287.7754 | 239 | 303 | 292.9975 | 280 | 302 | 298.5266 | 291 | 307 | 5.556593 | 3.3 | 8.7 | 7.212161 | 2.4 | 13.1 | 3.775242 | 1.5 | 5.8 | 0.6759283 | 0.2 | 1.4 | 906.8106 | 872.4124 | 920.3715 | 8.261898 | 3.664402 | 11.35216 | 54.95401 | 56.35497 | 32.89346 | 614.140625 | 1.698987 | 1.238872 | 1.342972 | 1.050274 | 357.3218 | -27.12679 | 475.5037 | 179.9385 | 3 | 3.2 | 4.5 | 4.8 | 4.1 | 4.1 | 337 | 191 | 220
2022-03-11 | 46.42 | 12.29 | 1.11 | 1.53 | 3.16 | 608 | 572.16 | 1 | 49173.51 | 9.433333 | 898.1874 | 911.5825 | 2131.515 | 309.3481 | 208.3333 | 775 | 733.9167 | 599.6427 | 24372.76 | 250 | 10.59265 | 43.87984 | 917.7637 |  | 900.2774 | 900.8498 | 908.477 | 929.4805 | 914.5353 | 909.694 |  |  | 12.988 | 5 | 29.764 | 553.028 |  | 18.89447 | 20.96 | 32.23342 | 36 | 2 | 3.477408 | 2.8 | 1.4 | 7.055004 | 85 | 207 | 9752 | 10 | 34 | 7.25 | 0 | 2 | 2 | 2 | 44.66667 | 38.66667 | 3.06 | 24 | 41 | 43 | 2.2 | 0.5 | 0.25 | 504.591 | 363.8316 | 318.8377 | 320.3355 | 0 | 10.92 | 10.7 | 8.23 | 1.53 | 7.916993 | 169 | 156 | 82 | 8 | 8 | 8.2 | 8.4 | 8.2 | 8.8 | 7.8 | 7.7 |  | 7.8 | 58 | 58 | 116 | 116 | 58 | 58 | 58 | 58 | 0 | 77 | 1000 | 8 | 16 | 24 | 184.96 | 637.54 | 822.5 | 0 | 26 | 95.66 | 30.63724 | 159.6614 | 37.22115 | 18.26949 | -3.766397 | 211.3857 | 93.13904 | 6.860963 | 1.950233 | 3.3 | 2.233333 | 1.166667 | 0.1666667 | 0 | 50 | 64856.88 | 4218.203 | 7.730728 | 7.549488 | 419.7631 | 342.3323 | 99.60833 | 11.305 | 0 | 0.9410526 | 34.002 | 0 | 5 | 36.66667 | 47.66667 | 153 | 25 | 210 | 220 | 3.8 | 2.9 | 1.6 | 0.2 | 17 | 10 | 2.8 | 55.36667 |  |  | 23 | 21 | 21 | 25 | 7 | 554.8715 | 460.7549 | 421.6442 | 425.2258 | 3.641936 | 182.0808 | -178.1618 | 607.4548 | -615.4516 | -0.618078 | 619.0726 | 7.5 | 25.64563 | 0.5724014 | 26.21803 | 20.06092 | 10.97533 | 28.04295 | 194.1046 | 188 | 198 | 296.2789 | 280 | 312 | 297.6901 | 284 | 309 | 299.3209 | 285 | 318 | 3.269858 | 2 | 4.1 | 2.13427 | 1.5 | 3.2 | 1.115351 | 0.8 | 1.5 | 0.1655995 | 0 | 0.3 | 910.9132 | 862.0587 | 922.5998 | 8.979966 | 5.467852 | 23.09461 | 55.39608 | 59.06555 | 34.21634 | 429.375 | 1.729731 | 0.937672 | 0.9363742 | 0.8395974 | 392.5177 | -47.36053 | 427.7783 | 291.4156 | 3 | 3 | 4.5 | 4.8 | 4.1 | 4.2 | 370 | 199 | 266
2022-03-12 | 47.21 | 12.1 | 1.29 | 1.27 | 3.12 | 606 | 535.5628 | 1 | 48701.56 | 9.5 | 892.9345 | 901.9147 | 2149.866 | 310.0288 | 0 | 775 | 734.5895 | 609.4349 | 22673.75 | 250 | 13.44868 | 48.77743 | 911.087 |  | 898.7848 | 886.6374 | 889.4447 | 922.9202 | 902.7387 | 901.7904 |  |  | 13.083 | 4 | 29.63835 | 550.363 | 436 | 18.88667 | 20.66 | 31.91606 | 39 | 3 | 3.648479 | 1.6 | 16.7 | 16.218 | 45 | 205 | 9752 | 11 | 38 | 6.833333 | 0 | 2 | 2 | 2 | 47.33333 | 38.33333 | 1.91 | 24 | 40 | 42 | 2.2 | 0.8 | 0.25 | 523.4719 | 358.7198 | 321.3644 | 321.6208 | 0 | 10.88 | 10.7 | 8 | 1 | 7.861774 | 165 | 180 | 48 | [10 empty] | 58 | 58 | 116 | 116 | 58 | 58 | 58 | 58 | 44 | 83 | 900 | 0 | 24 | 24 | 196.39 | 125.1 | 321.49 | 0 | 10 | 85.0728 | 29.55687 | 157.2247 | 36.3317 | 17.38672 | -3.914019 | 207.0291 | 93.49236 | 6.507638 | 1.998955 | 1.866667 | 1.45 | 0.7333333 | 0.1666667 | 50 | 40 | 64825.43 | 4259.948 | 8.238429 | 7.393895 | 420.8914 | 341.6315 | 99.63638 | 4.482 | 0 | 0.883767 | 29.52 | 0 | 5 | 36 | 48 | 165 | 27 | 200 | 164 | 2.4 | 1.6 | 0.9 | 0.2 | 18 | 11.25 | 3.4 | 54.6 |  |  | 24 | 20 | 21 | 22 | 4 | 547.666 | 458.9242 | 419.14 | 424.8558 | 3.928858 | 176.4557 | -183.4058 | 607.3229 | -619.129 | -0.5858199 | 619.0736 | 7.5 | 30.64193 | 0.5939063 | 31.23584 | 7.339269 | 1.59852 | 14.21766 | 196.4666 | 194 | 199 | 297.2013 | 292 | 302 | 298.445 | 295 | 301 | 299.2934 | 295 | 303 | 1.877407 | 1.5 | 2.2 | 1.447461 | 1.2 | 1.8 | 0.7446875 | 0.6 | 0.9 | 0.1438495 | 0 | 0.2 | 901.5333 | 877.8008 | 913.7837 | 9.967011 | 6.469055 | 15.54899 | 55.09388 | 56.48465 | 31.64842 | 439.453125 | 1.467779 | 0.8566754 | 0.7810242 | 0.7618759 | 261.3115 | 17.70921 | 335.3212 | 318.6159 | 3 | 3.2 | 4.8 | 4.9 | 4.1 | 4.3 | 301 | 167 | 146
2022-03-13 | 47.5 | 11.26 | 1.43 | 1.28 | 3.18 | 613 | 526.588 | 1 | 49202.66 | 9.391667 | 892.7314 | 902.1369 | 2148.465 | 310.9383 | 0 | 782 | 733.9434 | 607.3374 | 24861 | 250 | 11.92003 | 46.684 | 904.933 |  | 902.3683 | 892.3607 | 885.1304 | 923.0494 | 906.7336 | 900.3827 |  |  | 13.413 | 4 | 29.95085 | 556.853 | 383 | 18.94861 | 20.9 | 31.55904 | 39 | 3 | 3.891829 | 1.5 | 2.4 | 8.198748 | 68 | 201 | 9752 | 12 | 42 | 5.333333 | 0 | 2 | 2 | 2 | 47.66667 | 38 | 1.18 | 24 | 40 | 42 | 2.3 | 0.5 | 0.25 | 530.0517 | 356.7287 | 322.6924 | 323.003 | 0 | 10.8 | 10.47 | 8 | 3.53 | 7.868385 | 45 | 79 | 37 | 8.2 | 8 | 8 | 8.6 | 8.4 | 9 | 7.8 | 7.1 |  | 7.8 | 60 | 60 | 96 | 120 | 60 | 60 | 60 | 60 | 60 | 63 | 900 | 20.66667 | 3.333333 | 24 | 0 | 0 | 0 | 0 | 0 | 81.588 | 30.09425 | 157.5779 | 36.07256 | 16.95696 | -3.510084 | 207.0973 | 93.50698 | 6.493022 | 2.008022 | 1.866667 | 1.2 | 0.75 | 0.1666667 | -100 | 40 | 64885.96 | 4245.7 | 7.818371 | 7.396333 | 420.0177 | 316.0074 | 99.64305 | 5.229 | 0 | 0.8590343 | 24.291 | 0 | 5 | 36.33333 | 50.33333 | 152 | 27 | 203 | 190 | 2.1 | 1.3 | 0.8 | 0.2 | 20 | 10 | 4.1 | 55.53333 |  |  | 23 | 21 | 21 | 19 | 3 | 543.4241 | 460.3375 | 420.3845 | 425.5295 | 2.585122 | 181.0987 | -179.4287 | 607.7949 | -615.8065 | -0.5535618 | 619.6838 | 7.5 | 28.25406 | 0.5939063 | 28.84796 | 16.74383 | 8.225841 | 28.18562 | 196.4852 | 194 | 199 | 297.5433 | 294 | 302 | 298.5383 | 295 | 302 | 299.3524 | 295 | 303 | 1.897652 | 1.5 | 2.6 | 1.180442 | 1 | 1.4 | 0.6905151 | 0.5 | 0.9 | 0.1493102 | 0 | 0.2 | 901.8502 | 888.1104 | 914.8133 | 11.53984 | 7.754804 | 24.3002 | 55.23634 | 56.48465 | 33.63272 | 402.5 | 1.448618 | 0.7780781 | 0.743843 | 0.7390832 | 254.5518 | 135.3874 | 296.0294 | 331.2588 | 3 | 3.3 | 4.8 | 4.9 | 4.1 | 4.3 | 361 | 182 | 281
2022-03-14 | 49.65 | 11.08 | 1.5 | 1.56 | 3.06 | 609 | 580.4684 | 1 | 49192.92 | 9.658333 | 890.3857 | 906.2593 | 2153.002 | 310.1072 | -375 | 799 | 739.8873 | 614.202 | 24560.65 | 250 | 14.48625 | 49.54488 | 919.6707 |  | 893.0481 | 900.8226 | 886.0691 | 922.1352 | 911.5229 | 910.5463 |  |  | 13.413 | 4 | 29.85319 | 553.333 | 334 | 18.88667 | 20.86 | 31.28136 | 56 | 3 | 3.758931 | 1.6 | 1.7 | 8.836611 | 51 | 199 | 9752 | 13 | 45 | 6 | 0 | 2 | 2 | 2 | 48.66667 | 37.66667 | 7.22 | 24 | 41 | 43 | 2.2 | 0.6 | 0.25 | 517.8277 | 353.675 | 320.9671 | 321.857 | 0 | 11 | 10.68 | 7.67 | 0.99 | 7.886513 | 158 | 176 | 45 | [10 empty] | 56 | 56 | 112 | 112 | 56 | 56 | 56 | 56 | 56 | 56 | 1000 | 1.5 | 22.5 | 24 | 428.97 | 525.5 | 954.47 | 0 | 31 | 99.9984 | 31.06344 | 157.9309 | 36.28668 | 17.11152 | -3.869371 | 207.4598 | 93.617 | 6.382997 | 1.898807 | 1.933333 | 1.183333 | 0.7166667 | 0.2 | 0 | 40 | 64754.49 | 4220.768 | 7.844479 | 7.409278 | 420.105 | 323.094 | 99.63641 | 11.105 | 0 | 0.9531501 | 13.086 | 0 | 5 | 35.33333 | 49 | 175 | 28 | 205 | 179 | 2.1 | 1.3 | 0.8 | 0.2 | 21 | 11.25 | 5.6 | 55.93333 |  |  | 23 | 22 | 20 | 20 | 5 | 543.9518 | 460.0117 | 422.0466 | 425.352 | 1.526541 | 172.8816 | -186.9448 | 607.8874 | -616.4839 | -0.5213038 | 619.8933 | 10 | 24.34361 | 0.5384392 | 24.88205 | 20.89585 | 11.80536 | 29.69004 | 196.3043 | 194 | 199 | 297.6288 | 293 | 302 | 298.5814 | 295 | 302 | 299.3079 | 294 | 303 | 1.950198 | 1.5 | 2.4 | 1.211876 | 1.1 | 1.4 | 0.7154063 | 0.6 | 0.8 | 0.1515683 | 0 | 0.2 | 906.0047 | 891.605 | 921.0907 | 11.2205 | 7.992894 | 17.73277 | 55.29595 | 56.6403 | 33.41225 | 421.09375 | 1.419257 | 0.7764245 | 0.7347116 | 0.7369992 | 237.7148 | 144.8531 | 280.8063 | 339.2272 | 3 | 3 | 4.7 | 4.9 | 4.1 | 4.3 | 394 | 184 | 56
2022-03-15 | 46.23 | 11.22 | 1.57 | 1.43 | 3.14 | 616 | 508.7704 | 1 | 49175.78 | 9.441667 | 889.6212 | 902.404 | 2130.694 | 311.3158 | 0 | 730 | 739.4018 | 617.181 | 24727.97 | 250 | 13.99113 | 51.36488 | 908.4299 |  | 904.2436 | 890.9425 | 881.6533 | 923.3829 | 905.3022 | 902.8735 |  |  | 13.413 | 4 | 30.08789 | 559.493 | 417.411 | 16.04821 | 20.52 | 30.92437 | 39 | 2.5 | 3.992102 | 2 | 0.7 | 16.218 | 79 | 198 | 9752 | 14 | 49 | 7.166667 | 0 | 2 | 2 | 2 | 47.33333 | 39 | 10.63 | 24 | 41 | 54 | 2.2 | 0.5 | 0.25 | 519.2515 | 352.921 | 323.5407 | 322.9205 | 0 | 11 | 10.8 | 8.5 | 1.6 | 7.926084 | 146 | 159 | 62 | 4.8 | 8.4 | 8 | 8.8 | 4 | 8.4 | 7 | 7 | 8.8 | 8.6 | 58 | 58 | 116 | 116 | 58 | 58 | 58 | 58 | 58 | 58 | 1000 | 0 | 24 | 24 | 235.28 | 571.77 | 807.05 | 0 | 25 | 89.7204 | 30.45257 | 157.5015 | 36.31454 | 17.18283 | -3.847923 | 207.151 | 93.56271 | 6.437287 | 1.913795 | 1.866667 | 1.266667 | 0.7 | 0.1666667 | 0 | 48 | 64812.63 | 4242.769 | 7.605029 | 7.398249 | 421.115 | 329.7677 | 99.61566 | -11.952 | 0 | 0.825926 | 25.038 | 0 | 5 | 35.66667 | 49.33333 | 140 | 26 | 210 | 190 | 2.1 | 1.3 | 0.8 | 0.2 | 23 | 11.5 | 6.5 | 55.33333 |  |  | 22 | 21 | 22 | 20 | 6 | 545.1488 | 459.954 | 420.4803 | 425.4361 | 1.722825 | 173.2012 | -185.571 | 608.4658 | -610.1613 | -0.4890457 | 620.572 | 10 | 26.74203 | 0.5104335 | 27.25247 | 16.19985 | 9.69136 | 23.0368 | 196.4541 | 194 | 199 | 297.6775 | 294 | 301 | 298.3813 | 295 | 302 | 299.2732 | 295 | 303 | 1.853458 | 1.5 | 2.5 | 1.251275 | 1.1 | 1.5 | 0.6922164 | 0.6 | 0.9 | 0.1426829 | 0 | 0.2 | 902.2706 | 883.1055 | 912.1287 | 10.99348 | 8.100237 | 23.45053 | 55.38937 | 56.48465 | 34.46276 | 432.890625 | 1.392334 | 0.780456 | 0.7332419 | 0.7411706 | 226.7851 | 151.3484 | 277.3798 | 344.6614 | 3 | 3.2 | 4.8 | 4.8 | 4.1 | 4.2 | 287 | 195 | 24
2022-03-16 | 48.8 | 10.72 | 1.51 | 1.58 | 3.2 | 619 | 544.77 | 1 | 49194.81 | 9.641667 | 890.2252 | 908.1417 | 2128.326 | 311.5392 | 0 | 795 | 746.3683 | 602.722 | 25284 | 250 | 12.12168 | 41.84415 | 916.9429 |  | 903.6871 | 898.148 | 890.9597 | 928.6105 | 911.1233 | 907.5204 |  |  | 11.051 | 4 | 30.1849 | 559.771 | 363 | 17.01838 | 20.54 | 37.9482 | 43 | 3 | 3.973451 | 1.9 | 7.6 | 7.448156 | 81 | 195 | 9752 | 15 | 53 | 7 | 0 | 2 | 2 | 2 | 47 | 38.33333 | 62.33 | 24 | 41 | 42 | 2.1 | 1.8 | 0.25 | 523.7059 | 352.8257 | 323.3481 | 322.7941 | 0 | 10.9 | 10.65 | 7.7 | 2.6 | 7.961561 | 160 | 190 | 60 | 7.7 | 7.4 | 8.6 | 8.4 | 7.8 | 7.4 | 7.7 | 7.8 | 7.8 | 7.6 | 60 | 60 | 120 | 120 | 60 | 60 | 60 | 60 | 60 | 60 | 1000 | 0 | 24 | 24 | 0 | 898.37 | 898.37 | 0 | 28 | 80.4 | 31.29747 | 158.4454 | 37.44815 | 18.34303 | -3.448209 | 210.7884 | 92.93375 | 7.066247 | 1.96329 | 2.266667 | 1.315 | 0.7166667 | 0.15 | 0 | 27 | 64726.34 | 4211.448 | 7.749315 | 7.528156 | 419.6931 | 347.1947 | 99.60384 | 5.229 | 0 | 0.8800808 | 19.809 | 0 | 5 | 35.66667 | 51.33333 | 146 | 30 | 210 | 200 | 3.1 | 1.4 | 0.8 | 0.2 | 24 | 11 | 4.7 | 55.93333 |  |  | 21 | 21 | 21 | 22 | 9 | 550.3962 | 460.129 | 420.037 | 424.4503 | 2.379474 | 176.746 | -185.8285 | 609.1668 | -600.8387 | -0.4567876 | 621.2028 | 12.5 | 24.14702 | 0.4969939 | 24.64401 | 20.23582 | 14.4511 | 27.8484 | 195.6976 | 192 | 198 | 297.5302 | 294 | 301 | 298.5495 | 295 | 302 | 299.3151 | 291 | 313 | 2.344957 | 1.7 | 3.3 | 1.32934 | 1.1 | 1.6 | 0.726875 | 0.5 | 0.9 | 0.1611377 | 0 | 0.2 | 907.9057 | 882.7234 | 917.1581 | 10.01623 | 8.264099 | 24.46244 | 55.44734 | 56.6792 | 34.76105 | 468.59375 | 1.468682 | 0.7863196 | 0.7370546 | 0.7456032 | 258.4378 | 171.7203 | 275.0513 | 348.1207 | 3.1 | 3.2 | 4.6 | 4.8 | 4.1 | 4.1 | 344 | 186 | 41
2022-03-17 | 47.11 | 10.77 | 1.49 | 1.39 | 3.26 | 620 | 528.3052 | 1 | 49167.98 | 9.666667 | 893.4095 | 911.9081 | 2147.876 | 309.1049 | 41.66667 | 775 | 739.6303 | 613.1782 | 24574.86 | 250 | 12.56317 | 41.37232 | 920.8594 |  | 908.9452 | 900.3833 | 893.2231 | 930.3423 | 916.047 | 913.5564 |  |  | 9.87 | 4 | 30.18848 | 559.47 | 490 | 17.00918 | 20.62 | 37.6306 | 36 | 2 | 3.755491 | 1.9 | 1.7 | 16.218 | 61 | 193 | 9752 | 16 | 57 | 7.333333 | 0 | 2 | 2 | 2 | 48.5 | 38.16667 | 10.59 | 25 | 39 | 42 | 2.3 | 0.4 | 0.25 | 519.5988 | 351.9524 | 320.2357 | 310.1543 | 0 | 10.83 | 10.63 | 8.22 | 2.5 | 7.971861 | 167 |  | 53 | 7 | 6.2 | 8 | 8 | 8.2 | 7.8 | 7 | 8.2 | 8 | 7.4 | 56 | 56 | 112 | 112 | 56 | 56 | 56 | 56 | 56 | 56 | 1000 | 0 | 24 | 24 | 0 | 723.37 | 723.37 | 0 | 21 | 83.9352 | 30.65061 | 158.4563 | 37.55549 | 18.04621 | -3.486171 | 210.5718 | 93.08548 | 6.914524 | 1.995655 | 2.666667 | 1.3 | 0.6666667 | 0.1666667 | 0 | 60 | 64580.6 | 4217.369 | 8.20354 | 7.520423 | 418.8267 | 340.8716 | 99.63543 | 7.492 | 0 | 0.8521052 | 30.267 | 17850 | 6 | 35.33333 | 49.66667 | 137 | 30 | 205 | 190 | 3.3 | 1.7 | 0.8 | 0.2 | 26 | 10.5 | 3.3 | 54.93333 |  |  | 20 | 21 | 21 | 20 | 7 | 548.6247 | 458.6897 | 419.3901 | 425.0041 | 3.018381 | 176.4535 | -185.2238 | 609.8427 | -590.5161 | -0.4245296 | 621.7436 | 12.5 | 25.67729 | 0.4873898 | 26.16468 | 21.07197 | 14.4511 | 28.8211 | 195.2625 | 193 | 199 | 297.6251 | 293 | 301 | 298.6944 | 295 | 302 | 299.2806 | 295 | 304 | 2.6202 | 1.5 | 3.5 | 1.301296 | 1.1 | 1.7 | 0.6717072 | 0.5 | 0.8 | 0.1484456 | 0 | 0.2 | 911.6462 | 881.6903 | 922.5601 | 11.10245 | 8.02022 | 26.03024 | 54.94568 | 56.06964 | 33.2566 | 482.265625 | 1.578869 | 0.7817121 | 0.7281619 | 0.7357572 | 313.476 | 186.0183 | 272.0926 | 346.3192 | 3.1 | 3.2 | 4.6 | 4.8 | 4.1 | 4.1 | 347 | 174 | 41
2022-03-18 | 49.84 | 11.27 | 1.56 | 1.27 | 3.1 | 628 | 592.144 | 1 | 49057.61 | 9.5 | 889.0562 | 911.2087 | 2145.107 | 309.4138 | 166.6667 | 798 | 751.6175 | 627.8185 | 24476.26 | 250 | 12.10555 | 40.81222 | 921.0316 |  | 906.668 | 901.1697 | 894.214 | 928.3099 | 915.2462 | 911.8212 |  |  | 9.87 | 4 | 30.47786 | 566.51 | 480 | 17.01812 | 20.11 | 37.35271 | 36 | 2 | 3.987629 | 2.2 | 2.1 | 7.987576 | 64 | 191 | 9752 | 17 | 60 | 6.5 | 0 | 2 | 2 | 2 | 49.33333 | 40.66667 | 3.69 | 24 | 41 | 43 | 2.1 | 0.4 | 0.25 | 514.6399 | 349.6755 | 321.6098 | 310.6688 | 0 | 10.98 | 10.79 | 8.1 | 1.09 | 7.936764 | 162 | 159 | 72 | 7.2 | 7 | 8.1 | 8 | 8.8 | 7.7 | 6.9 | 8.3 | 8 | 7.9 | 60 | 60 | 120 | 120 | 60 | 60 | 60 | 60 | 60 | 60 | 1000 | 0 | 24 | 24 | 0 | 896.26 | 896.26 | 0 | 28 | 82.884 | 32.27966 | 158.7564 | 38.72513 | 19.4158 | -3.494372 | 213.403 | 92.53927 | 7.460733 | 2.142779 | 2.266667 | 1.316667 | 0.8 | 0.15 | 0 | 60 | 64800.67 | 4219.615 | 8.407095 | 7.621535 | 419.6603 | 379.3848 | 99.60542 | 9.769 | 0 | 0.9429045 | 39.978 | 17680 | 7 | 35.66667 | 47.66667 | 140 | 30 | 210 | 170 | 2.5 | 1.4 | 0.9 | 0.2 | 28 | 10.5 | 2 | 55.83333 |  |  | 18 | 20 | 17 | 22 | 7 | 558.9042 | 460.2327 | 420.1275 | 425.0946 | 1.918828 | 173.8169 | -193.5827 | 610.9091 | -572.1935 | -0.3922715 | 622.6907 | 12.5 | 20.98509 | 0.5073001 | 21.49239 | 20.09742 | 12.49274 | 29.97537 | 195.8903 | 193 | 199 | 297.5269 | 294 | 301 | 298.3986 | 296 | 301 | 299.2852 | 295 | 304 | 2.212211 | 1.7 | 3.1 | 1.327796 | 1.1 | 1.7 | 0.7753449 | 0.6 | 0.9 | 0.1489542 | 0 | 0.2 | 910.9853 | 895.1803 | 918.9641 | 9.912474 | 7.476798 | 13.99809 | 55.84287 | 57.05531 | 34.46276 | 518.125 | 1.452615 | 0.7772557 | 0.7362905 | 0.7297967 | 233.1306 | 196.1147 | 276.7977 | 346.0466 | 3 | 3.2 | 4.8 | 4.8 | 4.1 | 4.2 | 305 | 197 | 44
2022-03-19 | 46.9 | 10.8 | 1.54 | 1.14 | 3.14 | 630 | 502.598 | 1 | 49095.09 | 9.525 | 891.0011 | 900.2337 | 2139.434 | 313.3337 | 0 | 761 | 753.7128 | 622.778 | 24593.38 | 250 | 14.25313 | 52.50633 | 902.3846 |  | 907.2933 | 888.3661 | 882.8223 | 923.3998 | 903.7712 | 893.5984 |  |  | 12.063 | 4 | 30.68359375 | 570.463 | 434 | 17 | 20.2 | 36.99544 | 39 | 3 | 4.244484 | 2.4 | 0.7 | 8.238187 | 66 | 189 | 9752 | 18 | 64 | 7.666667 | 0 | 2 | 2 | 2 | 48 | 39 | 11.25 | 25 | 41 | 42 | 2.2 | 0.8 | 0.25 | 524.3957 | 352.4979 | 326.0385 | 326.4076 | 0 | 10.91 | 10.7 | 7.9 | 1.2 | 7.822126 | 165 | 179 | 55 | 7.7 | 7.9 | 8.6 | 8.4 | 7.8 | 7.4 | 7.6 | 7.8 | 7.9 | 7.8 | 56 | 56 | 112 | 112 | 56 | 56 | 56 | 56 | 56 | 56 | 1000 | 0 | 24 | 24 | 0 | 341.61 | 341.61 | 0 | 10 | 86.988 | 31.31043 | 157.3249 | 37.51257 | 18.02926 | -3.655513 | 209.2112 | 93.12955 | 6.87045 | 2.195859 | 2.116667 | 1.35 | 0.7333333 | 0.15 | 0 | 50 | 65757.85 | 4370.409 | 8.313912 | 7.471828 | 421.0728 | 355.4638 | 99.62557 | 4.176 | 0 | 0.7977746 | 34.002 | 0 | 7 | 35.33333 | 46 | 155 | 30 | 210 | 186 | 2.5 | 1.4 | 0.8 | 0.2 | 29 | 10.25 | 2.8 | 56.76667 |  |  | 18 | 20 | 18 | 20 | 5 | 560.5721 | 459.8034 | 419.7252 | 425.0135 | 1.188992 | 163.2433 | -211.1866 | 611.9681 | -551.871 | -0.3600134 | 623.7653 | 12.5 | 23.73693 | 0.5177889 | 24.25471 | 15.86562 | 7.84972 | 25.30643 | 196.2325 | 194 | 199 | 297.2971 | 294 | 301 | 298.5604 | 296 | 302 | 299.3096 | 295 | 304 | 2.007162 | 1.5 | 2.7 | 1.365678 | 1.1 | 1.6 | 0.7289595 | 0.6 | 0.9 | 0.1476111 | 0 | 0.2 | 900.1301 | 879.3358 | 913.1069 | 10.64906 | 7.880441 | 15.04609 | 55.7262 | 56.80888 | 35.22794 | 478.984375 | 1.397128 | 0.7833274 | 0.7265447 | 0.7387113 | 218.5772 | 191.0073 | 268.1339 | 354.6881 | 3.2 | 3.2 | 4.6 | 4.9 | 4.1 | 4.3 | 378 | 187 | 38
2022-03-20 | 0 | 0 | 0 | 0 | 0 | 629 | 528.264 | 1 | 49084.77 | 9.641667 | 901.6179 | 882.1377 | 2065.974 | 318.035 | 0 | 777 | 740.9737 | 611.62 | 25646.6 | 250 | 15.76953 | 46.05034 | 888.0654 |  | 886.5437 | 864.4966 | 866.8229 | 907.2975 | 881.8885 | 879.8496 |  |  | 13.237 | 4 | 30.76693 | 570.757 | 422 | 17.00905 | 20.97 | 36.67789 | 39 | 3 | 4.218471 | 2.3 | 2.9 | 8.283837 | 91 | 187 | 9752 | 19 | 68 | 7.166667 | 0 | 2 | 2 | 2 | 44.66667 | 37 | 1.7 | 25 | 40 | 42 | 2.2 | 0.5 | 0.25 | 554.2346 | 359.9387 | 329.6137 | 332.0025 | 0 | 10.82 | 10.74 | 8.31 | 0.88 | 7.764112 | 162 | 159 | 72 | 7.2 | 6.8 | 8.2 | 8.2 | 7 | 7.6 | 7 | 8.6 | 8 | 7.6 | 60 | 60 | 120 | 120 | 60 | 60 | 60 | 60 | 60 | 60 | 1000 | 0 | 24 | 24 | 0 | 0 | 0 | 0 | 0 | 72.264 | 31.02853 | 155.9443 | 35.91961 | 16.84588 | -3.468576 | 205.2412 | 93.48216 | 6.517845 | 2.257605 | 1.95 | 1.216667 | 0.7166667 | 0.1333333 | 0 | 50 | 65854.38 | 4392.467 | 8.442809 | 7.330044 | 419.6043 | 313.5061 | 99.67554 | 9.264 | 0 | 0.8398474 | 25.038 | 0 | 7 | 37 | 47.66667 | 215 | 30 | 210 | 200 | 2.3 | 1.5 | 0.8 | 0.2 | 31 | 8.083333 | 4 | 56.03333 |  |  | 19 | 20 | 20 | 20 | 0 | 547.6359 | 459.4645 | 419.1312 | 425.3164 | 1.908456 | 153.8218 | -231.7258 | 612.8632 | -532.5484 | -0.3277554 | 624.7361 | 12.5 | 22.787 | 0.5217188 | 23.30872 | 19.15228 | 13.15416 | 29.19722 | 196.3537 | 194 | 199 | 297.4525 | 293 | 301 | 298.5322 | 296 | 301 | 299.2576 | 296 | 303 | 1.905679 | 1.3 | 2.5 | 1.36338 | 1 | 1.6 | 0.7130046 | 0.5 | 0.9 | 0.1376736 | 0 | 0.2 | 881.8067 | 862.0643 | 894.9638 | 13.88848 | 9.370422 | 20.90126 | 55.58402 | 57.09421 | 34.2293 | 438.75 | 1.366706 | 0.7759901 | 0.7213834 | 0.7327674 | 213.1961 | 198.238 | 265.4486 | 351.8714 | 3.2 | 3.2 | 4.7 | 4.9 | 4.2 | 4.3 | 281 | 159 | 97
2022-03-21 | 48.26 | 10.74 | 1.42 | 1.14 | 3 | 627 | 534.88 | 1 | 49186.98 | 9.591667 | 907.0312 | 903.2851 | 2063.264 | 316.3345 | 83.33333 | 733 | 728.63 | 604.6942 | 24536.66 | 250 | 17.55578 | 57.14053 | 910.7779 |  | 910.3938 | 883.3983 | 885.7591 | 927.9916 | 902.6606 | 902.0147 |  |  | 13.353 | 4 | 30.66374 | 569.113 | 480 | 17 | 20.99 | 36.40003 | 43 | 3 | 4.158778 | 1.8 | 2.7 | 7.72268 | 81 | 184 | 9752 | 20 | 71 | 6.833333 | 0 | 2 | 2 | 2 | 44.66667 | 37 | 1.81 | 25 | 40 | 43 | 2.2 | 0.6 | 0.25 | 512.395 | 366.2937 | 326.1248 | 332.0886 | 0 | 10.85 | 10.66 | 7.11 | 2.6 | 7.709798 | 162 | 159 | 72 | 6 | 9 | 8 | 9.2 | 8.8 | 8.6 | 7.6 | 7 | 9 | 8 | 58 | 58 | 116 | 116 | 58 | 38 | 38 | 58 | 58 | 58 | 1000 | 0.25 | 23.75 | 24 | 0 | 0 | 0 | 0 | 0 | 77.88 | 29.80608 | 156.6146 | 36.01887 | 16.53995 | -3.812353 | 205.361 | 93.80233 | 6.197669 | 2.298797 | 1.683333 | 2.066667 | 0.6166667 | 0.1333333 | 0 | 47 | 65785.73 | 4414.976 | 7.906682 | 7.334322 | 419.8979 | 319.2978 | 99.64389 | 5.318 | 0 | 0.8530781 | 36.99 | 17370 | 8 | 36 | 47.66667 | 185 | 27 | 210 | 200 | 1.9 | 6.1 | 0.7 | 0.2 | 32 | 10 | 2.4 | 55.2 |  |  | 23 | 21 | 22 | 19 | 0 | 550.3601 | 457.8337 | 418.9834 | 426.6652 | 4.960835 | 166.9256 | -209.4186 | 613.5691 | -515.2258 | -0.2954973 | 625.5159 | 12.5 | 27.87826 | 0.5217188 | 28.39998 | 21.9883 | 15.48865 | 27.9392 | 196.784 | 194 | 199 | 295.9326 | 266 | 301 | 298.7193 | 296 | 302 | 299.3029 | 296 | 310 | 1.685639 | 1.3 | 2 | 2.110968 | 1.1 | 6.8 | 0.5830197 | 0.5 | 0.7 | 0.129162 | 0 | 0.2 | 903.0626 | 882.6777 | 917.6812 | 14.51261 | 10.45428 | 26.1759 | 54.9884 | 56.16042 | 32.49142 | 423.4375 | 1.348066 | 0.8457676 | 0.6998829 | 0.7264933 | 198.8447 | 219.7491 | 246.657 | 356.8185 | 3.2 | 3.2 | 4.7 | 4.9 | 4.1 | 4.3 | 263 | 154 | 84
2022-03-22 | 48.04 | 10.02 | 1.22 | 1.23 | 4.02 | 623 | 576.834 | 1 | 49114.77 | 9.441667 | 918.8358 | 883.1364 | 2038.815 | 323.8416 | 0 | 779 | 729.2079 | 608.212 | 24689.12 | 250 | 15.63787 | 57.03373 | 877.6198 |  | 891.4214 | 869.595 | 871.6319 | 910.8406 | 886.8426 | 874.0037 |  |  | 13.353 | 4 | 30.76432 | 565.593 | 368 | 19.09151 | 28.28 | 36.12219 | 39 | 3 | 4.133404 | 2.1 | 1.9 | 7.801558 | 75 | 182 | 9752 | 21 | 75 | 7 | 0 | 2 | 2 | 2 | 42 | 43.66667 | 7.9 | 25 | 42 | 49 | 2.2 | 0.6 | 0.25 | 533.4739 | 379.0687 | 334.41 | 341.4395 | 0 | 10.74 | 10.62 | 8.3 | 1.9 | 7.879266 | 162 | 160 | 83 | 7 | 7.5 | 8 | 8.2 | 7.8 | 7.9 | 8.4 | 7.8 | 7.2 | 7.8 | 56 | 56 | 112 | 112 | 56 | 76 | 76 | 56 | 56 | 56 | 1000 | 7.916667 | 16.08333 | 24 | 0 | 987.23 | 987.23 | 0 | 31 | 83.604 | 29.08962 | 156.3849 | 35.8718 | 16.52131 | -3.885375 | 204.8926 | 93.8329 | 6.167101 | 2.303579 | 1.633333 | 2.6 | 0.6333333 | 0.15 | 0 | 40 | 65715.06 | 4385.675 | 7.822437 | 7.317593 | 420.684 | 308.1666 | 99.65211 | -0.897 | 0 | 0.9258973 | 37.737 | 0 | 8 | 35.66667 | 47 | 156 | 30 | 211 | 200 | 2.2 | 4.1 | 0.8 | 0.2 | 33 | 10.66667 | 2.3 | 56.1 |  |  | 21 | 21 | 19 | 18 | 0 | 545.5101 | 458.3018 | 420.0304 | 425.0406 | 3.014113 | 155.9329 | -215.8437 | 614.0176 | -501.9032 | -0.2632392 | 626.0313 | 12.5 | 30.99165 | 0.5311445 | 31.5228 | 20.23754 | 7.810813 | 28.21154 | 196.6578 | 194 | 199 | 295.7788 | 286 | 302 | 298.6075 | 295 | 302 | 299.4068 | 296 | 304 | 1.684951 | 1.2 | 2.4 | 2.440216 | 1.4 | 4.2 | 0.64386 | 0.5 | 0.8 | 0.1358866 | 0 | 0.2 | 883.4746 | 744.7009 | 942.2881 | 11.60136 | 7.958209 | 248.3092 | 55.13425 | 56.32903 | 31.402 | 386.875 | 1.322859 | 0.9222158 | 0.7051997 | 0.7317497 | 189.5214 | 202.5135 | 251.4226 | 352.487 | 3.1 | 3.2 | 4.8 | 4.8 | 4 | 4.1 | 282 | 155 | 73
2022-03-23 | 48.52 | 10.06 | 1.12 | 1.81 | 4.32 | 624 | 549.814 | 0.9972222 | 49168.72 | 9.5 | 910.2562 | 905.4303 | 2086.893 | 318.7294 | 208.9136 | 695 | 729.4915 | 604.7498 | 25087.68 | 250 | 15.471 | 64.77248 | 915.5321 |  | 906.9606 | 889.7858 | 884.6072 | 928.5059 | 905.6341 | 906.9864 |  |  | 13.789 | 4 | 30.93194 | 566.909 | 373.6 | 20.53333 | 28.19 | 36.0825 | 36 | 2 | 4.407294 | 2.2 | 6 | 8.273279 | 39 | 180 | 9752 | 23 | 78 | 8.083333 | 0 | 2 | 2 | 2 | 46.36667 | 37.33333 | 5.41 | 25 | 41 | 42 | 2.2 | 0.7 | 0.25 | 522.8564 | 370.2229 | 329.6678 | 337.0162 | 0 | 10.81 | 10.49 | 7.83 | 1.71 | 7.903322 | 160 | 38 | 86 | 7 | 6.5 | 8 | 8.2 | 7 | 7 | 6.9 | 8.3 | 7.9 | 7.8 | 60 | 60 | 122 | 120 | 60 | 60 | 60 | 60 | 60 | 60 | 1000 | 0 | 23.93333 | 23.93333 | 123.2 | 429.05 | 552.25 | 0 | 17 | 81.564 | 29.51622 | 156.6187 | 36.6748 | 17.27258 | -3.479721 | 207.0863 | 93.33956 | 6.660437 | 2.276494 | 1.816667 | 1.416667 | 0.6666667 | 0.1166667 | 0 | 47 | 65866.57 | 4391.983 | 8.284875 | 7.39594 | 419.7829 | 331.9846 | 99.64891 | 6.642 | 0 | 0.8811122 | 48.195 | 17150 | 9 | 34 | 52.33333 | 198 | 28 | 211 | 187 | 2.2 | 1.7 | 0.7 | 0.2 | 34 | 10.66667 | 0.9 | 56.3 |  |  | 21 | 21 | 18 | 20 | 0 | 554.0364 | 458.9942 | 420.0546 | 424.9114 | 2.102361 | 157.8376 | -216.8435 | 614.5483 | -487.5806 | -0.233759 | 626.6441 | 12.5 | 30.67337 | 0.4958114 | 31.16919 | 16.77141 | 5.255857 | 27.4723 | 196.5017 | 193 | 199 | 297.3171 | 293 | 301 | 298.3983 | 295 | 307 | 299.3034 | 294 | 310 | 1.820019 | 1.4 | 2.3 | 1.398297 | 1.2 | 1.7 | 0.6734468 | 0.5 | 0.8 | 0.1312789 | 0 | 0.2 | 905.247 | 846.1981 | 919.1451 | 13.24974 | 7.911708 | 31.38337 | 55.63427 | 56.83483 | 31.70029 | 534.21875 | 1.348297 | 0.7884671 | 0.7039892 | 0.7287354 | 200.3816 | 200.6637 | 240.5994 | 353.3702 | 3 | 3.2 | 4.6 | 4.8 | 4 | 4.1 | 349 | 176 | 208
2022-03-24 | 48.39 | 9.7 | 1.23 | 1.31 | 4.24 | 585 | 459.802 | 0.9590278 | 46587.52 | 9.266667 | 886.9648 | 890.6278 | 1997.063 | 305.1086 | 43.44678 | 769 | 697.9322 | 559.6112 | 20999.52 | 250 | 15.42143 | 55.0825 | 898.3647 |  | 885.4689 | 882.6868 | 866.3386 | 912.7564 | 895.5892 | 893.1896 |  |  | 13.832 | 4 | 30.2165 | 532.632 | 415.9 | 19.94986 | 28.82 | 35.76498 | 50 | 3 | 4.044154 | 2.1 | 3.8 | 11.23993 | 63 | 179 | 9752 | 23 | 81 | 6.833333 | 0 | 2 | 2 | 2 | 46.83333 | 38 | 0.98 | 24.6 | 40 | 44 | 2.3 | 0.7 | 0.25 | 507.5107 | 353.6107 | 315.6654 | 321.165 | 0 | 10.88 | 10.82 | 8.33 | 1.91 | 7.929453 | 158 | 159 | 39 | 6.4 | 8.4 | 8 | 8 | 8.6 | 8.4 | 7 | 6.8 | 5.8 | 7.2 | 54 | 54 | 110 | 112 | 54 | 56 | 54 | 54 | 54 | 54 | 1000 | 0 | 23.01667 | 23.01667 | 0 | 712.33 | 712.33 | 0 | 22 | 86.472 | 30.62504 | 152.6566 | 32.79988 | 14.7241 | -3.986196 | 196.1944 | 94.52691 | 5.473093 | 2.06634 | 2.183333 | 1.533333 | 0.7666667 | 0.1666667 | 10 | 54 | 62816.46 | 4123.51 | 8.381798 | 7.006942 | 422.4976 | 294.7535 | 99.69242 | 3.785 | 0 | 0.7859863 | 44.46 | 0 | 9 | 34.33333 | 48 | 145 | 30 | 210 | 201 | 2.6 | 1.6 | 0.8 | 0.2 | 35 | 8.666667 | 1.4 | 54.5 |  |  | 20 | 21 | 21 | 0 | 0 | 502.5613 | 454.8079 | 414.3084 | 422.8038 | 1.608736 | 172.7543 | -167.4365 | 614.3582 | -512.2581 | -0.2424731 | 626.5511 | 12.5 | 20.61221 | 0.5249158 | 21.13713 | 13.57187 | 6.56577 | 22.49209 |  | 0 | 200 |  | 200 | 301 |  |  | 302 |  |  | 303 |  | 0 |  |  | 0.8 |  |  | 0 |  |  | 0 | 0.3 | 890.3815 | 829.1968 | 912.4963 | 14.40569 | 9.088823 | 56.38364 | 54.34133 | 56.36793 | 32.58221 | 1603.28125 | [8 empty] | 3 | 3.2 | 4.6 | 4.8 | 4 | 4.1 | 313 | 172 | 157
2022-03-25 | 47.66 | 10.26 | 1.2 | 1.91 | 3.74 | 630 | 534.028 | 1 | 49108.17 | 9.541667 | 890.2569 | 893.7863 | 2067.569 | 313.8504 | 833.3333 | 729 | 723.3509 | 588.8084 | 24904.98 | 250 | 14.86074 | 59.83503 | 901.0248 |  | 888.6343 | 889.1188 | 871.088 | 916.0453 | 899.5065 | 891.0861 |  |  | 13.832 | 4 | 31.15135 | 572.232 | 372.812 | 15.62 | 28.46 | 35.44747 | 39 | 3 | 4.395962 | 2.2 | 1.7 | 7.866773 | 67 | 176 | 9752 | 24 | 84 | 6.5 | 0 | 2 | 2 | 2 | 46.66667 | 38 | 5.07 | 24 | 39 | 42 | 2.2 | 0.5 | 0.25 | 523.3703 | 361.6131 | 323.8498 | 331.3648 | 0 | 11.02 | 10.78 | 7.89 | 1.02 | 7.90693 | 160 | 155 | 80 | 7.2 | 6.8 | 7.6 | 8 | 7 | 7.2 | 6.6 | 8.6 | 8 | 7.2 | 58 | 58 | 119 | 116 | 58 | 58 | 58 | 58 | 58 | 58 | 1000 | 0 | 24 | 24 | 0 | 438.69 | 438.69 | 0 | 12 | 88.338 | 29.96306 | 155.3597 | 33.91331 | 14.82196 | -4.059639 | 200.0353 | 94.61979 | 5.380209 | 2.078474 | 1.9 | 1.4 | 0.7 | 0.15 | 0 | 50 | 65261.07 | 4341.461 | 8.599368 | 7.144118 | 421.4278 | 282.3675 | 99.71388 | 6.967 | 0 | 0.8476635 | 36.243 | 0 | 9 | 37 | 48.66667 | 145 | 30 | 210 | 180 | 2.6 | 1.6 | 0.8 | 0.2 | 37 | 10 | 2.5 | 55.06667 |  |  | 20 | 20 | 19 | 17 | 0 | 534.9014 | 458.8102 | 419.2002 | 425.2491 | 1.467806 | 165.2963 | -196.9303 | 615.0104 | -491.9355 | -0.2102151 | 627.2716 | 12.5 | 27.45234 | 0.5301648 | 27.9825 | 15.72234 | 7.343917 | 25.70847 | 196.3257 | 193 | 199 | 297.4176 | 293 | 301 | 298.5513 | 295 | 302 | 299.2961 | 296 | 303 | 1.932292 | 1.4 | 2.7 | 1.390179 | 1.1 | 1.8 | 0.7039549 | 0.6 | 0.9 | 0.1504606 | 0 | 0.2 | 893.6903 | 873.0798 | 911.0551 | 12.30911 | 9.08497 | 23.55 | 55.31335 | 56.27714 | 32.93237 | 378.90625 | 1.358169 | 0.7641347 | 0.7030858 | 0.7302091 | 212.7317 | 193.9466 | 243.3566 | 357.4685 | 3 | 3.2 | 4.6 | 4.8 | 4.1 | 4.2 | 305 | 158 | 143
2022-03-26 | 48.73 | 10.19 | 1.17 | 1.38 | 3.96 | 623 | 513.7836 | 0.9986111 | 48884.52 | 9.45 | 890.067 | 902.3674 | 2079.824 | 313.6083 | 0 | 715 | 718.4502 | 592.1302 | 24546.06 | 250 | 15.84505 | 61.68163 | 911.7073 |  | 902.527 | 896.8557 | 876.1319 | 924.3747 | 906.9656 | 898.0097 |  |  | 13.338 | 4 | 30.7954 | 565.578 | 532.473 | 15.61841 | 28 | 35.20935 | 46 | 3 | 4.205174 | 2.8 | 2.2 | 7.536662 | 68 | 176 | 9752 | 24 | 87 | 6.583333 | 0 | 2 | 2 | 2 | 47.66667 | 39 | 5.58 | 25 | 42 | 44 | 2.3 | 0.5 | 0.25 | 531.155 | 361.8644 | 324.211 | 330.5081 | 0 | 10.9 | 10.8 | 10.86 | 1.5 | 7.903784 | 165 | 160 | 70 | 7.2 | 7 | 8.2 | 8 | 7 | 7.2 | 7 | 8.4 | 8 | 6.4 | 58 | 58 | 113 | 116 | 58 | 58 | 58 | 58 | 58 | 58 | 1000 | 0 | 23.96667 | 23.96667 | 0 | 268.42 | 268.42 | 0 | 8 | 90.3636 | 30.74476 | 154.7533 | 33.67791 | 14.77354 | -3.76416 | 199.4406 | 94.47987 | 5.520133 | 2.029454 | 2.05 | 1.416667 | 0.75 | 0.1666667 | 0 | 55 | 65085.48 | 4332.777 | 8.398848 | 7.122877 | 421.5996 | 277.1175 | 99.7115 | 5.035 | 0 | 0.8246928 | 32.508 | 0 | 9 | 36 | 49 | 160 | 30 | 210 | 180 | 2.5 | 1.6 | 0.9 | 0.2 | 38 | 9.5 | 3.3 | 54.96667 |  |  | 19 | 20 | 19 | 18 | 0 | 530.6818 | 458.4801 | 418.9053 | 425.2607 | 0.8752256 | 166.0608 | -196.6085 | 615.3644 | -478.6129 | -0.1793459 | 627.6694 | 12.5 | 23.543 | 0.4728496 | 24.01585 | 16.45195 | 8.692737 | 27.62793 | 196.0651 | 191 | 199 | 297.1083 | 293 | 302 | 298.3352 | 294 | 302 | 299.2439 | 291 | 307 | 2.103625 | 1.5 | 2.9 | 1.473752 | 1.2 | 1.8 | 0.7473669 | 0.6 | 0.9 | 0.1616551 | 0 | 0.2 | 902.5122 | 873.0798 | 917.6414 | 12.5381 | 7.07523 | 21.04296 | 55.14571 | 56.30308 | 33.39927 | 384.453125 | 1.368475 | 0.7705103 | 0.7050522 | 0.7359056 | 219.3612 | 195.1829 | 242.7247 | 359.3268 | 3 | 3.2 | 4.6 | 4.9 | 4 | 4.3 | 350 | 183 | 193
2022-03-27 | 46.84 | 10.43 | 1.27 | 1.26 | 3.66 | 628 | 529.7832 | 0.9965278 | 49174.84 | 9.633333 | 896.5219 | 900.4174 | 2091.963 | 313.3264 | 0 | 688 | 728.2478 | 602.1929 | 23596.15 | 250 | 16.06335 | 66.56187 | 909.2164 |  | 902.6857 | 894.4487 | 873.12 | 922.5091 | 905.7106 | 895.2317 |  |  | 13.289 | 4 | 31.15878 | 569.929 | 678.685 | 15.61685 | 28.13 | 34.85218 | 56 | 4 | 4.70646 | 2.2 | 8 | 8.718603 | 85 | 173 | 9752 | 25 | 90 | 7 | 0 | 2 | 2 | 2 | 47 | 38.33333 | 0 | 25 | 42 | 44 | 2.3 | 0.4 | 0.25 | 524.431 | 361.6353 | 323.5735 | 330.6468 | 0 | 10.9 | 10.76 | 8.65 | 1.07 | 7.880254 | 162 | 159 | 71 | 5.8 | 7.2 | 4.7 | 3.9 | 9 | 9 | 5.8 | 8.2 | 6 | 6.4 | 58 | 58 | 114 | 114 | 58 | 58 | 58 | 58 | 58 | 58 | 1000 | 0 | 23.91667 | 23.91667 | 0 | 0 | 0 | 0 | 0 | 91.7832 | 30.45848 | 155.6472 | 34.89837 | 15.72305 | -3.821953 | 202.4466 | 94.12136 | 5.878637 | 2.06364 | 2.033333 | 1.466667 | 0.7166667 | 0.15 | 0 | 51 | 65234.95 | 4327.581 | 8.137887 | 7.230237 | 419.4124 | 290.9632 | 99.68597 | 8.964 | 0 | 0.8436038 | 23.544 | 0 | 9 | 37 | 51.33333 | 144 | 28 | 214 | 180 | 2.6 | 1.7 | 0.8 | 0.2 | 40 | 10.08333 | 4.2 | 55 |  |  | 20 | 21 | 20 | 20 | 0 | 537.6271 | 458.4044 | 420.305 | 424.703 | -0.2551878 | 158.3821 | -206.2189 | 615.9331 | -460.2903 | -0.15056 | 628.2776 | 17.5 | 25.8503 | 0.4601495 | 26.31045 | 18.96985 | 10.63813 | 29.7938 | 195.6998 | 190 | 199 | 297.2011 | 293 | 301 | 298.5026 | 295 | 303 | 299.2891 | 292 | 310 | 2.322468 | 1.5 | 4.6 | 1.444082 | 1.2 | 1.8 | 0.7266632 | 0.6 | 0.9 | 0.147625 | 0 | 0.2 | 900.622 | 860.3992 | 917.6469 | 12.66006 | 9.575404 | 21.00319 | 55.13564 | 56.35497 | 33.30849 | 386.796875 | 1.416589 | 0.7704773 | 0.7009127 | 0.7366679 | 216.6076 | 204.1365 | 238.5725 | 363.2489 | 3 | 3.4 | 4.4 | 4.8 | 4.2 | 4.5 | 357 | 171 | 210
2022-03-28 | 48.17 | 10.42 | 1.22 | 1.48 | 3.8 | 635 | 539.3616 | 1 | 49154.84 | 9.508333 | 896.1295 | 904.6425 | 2138.011 | 315.1059 | 4.166667 | 784 | 729.1562 | 600.1803 | 24805.9 | 250 | 15.37344 | 51.44101 | 919.5309 |  | 909.3517 | 892.0974 | 877.1195 | 924.1375 | 906.0173 | 904.2433 |  |  | 13.289 | 4 | 31.32554 | 576.089 | 474.3 | 15.61844 | 28.04 | 34.57439 | 43 | 3 | 4.937707 | 2.8 | 3.6 | 16.218 | 66 | 171 | 9752 | 26 | 93 | 6.666667 | 0 | 2 | 2 | 2 | 47.33333 | 38.66667 | 30 | 25 | 42 | 43 | 2.3 | 0.6 | 0.25 | 524.5277 | 362.4271 | 324.7424 | 331.9506 | 0 | 10.88 | 10.7 | 7.1 | 1.07 | 7.842688 | 155 | 180 | 60 | 7.4 | 7 | 8.23 | 8.2 | 7 | 7 | 7.2 | 9 | 8 | 7.8 | 58 | 58 | 118 | 118 | 58 | 58 | 58 | 58 | 58 | 58 | 1000 | 0 | 24 | 24 | 0 | 645.47 | 645.47 | 0 | 20 | 96.8916 | 31.48227 | 155.8968 | 35.04696 | 15.93804 | -3.820226 | 203.0616 | 94.03244 | 5.967556 | 2.080804 | 4.166667 | 1.65 | 0.7833333 | 0.1333333 | 0 | 40 | 65096.44 | 4305.64 | 8.556037 | 7.252199 | 421.5404 | 287.9108 | 99.70656 | 0 | 0 | 0.8493883 | 23.544 | 0 | 9 | 35.33333 | 49.66667 | 140 | 30 | 210 | 180 | 4.9 | 1.8 | 0.9 | 0.2 | 40 | 10.66667 | 4.2 | 56.2 |  |  | 20 | 19 | 19 | 20 | 0 | 536.3549 | 459.5753 | 421.3601 | 425.7858 | 0.8497601 | 159.2231 | -205.3849 | 616.6398 | -434.9677 | -0.118302 | 629.0193 | 17.5 | 21.50565 | 0.4317213 | 21.93737 | 22.67406 | 15.38489 | 29.81974 | 192.8303 | 186 | 199 | 296.9827 | 292 | 311 | 298.3273 | 293 | 309 | 299.3582 | 293 | 309 | 4.09273 | 3.2 | 11.1 | 1.659 | 1.4 | 2.1 | 0.7856331 | 0.6 | 1 | 0.1588102 | 0 | 0.2 | 904.9038 | 892.2323 | 914.1627 | 12.01666 | 9.779593 | 16.15538 | 55.31102 | 56.56246 | 33.944 | 374.453125 | 1.637118 | 0.7796876 | 0.7049375 | 0.7426247 | 295.5293 | 186.0895 | 241.1012 | 360.2325 | 3.1 | 3.2 | 4.6 | 4.9 | 4.1 | 4.3 | 356 | 191 | 208
2022-03-29 | 47.97 | 10.12 | 1.17 | 1.49 | 3.92 | 626 | 508.282 | 1 | 49162 | 9.525 | 895.0204 | 908.2571 | 2137.758 | 312.1637 | 0 | 705 | 713.2439 | 575.5596 | 24445.14 | 250 | 16.85806 | 52.80338 | 923.8722 |  | 920.325 | 893.1731 | 878.8174 | 925.6036 | 909.9309 | 906.0777 |  |  | 14.449 | 4 | 31.45321 | 569.329 | 507.18 | 15.61842 | 38.53 | 34.29661 | 36 | 2 | 4.272585 | 2.2 | 1.5 | 7.773299 | 54 | 169 | 9752 | 28 | 97 | 6.5 | 0 | 2 | 2 | 2 | 47.83333 | 39 | 5.74 | 25 | 42 | 44 | 2.3 | 0.6 | 0.25 | 504.8848 | 360.1147 | 321.7524 | 329.3385 | 0 | 10.7 | 10.6 | 8 | 1.3 | 7.93433 | 165 | 122 | 69 | 7.4 | 7 | 7.8 | 6.8 | 6.8 | 7.2 | 5.4 | 5.8 | 8 | 6.6 | 56 | 56 | 116 | 116 | 56 | 56 | 56 | 56 | 60 | 56 | 1000 | 1.833333 | 22.16667 | 24 | 0 | 478.57 | 478.57 | 0 | 14 | 77.712 | 30.63334 | 154.6916 | 33.93459 | 14.89682 | -3.779229 | 199.7438 | 94.43407 | 5.565926 | 2.015011 | 3.066667 | 1.333333 | 0.7833333 | 0.1333333 | 0 | 40 | 65010.64 | 4336.341 | 8.388887 | 7.133706 | 420.6687 | 272.8307 | 99.71558 | 9.31 | 0 | 0.8119521 | 31.014 | 16880 | 10 | 36.33333 | 47.66667 | 150 | 30 | 210 | 180 | 4.1 | 1.8 | 1.4 | 0.2 | 43 | 11.16667 | 3.2 | 55.26667 |  |  | 21 | 21 | 20 | 18 | 0 | 527.9556 | 456.8767 | 416.9861 | 424.8107 | 1.893096 | 172.8623 | -195.3654 | 616.9744 | -418.6452 | -0.08604391 | 629.4279 | 17.5 | 22.92819 | 0.4781584 | 23.40635 | 23.63284 | 15.82586 | 30.70167 | 194.6911 | 190 | 198 | 297.3489 | 293 | 302 | 298.6262 | 293 | 303 | 299.3659 | 288 | 308 | 2.964651 | 2 | 4.8 | 1.447668 | 1.2 | 2 | 0.6527118 | 0.5 | 0.9 | 0.1293785 | 0 | 0.2 | 908.8139 | 892.2323 | 919.8007 | 13.41775 | 10.61964 | 18.02224 | 54.89401 | 56.0437 | 34.55354 | 351.328125 | 1.507922 | 0.7687298 | 0.6894205 | 0.7367486 | 216.0688 | 203.9947 | 233.7315 | 362.8128 | 3 | 3.2 | 4.6 | 4.8 | 4.1 | 4.2 | 349 | 194 | 186
2022-03-30 | 49.34 | 10.35 | 1.19 | 1.68 | 4.04 | 622 | 528.858 | 1 | 49204.44 | 9.625 | 902.2177 | 906.3429 | 2161.153 | 309.5733 | 0 | 756 | 723.2248 | 563.5487 | 24011.98 | 250 | 17.72582 | 61.95974 | 907.6217 |  | 929.6906 | 898.1132 | 876.3911 | 922.2627 | 914.5733 | 895.7476 |  |  | 17.855 | 4 | 31.4637 | 569.215 | 435.25 | 15.24915 | 38.59 | 60.1193 | 36 | 2 | 4.263456 | 2.5 | 2.2 | 8.309923 | 65 | 177 | 9752 | 29 | 100 | 7 | 0 | 2 | 2 | 2 | 47.66667 | 38.33333 | 4.75 | 23 | 42 | 44 | 2 | 0.6 | 0.25 | 534.5605 | 358.0991 | 320.6588 | 325.4137 | 0 | 10.76 | 10.69 | 7.69 | 4.67 | 7.952824 | 160 | 165 | 71 | 8 | 8 | 8.2 | 8.4 | 8.2 | 8.8 | 7.8 | 7.7 | 8.2 | 7.8 | 52 | 52 | 102 | 102 | 52 | 52 | 52 | 54 | 52 | 52 | 1000 | 0 | 24 | 24 | 0 | 705.53 | 705.53 | 0 | 21 | 80.328 | 30.1462 | 155.9703 | 35.25377 | 15.93978 | -4.047246 | 203.1166 | 94.14498 | 5.855025 | 2.003822 | 2.083333 | 1.333333 | 0.6166667 | 0.1 | 1 | 47 | 65084.67 | 4326.143 | 8.451575 | 7.254166 | 420.7133 | 299.5227 | 99.69039 | 5.197 | 0 | 0.850254 | 45.207 | 17590 | 11 | 35.33333 | 48.33333 | 152 | 30 | 207 | 160 | 2.6 | 1.7 | 0.8 | 0.1 | 44 | 10.66667 | 7 | 54.26667 | 0 | 0 | 22 | 20 | 22 | 21 | 0 | 537.9176 | 457.2469 | 418.388 | 425.3138 | 1.625249 | 174.3804 | -194.2758 | 617.1478 | -406.3226 | -0.05378584 | 629.7877 | 17.5 | 26.75768 | 0.4501677 | 27.20784 | 22.63279 | 12.58353 | 30.13101 | 195.888 | 106 | 225 | 296.4229 | -20 | 324 | 298.7675 | 295 | 315 | 299.2387 | 245 | 328 | 2.175065 | 1.5 | 9 | 1.407795 | 0 | 30.8 | 0.6447246 | 0.5 | 3.3 | 0.1193275 | 0 | 0.9 | 907.0455 | 882.5984 | 922.8815 | 14.60314 | 9.156529 | 18.92107 | 54.65927 | 56.16042 | 37.61429 | 387.109375 | 1.405487 | 0.7939059 | 0.6853497 | 0.7332746 | 164.9146 | 180.3096 | 228.4078 | 364.3402 | 3.2 | 3.6 | 4.6 | 4.8 | 4.1 | 4.1 | 342 | 181 | 165
2022-03-31 | 46.97 | 10.75 | 1.26 | 1.52 | 3.44 | 605 | 537.468 | 1 | 49174.11 | 9.433333 | 902.9969 | 907.9831 | 2187.131 | 313.063 | 0 | 691 | 731.309 | 589.3646 | 25669.36 | 250 | 18.002 | 61.70694 | 910.2612 |  | 927.613 | 903.4534 | 873.2799 | 924.6154 | 918.0301 | 898.629 |  |  | 17.856 | 4 | 31.64815 | 554.256 | 520.5 | 14.62673 | 61.05 | 33.66173 | 120 | 15 | 4.301843 | 2.1 | 0.8 | 7.663365 | 57 | 166 | 9752 | 30 | 103 | 7 | 0 | 2 | 2 | 2 | 48 | 42.33333 | 3.5 | 26 | 42 | 47 | 2.3 | 0.5 | 0.25 | 539.2676 | 357.2524 | 324.1431 | 328.7443 | 0 | 10.86 | 10.75 | 8.23 | 1.83 | 7.928827 | 162 | 165 | 75 | 7.2 | 6.9 | 8.1 | 8 | 9 | 7.8 | 7 | 8.5 | 8 | 7.5 | 54 | 54 | 114 | 114 | 54 | 54 | 54 | 54 | 54 | 54 | 1000 | 0 | 24 | 24 | 0 | 450.44 | 450.44 | 0 | 13 | 80.328 | 29.89702 | 156.9024 | 36.50514 | 17.03177 | -3.572164 | 206.8671 | 93.4936 | 6.506399 | 2.060451 | 1.883333 | 1.433333 | 0.6166667 | 0.1166667 | 3 | 58 | 65261.19 | 4309.068 | 8.316489 | 7.388112 | 419.6824 | 316.4166 | 99.66684 | 8.758 | 0 | 0.8883769 | 34.749 | 0 | 11 | 35.33333 | 49.33333 | 153 | 30 | 209 | 160 | 2 | 1.5 | 0.7 | 0.2 | 46 | 11 | 2.7 | 55.33333 | 0 | 0 | 23 | 20 | 20 | 20 | 0 | 546.1348 | 459.8094 | 422.0856 | 426.0178 | -0.5288107 | 161.5144 | -208.8987 | 608.7368 | -651 | -0.02152778 | 621.5507 | 12.5 | 29.73562 | 0.4577344 | 30.19335 | 21.19264 | 10.85861 | 32.16719 | 196.5756 | 193 | 199 | 297.393 | 289 | 311 | 298.5167 | 295 | 305 | 299.4211 | 295 | 304 | 1.851438 | 1.4 | 2.8 | 1.378903 | 1.1 | 1.7 | 0.6285394 | 0.5 | 0.8 | 0.1128056 | 0 | 0.2 | 908.7067 | 888.4758 | 916.3467 | 14.5327 | 10.27251 | 20.23591 | 55.3327 | 56.78294 | 32.94535 | 474.53125 | 1.363505 | 0.7721547 | 0.681817 | 0.7366876 | 191.4292 | 197.1388 | 225.4956 | 369.0478 | 3 | 3.2 | 4.6 | 4.8 | 4 | 4.1 | 345 | 180 | 218
2022-04-01 | 48.07 | 10.77 | 1.21 | 1.27 | 3.66 | 633 | 531.56 | 1 | 49171.61 | 9.516667 | 897.9865 | 908.0096 | 2220.865 | 311.5512 | 0 | 784 | 733.4034 | 606.0336 | 24261.96 | 250 | 18.29992 | 64.13241 | 916.8536 |  | 924.8665 | 903.1736 | 870.8595 | 921.5296 | 916.5923 | 902.192 |  |  | 15.849 | 4 | 31.81736 | 576.889 | 565.46 | 14.63 | 38.1 | 33.38398 | 39 | 3 | 4.543022 | 2.3 | 8.6 | 8.403708 | 58 | 164 | 9752 |  | 3 | 6 | 0 | 2 | 2 | 2 | 49 | 39.66667 | 3.79 | 26 | 43 | 43 | 2.2 | 0.4 | 0.25 | 535.5144 | 354.2256 | 322.308 | 326.5567 | 0 | 10.94 | 10.66 | 7.83 | 1.63 | 7.915818 | 152 | 169 | 66 | 7.2 | 6.8 | 8 | 8.2 | 7 | 7.2 | 6.6 | 8.6 | 8 | 7.2 | 56 | 56 | 112 | 116 | 54 | 54 | 54 | 54 | 51 | 56 | 1000 | 0 | 24 | 24 | 0 | 577.02 | 577.02 | 0 | 17 | 90.54 | 30.50947 | 156.7175 | 36.72428 | 17.07806 | -3.576036 | 206.9438 | 93.47551 | 6.524486 | 2.080223 | 1.883333 | 1.366667 | 0.6333333 | 0.08333333 | 0 | 50 | 65237.22 | 4308.797 | 7.934273 | 7.390851 | 421.0057 | 322.9367 | 99.64125 | 3.635 | 0 | 0.8397472 | 31.014 | 0 |  | 34.66667 | 51.33333 | 152 | 30 | 210 | 150 | 2.6 | 1.6 | 0.8 | 0.1 | 1 | 10.5 | 3.2 | 54.93333 | 0 | 0 | 19 | 20 | 19 | 21 | 2 | 546.5151 | 458.2318 | 420.1199 | 423.3992 | 0.5912636 | 156.289 | -212.0173 | 633 | 24 | 0.03333333 | 648.849 | 22.5 | 27.38167 | 0.4796461 | 27.86132 | 23.03014 | 13.90639 | 31.28528 | 196.3042 | 193 | 199 | 297.3231 | 293 | 301 | 298.5012 | 295 | 303 | 299.3678 | 296 | 304 | 1.974012 | 1.4 | 2.8 | 1.421245 | 1.1 | 1.9 | 0.641713 | 0.5 | 0.9 | 0.1079433 | 0 | 0.2 | 908.8667 | 894.5629 | 918.8243 | 13.9544 | 10.34504 | 18.33308 | 55.21363 | 56.6403 | 33.36036 | 442.65625 | 1.414335 | 0.7759208 | 0.675423 | 0.7307174 | 207.9763 | 213.8524 | 220.7257 | 367.8658 | 3 | 3.2 | 4.6 | 4.8 | 4.1 | 4.1 | 342 | 186 | 175
2022-04-02 | 48.61 | 10.69 | 1.2 | 1.49 | 4.2 | 597 | 521.02 | 0.9576389 | 49207.16 | 9.591667 | 901.911 | 905.9345 | 2240.694 | 312.9167 | 0 | 707 | 747.8656 | 595.4176 | 23781 | 250 | 18.89715 | 61.53596 | 910.4029 |  | 923.873 | 902.9896 | 867.6456 | 923.2657 | 915.407 | 897.9578 |  |  | 15.248 | 4 | 32.04231 | 544.608 | 507 | 14.63 | 45.57 | 33.02689 | 18 | 1.5 | 4.331997 | 2.1 | 2.5 | 7.757461 | 66 | 162 | 9752 | 1 | 6 | 7.166667 | 0 | 2 | 2 | 2 | 50 | 39.66667 | 1.98 | 27 | 43 | 46 | 2.2 | 0.5 | 0.25 | 541.5107 | 353.2024 | 324.398 | 327.9126 | 0 | 10.8 | 10.47 | 7.41 | 1.3 | 7.927949 | 150 | 160 | 60 | 7 | 6.1 | 8 | 7.5 | 7.1 | 7.5 | 7 | 8.2 | 8 | 7.5 | 56 | 56 | 116 | 116 | 52 | 52 | 52 | 52 | 58 | 56 | 1000 | 0 | 22.98333 | 22.98333 | 0 | 176.84 | 176.84 | 0 | 6 | 75.18 | 31.54447 | 157.5393 | 37.64494 | 18.17503 | -3.580332 | 209.779 | 93.04282 | 6.957178 | 2.164655 | 2.15 | 1.583333 | 0.7333333 | 0.1166667 | 0 | 44 | 65497.23 | 4306.379 | 7.790899 | 7.492106 | 420.7361 | 344.4091 | 99.60939 | 11.952 | 0 | 0.8727303 | 19.062 | 0 |  | 34.33333 | 49.33333 | 170 | 29 | 210 | 153 | 2.5 | 1.7 | 0.8 | 0.2 | 3 | 10.13333 | 4.8 | 56.56667 | 0 | 0 | 20 | 20 | 19 | 22 | 8 | 556.8683 | 460.2089 | 420.4957 | 424.5964 | -1.391859 | 150.3747 | -221.3496 | 628.3079 | 12 | 0.02430556 | 644.1929 | 22.5 | 25.04357 | 0.4990066 | 25.54258 | 22.81953 | 13.20605 | 35.03341 | 196.1641 | 192 | 202 | 297.1335 | 290 | 310 | 298.3929 | 288 | 304 | 299.2514 | 287 | 306 | 2.052752 | 1.6 | 2.6 | 1.532869 | 1.3 | 2 | 0.7027986 | 0.6 | 0.8 | 0.1253275 | 0 | 0.2 | 906.7403 | 863.8207 | 916.8264 | 14.66979 | 10.74282 | 27.73445 | 55.81968 | 57.19797 | 33.36036 | 505.3125 | 1.384929 | 0.7804372 | 0.682628 | 0.738103 | 203.8906 | 211.3714 | 222.5803 | 371.7917 | 3.2 | 3.2 | 4.7 | 4.8 | 4.1 | 4.1 | 349 | 185 | 180
2022-04-03 | 48.75 | 10.67 | 1.23 | 1.19 | 4.4 | 623 | 564.144 | 0.9979167 | 49192.44 | 9.608333 | 904.3965 | 910.9014 | 2239.337 | 311.8041 | 0 | 722 | 749.9152 | 583.0813 | 24526.18 | 250 | 17.46327 | 58.1179 | 919.6748 |  | 923.8505 | 904.1983 | 874.5792 | 929.6818 | 917.1617 | 907.1633 |  |  | 15.248 | 4 | 31.75298 | 567.488 | 514 | 14.60299 | 45.17 | 32.78884 | 53 | 3 | 4.50792 | 2 | 0.8 | 8.999027 | 62 | 161 | 9752 | 2 | 9 | 7 | 0 | 2 | 2 | 2 | 48 | 37.33333 | 7.47 | 27 | 43 | 49 | 2.3 | 0.5 | 0.25 | 534.7385 | 354.6678 | 323.2741 | 327.0702 | 0 | 10.81 | 10.61 | 7.33 | 1.49 | 7.895542 | 160 | 172 | 62 | [10 empty] | 54 | 54 | 106 | 106 | 52 | 54 | 54 | 54 | 50 | 56 | 1000 | 0 | 23.95 | 23.95 | 0 | 0 | 0 | 0 | 0 | 75.144 | 30.64361 | 157.2776 | 37.99728 | 18.34867 | -3.352227 | 210.2713 | 92.86805 | 7.13195 | 2.272433 | 1.983333 | 1.516667 | 0.6833333 | 0.06666667 | 0 | 45 | 65581.32 | 4328.119 | 8.228988 | 7.50969 | 420.0106 | 351.3706 | 99.62552 | 4.482 | 0 | 0.9055281 | 14.58 | 0 |  | 35 | 50.66667 | 156 | 30 | 205 | 200 | 2.3 | 1.6 | 0.7 | 0.1 | 4 | 8.5 | 5.4 | 55.86667 | 0 | 0 | 18 | 19 | 17 | 20 | 0 | 556.3764 | 460.3719 | 421.1074 | 426.0733 | -0.4137338 | 80.36007 | -223.7744 | 626.9549 | 26 | 0.05555556 | 642.6355 | 22.5 | 28.62775 | 0.49875 | 29.1265 | 23.4943 | 13.65999 | 33.81429 | 196.4717 | 194 | 199 | 297.1683 | 294 | 301 | 298.5284 | 295 | 302 | 299.3235 | 293 | 303 | 1.883166 | 1.2 | 2.4 | 1.473749 | 1.2 | 1.8 | 0.6789109 | 0.5 | 0.8 | 0.107294 | 0 | 0.2 | 911.4978 | 893.0706 | 921.7296 | 13.53398 | 9.877355 | 16.78482 | 55.36131 | 56.80888 | 33.15287 | 454.53125 | 1.383171 | 0.7704592 | 0.6783086 | 0.7346036 | 211.4867 | 223.7644 | 226.2495 | 371.1291 | 3.2 | 3.3 | 4.8 | 4.8 | 4.1 | 4.1 | 304 | 162 | 129
2022-04-04 | 47.91 | 11.34 | 1.21 | 1.42 | 5.42 | 625 | 535.718 | 1 | 49179.61 | 9.51 | 908.7532 | 908.094 | 2241.779 | 311.7387 | 0 | 777 | 748.9518 | 614.0733 | 23889.2 | 250 | 19.30388 | 68.8745 | 917.7952 |  | 921.455 | 901.7518 | 867.4399 | 928.0071 | 914.237 | 905.972 |  |  | 16.532 | 4 | 31.81821 | 570.532 | 508 | 14.633168 | 45.48 | 37.5575 | 63 | 3 | 4.549145 | 2.6 | 2.5 | 8.532896 | 61 | 159 | 9752 | 3 | 12 | 5.833333 | 0 | 2 | 2 | 2 | 46.66667 | 38 | 1.88 | 27 | 42 | 43 | 2.2 | 0.7 | 0.25 | 526.3751 | 357.9271 | 322.2013 | 328.4145 | 0 | 10.75 | 10.66 | 7.58 | 2.16 | 7.920042 | 165 | 151 | 72 | 7.4 | 7 | 8.2 | 8.2 | 7 | 7 | 7.2 | 9 |  | 7.8 | 54 | 54 | 110 | 114 | 54 | 54 | 54 | 54 | 34 | 54 | 1000 | 0 | 24 | 24 | 0 | 678.71 | 678.71 | 0 | 21 | 85.008 | 31.17036 | 158.0464 | 38.51678 | 18.85591 | -3.549848 | 211.8692 | 92.7757 | 7.224297 | 2.247795 | 2 | 1.55 | 0.6666667 | 0.1333333 | 0 | 49 | 65433.76 | 4300.756 | 8.205323 | 7.566759 | 420.7004 | 356.9919 | 99.61827 | 5.976 | 0 | 0.8571488 | 8.604 | 0 |  | 34 | 50 | 146 | 30 | 205 | 205 | 2.8 | 1.9 | 0.8 | 0.2 | 5 | 8.833333 | 6.2 | 54.96667 | 0 | 0 | 18 | 18 | 19 | 23 | 8 | 559.5344 | 459.4678 | 419.7054 | 425.5448 | 1.552928 | 153.7093 | -223.2142 | 626.4607 | 42 | 0.08888889 | 642.3565 | 22.5 | 25.43388 | 0.5056991 | 25.93958 | 23.88953 | 16.11119 | 31.0259 | 196.1696 | 193 | 203 | 296.8978 | 293 | 304 | 298.543 | 294 | 309 | 299.3635 | 276 | 311 | 2.07601 | 1.4 | 3 | 1.644716 | 1.3 | 2 | 0.6745452 | 0.5 | 0.9 | 0.1403275 | 0 | 0.2 | 908.7789 | 887.8698 | 916.5154 | 13.9984 | 11.16549 | 19.07697 | 54.99519 | 56.06964 | 33.51601 | 490 | 1.38847 | 0.7843676 | 0.6729851 | 0.7428236 | 202.1947 | 226.7061 | 217.7046 | 378.7543 | 3.2 | 3.3 | 4.7 | 4.8 | 4.1 | 4.4 | 300 | 170 | 26
2022-04-05 | 48.8 | 10.76 | 1.18 | 1.44 | 3.86 | 620 | 553.888 | 1 | 49184.91 | 9.566667 | 910.9873 | 902.9047 | 2236.163 | 314.3526 | 0 | 743 | 746.0787 | 611.6987 | 25105.83 | 250 | 18.094 | 64.84195 | 916.2848 |  | 913.7465 | 893.7857 | 861.6495 | 923.6498 | 907.7577 | 903.4587 |  |  | 16.532 | 4 | 31.84695 | 566.132 | 494 | 14.6316 | 50.67 | 37.27979 | 45 | 3 | 3.509905 | 2.2 | 1.73 | 7.560264 | 76 | 157 | 9752 | 4 | 15 | 6.666667 | 0 | 2 | 2 | 2 | 47.33333 | 38 | 3.81 | 27 | 42 | 44 | 2.2 | 0.5 | 0.25 | 559.9093 | 360.9828 | 318.0578 | 330.6136 | 0 | 10.77 | 10.65 | 7.7 | 1.1 | 7.954272 | 168 | 170 | 58 | 7 | 6.5 | 8.2 | 8 | 7 | 7.2 | 7 | 8.2 | 7.9 | 7.5 | 56 | 56 | 116 | 116 | 58 | 58 | 58 | 58 | 58 | 58 | 1000 | 0 | 24 | 24 | 0 | 527.16 | 527.16 | 0 | 15 | 67.728 | 30.71342 | 158.1308 | 38.41906 | 18.65311 | -3.430855 | 211.7721 | 92.81196 | 7.188038 | 2.3372 | 1.983333 | 1.633333 | 0.65 | 0.1333333 | 0 | 40 | 65390.45 | 4301.444 | 8.080935 | 7.563289 | 420.8951 | 351.4766 | 99.61757 | -24.7315 | 0 | 0.8933677 | 53.4655 | 18330 | 13 | 34.33333 | 46.66667 | 150 | 30 | 210 | 140 | 2.5 | 1.9 | 0.8 | 0.2 | 6 | 11.16667 | 4.2 | 55.16667 | 0 | 0 | 20 | 19 | 18 | 20 | 6 | 558.772 | 460.0304 | 421.057 | 425.6152 | 1.524235 | 147.4018 | -225.107 | 625.157 | 53 | 0.1222222 | 641.1812 | 22.5 | 27.0305 | 0.4565141 | 27.48701 | 22.26129 | 15.13849 | 28.21154 | 196.1665 | 191 | 200 | 296.7464 | 285 | 301 | 298.6143 | 283 | 304 | 299.3082 | 288 | 308 | 1.997216 | 1.5 | 3.1 | 1.655385 | 1.3 | 2.2 | 0.6732072 | 0.5 | 0.9 | 0.1362878 | 0 | 0.2 | 903.5418 | 880.2321 | 919.2633 | 14.78738 | 12.48066 | 18.24602 | 54.91041 | 55.9529 | 33.8532 | 481.640625 | 1.370563 | 0.7852335 | 0.673234 | 0.7463431 | 200.821 | 230.8979 | 217.7927 | 383.5893 | 3 | 3.2 | 4.6 | 4.8 | 4.1 | 4.2 | 254 | 148 | 14
2022-04-06 | 49.42 | 10.45 | 1.39 | 1.48 | 3.5 | 618 | 544.748 | 1 | 49161.39 | 9.616667 | 924.4375 | 907.2385 | 2263.413 | 319.8357 | 0 | 686 | 750.6471 | 498.8304 | 25115.63 | 250 | 15.90948 | 68.58798 | 920.2966 |  | 909.5904 | 898.3458 | 835.59 | 927.3768 | 912.3824 | 906.3099 |  |  | 16.653 | 4 | 31.78542 | 564.493 | 148 | 14.63 | 50.84 | 36.92276 | 50 | 3 | 4.59335 | 2.3 | 5 | 8.812699 | 65 | 156 | 9752 | 5 | 18 | 6.5 | 0 | 2 | 2 | 2 | 45 | 38.1 | 3.77 | 23 | 42 | 52 | 2.2 | 0.6 | 0.25 | 572.5557 | 364.6215 | 324.2923 | 336.4214 | 0 | 10.78 | 10.71 | 7.89 | 2.4 | 7.936182 |  |  |  | 7.2 | 6.8 | 8 | 8 | 7 | 7 | 6.8 | 8.4 | 7.8 | 7.4 | 58 | 58 | 110 | 110 | 56 | 56 | 55 | 56 | 56 | 56 | 1000 | 0 | 24 | 24 | 0 | 710 | 710 | 0 | 22 | 29.748 | 31.28744 | 158.2789 | 38.8964 | 19.16372 | -3.442368 | 212.8966 | 92.6155 | 7.384497 | 2.40643 | 2.816667 | 1.703333 | 0.7333333 | 0.1166667 | 0 | 40 | 65578.65 | 4301.377 | 8.531764 | 7.603452 | 419.8303 | 365.1605 | 99.62657 | 33.9795 | 0 | 0.8814693 | 35.496 | 17710 | 13 | 35.33333 | 50.33333 | 141 | 30 | 210 | 195 | 3.3 | 1.9 | 0.8 | 0.2 | 7 | 10.58333 | 2.6 | 54.93333 | 0 | 0 | 21 | 19 | 18 | 20 | 8 | 563.0673 | 460.5354 | 421.2829 | 425.1148 | -1.089279 | 150.3488 | -227.076 | 623.9552 | 62 | 0.1555556 | 640.085 | 22.5 | 26.35143 | 0.5048722 | 26.8563 | 23.84044 | 15.04769 | 33.28255 | 194.7841 | 192 | 198 | 296.7745 | 292 | 301 | 298.543 | 296 | 302 | 299.3236 | 296 | 302 | 2.833686 | 1.9 | 3.5 | 1.741882 | 1.4 | 2.3 | 0.7289572 | 0.6 | 0.9 | 0.1278981 | 0 | 0.3 | 902.3835 | 873.4758 | 920.0151 | 20.31056 | 8.052612 | 52.08118 | 55.37882 | 56.73107 | 33.86616 | 486.171875 | 1.47967 | 0.7846012 | 0.6844728 | 0.7489172 | 230.9836 | 221.5839 | 229.3488 | 378.8303 | 3 | 3.2 | 4.8 | 4.8 | 4.1 | 4.2 | 244 | 154 | 9
2022-04-07 | 48.62 | 10.79 | 1.48 | 1.81 | 3.56 | 620 | 539.904 | 1 | 49185.95 | 9.508333 | 914.3649 | 909.7071 | 2280.641 | 319.051 | 0 | 582 | 750.3549 | 507.8298 | 23593.06 | 250 | 10.59614 | 37.55751 | 913.65 |  | 913.911 | 895.3846 |  | 925.1284 | 909.8383 | 900.3301 |  |  | 17.057 | 4 | 31.83447 | 566.657 | 112 | 14.73698 | 50.32 | 41.12887 | 56 | 3 | 4.949397 | 3.4 | 3.2 | 8.452154 | 87 | 153 | 9752 | 6 | 21 | 10 | 0 | 2 | 2 | 2 | 49.16667 | 39.5 | 11.39 | 26 | 43 | 46 | 2.4 | 0.5 | 0.25 | 564.3713 | 361.9348 | 323.9224 | 336.2875 | 0 | 10.86 | 10.7 | 7.94 | 2.42 | 7.880801 | 162 | 157 | 81 | 7.2 | 8.4 | 8 | 8.4 | 8 | 7.4 | 7 | 8.5 | 7.8 | 7.2 | 56 | 56 | 114 | 114 | 56 | 56 | 57 | 56 | 56 | 56 | 1000 | 0 | 24 | 24 | 0 | 541.84 | 541.84 | 0 | 16 | 20.064 | 31.81494 | 157.2894 | 38.56457 | 18.79398 | -3.354149 | 211.2938 | 92.69272 | 7.30728 | 2.300249 | 2.833333 | 2.583333 | 0.8166667 | 0.1833333 | 0 | 54 | 65800.52 | 4348.775 | 7.603831 | 7.546207 | 419.1407 | 371.3247 | 99.56712 | 3.735 | 0 | 0.8708129 | 31.761 | 0 | 13 | 33.66667 | 50 | 150 | 29 | 212 | 140 | 3.7 | 4.6 | 1.6 | 0.3 | 8 | 10.16667 | 3.1 | 56.9 | 0 | 0 | 16 | 19 | 18 | 2 | 7 | 563.0164 | 459.2018 | 419.569 | 424.9742 | 0.5138013 | 165.6658 | -203.8526 | 623.3866 | 73 | 0.1888889 | 639.6497 | 22.5 | 22.86545 | 0.5299219 | 23.39538 | 15.41949 | 10.01559 | 22.59584 | 195.0651 | 192 | 198 | 294.6482 | 288 | 301 | 298.0017 | 293 | 301 | 299.2312 | 296 | 302 | 2.763147 | 2.2 | 3.8 | 2.995626 | 1.6 | 4.9 | 1.0078 | 0.6 | 1.6 | 0.1866748 | 0 | 0.4 | 909.6735 | 885.1396 | 921.9991 | 8.548335 | 5.948883 | 12.67831 | 56.13911 | 57.12016 | 34.55354 | 598.984375 | 1.340721 | 0.9224735 | 0.7013411 | 0.7832367 | 73.57082 | 74.69551 | 243.4632 | 378.492 | 3 | 3.2 | 4.6 | 4.8 | 4.1 | 4.1 | 385 | 180 | 32
2022-04-08 | 48.48 | 10.8 | 1.61 | 1.53 | 3.34 | 610 | 535.522 | 1 | 49100.65 | 9.516667 | 907.4257 | 905.9775 | 2250.655 | 316.155 | 0 | 709 | 746.6883 | 525.1649 | 21551.16 | 250 | 14.01936 | 57.45991 | 908.7516 |  | 914.0985 | 896.3942 | 895.2758 | 922.8108 | 909.1426 | 895.3692 |  |  | 17.056 | 4 | 31.39626 | 557.856 | 204 | 23.82482 | 50.75 | 41.12887 | 42 | 4 | 4.530749 | 2.1 | 2.1 | 8.05807 | 85 | 152 | 9752 | 6 | 24 | 7.666667 | 0 | 2 | 2 | 2 | 49 | 40.33333 | 32.93 | 25 | 42 | 46 | 2.3 | 0.4 | 0.25 | 561.9291 | 357.7868 | 323.1924 | 332.1977 | 0 | 11.06 | 10.8 | 8.3 | 1.93 | 7.87879 | 165 | 174 | 68 | 6.8 | 6.4 | 8.2 | 8.4 | 7 | 7.4 | 6.8 | 8.4 | 8.2 | 6.8 | [10 empty] | 1000 | 4.5 | 19.5 | 24 | 0 | 617.37 | 617.37 | 0 | 18 | 28.152 | 31.17208 | 156.0389 | 38.09656 | 18.60149 | -3.698903 | 209.038 | 92.87087 | 7.129128 | 2.046532 | 2.3 | 2.116667 | 0.7666667 | 0.1166667 | 0 | 48 | 65511.75 | 4376.239 | 8.035948 | 7.465644 | 419.8251 | 371.3066 | 99.59341 | 7.048 | 0 | 0.8779049 | 43.713 | 17300 | 13 | 34 | 46 | 169 | 38 | 210 | 144 | 3.1 | 2.9 | 1 | 0.2 | 9 | 9.5 | 2.8 | 56.1 | 0 | 0 | 18 | 18 | 19 | 9 | 6 | 558.4538 | 458.2575 | 420.1609 | 425.6272 | 0.3683692 | 172.2923 | -204.2458 | 621.7039 | 74 | 0.2222222 | 638.0667 | 22.5 | 24.89425 | 0.5299219 | 25.42418 | 14.35982 | 9.341203 | 22.93304 | 196.0159 | 192 | 199 | 296.1992 | 291 | 301 | 298.2737 | 295 | 302 | 299.323 | 296 | 302 | 2.163433 | 1.5 | 3.3 | 2.09538 | 1.6 | 3.1 | 0.7657026 | 0.6 | 1.1 | 0.1537107 | 0 | 0.3 | 907.7594 | 864.8226 | 928.0565 | 9.266799 | 5.727396 | 29.96234 | 55.85205 | 57.21093 | 34.91669 | 572.03125 | 1.289488 | 0.8392799 | 0.6741129 | 0.7640736 | 58.86669 | -64.32509 | 239.6624 | 381.924 | 3 | 3.2 | 4.6 | 4.8 | 4.1 | 4.1 | 274 | 365 | 74
2022-04-09 | 48.22 | 10.63 | 1.56 | 1.45 | 3.4 | 592 | 527.796 | 0.9993056 | 48449.71 | 9.55 | 892.534 | 908.17 | 2214.045 | 309.0366 | 0 | 570 | 733.7355 | 479.2871 | 20566.44 | 250 | 25.24543 | 108.393 | 896.6362 |  | 910.5667 | 894.3353 | 948.219 | 915.5544 | 906.3541 | 885.5246 |  |  | 19.078 | 4 | 30.69536 | 544.038 | 163 | 23.82446 | 50.82 | 40.85104 | 52 | 4 | 4.593775 | 2.2 | 0.8 | 8.258683 | 81 | 150 | 9752 | 7 | 27 | 8.5 | 0 | 2 | 2 | 2 | 49.66667 | 40.33333 | 0 | 25 | 42 | 51 | 2.3 | 0.6 | 0.25 | 545.2461 | 347.7072 | 320.1348 | 324.7501 | 0 | 10.86 | 10.8 | 8.22 | 1.6 | 7.856455 | 167 | 180 | 72 | 7 | 6.5 | 8 | 8.4 | 8 | 7.6 | 7 | 6.4 | 7.8 | 7.8 | 56 | 56 | 116 | 112 | 56 | 56 | 56 | 56 | 56 | 56 | 1000 | 9.65 | 14.33333 | 23.98333 | 0 | 355.92 | 355.92 | 0 | 11 | 27.876 | 31.29123 | 153.5081 | 35.51055 | 16.56664 | -3.134288 | 202.451 | 93.36514 | 6.634864 | 2.037069 | 2 | 1.6 | 0.7 | 0.2 | 0 | 90 | 65393.27 | 4379.538 | 8.151658 | 7.230393 | 419.0553 | 337.5106 | 99.6364 | 4.482 | 0 | 0.8915473 | 39.231 | 0 | 13 | 32.66667 | 44 | 178 | 30 | 212 | 180 | 2.6 | 2.1 | 0.9 | 0.2 | 10 | 9.583333 | 2.1 | 56.2 | 0 | 0 | 19 | 22 | 17 | 0 | 0 | 537.7135 | 455.3765 | 416.3313 | 422.4739 | -0.6280362 | 162.5216 | -195.7658 | 618.4351 | 57 | 0.2548611 | 635.1023 | 17.5 | 21.08612 | 0.5299219 | 21.61604 | 17.10245 | 10.97533 | 26.07161 | 196.4123 | 193 | 200 | 297.0105 | 293 | 301 | 298.4536 | 295 | 302 | 299.3152 | 296 | 302 | 1.929264 | 1.4 | 2.8 | 1.559896 | 1.2 | 2.2 | 0.673 | 0.5 | 0.9 | 0.1524016 | 0 | 0.3 | 901.4787 | 871.9948 | 920.9346 | 10.43338 | 3.871002 | 29.61127 | 55.75973 | 57.27578 | 34.16447 | 496.40625 | 1.260334 | 0.7737083 | 0.6716618 | 0.7645871 | 42.59499 | 33.36111 | 225.4347 | 391.7542 | 3 | 3.2 | 4.6 | 4.9 | 4.1 | 4.3 | 405 | 208 | 42
2022-04-10 | 50.04 | 10.03 | 1.4 | 1.65 | 3.18 | 579 | 520.176 | 0.9534722 | 47013 | 9.7 | 893.3004 | 919.1117 | 2183.266 | 307.9498 | 0 | 682 | 718.3019 | 429.3253 | 21069.6 | 250 | 34.12442 | 116.1284 | 898.3974 |  | 921.7253 | 896.4805 | 995.1131 | 919.4117 | 911.9459 | 890.7082 |  |  | 21.437 | 4 | 31.71995 | 534.957 | 71 | 24.04261 | 50.99 | 40.53353 | 48 | 3.5 | 4.370901 | 2 | 0.8 | 8.374517 | 81 | 148 | 9752 | 8 | 30 | 9 | 0 | 2 | 2 |  | 49 | 40 | 0 | 26 | 42 | 52 | 2.3 | 0.7 | 0.25 | 532.774 | 343.838 | 317.3286 | 324.1324 | 0 | 10.83 | 10.7 | 8.15 | 2.56 | 7.83837 | 155 | 171 | 57 | 7.2 | 8.4 | 8 | 8.4 | 8 | 7.4 | 7 | 8.5 | 7.8 | 7.2 | 54 | 56 | 104 | 112 | 54 | 54 | 54 | 54 | 54 | 54 | 1000 | 0 | 22.88333 | 22.88333 | 0 | 0 | 0 | 0 | 0 | 16.176 | 31.31918 | 154.1011 | 36.19802 | 16.59382 | -3.61417 | 203.2788 | 93.61485 | 6.385146 | 1.984238 | 2.533333 | 1.5 | 0.7 | 0.2 | 0 | 75 | 63075.81 | 4182.195 | 8.286571 | 7.259956 | 420.6041 | 305.4795 | 99.67703 | 4.226 | 0 | 0.8984041 | 33.255 | 0 | 13 | 34 | 50.5 | 155 | 29 | 207 | 205 | 2.8 | 1.7 | 0.8 | 0.2 | 11 | 7.666667 | 2.9 | 56 | 0 | 0 | 19 | 21 | 21 | 19 | 0 | 520.8578 | 457.3638 | 419.083 | 425.5716 | 1.876184 | 138.1693 | -185.2573 | 617.3591 | 27 | 0.2416667 | 634.586 | 17.5 | 20.12592 | 0.4852719 | 20.61119 | 21.81659 | 12.01288 | 28.86001 | 195.3662 | 121 | 223 | 287.2417 | 38 | 308 | 298.0726 | 203 | 334 | 299.2253 | 248 | 333 | 2.529715 | 1 | 12.2 | 1.894265 | 0 | 57.2 | 0.8429989 | 0.1 | 22.2 | 0.1571806 | 0 | 2.4 | 906.4498 | 822.3154 | 953.1134 | 12.41601 | 4.964427 | 59.94907 | 55.01678 | 56.97749 | 33.60678 | 1217.03125 | 1.355693 | 0.7760193 | 0.6857078 | 0.7668633 | 87.75313 | 129.1371 | 228.6992 | 384.8613 | 3.2 | 3.6 | 4.8 | 4.8 | 4.1 | 4.2
2022-04-11 | 49.62 | 10.05 | 1.42 | 1.93 | 3.3 | 505 | 438.064 | 0.9979167 | 43819.21 | 9.275 | 856.5894 | 912.7323 | 2053.13 | 287.0963 | 0 | 469 | 665.2532 | 376.1653 | 10247.3 | 250 | 16.41571 | 80.20412 | 907.4212 |  | 910.0286 | 912.8473 | 937.9304 | 912.3397 | 914.5138 | 894.0454 |  |  | 18.14 | 4 | 26.60105 | 466.54 |  | 33.31982 | 50.87 | 40.49384 | 51 | 3 | 4.664893 | 3 | 2.5 | 8.536001 | 81 | 148 | 9752 | 8 | 33 | 8.5 | 0 | 2 | 2 | 2 | 52 | 42 | 5.29 | 26 | 53 | 54 | 2.3 | 0.6 | 0.25 | 472.2776 | 326.924 | 296.4913 | 302.4328 | 0 | 10.89 | 10.77 | 6.88 | 2.14 | 7.933467 | 155 | 170 | 57 | 7.1 | 6.6 | 8.2 | 8 | 7 | 7 | 7 | 8.5 | 7.5 | 8 | 56 | 56 | 112 | 112 | 56 | 56 | 56 | 56 | 56 | 56 | 1000 | 0 | 23.95 | 23.95 | 110.54 | 671.58 | 782.12 | 0 | 23 | 1.944 | 33.11534 | 148.0908 | 31.15567 | 14.9844 | -2.591935 | 191.639 | 93.53343 | 6.466569 | 1.979444 | 3.383333 | 1.516667 | 0.8166667 | 0.1166667 | 13 | 74 | 60078.41 | 3706.071 | 7.833072 | 6.844249 | 417.7541 | 282.236 | 99.68189 | 6.798 | 0 | 0.8674535 | 45.207 | 18700 | 13 | 31 | 43 | 120 | 28 | 190 | 112 | 4 | 1.8 | 0.9 | 0.2 | 13 | 10.66667 | 1.3 | 54.86667 | 0 | 0 | 17 | 22 | 17 | 0 | 0 | 455.0674 | 445.6282 | 404.9703 | 414.3483 | 0.6551366 | 179.5107 | -119.6311 | 607.1748 | -77 | 0.2729167 | 624.4887 | 12.5 | 7.866984 | 0.5327421 | 8.399726 | 23.80127 | 16.04634 | 30.22179 | 193.9035 | 185 | 198 | 296.3575 | 292 | 301 | 298.2646 | 295 | 302 | 299.409 | 296 | 302 | 3.530075 | 2.6 | 7.6 | 1.552875 | 0.9 | 2.1 | 0.8223889 | 0.6 | 1 | 0.1158495 | 0 | 0.2 | 908.5377 | 825.1589 | 928.3998 | 6.604244 | 4.002838 | 15.11485 | 54.06469 | 55.4471 | 36.88802 | 737.8125 | 1.524899 | 0.8030938 | 0.7319184 | 0.7470446 | 223.7194 | 125.1141 | 281.4592 | 337.8425 | 3.2 | 3.2 | 4.8 | 4.8 | 4.1 | 4.2 | 397 | 227 | 330
2022-04-12 | 49.84 | 10.11 | 1.45 | 1.53 | 3.18 | 499 | 433.596 | 1 | 43823.11 | 9.375 | 840.4545 | 900.6514 | 2027.65 | 286.7339 | 0 | 475 | 661.9791 | 367.7295 | 7391.546 | 250 | 11.85491 | 33.69063 | 901.3948 |  | 916.6322 | 917.3924 | 848.0723 | 911.48 | 917.641 | 891.9468 |  |  | 22.495 | 4 | 26.46041 | 465.615 | 0 | 33.3201 | 50.02 | 40.21603 | 39 | 3 | 4.483987 | 2.7 | 0.6 | 9.481306 | 70 | 145 | 9752 | 9 | 36 | 7 | 0 | 2 | 2 | 2 | 50.66667 | 44.33333 | 239.43 | 26 | 46 | 56 | 2.5 | 0.6 | 0.25 | 472.4386 | 327.2105 | 296.1985 | 302.6706 | 0 | 10.8 | 10.62 | 7.8 | 2.76 | 7.98432 | 165 | 174 | 68 | 7.2 | 6.8 | 8 | 8 | 7 | 7 | 6.8 | 8.4 | 7.8 | 7.4 | 58 | 58 | 116 | 116 | 58 | 58 | 58 | 58 | 58 | 58 | 1000 | 20.5 | 3.5 | 24 | 0 | 454.18 | 454.18 | 0 | 13 | 1.416 | 30.47391 | 146.8453 | 29.36732 | 13.0077 | -2.496651 | 186.7237 | 94.3708 | 5.629201 | 1.989609 | 2.383333 | 1.383333 | 0.6833333 | 0.1 | 0 | 40 | 61192.59 | 3857.746 | 7.8276 | 6.668704 | 411.9447 | 339.0816 | 99.61748 | 8.914 | 0 | 0.8689299 | 36.243 | 0 | 13 | 29.33333 | 44.5 | 124 | 26 | 190 | 170 | 3.6 | 1.8 | 0.9 | 0.1 | 15 | 10.16667 | 2.9 | 53.8 | 0 | 0 | 20 | 22 | 21 | 0 | 0 | 458.6645 | 438.6321 | 396.7919 | 405.1771 | 1.599172 | 182.9372 | -128.4216 | 598.0892 | -187 | 0.30625 | 615.8383 | 10 | 17.05157 | 0.5189351 | 17.57051 | 22.27804 | 15.61835 | 29.13237 | 195.6366 | 191 | 199 | 296.6709 | 284 | 301 | 298.5609 | 295 | 302 | 299.3709 | 296 | 302 | 2.380697 | 1.5 | 4.3 | 1.853916 | 1.1 | 6.2 | 0.6237419 | 0.5 | 0.9 | 0.08261111 | 0 | 0.2 | 909.4099 | 894.5536 | 922.9924 | 8.954653 | 3.899129 | 19.10716 | 54.06737 | 55.4082 | 34.9556 | 543.90625 | 1.498303 | 0.801618 | 0.6882233 | 0.7428011 | 231.6556 | 179.0351 | 253.8973 | 352.9052 | 3.2 | 3.2 | 4.6 | 4.8 | 4.1 | 4.2 | 415 | 261 | 360
2022-04-13 | 50.06 | 10.07 | 1.49 | 1.67 | 2.4 | 511 | 452.072 | 1 | 44265.49 | 9.466667 | 838.6281 | 905.1707 | 2046.187 | 288.9976 | 0 | 585 | 667.6441 | 479.0513 | 6238.456 | 250 |  |  | 880.1824 |  | 909.9728 | 907.9612 |  | 899.9053 | 908.4498 | 874.9036 |  |  | 12.101 | 4 | 26.57922 | 465.781 | 161 | 33.31955 | 50.41 | 39.81918 | 39 | 3 | 4.451502 | 2.7 | 2.7 | 7.992234 | 85 | 144 | 9752 | 10 | 39 | 4.25 | 0 | 2 | 2 | 2 | 49.66667 | 42.33333 | 391.53 | 27 | 47 | 56 | 2.4 | 0.9 | 0.25 | 481.1092 | 327.2619 | 298.9411 | 304.4001 | 0 | 10.8 | 10.7 | 7.39 | 2.49 | 8.002195 | 178 | 165 | 82 | 5.8 | 6 | 8 | 6.4 | 5 | 5.3 | 5.8 | 5.9 | 5.6 | 7.2 | 52 | 52 | 104 | 104 | 52 | 52 | 52 | 52 | 52 | 52 | 1000 | 18.16667 | 5.833333 | 24 | 363.5 | 467.32 | 830.82 | 0 | 25 | 30.252 | 32.40482 | 146.5359 | 29.51519 | 12.60894 | -2.903133 | 185.7569 | 94.775 | 5.225003 | 2.040817 | 2.05 | 2.333333 | 0.8833333 | 0.1333333 | 0 | 80 | 61700.94 | 3935.626 | 7.845499 | 6.634176 | 412.7638 | 319.8605 | 99.64011 | 11.952 | 0 | 0.884681 | 24.291 | 0 | 13 | 30.33333 | 46 | 117 | 30 | 210 | 180 | 2.6 | 3.8 | 1.1 | 0.2 | 18 | 10 | 4.1 | 54.93333 | 0 | 0 | 19 | 24 | 20 | 0 | 0 | 459.8309 | 439.6918 | 398.1951 | 406.7145 | -0.9040369 | 140.3932 | -152.1873 | 591.3414 | -285 | 0.3395833 | 608.6529 | 7.5 | 10.15343 | 0.4897294 | 10.64316 | 23.99033 | 15.95554 | 32.89346 | 196.1451 | 193 | 199 | 296.0107 | 290 | 301 | 298.2294 | 295 | 302 | 299.2837 | 296 | 302 | 2.073858 | 1.3 | 2.9 | 2.121153 | 1.2 | 3.2 | 0.8630452 | 0.6 | 1.2 | 0.121103 | 0 | 0.2 | 896.9285 | 876.2484 | 910.9889 | 13.045 | 9.424347 | 17.73595 | 53.77944 | 55.4082 | 34.92966 | 484.765625 | 1.31383 | 0.8930493 | 0.7103138 | 0.7545772 | 144.6966 | 137.3437 | 261.0474 | 346.8153 | 3.2 | 3.2 | 4.6 | 4.8 | 4.1 | 4.2 | 415 | 216 | 283
2022-04-14 | 49.43 | 9.49 | 1.38 | 1.72 | 3.8 | 500 | 409.206 | 0.96875 | 42453.76 | 9.330833 | 840.9554 | 904.9815 | 1946.848 | 285.0704 | 0 | 473 | 652.4942 | 429.17 | 6408.697 | 250 |  |  | 893.1877 |  | 912.4979 | 917.4919 |  | 904.1484 | 916.8444 | 885.7187 |  |  | 13.806 | 4 | 26.98665 | 457.806 | 70.957 | 33.30836 | 50.8 | 39.85886 | 46 | 3 | 4.515321 | 2.9 | 0.9 | 8.559603 | 62 | 134 | 9756 | 10 | 42 | 5.833333 | 0 | 2 | 2 | 2 | 51.16667 | 40.83333 | 403.3 | 27 | 45 | 64 | 2.2 | 1.5 | 0.75 | 480.3902 | 322.5928 | 294.256 | 300.062 | 0 | 10.88 | 10.74 | 8.13 | 2.55 | 7.948905 | 190 | 164 | 62 | 7 | 7 | 8 | 8 | 8 | 7.5 | 6.5 | 8.5 | 8 | 8 | 48 | 48 | 96 | 96 | 48 | 48 | 48 | 48 | 48 | 48 | 1000 | 17.75 | 5.5 | 23.25 | 0 | 145.87 | 145.87 | 0 | 4 | 130.336 | 30.82355 | 140.7228 | 30.31613 | 14.05434 | 4.555613 | 189.6489 | 90.18715 | 9.812846 | 0.5904385 | 1.816667 | 1.366667 | 0.7833333 | 0.1333333 | 0 | 79 | 58402.83 | 3581.812 | 8.292922 | 6.773174 | 412.9225 | 1094.768 | 98.84219 | -11.952 | 0 | 0.818412 | 36.243 | 0 | 13 | 29.33333 | 47.33333 | 238 | 30 | 210 | 160 | 2.4 | 1.6 | 1 | 0.2 | 20 | 10.16667 | 2.5 | 54.93333 | 0 | 0 | 20 | 24 | 21 | 0 | 0 | 431.6903 | 437.768 | 396.8176 | 406.5533 | -1.94379 | 104.7327 | -183.8696 | 586.0901 | -394 | 0.3416667 | 603.1879 | 7.5 | 14.46119 | 1.031133 | 15.49232 | 22.16681 | 15.28115 | 30.4293 | 196.7274 | 194 | 200 | 297.5723 | 293 | 316 | 298.1886 | 131 | 302 | 299.4118 | 296 | 302 | 1.680809 | 0.8 | 2.4 | 1.237998 | 0 | 1.6 | 0.7498102 | 0 | 1.1 | 0.08624884 | 0 | 0.3 | 904.9826 | 755.2665 | 951.4915 | 12.67963 | 5.013651 | 43.66185 | 54.51384 | 57.54815 | 34.12556 | 4013.125 | 1.283212 | 0.772056 | 0.7443236 | 0.7631392 | 157.4494 | 110.0701 | 296.4063 | 349.201 | 3.2 | 3.2 | 4.8 | 4.8 | 4.1 | 4.2 | 413 | 269 | 398
2022-04-15 | 51.28 | 9.53 | 1.33 | 1.47 | 4.3 | 522 | 440.328 | 1 | 44201.18 | 9.416667 | 826.5059 | 911.1723 | 2037.665 | 287.2378 | 0 | 635 | 653.1919 | 419.8406 | 7377.388 | 250 |  |  | 900.1049 |  | 919.8142 | 923.3892 |  | 913.2252 | 921.2282 | 889.2721 |  |  | 0 | 4 | 26.50509 | 463.36 | 81.443 | 33.29667 | 50.22 | 39.50171 | 63 | 3 | 4.4855 | 3 | 0.6 | 15.15438 | 61 | 138 | 9756 | 11 | 45 | 7.5 | 0 | 2 | 2 | 2 | 52.47333 | 41 | 512.96 | 23 | 50 | 57 | 2.2 | 1.6 | 0.75 | 474.6722 | 325.3535 | 295.4102 | 302.5987 | 0 | 10.9 | 10.75 | 7.95 | 2.94 | 7.899138 | 184 | 170 | 60 | 7 | 6.8 | 8 | 8 | 7 | 7.2 | 6.8 | 8.4 | 7.8 | 7.4 | 58 | 58 | 116 | 116 | 54 | 53 | 58 | 58 | 58 | 58 | 1000 | 9.416667 | 14.58333 | 24 | 0 | 0 | 0 | 0 | 0 | 35.328 | 30.43668 | 142.7408 | 29.88687 | 12.69352 | -2.142063 | 183.1791 | 94.23981 | 5.760188 | 0.3939399 | 1.7 | 1.45 | 0.7166667 | 0.1 | 0 | 43 | 62142.36 | 3960.837 | 7.866135 | 6.542112 | 408.7399 | 373.1979 | 99.58131 | 12.955 | 0 | 0.8435402 | 25.038 | 0 | 13 | 31.5 | 47 | 255 | 27 | 200 | 160 | 2.6 | 2.1 | 1 | 0.2 | 21 | 9.5 | 4 | 54.16667 | 0 | 0 | 21 | 24 | 22 | 0 | 0 | 445.6035 | 435.855 | 395.0721 | 403.6428 | -2.914898 | 72.22562 | -254.6953 | 581.7815 | -481 | 0.375 | 597.7299 | 7.5 | 16.04965 | 0.5217188 | 16.57137 | 24.61534 | 15.98149 | 33.43819 | 196.9292 | 194 | 199 | 297.4714 | 292 | 301 | 298.4507 | 295 | 302 | 299.3832 | 295 | 303 | 1.603917 | 1.1 | 2.9 | 1.423347 | 1 | 2.3 | 0.6661343 | 0.5 | 1 | 0.03136921 | 0 | 0.2 | 911.1567 | 897.6758 | 922.1457 | 11.04898 | 6.92631 | 14.73864 | 54.14292 | 55.5768 | 35.53922 | 687.5 | 1.26343 | 0.7555958 | 0.6995275 | 0.7525078 | 148.2675 | 19.34921 | 269.445 | 347.5234 | 2.9 | 3.2 | 4.5 | 5 | 4 | 4.5 | 400 | 258 | 336
2022-04-16 | 49.34 | 9.55 | 1.3 | 1.44 | 4.12 | 519 | 457.332 | 0.9993056 | 44131.62 | 9.383333 | 825.731 | 910.9759 | 2057.731 | 287.3221 | 104.2391 | 546 | 659.956 | 437.9629 | 4301.272 | 250 |  |  | 901.1647 |  | 916.4607 | 923.8821 |  | 910.9062 | 921.5236 | 891.9178 |  |  | 0 | 4 | 26.40293 | 460.72 | 160.219 | 33.29667 | 50.82 | 39.22394 | 66 | 3 | 4.449264 | 2.5 | 0.75 | 7.52424 | 48 | 137 | 9756 | 12 | 48 | 7.833333 | 0 | 2 | 2 | 2 | 51.33333 | 43.66667 | 392.71 | 27 | 48 | 57 | 2.4 | 0.8 | 0.25 | 467.3594 | 325.3593 | 296.0308 | 302.6907 | 0 | 10.73 | 10.6 | 7.7 | 2.2 | 7.815976 | 190 | 164 | 62 | 7 | 6.8 | 8.4 | 8 | 8 | 6 | 7 | 8.5 | 8 | 7.4 | 58 | 58 | 116 | 116 | 59 | 67 | 58 | 58 | 58 | 58 | 1000 | 4.25 | 19.73333 | 23.98333 | 0 | 0 | 0 | 0 | 0 | 67.332 | 30.51495 | 140.8477 | 32.58206 | 13.78823 | -1.425438 | 185.7925 | 93.34592 | 6.654083 | 0.4189027 | 2 | 1.616667 | 0.7 | 0.03333333 | 0 | 52 | 62198.31 | 3963.11 | 8.129299 | 6.635448 | 406.8961 | 384.9146 | 99.58401 | 20.87224 | 0 | 0.8811792 | 2.465762073 | 0 | 13 | 31.16667 | 48.33333 | 257 | 26 | 210 | 160 | 3.5 | 2 | 0.9 | 0.1 | 25 | 10 | 7.3 | 54.66667 | 0 | 0 | 19 | 22 | 21 | 0 | 0 | 457.6119 | 433.3091 | 394.8406 | 405.0326 | -3.369188 | 56.46563 | -263.8017 | 577.852 | -571 | 0.4076389 | 592.7965 | 5 | 17.81774 | 0.4962265 | 18.31397 | 26.29631 | 17.25247 | 35.48733 | 196.2458 | 186 | 1020 | 297.4408 | 292 | 1020 | 298.8824 | 295 | 1020 | 299.6858 | 293 | 1026 | 2.259223 | 1.1 | 110.7 | 1.619559 | 1.2 | 110.7 | 0.744794 | 0.5 | 110.7 | 0.07905556 | 0 | 110.7 | 910.9698 | 897.5994 | 920.2863 | 10.16641 | 6.523753 | 14.49779 | 54.10975 | 55.51195 | 35.27983 | 887.421875 | 1.361818 | 0.8259066 | 0.6866538 | 0.7547792 | 195.012 | -53.08603 | 250.7819 | 345.3459 | 3 | 3.2 | 4.6 | 5 | 4 | 4.6 | 403 | 250 | 358
2022-04-17 | 50.39 | 10.06 | 1.34 | 1.23 | 4.02 | 514 | 446.124 | 0.9916667 | 43671.26 | 9.633333 | 837.2672 | 908.4532 | 2031.624 | 286.5018 | 210.084 | 591 | 667.7822 | 429.4519 | 5199.03 | 250 |  |  | 905.6344 |  | 908.8234 | 916.765 |  | 907.5393 | 916.3601 | 895.597 |  |  | 0 | 4 | 26.41297 | 456.32 | 109.866 | 36.42475 | 50.13 | 39.22394 | 46 | 3 | 4.579333 | 3.4 | 0.8 | 8.316755 | 76 | 135 | 9768 | 12 | 51 | 6 | 0 | 2 | 2 | 2 | 53 | 43.16667 | 282.89 | 28 | 45 | 55 | 2.4 | 0.7 | 0.25 | 472.8798 | 325.1287 | 296.0537 | 301.3732 | 0 | 10.8 | 10.64 | 8.1 | 2.75 | 7.777682 | 180 | 158 | 58 | 7 | 8.4 | 8 | 8.2 | 7.1 | 7.8 | 6.8 | 8.2 | 7.8 | 7.2 | 62 | 62 | 124 | 124 | 62 | 62 | 62 | 62 | 62 | 62 | 1000 | 0 | 23.8 | 23.8 | 0 | 0 | 0 | 0 | 0 | 38.124 | 30.33042 | 142.5476 | 35.79596 | 16.42245 | 0.1349198 | 194.9009 | 91.50472 | 8.495278 | 0.4194786 | 2.683333 | 1.5 | 0.7333333 | 0.05 | 0 | 40 | 59781.76 | 3675.018 | 8.216042 | 6.960746 | 413.2275 | 598.6379 | 99.3606 | 1.344081881 | 0 | 0.8679455 | 1.021680192 | 0 | 13 | 32.33333 | 49.33333 | 125 | 30 | 194 | 145 | 3 | 1.8 | 0.9 | 0.1 | 26 | 10.33333 | 8.4 | 54.53333 | 0 | 0 | 22 | 23 | 18 | 0 | 0 | 462.8675 | 439.8754 | 403.3841 | 416.2783 | -2.817636 | 106.1407 | -189.4946 | 574.3517 | -666 | 0.4326389 | 588.4174 | 2.5 | 23.01152 | 0.454298 | 23.46582 | 25.97599 | 17.62859 | 36.08392 | 195.2588 | 192 | 198 | 297.3499 | 292 | 302 | 298.5828 | 295 | 302 | 299.4436 | 296 | 303 | 2.580208 | 2.1 | 3.1 | 1.42174 | 0.9 | 2 | 0.6925914 | 0.5 | 1 | 0.03361574 | 0 | 0.2 | 908.5241 | 808.2176 | 944.2365 | 7.157732 | 4.103048 | 26.01067 | 54.49725 | 56.53654 | 32.47845 | 3827.5 | 1.5091 | 0.8635672 | 0.6777752 | 0.7562459 | 271.2856 | 100.6985 | 244.6524 | 345.1223 | 3.2 | 3.2 | 5 | 5 | 4.5 | 4.6 | 367 | 231 | 375
2022-04-18 | 50.46 | 10.19 | 1.35 | 1.03 | 3.98 | 538 | 504.084 | 1 | 45206.36 | 9.5 | 862.7384 | 913.4274 | 2069.447 | 288.5789 | 208.3333 | 579 | 684.4125 | 492.5554 | 6155.884 | 250 | 7.146738 | 23.54439 | 909.7079 |  | 914.6162 | 920.9643 |  | 909.7751 | 922.372 | 903.1288 |  |  | 0 | 4 | 27.28227 | 477.44 | 257.515 | 31.625 | 50.57 | 27.00536 | 59 | 6 | 4.537124 | 2.9 | 0.58 | 9.458015 | 70 | 134 | 9768 | 13 | 54 | 7.166667 | 0 | 2 | 2 | 2 | 53.33333 | 42.66667 | 113.02 | 26 | 46 | 59 | 2.3 | 0.8 | 0.25 | 486.8884 | 329.1142 | 299.4279 | 303.394 | 0 | 10.8 | 10.68 | 7.13 | 2.13 | 7.716755 | 175 | 130 | 55 | 7 | 8.2 | 8 | 8.4 | 7 | 8 | 7 | 8 | 7.6 | 7 | 56 | 56 | 112 | 116 | 58 | 70 | 56 | 56 | 56 | 56 | 1000 | 0 | 24 | 24 | 470.35 | 354.25 | 824.6 | 0 | 25 | 50.484 | 31.01355 | 155.5422 | 38.20131 | 18.79186 | -3.854003 | 208.6814 | 92.84179 | 7.158213 | 0.3820076 | 2.6 | 2.2 | 0.65 | 0.1 | 0 | 33 | 59406.6 | 3620.947 | 8.468637 | 7.452906 | 420.2798 | 243.4875 | 99.74891 | 8.289680192 | 0 | 0.9369591 | 26.532 | 33800 | 13 | 30.66667 | 51 | 120 | 24 | 182 | 140 | 2.7 | 3.4 | 0.9 | 0.2 | 28 | 9.916667 | 4.7 | 55.16667 | 0 | 0 | 21 | 21 | 22 | 18 | 0 | 487.0425 | 453.2646 | 418.9524 | 424.1742 | 0.06327948 | 123.2284 | -173.9298 | 572.317 | -737 | 0.4659722 | 585.5954 | 2.5 | 23.3348 | 0.4303056 | 23.76511 | 20.76059 | 15.22926 | 28.445 | 195.2629 | 193 | 198 | 295.9358 | 289 | 301 | 298.3955 | 295 | 303 | 299.307 | 296 | 303 | 2.624553 | 2.2 | 3 | 2.248751 | 1.4 | 3.8 | 0.8067473 | 0.6 | 1.2 | 0.1176521 | 0 | 0.3 | 913.4412 | 906.2785 | 918.5493 | 6.371865 | 3.139689 | 8.907532 | 55.16952 | 56.79592 | 33.65867 | 342.34375 | 1.424549 | 0.9982792 | 0.6827993 | 0.7840426 | 206.8044 | 83.40954 | 242.2512 | 348.0962 | 3.2 | 3.2 | 4.6 | 5 | 4.2 | 4.4 | 401 | 234 | 320
2022-04-19 | 48.08 | 10.61 | 1.39 | 1.04 | 3.88 | 588 | 512.776 | 0.9972222 | 48345.44 | 9.566667 | 886.387 | 911.5791 | 2320.019 | 303.4494 | 334.2618 | 661 | 726.9708 | 554.767 | 26638.11 | 250 | 13.80652 | 45.86263 | 896.4261 |  | 921.3192 | 919.7875 |  | 914.6055 | 924.3697 | 892.9663 |  |  | 20.398 | 4 | 30.61415 | 541.838 | 361 | 31.625 | 50.34 | 22.72109 | 63 | 3 | 4.548446 | 2.4 | 1.9 | 16.218 | 72 | 132 | 9768 | 14 | 57 | 7.166667 | 0 | 2 | 2 | 2 | 50 | 41 | 447.96 | 25 | 45 | 47 | 2.3 | 0.7 | 0.25 | 512.6302 | 344.9443 | 314.4936 | 318.5166 | 0 | 11.03 | 10.67 | 7.99 | 1.02 | 7.733143 | 170 | 170 | 56 | 7 | 6.2 | 8.5 | 8 |  | 6.5 | 7.2 | 8.5 | 8.2 | 7.5 | 58 | 58 | 116 | 116 | 12 | 56 | 56 | 58 | 58 | 58 | 1000 | 0 | 23.93333 | 23.93333 | 161.55 | 291.49 | 453.04 | 0 | 13 | 59.736 | 32.48699 | 158.1469 | 40.04035 | 20.76895 | -3.733897 | 215.2223 | 92.0849 | 7.915096 | 0.3786119 | 2.483333 | 2.233333 | 0.9166667 | 0.1666667 | 0 | 49 | 62848.21 | 4021.091 | 7.858118 | 7.686509 | 421.7511 | 274.6657 | 99.69154 | 4.482 | 0 | 0.872068 | 22.05 | 0 | 13 | 29.66667 | 50.33333 | 130 | 30 | 210 | 200 | 2.8 | 2.9 | 1 | 0.2 | 29 | 11 | 4.4 | 56.96667 | 0 | 0 | 20 | 18 | 19 | 21 | 0 | 541.257 | 458.5495 | 420.1639 | 426.001 | 0.01077225 | 184.6921 | -163.014 | 573.2327 | -758 | 0.4965278 | 586.8905 | 2.5 | 20.72597 | 0.4576382 | 21.18361 | 19.74046 | 15.48865 | 26.25318 | 195.688 | 193 | 199 | 296.0118 | 289 | 301 | 298.233 | 295 | 302 | 299.3573 | 296 | 302 | 2.351796 | 1.5 | 3 | 2.143105 | 1.4 | 3.2 | 0.9002118 | 0.6 | 1.2 | 0.1446366 | 0 | 0.3 | 911.5779 | 883.6233 | 919.7001 | 11.73844 | 3.600271 | 23.9518 | 56.44497 | 57.88534 | 35.18904 | 401.171875 | 1.334252 | 0.9595952 | 0.683615 | 0.7858324 | 159.3482 | 81.20044 | 244.4187 | 350.0137 | 3 | 3.2 | 4.8 | 4.9 | 4.2 | 4.3 | 402 | 221 | 270
2022-04-20 | 49.94 | 10.49 | 1.34 | 1.1 | 4.04 | 610 | 554.108 | 1 | 49161.76 | 9.525 | 925.6569 | 909.4694 | 2389.578 | 310.8 | 250 | 735 | 741.062 | 546.1059 | 17919.98 | 250 | 19.5516 | 51.57792 | 883.5212 |  | 928.8892 | 920.5984 |  | 913.4143 | 926.3724 | 884.021 |  |  | 15.691 | 4 | 31.77348 | 556.491 | 286 | 31.625 | 60.24 | 26.3705 | 56 | 3 | 4.347325 | 2.6 | 1.5 | 9.448699 | 50 | 130 | 9768 | 15 | 60 | 7.75 | 0 | 2 | 2 | 2 | 47.5 | 39.16667 | 186.45 | 27 | 43 | 47 | 2.2 | 0.9 | 0.25 | 546.0802 | 357.6202 | 320.1743 | 327.3109 | 0 | 10.7 | 10.5 | 7.36 | 1.7 | 7.925126 | 179 | 145 | 48 | 7 | 6.2 | 8.5 | 8 |  | 6.5 | 7.2 | 8.5 | 8.2 | 7.5 | 58 | 58 | 116 | 116 | 44 | 58 | 58 | 58 | 58 | 58 | 1000 | 0 | 24 | 24 | 0 | 767.3 | 767.3 | 0 | 24 | 59.808 | 31.45831 | 159.8486 | 41.69227 | 21.63649 | -3.117171 | 220.0602 | 91.58443 | 8.41557 | 0.3793486 | 2.016667 | 1.766667 | 0.8 | 0.1333333 | 0 | 40 | 64695.83 | 4196.164 | 8.390164 | 7.859294 | 421.7736 | 291.9001 | 99.69574 | 5.535 | 0 | 0.9083738 | 18.315 | 0 | 13 | 30.66667 | 51.33333 | 140 | 30 | 205 | 150 | 2.4 | 2.1 | 1 | 0.2 | 30 | 10 | 4.9 | 56.06667 | 0 | 0 | 15 | 18 | 18 | 21 | 15 | 567.3341 | 460.3602 | 419.5497 | 425.6054 | 1.20513 | 166.4569 | -197.0094 | 575.0837 | -757 | 0.5298611 | 588.8439 | 2.5 | 27.61256 | 0.4164019 | 28.02897 | 23.48932 | 15.51459 | 32.29689 | 195.9796 | 193 | 199 | 296.6693 | 293 | 301 | 298.4536 | 295 | 301 | 299.2831 | 296 | 303 | 2.060149 | 1.5 | 2.6 | 1.763509 | 1.4 | 2.2 | 0.8259885 | 0.6 | 1 | 0.1333287 | 0 | 0.2 | 909.4948 | 889.7266 | 919.3219 | 17.19241 | 10.63913 | 24.46874 | 56.00439 | 57.56111 | 34.03477 | 435.546875 | 1.328507 | 0.9013512 | 0.6762267 | 0.774451 | 162.4423 | 158.9616 | 235.5211 | 358.2434 | 3 | 3.2 | 4.8 | 5 | 4.2 | 4.2 | 325 | 209 | 201
2022-04-21 | 50.54 | 9.29 | 1.21 | 1.22 | 3.2 | 613 | 532.03 | 1 | 49226.88 | 9.525 | 921.9383 | 910.1505 | 2407.947 | 310.7497 | 375 | 712 | 735.4683 | 559.4709 | 27648.99 | 250 | 17.78436 | 48.00092 | 887.6907 |  | 928.964 | 919.9096 |  | 911.6705 | 925.9955 | 886.6729 |  |  | 12.552 | 4 | 31.77039 | 555.992 | 279 | 31.6032 | 60.31 | 26.27179 | 63 | 8 | 4.42274 | 2.2 | 2.5 | 7.898449 | 63 | 130 | 9768 | 16 | 63 | 6.666667 | 0 | 2 | 2 | 2 | 50 | 40.33333 | 51.61 | 27 | 44 | 47 | 2.2 | 0.6 | 0.25 | 560.1367 | 353.7905 | 321.4198 | 326.5142 | 0 | 10.83 | 10.7 | 7.24 | 1.05 | 7.939038 | 180 | 140 | 50 | 7.8 | 7 | 8.5 | 8 | 7.5 | 6 | 7 | 8.5 | 8 | 8 | 56 | 56 | 112 | 112 | 56 | 56 | 56 | 56 | 56 | 56 | 1000 | 0 | 24 | 24 | 0 | 543.25 | 543.25 | 0 | 16 | 69.78 | 31.60901 | 159.0049 | 40.84463 | 20.19076 | -3.563676 | 216.4766 | 92.31922 | 7.680777 | 0.3209999 | 1.983333 | 1.766667 | 0.8166667 | 0.1333333 | 0 | 56 | 64667.79 | 4242.581 | 7.980398 | 7.731306 | 420.0145 | 277.1969 | 99.69411 | -11.511 | 0 | 0.8679119 | 28.026 | 0 | 13 | 30.66667 | 43.33333 | 200 | 33 | 212 | 180 | 2.3 | 1.9 | 0.9 | 0.2 | 31 | 9 | 3.6 | 56.23333 | 0 | 0 | 17 | 18 | 19 | 18 | 8 | 562.0078 | 459.0671 | 420.8917 | 425.5772 | 1.484873 | 163.226 | -205.9505 | 576.9011 | -753 | 0.5631944 | 590.6034 | 5 | 25.19215 | 0.3879688 | 25.58012 | 19.59751 | 12.01288 | 32.60814 | 196.3536 | 193 | 200 | 296.7582 | 292 | 301 | 298.4304 | 294 | 305 | 299.2899 | 296 | 303 | 1.916718 | 1.5 | 2.4 | 1.75586 | 1.3 | 2.1 | 0.8182431 | 0.7 | 1 | 0.1129676 | 0 | 0.2 | 910.1473 | 883.1633 | 921.4452 | 15.76497 | 7.738485 | 25.81669 | 56.39088 | 58.1577 | 34.08666 | 483.75 | 1.29618 | 0.9268701 | 0.6768638 | 0.7685894 | 147.3276 | 130.412 | 237.1766 | 356.0048 | 3.1 | 3.2 | 4.6 | 5 | 4.2 | 4.6 | 320 | 386 | 139
2022-04-22 | 48.32 | 10.58 | 1.24 | 0.98 | 3.96 | 525 | 461.0352 | 1 | 44759.15 | 9.475 | 897.9767 | 911.3343 | 2193.843 | 292.5939 | 0 | 717 | 685.3686 | 544.589 | 8441.45 | 250 | 10.21102 | 36.40512 | 903.5213 |  | 920.8507 | 916.1638 |  | 909.926 | 920.0386 | 897.5052 |  |  | 0 | 10 | 27.41634 | 472 | 370.45 | 31.65046 | 60.65 | 25.99407 | 66 | 3 | 4.56412 | 3.2 | 3.4 | 8.748416 | 84 | 128 | 9768 | 17 | 66 | 4.833333 | 0 | 2 | 2 | 2 | 45.5 | 38 | 335.49 | 27 | 44 | 46 | 2.3 | 0.9 | 0.25 | 536.6618 | 344.1265 | 311.6655 | 259.8458 | 1 | 10.87 | 10.76 | 7.86 | 2.16 | 7.936097 | 176 | 138 | 55 | 7 | 6.2 | 8.5 | 8 | 7.2 | 6.4 | 7.4 | 8.3 | 8.5 | 7.7 | 58 | 58 | 116 | 120 | 58 | 58 | 58 | 58 | 58 | 58 | 1000 | 5.416667 | 18.58333 | 24 | 0 | 528.06 | 528.06 | 0 | 15 | 79.9752 | 30.29298 | 150.0377 | 33.29273 | 15.34872 | -3.164176 | 195.515 | 93.76798 | 6.232024 | 0.2769324 | 1.616667 | 1.483333 | 0.65 | 0.05 | 0 | 60 | 62435.32 | 4060.658 | 7.160419 | 6.982679 | 421.8798 | 189.226 | 99.76405 | 4.582 | 0 | 0.8781623 | 23.544 | 0 | 13 | 31 | 50.66667 | 140 | 30 | 203 | 154 | 1.8 | 1.6 | 0.7 | 0.1 | 32 | 9.5 | 4.2 | 55.03333 | 0 | 0 | 23 | 23 | 22 | 0 | 0 | 483.0185 | 450.6881 | 411.0991 | 419.1628 | 0.7701254 | 147.4512 | -179.4243 | 574.5272 | -837 | 0.5965278 | 587.6027 | 2.5 | 21.7271 | 0.4002714 | 22.12737 | 19.2516 | 13.93233 | 27.67981 | 196.8355 | 190 | 201 | 296.9858 | 288 | 302 | 298.6409 | 291 | 304 | 299.3781 | 291 | 306 | 1.642329 | 1.5 | 5.8 | 1.557644 | 1.3 | 2.1 | 0.6635405 | 0.6 | 0.8 | 0.06766204 | 0 | 0.2 | 911.3046 | 873.9208 | 933.2122 | 8.330418 | 2.283559 | 22.12908 | 55.07683 | 57.31469 | 32.58221 | 425.859375 | 1.256079 | 0.9550017 | 0.6743433 | 0.7582091 | 129.7228 | 116.9394 | 237.7786 | 351.3416 | 3 | 3.2 | 4.7 | 5 | 4.2 | 4.6 | 364 | 164 | 295
2022-04-23 | 46.32 | 12.75 | 1.39 | 0.93 | 3.6 | 559 | 527.4936 | 1 | 46968.04 | 9.466667 | 913.9795 | 914.0808 | 2264.875 | 302.9266 | 500 | 655 | 703.6767 | 558.9678 | 14003.22 | 250 | 9.994938 | 34.20689 | 905.6961 |  | 923.5959 | 915.3956 |  | 914.274 | 924.5296 | 900.9935 |  |  | 7.385 | 10 | 29.31958 | 509.305 | 429.7 | 31.60109 | 60.67 | 25.41832 | 52 | 3 | 4.468497 | 2.7 | 2.2 | 8.181978 | 75 | 126 | 9768 | 18 | 70 | 9.083333 | 0 | 2 | 2 | 2 | 49.33333 | 37.66667 | 133.28 | 26 | 44 | 46 | 2.3 | 0.8 | 0.25 | 564.7399 | 353.9885 | 314.8057 | 320.0777 | 0 | 10.87 | 10.78 | 7.73 | 1.71 | 7.93432 | 176 | 138 | 55 | 7 | 6.2 | 8.5 | 8 | 7.6 | 6.5 | 7.2 | 8.5 | 8.2 | 7.5 | 44 | 44 | 88 | 88 | 42 | 42 | 42 | 42 | 42 | 38 | 1000 | 0 | 24 | 24 | 0 | 269.52 | 269.52 | 0 | 8 | 95.9736 | 31.60238 | 153.9241 | 36.43782 | 17.35664 | -3.368994 | 204.3495 | 93.15504 | 6.844962 | 0.2760618 | 3.816667 | 1.866667 | 0.7833333 | 0.2166667 | 0 | 44 | 63595.43 | 4136.202 | 7.628137 | 7.298198 | 418.056 | 249.8731 | 99.7098 | -5.229 | 0 | 0.9436379 | 28.773 | 0 | 13 | 29.33333 | 47.66667 | 140 | 29 | 205 | 154 | 4.5 | 2.3 | 1 | 0.7 | 35 | 10.5 | 5.6 | 56.16667 | 0 | 0 | 17 | 18 | 19 | 6 | 0 | 521.4343 | 451.6717 | 412.7282 | 419.0958 | 0.5592025 | 183.4971 | -180.3038 | 573.8481 | -887 | 0.6298611 | 586.6747 | 2.5 | 19.86579 | 0.450576 | 20.31637 | 21.52283 | 15.20332 | 29.9235 | 193.2715 | 188 | 198 | 296.6817 | 290 | 301 | 298.2997 | 294 | 301 | 299.2712 | 296 | 303 | 3.853603 | 2.4 | 6.1 | 1.852335 | 1.1 | 3.1 | 0.8318357 | 0.6 | 1.2 | 0.1457049 | 0 | 0.3 | 914.095 | 876.1155 | 931.3456 | 8.390662 | 4.008108 | 27.20384 | 56.33727 | 58.55975 | 34.37196 | 419.921875 | 1.570813 | 0.9917533 | 0.6946799 | 0.8028563 | 189.8279 | 58.55922 | 247.3926 | 365.8634 | 3 | 3.2 | 4.8 | 5 | 4.3 | 4.6 | 307 | 172 | 113
2022-04-24 | 47.18 | 12.65 | 1.4 | 0.88 | 3.88 | 560 | 528.316 | 1 | 46989.84 | 9.53 | 926.0717 | 913.6222 | 2251.956 | 311.1689 | 958.3333 | 777 | 699.3844 | 572.4149 | 19621.93 | 250 | 8.858704 | 26.42033 | 905.8443 |  | 921.6978 | 912.421 |  | 916.0686 | 924.5278 | 901.1738 |  |  | 7.385 | 10 | 29.36084 | 510.185 | 410.3 | 31.625 | 60.12 | 25.35932 | 41 | 2.5 | 4.8993 | 4.2 | 2.2 | 8.135707 | 89 | 125 | 9768 | 19 | 73 | 7.333333 | 0 | 2 | 2 | 2 | 47.33333 | 38.33333 | 1.77 | 27 | 44 | 45 | 2.3 | 0.5 | 0.25 | 580.1019 | 357.9472 | 320.0738 | 331.8561 | 0 | 10.78 | 10.65 | 7.38 | 1.22 | 7.893367 | 57 | 64 | 59 | 5.8 | 7.2 | 4.7 | 3.9 | 9 | 9.4 | 4.4 | 5.8 | 8.2 | 6 | [10 empty] | 1000 | 0 | 24 | 24 | 0 | 0 | 0 | 0 | 0 | 101.316 | 31.84318 | 153.5656 | 36.15867 | 16.68126 | -3.549838 | 202.8556 | 93.52672 | 6.473283 | 0.2974417 | 2.2 | 1.966667 | 0.75 | 0.1166667 | 0 | 43 | 64248.25 | 4247.456 | 7.601852 | 7.244844 | 419.8527 | 210.4406 | 99.75466 | 4.482 | 0 | 0.9434214 | 24.291 | 0 | 13 | 31.33333 | 45 | 197 | 31 | 206 | 162 | 2.6 | 2.4 | 0.8 | 0.2 | 36 | 8.833333 | 4.1 | 56.06667 | 0 | 0 | 18 | 20 | 19 | 10 | 0 | 523.4818 | 453.7775 | 415.5191 | 422.2453 | 0.9479688 | 180.0156 | -182.0879 | 573.2678 | -936 | 0.6631944 | 585.8664 | 2.5 | 18.52771 | 0.4140231 | 18.94173 | 23.1117 | 15.7221 | 34.78699 | 196.028 | 193 | 199 | 296.3942 | 291 | 301 | 298.4017 | 294 | 302 | 299.4266 | 295 | 303 | 2.153963 | 1.6 | 2.6 | 1.938414 | 1.5 | 2.5 | 0.7432593 | 0.6 | 0.9 | 0.1293727 | 0 | 0.2 | 913.6164 | 898.8143 | 928.7805 | 8.057374 | 4.772837 | 13.59072 | 56.77111 | 59.33789 | 34.28119 | 354.21875 | 1.304295 | 0.9220017 | 0.6748239 | 0.7742854 | 66.56583 | -32.35924 | 235.2449 | 364.6394 | 3 | 3.3 | 4.9 | 5 | 4.5 | 4.6 | 280 | 198 | 255
2022-04-25 | 46.87 | 13.44 | 1.43 | 0.93 | 3.58 | 498 | 457.752 | 0.9055556 | 44434.15 | 9.45 | 905.2137 | 906.7819 | 1982.41 | 307.7874 | 1288.344 | 585 | 670.6204 | 510.2732 | 13507.82 | 250 | 11.71833 | 52.41376 | 894.1574 |  | 911.3484 | 908.4207 |  | 907.7675 | 920.7734 | 898.224 |  |  | 7.385 | 10 | 29.2804 | 455.625 | 379.1 | 31.30295 | 60.44 | 24.74393 | 36 | 2 | 4.945278 | 2.6 | 4.2 | 16.218 | 81 | 122 | 9768 | 20 | 77 | 8.5 | 0 | 2 | 2 | 2 | 53.33333 | 41.33333 | 0 | 27 | 45 | 45 | 2.2 | 0.7 | 0.25 | 560.6489 | 346.0932 | 315.1652 | 321.6826 | 0 | 10.9 | 10.7 | 7.89 | 3.6 | 7.919006 | 165 | 140 | 51 | 8 | 7.2 | 7.2 | 7.8 | 7.8 | 6 | 7 | 8 | 8.3 | 7.8 | 58 | 60 | 120 | 116 | 56 | 56 | 56 | 58 | 58 | 60 | 1000 | 0 | 21.73333 | 21.73333 | 0 | 661.18 | 661.18 | 0 | 20 | 79.572 | 31.68613 | 149.6645 | 37.98962 | 20.9697 | -2.639103 | 205.9847 | 91.10099 | 8.89901 | 0.6258141 | 2.416667 | 1.816667 | 0.7333333 | 0.15 | 0 | 46 | 58550.03 | 3680.185 | 7.568116 | 7.356597 | 418.2146 | 359.611 | 99.57855 | 5.876 | 0 | 0.9191807 | 18.315 | 0 | 13 | 30.66667 | 50.66667 | 190 | 30 | 220 | 172 | 3.6 | 2 | 1 | 0.2 | 37 | 7 | 4.9 | 58.03333 | 0 | 0 | 17 | 19 | 19 | 0 | 0 | 498.6481 | 450.501 | 413.4375 | 422.4104 | 0.1430987 | 183.2114 | -131.0164 | 572.4148 | -1047 | 0.6020833 | 584.851 | 2.5 | 17.76856 | 0.4003574 | 18.16891 | 21.62627 | 14.95692 | 32.28391 | 195.2525 | 186 | 201 | 296.7788 | 291 | 304 | 275.2495 | -20 | 314 | 299.294 | 295 | 305 | 2.580223 | 1 | 7.5 | 1.678448 | 0.4 | 2.3 | 0.8041308 | 0 | 3.9 | 0.1386829 | 0 | 0.3 | 906.7606 | 766.6505 | 945.3867 | 10.15833 | 2.995565 | 63.27975 | 56.77788 | 60.06419 | 35.03341 | 3333.046875 | 1.378409 | 0.9824887 | 0.7135338 | 0.7852273 | 122.4961 | 3.784262 | 267.0342 | 361.8986 | 3.1 | 3.2 | 4.6 | 4.8 | 4 | 4.3 | 412 | 244 | 66
2022-04-26 | 45.34 | 13.67 | 1.44 | 0.98 | 3.46 | 570 | 557.2724 | 0.9958333 | 47183.79 | 9.408333 | 901.9334 | 910.3856 | 2210.457 | 305.8786 | 1255.23 | 703 | 702.2892 | 521.1519 | 24339.12 | 250 | 11.62503 | 41.43271 | 901.9806 |  | 920.3525 | 909.712 |  | 912.6663 | 921.9219 | 895.6801 |  |  | 7.385 | 10 | 29.92561 | 518.985 | 342.9 | 19.11 | 60.61 | 24.42658 | 39 | 3 | 5.009479 | 2.8 | 3.7 | 8.50091 | 86 | 115 | 9768 | 21 | 81 | 8.666667 | 0 | 2 | 2 | 2 | 47.33333 | 40.33333 | 11.45 | 26 | 47 | 53 | 2.3 | 1 | 0.25 | 587.5782 | 345.3088 | 315.8007 | 317.4461 | 0 | 10.78 | 10.68 | 7.82 | 2.26 | 7.91256 | 182 | 142 | 53 | 7 | 6.2 | 8.5 | 8 | 7 | 6.5 | 7.2 | 8.5 | 8.2 | 7.5 | 44 | 44 | 88 | 88 | 44 | 44 | 44 | 44 | 44 | 44 | 1000 | 0 | 23.9 | 23.9 | 0 | 524.89 | 524.89 | 0 | 15 | 58.3824 | 31.2902 | 154.3054 | 34.8559 | 16.25265 | -3.22004 | 202.1939 | 93.5544 | 6.445597 | 0.9632908 | 2.7 | 1.566667 | 0.765 | 0.15 | 0 | 61 | 64257.09 | 4236.633 | 7.969179 | 7.221212 | 420.1132 | 240.1593 | 99.73457 | -12.393 | 0 | 0.9776709 | 32.508 | 0 | 13 | 31 | 53 | 166 | 30 | 208 | 205 | 2.9 | 1.7 | 0.9 | 0.2 | 38 | 10 | 4.8 | 57 | 0 | 0 | 17 | 21 | 21 | 0 | 0 | 527.4963 | 453.6886 | 414.9751 | 421.7102 | 1.628471 | 208.0191 | -144.6484 | 572.4137 | -1086 | 0.63125 | 584.6558 | 2.5 | 22.28443 | 0.8013129 | 23.08575 | 16.17196 | 13.82857 | 20.57261 | 195.2944 | 181 | 204 | 297.0246 | 283 | 304 | 298.2607 | 277 | 305 | 299.3316 | 296 | 303 | 2.644863 | 1.7 | 3.3 | 1.522379 | 0.8 | 1.9 | 0.7806204 | 0.6 | 1 | 0.1257153 | 0 | 0.2 | 910.3918 | 793.3268 | 950.1621 | 9.123094 | 2.921702 | 33.19692 | 57.17898 | 59.23416 | 33.9829 | 767.265625 | 1.392143 | 0.8494978 | 0.6900355 | 0.7688006 | 119.4017 | 137.5194 | 255.035 | 361.9138 | 3 | 3.2 | 4.8 | 4.8 | 4 | 4.2 | 370 | 201 | 39
2022-04-27 | 46.84 | 13.38 | 1.34 | 1.1 | 3.34 | 531 | 437.822 | 0.9604167 | 44706.77 | 9.366667 | 893.1252 | 908.8064 | 2123.313 | 304.2686 | 954.4469 | 587 | 662.2306 | 526.1064 | 16935.82 | 250 | 13.95157 | 48.90608 | 897.6559 |  | 916.3335 | 910.2107 |  | 913.1652 | 920.9473 | 894.5257 |  |  | 7.385 | 10 | 29.07907 | 484.665 | 443.27 | 19.1116 | 60.06 | 24.46625 | 55 | 3 | 4.831145 | 3 | 4.8 | 8.30216 | 65 | 114 | 9768 | 21 | 83 | 5.666667 | 0 | 2 | 2 | 2 | 51.5 | 42 | 0 | 27 | 44 | 45 | 2.3 | 0.6 | 0.25 | 601.0961 | 340.1493 | 313.1812 | 315.1833 | 0 | 10.86 | 10.69 | 7.56 | 6.9 | 7.846008 | 177 | 144 | 50 | 7 | 6.2 | 8.5 | 8 | 7.7 | 6.5 | 7.5 | 8.5 | 8.2 | 7.5 | 34 | 34 | 72 | 72 | 34 | 34 | 34 | 34 | 34 | 34 | 1000 | 0 | 23.05 | 23.05 | 0 | 665.97 | 665.97 | 0 | 20 | 84.852 | 30.47831 | 143.7596 | 33.57744 | 16.37006 | 0.2878396 | 193.995 | 91.41323 | 8.586769 | 0.5839066 | 1.866667 | 1.35 | 0.6166667 | 0.08333333 | 0 | 57 | 61893.18 | 4054.197 | 7.583115 | 6.928391 | 418.7975 | 507.8054 | 99.40607 | 7.164 | 0 | 0.8245235 | 23.544 | 0 | 13 | 28.66667 | 51.33333 | 160 | 28 | 206 | 164 | 2.2 | 1.5 | 0.7 | 0.1 | 38 | 9.5 | 4.2 | 58.46667 | 0 | 0 | 20 | 23 | 20 | 0 | 0 | 479.339 | 448.4068 | 409.3074 | 419.1232 | 1.329183 | 188.5541 | -148.3062 | 571.7119 | -1164 | 0.625 | 583.7904 | 2.5 | 18.13637 | 1.676575 | 19.81294 | 16.89214 | 12.68729 | 22.82928 | 196.5832 | 192 | 200 | 297.4485 | 292 | 303 | 298.484 | 289 | 303 | 299.3448 | 296 | 303 | 1.757115 | 0.6 | 2.2 | 1.300286 | 0.2 | 2 | 0.7186979 | 0.2 | 2 | 0.08325232 | 0 | 0.2 | 908.8077 | 748.8949 | 969.656 | 10.40736 | 3.589742 | 69.45428 | 56.59905 | 59.23416 | 33.42521 | 4013.28125 | 1.261553 | 0.843171 | 0.6714936 | 0.7445065 | 80.32623 | 190.6657 | 234.8266 | 345.6613 | 3 | 3.2 | 4.7 | 5 | 4 | 4.2 | 322 | 196 | 26
2022-04-28 | 49.03 | 12.52 | 1.32 | 1.03 | 3.2 | 533 | 493.7876 | 0.9923611 | 45350.96 | 9.533333 | 874.8255 | 918.4452 | 2172.499 | 300.1411 | 1595.521 | 671 | 673.9985 | 532.767 | 16661.69 | 250 | 10.22131 | 34.83375 | 912.4333 |  | 925.6266 | 918.1403 |  | 918.7661 | 929.3351 | 906.37 |  |  | 7.385 | 10 | 28.35533 | 486.425 | 467 | 19.35081 | 60.7 | 24.92474 | 53 | 3 | 5.651665 | 3 | 1.9 | 14.74911 | 72 | 112 | 9768 | 22 | 87 | 5.25 | 0 | 2 | 2 | 2 | 51 | 42.66667 | 0 | 26 | 45 | 54 | 2.3 | 0.6 | 0.25 | 590.0827 | 337.3338 | 308.8193 | 309.7878 | 0 | 10.93 | 10.67 | 7.91 | 1.6 | 7.856689 | 175 | 144 | 50 | 7 | 6.2 | 8.6 | 8.2 | 7 | 6.8 | 7 | 8.6 | 8.4 | 7.5 | 32 | 32 | 64 | 64 | 30 | 30 | 32 | 32 | 32 | 32 | 1000 | 0.25 | 23.56667 | 23.81667 | 0 | 567.3 | 567.3 | 0 | 17 | 77.4876 | 32.04426 | 153.2821 | 32.69777 | 13.67004 | -3.208386 | 196.4416 | 94.67442 | 5.32558 | 0.3878409 | 1.966667 | 1.633333 | 0.9666667 | 0.15 | 0 | 44 | 63046.55 | 4076.037 | 7.416037 | 7.01577 | 420.3164 | 245.0225 | 99.70625 | 5.06 | 0 | 0.9264308 | 38.484 | 18200 | 13 | 38 | 51.66667 | 142 | 30 | 210 | 155 | 2.4 | 2 | 1.5 | 0.2 | 41 | 9 | 2.2 | 57.03333 | 0 | 0 | 19 | 22 | 19 | 0 | 0 | 503.2192 | 451.0839 | 410.4371 | 419.549 | 0.269452 | 198.4573 | -144.9536 | 570.4728 | -1240 | 0.6506944 | 582.3853 | 2.5 | 14.94516 | 2.122601 | 17.06776 | 20.33175 | 13.19309 | 28.13373 | 196.7542 | 194 | 1020 | 297.0669 | 293 | 313 | 298.2746 | 295 | 303 | 299.1672 | 295 | 303 | 1.929146 | 1.4 | 110.7 | 1.557223 | 1.1 | 2.1 | 0.7903264 | 0.6 | 1 | 0.1113356 | 0 | 0.2 | 918.4685 | 895.7001 | 953.8712 | 8.509134 | 3.438558 | 21.48563 | 57.08422 | 59.23416 | 35.69484 | 643.515625 | 1.256457 | 0.9919771 | 0.6678792 | 0.7616202 | 124.6428 | 148.2302 | 221.7782 | 350.68 | 3 | 3.2 | 4.7 | 5 | 4.2 | 4.2 | 410 | 240 | 21
2022-04-29 | 49.21 | 12.73 | 1.26 | 0.92 | 3.1 | 504 | 445.576 | 0.9756944 | 43400.37 | 9.279167 | 866.2634 | 913.4094 | 2081.318 | 293.3094 | 1622.776 | 590 | 644.6865 | 508.3285 | -72723.07 | 250 | 9.337643 | 35.97003 | 908.6832 |  | 917.6688 | 915.4988 |  | 910.3793 | 924.4084 | 903.818 |  |  | 4.431 | 10 | 27.25551 | 457.951 | 560 | 19.96 | 60 | 28.94991 | 46 | 3 | 5.114409 | 3 | 1.5 | 9.107098 | 80 | 111 | 9768 | 23 | 91 | 7.833333 | 0 | 2 | 2 | 2 | 50 | 42.33333 | 0 | 26 | 47 | 49 | 2.4 | 0.8 | 0.25 | 575.0058 | 331.9084 | 302.0279 | 301.4256 | 0 | 10.9 | 10.68 | 8.2 | 2.62 | 7.847327 | 178 | 145 | 50 | 7.2 | 6.2 | 8.6 | 8 | 7 | 6.6 | 7.2 | 8.4 | 8.2 | 7.6 | 26 | 26 | 52 | 56 | 26 | 26 | 26 | 26 | 26 | 26 | 1000 | 1.833333 | 21.58333 | 23.41667 | 0 | 600.58 | 600.58 | 0 | 17 | 87.996 | 32.24608 | 150.5677 | 33.7756 | 16.63365 | -3.212741 | 197.7642 | 93.21368 | 6.786316 | 1.310519 | 2 | 1.6 | 0.7833333 | 0.08333333 | 0 | 52 | 60562.21 | 3863.125 | 7.564935 | 7.063009 | 421.54 | 223.044 | 99.73853 | 7.272 | 0 | 0.8840794 | 48.942 | 17730 | 13 | 27.33333 | 48.66667 | 135 | 28 | 202 | 193 | 2.5 | 2.3 | 0.9 | 0.1 | 43 | 10 | 0.8 | 57.5 | 0 | 0 | 16 | 28 | 16 | 0 | 0 | 472.53 | 452.3657 | 412.8773 | 422.1599 | 1.028556 | 195.8915 | -113.0365 | 568.6393 | -1345 | 0.6597222 | 580.3012 | 2.5 | 12.14375 | 0.8975807 | 13.04133 | 23.38134 | 13.08933 | 30.68868 | 196.4716 | 192 | 200 | 297.053 | 291 | 302 | 298.3991 | 287 | 303 | 299.3928 | 296 | 313 | 1.872425 | 0.8 | 2.8 | 1.592865 | 0.4 | 2.4 | 0.7178102 | 0.3 | 1 | 0.07887269 | 0 | 0.2 | 913.4196 | 816.1392 | 958.1249 | 7.211682 | 3.153737 | 46.62492 | 56.1833 | 58.13176 | 35.27983 | 676.875 | 1.24374 | 0.9475573 | 0.6567153 | 0.7432906 | 128.2114 | 140.5951 | 227.6898 | 338.4411 | 3 | 3.2 | 3.4 | 3.6 | 4 | 4.1 | 268 | 247 | 25
2022-04-30 | 47.88 | 12.26 | 1.12 | 1.13 | 3.26 | 514 | 468.6432 | 1 | 42593.81 | 9.275 | 833.0973 | 916.0499 | 2081.005 | 287.8882 | 1666.667 | 579 | 637.6039 | 492.8583 | 9240.552 | 250 | 7.352276 | 23.7768 | 919.4022 |  | 915.1933 | 919.0171 |  | 906.7726 | 926.4922 | 909.4224 |  |  | 0 | 10 | 26.84621 | 462.32 | 425 | 19.96 | 60.55 | 28.94991 | 34 | 2 | 5.153543 | 2.9 | 0.9 | 8.314582 | 76 | 110 | 9768 | 24 | 94 | 4.5 | 0 | 2 | 2 | 2 | 41 | 43 | 0 | 28 | 27 | 65 | 2.4 | 0.6 | 0.25 | 544.7247 | 327.6272 | 296.7093 | 297.5321 | 0 | 10.86 | 10.53 | 8.05 | 1.02 | 7.83773 | 180 | 143 | 50 | [10 empty] | 2 | 2 | 4 | 8 | 2 | 2 | 2 | 2 | 2 | 2 | 1000 | 24 | 0 | 24 | 109.29 | 108.97 | 218.26 | 0 | 6 | 77.3832 | 32.54893 | 147.6837 | 29.75421 | 12.88866 | -2.396217 | 187.9303 | 94.41685 | 5.583155 | 1.886003 | 2.15 | 1.483333 | 0.6333333 | 0.1166667 | 0 | 40 | 62563.54 | 4150.008 | 7.516974 | 6.711798 | 413.2062 | 242.6949 | 99.71344 | 10.152 | 0 | 0.9117572 | 36.99 | 0 | 13 | 29.66667 | 51 | 189 | 28 | 201 | 135 | 3.1 | 2 | 0.7 | 0.2 | 45 | 9.166667 | 2.4 | 56.1 | 0 | 0 | 18 | 27 | 21 | 0 | 0 | 459.9367 | 441.2665 | 398.8668 | 407.327 | -1.424443 | 173.2521 | -170.2776 | 566.7992 | -1440 | 0.6930556 | 578.0683 | 2.5 | 9.519873 | 0.5318798 | 10.05175 | 22.83028 | 15.12551 | 31.95967 | 195.7768 | 192 | 199 | 297.2258 | 293 | 301 | 298.4725 | 295 | 302 | 299.3543 | 295 | 303 | 2.272691 | 1.5 | 3.7 | 1.497662 | 1.1 | 2 | 0.6666736 | 0.6 | 0.9 | 0.0561412 | 0 | 0.2 | 916.0488 | 893.2338 | 947.1378 | 6.663992 | 3.696981 | 12.64669 | 56.37035 | 58.71537 | 36.52488 | 886.796875 | 1.333964 | 0.8381624 | 0.6561801 | 0.7218719 | 156.0907 | 186.559 | 229.2076 | 330.3656 | 3 | 3.2 | 3.5 | 3.6 | 4 | 4.2 | 392 | 240 | 56
2022-05-01 | 47.75 | 11.7 | 1.01 | 1.07 | 2.58 | 467 | 424.888 | 0.9006944 | 45767.25 | 9.409091 | 838.9655 | 883.7189 | 2030.29 | 288.3493 | 2127.988 | 700 | 613.5177 | 472.8069 | -51190.94 | 250 | 6.158617 | 19.86263 | 880.966 |  | 891.0278 | 882.3869 |  | 881.4126 | 888.8909 | 868.8329 |  |  | 7.847 | 10 | 27.86455 | 428.807 | 581 | 19.96 | 60.62 | 28.27522 | 63 | 3 | 4.70527 | 2.6 | 3.7 | 8.804315 | 68 | 108 | 9768 | 1 | 3 | 7.666667 | 0 | 2 | 2 | 2 | 51 | 41 | 0 | 28 | 47 | 48 | 2.4 | 0.6 | 0.25 | 528.4957 | 328.7518 | 298.0873 | 298.5654 | 0 | 10.73 | 10.69 | 6.67 | 1.14 | 7.834126 | 180 | 143 | 50 | 7 | 6.2 | 8.6 | 8 | 8.2 | 6.5 | 7.2 | 8.6 | 8.2 | 7.5 | [10 empty] | 1000 | 7.183333 | 14.43333 | 21.61667 | 0 | 0 | 0 | 0 | 0 | 78.888 | 31.63623 | 135.7654 | 30.93463 | 13.6612 | -2.324552 | 178.0367 | 93.63241 | 6.367589 | 1.548293 | 2.816667 | 2.083333 | 0.7666667 | 0.1 | 0 | 31 | 59166.98 | 3912.038 | 7.172492 | 6.358453 | 410.7097 | 273.0537 | 99.66012 | 12.052 | 0 | 0.9098244 | 25.038 | 0 |  | 30.5 | 52 | 130 | 30 | 202 | 140 | 3.9 | 2.7 | 0.9 | 0.2 | 2 | 10 | 4 | 57.26667 | 0 | 0 | 17 | 19 | 20 | 0 | 0 | 447.3431 | 440.002 | 399.5349 | 409.3111 | -0.5948943 | 137.9478 | -187.6847 | 518.4888 | -142.6774 | -0.06704749 | 527.201 | 0 | 10.17277 | 0.5086888 | 10.68146 | 22.96417 | 15.54053 | 32.67299 | 188.1572 | -6 | 200 | 288.6831 | 18 | 302 | 286.8767 | -20 | 303 | 290.9199 | -48 | 304 | 3.100705 | 0.2 | 4 | 1.881848 | 0 | 2.7 | 0.7253183 | 0 | 0.9 | 0.08793634 | 0 | 0.2 | 882.246 | 525.4843 | 947.2337 | 8.685746 | 3.51238 | 54.33411 | 55.80323 | 59.1304 | 33.78835 | 2489.84375 | 1.368275 | 0.9352926 | 0.6405633 | 0.7195599 | 123.7381 | 172.3961 | 215.1975 | 319.6754 | 3 | 3.2 | 3.6 | 3.8 | 4.1 | 4.1 | 287 | 274 | 320
2022-05-02 | 0 | 0 | 0 | 0 | 0 | 0 | 0 | 0 | 45321.05 |  |  |  | 1512.096 |  | 0 | 421 | 303.9821 | 331.9706 | 0 |  | 0 | 0 | [10 empty] | 0 | 0 |  | 0 | 567 |  | 0 | 27.4418 | 66 | 3 | 5.388886 |  |  | 16.218 | 78 | 210 | 9768 | 2 |  | 0 | 21.36667 | 2 | 2 | 2 |  |  | 0 | [6 empty] | 183.8582 | 168.5236 | 150.1533 | 152.8298 | 0 | 0 | 0 |  |  | 7.863161 | [23 empty] | 1000 | 0 | 0 | 0 | 453.21 | 371.25 | 824.46 | 0 | 25 | 88.54 | 23.27587 | 24.15312 |  | 15.90824 | 4.968012 | 45.02937 | 53.63859 | 46.36141 | 0.9364358 |  |  |  |  | 0 |  |  |  |  | 1.608192 | 388.7535 |  |  | 5.976 | 0 |  | 19.062 | 0 | [11 empty] | 3 | 5 | 4.8 |  | 0 | 0 |  |  |  | 0 | 0 | 52.61121 | 382.151 | 363.5136 | 368.4058 | -0.1111778 | 149.1709 | -23.12799 | 518.4888 | -752.3548 | -1.034789 | 527.201 | 0 | 0.2197275 | -0.1445027 | 0.07522481 | 25.2202 | 17.73235 | 32.45251 | 108.9316 | -20 | 208 | 166.8572 | -20 | 331 | 173.7128 | -20 | 303 | 144.56 | -202 | 331 | 0.9089468 | 0.2 | 6.6 | 1.253684 | 0 | 20.1 | 1.026497 | 0 | 5.8 | 0.09684954 | 0 | 4.9 | 208.3123 | 47.9181 | 548.4556 |  | 3.896767 | 80.11982 | 35.28298 | 41.69964 | 27.51121 | 79.609375 | 0.7526859 | 0.9499891 | 0.8527032 | 0.7170141 | 94.25264 | 175.5323 | 125.1726 | 130.2281 | 0 | 0 | 0 | 0 | 0 | 0
2022-05-03 | 0 | 0 | 0 | 0 | 0 | 0 | 4.547474e-13 | 0 | 38824.04 | [5 empty] | 0 | 488 | 55 | 335.6949 | 0 |  | 0 | [11 empty] | 0 | 0 |  | 0 | 549 |  | 0 | 27.64026 | 36 | 2 | 4.326168 |  |  | 7.863667 | 86 | 210 | 9768 | 3 |  | 0 | 24 | 2 | 2 | 2 |  |  | 35.52 | [6 empty] | 84.05399 | 82.20835 | 52.94426 | 76.20468 | 0 | 0 | 0 |  |  | 7.865649 | [23 empty] | 1000 | 0 | 0 | 0 | 0 | 88.15 | 88.15 | 0 | 3 | -11.15 | 24.96107 | 11.86217 |  |  | -7.042726 | 4.819446 | 246.1315 | -146.1315 | 1.091312 |  |  |  |  | 0 |  |  |  |  | 0.1721231 | 391.0307 |  |  | 0.747 | 0 |  | 18.315 | 0 | [11 empty] | 4 | 10 | 4.9 |  | 0 | 0 |  |  |  | 0 | 0 | 83.09636 | 364.7572 |  |  | -2.441951 | 104.2114 | -48.83379 | 518.4888 | -1362.032 | -2.002531 | 527.201 | 0 | 0.1710214 | -0.06443736 | 0.106584 | 25.30841 | 16.42244 | 34.06071 | -20 | -20 | -20 | -20 | -20 | -20 | 235.6997 | -17 | 313 | 232.3065 | -63 | 304 | 0.2 | 0.2 | 0.2 | 0 | 0 | 0 | 1.392104 | 0 | 2.5 | 0.1665798 | 0 | 0.6 | 55.53021 | 42.37862 | 190.2934 | 9.523986 | 2.940568 | 180.2147 | 25.73313 | 29.19722 | 35.02043 | 64.6875 | 0.02384663 | 0.06614789 | 1.223647 | 0.9015759 | -109.5241 | -81.77188 | 330.0243 | 155.1697 | 0 | 0 | 0 | 0 | 0 | 0
2022-05-04 | 0 | 0 | 0 | 0 | 0 | 0 | -4.547474e-13 | 0 | [6 empty] | 0 | 525 | 0 | 449.5088 | 0 |  | 0 | [11 empty] | 0 | 0 |  | 0 | 508 |  | 0 | 27.3228 | 48 | 3 | 4.088853 |  |  | 7.75684 | 83 | 209 | 9768 | 4 |  | 0 | 24 | 2 | 2 | 2 |  |  | 0 | [6 empty] | 61.13325 | 56.74471 | 33.96689 | 47.76284 | 0 | 0 | 0 |  |  | 7.816341 | [23 empty] | 1000 | 0 | 0 | 0 | 124.39 | 36.38 | 160.77 | 0 | 5 | 45.23 | 28.1597 | 140.2587 |  | 14.94302 |  | 155.2017 | 90.37187 | 9.628128 | [5 empty] | 0 |  |  |  |  | 5.542918 |  |  |  | 8.423 | 0 |  | 11.592 | 0 | 13 | [10 empty] | 9 | 13 | 5.8 |  | 0 | 0 |  |  |  | 0 | 0 | 0.6880061 |  |  |  | -1.816621 | 33.29465 | 19.88755 | 518.4888 | -1971.71 | -2.970273 | 527.201 | 0 | 0.1485286 | -0.07728292 | 0.07124568 | 25.09816 | 17.88798 | 33.64569 | -20 | -20 | -20 | -20 | -20 | -20 | -19.65162 | -20 | -17 | -86.83521 | -116 | -63 | 0.2 | 0.2 | 0.2 | 0 | 0 | 0 | 0 | 0 | 0 | 0 | 0 | 0 | 47.05242 | 42.37862 | 53.45525 | 14.04175 | 12.52647 | 18.11174 | 24.87749 | 31.07777 | 45.03274 | 66.640625 | 0.002243125 | 0.0002750694 | 0.0009247917 | 4.930556e-06 | -266.4753 | -182.7175 | -46.423 | -45.05544 | 0 | 0 | 0 | 0 | 0 | 0
2022-05-05 | 0 | 0 | 0 | 0 | 0 | 0 | 0 | 0 | [6 empty] | 0 | 604 | 0 | 484.1952 | 0 |  | 0 | [11 empty] | 0 | 0 |  | 0 | 494 |  | 0 | 28.3161 | 36 | 2 | 3.315483 |  |  | 7.928883 | 82 | 210 | 9768 | 4 |  | 0 | 24 | 2 | 2 | 2 |  |  | 0 | [6 empty] | 51.06981 | 44.82313 | 31.82773 | 39.13408 | 0 | 0 | 0 |  |  | 7.8109 | [23 empty] | 1000 | 0 | 0 | 0 | 125.44 | 71.64 | 197.08 | 0 | 6 | 60.92 | 29.62951 | 155.0473 |  | 12.91001 |  | 167.9573 | 92.31352 | 7.686482 | [5 empty] | 0 |  |  |  |  | 5.998474 |  |  |  | -3.925 | 0 |  | 30.267 | 16450 | 14 | [10 empty] | 9 | 8 | 3.3 |  | 0 | 0 |  |  |  | 0 | 0 | 0.7375025 |  |  |  | -1.698134 | 33.1952 | 19.92079 | 518.4888 | -2581.387 | -3.938015 | 527.201 | 0 | 0.09568132 | -0.08508416 | 0.01059716 | 26.62942 | 18.56239 | 35.07232 | -20 | -20 | -20 | -17.84537 | -20 | 1020 | -20 | -20 | -20 | -112.6795 | -132 | -95 | 0.2 | 0.2 | 0.2 | 0 | 0 | 0 | 0 | 0 | 0 | 0 | 0 | 0 | 42.89486 | 36.35581 | 47.42593 |  |  |  | 26.59126 | 34.70918 | 45.74606 | 61.953125 | 0.01106812 | 0.004955903 | 1.243056e-05 | 0 | -426.1892 | -197.0374 | -77.85541 | -74.22709 | 0 | 0 | 0 | 0 | 0 | 0
2022-05-06 | 0 | 0 | 0 | 0 | 0 | 0 | 0 | 0 | [6 empty] | 0 | 572 | 0 | 369.2386 | 0 |  | 0 | [11 empty] | 0 | 0 |  | 0 | 148 |  | 0 | 26.64824 | 46 | 3 |  |  |  | 16.218 | 77 |  | 9768 | 6 |  | 0 | 23 | 2 | 2 | 2 |  |  | 33.85 | [8 empty] | 33.09035 | 33.74012 | 0 | 0 | 0 | [26 empty] | 500 | 0 | 0 | 0 | 0 | 36.57 | 36.57 | 0 | 1 | 176.43 | 26.18385 | [12 empty] | 0 | [8 empty] | 0.2 | 0 |  | 30.267 | 0 | 14 | [10 empty] | 9 | 5 | 3.3 |  | 0 | 0 |  |  |  | 0 | 0 | 0.5890303 |  |  |  | -0.04108083 | 33.17616 | 19.63803 | 518.4888 | -3191.065 | -4.905757 | 527.201 | 0 | 0.07872897 | -0.0864187 | -0.007689733 |  | 17.21357 | 33.16583 | [25 empty] | 30.83522 | 39.88567 |  |  |  |  | 30.10507 | 40.77881 | 46.09375 | [8 empty] | 0 | 0 | 0 | 0 | 0 | 0
2022-05-07 | 0 | 0 | 0 | 0 | 0 | 0 | 0 | 0 | [6 empty] | 0 | 602 | 0 | 479.8784 | 0 |  | 0 | [11 empty] | 0 | 0 |  | 0 | 112 |  | 0 | 24.50662 | 36 | 5 | 0.00292097 |  |  | 0.005589844 | 67 | 209 | 9768 | 8 |  | 0 | 24 | 2 | 2 | 2 |  |  | 22.15 | [6 empty] | 52.99259 | 54.65712 | 34.28355 | 36.62007 | 0 | 0 | 0 |  |  | 7.995607 | [23 empty] | 300 | 0 | 0 | 0 | 0 | 0 | 0 | 0 | 0 | 151 | 30.44861 | 105.2303 |  | 26.24113 |  | 131.4715 | 80.04044 | 19.95956 | 1.149721 |  |  |  |  | 0 |  |  |  |  | 4.695409 |  | 74.46225 |  | -4.44 | 0 |  | 52.677 | 17970 | 15 | [10 empty] | 9 | 3.5 | 0.5 |  | 0 | 0 |  |  |  | 0 | 0 | 0.6864525 |  |  |  | -1.326762 | 35.4947 | -14.04833 | 518.4888 | -3800.742 | -5.873499 | 527.201 | 0 | 0.1275432 | -0.1420115 | -0.01446827 | 26.63047 | 18.56239 | 36.27845 | [24 empty] | 63.33778 | 27.76583 | 272.9125 |  |  |  | 29.30579 | 46.69281 | 44.90306 | 206.25 | [8 empty] | 0 | 0 | 0 | 0 | 0 | 0
2022-05-08 | 0 | 0 | 0 | 0 | 0 | 0 | -0.0004 | 0 | [6 empty] | 0 | 588 | 41 | 458.7483 | 0 |  | 0 | 0 | [10 empty] | 0 | 0 |  | 0 | 204 |  | 0 | 23.76295 | 56 | 3 | 1.783229 |  |  | 16.218 | 58 | 197 | 9792 | 9 |  | 0 | 24 | 2 | 2 | 2 |  |  | 25.54 | [6 empty] | 94.9312 | 95.43393 | 43.93334 | 79.61853 | 0 | 0 | 0 |  |  | 7.830328 | [23 empty] | 400 | 0 | 0 | 0 | 0 | 0 | 0 | 0 | 0 | 66.9996 | 27.96963 | -0.748931 |  |  |  | -0.748931 | 100 | 0 | 1.628428 |  |  |  |  | 0 |  |  |  |  | -0.02674753 |  |  |  | 14.94 | 0 |  | 37.737 | 0 | 15 | [10 empty] | 11 | 11 | 2.3 |  | 0 | 0 |  |  |  | 0 | 0 | 0.5740129 |  |  |  | -14.33555 | 203.7743 | -91.32195 | 518.4888 | -4410.419 | -6.841241 | 527.201 | 0 | 0.1844104 | -0.1968712 | -0.01246072 | 28.36023 | 20.41699 | 35.75969 | [24 empty] | 105.9868 | 29.36628 | 284.8984 | 27.00639 | 0.8818794 | 165.8248 | 26.86377 | 29.39175 | 35.3317 | 50.625 | [8 empty] | 0 | 0 | 0 | 0 | 0 | 0
2022-05-09 | 0 | 0 | 0 | 0 | 0 | 0 | 0 | 0 | [6 empty] | 0 | 678 | 202 | 520.0718 | 0 |  | 0 | 0 | [10 empty] | 0 | 0 |  | 0 | 163 |  | 0 | 24.86293 | 36 | 2 | 2.139153 |  |  | 16.218 | 77 | 162 | 9925 | 10 |  | 0 | 24 | 2 | 2 | 2 |  |  | 0 | [6 empty] | 245.7662 | 212.8379 | 107.2833 | 170.2812 | 0 | 0 | 0 |  |  | 7.746013 | [23 empty] | 500 | 0 | 0 | 0 | 125.42 | 0 | 125.42 | 0 | 4 | 110.58 | 27.77197 | -0.4252166 |  |  | -9.921263 | -10.34648 | 4.109771 | 95.89023 | 1.561749 |  |  |  |  | 0 |  |  |  |  | -0.3695171 |  |  |  | -15.687 | 0 |  | 53.424 | 0 | 16 | [10 empty] | 12 | 9.5 | 3 |  | 0 | 0 |  |  |  | 0 | 0 | 0.6003492 |  |  |  | -5.408662 | 139.1566 | -85.00563 | 518.4888 | -5020.097 | -7.808983 | 527.201 | 0 | 0.2230563 | -0.186835 | 0.03622127 | 27.15019 | 19.06819 | 35.87641 | -4.525081 | -20 | 196 | -20 | -20 | -20 | 295.9774 | 245 | 310 | -132.6798 | -136 | -128 | 0.7429248 | 0.1 | 25.4 | 0 | 0 | 0 | 2.319721 | 1.7 | 3.1 | 0 | 0 | 0 | 152.3098 | 101.1258 | 251.6786 | 44.90994 | 20.47299 | 133.2274 | 36.57902 | 51.37474 | 35.72078 | 126.796875 | 0.1730686 | 0.06426806 | 1.650908 | 0 | -103.6459 | -122.6002 | 485.49 | -57.08631 | 0 | 0 | 0 | 0 | 0 | 0
2022-05-10 | 0 | 0 | 0 | 0 | 0 | 249 | 283.414 | 0.4472222 | 45189.67 | 9.45 | 888.239 | 905.9242 | 1910.419 | 256.7741 | 0 | 695 | 393.9597 | 594.3394 | 0 | 250 | 9.253765 | 29.91388 | [10 empty] | 0 | 0 | 26.95783 | 219.12 | 71 | 19.96 | 60.56 | 24.58525 | 66 | 3 | 2.311802 |  |  | 5.777724 | 58 | 178 | 10141 | 11 | 4 | 0 | 13 | 2 | 2 | 2 | 37.25 | 46.25 | 148.23 | 30 | 57 | 57 | 2.2 | 1 | 0.75 | 418.9515 | 296.1158 | 247.4762 | 241.0061 | 0 | 10.63 | 10.63 | 7.84 | 2.39 | 7.742127 | [13 empty] | 24 | 26 | 59 | 33 | 37 | 22 | 24 | 24 | 26 | 24 | 800 | 10.73333 | 0 | 10.73333 | 0 | 0 | 0 | 0 | 0 | 84.414 | 29.1349 | 66.25156 |  |  | -14.49422 | 51.75734 | 128.0042 | -28.00419 | 2.296549 | 7.65 | 12 | 2.85 | 1.1 | 0 | 33 | 52409.79 | 2650.55 | 7.352013 | 1.848476 | 400.6266 | 1184.656 | 98.56381 | -0.3 | 0 | 1.138209 | 53.424 | 0 | 16 | 29 | 51.5 | 121 | 25 | 158 | 230 | 8.1 | 12.3 | 4.2 | 1.2 | 12 | 9.5 | 0.2 | 53.75 | 0 | 0 | 20 | 21 | 15 | 0 | 0 | 220.5432 | 416.4321 | 422.7039 | 427.6017 | -2.985449 | 157.5244 | -97.83003 | 531.1901 | -5380.774 | -8.329503 | 537.0117 | 0 | 10.99334 | 1.558805 | 12.55215 | 23.52514 | 17.17466 | 31.25934 | 182.7426 | 104 | 1020 | 105.1826 | -20 | 1020 | 294.2261 | -20 | 1020 | 47.73624 | -205 | 1026 | 5.741182 | 2.6 | 120.7 | 5.210601 | 0 | 120.7 | 2.500189 | 0 | 120.7 | 0.4879595 | 0 | 120.7 | 627.8102 | 251.6786 | 930.3346 | 24.17409 | 3.117676 | 106.5807 | 51.84541 | 56.5495 | 31.46685 | 4013.59375 | 1.479375 | 0.6263367 | 1.470121 | 0.514486 | 325.8538 | -56.53121 | 294.1499 | 100.5998 | 2.8 | 2.8 | 4.8 | 4.8 | 4.1 | 4.1 | 382 | 219 | 635
2022-05-11 | 46.93 | 12.17 | 1.09 | 0.91 | 3.18 | 571 | 550.01 | 1 | 47470.38 | 9.3 | 956.4282 | 893.6195 | 1939.384 | 294.8372 | 0 | 783 | 648.9864 | 585.0277 | 18464.37 | 250 | 12.71316 | 48.01757 | 883.8658 | 905.3361 | 906.1945 | 870.1102 | 901.6733 | 905.321 | 885.1513 | 891.3038 | 902.8431 | 900.8497 | 0 | 0 | 29.011 | 502.48 | 0 | 19.05296 | 60.51 | 24.00982 | 43 | 3 | 2.296643 | 2.6 | 2.2 | 6.174603 | 56 | 135 | 10141 | 13 | 7 | 6 | 0 | 2 | 2 | 2 | 44.83333 | 37.5 | 0 | 29 | 46 | 47 | 2.2 | 0.9 | 0.25 | 528.0928 | 339.5441 | 304.4746 | 298.2867 | 0 | 10.98 | 10.56 | 7.98 | 1.2 | 7.783294 | 180 | 143 | 50 | 6.6 | 5.8 | 7 | 8 | 6.6 |  | 5.8 | 7.4 | 7.2 | 8 | 58 | 58 | 117 | 104 | 65 | 44 | 58 | 58 | 58 | 58 | 700 | 24 | 0 | 24 | 357.25 | 33.91 | 391.16 | 0 | 12 | 83.85 | 31.23259 | 159.3308 | 42.52994 | 22.1581 | -2.065865 | 221.953 | 90.94753 | 9.052473 | 2.823486 | 6.55 | 9.75 | 3.633333 | 0.65 | 0 | 44 | 62769.86 | 3828.602 | 8.188111 | 7.926892 | 420.9297 | 655.1407 | 99.29747 | 7.47 | 0 | 0.9632399 | 45.954 | 0 | 16 | 31 | 52 | 178 | 27 | 185 | 132 | 7.9 | 11.8 | 4.4 | 1 | 13 | 9 | 1.2 | 55.26667 | 0 | 0 | 20 | 19 | 15 | 24 | 20 | 566.5535 | 459.5851 | 423.587 | 425.135 | -2.526322 | 123.6683 | -205.9922 | 548.1455 | -5419.452 | -8.297245 | 551.4876 | 0 | 29.32174 | 3.767655 | 33.08939 | 20.9834 | 14.50298 | 27.78357 | 189.2633 | 177 | 204 | 284.2813 | 274 | 296 | 294.1532 | 279 | 305 | 298.5223 | 275 | 311 | 6.299618 | 3.9 | 8.2 | 9.267994 | 5.5 | 13 | 3.404674 | 1.9 | 4.6 | 0.6268021 | 0.3 | 1.1 | 895.2925 | 847.2964 | 903.4562 | 10.09543 | 4.422278 | 34.20264 | 54.72405 | 56.23823 | 32.67299 | 996.328125 | 1.683254 | 1.339942 | 1.260509 | 1.068387 | 336.9881 | 7.197662 | 108.2667 | 226.0878 | 2.8 | 2.8 | 4.5 | 4.8 | 4.1 | 4.2 | 321 | 185 | 253
2022-05-12 | 48.97 | 11.7 | 1.16 | 1.06 | 3.78 | 583 | 585.8384 | 0.9972222 | 48996.08 | 9.391667 | 970.811 | 897.4027 | 1935.712 | 304.9414 | 0 | 763 | 674.6955 | 621.4866 | 17128.27 | 250 | 14.81343 | 55.02818 | 885.5184 | 914.5749 | 911.7333 | 872.3173 | 905.0002 | 909.9317 | 886.8083 | 893.3373 | 911.225 | 904.9664 | 7.847 | 10 | 30.51785 | 530.887 | 0 | 9.17 | 60.95 | 25.48419 | 56 | 3 | 2.292304 | 0.8 | 1 | 5.717789 | 69 | 133 | 10141 | 14 | 10 | 6.166667 | 0 | 2 | 2 | 2 | 47 | 41.33333 | 0 | 29 | 45 | 48 | 2.3 | 0.6 | 0.25 | 536.2608 | 345.7491 | 314.1879 | 310.1425 | 0 | 10.73 | 10.45 | 8.9 | 4.49 | 7.807779 | 170 | 155 | 65 | 7.2 | 7 | 8.2 | 8.2 | 7.2 | 7 | 8 | 8 | 8 | 7.8 | 58 | 58 | 116 | 116 | 60 | 58 | 58 | 58 | 58 | 58 | 700 | 3.866667 | 20.06667 | 23.93333 | 339.09 | 0 | 339.09 | 0 | 11 | 88.7484 | 30.4816 | 159.0607 | 44.03943 | 22.7869 | -1.157217 | 224.7298 | 90.37525 | 9.62475 | 2.830803 | 3.7 | 6.2 | 1.628333 | 0.25 | 0 | 30 | 64628.4 | 4061.038 | 8.851153 | 8.026065 | 420.3223 | 707.9146 | 99.30565 | 5.976 | 0 | 1.004869 | 39.978 | 0 | 16 | 31.33333 | 50.66667 | 225 | 30 | 190 | 150 | 4.3 | 7.7 | 1.8 | 0.3 | 14 | 7.166667 | 2 | 55.43333 | 0 | 0 | 21 | 20 | 16 | 22 | 25 | 588.0884 | 461.2061 | 421.0846 | 425.1773 | -1.903301 | 124.0414 | -230.2106 | 559.0201 | -5446.129 | -8.267764 | 563.7117 | 0 | 36.24312 | 0.5102344 | 36.75335 | 21.58852 | 14.34736 | 29.56036 | 193.7181 | 180 | 213 | 290.0745 | 281 | 301 | 296.5963 | 284 | 317 | 299.234 | 283 | 328 | 3.544929 | 1.9 | 4.6 | 5.831951 | 3.4 | 8.2 | 1.871013 | 1.1 | 2.3 | 0.2465104 | 0 | 0.4 | 899.4871 | 872.324 | 907.6543 | 12.06586 | 8.002966 | 23.20742 | 55.02861 | 56.44574 | 32.02452 | 1111.171875 | 1.444435 | 1.362625 | 1.284859 | 0.9377518 | 212.4072 | 155.7163 | 353.1061 | 217.6459 | 2.8 | 3 | 4.6 | 4.7 | 4.1 | 4.2 | 366 | 199 | 352
2022-05-13 | 48.17 | 11.69 | 1.07 | 1.02 | 3.6 | 585 | 584.122 | 1 | 48996.47 | 9.508333 | 917.315 | 909.8356 | 1975.076 | 306.1021 | 41.66667 | 812 | 682.7879 | 610.826 | 17685.26 | 250 | 14.81604 | 63.31643 | 903.786 | 926.7543 | 919.4002 | 882.2569 | 917.8316 | 922.1221 | 897.9565 | 908.5775 | 923.4323 | 913.7925 | 7.847 | 10 | 30.56184 | 532.647 | 161 | 9.17 | 60.9 | 49.79269 | 56 | 3 | 2.23816 | 0.6 | 1 | 5.578043 | 97 | 132 | 10141 | 15 | 13 | 6.25 | 0 | 2 | 2 | 2 | 45.33333 | 37.66667 | 0 | 28 | 45 | 52 | 2.1 | 0.6 | 0.25 | 534.8249 | 347.1875 | 314.7099 | 312.6419 | 0 | 10.6 | 10.49 | 7.9 | 1.84 | 7.822886 | 159 | 170 | 71 | 7.2 | 7 | 8.4 | 8.2 | 8.2 | 7.2 | 7 | 8 | 8.2 | 7.8 | 58 | 58 | 116 | 116 | 58 | 58 | 58 | 58 | 58 | 58 | 700 | 0 | 24 | 24 | 380.67 | 195.24 | 575.91 | 0 | 17 | 97.212 | 30.889 | 160.142 | 45.63285 | 24.38147 | -0.8013651 | 229.355 | 89.71895 | 10.28105 | 2.886658 | 2.633333 | 4.7 | 2.116667 | 0.1916667 | 0 | 40 | 59913.81 | 4032.941 | 8.821727 | 8.191249 | 420.1631 | 610.3141 | 99.39917 | 9.811 | 0 | 0.9984991 | 30.267 | 0 | 16 | 30 | 52 | 200 | 30 | 190 | 143 | 3 | 6 | 2.5 | 0.25 | 16 | 8.5 | 3.5 | 54.56667 | 0 | 0 | 19 | 20 | 12 | 25 | 25 | 593.2418 | 462.0114 | 421.8366 | 425.2241 | -2.101328 | 105.1344 | -244.1552 | 564.9992 | -5470.806 | -8.235506 | 570.417 | 0 | 23.14841 | 14.29204 | 37.44045 | 23.30012 | 15.12551 | 33.29553 | 195.1062 | 124 | 246 | 292.0891 | 245 | 323 | 296.0775 | 248 | 315 | 299.1505 | 284 | 315 | 2.549286 | 1.3 | 5 | 4.510733 | 2.5 | 6.2 | 2.10281 | 1.1 | 2.7 | 0.1987465 | 0.1 | 0.3 | 911.5185 | 887.634 | 928.9991 | 11.20097 | 7.191175 | 28.53799 | 55.16172 | 57.63892 | 32.68597 | 2921.015625 | 1.282804 | 1.319027 | 1.368499 | 0.9081184 | 115.4092 | 174.6792 | 456.9218 | 229.543 | 2.8 | 3 | 4.8 | 4.8 | 4.1 | 4.2 | 279 | 171 | 133
2022-05-14 | 48.62 | 12.35 | 1.17 | 0.78 | 3.02 | 629 | 541.1396 | 1 | 48998.75 | 9.463636 | 897.3023 | 909.3584 | 1997.966 | 306.9881 | 250 | 680 | 673.7483 | 557.4172 | 18004.98 | 250 | 15.08531 | 58.67455 | 899.5726 | 925.4661 | 918.6804 | 881.834 | 919.6607 | 924.8299 | 900.2278 | 904.5956 | 926.7691 | 913.2007 | 7.847 | 12 | 30.55955 | 573.367 | 70.957 | 9.17 | 15.17 | 38.36349 | 30 | 3 | 2.298534 | 2.2 | 2.2 | 6.917742 | 85 | 130 | 10141 | 16 | 16 | 6.666667 | 0 | 2 | 2 | 2 | 41.83333 | 42.56667 | 0 | 29 | 47 | 49 | 2.3 | 0.5 | 0.25 | 533.2072 | 349.3317 | 314.4458 | 316.6386 | 0 | 10.7 | 10.42 | 7.48 | 2.36 | 7.758218 | 174 | 160 | 70 | 7 | 6.8 | 8.2 | 8 | 8 | 7.2 | 7 | 8 | 7.6 | 7.2 | 58 | 58 | 115 | 115 | 60 | 58 | 58 | 58 | 58 | 58 | 1000 | 0.5833333 | 23.41667 | 24 | 0 | 72.42 | 72.42 | 0 | 2 | 70.7196 | 31.32698 | 159.6342 | 44.7187 | 22.82675 | -1.093733 | 226.0859 | 90.38727 | 9.612728 | 2.995206 | 2.433333 | 3.2 | 2.066667 | 0.15 | 0 | 38 | 64436.63 | 4028.054 | 8.31364 | 8.074496 | 420.7151 | 507.8127 | 99.46495 | 2.988 | 0 | 0.8603173 | 27.279 | 0 | 16 | 26.33333 | 47.66667 | 132 | 33 | 188 | 150 | 2.7 | 4 | 2.3 | 0.2 | 17 | 9 | 3.7 | 55.76667 | 0 | 0 | 19 | 20 | 11 | 22 | 27 | 587.007 | 461.9019 | 420.3751 | 425.8641 | -1.964754 | 131.4634 | -221.5674 | 576.9728 | -5451.484 | -8.203248 | 582.8451 | 0 | 18.7833 | 14.58776 | 33.37106 | 22.70482 | 14.91799 | 31.5317 | 195.5585 | 191 | 211 | 294.5587 | 279 | 305 | 296.3457 | 292 | 301 | 299.2923 | 295 | 304 | 2.413923 | 2 | 2.8 | 3.128222 | 2.5 | 4.1 | 2.038236 | 1.6 | 2.4 | 0.1439606 | 0 | 0.2 | 911.4708 | 894.6379 | 922.0953 | 12.59366 | 7.988074 | 18.14298 | 55.5231 | 57.91128 | 32.59518 | 757.421875 | 1.266328 | 1.237592 | 1.309534 | 0.766901 | 114.812 | 130.1428 | 494.1289 | 244.4612 | 2.8 | 2.8 | 4.3 | 4.8 | 4.1 | 4.2 | 282 | 157 | 115
2022-05-15 | 49.04 | 12.42 | 1.17 | 0.85 | 2.82 | 625 | 591.06 | 1 | 49001.35 | 9.558333 | 905.5467 | 909.8019 | 2012.814 | 306.6509 | 291.6667 | 670 | 689.134 | 500.7545 | 17269.71 | 250 | 14.86909 | 53.62579 | 911.9901 | 925.5634 | 909.1424 | 879.7941 | 919.4345 | 923.3261 | 894.6007 | 914.5641 | 924.1302 | 908.9258 | 7.847 | 14.7 | 30.54244 | 572.547 | 81.443 | 9.17 | 15.41 | 38.66834 | 49 | 3 | 2.534585 | 0.8 | 1 | 10.1819 | 73 | 129 | 10141 | 17 | 19 | 6 | 0 | 2 | 2 | 2 | 44 | 36.33333 | 0 | 28 | 49 | 53 | 2.3 | 0.6 | 0.25 | 544.8545 | 350.1008 | 314.3976 | 315.9306 | 0 | 10.75 | 10.56 | 7 | 1.84 | 7.823087 | 160 | 155 | 70 | 7 | 6.5 | 8 | 8 | 8 | 7.2 | 7 | 8.2 | 7.8 | 7.5 | 52 | 52 | 105 | 105 | 52 | 52 | 52 | 52 | 52 | 52 | 1000 | 15.5 | 8.5 | 24 | 0 | 0 | 0 | 0 | 0 | 6.06 | 31.45359 | 159.0738 | 45.40738 | 23.65305 | -0.7901893 | 227.344 | 89.9435 | 10.0565 | 3.116911 | 2.366667 | 2.633333 | 2.333333 | 0.1333333 | 0 | 40 | 65086.98 | 4102.784 | 7.131905 | 8.119429 | 421.0842 | 522.2461 | 99.34556 | 4.432 | 0 | 0.945696 | 22.797 | 0 | 16 | 25.16667 | 48.66667 | 130 | 30 | 195 | 170 | 2.5 | 2.7 | 2.7 | 0.2 | 18 | 9.733333 | 4.3 | 55.9 | 0 | 0 | 19 | 20 | 12 | 19 | 27 | 592.8138 | 462.1463 | 421.1683 | 425.068 | -1.992284 | 129.567 | -240.2945 | 584.542 | -5436.161 | -8.17099 | 590.7254 | 0 | 19.58685 | 14.42047 | 34.00733 | 22.56666 | 15.22926 | 33.23068 | 195.7057 | 191 | 199 | 295.3376 | 291 | 299 | 295.7824 | 293 | 303 | 299.183 | 295 | 304 | 2.345963 | 1.7 | 3 | 2.603142 | 2.3 | 3 | 2.267656 | 1.5 | 2.9 | 0.1154201 | 0 | 0.2 | 911.1655 | 895.8345 | 920.0079 | 12.05901 | 8.447986 | 30.71572 | 55.53563 | 57.30172 | 34.76105 | 733.4375 | 1.265294 | 1.201826 | 1.122849 | 0.6850044 | 137.6242 | 132.3103 | 507.6753 | 249.9898 | 2.7 | 3 | 4.6 | 4.8 | 4.1 | 4.2 | 226 | 148 | 37
2022-05-16 | 47.71 | 13.5 | 1.17 | 0.86 | 3.08 | 627 | 580.6428 | 1 | 49697.4 | 9.416667 | 907.6995 | 906.0615 | 2001.206 | 310.7815 | 83.33333 | 695 | 688.9251 | 563.7772 | 22313.08 | 250 | 16.74331 | 60.13164 | 919.6075 | 926.3067 | 892.3312 | 872.9054 | 916.3206 | 918.6701 | 883.0201 | 919.3308 | 921.7117 | 903.9395 | 7.848 | 10 | 30.38245 | 569.608 | 160.219 | 9.17 | 15.67 | 38.3507 | 39 | 3 | 2.228686 | 1.1 | 0.6 | 6.173361 | 71 | 128 | 10141 | 18 | 22 | 6.666667 | 0 | 2 | 2 | 2 | 41.33333 | 38 | 0 | 28 | 50 | 53 | 2.4 | 0.7 | 0.25 | 545.3312 | 352.7068 | 317.3806 | 322.0586 | 0 | 10.63 | 10.58 | 8.06 | 2.6 | 7.820772 | 164 | 154 | 68 | 7 | 6.5 | 8.4 | 8 | 8 | 7.2 | 7 | 7.8 | 7.6 | 7.2 | 56 | 56 | 112 | 112 | 57 | 56 | 56 | 56 | 56 | 56 | 1000 | 0 | 24 | 24 | 360.52 | 318.14 | 678.66 | 0 | 21 | 30.9828 | 30.46788 | 160.8891 | 45.21 | 22.96005 | -1.068552 | 227.9906 | 90.39807 | 9.601929 | 3.044769 | 4.8 | 2.75 | 1.916667 | 0.1166667 | 0 | 40 | 65284.04 | 4128.823 | 7.553635 | 8.142523 | 420.5261 | 484.5663 | 99.43077 | 5.021 | 0 | 0.9260651 | 35.496 | 17720 | 17 | 23.33333 | 51 | 170 | 35 | 195 | 148 | 7.2 | 4 | 2.6 | 0.2 | 19 | 10.83333 | 2.6 | 55.57333 | 0 | 0 | 18 | 20 | 11 | 23 | 26 | 596.3519 | 462.8178 | 421.9083 | 425.1289 | -1.300928 | 126.6191 | -239.4958 | 590.3224 | -5418.839 | -8.138732 | 596.7325 | 0 | 22.48189 | 16.43151 | 38.9134 | 22.68633 | 14.85316 | 31.05182 | 191.1461 | 5 | 209 | 294.9706 | 288 | 306 | 296.5237 | 290 | 302 | 299.46 | 283 | 311 | 4.956455 | 0.1 | 7.5 | 2.809773 | 2 | 4.1 | 1.879706 | 1 | 2.7 | 0.1184178 | 0 | 0.2 | 907.4161 | 884.9164 | 916.1709 | 15.51724 | 11.77348 | 27.88316 | 55.07844 | 56.38089 | 33.2177 | 779.296875 | 1.665526 | 1.195386 | 0.9734048 | 0.6946732 | 422.8937 | 118.5833 | 434.6117 | 247.817 | 2.8 | 3 | 4.6 | 4.8 | 4.1 | 4.2 | 220 | 143 | 32
2022-05-17 | 48.18 | 13.02 | 1.11 | 0.873 | 3.06 | 621 | 538.9656 | 1 | 50103.42 | 9.466667 | 892.1944 | 900.331 | 1976.254 | 312.9544 | 0 | 687 | 687.3134 | 507.8188 | 24988.77 | 250 | 16.79086 | 57.93386 | 911.4069 | 922.0559 | 893.1311 | 868.5464 | 908.1239 | 909.7022 | 878.1403 | 911.541 | 916.0266 | 894.0605 | 8.561 | 14.2 | 30.35492 | 569.241 | 109.866 | 8.404155 | 15.79 | 38.02345 | 49 | 3 | 2.076131 | 1.1 | 0.8 | 16.218 | 85 | 126 | 10141 | 19 | 25 | 6.166667 | 0 | 2 | 2 | 2 | 41.16667 | 36.33333 | 1.84 | 28 | 45 | 55 | 2.3 | 0.6 | 0.25 | 552.9314 | 356.0619 | 319.6594 | 324.9383 | 0 | 10.64 | 10.43 | 8.24 | 3.5 | 7.842074 | 159 | 154 | 68 | 7 | 6.8 | 8.2 | 8 | 8.2 | 7.2 | 7 | 8 | 7.6 | 7.2 | 54 | 54 | 107 | 109 | 13 | 54 | 54 | 52 | 54 | 54 | 1000 | 0 | 24 | 24 | 0 | 470.36 | 470.36 | 0 | 14 | 13.6056 | 31.13368 | 159.8632 | 42.75426 | 19.9249 | -1.535747 | 221.0066 | 91.67937 | 8.320635 | 2.844299 | 4.333333 | 2.231667 | 1.316667 | 0.1333333 | 10 | 43 | 65206.6 | 4175.361 | 7.710713 | 7.893092 | 419.6836 | 421.2177 | 99.5166 | 2.988 | 0 | 0.8678995 | 32.508 | 0 | 17 | 20.66667 | 52 | 187 | 30 | 195 | 150 | 4.8 | 2.5 | 1.4 | 0.2 | 20 | 10 | 3 | 55.83333 | 0 | 0 | 18 | 22 | 13 | 21 | 21 | 581.8802 | 461.5933 | 420.1187 | 425.9532 | -1.171925 | 125.8297 | -240.9093 | 593.9985 | -5407.516 | -8.106474 | 600.6663 | 0 | 19.72955 | 13.0081 | 32.73766 | 23.86285 | 17.64156 | 32.05046 | 192.4684 | 189 | 197 | 295.5352 | 289 | 302 | 297.2563 | 292 | 305 | 299.2695 | 282 | 314 | 4.362167 | 3.6 | 5 | 2.381101 | 1.8 | 2.7 | 1.383925 | 1.1 | 1.6 | 0.1212986 | 0 | 0.2 | 901.2344 | 879.879 | 911.3434 | 14.54924 | 11.61313 | 23.16601 | 55.24004 | 56.44574 | 32.64706 | 592.34375 | 1.679337 | 1.180237 | 0.827368 | 0.7014994 | 430.1647 | 111.7126 | 342.2636 | 261.5317 | 2.8 | 3 | 4.5 | 4.8 | 4.1 | 4.2 | 245 | 160 | 58
2022-05-18 | 47.08 | 13.35 | 1.1 | 0.82 | 0 | 623 | 597.41 | 0.9979167 | 50072.51 | 9.5 | 888.157 | 893.7859 | 1961.373 | 311.8617 | 0 | 714 | 675.8508 | 579.4773 | 24983.53 | 250 | 14.14497 | 55.09097 | 895.7712 | 918.8225 | 901.6826 | 852.1542 | 904.3815 | 908.4536 | 868.8328 | 900.1888 | 914.1672 | 887.5228 | 8.561 | 10 | 30.30322 | 566.801 | 257.515 | 8.34 | 15.26 | 50.04347 | 96 | 8 | 3.219859 | 1.5 | 0.8 | 7.521756 | 78 | 126 | 10141 | 20 | 28 | 6.166667 | 0 | 2 | 2 | 2 | 42.66667 | 37.93333 | 30.25 | 28 | 46 | 51 | 2.3 | 0.4 | 0.25 | 550.3992 | 356.5878 | 318.5851 | 323.9367 | 0 | 10.78 | 10.58 | 8.01 | 2.54 | 7.808671 | 161 | 148 | 72 | 6.8 | 6.8 | 8 | 8 | 8 | 7.2 | 7 | 7.8 | 7.6 | 7.2 | 58 | 58 | 117 | 121 | 60 | 58 | 58 | 60 | 58 | 58 | 1000 | 4.25 | 19.7 | 23.95 | 0 | 590.31 | 590.31 | 0 | 18 | 47.1 | 31.64337 | 160.1411 | 42.97211 | 19.96788 | -1.487327 | 221.5938 | 91.66017 | 8.339834 | 2.697675 | 3.316667 | 2.35 | 1.283333 | 0.1166667 | 0 | 58 | 64963.77 | 4185.439 | 8.202088 | 7.914064 | 420.2284 | 431.3986 | 99.53845 | 6.295 | 0 | 0.9589246 | 43.713 | 17500 | 18 | 29.6 | 51 | 210 | 30 | 193 | 160 | 4.6 | 2.8 | 1.4 | 0.2 | 21 | 10 | 1.5 | 56.1 | 0 | 0 | 15 | 19 | 11 | 17 | 19 | 581.851 | 460.2227 | 419.4373 | 425.8939 | 0.1015061 | 171.6751 | -223.9774 | 597.235 | -5394.194 | -8.076299 | 604.107 | 2.5 | 16.91051 | 13.2426 | 30.15311 | 22.86891 | 14.39923 | 34.3201 | 194.4548 | 189 | 200 | 295.8624 | 286 | 304 | 297.6481 | 293 | 302 | 299.3346 | 278 | 316 | 3.165223 | 2 | 5.1 | 2.288412 | 1.8 | 2.9 | 1.250596 | 0.9 | 1.5 | 0.1095706 | 0 | 0.2 | 895.2255 | 876.6483 | 914.2214 | 17.0668 | 10.939 | 32.38419 | 55.54993 | 57.05531 | 34.83886 | 659.609375 | 1.479905 | 1.155547 | 0.7363548 | 0.6945982 | 304.6646 | 101.6019 | 277.511 | 257.3028 | 2.8 | 3 | 4.6 | 4.8 | 4.1 | 4.2 | 205 | 134 | 16
2022-05-19 | 47.73 | 11.67 | 1.22 | 0.79 | 3.48 | 625 | 569.806 | 1 | 49995.89 | 9.483333 | 879.4683 | 893.9771 | 1948.453 | 313.0002 | 0 | 730 | 675.2264 | 558.186 | 25103.88 | 250 | 17.9051 | 64.10821 | 887.6697 | 923.1116 | 911.3436 | 846.6972 | 907.8359 | 910.6396 | 868.2023 | 896.3165 | 917.6326 | 885.2949 | 8.561 | 10 | 30.34454 | 568.561 | 361 | 8.34 | 15.64 | 52.25292 | 59 | 3 | 3.650673 | 1.4 | 1.2 | 8.132291 | 83 | 123 | 10141 | 21 | 31 | 7 | 0 | 2 | 2 | 2 | 43.33333 | 36.66667 | 0 | 28 | 44 | 54 | 2.3 | 0.7 | 0.5 | 539.3392 | 357.5866 | 320.6427 | 323.9072 | 0 | 10.61 | 10.46 | 7.9 | 2.57 | 7.838015 | 115 | 152 | 42 | 6.8 | 6.8 | 8 | 8 | 8 | 7.2 | 7 | 7.8 | 7.6 | 7.2 | 58 | 58 | 116 | 116 | 58 | 58 | 58 | 58 | 58 | 58 | 1000 | 0 | 24 | 24 | 85.69 | 436.28 | 521.97 | 0 | 15 | 58.836 | 32.32262 | 159.3345 | 42.43993 | 19.62805 | -1.654473 | 219.748 | 91.82083 | 8.179174 | 2.78633 | 2.783333 | 2.483333 | 1.2 | 0.15 | 0 | 40 | 60743.74 | 4198.915 | 8.270429 | 7.848144 | 420.2512 | 428.7216 | 99.54564 | 3.735 | 0 | 0.9116896 | 39.978 | 0 | 18 | 31.66667 | 50.16667 | 223 | 30 | 192 | 155 | 3.3 | 2.9 | 1.3 | 0.2 | 22 | 10 | 2 | 56.13333 | 0 | 0 | 13 | 12 | 10 | 19 | 15 | 578.1635 | 460.1541 | 421.4002 | 424.5049 | -0.520692 | 110.8665 | -231.6319 | 599.9194 | -5378.871 | -8.044041 | 606.9547 | 2.5 | 12.02453 | 13.73493 | 25.75946 | 24.55579 | 17.60265 | 30.46821 | 194.8641 | 192 | 198 | 295.5052 | 291 | 300 | 297.6432 | 293 | 301 | 299.2882 | 291 | 306 | 2.900605 | 2.1 | 4.4 | 2.483019 | 1.2 | 3.7 | 1.252587 | 0.9 | 1.7 | 0.1452222 | 0 | 0.2 | 895.4763 | 879.7113 | 910.3602 | 19.34598 | 15.86912 | 26.33315 | 55.60486 | 57.19797 | 34.55354 | 901.015625 | 1.390557 | 1.167799 | 0.7118993 | 0.699941 | 240.0946 | 93.24515 | 244.6642 | 260.9257 | 2.8 | 3 | 2 | 4.6 | 4.2 | 4.2 | 361 | 187 | 334
2022-05-20 | 47.37 | 11.31 | 1.39 | 0.81 | 4.1 | 624 | 543.562 | 1 | 49942.42 | 9.625 | 881.6084 | 880.839 | 1972.471 | 315.3745 | 0 | 665 | 666.812 | 573.2024 | 24827.02 | 250 | 13.40058 | 46.4402 | 879.4678 | 906.53 | 891.5149 | 839.6417 | 890.9583 | 894.8148 | 858.0578 | 885.7268 | 900.7823 | 866.9063 | 8.527 | 10 | 30.3351 | 567.647 | 261 | 8.34 | 15.44 | 49.40828 | 46 | 3 | 3.204308 | 1.9 | 1.1 | 7.667402 | 60 | 121 | 10141 | 22 | 34 | 6.333333 | 0 | 2 | 2 | 2 | 42.66667 | 37.66667 | 0 | 28 | 46 | 51 | 2.3 | 0.9 | 0.25 | 549.0914 | 361.2027 | 323.1343 | 326.4345 | 0 | 10.64 | 10.4 | 7.6 | 1.2 | 7.891635 | 158 | 136 | 50 | 7 | 6.5 | 8.5 | 8 | 8 | 7.2 | 7 | 8.2 | 7.8 | 7 | 56 | 56 | 112 | 112 | 56 | 56 | 56 | 56 | 56 | 56 | 1000 | 0 | 24 | 24 | 0 | 624.93 | 624.93 | 0 | 20 | 73.632 | 31.53513 | 158.4199 | 41.21224 | 17.07519 | -1.371618 | 215.3357 | 92.7074 | 7.292601 | 2.879948 | 2.35 | 2.366667 | 1.416667 | 0.08333333 | 0 | 55 | 64969.46 | 4213.331 | 8.28985 | 7.690562 | 420.5599 | 507.2378 | 99.4638 | 3.038 | 0 | 0.8710929 | 36.99 | 0 | 18 | 32 | 50.66667 | 168 | 31 | 212 | 160 | 2.7 | 2.7 | 1.7 | 0.1 | 22 | 10.51667 | 2.4 | 54.7 | 0 | 0 | 17 | 14 | 8 | 13 | 11 | 553.3259 | 461.0049 | 421.6166 | 426.4883 | -0.4749426 | 98.38154 | -244.1964 | 602.0424 | -5364.548 | -8.011783 | 609.2091 | 2.5 | 3.614302 | 23.79936 | 27.41366 | 25.92475 | 17.6675 | 31.98561 | 195.6805 | 193 | 199 | 295.9095 | 288 | 301 | 297.4487 | 293 | 302 | 299.3514 | 294 | 306 | 2.35755 | 1.8 | 3.2 | 2.264325 | 1.8 | 3.2 | 1.421632 | 1 | 1.8 | 0.08987153 | 0 | 0.2 | 882.3104 | 859.6566 | 902.5641 | 17.06007 | 10.60571 | 21.34083 | 55.12704 | 56.5495 | 34.73512 | 786.171875 | 1.330305 | 1.121731 | 0.7058471 | 0.6869603 | 217.3892 | 92.10101 | 237.299 | 270.7801 | 2.6 | 2.8 | 2 | 2.2 | 4.2 | 4.3 | 282 | 190 | 113
2022-05-21 | 48.06 | 11.4 | 1.36 | 0.87 | 2.92 | 609 | 527.6912 | 0.9881944 | 49363.01 | 9.416667 | 874.2885 | 907.1284 | 1946.281 | 309.9509 | 168.6578 | 707 | 657.4094 | 537.3589 | 24029.73 | 250 | 18.87471 | 69.37656 | 898.7804 | 934.931 | 916.0455 | 869.1317 | 918.4304 | 922.2562 | 889.1367 | 908.3155 | 930.2176 | 890.3916 | 8.553 | 10 | 29.93054 | 554.473 | 279 | 8.34 | 15.57 | 49.05101 | 46 | 3 | 3.382825 | 1.7 | 1 | 7.943478 | 66 | 121 | 10141 | 23 | 37 | 7 | 0 | 2 | 2 | 2 | 42.33333 | 35.66667 | 0 | 29 | 49 | 51 | 2.3 | 6 | 2.75 | 551.1616 | 352.8688 | 317.2956 | 320.596 | 0 | 10.69 | 10.55 | 7.98 | 1.48 | 7.901148 | 141 | 137 | 50 | 7.2 | 8.2 | 8 | 8 | 8 | 7.4 | 7 | 8.6 | 7.4 | 7.2 | 56 | 56 | 112 | 112 | 54 | 54 | 54 | 54 | 54 | 56 | 1000 | 0 | 23.71667 | 23.71667 | 0 | 144.47 | 144.47 | 0 | 4 | 59.2212 | 31.86991 | 159.2531 | 41.72152 | 19.39043 | -1.484333 | 218.8807 | 91.81924 | 8.180755 | 2.743239 | 2.516667 | 2.583333 | 1.283333 | 0.06666667 | 0 | 60 | 64145.36 | 4088.959 | 8.059624 | 7.817168 | 422.351 | 456.9346 | 99.50126 | 10.358 | 0 | 0.866488 | 26.532 | 0 | 18 | 31 | 49.66667 | 152 | 30 | 210 | 150 | 3.3 | 2.9 | 1.4 | 0.1 | 24 | 11.88333 | 3.8 | 56.43333 | 0 | 0 | 17 | 15 | 11 | 18 | 24 | 557.6635 | 462.4677 | 423.0135 | 427.2923 | -0.3430449 | 97.09955 | -222.4335 | 603.183 | -5365.226 | -7.991331 | 610.469 | 2.5 | 11.39962 | 17.84191 | 29.24153 | 25.84854 | 18.1733 | 33.17879 | 195.054 | 191 | 200 | 295.3042 | 230 | 319 | 297.5774 | 290 | 301 | 299.483 | 295 | 304 | 2.700581 | 1.1 | 4.2 | 2.540322 | 0.1 | 3.4 | 1.294741 | 0.6 | 1.5 | 0.09270833 | 0 | 0.2 | 907.7662 | 851.8262 | 918.4532 | 17.79156 | 8.300409 | 27.38828 | 55.39511 | 56.91264 | 34.67027 | 796.953125 | 1.348723 | 1.188232 | 0.6910654 | 0.6896887 | 176.478 | 104.0451 | 229.8631 | 260.1313 | 2.8 | 2.8 | 2.1 | 3.8 | 4.2 | 4.2 | 251 | 142 | 66
2022-05-22 | 47.21 | 11.68 | 1.33 | 0.83 | 3.32 | 627 | 567.706 | 1 | 50048.76 | 9.283333 | 897.2838 | 897.1372 | 1945.176 | 317.3505 | 83.33333 | 616 | 671.6027 | 564.5545 | 25563.23 | 250 | 19.21797 | 67.91871 | 904.6064 | 925.8287 | 892.0658 | 862.4563 | 900.7672 | 908.413 | 874.2764 | 908.6838 | 923.2831 | 878.6912 | 8.677 | 10 | 30.35107 | 570.437 | 370.45 | 9.248118 | 15.13 | 49.09071 | 41 | 2.5 | 3.064224 | 1.1 | 0.3 | 7.745349 | 65 | 120 | 10141 | 24 | 40 | 6.5 | 0 | 2 | 2 | 2 | 41 | 36.16667 | 0 | 28 | 46 | 55 | 2.3 | 3 | 2.25 | 582.3087 | 361.832 | 325.1713 | 327.1817 | 0 | 10.72 | 10.6 | 7.89 | 1.62 | 7.880475 | 159 | 170 | 71 | 7.2 | 8.2 | 8 | 8 | 8 | 7.4 | 7 | 8.6 | 7.4 | 7.2 | 58 | 58 | 116 | 116 | 54 | 54 | 52 | 54 | 58 | 58 | 1000 | 0 | 24 | 24 | 0 | 0 | 0 | 0 | 0 | 62.706 | 32.61993 | 161.0513 | 42.99802 | 19.84768 | -1.094332 | 222.8027 | 91.58298 | 8.41702 | 2.776365 | 7.05 | 3.533333 | 1.55 | 0.15 | 0 | 42 | 64693.88 | 4126.434 | 7.192294 | 7.957238 | 420.2536 | 517.6289 | 99.35745 | 5.229 | 0 | 0.9054322 | 21.303 | 0 | 18 | 29.66667 | 48 | 143 | 33 | 200 | 152 | 9.9 | 4.2 | 1.8 | 0.2 | 25 | 10 | 4.6 | 55.8 | 0 | 0 | 14 | 20 | 10 | 21 | 23 | 580.2304 | 461.3357 | 420.2762 | 424.0604 | -0.9546501 | 113.1279 | -215.6646 | 604.9695 | -5347.903 | -7.959073 | 612.3599 | 2.5 | 6.388445 | 19.32519 | 25.71364 | 23.48332 | 17.10981 | 31.36309 | 178.2577 | -20 | 1020 | 294.9897 | 289 | 1020 | 298.1895 | 293 | 1020 | 300.2211 | 295 | 1026 | 7.310808 | 0.1 | 110.7 | 3.493604 | 2 | 110.7 | 1.671556 | 1.2 | 110.7 | 0.2827998 | 0 | 110.7 | 897.8824 | 888.5493 | 910.9507 | 18.25411 | 12.23643 | 26.47175 | 55.8783 | 57.54815 | 35.22794 | 763.359375 | 1.770173 | 1.236985 | 0.7003253 | 0.7021215 | 406.4422 | 75.44534 | 215.0726 | 244.8159 | 2.8 | 3 | 3.8 | 4 | 4.1 | 4.2 | 225 | 139 | 41
2022-05-23 | 46.89 | 11.62 | 1.32 | 0.91 | 3.44 | 624 | 580.232 | 1 | 49999.27 | 9.533333 | 897.8595 | 892.5805 | 1944.838 | 317.6789 | 0 | 720 | 670.3762 | 599.1523 | 24335.53 | 250 | 19.46516 | 61.60208 | 902.5929 | 922.6282 | 885.5826 | 859.0812 | 891.0702 | 903.4207 | 870.4434 | 905.8251 | 921.1639 | 872.1458 | 9.298 | 10 | 30.35417 | 568.418 | 429.7 | 9.63 | 15.75 | 55.47505 | 51 | 3 | 3.326091 | 1.4 | 0.6 | 12.95726 | 68 |  | 10141 | 25 | 43 | 7.333333 | 0 | 2 | 2 | 2 | 42 | 37 | 0 | 28 | 45 | 49 | 2.3 | 1.2 | 1 | 576.9029 | 362.3553 | 325.2827 | 328.0813 | 0 | 10.7 | 10.5 | 7.58 | 1.8 | 7.915267 | 165 | 148 | 76 | 7 | 6.8 | 8.2 | 8 | 7.2 | 7.2 | 7 | 8 | 7.6 | 7.2 | 58 | 58 | 116 | 116 | 56 | 56 | 56 | 56 | 49 | 58 | 1000 | 0 | 24 | 24 | 0 | 682.42 | 682.42 | 0 | 21 | 82.812 | 32.02759 | 160.7424 | 42.9722 | 19.78945 | -1.218747 | 222.2853 | 91.64556 | 8.354445 | 2.708204 | 6.483333 | 2.5 | 1.4 | 0.1 | 1 | 40 | 64819.84 | 4133.062 | 7.737755 | 7.93876 | 419.7381 | 514.2448 | 99.41209 | 6.875 | 0 | 0.929859 | 32.508 | 18080 | 19 | 29 | 50 | 145 | 32 | 210 | 160 | 7.7 | 2.9 | 1.5 | 0.1 | 27 | 11.5 | 3 | 56.06667 | 0 | 0 | 16 | 23 | 10 | 26 | 26 | 581.1076 | 461.8079 | 420.2038 | 425.708 | -1.185659 | 110.9006 | -223.2739 | 606.2974 | -5333.581 | -7.926815 | 613.8209 | 5 | 8.719107 | 19.00664 | 27.72575 | 21.83244 | 16.11119 | 28.23748 | 189.0645 | 185 | 198 | 295.5389 | 286 | 303 | 297.4069 | 285 | 311 | 299.4104 | 296 | 309 | 6.39783 | 4.2 | 8.400001 | 2.507791 | 1.9 | 3.2 | 1.411167 | 1.1 | 1.7 | 0.1142107 | 0 | 0.2 | 894.6011 | 888.9355 | 904.7853 | 17.68458 | 12.91568 | 25.97653 | 55.74638 | 56.82187 | 34.91669 | 761.5625 | 1.873989 | 1.134384 | 0.688577 | 0.6917507 | 494.1862 | 40.36767 | 224.6828 | 260.2434 | 2.8 | 3 | 4.2 | 4.4 | 4.1 | 4.2 | 224 | 332 | 604
2022-05-24 | 50.42 | 10.92 | 1.38 | 1 | 3.3 | 620 | 535.766 | 1 | 49997.14 | 9.541667 | 895.7475 | 899.3233 | 1994.532 | 315.7397 | 0 | 743 | 668.7562 | 602.0683 | 24671.39 | 250 | 20.18622 | 63.82182 | 901.9743 | 926.785 | 908.9547 | 862.664 | 892.5021 | 912.9245 | 880.6697 | 908.1125 | 925.2327 | 872.9148 | 9.298 | 14 | 30.35958 | 568.898 | 410.3 | 9.637516 | 15.81 | 48.40522 | 43 | 3 | 3.695182 | 1.8 | 5.9 | 12.04114 | 84 | 116 | 10141 | 26 | 46 | 6 | 0 | 2 | 2 | 2 | 42.33333 | 36 | 3.84 | 28 | 45 | 51 | 2.2 | 0.7 | 0.25 | 560.5938 | 360.9295 | 322.662 | 326.3197 | 0 | 10.62 | 10.56 | 7.79 | 1.6 | 7.950441 | 158 | 146 | 73 | 7 | 7 | 8 | 8 | 8 | 7.2 | 7 | 8.2 | 7.8 | 7.5 | 58 | 58 | 116 | 116 | 58 | 58 | 58 | 58 | 58 | 58 | 1000 | 0 | 24 | 24 | 0 | 381.73 | 381.73 | 0 | 11 | 66.036 | 30.72869 | 160.0566 | 42.2979 | 18.61134 | -1.122473 | 219.8434 | 92.04485 | 7.955151 | 2.690417 | 4.083333 | 2.05 | 1.233333 | 0.08333333 | 0 | 40 | 64790.3 | 4150.209 | 8.081168 | 7.851549 | 419.5474 | 505.6003 | 99.44977 | 8.217 | 0 | 0.8641387 | 24.291 | 0 | 19 | 31.33333 | 51.66667 | 145 | 32 | 200 | 154 | 4.9 | 2.2 | 1.3 | 0.1 | 29 | 13 | 4.1 | 55.33333 | 0 | 0 | 19 | 22 | 11 | 22 | 23 | 566.2137 | 460.5433 | 419.777 | 425.0021 | 0.6668051 | 110.2139 | -224.3594 | 607.1912 | -5323.258 | -7.894556 | 614.8304 | 5 | 13.38534 | 19.64197 | 33.02731 | 24.38021 | 14.65861 | 32.14126 | 193.2959 | 188 | 199 | 296.3004 | 291 | 301 | 297.6931 | 290 | 301 | 299.4124 | 296 | 302 | 3.812146 | 1.7 | 5.4 | 2.003486 | 1.5 | 2.4 | 1.242581 | 1 | 1.5 | 0.07416898 | 0 | 0.2 | 899.2548 | 890.9714 | 904.9973 | 18.24588 | 15.95411 | 25.40996 | 55.11355 | 56.69217 | 33.51601 | 723.671875 | 1.632639 | 0.9604613 | 0.6830597 | 0.6861115 | 346.1417 | 73.92554 | 220.5712 | 271.122 | 2.8 | 3 | 3.4 | 3.6 | 4.1 | 4.2 | 266 | 160 | 91
2022-05-25 | 50.12 | 11.12 | 1.35 | 0.86 | 3.32 | 625 | 584.24 | 1 | 50066.58 | 9.425 | 884.0775 | 898.6164 | 2000.327 | 313.9692 | 0 | 753 | 672.7958 | 568.0097 | 25462.03 | 250 | 20.19616 | 71.31059 | 910.3997 | 924.3151 | 897.7073 | 873.6069 | 882.4079 | 907.3992 | 880.7635 | 912.3315 | 921.3055 | 867.5518 | 9.298 | 10 | 30.3374 | 569.298 | 379.1 | 9.622544 | 15.18 | 48.44491 | 49 | 3 | 3.448149 | 1.8 | 0.3 | 6.77489 | 80 | 114 | 10141 | 27 | 48 | 6.333333 | 0 | 2 | 2 | 2 | 42.5 | 36 | 1.75 | 28 | 44 | 49 | 2.3 | 0.4 | 0.25 | 541.3941 | 359.615 | 320.8293 | 324.4964 | 0 | 10.88 | 10.62 | 8 | 2.71 | 8.026012 | 158 | 146 | 73 | 7 | 6.4 | 8.2 | 8 | 8.6 | 7.1 | 6.9 | 7.6 | 7.89 | 7.1 | 65 | 62 | 124 | 124 | 40 | 62 | 62 | 62 | 30 | 62 | 1000 | 0 | 24 | 24 | 0 | 715.9 | 715.9 | 0 | 22 | 41.34 | 31.88778 | 160.4482 | 42.58391 | 19.01482 | -1.209858 | 220.837 | 91.93751 | 8.06249 | 2.738485 | 3.15 | 2.2 | 1.416667 | 0.1 | 0 | 60 | 64872.04 | 4165.245 | 8.399868 | 7.887037 | 421.1288 | 519.1192 | 99.45944 | 6.494 | 0 | 0.934784 | 37.737 | 18140 | 20 | 29 | 50.66667 | 140 | 35 | 205 | 160 | 3.8 | 2.5 | 1.6 | 0.1 | 30 | 10.5 | 2.3 | 55.96667 | 0 | 0 | 15 | 22 | 10 | 22 | 24 | 575.8815 | 461.3259 | 421.3422 | 424.4628 | -0.8133523 | 123.8565 | -216.8553 | 608.2817 | -5307.935 | -7.862298 | 616.0225 | 5 | 8.824902 | 19.14033 | 27.96523 | 24.00835 | 17.05794 | 34.3201 | 194.84 | 192 | 199 | 296.0981 | 291 | 317 | 297.5497 | 293 | 311 | 299.3061 | 295 | 303 | 2.860646 | 2 | 4 | 2.119439 | 1.7 | 2.8 | 1.356163 | 1.1 | 1.6 | 0.09770139 | 0 | 0.2 | 897.765 | 882.4996 | 910.2269 | 18.25316 | 14.33431 | 23.7728 | 55.56411 | 57.21093 | 34.04773 | 758.515625 | 1.43861 | 0.9066565 | 0.6912575 | 0.6911059 | 215.6372 | 101.8537 | 222.48 | 271.8926 | 2.8 | 3 | 3.4 | 3.6 | 4.1 | 4.2 | 292 | 180 | 166
2022-05-26 | 48.94 | 11.63 | 1.39 | 0.88 | 3.24 | 631 | 542.742 | 1 | 50048.24 | 9.566667 | 875.8859 | 884.7507 | 1967.644 | 312.7804 | 0 | 620 | 674.3834 | 541.2241 | 24789.7 | 250 | 17.95871 | 57.46604 | 898.9174 | 910.8166 | 876.5832 | 871.0385 | 858.7951 | 890.2564 | 872.5693 | 899.0293 | 908.6952 | 853.067 | 9.298 | 10 | 30.3477 | 574.578 | 342.9 | 9.622615 | 8.37 | 50.57503 | 43 | 3 | 3.128263 | 1.6 | 2.4 | 6.866812 | 82 | 113 | 10141 | 28 | 52 | 6.333333 | 0 | 2 | 2 | 2 | 43.33333 | 37.33333 | 0 | 28 | 43 | 47 | 2.3 | 0.6 | 0.25 | 534.6163 | 360.2372 | 319.3866 | 327.8706 | 0 | 10.78 | 10.68 | 7.51 | 5.88 | 8.013286 | 190 | 138 | 68 | 7 | 6.4 | 8.2 | 8 | 8 | 7.5 | 6.9 | 7 | 7.8 | 7.1 | 58 | 58 | 116 | 119 | 58 | 58 | 58 | 58 | 59 | 58 | 1000 | 0 | 24 | 24 | 0 | 542.57 | 542.57 | 0 | 16 | 47.172 | 32.90721 | 160.2973 | 42.44461 | 18.56482 | -1.245313 | 220.0614 | 92.1297 | 7.870305 | 2.721743 | 2.966667 | 2.366667 | 1.516667 | 0.1 | 0 | 46 | 65104.2 | 4187.077 | 8.064465 | 7.859336 | 419.0679 | 516.5815 | 99.43649 | 2.035 | 0 | 0.86013 | 34.002 | 0 | 20 | 27.66667 | 50.66667 | 151 | 33 | 205 | 160 | 3.2 | 2.8 | 1.6 | 0.1 | 31 | 11.5 | 2.8 | 56.06667 | 0 | 0 | 15 | 23 | 9 | 20 | 26 | 576.8254 | 461.0852 | 420.4575 | 424.9448 | -1.335835 | 117.2154 | -227.1054 | 609.5925 | -5286.613 | -7.83004 | 617.4232 | 5 | 2.755777 | 19.22966 | 21.98544 | 22.25654 | 16.17602 | 29.85865 | 194.649 | 192 | 198 | 295.3165 | 290 | 301 | 297.2088 | 292 | 305 | 299.2268 | 295 | 305 | 2.974594 | 2.4 | 4 | 2.51041 | 2 | 3 | 1.500953 | 1.3 | 1.8 | 0.1056238 | 0 | 0.2 | 884.0187 | 866.9966 | 906.6915 | 17.74762 | 15.34058 | 21.54163 | 56.21652 | 57.31469 | 35.64297 | 953.984375 | 1.427717 | 0.9350557 | 0.6963605 | 0.6876511 | 218.7233 | 73.47538 | 223.3119 | 266.8382 | 2.8 | 3 | 3.4 | 3.6 | 4.1 | 4.2 | 241 | 153 | 98
2022-05-27 | 49.66 | 11.68 | 1.27 | 1.01 | 2.88 | 569 | 508.864 | 1 | 45091.3 | 9.433333 | 869.6937 | 883.5618 | 1895.404 | 302.1983 | 0 | 716 | 618.1898 | 513.3464 | 13833.97 | 250 | 14.48396 | 49.16796 | 891.4908 | 905.1823 | 895.0587 | 868.3386 | 847.6585 | 891.1482 | 875.3625 | 894.2547 | 905.8974 | 848.254 | 9.298 | 10 | 27.44417 | 520.018 | 443.27 | 9.63819 | 8.23 | 50.25752 | 51 | 3 | 2.919111 | 1.5 | 1.2 | 7.912424 | 78 | 112 | 10141 | 28 | 55 | 6.083333 | 0 | 2 | 2 | 2 | 42.66667 | 25 | 4.26 | 28 | 46 | 55 | 2.3 | 0.5 | 0.25 | 520.1541 | 347.6652 | 308.9906 | 318.6539 | 0 | 10.7 | 10.68 | 7.58 | 4.6 | 7.949627 | 181 | 140 | 56 | [10 empty] | 58 | 58 | 116 | 116 | 58 | 38 | 58 | 58 | 58 | 58 | 1000 | 0 | 24 | 24 | 0 | 643.76 | 643.76 | 0 | 20 | 31.104 | 31.02238 | 157.5389 | 39.41916 | 16.12938 | -2.385476 | 210.702 | 93.47709 | 6.522911 | 2.663466 | 2.266667 | 2.05 | 1.183333 | 0.1 | 0 | 60 | 61492.42 | 3820.424 | 7.333588 | 7.525071 | 421.4029 | 440.0735 | 99.46558 | 12.177 | 0 | 0.8943128 | 40.725 | 18900 | 21 | 23 | 49.66667 | 130 | 30 | 202 | 160 | 2.5 | 2.3 | 1.4 | 0.2 | 33 | 12.31667 | 1.9 | 55.26667 | 0 | 0 | 18 | 24 | 13 | 15 | 14 | 513.3102 | 457.5502 | 420.2571 | 425.0195 | -1.0602 | 109.0514 | -183.0967 | 607.3781 | -5327.29 | -7.797782 | 615.2888 | 5 | 9.08581 | 17.21321 | 26.29902 | 21.38977 | 15.28115 | 27.87435 | 195.9081 | 193 | 199 | 296.5477 | 292 | 301 | 297.896 | 294 | 302 | 299.3458 | 295 | 304 | 2.230524 | 1.9 | 2.8 | 1.972814 | 1.7 | 2.3 | 1.119418 | 1 | 1.4 | 0.08079051 | 0 | 0.2 | 882.2307 | 864.9353 | 895.4627 | 18.13757 | 15.49221 | 21.64419 | 54.69586 | 56.84779 | 33.11396 | 558.359375 | 1.360637 | 0.8840586 | 0.6912063 | 0.6945726 | 199.6506 | 87.7228 | 225.3859 | 277.2688 | 2.8 | 3 | 3.4 | 3.6 | 4.1 | 4.2 | 386 | 182 | 440
2022-05-28 | 47.72 | 12.1 | 1.21 | 1.26 | 3.08 | 560 | 468.992 | 1 | 44100.62 | 9.491667 | 855.0523 | 895.9221 | 1885.024 | 297.8609 | 0 | 642 | 603.0143 | 525.0307 | 10318.46 | 250 | 13.85472 | 46.82867 | 899.0842 | 918.351 | 914.9289 | 879.5483 | 854.573 | 907.1627 | 889.6553 | 904.0736 | 918.8628 | 858.4062 | 1.551 | 15 | 26.95113 | 509.351 | 467 | 9.638321 | 8.88 | 47.49237 | 36 | 3 | 2.892549 | 1.2 | 2.6 | 7.175185 | 74 | 112 | 10141 | 29 | 58 | 7 | 0 | 2 | 2 | 2 | 46.66667 | 37.66667 | 0 | 29 | 38 | 57 | 2.4 | 0.5 | 0.25 | 509.0865 | 343.967 | 305.4774 | 313.9975 | 0 | 10.88 | 10.71 | 7.89 | 1.61 | 7.878647 | 180 | 140 | 56 | 7.2 | 8.2 | 8 | 8 | 8 | 7.9 | 7 | 8.6 | 7.9 | 7.2 | 58 | 58 | 116 | 116 | 58 | 78 | 58 | 58 | 58 | 58 | 1000 | 0 | 24 | 24 | 0 | 232.76 | 232.76 | 0 | 7 | 41.232 | 30.09887 | 157.1429 | 39.23425 | 16.24394 | -2.183811 | 210.4372 | 93.31861 | 6.681389 | 2.678651 | 2.166667 | 2.116667 | 0.9666667 | 0.1 | 0 | 34 | 60901.19 | 3754.08 | 7.629378 | 7.515616 | 419.2483 | 427.2867 | 99.50372 | 9.711 | 0 | 0.8374857 | 31.014 | 0 | 21 | 22.33333 | 51 | 159 | 30 | 187 | 131 | 2.5 | 2.3 | 1.6 | 0.1 | 35 | 10.58333 | 3.2 | 54.36667 | 0 | 0 | 21 | 26 | 12 | 19 | 15 | 509.8606 | 456.0948 | 421.2084 | 423.6636 | -1.193325 | 103.9607 | -182.5698 | 604.9273 | -5376.968 | -7.765524 | 612.509 | 2.5 | 12.61726 | 17.01952 | 29.63678 | 21.11954 | 13.81561 | 27.75763 | 195.927 | 194 | 199 | 296.2048 | 291 | 301 | 298.0742 | 294 | 301 | 299.2921 | 294 | 304 | 2.178777 | 1.6 | 2.8 | 2.087222 | 1.8 | 2.4 | 1.069914 | 0.9 | 1.3 | 0.08349306 | 0 | 0.2 | 894.4778 | 883.153 | 902.4591 | 19.21529 | 16.57451 | 22.16937 | 54.5108 | 55.73243 | 32.21907 | 649.609375 | 1.370177 | 0.8973132 | 0.6892367 | 0.6937519 | 207.3612 | 61.88102 | 219.2643 | 278.6874 | 2.8 | 3 | 3.4 | 3.6 | 4.2 | 4.2 | 315 | 166 | 205
2022-05-29 | 0 | 0 | 0 | 0 | 0 | 562 | 506.656 | 1 | 44827.73 | 9.490909 | 867.6155 | 902.7698 | 1935.545 | 299.9567 | 41.66667 | 642 | 608.4932 | 482.1759 | 10702.75 | 250 | 21.48255 | 69.3513 | 905.7379 | 924.6984 | 923.4848 | 887.2828 | 857.283 | 914.308 | 898.1352 | 911.2279 | 925.9109 | 864.8629 | 0 | 13.7 | 26.88924 | 508.26 | 550 | 9.646584 | 8.39 | 49.66222 | 39 | 2.5 | 2.502273 | 1.1 | 0.84 | 5.96809 | 75 | 109 | 10141 | 30 | 61 | 6.666667 | 0 | 2 | 2 | 2 | 45.33333 | 37 | 636.54 | 29 | 46 | 54 | 2.3 | 0.6 | 0.25 | 514.229 | 346.2562 | 307.3333 | 316.0348 | 0 | 10.8 | 10.74 | 7.67 | 2.1 | 7.818413 | 157 | 138 | 68 | 7 | 6.8 | 8.4 | 8.4 | 8 | 7 | 7 | 8 | 7.8 | 7.2 | 58 | 58 | 116 | 116 | 56 | 58 | 58 | 58 | 58 | 58 | 1000 | 0 | 24 | 24 | 0 | 0 | 0 | 0 | 0 | 13.656 | 30.97283 | 157.8693 | 39.9146 | 17.06273 | -2.161401 | 212.6852 | 92.99372 | 7.006281 | 2.801529 | 2.466667 | 2.133333 | 1.166667 | 0.1 | 0 | 132 | 61017.54 | 3761.004 | 8.020444 | 7.595902 | 421.2155 | 443.2002 | 99.51357 | 3.735 | 0 | 0.9015231 | 27.279 | 0 | 21 | 22.33333 | 50 | 141 | 27 | 190 | 130 | 3.3 | 2.4 | 1.3 | 0.2 | 36 | 10.16667 | 3.7 | 55 | 0 | 0 | 20 | 26 | 13 | 19 | 16 | 517.165 | 457.9251 | 421.4768 | 424.6327 | -1.24629 | 111.2624 | -181.0777 | 602.8159 | -5424.645 | -7.733266 | 610.0247 | 2.5 | 9.365508 | 17.80134 | 27.16685 | 23.08854 | 16.0593 | 31.09073 | 195.6164 | 192 | 198 | 296.2182 | 287 | 300 | 297.7083 | 294 | 301 | 299.3279 | 283 | 307 | 2.411918 | 1.9 | 3.9 | 2.105757 | 1.8 | 2.7 | 1.157441 | 1 | 1.5 | 0.1106852 | 0 | 0.2 | 901.3219 | 888.1321 | 913.4741 | 19.79107 | 17.609375 | 22.16937 | 54.61901 | 55.82322 | 33.77539 | 638.125 | 1.400312 | 0.8997115 | 0.697744 | 0.7015482 | 214.1036 | 63.20497 | 217.6748 | 280.3927 | 3 | 3 | 3.2 | 3.4 | 4.2 | 4.2 | 290 | 160 | 188
2022-05-30 | 48.72 | 11.78 | 1.19 | 0.99 | 3.66 | 567 | 538.4248 | 1 | 44965.21 | 9.55 | 869.4971 | 895.7896 | 1938.31 | 299.5809 | 0 | 715 | 611.1105 | 541.9676 | 10563.51 | 250 | 16.17363 | 61.95319 | 904.38 | 918.1736 | 912.711 | 879.8128 | 846.7551 | 906.4886 | 889.259 | 908.737 | 919.8864 | 857.8235 | 0 | 10 | 26.97144 | 508.96 | 295 | 15.12831 | 8.5 | 48.32391 | 41 | 2.5 | 2.579168 | 1 | 1 | 16.218 | 85 | 109 | 10141 | 31 | 64 | 6.5 | 0 | 2 | 2 | 2 | 45.33333 | 38 | 1.7 | 29 | 46 | 51 | 2.2 | 0.5 | 0.25 | 523.846 | 347.495 | 311.0526 | 267.7093 | 0 | 10.83 | 10.7 | 7.58 | 2.3 | 7.678126 | 175 | 140 | 53 | 6.8 | 6.9 | 8.1 | 8 | 8.4 | 7.2 | 7 | 8 | 7.6 | 7.2 | 58 | 58 | 116 | 116 | 58 | 58 | 58 | 58 | 58 | 58 | 1000 | 0 | 24 | 24 | 0 | 717.26 | 717.26 | 0 | 22 | 38.1648 | 30.78972 | 157.9822 | 40.41652 | 17.446 | -2.188234 | 213.6565 | 92.85874 | 7.141259 | 2.796916 | 2.333333 | 2.083333 | 1.233333 | 0.08333333 | 0 | 35 | 61155.64 | 3770.435 | 8.416308 | 7.630588 | 420.4786 | 448.0161 | 99.53457 | 6.182 | 0 | 0.9496028 | 22.797 | 0 | 21 | 22.33333 | 48.66667 | 158 | 30 | 190 | 130 | 2.6 | 2.2 | 1.3 | 0.1 | 37 | 10 | 4.3 | 54.36667 | 0 | 0 | 19 | 25 | 12 | 20 | 18 | 519.1763 | 457.9858 | 421.1447 | 425.2131 | -0.9317608 | 106.5242 | -187.1124 | 601.1368 | -5467.323 | -7.701008 | 608.0077 | 2.5 | 9.811294 | 18.24043 | 28.05173 | 23.60912 | 16.57808 | 31.50576 | 195.7039 | 193 | 198 | 295.9579 | 292 | 312 | 297.6747 | 294 | 312 | 299.3024 | 294 | 305 | 2.32728 | 2 | 2.7 | 2.089356 | 1.9 | 2.3 | 1.199037 | 1.1 | 1.3 | 0.101643 | 0 | 0.2 | 894.3938 | 884.4169 | 902.3707 | 20.82045 | 18.88122 | 22.997 | 54.55077 | 55.75837 | 31.97265 | 626.09375 | 1.39606 | 0.8978357 | 0.6971012 | 0.6989846 | 210.9022 | 68.75144 | 217.1943 | 280.0115 | 2.8 | 3 | 3.2 | 3.6 | 4.1 | 4.2 | 264 | 150 | 31
2022-05-31 | 49.18 | 11.14 | 1.14 | 0.85 | 3.64 | 583 | 477.608 | 1 | 44264.62 | 9.491667 | 874.6228 | 894.9943 | 1944.54 | 282.7681 | 0 | 607 | 612.1504 | 490.9717 | 10667.61 | 250 | 17.81243 | 62.73632 | 902.1081 | 919.2813 | 916.1908 | 875.1065 | 844.6239 | 907.1556 | 888.3154 | 907.173 | 921.1364 | 858.3157 | 0 | 13.85 | 26.9375 | 526.89 | 406 | 18.95 | -11.71 | 46.89709 | 46 | 3 | 2.345774 | 1 | 1.8 | 6.167461 | 50 | 106 | 10141 | 32 | 67 | 6.166667 | 0 | 2 | 2 | 2 | 44.66667 | 37 | 0 | 29 | 54 | 59 | 2.2 | 0.7 | 0.25 | 520.0231 | 344.1214 | 309.7475 | 94.42723 | 0 | 10.65 | 10.65 | 7.69 | 1.78 | 7.942735 | 177 | 98 | 45 | 7.5 | 7 | 8 | 8.2 | 7 | 7.2 | 8.2 | 8 | 7.4 | 7.8 | 58 | 58 | 116 | 116 | 58 | 58 | 58 | 58 | 58 | 58 | 1000 | 0 | 24 | 24 | 0 | 401.15 | 401.15 | 0 | 11 | 28.308 | 30.87017 | 157.0214 | 39.04652 | 16.13325 | -2.357855 | 209.8433 | 93.43539 | 6.564612 | 2.811889 | 2.433333 | 2.25 | 1.316667 | 0.3166667 | 0 | 48 | 61313.59 | 3803.539 | 8.379621 | 7.494403 | 420.4594 | 424.2916 | 99.55702 | 3.596 | 0 | 0.8192247 | 39.231 | 20030 | 22 | 22.33333 | 50.33333 | 140 | 30 | 190 | 140 | 2.7 | 2.6 | 1.4 | 0.7 | 38 | 10.66667 | 2.1 | 53.83333 | 0 | 0 | 18 | 25 | 11 | 16 | 15 | 513.8349 | 457.3923 | 420.598 | 425.6729 | -0.1148969 | 148.9166 | -143.2739 | 600.3247 | -5494 | -7.66875 | 606.8878 | 2.5 | 8.434 | 18.24187 | 26.67587 | 22.22564 | 16.73371 | 29.7938 | 195.6194 | 193 | 199 | 295.9473 | 291 | 301 | 297.6689 | 294 | 302 | 299.3114 | 294 | 306 | 2.39776 | 2 | 2.9 | 2.246682 | 1.9 | 2.7 | 1.296057 | 1.1 | 1.5 | 0.1053148 | 0 | 0.2 | 893.9531 | 876.0649 | 908.6942 | 21.91213 | 19.41531 | 24.35486 | 53.94985 | 55.47305 | 32.54331 | 571.5625 | 1.395353 | 0.9387761 | 0.7028682 | 0.6955092 | 219.9898 | 26.74804 | 217.5969 | 274.8532 | 2.8 | 3 | 3.2 | 3.2 | 4.1 | 4.2 | 249 | 145 | 158
2022-06-01 | 49.69 | 8.96 | 1.27 | 1.27 | 3.88 | 590 | 523.4132 | 1 | 46436.91 | 9.469167 | 876.538 | 882.4556 | 1939.909 | 301.8618 | 0 | 741 | 635.9657 | 563.3175 | 15922.51 | 250 | 15.73403 | 55.18866 | 893.0439 | 911.3552 | 899.3099 | 861.2101 | 830.5562 | 894.9945 | 871.7872 | 897.3876 | 911.0104 | 846.5538 | 8.293 | 10 | 28.37911 | 537.493 | 384 | 11.905 | 8.31 | 46.61931 | 52 | 3 | 2.610647 | 2 | 1.7 | 9.577266 | 67 | 104 | 10141 |  | 3 | 6.5 | 0 | 2 | 2 | 2 | 41.33333 | 37.83333 | 0 | 29 | 47 | 48 | 2.3 | 0.6 | 0.25 | 514.3382 | 355.7312 | 314.7036 | 316.3474 | 0 | 10.58 | 10.46 | 7.65 | 2.45 | 8.01569 | 170 | 98 | 45 | 7 | 6.8 | 8 | 8 | 8 | 7.5 | 7 | 8 | 7.5 | 7.5 | 56 | 56 | 112 | 112 | 56 | 56 | 56 | 56 | 56 | 56 | 1000 | 0 | 24 | 24 | 0 | 807.05 | 807.05 | 0 | 25 | 22.3632 | 31.4733 | 157.9593 | 40.42967 | 17.09421 | -1.713763 | 213.7694 | 92.80512 | 7.194879 | 2.941347 | 2.583333 | 2.083333 | 1.366667 | 0.1166667 | 0 | 65 | 63237 | 4010.77 | 8.612496 | 7.634622 | 419.9308 | 468.7377 | 99.52572 | 8.758 | 0 | 0.887141 | 28.773 | 0 |  | 22.66667 | 47 | 140 | 30 | 200 | 140 | 3.1 | 2.4 | 1.5 | 0.2 | 2 | 9.9 | 3.5 | 55.1 | 0 | 0 | 17 | 21 | 9 | 17 | 20 | 541.944 | 458.7531 | 419.9768 | 425.3292 | -1.507931 | 129.0295 | -195.667 | 590 | 128 | 0.2666667 | 598.293 | 10 | 6.039333 | 19.43154 | 25.47087 | 22.10857 | 16.02039 | 29.0805 | 195.4028 | 193 | 198 | 296.1235 | 292 | 300 | 297.3389 | 293 | 301 | 299.3293 | 292 | 306 | 2.53726 | 1.9 | 3.3 | 2.051365 | 1.6 | 2.5 | 1.365008 | 1.1 | 1.7 | 0.1029086 | 0 | 0.2 | 881.7262 | 872.0382 | 894.3752 | 23.35108 | 19.9168 | 25.29333 | 54.89316 | 56.1734 | 33.86616 | 725.625 | 1.409261 | 0.9547677 | 0.7085506 | 0.6959967 | 230.3535 | 48.67623 | 216.0931 | 278.2228 | 2.8 | 3 | 3.2 | 3.4 | 4.1 | 4.2 | 236 | 169 | 61
2022-06-02 | 49.79 | 9.89 | 1.22 | 0.82 | 3.66 | 607 | 558.7992 | 1 | 47431.24 | 9.541667 | 873.5225 | 883.3122 | 1975.968 | 309.0879 | 0 | 708 | 651.5419 | 621.3412 | 18127.43 | 250 | 15.43504 | 55.21833 | 893.8188 | 912.1982 | 900.849 | 864.2589 | 826.453125 | 895.5717 | 874.7131 | 898.6349 | 912.6565 | 846.4524 | 8.293 | 10 | 29.18974 | 552.453 | 431 | 8.875766 | 8.42 | 46.30186 | 63 | 3 | 3.036088 | 1.7 | 1.3 | 7.079847 | 53 | 102 | 10141 | 1 | 6 | 6.666667 | 0 | 2 | 2 | 2 | 42 | 38 | 0 | 28 | 44 | 45 | 2.3 | 0.6 | 0.25 | 516.3345 | 359.7321 | 318.0667 | 322.5855 | 0 | 10.41 | 10.33 | 7.3 | 0.94 | 8.020842 | 155 | 100 | 45 | 7 | 6.5 | 8 | 8.1 | 8 | 7.2 | 7 | 8.2 | 7.9 | 7.5 | 58 | 58 | 116 | 116 | 56 | 60 | 58 | 56 | 58 | 60 | 1000 | 11.16667 | 12.83333 | 24 | 0 | 592.86 | 592.86 | 0 | 18 | 34.9392 | 31.22849 | 158.5788 | 41.14331 | 17.60327 | -1.609035 | 215.7163 | 92.58552 | 7.414476 | 2.937859 | 2.616667 | 2.033333 | 1.35 | 0.1 | 0 | 62 | 64216.58 | 4132.769 | 8.532706 | 7.704154 | 421.0962 | 488.3261 | 99.50058 | 5.229 | 0 | 0.9205918 | 23.544 | 0 |  | 32.33333 | 49.83333 | 180 | 32 | 200 | 148 | 3 | 2.2 | 1.4 | 0.1 | 2 | 9.666667 | 4.2 | 56.36667 | 0 | 0 | 17 | 24 | 11 | 22 | 13 | 558.4632 | 459.6921 | 420.8002 | 425.8581 | -1.655751 | 130.8559 | -208.1578 | 598.5 | 273 | 0.5333333 | 606.793 | 10 | 7.62122 | 19.71565 | 27.33687 | 20.82208 | 15.87773 | 27.88731 | 195.3835 | 193 | 198 | 296.4157 | 292 | 300 | 297.5782 | 292 | 301 | 299.2434 | 267 | 321 | 2.53752 | 2.1 | 3.2 | 1.97972 | 1.6 | 2.2 | 1.31161 | 1.1 | 1.5 | 0.1008935 | 0 | 0.2 | 882.5753 | 858.842 | 892.4153 | 23.72606 | 17.34385 | 27.24017 | 55.14024 | 56.18636 | 32.73784 | 715.9375 | 1.489138 | 0.81677 | 0.6939099 | 0.6918688 | 275.5369 | 165.601 | 229.3348 | 290.9811 | 2.7 | 3 | 3 | 3.2 | 4.1 | 4.2 | 230 | 164 | 65
2022-06-03 | 53.32 | 10.36 | 1.33 | 1 | 3.58 | 580 | 470.976 | 0.9652778 | 46151.87 | 9.166667 | 861.9919 | 888.2045 | 1934.165 | 302.5122 | 0 | 734 | 617.3821 | 578.4865 | 18483.34 | 250 | 15.61355 | 53.88878 | 883.1854 | 908.6852 | 902.6074 | 861.5442 | 891.4894 | 893.258 | 874.9775 | 889.8886 | 906.7361 | 837.5313 | 8.293 | 10 | 28.83443 | 528.693 | 484 | 5.665 | 8.61 | 49.57309 | 49 | 3 | 3.266032 | 1 | 4.8 | 7.168664 | 67 | 209 | 10141 | 2 | 10 | 6.5 | 0 | 2 | 2 | 2 | 42 | 38.16667 | 0 | 28 | 45 | 70 | 2.2 | 1.3 | 0.75 | 498.6184 | 348.8253 | 310.9181 | 314.7254 | 0 | 10.5 | 10.1 | 7.4 | 4.3 | 8.028242 | 142 | 98 | 47 | 7 | 6.8 | 8.4 | 8.5 | 8.4 | 7.6 | 7.4 | 8 | 7.6 | 7.6 | 48 | 48 | 96 | 97 | 48 | 51 | 48 | 50 | 48 | 48 | 1000 | 15.4 | 7.766667 | 23.16667 | 256.9 | 447.71 | 704.61 | 0 | 21 | 24.366 | 31.6322 | 155.2857 | 38.25219 | 15.71171 | -1.946067 | 207.3035 | 93.35967 | 6.640334 | 2.893565 | 3.283333 | 2.333333 | 1.566667 | 0.1666667 | 0 | 57 | 62280.47 | 3980.103 | 7.715784 | 7.403697 | 422.6174 | 465.6405 | 99.46598 | 13.184 | 0 | 0.8120276 | 29.52 | 19160 | 1 | 32.16667 | 47.33333 | 180 | 31 | 202 | 156 | 3.8 | 2.7 | 2 | 0.2 | 7 | 10.78333 | 3.4 | 55.40667 | 0 | 0 | 13 | 20 | 10 | 0 | 0 | 484.9457 | 458.0651 | 420.7809 | 424.9117 | -1.957424 | 107.2415 | -207.5446 | 599.2693 | 391 | 0.7652778 | 607.6594 | 7.5 | 7.174285 | 17.14359 | 24.31788 | 20.96488 | 15.79992 | 28.15967 | 193.0187 | 168 | 200 | 295.4138 | 274 | 301 | 287.3981 | -20 | 301 | 290.413 | -39 | 352 | 3.961575 | 1.8 | 18.9 | 2.486249 | 1.1 | 7.4 | 1.520836 | 0 | 3.7 | 0.1582118 | 0 | 1.1 | 885.035 | 807.5806 | 924.184 | 18.54343 | 11.57412 | 25.52368 | 54.77036 | 56.26418 | 41.3365 | 656.5625 | 1.523638 | 0.9530932 | 0.7022103 | 0.7750518 | 224.635 | 67.23405 | 220.0987 | 262.7808 | 2.8 | 3 | 2.4 | 3 | 4.1 | 4.2 | 228 | 157 | 63
2022-06-04 | 48.52 | 9.3 | 1.36 | 0.9 | 4.06 | 615 | 530.8284 | 1 | 49147.14 | 9.525 | 863.1136 | 892.4335 | 1985.987 | 306.3015 | 0 | 748 | 649.9218 | 574.0147 | 24469.1 | 250 | 18.72317 | 53.83849 | 866.0227 | 915.7796 | 914.4984 | 870.6918 | 907.4589 | 900.9153 | 886.2237 | 877.8777 | 913.3326 | 898.9655 | 8.293 | 10.3 | 29.56396 | 559.793 | 445 | 5.666309 | 8.36 | 51.78268 | 38 | 2.5 | 3.286892 | 1.4 | 2 | 16.218 | 76 | 209 | 10141 | 3 | 13 | 6.5 | 0 | 2 | 2 | 2 | 41.83333 | 37 | 0 | 29 | 46 | 54 | 2.3 | 0.84 | 0.25 | 519.7584 | 353.6555 | 315.313 | 319.0202 | 0 | 10.88 | 10.1 | 7.8 | 1.28 | 8.031787 | 180 | 99 | 46 | 7 | 6.8 | 8.4 | 8.5 | 8.4 | 7.6 | 7.4 | 8 | 7.6 | 7.6 | 60 | 60 | 120 | 120 | 66 | 71 | 60 | 60 | 60 | 60 | 600 | 3.333333 | 20.66667 | 24 | 161.16 | 73.68 | 234.84 | 0 | 7 | 19.9884 | 31.60218 | 158.7582 | 39.44283 | 15.8351 | -1.829837 | 212.2063 | 93.40017 | 6.599835 | 2.95449 | 2.733333 | 2.25 | 1.533333 | 0.1 | 0 | 40 | 64789.09 | 4194.299 | 7.775622 | 7.578797 | 420.1083 | 478.2799 | 99.45625 | 5.976 | 0 | 0.8631356 | 23.544 | 0 | 1 | 29.66667 | 51 | 141 | 31 | 204 | 150 | 3 | 2.5 | 1.7 | 0.2 | 8 | 11.5 | 4.2 | 54.7 | 0 | 0 | 18 | 21 | 9 | 23 | 21 | 556.4521 | 459.9309 | 420.4137 | 423.4623 | -1.839346 | 79.37859 | -262.3418 | 603.2364 | 544 | 1.031944 | 611.602 | 10 | 5.710036 | 19.04323 | 24.75327 | 22.39825 | 17.04496 | 29.18424 | 190.6237 | -20 | 229 | 295.9257 | 292 | 300 | 297.1581 | 292 | 301 | 299.1802 | 294 | 304 | 2.901836 | 0 | 15.2 | 2.260329 | 1.9 | 2.6 | 1.51437 | 1.2 | 1.8 | 0.109831 | 0 | 0.2 | 895.1205 | 804.8176 | 929.593 | 17.18978 | 13.52991 | 57.38085 | 54.89819 | 56.06964 | 33.93101 | 736.25 | 1.362786 | 0.8912942 | 0.691332 | 0.7188389 | 178.6911 | 88.65162 | 228.1913 | 286.3922 | 3 | 3.2 | 2.4 | 2.6 | 4.1 | 4.2 | 234 | 152 | 44
2022-06-05 | 49.39 | 10.11 | 1.23 | 0.85 | 3.8 | 611 | 586.9636 | 1 | 49148.51 | 9.6 | 862.0317 | 896.5854 | 2017.262 | 307.5949 | 0 | 788 | 650.8453 | 594.0628 | 21704.61 | 250 | 15.85945 | 56.73468 | 879.3839 | 910.3185 | 915.9314 | 877.7519 | 907.4592 | 902.6289 | 890.792 | 888.4174 | 916.3369 | 908.5797 | 8.293 | 13.9 | 29.56640625 | 559.873 | 435 | 5.663682 | 8.28 | 47.85194 | 46 | 3 | 3.300742 | 1.4 | 1.3 | 6.741662 | 85 | 206 | 10141 | 4 | 16 | 6.5 | 0 | 2 | 2 | 2 | 42 | 39 | 0 | 30 | 46 | 47 | 2.2 | 0.7 | 0.25 | 545.5465 | 353.9427 | 316.6675 | 320.3775 | 0 | 10.91 | 10.78 | 7.62 | 2.26 | 8.031622 | 45 | 50 | 60 | 7 | 6.8 | 8.2 | 8.4 | 8 | 7.1 | 7 | 8.2 | 7.9 | 7.4 | 58 | 58 | 116 | 116 | 56 | 70 | 58 | 58 | 58 | 58 | 1000 | 0 | 24 | 24 | 0 | 0 | 0 | 0 | 0 | 33.9636 | 31.15087 | 158.0367 | 39.86255 | 16.4595 | -1.784198 | 212.5745 | 93.0964 | 6.903605 | 2.952598 | 2.516667 | 2.266667 | 1.333333 | 0.1166667 | 0 | 37 | 64516.54 | 4171.563 | 8.246638 | 7.591948 | 421.533 | 467.5183 | 99.50286 | 4.482 | 0 | 0.9606606 | 19.062 | 0 | 1 | 32 | 49 | 147 | 32 | 205 | 155 | 2.8 | 2.4 | 1.5 | 0.2 | 9 | 8.666667 | 4.8 | 55.2 | 0 | 0 | 17 | 21 | 10 | 14 | 20 | 553.9363 | 460.0459 | 420.7988 | 424.66 | -1.819835 | 83.45856 | -249.0165 | 604.8 | 693 | 1.298611 | 613.151 | 10 | 9.912721 | 18.08854 | 28.00126 | 24.70134 | 18.49754 | 32.19313 | 195.5867 | 193 | 200 | 295.8132 | 292 | 301 | 297.551 | 293 | 301 | 299.3579 | 295 | 303 | 2.404168 | 1.7 | 3 | 2.218115 | 1.8 | 2.6 | 1.312354 | 1 | 1.6 | 0.09284722 | 0 | 0.2 | 899.7398 | 879.2032 | 915.8827 | 12.59441 | 8.060888 | 18.36144 | 54.69816 | 55.82322 | 33.46412 | 757.578125 | 1.352902 | 0.8854731 | 0.6896688 | 0.722574 | 136.3669 | 118.009 | 210.6838 | 292.1682 | 2.9 | 3 | 2.4 | 2.4 | 4.2 | 4.2 | 248 | 194 | 46
2022-06-06 | 48.75 | 10.42 | 1.21 | 0.82 | 3.72 | 604 | 499.6512 | 1 | 48573.03 | 9.572727 | 861.353 | 900.7544 | 2017.097 | 306.783 | 0 | 724 | 650.7261 | 585.7741 | 17632.36 | 250 | 13.74591 | 51.46689 | 903.3713 | 913.6367 | 908.9294 | 874.4983 | 909.5256 | 901.1916 | 886.5199 | 908.3627 | 918.1714 | 907.2105 | 8.295 | 10 | 29.04606 | 549.815 | 397 | 5.665 | 8.08 | 47.57421 | 36 | 2 | 2.954223 | 1 | 1.7 | 6.3659 | 73 | 204 | 10141 | 5 | 20 | 7 | 0 | 2 | 2 | 2 | 44 | 40.66667 | 0 | 30 | 46 | 52 | 2.2 | 0.9 | 0.25 | 537.7936 | 351.4983 | 316.199 | 319.1539 | 0 | 10.56 | 10.32 | 7.6 | 2.1 | 8.120008 | 148 | 90 | 50 | 7 | 6.2 | 8.1 | 8 | 8 | 7.2 | 7.8 | 7 | 7.2 | 7.5 | 56 | 56 | 112 | 112 | 56 | 56 | 56 | 56 | 56 | 56 | 1000 | 0 | 24 | 24 | 271.91 | 518.98 | 790.89 | 0 | 24 | 32.7612 | 30.56411 | 157.3728 | 39.95157 | 16.75515 | -1.730755 | 212.3487 | 92.92466 | 7.07534 | 2.964894 | 2.05 | 1.966667 | 1.2 | 0.06666667 | 0 | 74 | 64336.05 | 4137.714 | 7.72525 | 7.583883 | 420.1739 | 474.5954 | 99.45646 | 5.229 | 0 | 0.8272371 | 13.833 | 0 | 1 | 29 | 48.66667 | 176 | 32 | 205 | 156 | 2.4 | 2.1 | 1.4 | 0.1 | 12 | 10.5 | 5.5 | 55.06667 | 0 | 0 | 19 | 21 | 10 | 20 | 22 | 549.6723 | 459.8522 | 419.317 | 425.5332 | -1.735265 | 81.89094 | -250.4626 | 604.6659 | 835 | 1.565278 | 613.0075 | 10 | 13.79677 | 17.35168 | 31.14845 | 25.04529 | 17.84907 | 32.51736 | 196.0839 | 187 | 199 | 296.4372 | 287 | 303 | 297.5882 | 292 | 305 | 299.3591 | 274 | 317 | 2.045502 | 1.4 | 2.8 | 2.003333 | 1.5 | 2.5 | 1.221308 | 0.8 | 1.6 | 0.05176158 | 0 | 0.2 | 903.1702 | 872.2937 | 916.0746 | 10.21187 | 7.273407 | 14.48285 | 54.46776 | 55.88807 | 33.61976 | 841.796875 | 1.356997 | 0.8174526 | 0.6886196 | 0.7100909 | 138.3855 | 168.7907 | 230.5518 | 297.579 | 2.8 | 3 | 2.1 | 2.4 | 4.1 | 4.2 | 288 | 201 | 20
2022-06-07 | 47.27 | 10.54 | 1.22 | 0.76 | 3.26 | 612 | 514.084 | 1 | 48168.13 | 9.441667 | 856.4175 | 887.6846 | 1967.314 | 305.3033 | 0 | 743 | 639.5101 | 603.6665 | 17692.85 | 250 | 12.72532 | 52.70061 | 888.024 | 901.8985 | 895.8066 | 860.3201 | 897.5849 | 889.4703 | 873.9117 | 894.4606 | 905.2661 | 891.2782 | 0 | 10 | 28.74862 | 548.56 | 463 | 5.665 | 2.82 | 49.70449 | 53 | 3 | 3.040182 | 9 | 1.3 | 6.581419 | 51 | 204 | 10141 | 6 | 23 | 7 | 0 | 2 | 2 | 2 | 44 | 39.66667 | 0 | 30 | 40 | 46 | 2.2 | 0.7 | 0.25 | 528.5114 | 351.3525 | 314.447 | 316.2806 | 0 | 10.42 | 10.28 | 7.4 | 2.54 | 8.106505 | 164 | 85 | 91 | 7.2 | 6.6 | 8.2 | 8 | 8 | 7.2 | 7.4 | 8 | 7.4 | 7.6 | 60 | 60 | 120 | 120 | 58 | 64 | 60 | 60 | 60 | 60 | 1000 | 0 | 24 | 24 | 0 | 616.4 | 616.4 | 0 | 18 | 30.684 | 30.72819 | 155.9662 | 38.26777 | 16.05035 | -2.240329 | 208.044 | 93.36197 | 6.638027 | 3.00526 | 1.966667 | 2.066667 | 0.9833333 | 0.08333333 | 0 | 80 | 63987.01 | 4137.901 | 7.532449 | 7.430143 | 420.4194 | 341.9219 | 99.59715 | -20.76695 | 0 | 0.8400065 | 34.99995 | 0 | 1 | 33 | 51.33333 | 176 | 32 | 190 | 161 | 2.2 | 2.3 | 1.1 | 0.1 | 15 | 11.83333 | 9.5 | 54.96667 | 0 | 0 | 19 | 22 | 14 | 20 | 15 | 523.4431 | 457.3431 | 419.9285 | 425.1821 | -1.395487 | 75.6579 | -251.5231 | 605.7188 | 985 | 1.831944 | 612.8629 | 12.5 | 15.02271 | 12.5427 | 27.56541 | 24.02519 | 15.15145 | 31.66138 | 196.3836 | 186 | 201 | 296.1376 | 292 | 305 | 298.1193 | 294 | 313 | 299.2577 | 294 | 324 | 1.919213 | 1.5 | 2.3 | 2.108604 | 1.6 | 2.6 | 1.002784 | 0.8 | 1.2 | 0.06292245 | 0 | 0.1 | 889.7893 | 871.2885 | 902.5487 | 9.827125 | 7.710284 | 12.54011 | 54.65199 | 56.1734 | 32.71189 | 508.046875 | 1.341006 | 0.8077578 | 0.6830106 | 0.7098901 | 167.8496 | 180.1027 | 230.706 | 300.4824 | 2.8 | 3 | 1.8 | 1.8 | 4.1 | 4.2 | 257 | 179 | 16
2022-06-08 | 49.86 | 9.8 | 1.29 | 0.64 | 3.54 | 593 | 515.1724 | 0.975 | 46668.78 | 9.5125 | 855.1246 | 902.4818 | 1949.274 | 298.6372 | 0 | 732 | 623.9372 | 551.7159 | 10575.46 | 250 | 14.09565 | 59.34904 | 903.5518 | 912.0193 | 907.8429 | 879.6754 | 912.8655 | 901.3164 | 891.8719 | 910.7114 | 919.4925 | 904.724 | 0 | 10 | 28.57399 | 531.84 | 439 | 5.666358 | 2.18 | 48.06543 | 48 | 3.5 | 2.734526 | 1.2 | 1.3 | 8.127943 | 77 | 200 | 10141 | 6 | 26 | 6.5 | 0 | 2 | 2 | 2 | 41.33333 | 39.66667 | 0 | 29 | 45 | 46 | 2.2 | 0.6 | 0.25 | 519.8318 | 343.1601 | 307.8555 | 308.3249 | 0 | 10.65 | 10.48 | 7.55 | 2.88 | 8.122783 | 155 | 90 | 40 | 7.2 | 8.2 | 8 | 8 | 8 | 7.4 | 7 | 8.6 | 7.4 | 7.2 | 54 | 54 | 108 | 108 | 54 | 54 | 54 | 54 | 54 | 54 | 1000 | 16.5 | 6.9 | 23.4 | 0 | 647.1 | 647.1 | 0 | 20 | 23.0724 | 29.9369 | 156.1459 | 38.46527 | 16.69705 | -2.904001 | 208.4042 | 93.38159 | 6.618412 | 3.078756 | 1.866667 | 2.383333 | 1 | 0.08333333 | 0 | 35 | 63007.78 | 4095.044 | 7.908537 | 7.443006 | 420.6388 | 367.7483 | 99.58993 | 45.36895 | 0 | 0.8687562 | 9.351 | 19620 | 2 | 30.33333 | 42 | 130 | 33 | 187 | 151 | 2.2 | 2.8 | 1.2 | 0.1 | 15 | 16 | 6.1 | 54.63333 | 0 | 0 | 19 | 26 | 14 | 21 | 0 | 496.4949 | 457.376 | 422.5663 | 425.2486 | -0.527402 | 92.51621 | -325.7389 | 606.0241 | 1116 | 2.073611 | 612.2909 | 12.5 | 25.67355 | 5.458812 | 31.13237 | 22.24083 | 16.48729 | 29.59927 | 196.4096 | 192 | 200 | 295.402 | 265 | 315 | 298.167 | 294 | 305 | 299.3954 | 295 | 304 | 1.917714 | 0.8 | 2.4 | 2.507573 | 0.3 | 4.1 | 0.9717153 | 0.3 | 1.2 | 0.07570949 | 0 | 0.2 | 904.4142 | 839.5114 | 924.6954 | 9.432071 | 5.963733 | 23.23046 | 54.35352 | 55.90104 | 31.28528 | 496.875 | 1.309557 | 0.8778951 | 0.6778649 | 0.7081659 | 164.7046 | 88.89162 | 235.0746 | 287.597 | 2.8 | 3 | 2 | 2.4 | 4.1 | 4.2 | 228 | 155 | 9
2022-06-09 | 50.86 | 9.9 | 1.2 | 0.65 | 3.36 | 576 | 520.6332 | 1 | 46026.83 | 9.466667 | 854.3991 | 896.1607 | 1994.979 | 296.4342 | 0 | 705 | 621.8926 | 556.7812 | 17632.73 | 250 | 12.78576 | 48.62411 | 901.8479 | 903.3977 | 897.7756 | 880.1666 | 902.8987 | 890.3736 | 887.531 | 905.2947 | 904.4997 | 885.74 | 0 | 15 | 27.31445 | 521.88 | 461 | 5.665 | 2.49 | 47.74806 | 36 | 2 | 2.643113 | 1 | 1.2 | 5.879584 | 76 | 198 | 10141 | 8 | 29 | 6.333333 | 0 | 2 | 2 | 2 | 42.66667 | 40.66667 | 0 | 29 | 44 | 47 | 2.2 | 0.8 | 0.25 | 518.5746 | 340.8792 | 306.5784 | 305.7676 | 0 | 11.06 | 10.75 | 7.48 | 2.56 | 8.121544 | 148 | 90 | 50 | 7.2 | 6.8 | 8.2 | 8 | 8 | 7.2 | 7.6 | 8 | 7.4 | 7.6 | 56 | 56 | 112 | 112 | 56 | 56 | 56 | 56 | 56 | 56 | 1000 | 1 | 23 | 24 | 434.96 | 340.71 | 775.67 | 0 | 23 | 31.9632 | 30.26364 | 153.4507 | 36.92607 | 15.55377 | -2.617295 | 203.3132 | 93.63717 | 6.36283 | 3.135558 | 1.966667 | 2.2 | 0.9166667 | 0.1333333 | 0 | 35 | 63388.79 | 4146.215 | 7.536802 | 7.261187 | 419.113 | 348.2857 | 99.58992 | -9.258 | 0 | 0.9038771 | 19.809 | 0 | 2 | 30.66667 | 42.66667 | 145 | 31 | 180 | 145 | 2.3 | 2.5 | 1 | 0.2 | 15 | 14 | 4.7 | 55 | 0 | 0 | 18 | 26 | 16 | 8 | 0 | 515.0818 | 454.1996 | 418.5441 | 422.6326 | -0.3810266 | 103.8912 | -343.8422 | 602.6658 | 1230 | 2.340278 | 608.2317 | 7.5 | 23.72829 | 0.7173554 | 24.44565 | 20.46508 | 15.94258 | 27.03135 | 196.2527 | 193 | 200 | 295.9827 | 280 | 315 | 298.2424 | 291 | 302 | 299.355 | 291 | 307 | 1.931369 | 1.5 | 2.3 | 2.182767 | 1.8 | 2.7 | 0.8813785 | 0.7 | 1 | 0.1064039 | 0 | 0.2 | 895.9709 | 877.9264 | 916.6276 | 8.385263 | 5.124976 | 10.24608 | 54.90447 | 55.90104 | 31.8689 | 500.703125 | 1.31408 | 0.8004347 | 0.6688747 | 0.6954705 | 150.545 | 132.6591 | 226.0891 | 292.2375 | 2.9 | 3 | 2 | 2.2 | 4.1 | 4.2 | 238 | 216 | 9
2022-06-10 | 50.12 | 9.72 | 1.2 | 0.63 | 3.5 | 542 | 420.7756 | 0.9729167 | 43325.35 | 9.572727 | 827.6429 | 891.7404 | 1896.803 | 289.6335 | 0 | 744 | 576.5468 | 555.3635 | 6293.391 | 250 | 11.4825 | 36.45264 | 897.3113 | 900.4169 | 894.4945 | 878.9971 | 897.3041 | 881.3641 | 883.6746 | 900.3604 | 900.4394 | 876.4824 | 0 | 15 | 26.51588 | 491.96 | 548.1 | 5.665 | 2.86 | 27.10215 | 53 | 3 | 2.234174 | 0.9 | 0.5 | 6.908115 | 82 | 197 | 10141 | 9 | 33 | 6.083333 | 0 | 2 | 2 | 2 | 42.66667 | 41.66667 | 0 | 28 | 43 | 46 | 2.2 | 1.2 | 0.75 | 489.4553 | 333.9009 | 299.6235 | 297.4048 | 0 | 10.5 | 10.34 | 7.8 | 1.54 | 8.129305 | 144 | 86 | 40 | 7 | 6.8 | 8.4 | 9.5 | 8.4 | 7.6 | 7.2 | 8 | 7.6 | 7.6 | 54 | 54 | 108 | 108 | 50 | 58 | 54 | 54 | 54 | 54 | 1000 | 4.166667 | 19.18333 | 23.35 | 0 | 0 | 0 | 0 | 0 | 37.7756 | 29.6865 | 148.3126 | 32.66514 | 11.43001 | -2.657422 | 189.7504 | 95.37677 | 4.623228 | 3.232942 | 1.766667 | 1.7 | 0.9666667 | 0.1 | 0 | 30 | 61335.86 | 3931.865 | 7.690082 | 6.776799 | 419.5477 | 416.9097 | 99.5201 | -5.229 | 0 | 0.7763387 | 25.038 | 0 | 2 | 25 | 46 | 120 | 31 | 200 | 163 | 2 | 1.9 | 1.2 | 0.1 | 20 | 9.233333 | 4.7 | 54.46667 | 0 | 0 | 21 | 21 | 12 | 0 | 0 | 469.651 | 449.3246 | 414.3113 | 420.9244 | -1.341108 | 95.13335 | -297.7435 | 598.1926 | 1310 | 2.579861 | 603.2122 | 7.5 | 12.18021 | 10.01587 | 22.19608 | 21.51394 | 15.90367 | 29.39175 | 196.3542 | 194 | 199 | 296.7334 | 266 | 302 | 298.1181 | 293 | 311 | 299.2861 | 290 | 309 | 1.838632 | 0.9 | 2.4 | 1.698351 | 0.2 | 2.7 | 0.9756065 | 0.3 | 1.5 | 0.1029479 | 0 | 0.3 | 891.0219 | 841.1441 | 911.7792 | 9.089621 | 6.336084 | 14.07974 | 54.26716 | 55.08396 | 32.33579 | 796.5625 | 1.33828 | 0.7581163 | 0.7036644 | 0.7054947 | 179.5002 | 158.1844 | 230.4412 | 301.6336 | 2.9 | 3 | 1.6 | 2.4 | 4.1 | 4.2 | 271 | 215 | 16
2022-06-11 | 50.69 | 9.3 | 1.39 | 0.64 | 3.58 | 558 | 489.4348 | 1 | 45391.66 | 9.583333 | 853.1733 | 903.713 | 1940.589 | 295.4182 | 0 | 629 | 588.3967 | 560.9713 | 6841.095 | 250 | 13.04353 | 51.06322 | 895.4512 | 915.7209 | 911.65 | 888.053 | 914.8991 | 894.6373 | 900.7638 | 908.5289 | 923.6206 | 896.3155 | 0 | 14.3 | 26.47013 | 505.34 | 543.7 | 5.665 | 2.1 | 55.98965 | 42 | 3 | 2.593524 | 1.2 | 1.2 | 6.476144 | 84 | 195 | 10141 | 10 | 36 | 7.166667 | 0 | 2 | 2 | 2 | 43.53333 | 40.66667 | 0 | 29 | 46 | 54 | 2.3 | 0.8 | 0.25 | 501.675 | 339.6942 | 305.4772 | 303.8361 | 0 | 10.68 | 10.2 | 8.01 | 1.48 | 8.126268 | 188 | 135 | 58 | 8.2 | 7.2 | 8 | 8.2 | 8 | 7.4 | 7 | 7.4 | 8.6 | 7.2 | 58 | 58 | 116 | 116 | 54 | 79 | 58 | 58 | 58 | 58 | 1000 | 24 | 0 | 24 | 0 | 0 | 0 | 0 | 0 | 29.4348 | 30.63296 | 154.5642 | 37.16093 | 13.73608 | -1.948805 | 203.5124 | 94.20808 | 5.791922 | 3.238862 | 2.15 | 1.816667 | 1.35 | 0.1 | 0 | 150 | 60939.8 | 3759.678 | 8.012325 | 7.268301 | 419.8421 | 510.0171 | 99.43953 | 7.017 | 0 | 0.8771233 | 16.821 | 0 | 2 | 19.66667 | 51.66667 | 134 | 30 | 210 | 145 | 2.4 | 2 | 1.4 | 0.1 | 22 | 11.66667 | 5.1 | 54.93333 | 0 | 0 | 19 | 20 | 10 | 20 | 14 | 492.5006 | 456.3733 | 420.4718 | 424.7634 | -0.3022681 | 82.83107 | -288.6248 | 594.5097 | 1406 | 2.846528 | 599.0693 | 2.5 | 4.782636 | 18.7214 | 23.50404 | 22.60215 | 17.23951 | 29.75489 | 196.0281 | 191 | 202 | 296.4657 | 279 | 310 | 297.3782 | 293 | 302 | 299.349 | 284 | 305 | 2.161414 | 1.7 | 2.8 | 1.865671 | 1.5 | 2.2 | 1.357494 | 1.1 | 1.5 | 0.1023773 | 0 | 0.2 | 904.9453 | 885.3728 | 920.9397 | 10.42243 | 8.961334 | 13.67614 | 54.58106 | 55.31742 | 32.47845 | 731.40625 | 1.4468 | 0.7371767 | 0.7030797 | 0.6936942 | 240.8454 | 212.6077 | 247.6318 | 289.2096 | 2.9 | 3 | 4.1 | 4.4 | 4.1 | 4.2 | 253 | 200 | 15
2022-06-12 | 52.01 | 9.24 | 1.33 | 0.59 | 3.24 | 558 | 483.6288 | 1 | 45145.86 | 9.383333 | 850.5627 | 904.0827 | 1974.795 | 299.1408 | 0 | 731 | 589.8774 | 562.7829 | 7202.39 | 250 | 11.6715 | 46.50642 | 903.7047 | 913.6995 | 906.1391 | 889.1976 | 914.1866 | 893.9113 | 898.5081 | 913.315 | 923.2412 | 893.3591 | 0 | 15 | 26.47038 | 506.04 | 534.2 | 6.374785 | 2.68 | 53.4626 | 39 | 3 | 1.883192 | 1.2 | 0.3 | 6.707191 | 77 | 193 | 10141 | 10 | 39 | 6 | 0 | 2 | 2 | 2 | 44.33333 | 40.66667 | 0 | 29 | 46 | 47 | 2.3 | 0.7 | 0.25 | 520.4583 | 344.7314 | 310.0421 | 308.1857 | 0 | 10.9 | 10.56 | 7.11 | 1.38 | 8.097824 | 165 | 140 | 60 | 7 | 8 | 8.2 | 8 | 7.2 | 7.3 | 7 | 8 | 7.4 | 7.2 | 62 | 60 | 120 | 120 | 60 | 41 | 60 | 60 | 60 | 60 | 1000 | 8.666667 | 15.33333 | 24 | 0 | 0 | 0 | 0 | 0 | 30.6288 | 29.89497 | 153.5077 | 36.67478 | 13.1041 | -2.130827 | 201.1557 | 94.54489 | 5.455111 | 3.202327 | 1.8 | 1.866667 | 1.283333 | 0.1 | 0 | 85 | 61373.03 | 3847.477 | 8.095434 | 7.184134 | 420.6074 | 491.2733 | 99.46645 | 0.747 | 0 | 0.8667183 | 16.074 | 0 | 2 | 20 | 50 | 120 | 30 | 202 | 140 | 2 | 2 | 1.4 | 0.1 | 23 | 10.5 | 5.2 | 54.43333 | 0 | 0 | 20 | 21 | 11 | 15 | 12 | 494.4828 | 454.7285 | 419.0252 | 423.511 | -0.6352546 | 86.79634 | -291.9613 | 591.4451 | 1502 | 3.113194 | 595.6219 | 2.5 | 7.908935 | 18.69817 | 26.6071 | 21.46332 | 15.25521 | 27.48526 | 196.4314 | 194 | 200 | 296.4939 | 290 | 301 | 297.442 | 293 | 301 | 299.2704 | 295 | 303 | 1.845297 | 1.6 | 2.2 | 1.875943 | 1.6 | 2.1 | 1.289163 | 1.2 | 1.4 | 0.1014583 | 0 | 0.2 | 904.8928 | 885.3291 | 919.7239 | 10.48789 | 8.322131 | 15.17288 | 54.31871 | 55.18772 | 31.82999 | 613.203125 | 1.359332 | 0.7416512 | 0.6793911 | 0.675007 | 185.6513 | 231.8168 | 234.4801 | 287.5374 | 3 | 3.1 | 4.1 | 4.4 | 4.1 | 4.2 | 263 | 192 | 60
2022-06-13 | 51 | 9.22 | 1.29 | 0.58 | 4.24 | 528 | 441.9412 | 0.9458333 | 43038.43 | 9.408333 | 836.9411 | 898.9635 | 1914.287 | 294.1211 | 0 | 687 | 556.4563 | 540.6348 | 6280.563 | 250 | 13.12479 | 46.03333 | 893.7691 | 911.0349 | 906.6431 | 885.7333 | 908.3442 | 887.5586 | 895.5381 | 903.087 | 913.866 | 881.5583 | 0 | 15 | 26.52466 | 479.64 | 537 | 5.515 | 2.42 | 55.22966 | 36 | 2 | 2.228554 | 0.8 | 1.7 | 6.343852 | 83 | 191 | 10141 | 11 | 43 | 4.166667 | 0 | 2 | 2 | 2 | 45.66667 | 45 | 0 | 29 | 46 | 46 | 2.3 | 0.8 | 0.25 | 505.9026 | 338.2964 | 304.146 | 303.9662 | 0 | 10.5 | 10.4 | 7.72 | 1 | 8.019494 | 170 | 150 | 50 | 7 | 7 | 8.2 | 8 |  |  | 7 | 8 | 7.8 | 7.4 | 50 | 50 | 100 | 104 | 20 | 46 | 50 | 50 | 50 | 50 | 1000 | 22.7 | 0 | 22.7 | 398.13 | 286.45 | 684.58 | 0 | 21 | 36.3612 | 29.78816 | 149.8449 | 34.08657 | 13.32901 | -2.948119 | 194.3123 | 94.65763 | 5.342373 | 1.716263 | 1.666667 | 2.15 | 0.8833333 | 0.1 | 0 | 75 | 59088.65 | 3758.645 | 7.287576 | 6.939726 | 422.9389 | 334.6259 | 99.59082 | -7.47 | 0 | 0.8370098 | 23.544 | 0 | 2 | 20.1 | 49 | 152 | 36 | 209 | 142 | 2 | 2.5 | 1.3 | 0.1 | 23 | 11.5 | 6.3 | 54.03333 | 0 | 0 | 19 | 22 | 11 | 0 | 0 | 457.7029 | 451.8837 | 416.6957 | 424.4779 | 0.2723702 | 139.4196 | -218.9782 | 589.0025 | 1568 | 3.325694 | 592.8722 | 0 | 11.65426 | 11.59646 | 23.25072 | 20.38184 | 15.90367 | 27.3426 | 196.7851 | 195 | 200 | 296.7582 | 277 | 327 | 298.2067 | 294 | 303 | 299.3604 | 287 | 305 | 1.693552 | 0.7 | 2 | 1.887918 | 0 | 2.6 | 0.9831736 | 0.2 | 1.5 | 0.1028785 | 0 | 0.2 | 898.6654 | 855.2607 | 930.9579 | 11.3626 | 8.50741 | 21.55139 | 54.01185 | 55.13585 | 31.93375 | 612.578125 | 1.320345 | 0.759093 | 0.6733254 | 0.6769198 | 164.2867 | 226.2767 | 236.4703 | 286.7401 | 2.9 | 3.2 | 1.2 | 2.2 | 4.1 | 4.2 | 222 | 193 | 6
2022-06-14 | 50.67 | 9.35 | 1.31 | 0.55 | 4 | 544 | 518.7612 | 0.9993056 | 44954.97 | 9.558333 | 844.3857 | 899.2019 | 1992.911 | 297.5669 | 0 | 717 | 586.7635 | 568.3658 | 5077.635 | 250 | 12.93598 | 46.03208 | 888.2488 | 912.4911 | 910.2726 | 884.9006 | 908.6595 | 889.2608 | 897.5204 | 902.2615 | 915.8758 | 881.677 | 8.217 | 20.5 | 26.49578 | 507.437 | 515 | 5.044522 | 2 | 55.19571 | 63 | 3 | 2.358917 | 1 | 0.2 | 5.832381 | 66 | 188 | 10141 | 12 | 46 | 6.083333 | 0 | 2 | 2 | 2 | 42.83333 | 42.16667 | 0 | 29 | 46 | 47 | 2.3 | 0.7 | 0.25 | 520.5433 | 342.0915 | 308.0516 | 306.745 | 0 | 10.57 | 10.44 | 7.6 | 4.047 | 7.887565 | 180 | 150 | 45 | 7 | 6.5 | 8 | 8 | 7.2 | 7.2 | 7 | 8.2 | 7.8 | 7.5 | 60 | 60 | 120 | 120 | 60 | 60 | 60 | 60 | 60 | 60 | 900 | 23.98333 | 0 | 23.98333 | 221.27 | 342.21 | 563.48 | 0 | 16 | 44.2812 | 30.19119 | 151.2668 | 34.6677 | 13.88452 | -3.270624 | 196.5484 | 94.59986 | 5.400144 | 0.6282193 | 1.85 | 2.083333 | 0.8 | 0.1833333 | 0 | 96 | 62368.5 | 4055.883 | 7.286449 | 7.019587 | 423.5467 | 272.5206 | 99.66673 | -4.482 | 0 | 0.9536051 | 28.026 | 0 | 2 | 21 | 48.66667 | 210 | 30 | 188 | 140 | 1.9 | 2.2 | 1 | 0.2 | 27 | 11 | 3.6 | 54.86667 | 0 | 0 | 20 | 25 | 16 | 0 | 0 | 493.8144 | 453.8396 | 418.9713 | 425.0306 | 0.182273 | 85.88022 | -301.1598 | 585.7847 | 1650 | 3.591667 | 589.9683 | 0 | 13.0197 | 10.32646 | 23.34616 | 18.40408 | 15.79992 | 21.61016 | 196.5721 | 195 | 203 | 296.1933 | 292 | 301 | 298.2794 | 293 | 307 | 299.3124 | 270 | 319 | 1.795737 | 1.5 | 2.2 | 2.063134 | 1.8 | 2.3 | 0.9350891 | 0.8 | 1.1 | 0.1433252 | 0 | 0.2 | 899.6777 | 781.23 | 919.7734 | 10.93702 | 9.172028 | 180.1931 | 54.59915 | 55.36929 | 32.42657 | 406.640625 | 1.319204 | 0.7439395 | 0.6703901 | 0.6744287 | 156.3436 | 237.5276 | 236.9809 | 290.883 | 2.9 | 3.2 | 1.8 | 2 | 4.1 | 4.2 | 240 | 195 | 12
2022-06-15 | 50.55 | 9.18 | 1.41 | 0.64 | 3.6 | 555 | 469.2192 | 1 | 45156.55 | 9.383333 | 845.9552 | 899.608 | 1958.241 | 297.9237 | 0 | 696 | 574.8257 | 541.6209 | 7597.438 | 250 | 15.23758 | 54.72194 | 894.45 | 917.386 | 907.3253 | 880.996 | 909.305 | 890.331 | 892.9436 | 904.1272 | 918.4869 | 879.7669 | 8.217 | 10 | 26.47461 | 506.617 | 423 | 3.688432 | 2.55 | 54.79877 | 49 | 4 | 2.220239 | 2 | 1.9 | 5.720273 | 84 | 186 | 10141 | 13 | 49 | 6.5 | 0 | 2 | 2 | 2 | 43.33333 | 41.5 | 0 | 28 | 45 | 47 | 2.2 | 0.7 | 0.25 | 529.9658 | 342.5235 | 308.4973 | 307.3638 | 0 | 10.6 | 10.44 | 8 | 2.55 | 7.755887 | 182 | 135 | 62 | 7.2 | 7.4 | 8.4 | 8 | 7.2 | 7 | 7.4 | 8.2 | 7.4 | 7.4 | 58 | 58 | 116 | 116 | 56 | 56 | 56 | 56 | 58 | 58 | 1000 | 24 | 0 | 24 | 811.1 | 72.3 | 883.4 | 0 | 27 | 46.8192 | 29.44458 | 150.5647 | 33.23996 | 12.57921 | -3.227979 | 193.1559 | 95.15871 | 4.841288 | 0.5977122 | 1.75 | 2.166667 | 0.95 | 0.1166667 | 0 | 26 | 62705.39 | 4137.703 | 7.311584 | 6.898426 | 420.015 | 253.2356 | 99.69152 | -11.205 | 0 | 0.84544 | 39.231 | 0 | 2 | 22.66667 | 48.66667 | 150 | 31 | 190 | 166 | 2 | 2.4 | 1 | 0.2 | 29 | 11.5 | 4.6 | 55.2 | 0 | 0 | 21 | 26 | 17 | 14 | 0 | 489.9463 | 450.6613 | 415.462 | 423.0925 | 2.123645 | 103.588 | -323.5963 | 583.7128 | 1743 | 3.858333 | 588.1679 | 0 | 15.31 | 8.84766 | 24.15766 | 16.58305 | 13.37466 | 21.03951 | 196.7836 | 186 | 230 | 296.1105 | 292 | 311 | 298.2831 | 269 | 304 | 299.3556 | 276 | 315 | 1.724075 | 1.2 | 2.7 | 2.095835 | 1.9 | 2.4 | 0.9281806 | 0.6 | 1 | 0.1256667 | 0 | 0.2 | 899.7194 | 882.0758 | 909.2445 | 12.37185 | 9.125501 | 15.89247 | 54.71091 | 55.64165 | 32.46549 | 332.890625 | 1.340952 | 0.7425484 | 0.6620202 | 0.6565079 | 149.0263 | 254.4455 | 233.8783 | 290.9756 | 2.9 | 3.2 | 1.8 | 1.9 | 4.1 | 4.2 | 240 | 193 | 11
2022-06-16 | 49.26 | 9.42 | 1.37 | 0.75 | 3.38 | 556 | 475.6276 | 1 | 44961.81 | 9.35 | 839.566 | 912.5828 | 1973.478 | 295.2654 | 8.333333 | 747 | 580.7281 | 565.073 | 5764.857 | 250 | 12.78829 | 53.95965 | 914.9141 | 914.5433 | 923.8541 | 902.2014 | 913.6108 | 899.7495 | 910.2699 | 921.5194 | 921.8044 | 884.4897 | 8.217 | 10 | 26.48812 | 507.497 | 595 | 3.69 | 2.06 | 47.02581 | 66 | 4 | 2.001595 | 1 | 2 | 5.846355 | 84 | 185 | 10141 | 14 | 52 | 6.5 | 0 | 2 | 2 | 2 | 43 | 42.66667 | 0 | 28 | 45 | 47 | 2.3 | 6.2 | 2.5 | 528.032 | 343.0387 | 305.9451 | 305.6444 | 0 | 10.63 | 10.56 | 7.46 | 1.52 | 7.797708 | 185 | 140 | 55 | 7 | 7 | 8.2 | 8 | 7 | 7.2 | 7 | 8.6 | 7.8 | 7.4 | 74 | 56 | 112 | 112 | 26 | 59 | 58 | 60 | 58 | 58 | 900 | 24 | 0 | 24 | 604.23 | 36.06 | 640.29 | 0 | 18 | 56.3376 | 29.25981 | 150.6544 | 33.75887 | 12.88377 | -3.473937 | 193.8231 | 95.14514 | 4.854856 | 0.4525889 | 1.683333 | 2.1 | 0.9 | 0.35 | 0 | 30 | 62359.76 | 4120.87 | 7.704122 | 6.922252 | 423.2481 | 261.4048 | 99.69979 | 7.47 | 0 | 0.8554453 | 31.761 | 0 | 2 | 27 | 47.66667 | 186 | 32 | 190 | 150 | 1.8 | 2.2 | 0.9 | 1 | 30 | 11 | 3.1 | 54.26667 | 0 | 0 | 22 | 25 | 16 | 0 | 0 | 491.591 | 452.0294 | 417.0666 | 425.0379 | 0.1368163 | 81.44833 | -327.2368 | 581.9653 | 1837 | 4.125 | 586.6576 | 0 | 17.0856 | 8.99683 | 26.08243 | 17.20356 | 13.76372 | 22.4402 | 196.7855 | 182 | 248 | 296.0647 | 288 | 309 | 298.1999 | 273 | 319 | 299.2488 | 274 | 321 | 1.698776 | 1.2 | 3.7 | 2.077789 | 1.9 | 2.4 | 0.912588 | 0.7 | 1.1 | 0.1241713 | 0 | 0.2 | 910.6756 | 896.9708 | 921.2917 | 9.701812 | 7.91676 | 13.70463 | 54.39052 | 55.14881 | 31.23339 | 325.3125 | 1.389915 | 0.7365139 | 0.6632216 | 0.6550363 | 172.5064 | 251.2879 | 236.241 | 296.0875 | 2.9 | 3 | 1.8 | 1.9 | 4.1 | 4.1 | 233 | 209 | 8
2022-06-17 | 49.61 | 9.77 | 1.33 | 0.87 | 3.58 | 553 | 484.2532 | 1 | 44921.21 | 9.541667 | 850.1375 | 911.2025 | 2011.176 | 295.8879 | 0 | 683 | 586.2436 | 578.4335 | 7335.706 | 250 | 13.32054 | 53.47573 | 918.1403 | 914.5736 | 919.3699 | 901.3765 | 908.3864 | 900.1056 | 905.9861 | 921.6815 | 915.9425 | 877.979 | 8.217 | 10 | 26.40576 | 504.857 | 483 | 3.688427 | 2.05 | 44.68679 | 56 | 3 | 2.159536 | 1.2 | 2 | 5.760955 | 90 | 182 | 10141 | 14 | 55 | 7.166667 | 0 | 2 | 2 | 2 | 42 | 42.66667 | 0 | 28 | 47 | 50 | 2.3 | 4 | 3 | 507.0116 | 343.3745 | 306.3376 | 306.8201 | 0 | 10.7 | 10.5 | 7.65 | 1.4 | 7.924218 | 186 | 144 | 47 | 7 | 7 | 8.4 | 8.4 | 8.2 | 7.6 | 7.4 | 8 | 7.5 | 7.6 | 58 | 58 | 116 | 116 | 58 | 58 | 58 | 58 | 58 | 58 | 500 | 24 | 0 | 24 | 629.13 | 70.99 | 700.12 | 0 | 21 | 63.1332 | 29.285 | 151.2272 | 34.1891 | 13.25408 | -3.281175 | 195.3892 | 94.89588 | 5.104123 | 0.4917234 | 1.816667 | 2.116667 | 1.016667 | 0.15 | 0 | 29 | 62607.54 | 4133.953 | 7.711664 | 6.978185 | 420.5122 | 258.3038 | 99.70368 | -37.571 | 0 | 0.8756839 | 26.532 | 0 | 2 | 28.33333 | 47.33333 | 140 | 30 | 190 | 145 | 2 | 2.2 | 1.5 | 0.2 | 31 | 11.56667 | 3.8 | 54.03333 | 0 | 0 | 23 | 24 | 16 | 17 | 0 | 494.1532 | 453.7795 | 419.0089 | 427.4339 | -1.579868 | 87.28201 | -311.1378 | 580.2472 | 1928 | 4.391667 | 585.1485 | 0 | 17.914 | 8.697256 | 26.61125 | 18.59807 | 14.13984 | 24.32075 | 196.5178 | 189 | 200 | 295.9469 | 280 | 300 | 298.0247 | 281 | 303 | 299.4144 | 294 | 316 | 1.782491 | 1.4 | 2 | 2.122247 | 1.7 | 2.4 | 0.9766678 | 0.6 | 1.8 | 0.1429063 | 0 | 0.3 | 908.3568 | 897.8382 | 922.1101 | 9.861538 | 7.857477 | 11.93436 | 54.09923 | 55.4471 | 30.46821 | 326.40625 | 1.446744 | 0.7506803 | 0.6702296 | 0.6583992 | 199.107 | 252.83 | 232.297 | 300.7367 | 3 | 3.2 | 1.7 | 1.8 | 4.1 | 4.2 | 244 | 208 | 12
2022-06-18 | 48.96 | 10.25 | 1.43 | 0.87 | 3.72 | 554 | 471.874 | 0.9972222 | 44019.57 | 9.483333 | 831.8639 | 907.2165 | 2065.35 | 294.8669 | 0 | 753 | 591.565 | 551.4142 | 7109.228 | 250 | 15.20559 | 58.26215 | 915.2047 | 911.2736 | 912.5748 | 898.8472 | 903.4246 | 896.1284 | 902.4525 | 917.8263 | 913.6238 | 873.4224 | 8.217 | 15.8 | 26.79624 | 511.537 | 533 | 3.69 | 2.5 | 44.25025 | 30 | 2.5 | 2.270627 | 0.8 | 0.6 | 5.538914 | 43 | 181 | 10141 | 15 | 58 | 7.166667 | 0 | 2 | 2 | 2 | 43 | 43.66667 | 0 | 29 | 45 | 46 | 2.3 | 0.9 | 0.75 | 496.3461 | 341.3424 | 305.1323 | 306.2237 | 0 | 10.62 | 10.41 | 7.76 | 1.19 | 7.988061 | 178 | 140 | 58 | 7 | 6.5 | 8 | 8 | 8 | 7.2 | 7 | 7.2 | 7.8 | 7.5 | 58 | 58 | 115 | 115 | 54 | 63 | 58 | 58 | 58 | 58 | 500 | 23.93333 | 0 | 23.93333 | 183.49 | 36.32 | 219.81 | 0 | 6 | 56.064 | 30.51773 | 151.2462 | 34.83327 | 13.79477 | -3.466689 | 196.4075 | 94.7415 | 5.258498 | 0.4523488 | 1.85 | 2.383333 | 0.9 | 0.15 | 2 | 41 | 61759.6 | 4024.334 | 7.01437 | 7.014554 | 421.2243 | 273.252 | 99.65128 | 31.289 | 0 | 0.8517581 | 36.243 | 0 | 2 | 35.33333 | 50.66667 | 168 | 32 | 205 | 150 | 2 | 2.7 | 1 | 0.2 | 33 | 9 | 2.5 | 54 | 0 | 0 | 21 | 24 | 16 | 19 | 0 | 491.5991 | 453.5865 | 419.1693 | 427.1039 | -1.517543 | 76.84047 | -225.3192 | 578.8675 | 2020 | 4.655556 | 583.9552 | 0 | 16.16071 | 8.9771 | 25.13781 | 19.79242 | 15.74803 | 26.03271 | 196.4149 | 192 | 200 | 295.6733 | 292 | 301 | 298.1955 | 294 | 302 | 299.2705 | 291 | 304 | 1.910693 | 1.5 | 2.1 | 2.370122 | 1.9 | 2.8 | 0.9143727 | 0.8 | 1 | 0.1399016 | 0 | 0.2 | 904.4606 | 858.7677 | 921.1129 | 10.36145 | 8.229919 | 22.24531 | 54.58013 | 56.09557 | 33.51601 | 371.015625 | 1.421899 | 0.8187781 | 0.6705819 | 0.6505556 | 171.067 | 279.7894 | 217.5008 | 303.5964 | 3 | 3.2 | 1.6 | 1.8 | 4.1 | 4.2 | 241 | 190 | 11
2022-06-19 | 50 | 9.98 | 1.36 | 0.77 | 3.46 | 571 | 504.6516 | 1 | 46058.92 | 9.433333 | 822.6816 | 900.34 | 2080.716 | 298.3592 | 4.166667 | 706 | 599.7751 | 576.756 | 7372.036 | 250 | 14.99987 | 52.02743 | 915.0712 | 910.4199 | 889.3104 | 893.4042 | 898.5945 | 885.6624 | 894.2996 | 915.9576 | 911.0017 | 867.4238 | 8.234 | 13.1 | 27.3846 | 523.814 | 537 | 3.691524 | 2.9 | 43.85342 | 34 | 3.5 | 2.536712 | 1.1 | 0.9 | 6.261246 | 89 | 179 | 10141 | 18 | 61 | 6 | 0 | 2 | 2 | 2 | 42 | 42.33333 | 0 | 28 | 45 | 46 | 2.3 | 0.6 | 0.25 | 499.198 | 342.9864 | 307.8096 | 312.207 | 0 | 10.5 | 10.38 | 7.48 | 7.78 | 7.967682 | 181 | 140 | 62 | 6.8 | 6.6 | 7.8 | 7.6 | 7 | 7 | 6.8 | 8 | 7.2 | 7 | 56 | 56 | 117 | 117 | 56 | 64 | 56 | 56 | 56 | 56 | 800 | 3.166667 | 20.83333 | 24 | 0 | 0 | 0 | 0 | 0 | 63.6516 | 30.39458 | 153.1859 | 36.87818 | 15.61976 | -2.71938 | 202.9645 | 93.64402 | 6.355978 | 0.4815278 | 2.05 | 2.6 | 0.9333333 | 0.1666667 | 0 | 81 | 61906.36 | 4029.405 | 7.541215 | 7.248731 | 420.9102 | 304.2635 | 99.64201 | 7.776 | 0 | 0.8838032 | 30.267 | 0 | 2 | 35.33333 | 51.33333 | 183 | 30 | 191 | 138 | 2.3 | 3.3 | 1 | 0.2 | 34 | 8.25 | 3.3 | 55.06667 | 0 | 0 | 21 | 24 | 16 | 13 | 0 | 505.0814 | 453.1549 | 420.0313 | 424.3209 | -0.1110052 | 84.24638 | -217.3074 | 578.4502 | 2129 | 4.922222 | 583.7048 | 0 | 15.88831 | 10.37764 | 26.26595 | 17.5913 | 13.69889 | 23.06274 | 196.1205 | 194 | 199 | 294.817 | 289 | 299 | 298.1406 | 295 | 302 | 299.2785 | 294 | 304 | 2.055035 | 1.8 | 2.4 | 2.942035 | 1.9 | 3.5 | 0.9243727 | 0.8 | 1.1 | 0.1708056 | 0 | 0.2 | 898.1017 | 857.7617 | 907.5887 | 12.5699 | 8.65896 | 15.33425 | 55.1341 | 56.45871 | 32.10233 | 457.96875 | 1.387126 | 0.9893439 | 0.6719822 | 0.6594368 | 154.1694 | 318.6585 | 216.7338 | 309.1132 | 3 | 3.2 | 1.7 | 1.9 | 4.1 | 4.2 | 229 | 227 | 32
2022-06-20 | 49.22 | 9.23 | 1.37 | 0.85 | 3.54 | 584 | 519.4612 | 1 | 47428.55 | 9.341667 | 830.6227 | 905.5104 | 2047.076 | 301.8421 | 0 | 697 | 608.7826 | 586.5818 | 9214.981 | 250 | 16.47705 | 67.64272 | 907.065 | 912.8545 | 911.8617 | 893.8486 | 905.137 | 895.1325 | 900.9326 | 917.2515 | 924.3512 | 877.0235 | 8.32 | 15 | 28.02002 | 537.24 | 584 | 3.69 | 2.34 | 43.17136 | 39 | 2.5 | 2.406279 | 2.1 | 1.8 | 6.022435 | 72 | 177 | 10141 | 19 | 63 | 6.5 | 0 | 2 | 2 | 2 | 42 | 41.33333 | 0 | 27 | 44 | 48 | 2.3 | 0.5 | 0.25 | 517.1647 | 349.0997 | 311.357 | 314.4688 | 0 | 10.55 | 10.3 | 7.28 | 7.1 | 7.900544 | 180 | 140 | 55 | 7.2 | 7 | 8.2 | 8.4 | 7.4 | 7.4 | 7.2 | 7.6 | 7.4 | 7.8 | 58 | 58 | 116 | 116 | 56 | 58 | 58 | 58 | 58 | 58 | 1000 | 0 | 24 | 24 | 582.94 | 72.73 | 655.67 | 0 | 19 | 65.7912 | 30.21141 | 155.5502 | 38.71864 | 16.99028 | -2.834268 | 208.4248 | 93.2081 | 6.791905 | 0.533854 | 2.35 | 2.933333 | 0.9333333 | 0.1833333 | 0 | 44 | 62323.33 | 4048.283 | 7.924861 | 7.443743 | 420.1419 | 322.0257 | 99.64178 | 8.964 | 0 | 0.8894884 | 21.303 | 0 | 2 | 36.66667 | 52.33333 | 128 | 31 | 187 | 147 | 3.4 | 3.1 | 1 | 0.2 | 36 | 9 | 4.5 | 54.73333 | 0 | 0 | 20 | 22 | 16 | 18 | 8 | 521.1614 | 455.174 | 422.2728 | 425.2034 | 0.9951234 | 70.30792 | -234.6751 | 578.7297 | 2251 | 5.188889 | 584.1387 | 0 | 17.39909 | 11.43071 | 28.8298 | 17.57495 | 14.25656 | 21.35078 | 195.313 | 189 | 205 | 294.6236 | 286 | 307 | 298.1459 | 279 | 319 | 299.3602 | 282 | 317 | 2.502611 | 1.9 | 5.4 | 2.938353 | 2.7 | 3.4 | 0.9508391 | 0.5 | 1.2 | 0.180456 | 0 | 0.2 | 904.5833 | 892.401 | 915.8679 | 12.92336 | 10.19227 | 17.93996 | 55.12594 | 56.21231 | 32.68597 | 436.015625 | 1.430959 | 0.9936133 | 0.6799918 | 0.6694549 | 112.597 | 333.7548 | 221.6266 | 315.0601 | 3 | 3 | 1.8 | 2 | 4.1 | 4.1 | 207 | 159 | 16
2022-06-21 | 49.3 | 10.32 | 1.27 | 0.87 | 3.1 | 566 | 480.3632 | 0.9722222 | 45942.12 | 9.341667 | 839.3091 | 893.5627 | 1982.9 | 300.1582 | 0 | 710 | 599.3455 | 568.6079 | 8770.18 | 250 | 14.865 | 59.4687 | 892.5098 | 904.0338 | 902.9382 | 882.4054 | 891.4431 | 883.9942 | 888.2837 | 902.8932 | 914.606 | 865.1465 | 8.32 | 13.5 | 27.87902 | 519.9 | 535.5 | 3.69 | 2.29 | 40.99989 | 73 | 6 | 2.729025 | 1.2 | 0.6 | 11.66507 | 77 | 176 | 10141 | 19 | 67 | 6.083333 | 0 | 2 | 2 | 2 | 42 | 40.33333 | 1.83 | 27 | 43 | 48 | 2.3 | 0.5 | 0.25 | 503.9853 | 345.7155 | 309.9605 | 311.5499 | 0 | 10.61 | 10.33 | 7.6 | 2.25 | 7.788133 | 188 | 166 | 44 | 7 | 6.7 | 8 | 8 | 8.2 | 7.2 | 7 | 7.2 | 7.4 | 7.5 | 80 | 52 | 103 | 103 | 52 | 38 | 52 | 52 | 52 | 52 | 1000 | 0 | 23.33333 | 23.33333 | 454.49 | 74.05 | 528.54 | 0 | 15 | 66.8232 | 30.55193 | 153.3421 | 37.03988 | 15.95929 | -3.101516 | 203.2398 | 93.67359 | 6.326406 | 0.5409763 | 3.85 | 2.883333 | 1.033333 | 0.1666667 | 0 | 50 | 61203.24 | 3985.971 | 7.125779 | 7.258564 | 421.8343 | 311.1391 | 99.60985 | -17.928 | 0 | 0.8486982 | 39.231 | 0 | 2 | 38 | 52.33333 | 170 | 31 | 190 | 170 | 4.2 | 3.1 | 1.2 | 0.2 | 37 | 11 | 2.1 | 55.33333 | 0 | 0 | 19 | 22 | 16 | 0 | 0 | 500.4501 | 453.7623 | 419.0511 | 425.5702 | 0.5917522 | 81.25292 | -219.3544 | 578.8904 | 2355 | 5.427778 | 584.4464 | 0 | 14.2228 | 10.0558 | 24.27861 | 18.30618 | 14.39923 | 23.5815 | 193.4472 | 182 | 199 | 295.1524 | 274 | 319 | 297.8696 | 291 | 305 | 299.2425 | 293 | 307 | 3.749286 | 1.6 | 4.6 | 2.76788 | 0.3 | 3.5 | 1.025156 | 0.2 | 1.3 | 0.1728357 | 0 | 0.2 | 892.7259 | 834.796 | 907.5829 | 13.30538 | 9.503668 | 19.53711 | 55.03645 | 56.38089 | 33.55491 | 470.625 | 1.655717 | 1.017892 | 0.7342833 | 0.6777146 | 272.6466 | 230.4639 | 267.6069 | 314.1761 | 2.8 | 3.2 | 2 | 2.8 | 4.1 | 4.2 | 225 | 221 | 24
2022-06-22 | 49.31 | 9.77 | 1.36 | 0.81 | 3.36 | 591 | 513.8564 | 1 | 47958.18 | 9.55 | 851.2976 | 888.8655 | 2021.403 | 303.7913 | 0 | 759 | 604.5147 | 569.1796 | 10369.26 | 250 | 16.72932 | 49.0772 | 910.2644 | 908.3568 | 857.6385 | 885.1376 | 886.4766 | 868.7102 | 884.2913 | 910.0485 | 910.5012 | 856.3694 | 8.32 | 13 | 28.309 | 541.4 | 509.5 | 3.691472 | 2.21 | 43.06526 | 63 | 4 | 2.99691 | 1.4 | 0.3 | 16.218 | 82 | 173 | 10141 | 20 | 70 | 7 | 0 | 2 | 2 | 2 | 41.33333 | 39 | 0 | 26 | 44 | 45 | 2.3 | 0.5 | 0.25 | 540.8223 | 350.1891 | 314.4939 | 314.6606 | 0 | 10.55 | 10.42 | 7.44 | 1.26 | 7.637465 | 170 | 120 | 45 | 7 | 7 | 8 | 8 | 8 |  | 7 | 8.2 | 7.8 | 7.5 | 59 | 60 | 121 | 125 | 60 | 42 | 60 | 60 | 60 | 60 | 1000 | 0 | 24 | 24 | 0 | 740.55 | 740.55 | 0 | 22 | 71.3064 | 30.04194 | 155.0735 | 37.91257 | 15.25607 | -2.310533 | 205.9316 | 93.71367 | 6.28633 | 0.6411925 | 3.25 | 2.383333 | 1.183333 | 0.2 | 0 | 40 | 63288.71 | 4168.367 | 7.865755 | 7.354699 | 420.9686 | 410.1998 | 99.53975 | 11.952 | 0 | 0.8694694 | 27.279 | 0 | 2 | 37 | 51.66667 | 180 | 35 | 207 | 170 | 3.7 | 2.6 | 1.4 | 0.2 | 39 | 10.25 | 3.7 | 54.96667 | 0 | 0 | 21 | 19 | 13 | 17 | 6 | 525.4667 | 455.7328 | 421.7132 | 424.0524 | 1.320095 | 71.37355 | -244.2353 | 579.4452 | 2484 | 5.694444 | 585.1278 | 0 | 11.56286 | 14.98664 | 26.5495 | 15.65698 | 13.37466 | 19.43133 | 194.5281 | 188 | 204 | 295.8032 | 287 | 301 | 297.669 | 292 | 303 | 299.3192 | 283 | 317 | 3.112551 | 2.6 | 3.7 | 2.295457 | 1.9 | 2.7 | 1.203258 | 1 | 1.5 | 0.1900486 | 0 | 0.2 | 887.7763 | 876.3708 | 899.9042 | 17.81064 | 14.98741 | 21.56764 | 55.04086 | 56.1734 | 31.2723 | 610.703125 | 1.506802 | 0.9539956 | 0.7191718 | 0.6821868 | 210.4075 | 119.2662 | 252.5043 | 322.7968 | 3 | 3.2 | 4.2 | 4.4 | 4.1 | 4.2 | 219 | 175 | 31
2022-06-23 | 48.96 | 9.38 | 1.33 | 0.98 | 3.6 | 562 | 520.0676 | 0.9597222 | 45389.98 | 9.5 | 839.7536 | 899.7103 | 1916.803 | 301.3135 | 0 | 755 | 573.8255 | 564.0057 | 9601.535 | 250 | 15.16179 | 57.77453 | 916.0613 | 914.9608 | 883.1138 | 893.3784 | 893.7603 | 882.3983 | 895.127 | 918.883 | 912.6018 | 857.1638 | 8.32 | 12 | 28.06131 | 514.88 | 540 | 2.844769 | 2.8 | 42.33385 | 43 | 3 | 3.040584 | 1.7 | 2 | 6.868676 | 78 | 173 | 10141 | 21 | 73 | 7 | 0 | 2 |  | 2 | 41.33333 | 38.66667 | 0 | 26 | 45 | 55 | 2.3 | 0.6 | 0.25 | 532.8713 | 345.9984 | 311.1001 | 310.7534 | 0 | 10.69 | 10.53 | 7.54 | 1.46 | 7.811852 | 176 | 131 | 42 | 6.4 | 7 | 8 | 8 | 6 | 7.2 | 7.2 | 7 | 7.4 | 7.8 | 54 | 54 | 108 | 108 | 54 | 54 | 54 | 54 | 54 | 54 | 1000 | 0 | 23.03333 | 23.03333 | 0 | 633.42 | 633.42 | 0 | 19 | 70.6476 | 29.10911 | 154.0366 | 37.72032 | 16.50713 | -3.22863 | 205.0354 | 93.5238 | 6.4762 | 0.7259644 | 2.233333 | 3.333333 | 1 | 0.1833333 | 0 | 30 | 60707.28 | 4045.864 | 8.460597 | 7.322693 | 422.5707 | 317.1711 | 99.67254 | 3.473 | 0 | 0.9253872 | 42.966 | 19160 | 10 | 29.66667 | 51 | 135 | 32 | 209 | 160 | 2.7 | 6 | 1.3 | 0.2 | 40 | 11.16667 | 1.6 | 54.5 | 0 | 0 | 21 | 23 | 13 | 0 | 0 | 502.6817 | 455.3674 | 419.5885 | 426.1969 | 0.4133886 | 110.4852 | -219.5968 | 579.7038 | 2584 | 5.920833 | 585.5122 | 0 | 21.73377 | 9.714693 | 31.44847 | 17.4566 | 11.84427 | 23.06274 | 195.9443 | 192 | 200 | 293.8125 | 280 | 304 | 298.0462 | 289 | 305 | 299.3473 | 279 | 333 | 2.181637 | 1.1 | 3 | 3.482727 | 0.2 | 6.9 | 0.9620174 | 0.2 | 1.4 | 0.1560822 | 0 | 0.2 | 896.7083 | 823.931 | 921.7122 | 17.21179 | 11.68726 | 35.13691 | 54.4345 | 56.23823 | 32.34875 | 764.21875 | 1.364179 | 1.048189 | 0.7134535 | 0.6799305 | 146.372 | 111.8456 | 246.9385 | 317.6732 | 2.9 | 3.2 | 4 | 4.4 | 4.1 | 4.2 | 294 | 299 | 150
2022-06-24 | 49.12 | 9.25 | 1.27 | 0.96 | 3.52 | 574 | 502.388 | 1 | 45070.27 | 9.441667 | 846.9017 | 910.5833 | 2003.439 | 296.9018 | 0 | 753 | 586.9727 | 569.057 | 10841.33 | 250 | 15.64182 | 53.03391 | 930.8508 | 918.6581 | 902.8546 | 915.694 | 890.3773 | 883.884 | 913.7535 | 928.5945 | 912.7623 | 845.9899 | 8.32 | 10 | 27.34765625 | 523.44 | 562 | 1.056272 | 2.05 | 42.28821 | 41 | 2.5 | 3.01447 | 2.6 | 2.4 | 6.82551 | 76 | 171 | 10141 | 22 | 76 | 5.75 | 0 | 2 | 2 | 2 | 43.83333 | 42.66667 | 0 | 26 | 47 | 53 | 2.2 | 2.8 | 1.75 | 536.3746 | 346.8363 | 306.233 | 306.0454 | 0 | 10.53 | 10.5 | 7.9 | 1.1 | 7.830505 | 169 | 117 | 55 | 7 | 6.8 | 8 | 8 | 8 | 7 | 7 | 8 | 7.6 | 7.4 | 58 | 58 | 116 | 116 | 56 | 58 | 58 | 58 | 58 | 58 | 1000 | 14 | 10 | 24 | 0 | 606.88 | 606.88 | 0 | 19 | 71.508 | 29.68889 | 156.2641 | 36.98657 | 16.51166 | -3.793436 | 205.9689 | 93.82517 | 6.174828 | 0.7322819 | 1.833333 | 2.916667 | 0.7666667 | 0.1333333 | 0 | 39 | 60813.24 | 4097.473 | 8.098941 | 7.356033 | 420.6616 | 182.0785 | 99.80244 | 8.217 | 0 | 0.8752404 | 34.749 | 0 | 10 | 35.33333 | 49.33333 | 117 | 29 | 198 | 131 | 1.9 | 3.4 | 0.8 | 0.2 | 42 | 12.48333 | 2.7 | 53.76667 | 0 | 0 | 22 | 27 | 18 | 15 | 0 | 504.4979 | 455.3991 | 418.1718 | 427.8235 | -0.7271089 | 84.53266 | -212.5012 | 579.464 | 2696 | 6.1875 | 585.378 | 0 | 27.28447 | 2.740868 | 30.02533 | 19.6722 | 14.08796 | 25.92895 | 196.4454 | 171 | 204 | 294.8498 | 268 | 301 | 298.3119 | 291 | 304 | 299.2134 | 289 | 315 | 1.827699 | 1.5 | 2.1 | 2.797927 | 2.2 | 3.4 | 0.7717859 | 0.6 | 0.9 | 0.1460486 | 0 | 0.2 | 904.3135 | 893.1862 | 917.6089 | 19.16668 | 15.6473 | 23.14962 | 54.34761 | 55.69352 | 31.85593 | 237.5 | 1.300569 | 0.9607901 | 0.7118612 | 0.6890318 | 127.6025 | 113.6593 | 275.1019 | 321.4396 | 3 | 3.1 | 4 | 4.1 | 4.1 | 4.1 | 240 | 187 | 44
2022-06-25 | 50.73 | 8.74 | 1.23 | 0.94 | 3.2 | 575 | 458.8276 | 1 | 45679.53 | 9.383333 | 849.8108 | 913.3788 | 2039.6 | 300.056 | 166.6667 | 708 | 600.7006 | 573.8118 | 11548.69 | 250 | 17.73402 | 63.16992 | 933.539 | 917.4995 | 908.3837 | 918.4984 | 887.745 | 886.3232 | 922.009 | 933.0326 | 917.4811 | 843.7173 | 8.174 | 13.5 | 27.55778 | 527.674 | 631 | 0 | 2.65 | 59.47846 | 36 | 2 | 2.851047 | 1.4 | 0.6 | 16.218 | 69 | 170 | 10145 | 24 | 79 | 6.666667 | 0 | 2 | 2 | 2 | 43 | 43.66667 | 0 | 27 | 45 | 54 | 2.2 | 1.7 | 1.25 | 517.985 | 347.6626 | 309.781 | 309.6463 | 0 | 10.56 | 10.45 | 7.62 | 0.88 | 7.821015 | 157 | 118 | 47 | 7.2 | 6.8 | 8.2 | 8 | 8.4 | 7.6 | 7.2 | 7.4 | 7.6 | 7.8 | 58 | 58 | 115 | 115 | 54 | 62 | 58 | 58 | 58 | 58 | 1000 | 0 | 24 | 24 | 147.09 | 72.29 | 219.38 | 0 | 6 | 66.4476 | 30.99162 | 158.1909 | 39.56402 | 18.77602 | -4.09216 | 212.4388 | 93.08796 | 6.912044 | 0.7164188 | 1.866667 | 1.916667 | 0.8166667 | 0.15 | 0 | 41 | 60745.35 | 4058.03 | 8.4735 | 7.587099 | 420.2015 | 199.9751 | 99.79393 | 10.136 | 0 | 0.797961 | 43.713 | 19100 | 11 | 37 | 53.66667 | 184 | 29 | 196 | 129 | 2.1 | 2.4 | 0.9 | 0.2 | 44 | 10.03333 | 1.5 | 54.83333 | 0 | 0 | 20 | 25 | 18 | 17 | 0 | 517.2407 | 456.4377 | 421.1976 | 427.0303 | -1.559021 | 47.96204 | -245.9851 | 579.2839 | 2809 | 6.454167 | 585.2891 | 0 | 23.37782 | 4.120742 | 27.49856 | 21.25295 | 15.48865 | 29.23613 | 196.4437 | 194 | 199 | 295.9396 | 291 | 300 | 298.2914 | 295 | 303 | 299.3216 | 294 | 305 | 1.889995 | 1.6 | 2.2 | 2.153468 | 1.7 | 2.5 | 0.8051701 | 0.7 | 0.9 | 0.1597836 | 0 | 0.2 | 906.8185 | 884.9818 | 924.6677 | 20.91345 | 18.05779 | 23.13622 | 54.9887 | 57.70377 | 32.72488 | 314.84375 | 1.284282 | 0.9052813 | 0.6961602 | 0.6861304 | 121.6098 | 130.8585 | 245.4802 | 324.6824 | 3 | 3 | 4 | 4 | 4.1 | 4.2 | 257 | 245 | 75
2022-06-26 | 49.77 | 9.12 | 1.27 | 0.94 | 3.32 | 577 | 539.9152 | 1 | 46074.04 | 9.333333 | 834.5056 | 908.9088 | 2054.143 | 298.6321 | 0 | 720 | 601.6721 | 577.7818 | 10919.03 | 250 | 17.69687 | 55.19312 | 931.0973 | 916.1735 | 897.7504 | 916.3323 | 882.2301 | 882.2984 | 916.6997 | 928.6886 | 911.6301 | 831.7004 | 7.88 | 12.513 | 27.5752 | 528.153 | 650 | 0 | 2.64 | 41.08169 | 36 | 2 | 2.958865 | 1.6 | 0.7 | 6.301306 | 79 | 167 | 10145 | 24 | 82 | 6.666667 | 0 | 2 | 2 | 2 | 43 | 30 | 0 | 27 | 45 | 47 | 2.3 | 0.9 | 0.25 | 516.8124 | 346.849 | 308.8232 | 308.2521 | 0 | 10.66 | 10.58 | 6.88 | 2.16 | 7.818299 | 170 | 120 | 49 | 8 | 8 | 7.6 | 8.2 | 8 | 7.2 | 8 | 7.4 | 8 | 7.4 | 58 | 58 | 117 | 117 | 54 | 78 | 58 | 58 | 58 | 58 | 1000 | 0 | 24 | 24 | 0 | 0 | 0 | 0 | 0 | 64.9152 | 30.51048 | 157.2035 | 38.82922 | 17.97111 | -3.667163 | 210.3367 | 93.1995 | 6.800503 | 0.7602845 | 1.8 | 2.166667 | 0.7833333 | 0.1333333 | 0 | 35 | 60757.39 | 4093.601 | 7.983631 | 7.512024 | 421.2496 | 190.3279 | 99.79009 | 4.582 | 0 | 0.9357282 | 39.231 | 0 | 11 | 37.66667 | 54.33333 | 167 | 31 | 193 | 126 | 1.9 | 2.3 | 0.8 | 0.2 | 45 | 9.166667 | 4 | 54.73333 | 0 | 0 | 21 | 26 | 19 | 16 | 0 | 512.8266 | 454.4858 | 419.5537 | 424.1061 | -0.8712689 | 62.23542 | -230.4718 | 579.1953 | 2924 | 6.720833 | 585.2732 | 0 | 24.46349 | 4.259434 | 28.72292 | 19.96646 | 14.50298 | 25.46205 | 196.4293 | 194 | 199 | 295.7381 | 292 | 300 | 298.3805 | 295 | 303 | 299.313 | 295 | 304 | 1.838747 | 1.6 | 2.1 | 2.221407 | 1.9 | 2.4 | 0.7824144 | 0.7 | 0.9 | 0.1458241 | 0 | 0.2 | 901.4791 | 883.3228 | 915.7421 | 22.54952 | 20.60959 | 27.29242 | 54.73824 | 55.92698 | 33.944 | 244.609375 | 1.265345 | 0.9090293 | 0.6942253 | 0.6850515 | 114.9847 | 130.1062 | 240.9117 | 325.0002 | 3 | 3.2 | 4 | 4 | 4.1 | 4.2 | 247 | 183 | 51
2022-06-27 | 49.75 | 9.25 | 1.39 | 0.99 | 3.6 | 575 | 508.3072 | 1 | 46119.46 | 9.408333 | 845.9121 | 908.7928 | 2061.69 | 300.6551 | 0 | 690 | 596.8394 | 581.7895 | 10643.4 | 250 | 19.03062 | 62.43604 | 931.1293 | 918.3107 | 890.6358 | 918.6628 | 880.8635 | 883.8204 | 918.1058 | 928.8144 | 907.8788 | 823.8427 | 7.877 | 10 | 27.39941 | 523.877 | 664 | 0 | 2.84 | 45.27955 | 33 | 2 | 3.127577 | 1.7 | 0.6 | 7.352818 | 78 | 166 | 10145 | 25 | 85 | 6.5 | 0 | 2 | 2 | 2 | 44.66667 | 43.66667 | 0 | 27 | 45 | 47 | 2.2 | 0.8 | 0.25 | 508.1045 | 347.2542 | 310.3343 | 310.2691 | 0 | 10.59 | 10.35 | 7.7 | 1.2 | 7.807487 | 150 | 120 | 49 | 7.8 | 8 | 7.6 | 7.8 | 8 | 8 | 7.5 | 7.6 | 7.8 | 8 | 58 | 58 | 116 | 116 | 58 | 58 | 58 | 58 | 58 | 58 | 1000 | 0 | 24 | 24 | 0 | 589.79 | 589.79 | 0 | 19 | 51.5172 | 30.34756 | 157.6514 | 39.25982 | 18.39579 | -3.765526 | 211.5415 | 93.08397 | 6.916027 | 0.8525655 | 1.816667 | 2.283333 | 0.7833333 | 0.15 | 4 | 50 | 60773.67 | 4080.63 | 7.917216 | 7.555054 | 420.3268 | 193.382 | 99.78469 | 4.382 | 0 | 0.8840125 | 34.749 | 0 | 11 | 34.66667 | 53 | 175 | 30 | 198 | 160 | 1.9 | 2.4 | 0.8 | 0.2 | 46 | 10.83333 | 2.7 | 54.66667 | 0 | 0 | 21 | 28 | 20 | 16 | 0 | 514.9191 | 455.0685 | 420.4635 | 424.7036 | -0.708397 | 58.06848 | -233.6727 | 579.0387 | 3037 | 6.9875 | 585.1838 | 0 | 24.54003 | 4.304941 | 28.84497 | 19.90433 | 15.00879 | 25.89004 | 196.6384 | 188 | 204 | 295.9633 | 290 | 303 | 298.3769 | 283 | 306 | 299.3347 | 273 | 332 | 1.836566 | 1.5 | 2.1 | 2.291919 | 1.9 | 2.6 | 0.7581123 | 0.6 | 0.9 | 0.1588854 | 0 | 0.2 | 900.1647 | 879.0397 | 910.7717 | 24.33568 | 22.16212 | 27.29111 | 54.67956 | 57.23687 | 32.68597 | 295.9375 | 1.266918 | 0.9243603 | 0.6929669 | 0.6896715 | 119.1765 | 146.2857 | 235.0938 | 331.5398 | 3 | 3.1 | 3 | 4.1 | 4.1 | 4.2 | 272 | 240 | 34
2022-06-28 | 51.12 | 8.8 | 1.41 | 1.05 | 3 | 579 | 497.3668 | 1 | 46355.3 | 9.466667 | 838.3669 | 896.9375 | 2063.118 | 301.2977 | 125 | 839 | 596.0917 | 584.6083 | 10534.72 | 250 | 17.38028 | 58.33932 | 920.4501 | 909.2067 | 874.3999 | 907.8971 | 871.466 | 869.4788 | 905.169 | 917.4322 | 905.0323 | 895.5972 | 7.88 | 10 | 27.57421875 | 527.4 |  | 0 | 2.25 | 44.72398 | 36 | 3 | 3.081021 | 2.2 | 2.5 | 6.742904 | 79 | 164 | 10145 | 26 | 85 | 6.166667 | 0 | 2 | 2 | 2 | 42.33333 | 43.33333 | 26.49 | 24 | 47 | 56 | 2.3 | 0.7 | 0.25 | 515.1265 | 349.9325 | 311.1421 | 310.9139 | 0 | 10.5 | 10.36 | 7.64 | 1.84 | 7.822572 | 180 | 105 | 50 | 6.8 | 6.8 | 8 | 8.2 | 7 | 7 | 8 | 7.1 | 7.4 | 7.4 | 60 | 58 | 115 | 115 | 59 | 56 | 58 | 58 | 58 | 58 | 1000 | 0 | 24 | 24 | 0 | 556.82 | 556.82 | 0 | 17 | 43.5468 | 30.32523 | 157.4245 | 39.27988 | 18.4748 | -3.766698 | 211.4125 | 93.04293 | 6.957066 | 1.115083 | 1.8 | 2.383333 | 0.8166667 | 0.15 | 4 | 50 | 60665.7 | 4075.181 | 6.663001 | 7.550446 | 420.7832 | 191.9749 | 99.7406 | 8.277 | 0 | 0.85901 | 41.472 | 14900 | 12 | 36 | 54.66667 | 202 | 30 | 200 | 130 | 2 | 2.5 | 1 | 0.2 | 48 | 10.5 | 1.8 | 54.66667 | 0 | 0 | 20 | 28 | 19 | 15 | 0 | 512.8114 | 454.8448 | 420.4974 | 425.1273 | -1.144044 | 48.26498 | -242.6269 | 579.0373 | 3154 | 7.254167 | 585.2448 | 0 | 24.36779 | 4.644495 | 29.01229 | 19.52838 | 14.65861 | 25.3972 | 196.4002 | 178 | 217 | 295.6853 | 272 | 319 | 298.3271 | 269 | 327 | 299.2139 | 263 | 337 | 1.81655 | 1.4 | 2.3 | 2.324569 | 1.9 | 2.7 | 0.795838 | 0.5 | 1.3 | 0.1466794 | 0 | 0.3 | 897.5979 | 886.1774 | 910.0182 | 17.06077 | 13.19877 | 27.76109 | 54.72061 | 56.03074 | 32.84159 | 241.796875 | 1.26904 | 0.9418081 | 0.6956937 | 0.6904251 | 110.2196 | 137.5979 | 239.822 | 330.6189 | 3 | 3 | 3.9 | 4.1 | 4.1 | 4.2 | 237 | 204 | 32
2022-06-29 | 51.12 | 8.26 | 1.46 | 0.66 | 3.98 | 488 | 434.0808 | 0.85625 | 44130.18 | 9.43 | 836.232 | 870.6916 | 1835.975 | 290.709 | 0 | 698 | 518.5801 | 516.8379 | 6744.761 | 250 | 20.15465 | 69.53974 | 883.0476 | 881.3835 | 847.2086 | 868.172 | 841.3303 | 837.7386 | 868.0317 | 878.9326 | 872.3088 | 872.5659 | 7.88 | 10 | 27.37289 | 447.32 | 573 | 0 | 2.14 | 43.9149 | 36 | 2 | 3.167138 | 1.6 | 0.9 | 16.218 | 82 | 164 | 10145 | 27 | 90 | 4.583333 | 1 | 2 | 2 | 2 | 43.16667 | 41.83333 | 0 | 28 | 46 | 48 | 2.3 | 0.7 | 0.25 | 467.862 | 329.4197 | 300.024 | 298.829 | 0 | 10.45 | 10.42 | 7.6 | 1.17 | 7.816 | 180 | 98 | 48 | 8 | 7.8 | 8 | 8.2 | 8 | 7 | 8.1 | 7.6 | 8.4 | 7.6 | 48 | 48 | 97 | 97 | 44 | 52 | 48 | 48 | 48 | 48 | 1000 | 0 | 20.55 | 20.55 | 0 | 572.18 | 572.18 | 0 | 18 | 49.9008 | 29.30712 | 156.5627 | 37.22911 | 18.12547 | -4.839726 | 207.0775 | 93.58417 | 6.41583 | 0.8662857 | 1.916667 | 3.1 | 0.9333333 | 0.1833333 | 2 | 37 | 52737.04 | 3460.348 | 5.474543 | 7.395626 | 418.2556 | 180.9457 | 99.69654 | -12.61225 | 0 | 0.8895098 | 53.98425 | 0 | 12 | 36 | 53 | 210 | 28 | 192 | 127 | 2.2 | 3.8 | 1.1 | 0.2 | 50 | 11.5 | 1.9 | 54.83333 | 0 | 0 | 22 | 28 | 21 | 0 | 0 | 452.9695 | 453.1375 | 416.8044 | 423.6866 | -4.008178 | 69.21116 | -168.1156 | 578.765 | 3180 | 7.377083 | 585.062 | 0 | 20.74337 | 3.818796 | 24.56217 | 20.41381 | 16.60401 | 27.45934 | 184.043 | -2 | 210 | 276.2211 | 26 | 315 | 270.7041 | -20 | 322 | 277.2973 | -30 | 333 | 1.713804 | 0.2 | 2.3 | 2.785229 | 0 | 4 | 0.8326794 | 0 | 2.4 | 0.1478218 | 0 | 0.3 | 865.1093 | 543.9713 | 918.4288 | 16.78247 | 9.601416 | 38.25146 | 53.74788 | 55.7065 | 32.21907 | 413.828125 | 1.183691 | 1.0191 | 0.6789204 | 0.6428387 | 100.2828 | 28.18155 | 239.8649 | 292.4677 | 3 | 3 | 2.8 | 4 | 4.1 | 4.1 | 228 | 159 | 75
2022-06-30 | 0 | 0 | 0 | 0 | 0 | 134 | 118.746 | 0.2534722 |  | 8.966667 | 781.2786 | 853.8765 | 1747.487 | 276.2124 | 0 | 715 | 240.2366 | 606.941 | 0 | 250 | 5.810541 | 16.41733 | [10 empty] | 7.88 | 5 | 26.7637 | 130.8 | 507 | 0 | 2.28 | 43.39909 | 36 | 2 | 3.128718 |  |  | 16.218 | 86 | 164 | 10281 | 28 | 91 | 0 | 17.66667 | 2 | 2 | 2 | 44 | 42 | 38.09 | 28 | 53 | 53 | 2.2 | 1.8 | 0.75 | 352.8358 | 267.8567 | 217.0222 | 218.2962 | 0 | 10.63 | 10.63 | 5.86 | 2.44 | 7.796521 | [13 empty] | 10 | 10 | 20 | 20 | 8 | 10 | 10 | 10 | 10 | 10 | 1000 | 6.083333 | 0 | 6.083333 | 0 | 524.35 | 524.35 | 0 | 15 | 54.696 | 27.16377 | 111.625 |  | 14.46576 | -10.01643 | 116.0744 | 96.16683 | 3.833172 | 2.302634 | 4.35 | 4.1 | 2.2 | 1.35 | 1 | 19 | 46470.69 | 3237.544 | 5.58066 | 4.145513 | 386.9688 | 1165.552 | 98.08293 | 6.24225 | 0 | 0.8861642 | 48.942 | 17890 | 13 | 31 | 52 | 166 | 23 | 195 | 130 | 4.6 | 4.7 | 2.3 | 1.5 | 51 | 7.166667 | 0.8 | 54.4 | 0 | 0 | 22 | 22 | 19 | 20 | 0 | 108.6322 | 416.3854 | 389.1005 | 388.1633 | -2.277245 | 49.50616 | -107.3145 | 578.3255 | 2852 | 6.897222 | 584.84 | 0 | 2.082621 | 1.359211 | 3.441833 | 21.14229 | 17.25247 | 28.02997 | 106.1382 | -20 | 203 | 62.22301 | -20 | 307 | 162.491 | -20 | 306 | -41.97674 | -326 | 314 | 2.234148 | 0 | 13.4 | 0.8679097 | 0 | 9.8 | 1.027325 | 0 | 8 | 0.3304769 | 0 | 9.1 | 639.7382 | 458.7993 | 913.6558 | 45.59121 | 5.846445 | 140.9369 | 43.36168 | 58.18363 | 38.65184 | 3676.40625 | 0.8264604 | 0.3602053 | 0.6955234 | 0.2644108 | 81.87471 | -63.13421 | 159.053 | 71.43725 | 3.6 | 3.6 | 4.5 | 4.5 | 4 | 4 | 276 | 222 | 104
2022-07-01 | 51.37 | 8.33 | 1.46 | 0.65 | 3.92 | 553 | 493.1096 | 1 | 42094.18 | 9.408333 | 833.7419 | 904.3802 | 1933.268 | 293.9807 | 0 | 728 | 568.7529 | 529.6627 | 10875.48 | 250 | 16.11969 | 59.39706 | 914.202 | 918.9048 | 892.0686 | 904.3944 | 873.3303 |  | 906.9537 | 920.8077 | 920.3701 | 920.6732 | 8.153 | 10 | 26.37598 | 504.793 | 549 | 0 | 2.31 | 43.13685 | 36 | 2 | 3.613419 | 2.6 | 0.4 | 6.737314 | 77 | 164 | 10281 |  | 3 | 6.333333 | 0 | 2 | 2 | 2 | 47.16667 | 43.16667 | 0 | 28 | 39 | 40 | 2.2 | 1.7 | 0.75 | 488.9972 | 339.8548 | 306.7185 | 258.4966 | 0 | 10.93 | 10.42 | 7.51 | 1 | 7.828929 | 180 | 105 | 48 | 7.2 | 6.8 | 8 | 8 | 8.4 |  | 7.2 | 7.8 | 7 | 7.8 | 56 | 56 | 112 | 112 | 42 | 62 | 56 | 56 | 56 | 56 | 1000 | 16.66667 | 7.333333 | 24 | 272.4 | 124.2 | 396.6 | 0 | 12 | 52.5096 | 30.25674 | 158.0151 | 37.65958 | 15.60648 | -4.884138 | 206.397 | 94.80499 | 5.195006 | 2.754426 | 2.233333 | 2.548333 | 1.45 | 0.4666667 | 0 | 34 | 57347.42 | 3619.016 | 7.460651 | 7.371323 | 420.7574 | 273.2383 | 99.67461 | -15.07953 | 0 | 0.8916991 | 44.45253 | 0 |  | 32.66667 | 53 | 165 | 28 | 203 | 112 | 3.3 | 2.9 | 1.9 | 1 | 1 | 9.2 | 1.401 | 54.03333 | 0 | 0 | 24 | 21 | 19 | 22 | 0 | 481.9059 | 453.9577 | 419.2975 | 425.2577 | -1.609385 | 65.25931 | -183.9127 | 553 | -56.67742 | 0.03225806 | 561.153 | 0 | 18.92335 | 8.543644 | 27.46699 | 20.90916 | 16.13711 | 29.02861 | 196.2719 | 184 | 199 | 295.5008 | 284 | 302 | 297.2055 | 276 | 308 | 298.9884 | 276 | 326 | 2.000129 | 0.5 | 2.6 | 2.436605 | 2.1 | 3.3 | 1.386644 | 0.9 | 2 | 0.4185567 | 0.1 | 1.4 | 899.3847 | 885.3815 | 917.8824 | 23.25199 | 12.7406 | 48.18349 | 54.42776 | 55.68056 | 32.06343 | 353.671875 | 1.401231 | 0.9953272 | 0.8754906 | 0.8375979 | 230.9688 | -73.62891 | 409.1192 | 423.5478 | 3.4 | 3.6 | 3.8 | 4 | 4.2 | 4.3 | 288 | 140 | 65
2022-07-02 | 51.91 | 8.09 | 1.37 | 0.74 | 3.72 | 566 | 423.6936 | 1 | 45032.04 | 9.358333 | 852.7914 | 897.7003 | 1898.341 | 294.8661 | 0 | 607 | 576.1795 | 536.5071 | 8092.303 | 250 | 21.24997 | 73.59743 | 909.1126 | 920.4266 | 871.5258 | 895.3563 | 874.5938 | 892.4505 | 900.277 | 917.8593 | 922.6114 | 921.599 | 8.7 | 10 | 26.99056 | 516.78 | 603 | 0 | 2.45 | 42.36755 | 87 | 7 | 3.56817 | 3.1 | 0.6 | 7.804043 | 54 | 161 | 10281 | 2 | 6 | 6.5 | 0 | 2 | 2 | 2 | 44 | 39 | 0 | 28 | 39 | 46 | 2.3 | 1.4 | 0.75 | 538.0217 | 350.4405 | 315.2357 | 196.7072 | 0 | 10.99 | 10.82 | 8.34 | 1.1 | 7.796261 | 180 | 105 | 48 | 7 | 6.8 | 8.2 | 8 | 8 | 7.2 | 7 | 8 | 7.6 | 7.2 | 56 | 56 | 112 | 114 | 47 | 60 | 56 | 56 | 56 | 56 | 1000 | 0 | 24 | 24 | 268.79 | 0 | 268.79 | 0 | 8 | 51.9036 | 30.45593 | 158.3213 | 39.14215 | 17.89972 | -3.529 | 211.8342 | 93.21605 | 6.783947 | 2.751276 | 1.866667 | 2.316667 | 1.016667 | 0.2 | 0 | 30 | 58305.8 | 3732.078 | 7.48791 | 7.565506 | 420.3355 | 275.4508 | 99.67332 | 4.37453 | 0 | 0.7485753 | 39.978 | 0 |  | 33.33333 | 54.33333 | 145 | 30 | 203 | 121 | 2 | 2.5 | 1.1 | 0.2 | 12 | 9 | 2 | 54.67333 | 0 | 0 | 23 | 18 | 19 | 13 | 0 | 491.2586 | 455.4526 | 421.1009 | 426.0546 | 0.2866507 | 69.25545 | -195.2292 | 559.5 | -100.3548 | 0.06451613 | 567.9265 | 0 | 16.87312 | 8.84345 | 25.71657 | 19.42855 | 14.60674 | 28.92486 | 196.3043 | 193 | 199 | 295.5346 | 290 | 300 | 298.1384 | 294 | 302 | 299.1372 | 251 | 307 | 1.876159 | 1.5 | 2.3 | 2.364993 | 1.9 | 2.8 | 0.988022 | 0.8 | 1.1 | 0.1996644 | 0 | 0.3 | 903.7077 | 862.8667 | 926.0033 | 14.99895 | 10.74673 | 23.44469 | 54.91461 | 56.48465 | 31.95967 | 424.53125 | 1.29331 | 1.061546 | 0.7526747 | 0.7345979 | 162.4411 | -63.21347 | 266.5232 | 351.1079 | 3.2 | 3.5 | 3.6 | 3.8 | 4.2 | 4.2 | 296 | 221 | 166
2022-07-03 | 51.22 | 8.37 | 1.39 | 0.7 | 3.56 | 576 | 524.3828 | 0.9972222 | 45898.04 | 9.291667 | 851.3799 | 896.735 | 1894.79 | 302.0359 | 0 | 712 | 584.3677 | 544.2546 | 10434.42 | 250 | 19.71469 | 65.13192 | 906.8424 | 919.4746 | 867.5317 | 888.5522 | 874.9304 | 904.0243 | 895.8283 | 916.6962 | 922.7639 | 921.6894 | 8.7 | 12.3 | 27.62211 | 527.88 | 623 | 0 | 2.67 | 36.96404 | 62 | 5 | 3.621566 | 2.8 | 1 | 16.218 | 59 | 60 | 10281 | 3 | 9 | 6.5 | 0 | 2 | 2 | 2 | 42.33333 | 40 | 0 | 27 | 38 | 41 | 2.3 | 1.1 | 1 | 526.4743 | 352.7856 | 307.2663 | 307.0257 | 0 | 10.7 | 10.56 | 6.88 | 1.33 | 7.74708 | 172 | 105 | 50 | 6.2 | 6.9 | 8 | 8 |  | 7.2 | 7 | 7.5 | 7.2 | 7 | 58 | 58 | 116 | 116 | 0 | 74 | 58 | 58 | 58 | 58 | 1000 | 0 | 23.93333 | 23.93333 | 0 | 0 | 0 | 0 | 0 | 63.3828 | 30.69621 | 157.8571 | 38.92397 | 17.31116 | -3.090622 | 211.0016 | 93.26046 | 6.739538 | 2.443029 | 1.75 | 2.25 | 1.133333 | 0.2 | 0 | 30 | 59426.2 | 3878.336 | 7.412843 | 7.535773 | 420.9812 | 277.2282 | 99.66746 | 9.711 | 0 | 0.9103868 | 30.267 | 0 |  | 21.33333 | 54.66667 | 155 | 28 | 207 | 132 | 2 | 2.3 | 1.9 | 0.2 | 12 | 8.75 | 3.3 | 55.56667 | 0 | 0 | 23 | 19 | 17 | 16 | 0 | 502.5732 | 455.4187 | 420.0738 | 425.0187 | -0.8829216 | 71.83938 | -209.0936 | 565.5236 | -134.0323 | 0.09399642 | 574.0492 | 0 | 15.41216 | 9.51626 | 24.92842 | 19.40831 | 15.28115 | 25.25454 | 196.62 | 194 | 199 | 296.0774 | 292 | 300 | 298.157 | 293 | 302 | 299.1888 | 291 | 305 | 1.759918 | 1.4 | 2.2 | 2.198434 | 1.9 | 2.5 | 0.9608565 | 0.8 | 1.2 | 0.1990822 | 0.1 | 0.2 | 901.3725 | 866.9616 | 912.639 | 16.33893 | 11.8819 | 22.11102 | 55.10193 | 56.25121 | 34.13853 | 370.625 | 1.256082 | 1.015507 | 0.7253874 | 0.7183015 | 136.9767 | -55.96633 | 228.997 | 342.1551 | 3.4 | 3.5 | 3.6 | 3.8 | 4.2 | 4.5 | 257 | 197 | 80
2022-07-04 | 50.53 | 8.43 | 1.43 | 0.79 | 3.5 | 572 | 496.5032 | 1 | 46341.84 | 9.508333 | 855.736 | 899.5885 | 1915.797 | 301.3464 | 0 | 741 | 587.9776 | 528.3023 | 10596.5 | 250 | 21.20404 | 65.49478 | 910.8839 | 925.01 | 864.8894 | 888.8197 | 879.4391 | 907.2149 | 897.9765 | 922.4743 | 927.5391 | 927.4191 | 8.7 | 12.5 | 27.40853 | 524.56 | 572 | 0 | 2.06 | 20.93565 | 56 | 3 | 3.738501 | 2.1 | 1.3 | 16.218 | 64 | 209 | 10281 | 4 | 12 | 6.583333 | 0 | 2 | 2 | 2 | 42 | 39.66667 | 0 | 27 | 39 | 41 | 2.2 | 1.3 | 0.75 | 522.4752 | 350.5006 | 306.6716 | 308.2211 | 0 | 10.72 | 10.5 | 7.64 | 1.1 | 7.749264 | 168 | 120 | 40 | 7 | 8.2 | 8 | 8 | 8 | 7.2 | 7.2 | 7.8 | 7.4 | 7.6 | 56 | 56 | 112 | 112 | 50 | 62 | 56 | 56 | 56 | 56 | 1000 | 0 | 24 | 24 | 0 | 719.12 | 719.12 | 0 | 22 | 50.3832 | 30.82783 | 158.6508 | 39.454 | 17.49778 | -3.559873 | 212.0427 | 93.42684 | 6.573162 | 2.333668 | 1.75 | 2.183333 | 0.95 | 0.2 | 1 | 34 | 59572.17 | 3890.377 | 7.483592 | 7.572954 | 420.5737 | 276.0434 | 99.67241 | -6.723 | 0 | 0.8680126 | 36.99 | 0 | 1 | 28.66667 | 54.33333 | 120 | 30 | 212 | 126 | 1.9 | 2.3 | 1 | 0.2 | 12 | 12 | 4.2 | 55.1 | 0 | 0 | 23 | 20 | 18 | 17 | 0 | 507.06 | 455.8655 | 421.973 | 425.9175 | -0.7180599 | 78.14486 | -202.8933 | 567.1438 | -171.7097 | 0.1262545 | 575.7131 | 0 | 15.47199 | 10.10481 | 25.57681 | 19.66182 | 15.2163 | 25.30643 | 196.641 | 186 | 201 | 295.9727 | 284 | 302 | 298.1395 | 277 | 303 | 299.2612 | 271 | 324 | 1.750087 | 1.5 | 2.1 | 2.160098 | 2 | 2.4 | 0.9413912 | 0.8 | 1.1 | 0.198456 | 0.1 | 0.3 | 905.2597 | 861.2684 | 911.9549 | 17.91066 | 14.48142 | 72.44914 | 54.70949 | 55.97885 | 33.51601 | 372.109375 | 1.244381 | 1.021462 | 0.7103292 | 0.7129167 | 123.0396 | -52.67898 | 210.6107 | 339.455 | 3.2 | 3.6 | 3.6 | 4.2 | 4.2 | 4.3 | 259 | 194 | 120
2022-07-05 | 50.89 | 7.76 | 1.52 | 0.75 | 4.16 | 586 | 496.7196 | 1 | 46453.39 | 9.341667 | 861.2868 | 892.4883 | 1917.708 | 303.4727 | 0 | 568 | 589.1396 | 486.5892 | 10357.74 | 250 | 20.95017 | 67.28275 | 905.4514 | 921.7991 | 852.0017 | 881.7752 | 875.3339 | 896.7761 | 889.387 | 917.3821 | 925.9924 | 925.2462 | 8.7 | 5 | 27.67529 | 529.38 | 319 | 0 | 2.46 | 19.82428 | 36 | 2 | 3.53324 | 1.7 | 0.4 | 6.891035 | 70 | 207 | 10281 | 6 | 15 | 6.5 | 0 | 2 | 2 | 2 | 42 | 39.33333 | 0 | 28 | 39 | 70 | 2.3 | 0.9 | 0.25 | 528.8176 | 353.2303 | 311.8495 | 309.9147 | 0 | 10.69 | 10.62 | 7.67 | 3.4 | 7.720725 |  |  |  | 7 | 6.8 | 8.2 | 8 | 8 | 7.4 | 7 | 8 | 7.6 | 7.4 | 58 | 58 | 116 | 120 | 58 | 62 | 58 | 58 | 60 | 58 | 1000 | 0 | 24 | 24 | 0 | 428.97 | 428.97 | 0 | 13 | 34.7496 | 31.10157 | 158.5572 | 39.90929 | 17.8866 | -3.321911 | 213.0312 | 93.16312 | 6.83688 | 2.413185 | 1.766667 | 2.116667 | 0.9666667 | 0.2 | 0 | 38 | 59348.29 | 3864.688 | 7.78887 | 7.608257 | 420.7175 | 284.6254 | 99.67713 | 5.229 | 0 | 0.8476444 | 31.761 | 0 | 1 | 31.33333 | 55 | 179 | 29 | 208 | 130 | 2 | 2.3 | 1.1 | 0.2 | 12 | 9.833333 | 3.1 | 54.96667 | 0 | 0 | 20 | 20 | 17 | 18 | 8 | 506.5224 | 455.4144 | 420.9469 | 424.9283 | -0.3772696 | 52.83728 | -226.0506 | 570.9172 | -195.3871 | 0.1585125 | 579.5126 | 0 | 13.98923 | 11.14239 | 25.13161 | 20.47547 | 14.19171 | 27.92623 | 196.6617 | 194 | 200 | 296.0966 | 292 | 300 | 298.0796 | 294 | 302 | 299.209 | 275 | 305 | 1.755378 | 1.4 | 2.4 | 2.102198 | 1.8 | 2.3 | 1.00007 | 0.9 | 1.2 | 0.1982025 | 0 | 0.2 | 899.1128 | 880.7001 | 914.0541 | 20.15969 | 15.48161 | 23.37228 | 54.88901 | 56.06964 | 35.202 | 424.375 | 1.249778 | 1.047811 | 0.7078232 | 0.7071315 | 124.4294 | -10.71821 | 196.2135 | 332.2546 | 3.1 | 3.6 | 4.2 | 4.4 | 4.2 | 4.3 | 249 | 164 | 81
2022-07-06 | 50.44 | 7.84 | 1.54 | 0.92 | 4.08 | 589 | 504.9832 | 0.9958333 | 45276.22 | 9.441667 | 860.5781 | 898.3376 | 1943.936 | 305.1607 | 0 | 665 | 594.1035 | 520.6302 | 15252.5 | 250 | 22.26682 | 77.91313 | 896.9443 | 929.9006 | 883.336 | 881.3196 | 881.1514 | 909.2616 | 892.2174 | 912.5702 | 932.2765 | 930.2386 | 8.7 | 13.2 | 28.35552 | 540.22 | 624 | 3.017572 | 2.84 | 14.06795 | 43 | 3 | 3.650112 | 2 | 0.6 | 7.259654 | 75 | 206 | 10281 | 7 | 18 | 6 | 0 | 2 | 2 | 2 | 42 | 40.33333 | 0 | 28 | 39 | 40 | 2.3 | 1 | 0.75 | 533.8842 | 355.9113 | 311.9596 | 312.7006 | 0 | 10.64 | 10.58 | 7.98 | 2.16 | 7.73536 | 172 | 118 | 52 | 6.8 | 6.8 | 8 | 4.2 | 8 | 7 | 7 | 8 | 7.6 | 7.4 | 58 | 58 | 116 | 112 | 58 | 58 | 58 | 58 | 58 | 58 | 1000 | 0 | 23.9 | 23.9 | 0 | 324.45 | 324.45 | 0 | 10 | 62.5332 | 31.25306 | 158.5645 | 39.50899 | 17.11386 | -3.252576 | 211.9348 | 93.45965 | 6.540355 | 2.405017 | 1.85 | 2.05 | 1.05 | 0.365 | 0 | 34 | 60418.6 | 4008.332 | 6.916243 | 7.5691 | 421.9133 | 295.1537 | 99.61735 | 4.582 | 0 | 0.8573569 | 27.279 | 0 | 1 | 32 | 53.33333 | 140 | 30 | 210 | 164 | 2.1 | 2.2 | 1.1 | 0.7 | 12 | 10.16667 | 3.7 | 55.23333 | 0 | 0 | 21 | 19 | 17 | 13 | 5 | 515.2446 | 456.3064 | 421.0679 | 424.9753 | -0.6591248 | 76.09204 | -217.7013 | 574.3314 | -216.0645 | 0.1866039 | 582.9502 | 0 | 12.95804 | 11.56791 | 24.52595 | 20.79094 | 15.07364 | 26.53851 | 196.4755 | 194 | 199 | 296.3044 | 292 | 301 | 297.8871 | 295 | 302 | 299.2508 | 294 | 305 | 1.875193 | 1.5 | 2.3 | 2.042361 | 1.7 | 2.4 | 1.046544 | 0.9 | 1.2 | 0.19625 | 0 | 0.3 | 904.9214 | 865.606 | 917.2026 | 19.27085 | 12.85523 | 31.16665 | 55.05985 | 56.38089 | 33.944 | 402.265625 | 1.265919 | 1.047501 | 0.6925105 | 0.7040814 | 136.2373 | 83.19578 | 182.78 | 333.4096 | 3.1 | 3.2 | 4.2 | 4.4 | 4.2 | 4.3 | 207 | 119 | 37
2022-07-07 | 52.95 | 7.66 | 1.54 | 0.91 | 2.32 | 634 | 533.3712 | 1 | 49052.71 | 9.466667 | 887.0067 | 887.9499 | 1994.588 | 319.022 | 0 | 713 | 623.4895 | 593.0985 | 24836.76 | 250 | 24.33646 | 72.07191 | 875.2843 | 931.3422 | 882.7377 | 857.3298 | 879.0677 | 907.5107 | 874.7291 | 895.5981 | 928.9492 | 924.1979 | 7.371 | 10 | 30.10465 | 575.291 | 636 | 3.075 | 2.74 | 8.007431 | 36 | 2 | 3.841229 | 2.2 | 1.6 | 8.090367 | 63 | 204 | 10281 | 8 | 21 | 6.333333 | 0 | 2 | 2 | 2 | 41.66667 | 38 | 0 | 28 | 38 | 39 | 2.3 | 0.9 | 0.25 | 558.1024 | 371.5413 | 325.5884 | 327.9367 | 0 | 10.85 | 10.42 | 7.42 | 2.36 | 7.70993 | 165 | 120 | 45 | 7 | 8.2 | 7.6 | 7.4 | 8 | 7.4 | 7 | 7.8 | 7.6 | 7.4 | 58 | 58 | 116 | 116 | 58 | 58 | 58 | 58 | 58 | 58 | 1000 | 0 | 24 | 24 | 0 | 368.9 | 368.9 | 0 | 12 | 61.4712 | 31.85524 | 160.6258 | 40.72954 | 17.58657 | -2.872984 | 216.0689 | 93.19033 | 6.809671 | 2.401254 | 1.833333 | 2.183333 | 1.066667 | 0.2 | 0 | 50 | 62895.71 | 4279.545 | 7.731676 | 7.716746 | 419.14 | 299.2071 | 99.65774 | -15.334 | 0 | 0.8412795 | 43.713 | 0 | 1 | 33.5 | 54.66667 | 130 | 30 | 220 | 170 | 2.2 | 2.2 | 1.2 | 0.2 | 12 | 9.5 | 1.5 | 55.83333 | 0 | 0 | 19 | 18 | 14 | 19 | 11 | 546.4173 | 458.9188 | 422.705 | 425.6483 | -0.06348214 | 100.3737 | -227.9999 | 582.864 | -191.7419 | 0.218862 | 591.3043 | 2.5 | 10.85628 | 12.65165 | 23.50792 | 20.6771 | 16.46134 | 26.74602 | 196.2231 | 194 | 199 | 295.8577 | 292 | 300 | 298.0651 | 294 | 302 | 299.263 | 295 | 308 | 1.971454 | 1.7 | 2.4 | 2.189373 | 2 | 2.4 | 1.06583 | 1 | 1.2 | 0.1996227 | 0.1 | 0.3 | 895.6615 | 885.1804 | 905.6477 | 22.45266 | 18.92316 | 28.49642 | 55.88027 | 57.12016 | 34.74809 | 376.40625 | 1.246059 | 1.065795 | 0.7004191 | 0.7162856 | 134.0324 | 97.60546 | 175.7464 | 344.6068 | 3.2 | 3.5 | 4.2 | 4.3 | 4.2 | 4.3 | 238 | 152 | 59
2022-07-08 | 51.14 | 7.43 | 1.49 | 0.76 | 4.76 | 630 | 553.6044 | 1 | 49332.08 | 9.525 | 873.7535 | 889.5199 | 2012.459 | 319.5323 | 0 | 716 | 624.3106 | 583.2164 | 23663.82 | 250 | 22.64154 | 73.43042 | 877.3686 | 929.4548 | 886.7323 | 861.6342 | 877.2349 | 906.5915 | 880.01 | 897.1329 | 927.0721 | 923.521 | 6.706 | 12.8 | 30.04492 | 573.906 | 523.453 | 3.075 | 2.89 | 7.094846 | 36 | 2 | 3.8608 | 2 | 1 | 16.218 | 68 | 202 | 10281 | 9 | 24 | 6.25 | 0 | 2 | 2 | 2 | 41.66667 | 39.33333 | 0 | 27 | 38 | 40 | 2.3 | 0.7 | 0.25 | 557.889 | 371.2381 | 325.9426 | 328.2252 | 0 | 10.95 | 10.7 | 8.3 | 4.9 | 7.702807 | 162 | 118 | 42 | 6.8 | 6.6 | 8 | 8 | 8 | 7 | 8.2 | 8.2 | 7.6 | 7.4 | 52 | 55 | 139 | 116 | 52 | 52 | 52 | 52 | 52 | 52 | 1000 | 0 | 24 | 24 | 0 | 433.59 | 433.59 | 0 | 13 | 57.0144 | 32.34353 | 160.4694 | 40.97883 | 17.65786 | -2.867532 | 216.2386 | 93.16018 | 6.839821 | 2.4051 | 1.933333 | 2.2 | 1.1 | 0.2 | 0 | 43 | 62953.1 | 4307.032 | 7.842671 | 7.722806 | 421.139 | 306.2372 | 99.6553 | 3.735 | 0 | 0.8787371 | 39.978 | 0 | 1 | 31.66667 | 53.66667 | 144 | 30 | 220 | 156 | 2.1 | 2.4 | 1.2 | 0.2 | 12 | 10.66667 | 2.3 | 56.4 | 0 | 0 | 20 | 18 | 15 | 20 | 8 | 553.8571 | 458.6453 | 421.2687 | 424.8471 | 0.04882953 | 100.7006 | -231.0692 | 588.7611 | -171.4194 | 0.2511201 | 596.9845 | 5 | 8.189721 | 13.0681 | 21.25782 | 21.01717 | 16.46134 | 27.3815 | 196.3764 | 194 | 199 | 295.9704 | 289 | 316 | 297.9315 | 294 | 301 | 299.1379 | 292 | 305 | 1.893742 | 1.6 | 2.4 | 2.179568 | 1.9 | 2.6 | 1.100983 | 0.9 | 1.3 | 0.1987951 | 0.1 | 0.3 | 896.6668 | 885.2634 | 906.5844 | 20.35687 | 17.988 | 24.72889 | 56.02184 | 57.0164 | 35.48733 | 416.875 | 1.223755 | 1.05231 | 0.7045797 | 0.7125251 | 106.3656 | 103.4276 | 196.1383 | 342.1733 | 3.1 | 3.4 | 4.2 | 4.3 | 4.2 | 4.3 | 238 | 190 | 75
2022-07-09 | 50.84 | 7.41 | 1.49 | 0.66 | 4.72 | 634 | 504.0356 | 1 | 49569.68 | 9.475 | 885.1885 | 896.6646 | 2006.911 | 318.635 | 0 | 697 | 636.7708 | 583.7971 | 25266.87 | 250 | 22.98979 | 72.93559 | 877.3775 | 936.702 | 904.6399 | 865.3283 | 890.5052 | 915.5854 | 884.701 | 898.4773 | 931.4307 | 928.3958 | 6.706 | 5 | 29.81901 | 569.626 | 480.611 | 3.075 | 2.14 | 6.380723 | 36 | 2 | 3.953165 | 2.6 | 6.2 | 7.188539 | 69 | 200 | 10281 | 10 | 27 | 6.5 | 0 | 2 | 2 | 2 | 41.66667 | 38.33333 | 0 | 28 | 37 | 38 | 2.2 | 0.7 | 0.25 | 557.37 | 369.2406 | 324.2353 | 328.6669 | 0 | 10.77 | 10.53 | 8.26 | 2.79 | 7.71564 | 170 | 124 | 42 | 7.2 | 7.5 | 8 | 7.8 | 7.5 | 7.5 | 6 | 7.5 | 7.2 | 6.8 | 58 | 63 | 124 | 116 | 58 | 58 | 58 | 58 | 58 | 58 | 1000 | 0 | 24 | 24 | 0 | 0 | 0 | 0 | 0 | 52.0356 | 32.18755 | 162.1673 | 42.50022 | 19.00961 | -2.548914 | 221.1282 | 92.55604 | 7.443958 | 2.331668 | 1.833333 | 2.25 | 1.05 | 0.2 | 0 | 55 | 63061.91 | 4295.75 | 7.996494 | 7.897437 | 420.8831 | 332.7671 | 99.63359 | 11.205 | 0 | 0.7950088 | 28.773 | 0 | 1 | 35 | 51.66667 | 160 | 30 | 220 | 160 | 2 | 2.5 | 1.1 | 0.2 | 12 | 11.5 | 3.5 | 56.09 | 0 | 0 | 19 | 18 | 14 | 21 | 12 | 562.8453 | 460.1337 | 422.5647 | 425.993 | -0.1560047 | 95.83972 | -237.9882 | 593.7915 | -147.0968 | 0.2833781 | 601.8462 | 5 | 10.78098 | 13.9392 | 24.72017 | 22.08942 | 15.60538 | 27.8484 | 196.2727 | 194 | 199 | 295.7664 | 285 | 301 | 297.9896 | 293 | 302 | 299.2019 | 294 | 304 | 1.939503 | 1.6 | 2.3 | 2.271399 | 2 | 2.7 | 1.094819 | 1 | 1.2 | 0.197294 | 0.1 | 0.2 | 903.3063 | 892.3145 | 910.6727 | 20.98834 | 17.91746 | 28.05894 | 55.79008 | 57.06827 | 34.29415 | 535.78125 | 1.225515 | 1.075403 | 0.7066674 | 0.7153269 | 105.6309 | 104.2325 | 179.506 | 345.2634 | 3.1 | 3.4 | 4.2 | 4.4 | 4.2 | 4.5 | 228 | 132 | 31
2022-07-10 | 50.01 | 8.38 | 1.35 | 0.7 | 4.5 | 642 | 575.698 | 1 | 49668.78 | 9.441667 | 877.4033 | 895.4715 | 1982.965 | 318.8876 | 0 | 646 | 642.1422 | 575.5084 | 18027.16 | 250 | 23.09885 | 79.23008 | 870.4237 | 936.5896 | 914.3251 | 856.7637 | 900.0579 | 914.9928 | 878.0241 | 892.5949 | 926.5229 | 923.2601 | 0 | 5 | 29.87549 | 569.96 | 578.936 | 3.075 | 2.31 | 5.904677 | 36 | 2 | 4.351105 | 2.4 | 2.2 | 7.641316 | 77 | 198 | 10281 | 10 | 30 | 6.166667 | 0 | 2 | 2 | 2 | 43 | 39 | 0 | 28 | 37 | 39 | 2.3 | 0.7 | 0.25 | 571.1346 | 368.4599 | 324.4399 | 330.0801 | 0 | 10.8 | 10.67 | 8 | 2.36 | 7.761272 | 149 | 132 | 44 | 6.4 | 6.8 | 7.4 | 7.6 | 8.2 | 7.6 | 7.2 | 7.8 | 7.4 | 7.2 | 46 | 58 | 116 | 116 | 58 | 58 | 58 | 58 | 58 | 58 | 1000 | 0 | 24 | 24 | 0 | 0 | 0 | 0 | 0 | 67.698 | 32.45056 | 162.0539 | 42.77873 | 19.30946 | -2.451301 | 221.6908 | 92.39564 | 7.604359 | 2.099469 | 2.766667 | 2.261667 | 1.166667 | 0.2 | 0 | 85 | 63061.17 | 4279.923 | 7.984969 | 7.917527 | 421.2963 | 339.4338 | 99.62563 | 7.47 | 0 | 0.8967259 | 21.303 | 0 | 1 | 35.66667 | 54.33333 | 186 | 26 | 220 | 180 | 3.5 | 2.5 | 1.3 | 0.2 | 12 | 9.583333 | 4.5 | 56.23333 | 0 | 0 | 19 | 17 | 14 | 19 | 15 | 561.4098 | 459.9369 | 420.9181 | 424.8452 | -0.3488297 | 114.9574 | -231.3708 | 598.6157 | -114.7742 | 0.3156362 | 605.8643 | 10 | 9.118204 | 14.15476 | 23.27297 | 22.47257 | 15.85178 | 29.39175 | 194.9705 | 191 | 198 | 295.6167 | 291 | 300 | 297.8179 | 294 | 301 | 299.1958 | 295 | 303 | 2.790284 | 2.1 | 3.5 | 2.400009 | 2 | 2.7 | 1.159578 | 1 | 1.3 | 0.197294 | 0 | 0.2 | 901.3329 | 881.1651 | 913.839 | 21.87398 | 17.26957 | 28.75196 | 55.91706 | 56.97749 | 33.56787 | 441.796875 | 1.318846 | 1.071159 | 0.7093943 | 0.7197344 | 58.27059 | 92.08694 | 188.7147 | 342.1462 | 3.4 | 3.4 | 4.2 | 4.6 | 4.3 | 4.5 | 242 | 150 | 61
2022-07-11 | 49.15 | 9.02 | 1.44 | 0.82 | 4 | 629 | 560.7964 | 1 | 49611.72 | 9.366667 | 871.8414 | 891.5609 | 1959.957 | 321.982 | 0 | 749 | 645.5411 | 565.561 | 32559.76 | 250 | 24.50068 | 81.14826 | 864.611 | 934.2768 | 911.6627 | 851.2744 | 897.5241 | 911.8209 | 872.9263 | 888.3909 | 924.5295 | 920.9849 | 6.706 | 12 | 29.91032 | 572.226 | 569 | 3.079889 | 2.9 | 5.309661 | 32 | 2.5 | 4.359791 | 2.5 | 2.4 | 16.218 | 81 | 196 | 10281 | 11 | 33 | 6 | 0 | 2 | 2 | 2 | 42.33333 | 38.66667 | 0 | 28 | 39 | 41 | 2.3 | 0.8 | 0.25 | 572.7169 | 373.9565 | 328.3099 | 333.7163 | 0 | 10.74 | 10.5 | 7.56 | 2.4 | 7.800988 | 150 | 130 | 50 | 6.4 | 6.6 | 8 | 8 | 8 | 7.2 | 7.2 | 7.6 | 7.2 | 7 | 24 | 58 | 116 | 108 | 56 | 58 | 58 | 58 | 58 | 58 | 1000 | 0 | 24 | 24 | 0 | 755.57 | 755.57 | 0 | 23 | 70.2264 | 32.79471 | 162.5184 | 43.22113 | 19.6357 | -2.432925 | 222.9423 | 92.28375 | 7.716245 | 1.847819 | 3.166667 | 2.516667 | 1.2 | 0.2 | 0 | 50 | 63050.21 | 4258.565 | 7.995327 | 7.962224 | 420.2713 | 346.2712 | 99.61865 | 0 | 0 | 0.8915682 | 21.303 | 0 | 1 | 34.33333 | 53 | 176 | 30 | 221 | 180 | 3.4 | 2.7 | 1.3 | 0.2 | 12 | 9 | 4.5 | 56.13333 | 0 | 0 | 18 | 18 | 13 | 16 | 16 | 563.5378 | 460.235 | 421.0771 | 425.4315 | -0.9611865 | 120.4109 | -219.3399 | 601.3797 | -95.45161 | 0.3478943 | 608.5789 | 10 | 7.503999 | 14.20695 | 21.71095 | 23.58128 | 17.51186 | 30.63682 | 194.1121 | 190 | 198 | 295.429 | 290 | 305 | 297.7169 | 294 | 302 | 299.2282 | 296 | 306 | 3.271677 | 2.8 | 4.6 | 2.497847 | 2.1 | 2.9 | 1.180708 | 1 | 1.3 | 0.1989583 | 0.1 | 0.3 | 899.7046 | 875.0192 | 921.879 | 21.80911 | 8.926158 | 27.73408 | 55.90247 | 57.31469 | 35.12419 | 504.609375 | 1.372508 | 1.06585 | 0.7066297 | 0.7260146 | 83.79485 | 82.95517 | 192.2724 | 343.3784 | 3.2 | 3.4 | 4.1 | 4.4 | 4.3 | 4.6 | 229 | 163 | 35
2022-07-12 | 49.8 | 9.46 | 1.35 | 1 | 3.68 | 628 | 548.5612 | 1 | 49631.51 | 9.391667 | 879.0018 | 893.2054 | 1963.553 | 322.0486 | 0 | 762 | 643.5676 | 586.7993 | 27053.18 | 250 | 25.28923 | 81.42561 | 864.4042 | 936.4462 | 915.1787 | 851.794 | 899.528 | 912.7606 | 875.5868 | 889.9446 | 930.0357 | 925.7416 | 6.706 | 12 | 29.86865 | 571.346 | 561.436 | 3.075 | 2.82 | 2.811083 | 36 | 2 | 4.079755 | 2.4 | 1.4 | 7.604051 | 81 | 194 | 10281 | 12 | 37 | 5.333333 | 0 | 2 | 2 | 2 | 41.66667 | 38 | 0 | 29 | 38 | 41 | 2.2 | 0.7 | 0.25 | 576.8597 | 375.181 | 328.7248 | 333.0989 | 0 | 10.79 | 10.68 | 7.83 | 2.86 | 7.831935 | 153 | 130 | 45 | 6.8 | 6.8 | 8 | 8 | 8.2 | 7.4 | 7.2 | 7.9 | 7.2 | 7.2 | 58 | 58 | 116 | 116 | 60 | 58 | 58 | 58 | 58 | 58 | 1000 | 0 | 24 | 24 | 0 | 511.3 | 511.3 | 0 | 16 | 73.2612 | 32.60737 | 163.5831 | 43.74467 | 19.97115 | -2.334066 | 224.9649 | 92.16007 | 7.839928 | 1.697719 | 3.35 | 2.7 | 1.233333 | 0.2 | 0 | 75 | 62790.01 | 4205.206 | 8.192158 | 8.03446 | 419.7759 | 346.6571 | 99.62865 | -14.193 | 0 | 0.8735051 | 35.496 | 0 | 3 | 36 | 52 | 255 | 30 | 221 | 160 | 3.5 | 3.1 | 1.3 | 0.2 | 13 | 10 | 5.5 | 56.36667 | 0 | 0 | 18 | 18 | 13 | 21 | 16 | 562.959 | 460.1368 | 420.8591 | 423.5772 | -0.3674457 | 92.14115 | -249.1323 | 603.5993 | -77.12903 | 0.3801523 | 610.7574 | 10 | 8.360084 | 14.63626 | 22.99634 | 23.27579 | 17.52484 | 29.85865 | 194.1129 | 191 | 199 | 295.071 | 287 | 300 | 297.6529 | 294 | 302 | 299.2509 | 294 | 305 | 3.316236 | 2.9 | 3.8 | 2.722273 | 2.3 | 3.3 | 1.242938 | 1.1 | 1.4 | 0.1989595 | 0.1 | 0.2 | 902.1368 | 888.1566 | 912.8764 | 22.86271 | 16.53638 | 33.40575 | 55.87629 | 57.15906 | 34.24228 | 495.3125 | 1.368919 | 1.066062 | 0.7168081 | 0.7364027 | 102.6007 | 72.74844 | 181.2064 | 342.2937 | 3.2 | 3.4 | 4.1 | 4.4 | 4.2 | 4.4 | 249 | 169 | 32
2022-07-13 | 50.17 | 9.01 | 1.38 | 0.88 | 4.22 | 620 | 539.262 | 1 | 49384.74 | 9.391667 | 884.2536 | 885.2167 | 1966.797 | 321.668 | 0 | 715 | 633.0125 | 587.438 | 27280.7 | 250 | 21.7261 | 73.20572 | 865.6327 | 928.0353 | 900.7979 | 846.0938 | 890.2444 | 897.5554 | 864.8601 | 888.5141 | 924.5758 | 919.6909 | 6.839 | 12 | 29.49056 | 564.439 | 583.564 | 3.075 | 2.46 | 4.532177 | 36 | 2 | 3.78379 | 2.9 | 1.4 | 7.445051 | 67 | 192 | 10281 | 13 | 40 | 6 | 0 | 2 | 2 | 2 | 42.66667 | 38.66667 | 0 | 29 | 39 | 41 | 2.2 | 0.8 | 0.25 | 578.7074 | 375.0601 | 327.5393 | 332.3381 | 0 | 10.8 | 10.6 | 7.99 | 1.65 | 7.766794 | 148 |  | 48 | 7 | 7.2 | 8 | 8 | 7.5 | 7.2 | 7 | 8 | 7.2 | 7.2 | 56 | 56 | 112 | 112 | 56 | 56 | 56 | 56 | 56 | 56 | 1000 | 0 | 24 | 24 | 0 | 641.86 | 641.86 | 0 | 20 | 78.402 | 32.1102 | 161.4145 | 42.03249 | 18.10043 | -2.651894 | 218.8956 | 92.94251 | 7.057494 | 1.670062 | 3.1 | 2.583333 | 1.2 | 0.2516667 | 0 | 58 | 62755.1 | 4256.936 | 7.985778 | 7.817699 | 420.9592 | 319.1243 | 99.64808 | 8.964 | 0 | 0.8697774 | 26.532 | 0 | 3 | 36 | 53 | 192 | 30 | 220 | 150 | 3.3 | 2.7 | 1.3 | 0.71 | 15 | 10.5 | 3.8 | 56.13333 | 0 | 0 | 18 | 18 | 13 | 17 | 8 | 553.6147 | 458.6377 | 419.3517 | 424.4982 | -0.3029323 | 106.2723 | -233.2953 | 604.8616 | -66.80645 | 0.4124104 | 611.9952 | 10 | 9.330899 | 13.7212 | 23.0521 | 21.56368 | 14.94394 | 28.50985 | 194.4124 | 191 | 198 | 295.37 | 288 | 300 | 297.8006 | 294 | 306 | 299.106 | 294 | 303 | 3.080411 | 2.5 | 3.5 | 2.548308 | 1.8 | 2.9 | 1.190199 | 0.9 | 1.4 | 0.1947083 | 0.1 | 0.3 | 892.5975 | 872.9426 | 908.6132 | 21.92167 | 17.71282 | 28.6198 | 55.94518 | 57.18501 | 34.03477 | 475.9375 | 1.359075 | 1.060664 | 0.7119913 | 0.7415958 | 86.92649 | 76.13963 | 184.8831 | 344.9415 | 3.2 | 3.6 | 4.1 | 4.2 | 4.3 | 4.4 | 236 | 173 | 65
2022-07-14 | 49.27 | 9.16 | 1.51 | 0.8 | 4.7 | 620 | 552.0568 | 1 | 49160.1 | 9.5 | 878.4047 | 886.9432 | 1970.588 | 320.0907 | 0 | 763 | 633.9242 | 564.2407 | 27748.05 | 250 | 22.1288 | 67.45813 | 870.4995 | 928.8688 | 898.3151 | 852.6815 | 889.1695 | 894.9347 | 868.961 | 892.1158 | 927.7192 | 922.3153 | 6.705 | 12 | 29.50505 | 564.305 | 521 | 3.075 | 2.14 | 20.46174 | 41 | 3 | 3.810269 | 2.1 | 2.2 | 7.358098 | 59 | 190 | 10281 | 14 | 43 | 6.333333 | 0 | 2 | 2 | 2 | 43 | 33 | 0 | 29 | 38 | 41 | 2.3 | 0.7 | 0.25 | 579.014 | 373.7896 | 326.5495 | 331.038 | 0 | 10.7 | 10.46 | 8.4 | 2.36 | 7.771461 | 148 | 130 | 48 | 6.6 | 6.4 | 8 | 8 | 7.8 | 7.4 | 7.4 | 7.6 | 7.4 | 7.2 | 60 | 60 | 121 | 120 | 60 | 60 | 60 | 60 | 60 | 60 | 1000 | 0 | 24 | 24 | 0 | 593.51 | 593.51 | 0 | 18 | 79.5468 | 31.68153 | 161.9521 | 42.02565 | 18.26957 | -2.493068 | 219.7543 | 92.82084 | 7.179155 | 1.62378 | 2.85 | 2.4 | 1.116667 | 0.2 | 0 | 40 | 62819.9 | 4253.463 | 7.956626 | 7.848367 | 419.7476 | 319.7456 | 99.64593 | 8.217 | 0 | 0.8904142 | 18.315 | 0 | 3 | 35 | 53.66667 | 170 | 30 | 220 | 150 | 3.2 | 2.7 | 1.2 | 0.2 | 17 | 11.5 | 4.9 | 55.83333 | 0 | 0 | 20 | 18 | 15 | 18 | 15 | 529.7054 | 458.751 | 419.8859 | 424.3873 | -0.09562753 | 101.3541 | -238.4457 | 605.9434 | -56.48387 | 0.4446685 | 613.0464 | 12.5 | 11.31514 | 13.41787 | 24.73301 | 19.97074 | 14.7105 | 25.83817 | 194.8381 | 192 | 199 | 295.6568 | 290 | 300 | 297.9389 | 293 | 302 | 299.3428 | 295 | 305 | 2.79908 | 2.4 | 3.5 | 2.339685 | 2 | 2.8 | 1.080927 | 0.9 | 1.2 | 0.1973925 | 0.1 | 0.2 | 894.4212 | 881.8577 | 908.6283 | 20.6144 | 17.05679 | 27.41494 | 55.8992 | 57.31469 | 34.94262 | 449.765625 | 1.337103 | 1.043043 | 0.6978398 | 0.7335204 | 91.34263 | 94.92032 | 201.7216 | 349.0807 | 3.2 | 3.4 | 4.1 | 4.3 | 4.2 | 4.6 | 245 | 157 | 46
2022-07-15 | 48.94 | 8.83 | 1.49 | 0.81 | 4.36 | 621 | 579.9732 | 1 | 49231.15 | 9.391667 | 884.083 | 884.948 | 1955.402 | 319.9706 | 0 | 646 | 636.8402 | 553.73 | 28612.36 | 250 | 22.60027 | 69.13882 | 872.422 | 929.5137 | 899.2099 | 841.5144 | 887.3811 | 892.7816 | 861.1562 | 895.6054 | 929.8344 | 922.6548 | 7.105 | 12 | 29.55046 | 565.585 | 555.2 | 3.070048 | 2.5 | 20.06489 | 36 | 2 | 3.922177 | 2.9 | 0.7 | 7.58138 | 60 | 188 | 10281 | 15 | 47 | 7.5 | 0 | 2 | 2 | 2 | 41.33333 | 37 | 0 | 29 | 39 | 42 | 2.1 | 0.7 | 0.25 | 567.1033 | 373.7249 | 324.4394 | 331.3188 | 0 | 10.62 | 10.56 | 7.9 | 1.81 | 7.745718 | 156 | 23 | 34 | 6.9 | 6.8 | 8 | 8 | 8.2 | 7.6 | 7.2 | 7.8 | 7.4 | 7.2 | 56 | 56 | 112 | 112 | 56 | 56 | 56 | 56 | 56 | 56 | 1000 | 0 | 24 | 24 | 0 | 533.63 | 533.63 | 0 | 17 | 72.3432 | 31.91935 | 161.5257 | 41.8876 | 17.83425 | -2.668102 | 218.5795 | 93.0615 | 6.938504 | 1.494216 | 2.583333 | 2.35 | 1.1 | 0.9 | 0 | 52 | 62835.44 | 4261.953 | 8.220772 | 7.806409 | 419.0428 | 323.3323 | 99.65502 | -14.94 | 0 | 0.9339343 | 33.255 | 0 | 4 | 36.66667 | 52.66667 | 142 | 32 | 220 | 140 | 2.8 | 2.4 | 1.2 | 3.4 | 18 | 9 | 2.9 | 56.23333 | 0 | 0 | 18 | 18 | 15 | 18 | 11 | 550.9968 | 457.7154 | 418.9214 | 424.3654 | 0.1608944 | 109.2504 | -229.2986 | 606.9477 | -45.16129 | 0.4769265 | 614.0507 | 12.5 | 9.000107 | 13.37416 | 22.37427 | 18.28171 | 14.7494 | 25.18971 | 195.3765 | 189 | 204 | 295.7576 | 291 | 310 | 297.9267 | 295 | 302 | 299.3163 | 294 | 312 | 2.524672 | 2.2 | 2.9 | 2.29667 | 2 | 2.7 | 1.090839 | 0.9 | 1.3 | 0.1995822 | 0.1 | 0.3 | 894.6963 | 873.0661 | 909.3176 | 21.93973 | 18.0816 | 25.17886 | 55.97368 | 57.09421 | 33.56787 | 489.765625 | 1.283966 | 1.056737 | 0.7014211 | 0.7395639 | 72.11115 | 91.07652 | 189.317 | 353.8831 | 3.2 | 3.4 | 4.1 | 4.4 | 4.3 | 4.4 | 231 | 160 | 25
2022-07-16 | 47.41 | 9.33 | 1.48 | 0.78 | 4.46 | 618 | 544.6208 | 1 | 49440.98 | 9.425 | 882.3032 | 893.3579 | 1951.994 | 321.1275 | 0 | 799 | 639.591 | 607.6453 | 28111.55 | 250 | 24.28189 | 77.93668 | 885.9109 | 937.3071 | 908.5411 | 844.3003 | 894.2538 | 900.268 | 866.7645 | 909.5178 | 940.3895 | 932.4279 | 7.105 | 12 | 29.4056 | 562.945 | 628.6 | 0.8558252 | 2.11 | 20.49726 | 36 | 2 | 3.978854 | 2.5 | 3 | 7.42735 | 68 | 185 | 10281 | 16 | 50 | 6.75 | 0 | 2 | 2 | 2 | 42 | 38.33333 | 0 | 29 | 38 | 40 | 2.2 | 0.9 | 0.25 | 566.0938 | 375.108 | 326.0738 | 332.2425 | 0 | 10.69 | 10.57 | 7.78 | 2.83 | 7.736256 | 149 | 27 | 38 | 7 | 8.2 | 7 | 8 | 8.2 | 7.4 | 7.2 | 7.8 | 7.6 | 7.2 | 60 | 60 | 121 | 120 | 60 | 60 | 60 | 60 | 60 | 60 | 1000 | 0 | 24 | 24 | 0 | 268.77 | 268.77 | 0 | 8 | 81.8508 | 31.5757 | 162.2895 | 42.50479 | 18.60294 | -2.88355 | 220.5137 | 92.87147 | 7.128535 | 1.463794 | 2.416667 | 2.25 | 1.05 | 0.2 | 0 | 50 | 62783.54 | 4245.405 | 8.421659 | 7.875488 | 420.0614 | 330.1339 | 99.65734 | 9.711 | 0 | 0.8812634 | 23.544 | 0 | 4 | 37.66667 | 54.33333 | 190 | 30 | 220 | 155 | 2.6 | 2.4 | 1.1 | 0.2 | 20 | 10 | 4.2 | 56.2 | 0 | 0 | 20 | 18 | 14 | 21 | 14 | 556.2195 | 459.6053 | 421.8096 | 426.8621 | 0.3342651 | 103.5906 | -234.0697 | 607.6387 | -36.83871 | 0.5091846 | 614.7419 | 12.5 | 10.90028 | 13.74854 | 24.64882 | 18.29501 | 13.40059 | 23.21837 | 195.6346 | 192 | 206 | 295.8765 | 282 | 308 | 297.9847 | 294 | 311 | 299.2277 | 287 | 311 | 2.368058 | 2 | 2.9 | 2.233234 | 2 | 2.6 | 1.042514 | 0.9 | 1.2 | 0.19875 | 0.1 | 0.2 | 901.9668 | 890.6227 | 910.2473 | 23.82815 | 20.58705 | 28.79101 | 56.03338 | 56.93858 | 34.55354 | 442.96875 | 1.274586 | 1.061395 | 0.7033439 | 0.738853 | 69.25956 | 101.3259 | 184.5876 | 356.3321 | 3.4 | 3.6 | 4.3 | 4.4 | 4.2 | 4.5 | 229 | 155 | 40
2022-07-17 | 47.02 | 9.87 | 1.57 | 0.83 | 4.76 | 621 | 534.4288 | 1 | 49195.23 | 9.308333 | 874.66 | 893.7811 | 2003.472 | 320.2331 | 0 | 670 | 643.681 | 561.8894 | 27359.11 | 250 | 22.6362 | 71.34099 | 904.1154 | 929.1437 | 891.8754 | 857.5686 | 888.2029 | 890.7903 | 871.4837 | 917.0684 | 934.757 | 928.031 | 7.105 | 12 | 29.50146 | 565.585 | 638.4 | 0 | 2.02 | 19.92977 | 39 | 3 | 3.896528 | 2.6 | 6 | 16.218 | 67 | 184 | 10281 | 17 | 53 | 5.5 | 0 | 2 | 2 | 2 | 43 | 39.66667 | 0 | 27 | 38 | 39 | 2.3 | 0.7 | 0.25 | 563.7245 | 372.0101 | 324.8937 | 331.342 | 0 | 10.65 | 10.58 | 6.76 | 3.25 | 7.785778 | 148 | 24 | 38 | 8.8 | 7 | 8.2 | 8 | 8.4 | 7.6 | 7.4 | 7.8 | 7.4 | 7.2 | 56 | 56 | 115 | 112 | 46 | 56 | 56 | 56 | 56 | 56 | 1000 | 0 | 24 | 24 | 0 | 0 | 0 | 0 | 0 | 80.4288 | 31.69955 | 162.3902 | 43.2317 | 19.48468 | -2.444989 | 222.6616 | 92.34727 | 7.65273 | 1.305648 | 2.333333 | 2.216667 | 1.066667 | 0.2 | 0 | 35 | 62837.51 | 4224.891 | 8.148215 | 7.9522 | 419.5535 | 346.2399 | 99.62681 | 7.47 | 0 | 0.8605939 | 16.074 | 0 | 4 | 36.66667 | 52.33333 | 155 | 30 | 220 | 150 | 2.5 | 2.4 | 1.2 | 0.2 | 22 | 9.666667 | 5.2 | 56.16667 | 0 | 0 | 10 | 17 | 15 | 16 | 17 | 558.8171 | 459.2113 | 420.2908 | 425.1023 | -0.4317897 | 106.7552 | -231.8037 | 608.425 | -25.51613 | 0.5414427 | 615.5283 | 12.5 | 11.39608 | 14.22763 | 25.62372 | 20.29393 | 14.32141 | 26.90165 | 195.7689 | 193 | 198 | 295.8825 | 291 | 305 | 297.8193 | 294 | 301 | 299.1819 | 295 | 303 | 2.354244 | 2 | 2.7 | 2.226245 | 2 | 2.4 | 1.082081 | 0.9 | 1.2 | 0.1989549 | 0.1 | 0.3 | 901.3151 | 885.8601 | 909.2003 | 21.87079 | 19.34202 | 29.10631 | 55.78015 | 56.83483 | 34.16447 | 460.703125 | 1.279167 | 1.065329 | 0.708314 | 0.7431034 | 70.4469 | 101.8187 | 183.046 | 357.3636 | 3.4 | 3.6 | 4.2 | 4.4 | 4.3 | 4.5 | 263 | 165 | 76
2022-07-18 | 46.26 | 9.42 | 1.55 | 0.82 | 4.86 | 618 | 543.81 | 1 | 49201.65 | 9.508333 | 878.016 | 892.3079 | 1993.819 | 320.8039 | 0 | 776 | 637.2331 | 612.5205 | 26246.57 | 250 | 23.66808 | 75.82409 | 905.7208 | 927.0768 | 880.1668 | 863.9238 | 885.5547 | 883.174 | 874.9939 | 917.852 | 933.4308 | 925.4721 | 7.105 | 12 | 29.47298 | 562.945 | 610.7 | 0 | 2.99 | 18.90244 | 36 | 2 | 3.997305 | 2.6 | 0.7 | 7.170837 | 60 | 182 | 10281 | 18 | 56 | 6.333333 | 0 | 2 | 2 | 2 | 39 | 39 | 346.76 | 28 | 37 | 39 | 2.2 | 0.8 | 0.25 | 576.4818 | 373.3421 | 325.9119 | 331.1675 | 0 | 10.66 | 10.49 | 7.77 | 2.46 | 7.732662 | 152 | 23 | 36 | 8.6 | 7 | 8.2 | 8.2 |  | 7.6 | 7.4 | 7.6 | 7.6 | 7.2 | 58 | 58 | 124 | 116 | 42 | 58 | 58 | 58 | 58 | 58 | 1000 | 0 | 24 | 24 | 0 | 519.13 | 519.13 | 0 | 16 | 79.68 | 31.67826 | 161.801 | 42.33377 | 18.5462 | -2.670302 | 220.0107 | 92.78403 | 7.215966 | 1.2212 | 2.4 | 2.25 | 1.05 | 0.2 | 0 | 35 | 62691.27 | 4231.087 | 8.232178 | 7.857525 | 420.5901 | 329.4534 | 99.64904 | 8.964 | 0 | 0.8799515 | 7.11 | 0 | 4 | 37.66667 | 53.66667 | 150 | 30 | 220 | 152 | 2.6 | 2.4 | 1.1 | 0.2 | 23 | 8.333333 | 6.4 | 56.23333 | 0 | 0 | 18 | 18 | 14 | 19 | 13 | 553.0049 | 459.4319 | 420.2703 | 426.0359 | -0.1389596 | 105.7431 | -237.8607 | 608.9572 | -17.19355 | 0.5737007 | 616.0606 | 17.5 | 11.22734 | 13.79727 | 25.02461 | 21.65531 | 15.64429 | 28.28937 | 195.542 | 188 | 201 | 295.9326 | 276 | 310 | 297.8426 | 283 | 312 | 299.4477 | 284 | 324 | 2.353943 | 2 | 2.8 | 2.21534 | 1.9 | 2.5 | 1.070627 | 0.9 | 1.3 | 0.1975 | 0.1 | 0.2 | 899.7497 | 882.4374 | 910.0496 | 22.21639 | 18.87695 | 26.7204 | 55.9185 | 56.95155 | 33.87914 | 425.625 | 1.284403 | 1.063043 | 0.7090803 | 0.7427806 | 71.30764 | 103.3974 | 181.719 | 355.9714 | 3.4 | 3.6 | 4.2 | 4.4 | 4.2 | 4.3 | 220 | 142 | 18
2022-07-19 | 49.13 | 9.6 | 0.47 | 1.05 | 4.08 | 614 | 543.8336 | 1 | 50026.37 | 9.55 | 896.5474 | 904.8746 | 2026.17 | 323.7376 | 0 | 735 | 645.6808 | 607.6156 | 30308.77 | 250 | 25.04973 | 74.47249 | 924.6818 | 937.6083 | 899.104 | 874.4003 | 895.3129 | 889.9897 | 884.7036 | 933.1964 | 944.7654 | 936.3986 | 7.105 | 12 | 29.28874 | 559.425 | 501.2 | 0 | 2.69 | 19.29491 | 36 | 2 | 4.094141 | 3 | 2.9 | 7.397226 | 62 | 181 | 10281 | 19 | 59 | 6.833333 | 0 | 2 | 2 | 2 | 42.66667 | 38.33333 | 0 | 28 | 38 | 41 | 2.2 | 0.8 | 0.25 | 574.3315 | 376.2481 | 328.9937 | 334.7698 | 0 | 10.65 | 10.61 | 8.21 | 1.2 | 7.80515 | 160 | 25 | 38 | 7 | 7 | 8 | 8 | 8.2 | 7.4 | 7 | 7.5 | 7 | 7.2 | 54 | 54 | 124 | 112 | 54 | 54 | 54 | 54 | 54 | 54 | 1000 | 0 | 24 | 24 | 0 | 432.68 | 432.68 | 0 | 13 | 60.1536 | 32.81003 | 162.2707 | 43.10763 | 19.3676 | -2.390387 | 222.3555 | 92.36483 | 7.635166 | 1.137876 | 2.616667 | 2.4 | 1.15 | 0.2 | 0 | 53 | 62726.32 | 4220.942 | 8.374523 | 7.941268 | 419.4849 | 331.7048 | 99.6535 | 0 | 0 | 0.8857225 | 7.11 | 0 | 4 | 37.33333 | 53.33333 | 188 | 32 | 220 | 150 | 3.1 | 2.8 | 1.3 | 0.2 | 23 | 10.5 | 6.4 | 56.3 | 0 | 0 | 17 | 18 | 13 | 18 | 14 | 551.4067 | 459.8358 | 421.6279 | 425.901 | -0.3839108 | 103.5387 | -235.2368 | 609.2227 | -12.87097 | 0.6059588 | 616.3262 | 17.5 | 6.762408 | 14.19259 | 20.95499 | 23.19322 | 16.37057 | 32.02452 | 195.2765 | 191 | 201 | 295.6152 | 288 | 309 | 297.764 | 289 | 305 | 299.1952 | 286 | 308 | 2.654472 | 2.1 | 3.3 | 2.417041 | 2 | 3 | 1.154193 | 0.9 | 1.4 | 0.1953044 | 0 | 0.2 | 912.0096 | 902.8891 | 921.3441 | 23.30545 | 20.91886 | 29.50418 | 56.22371 | 57.34063 | 35.04638 | 432.578125 | 1.305115 | 1.062881 | 0.7152085 | 0.7463286 | 87.84359 | 91.12461 | 184.0638 | 356.6545 | 2.9 | 3.4 | 4.2 | 4.4 | 4.2 | 4.3 | 224 | 142 | 37
2022-07-20 | 48.46 | 10.96 | 1.28 | 0.82 | 3.22 | 625 | 562.6816 | 1 | 49912.54 | 9.408333 | 895.5251 | 900.4229 | 2020.32 | 326.4023 | 500 | 802 | 652.2966 | 610.9441 | 26740.08 | 250 | 23.93926 | 66.80403 | 927.7392 | 929.4332 | 888.6797 | 881.3941 | 887.4057 | 878.3569 | 882.7415 | 927.6327 | 936.0266 | 927.5963 | 8.483 | 12 | 29.7915 | 570.483 | 545.7 | 0 | 2.24 | 18.97749 | 36 | 2 | 3.917523 | 3 | 0.6 | 14.62955 | 86 | 179 | 10281 | 20 | 62 | 6 | 0 | 2 | 2 | 2 | 41.66667 | 37.33333 | 0 | 29 | 39 | 41 | 2.2 | 0.7 | 0.25 | 583.1322 | 380.5949 | 332.385 | 339.1366 | 0 | 10.61 | 10.4 | 6.87 | 2.72 | 7.781338 | 162 | 43 | 35 | 6.4 | 6.6 | 8 | 8.2 | 8 | 7.2 | 7.2 | 7.6 | 7.2 | 7 | 58 | 58 | 117 | 116 | 58 | 58 | 58 | 58 | 58 | 58 | 1000 | 0 | 24 | 24 | 0 | 621.2 | 621.2 | 0 | 20 | 66.4816 | 33.5502 | 163.1423 | 44.89722 | 21.15449 | -1.979248 | 227.2148 | 91.56074 | 8.439261 | 1.144667 | 2.783333 | 2.566667 | 1.266667 | 0.2 | 0 | 45 | 62883.48 | 4222.263 | 7.552288 | 8.114813 | 420.5398 | 381.2326 | 99.55214 | 5.978944267 | 0 | 0.90029056 | 1.131055733 | 0 | 4 | 37.66667 | 53.33333 | 153 | 35 | 225 | 150 | 3 | 3 | 1.3 | 0.2 | 26 | 9 | 8.3 | 56.5 | 0 | 0 | 16 | 17 | 13 | 18 | 20 | 552.9663 | 460.3875 | 419.6916 | 425.3396 | -0.8274381 | 109.7805 | -235.6048 | 610.0118 | 2.451613 | 0.6382168 | 617.1843 | 12.5 | 3.831672 | 15.70636 | 19.53803 | 24.44366 | 17.04496 | 32.36174 | 194.9416 | 190 | 202 | 295.2019 | 287 | 307 | 297.6585 | 293 | 305 | 299.2271 | 283 | 318 | 2.867884 | 2.4 | 3.4 | 2.65533 | 2.2 | 3.5 | 1.271782 | 1.1 | 1.4 | 0.1934468 | 0 | 0.2 | 907.102 | 897.2977 | 928.0033 | 22.86266 | 18.87994 | 28.29968 | 57.03177 | 58.18363 | 35.55218 | 535.234375 | 1.327628 | 1.071391 | 0.7239142 | 0.7498649 | 99.85036 | 81.93215 | 180.1582 | 352.9942 | 2.8 | 3.2 | 4.1 | 4.4 | 4.2 | 4.3 | 245 | 146 | 8
2022-07-21 | 48.52 | 11.49 | 1.37 | 0.82 | 4.24 | 618 | 545.5396 | 1 | 49802.69 | 9.325 | 889.5593 | 900.8327 | 2061.619 | 326.933 | 416.6667 | 749 | 650.8867 | 599.395 | 27724.54 | 250 | 23.66501 | 68.48347 | 926.2942 | 927.782 | 891.4416 | 881.6773 | 886.812 | 875.4774 | 887.5709 | 929.6064 | 935.7341 | 930.0658 | 9.862 | 15 | 29.6626 | 568.702 | 435.7 | 0 | 2.66 | 29.20195 | 36 | 2 | 3.885468 | 2.6 | 2.2 | 8.083845 | 78 | 177 | 10281 | 21 | 66 | 6 | 0 | 2 | 2 | 2 | 41.33333 | 36.33333 | 129.62 | 29 | 38 | 40 | 2.2 | 0.8 | 0.25 | 589.7299 | 381.6458 | 333.2405 | 343.6592 | 0 | 10.52 | 10.5 | 7.8 | 5.48 | 7.805832 | 155 | 41 | 35 | 6.8 | 6.6 | 8 | 8.4 | 8.2 | 7.4 | 7 | 7.8 | 7.2 | 7.4 | 48 | 52 | 57 | 106 | 46 | 46 | 46 | 47 | 48 | 48 | 1000 | 0 | 24 | 24 | 0 | 648.42 | 648.42 | 0 | 20 | 73.1196 | 33.22608 | 162.8586 | 44.9488 | 20.70519 | -1.989714 | 226.5228 | 91.73793 | 8.262069 | 1.121447 | 3.433333 | 2.816667 | 1.283333 | 0.2 | 0 | 65 | 62965.29 | 4235.139 | 7.653368 | 8.090101 | 418.8036 | 374.3035 | 99.56683 | 0 | 0 | 0.8827502 | 1.131055733 | 0 | 4 | 38.33333 | 53.66667 | 179 | 35 | 221 | 145 | 4.1 | 3 | 1.4 | 0.2 | 28 | 6 | 8.3 | 57.13333 | 0 | 0 | 15 | 17 | 12 | 21 | 21 | 543.3158 | 460.0302 | 419.1164 | 426.1307 | -0.4240864 | 116.0507 | -231.7642 | 610.3923 | 10.77419 | 0.6704749 | 617.6929 | 17.5 | 4.723612 | 15.71038 | 20.434 | 23.37962 | 16.52619 | 31.18152 | 193.9595 | 190 | 203 | 295.0445 | 278 | 307 | 297.6692 | 293 | 301 | 299.0881 | 272 | 306 | 3.436213 | 2.8 | 4.7 | 2.768736 | 2.4 | 3.2 | 1.282924 | 1.1 | 1.4 | 0.1941644 | 0 | 0.2 | 906.7766 | 887.2071 | 923.8447 | 22.50036 | 18.29418 | 28.02772 | 56.96239 | 58.9618 | 34.77403 | 502.65625 | 1.420135 | 1.069554 | 0.7232899 | 0.7452128 | 154.1744 | 67.64772 | 179.4172 | 347.8334 | 2.8 | 3.1 | 4.2 | 4.4 | 4.3 | 4.6 | 194 | 121 | 13
2022-07-22 | 48.21 | 11.03 | 1.39 | 0.86 | 3.9 | 620 | 525.1468 | 1 | 49693.22 | 9.427273 | 892.512 | 900.7367 | 2098.286 | 324.5122 | 375 | 782 | 653.313 | 614.3347 | 26924.17 | 250 | 21.62294 | 63.43294 | 924.8606 | 925.475 | 891.5332 | 890.9383 | 884.3681 | 872.1475 | 890.1851 | 926.3856 | 932.9094 | 923.5364 | 9.862 | 15 | 29.78223 | 570.462 | 461.2 | 0 | 2.53 | 31.76042 | 36 | 2 | 3.556265 | 2.1 | 1.6 | 7.037924 | 63 | 175 | 10281 | 22 | 70 | 4.166667 | 0 | 2 | 2 | 2 | 41 | 35.33333 | 0 | 29 | 38 | 49 | 2.2 | 0.6 | 0.25 | 594.3484 | 378.9931 | 329.7302 | 340.932 | 0 | 10.69 | 10.6 | 7.64 | 3.82 | 7.834735 | 160 | 41 | 38 | 6.8 | 6.5 |  | 8 | 8 | 7.2 | 7 | 7 | 7 | 7 | 60 | 60 | 100 | 124 | 60 | 60 | 60 | 60 | 60 | 60 | 1000 | 0 | 24 | 24 | 0 | 649.19 | 649.19 | 0 | 20 | 71.9568 | 32.32023 | 163.0485 | 45.38205 | 21.02728 | -1.943658 | 227.5142 | 91.61212 | 8.387884 | 1.082933 | 4.15 | 2.566667 | 1.25 | 0.2 | 0 | 42 | 62785.99 | 4218.091 | 7.722441 | 8.125507 | 419.3895 | 390.3884 | 99.55277 | 10.98 | 0 | 0.847011 | 1.131055733 | 10980 | 5 | 38.33333 | 52 | 161 | 35 | 220 | 130 | 4.5 | 2.7 | 1.4 | 0.2 | 33 | 10.5 | 8.3 | 56.9 | 0 | 0 | 18 | 18 | 14 | 20 | 20 | 534.0605 | 459.3708 | 419.4589 | 425.6962 | 0.1486247 | 84.98397 | -256.9782 | 610.8292 | 21.09677 | 0.702733 | 618.2462 | 17.5 | 8.353354 | 16.45995 | 24.81331 | 20.76939 | 16.46134 | 28.96376 | 192.5961 | 168 | 198 | 295.3679 | 255 | 335 | 297.424 | 221 | 303 | 299.3002 | 290 | 309 | 4.224132 | 3.7 | 7.3 | 2.533824 | 1.5 | 3.7 | 1.25812 | 0.9 | 1.7 | 0.1909248 | 0 | 0.3 | 906.2666 | 895.3658 | 913.7616 | 20.39145 | 17.89696 | 27.92298 | 56.65962 | 58.19661 | 34.65729 | 535.234375 | 1.553547 | 1.073002 | 0.7260547 | 0.7509248 | 240.3037 | 76.93085 | 176.2926 | 351.5492 | 2.8 | 3 | 4.2 | 4.4 | 4.3 | 4.6 | 214 | 122 | 22
2022-07-23 | 49.23 | 10.73 | 1.34 | 0.94 | 3.6 | 625 | 547.1236 | 1 | 49645.02 | 8.933333 | 896.1275 | 896.4593 | 2083.144 | 324.643 | 208.3333 | 713 | 645.0292 | 607.9104 | 25502.58 | 250 | 21.65022 | 73.32961 | 922.2374 | 926.0739 | 865.7373 | 893.7024 | 883.948 | 861.8942 | 894.0327 | 924.0484 | 931.6569 | 918.2705 | 9.818 | 15 | 29.85693 | 574.818 | 585 | 0 | 2.74 | 31.44305 | 39 | 3 | 3.599841 | 2.4 | 0.5 | 16.218 | 76 | 175 | 10281 | 23 | 82 | 6 | 0 | 2 | 2 | 2 | 42 | 37 | 0 | 29 | 38 | 40 | 2.2 | 0.7 | 0.25 | 593.8163 | 382.15 | 332.1663 | 340.5264 | 0 | 10.6 | 10.52 | 7.8 | 1.96 | 7.812956 | 160 | 48 | 31 | 7.2 | 6.8 | 8 | 8 | 8.2 | 7.4 | 7.2 | 7.8 | 7.4 | 7.4 | 58 | 58 | 116 | 116 | 58 | 58 | 58 | 58 | 58 | 58 | 1000 | 0 | 24 | 24 | 0 | 253.63 | 253.63 | 0 | 7 | 73.4936 | 32.29023 | 161.6224 | 44.04809 | 19.72297 | -2.303217 | 223.0903 | 92.19161 | 7.80839 | 1.046074 | 4.1 | 2.5 | 1.166667 | 0.1833333 | 0 | 53 | 62920.01 | 4277.256 | 7.752934 | 7.967509 | 420.7869 | 357.3987 | 99.59241 | 14.60306 | 0 | 0.87539776 | 3.018 | 16790 | 5 | 38 | 51.66667 | 180 | 30 | 220 | 140 | 4.5 | 2.6 | 1.2 | 0.2 | 37 | 9 | 8.3 | 56.56667 | 0 | 0 | 18 | 18 | 14 | 13 | 14 | 531.33 | 458.1741 | 420.1976 | 424.3924 | -0.4861593 | 108.315 | -238.1548 | 611.4455 | 36.41935 | 0.734991 | 618.967 | 17.5 | 7.92802 | 15.2026 | 23.13062 | 20.83455 | 15.65725 | 27.05727 | 192.9881 | 189 | 205 | 295.4725 | 276 | 302 | 297.6567 | 291 | 312 | 299.0217 | 282 | 305 | 4.096162 | 3.6 | 5.2 | 2.468826 | 2 | 2.8 | 1.160928 | 1 | 1.3 | 0.1861586 | 0 | 0.2 | 902.1361 | 886.2063 | 911.6901 | 22.28765 | 18.13743 | 28.46927 | 56.45122 | 57.66486 | 35.4225 | 476.796875 | 1.552241 | 1.074543 | 0.7187372 | 0.744456 | 243.3728 | 81.32985 | 176.3805 | 353.6161 | 2.8 | 3.1 | 4.2 | 4.6 | 4.3 | 4.4 | 197 | 116 | 13
2022-07-24 | 47.75 | 10.91 | 1.27 | 0.98 | 3.84 | 619 | 517.9316 | 1 | 49632.17 | 9.425 | 900.5554 | 899.2818 | 2077.712 | 326.8122 | 625 | 594 | 658.582 | 545.2372 | 26232.02 | 250 | 24.01408 | 72.98726 | 923.8116 | 929.7421 | 877.22 | 892.2202 | 886.5086 | 865.951 | 893.2519 | 925.5492 | 935.3006 | 922.2216 | 9.818 | 15 | 29.75195 | 569.538 | 425 | 0 | 2.93 | 30.67073 | 36 | 2 | 3.504773 | 2.1 | 0.6 | 7.591318 | 62 | 172 | 10281 | 24 | 82 | 6.166667 | 0 | 2 | 2 | 2 | 39.66667 | 36 | 0 | 28 | 38 | 45 | 2.3 | 0.7 | 0.25 | 607.3024 | 382.6291 | 333.198 | 343.472 | 0 | 10.69 | 10.5 | 7.9 | 1.8 | 7.843777 | 145 | 53 | 44 | 6.8 | 6.6 | 8 | 8.2 | 8.2 | 7 | 7.2 | 7.8 | 7.2 | 7 | 56 | 56 | 116 | 116 | 54 | 56 | 56 | 56 | 56 | 56 | 1000 | 0 | 24 | 24 | 0 | 0 | 0 | 0 | 0 | 67.9316 | 32.94818 | 162.6103 | 46.16198 | 22.09006 | -1.558661 | 229.3037 | 91.0462 | 8.953802 | 1.089199 | 4.383333 | 2.416667 | 1.226667 | 0.2 | 0 | 50 | 63059.3 | 4253.996 | 7.889228 | 8.189418 | 418.8639 | 413.4243 | 99.53769 | -0.083 | 0 | 0.8367231 | 1.601 | 0 | 5 | 38.66667 | 52.33333 | 160 | 30 | 230 | 150 | 5.4 | 2.7 | 1.4 | 0.2 | 40 | 11 | 8 | 57.8 | 0 | 0 | 17 | 17 | 13 | 19 | 14 | 548.6269 | 458.5219 | 420.1387 | 424.0737 | 0.1864961 | 112.0817 | -236.8505 | 611.7603 | 45.74194 | 0.7672491 | 619.3776 | 17.5 | 5.823146 | 16.28485 | 22.108 | 20.08634 | 15.57944 | 25.72143 | 192.3303 | 189 | 196 | 295.5011 | 290 | 301 | 297.5643 | 293 | 301 | 299.248 | 296 | 302 | 4.405308 | 3.6 | 5.4 | 2.474159 | 2.2 | 2.8 | 1.222278 | 1.1 | 1.4 | 0.196794 | 0 | 0.3 | 905.1356 | 891.6874 | 914.3332 | 22.19338 | 17.38475 | 31.52723 | 57.06941 | 58.70241 | 35.4614 | 615.3125 | 1.576945 | 1.081717 | 0.7232011 | 0.7510212 | 259.4016 | 90.04336 | 172.6668 | 357.5724 | 2.8 | 3.1 | 4.1 | 4.4 | 4.2 | 4.3 | 191 | 118 | 5
2022-07-25 | 45.56 | 12.93 | 1.32 | 0.8 | 3.66 | 623 | 576.9224 | 1 | 49703.22 | 9.391667 | 930.6479 | 897.4973 | 2072.923 | 334.6252 | 291.6667 | 770 | 662.4276 | 618.5692 | 27103.21 | 250 | 23.98213 | 77.10686 | 923.3106 | 930.0414 | 871.9171 | 892.4743 | 885.1096 | 859.1692 | 893.3344 | 924.6214 | 935.9841 | 923.2818 | 9.811 | 12 | 29.77539 | 570.051 | 731.1 | 0 | 2.68 | 30.18286 | 36 | 2 | 3.210231 | 1.3 | 1.8 | 7.613678 | 77 | 169 | 10281 | 25 | 82 | 6.25 | 0 | 2 | 2 | 2 | 38 | 35 | 0 | 29 | 38 | 40 | 2.1 | 0.7 | 0.25 | 607.3705 | 391.1583 | 337.7345 | 354.1899 | 0 | 10.67 | 10.48 | 7.79 | 1.86 | 7.842479 | 160 | 50 | 30 | 7 | 6.5 | 8 | 8 | 8 | 7.2 | 7 | 7.5 | 7 | 7 | 58 | 58 | 116 | 116 | 54 | 60 | 58 | 58 | 58 | 56 | 1000 | 0 | 24 | 24 | 0 | 485.85 | 485.85 | 0 | 15 | 91.0724 | 32.58468 | 162.5157 | 46.45044 | 22.34961 | -1.595115 | 229.7206 | 90.96533 | 9.034668 | 1.14276 | 4.216667 | 2.416667 | 1.183333 | 0.2 | 0 | 40 | 62785.54 | 4229.149 | 7.821084 | 8.204308 | 419.7851 | 425.8858 | 99.51904 | 1.532257472 | 0 | 0.9260392 | 1.868742528 | 0 | 8 | 38 | 52 | 171 | 31 | 228 | 141 | 4.6 | 2.5 | 1.3 | 0.2 | 44 | 10.5 | 7.8 | 57.33333 | 0 | 0 | 19 | 17 | 13 | 17 | 18 | 566.4784 | 458.0401 | 419.845 | 423.4049 | 0.45017 | 99.36176 | -244.055 | 612.2101 | 59.06452 | 0.7995072 | 619.915 | 17.5 | 7.220171 | 16.64778 | 23.86795 | 19.72389 | 15.29411 | 25.03406 | 192.6941 | 187 | 198 | 295.5802 | 284 | 303 | 297.875 | 286 | 302 | 299.1675 | 294 | 303 | 4.167905 | 3.5 | 4.9 | 2.398178 | 2.2 | 2.7 | 1.169583 | 1 | 1.3 | 0.1913461 | 0.1 | 0.2 | 903.9209 | 890.609375 | 912.1198 | 23.56667 | 20.64825 | 32.8641 | 56.87461 | 58.52084 | 34.63137 | 549.140625 | 1.589502 | 1.080797 | 0.7170527 | 0.7418852 | 275.7913 | 93.05825 | 175.3583 | 355.221 | 2.8 | 3.1 | 4.2 | 4.6 | 4.3 | 4.3 | 163 | 115 | 3
2022-07-26 | 47.02 | 13.3 | 1.38 | 0.73 | 3.82 | 623 | 550.4532 | 1 | 49728.95 | 9.425 | 915.7682 | 899.3977 | 2121.267 | 330.4291 | 708.3333 | 709 | 656.333 | 597.2472 | 26800.14 | 250 | 23.44851 | 75.40398 | 920.3407 | 931.6 | 884.9323 | 887.8686 | 889.7259 | 863.8239 | 892.6533 | 924.2368 | 934.5679 | 922.4777 | 9.809 | 12 | 29.76221 | 570.049 | 593 | 0 | 2.16 | 30.32565 | 39 | 2.5 | 2.948934 | 1.4 | 0.5 | 6.636076 | 62 | 169 | 10281 | 26 | 83 | 7 | 0 | 2 | 2 | 2 | 38.33333 | 34.66667 | 0 | 28 | 38 | 43 | 2.11 | 0.5 | 0.25 | 592.2934 | 384.3346 | 334.7226 | 349.3342 | 0 | 10.7 | 10.63 | 7.36 | 1.44 | 7.836429 | 152 | 32 | 35 | 7 | 7 | 8 | 8.2 | 8.2 | 7.6 | 7.2 | 7.8 | 7.6 | 7.6 | 54 | 56 | 112 | 112 | 56 | 56 | 56 | 56 | 56 | 56 | 1000 | 0 | 24 | 24 | 0 | 519.81 | 519.81 | 0 | 16 | 56.6432 | 33.26308 | 162.6997 | 46.04041 | 21.93702 | -1.996571 | 228.6805 | 91.28022 | 8.719782 | 1.274686 | 4.35 | 2.516667 | 1.2 | 0.2 | 0 | 70 | 62800.17 | 4223.517 | 7.867509 | 8.167161 | 420.0548 | 403.9135 | 99.54692 | 6.429742528 | 0 | 0.8835525 | 12.339 | 16900 | 9 | 37 | 51.33333 | 183 | 30 | 227 | 141 | 4.9 | 2.8 | 1.3 | 0.2 | 45 | 10 | 5.7 | 57.63333 | 0 | 0 | 16 | 17 | 14 | 20 | 18 | 570.8706 | 458.8975 | 420.387 | 424.8914 | 0.005679299 | 106.457 | -240.1777 | 612.6252 | 72.3871 | 0.8317652 | 620.4111 | 17.5 | 4.313819 | 16.0269 | 20.34072 | 20.81182 | 16.35759 | 28.54876 | 192.2522 | 186 | 198 | 295.343 | 264 | 320 | 297.8102 | 290 | 323 | 299.2961 | 291 | 309 | 4.454892 | 3.5 | 5.7 | 2.525536 | 2 | 3.3 | 1.199586 | 1 | 1.6 | 0.1909433 | 0 | 0.2 | 905.2306 | 885.048 | 920.6252 | 21.4235 | 17.17438 | 29.534 | 57.2793 | 59.11742 | 35.69484 | 638.984375 | 1.621782 | 1.081541 | 0.716489 | 0.7413555 | 316.3676 | 86.76917 | 179.7375 | 353.369 | 2.8 | 3.1 | 4.2 | 4.4 | 4.3 | 4.6 | 178 | 114 | 2
2022-07-27 | 45.76 | 12.87 | 1.37 | 0.78 | 5.34 | 624 | 578.5244 | 1 | 49707.26 | 9.375 | 924.2612 | 890.9486 | 2129.991 | 331.0409 | 333.3333 | 832 | 658.9592 | 603.017 | 26002.45 | 250 | 20.94569 | 66.78571 | 901.9154 | 927.3096 | 877.8068 | 878.3456 | 885.3451 | 858.1781 | 887.0115 | 911.677 | 926.6315 | 913.4662 | 9.808 | 12 | 29.79296875 | 570.928 | 577 | 0 | 2.19 | 29.929 | 39 | 3 | 3.420733 | 1.7 | 2.1 | 7.630447 | 74 | 167 | 10281 | 27 | 86 | 7 | 0 | 2 | 2 | 2 | 40 | 36 | 0 | 29 | 39 | 41 | 2.2 | 0.6 | 0.25 | 587.6171 | 386.1862 | 334.9872 | 350.7312 | 0 | 10.97 | 10.68 | 8.72 | 3.71 | 7.8175 |  |  |  | 6.8 | 7 | 8.2 | 8 | 8.3 | 7 | 7.4 | 7.9 | 7 | 7.9 | 58 | 58 | 116 | 116 | 42 | 56 | 56 | 58 | 58 | 56 | 1000 | 0 | 24 | 24 | 0 | 536.78 | 536.78 | 0 | 17 | 74.7444 | 33.05055 | 162.077 | 46.28352 | 22.1189 | -1.736697 | 228.7428 | 91.08947 | 8.910535 | 1.133708 | 4.133333 | 2.383333 | 1.166667 | 0.1833333 | 0 | 50 | 62839.87 | 4218.515 | 7.804157 | 8.169384 | 418.7617 | 408.2887 | 99.53779 | 13.819 | 0 | 0.9271224 | 14.58 | 16060 | 10 | 36.66667 | 52 | 155 | 30 | 220 | 150 | 5 | 2.7 | 1.2 | 0.2 | 48 | 12 | 6.3 | 56.66667 | 0 | 0 | 18 | 17 | 13 | 20 | 19 | 564.9504 | 458.4465 | 419.7785 | 424.8608 | -0.4489314 | 112.3263 | -233.5274 | 613.0466 | 86.70968 | 0.8640233 | 620.9074 | 17.5 | 4.8892 | 15.94218 | 20.83138 | 20.61892 | 16.21492 | 27.86138 | 192.6702 | 190 | 196 | 295.7214 | 290 | 303 | 297.5634 | 294 | 301 | 299.4298 | 295 | 303 | 4.177674 | 3.2 | 5.5 | 2.338508 | 2 | 2.9 | 1.158965 | 1 | 1.3 | 0.1850058 | 0 | 0.2 | 896.7618 | 857.7302 | 914.8062 | 20.0698 | 11.66237 | 37.48372 | 56.81747 | 58.76726 | 35.82454 | 789.765625 | 1.618093 | 1.083133 | 0.7117588 | 0.7387549 | 342.6779 | 102.8955 | 181.0912 | 353.971 | 2.8 | 3.1 | 4.2 | 4.2 | 4.3 | 4.4 | 242 | 194 | 11
2022-07-28 | 46.75 | 13.63 | 1.25 | 0.71 | 3.56 | 637 | 556.4444 | 1 | 49712 | 9.533333 | 909.301 | 890.5861 | 2112.024 | 323.9871 | 41.66667 | 741 | 669.4423 | 628.4688 | 26425.9 | 250 | 20.63418 | 70.82384 | 890.4608 | 933.0222 | 885.2379 | 874.8506 | 889.5176 | 856.3263 | 888.096 | 907.1776 | 927.536 | 914.3708 | 9.514 | 0 | 29.90023 | 570.074 | 653.217 | 0 | 2.68 | 30.32243 | 73 | 5 | 3.053029 | 1.7 | 1.8 | 7.383873 | 66 | 164 | 10281 | 28 | 90 | 8.083333 | 0 | 2 | 2 | 2 | 42 | 37.33333 | 5.92 | 28 | 36 | 49 | 2.2 | 0.9 | 0.25 | 585.4384 | 377.3904 | 332.7776 | 341.22 | 0 | 10.91 | 10.65 | 7.9 | 1.8 | 7.720962 | 150 | 40 | 35 | 7.4 | 7 | 8.2 | 9 | 8.2 | 7.4 | 7 | 8 | 7.2 | 7.6 | 58 | 58 | 116 | 122 | 56 | 56 | 56 | 56 | 56 | 58 | 1000 | 0 | 24 | 24 | 0 | 651.62 | 651.62 | 0 | 19 | 84.8244 | 32.14026 | 161.6647 | 45.16996 | 20.7299 | -1.946796 | 225.6178 | 91.67481 | 8.325187 | 0.90188 | 3.283333 | 2.25 | 1.1 | 0.1666667 | 0 | 60 | 62938.05 | 4266.73 | 7.71428 | 8.057777 | 420.8152 | 389.7705 | 99.55295 | -27.639 | 0 | 0.8735391 | 42.219 | 0 | 10 | 36.66667 | 53 | 178 | 35 | 221 | 148 | 3.7 | 2.4 | 1.2 | 0.2 | 49 | 10.5 | 5.4 | 56.6 | 0 | 0 | 19 | 18 | 13 | 1 | 17 | 560.9117 | 458.3982 | 419.5137 | 425.4633 | -0.4648002 | 124.7123 | -221.7357 | 613.9023 | 114.0323 | 0.8962814 | 621.8222 | 17.5 | 8.037468 | 15.62204 | 23.65951 | 18.45655 | 15.17739 | 23.72417 | 194.3402 | 192 | 197 | 295.9475 | 292 | 300 | 297.9658 | 294 | 301 | 299.2415 | 296 | 303 | 3.213888 | 2.5 | 3.8 | 2.18771 | 1.9 | 2.5 | 1.093535 | 1 | 1.2 | 0.1747928 | 0 | 0.2 | 896.6364 | 883.1141 | 910.4999 | 19.25914 | 16.61722 | 28.58442 | 56.26191 | 57.47033 | 33.39927 | 668.75 | 1.519009 | 1.065785 | 0.7049971 | 0.7318757 | 293.0106 | 112.5516 | 190.9014 | 354.4707 | 2.8 | 3 | 4.3 | 4.4 | 4.3 | 4.4 | 307 | 390 | 77
2022-07-29 | 45.13 | 12.93 | 1.34 | 0.77 | 4 | 637 | 569.3572 | 1 | 49664.65 | 9.341667 | 912.8191 | 898.0042 | 2102.799 | 320.3988 | 83.33333 | 804 | 671.7074 | 619.4302 | 26115.86 | 250 | 14.27481 | 45.50111 | 896.8409 | 930.2812 | 898.8681 | 892.6956 | 893.0077 | 854.8347 | 903.6687 | 913.8372 | 927.0523 | 914.8845 | 0 | 0 | 29.83366 | 560.56 | 599.803 | 0 | 2.61 | 32.8372 | 36 | 2 | 2.748258 | 0.6 | 0.7 | 6.173982 | 58 | 163 | 10281 | 29 | 93 | 6.833333 | 0 | 2 | 2 | 2 | 40.33333 | 35.83333 | 0 | 28 | 37 | 39 | 2.2 | 0.6 | 0.25 | 582.8559 | 374.4654 | 327.0774 | 337.5082 | 0 | 10.67 | 10.6 | 7.48 | 1.44 | 7.738641 | 166 | 40 | 40 | 7 | 6.6 | 8.2 | 8 | 8 | 7.2 | 7 | 7.6 | 7.2 | 7.2 | 58 | 58 | 115 | 109 | 58 | 58 | 58 | 58 | 58 | 58 | 1000 | 0 | 24 | 24 | 0 | 557.87 | 557.87 | 0 | 17 | 81.4872 | 32.15045 | 162.646 | 46.41237 | 22.14571 | -1.826509 | 229.3776 | 91.14159 | 8.858406 | 0.97441 | 3.05 | 2.283333 | 1.316667 | 0.2 | 0 | 50 | 63111.87 | 4299.51 | 8.022837 | 8.192057 | 420.4048 | 418.2251 | 99.54115 | 22.896 | 0 | 0.8938104 | 36.243 | 16920 | 11 | 35.66667 | 52.33333 | 210 | 32 | 220 | 140 | 3.3 | 2.4 | 1.6 | 0.2 | 51 | 10.33333 | 4.4 | 56 | 0 | 0 | 16 | 17 | 13 | 19 | 17 | 575.4962 | 458.9213 | 422.3507 | 425.214 | -0.30135 | 133.0769 | -216.5551 | 614.6989 | 141.3548 | 0.9285394 | 622.3456 | 15 | 9.46901 | 16.80584 | 26.27485 | 18.44141 | 14.15281 | 24.15216 | 194.6556 | 192 | 197 | 295.8059 | 290 | 300 | 297.5879 | 294 | 302 | 299.3026 | 294 | 304 | 2.990559 | 2.3 | 3.8 | 2.275476 | 1.7 | 2.7 | 1.275941 | 0.9 | 1.7 | 0.1937523 | 0 | 0.2 | 902.5953 | 852.1221 | 916.7612 | 16.15001 | 13.11157 | 39.63556 | 56.11218 | 57.78158 | 33.9829 | 601.484375 | 1.488162 | 1.071616 | 0.7106953 | 0.7421931 | 274.4517 | 109.2178 | 186.0235 | 353.3209 | 3 | 3 | 4.2 | 4.4 | 4.3 | 4.4 | 171 | 113 | 4
2022-07-30 | 47.51 | 11.43 | 1.32 | 0.66 | 3.98 | 636 | 546.1772 | 1 | 49657.06 | 9.391667 | 904.0796 | 898.382 | 2136.355 | 317.6335 | 83.33333 | 744 | 675.6587 | 602.2329 | 26300.46 | 250 | 12.64491 | 40.66803 | 898.6099 | 927.4999 | 897.8797 | 899.1131 | 892.2434 | 813.0074 | 909.1972 | 913.731 | 926.2357 | 915.4432 | 0 | 0 | 29.85107 | 559.68 | 565.18 | 0 | 13.14 | 25.50328 | 41 | 3 | 2.59086 | 0.8 | 0.8 | 15.37176 | 67 | 162 | 10281 | 30 | 97 | 6.916667 | 0 | 2 | 2 | 2 | 43.33333 | 36.83333 | 101.86 | 28 | 37 | 39 | 2.2 | 0.7 | 0.25 | 557.1222 | 369.5076 | 324.1974 | 334.8401 | 0 | 10.72 | 10.62 | 7.43 | 1.2 | 7.764383 | 160 | 40 | 40 | 6.8 | 6.5 | 8 | 8 | 8 | 7.2 | 7 | 7.5 | 7 | 7 | 56 | 56 | 113 | 113 | 56 | 56 | 56 | 56 | 56 | 56 | 1000 | 0 | 24 | 24 | 0 | 306.69 | 306.69 | 0 | 9 | 81.4872 | 31.85047 | 164.226 | 47.97195 | 23.78616 | -1.596536 | 234.3876 | 90.53294 | 9.467063 | 1.006488 | 2.85 | 2.333333 | 1.533333 | 0.2166667 | 0 | 45 | 63198.63 | 4264.769 | 8.217706 | 8.370986 | 419.9332 | 446.3976 | 99.52343 | 6.723 | 0 | 0.8587692 | 29.52 | 0 | 11 | 37 | 52.66667 | 147 | 36 | 221 | 150 | 3.2 | 2.5 | 1.7 | 0.3 | 52 | 9.833333 | 3.4 | 55.73333 | 0 | 0 | 19 | 15 | 13 | 19 | 22 | 588.2872 | 460.4539 | 422.3077 | 425.9221 | -0.2333732 | 137.7855 | -210.6081 | 615.4091 | 167.6774 | 0.9607975 | 622.8009 | 15 | 12.61342 | 18.85462 | 31.46803 | 19.00663 | 14.39923 | 24.20403 | 194.8504 | 192 | 199 | 295.7113 | 291 | 300 | 297.0209 | 293 | 301 | 299.2272 | 296 | 304 | 2.855902 | 2.2 | 3.9 | 2.348697 | 2 | 2.7 | 1.519466 | 1.1 | 1.8 | 0.2130428 | 0.2 | 0.3 | 902.8555 | 895.0066 | 912.9169 | 16.35188 | 9.045628 | 25.09064 | 55.75146 | 57.08125 | 34.81293 | 635.234375 | 1.491648 | 1.072202 | 0.7375141 | 0.778815 | 278.7898 | 106.7414 | 183.5226 | 362.1988 | 2.8 | 3.1 | 4.2 | 4.4 | 4.2 | 4.3 | 230 | 143 | 6
2022-07-31 | 0 | 0 | 0 | 0 | 0 | 632 | 585.0251792 | 1 | 49646.21 | 9.383333 | 885.0602 | 898.2265 | 2147.544 | 314.3278 | 0 | 763 | 682.4406 | 594.1777 | 26426.24 | 250 | 14.15615 | 42.52767 | 895.2662 | 925.6052 | 890.6936 | 898.4007 | 889.4366 |  | 907.8577 | 910.9056 | 927.4473 | 917.7489 | 0 | 24 | 29.875 | 580.16 | 639.361 | 3.205063 | -6.28 | 24.55758 | 33 | 2 | 2.783342 | 1.9 | 1.7 | 6.362174 | 80 | 160 | 10281 | 31 | 100 | 7.5 | 0 | 2 | 2 | 2 | 43.66667 | 27.33333 | 0 | 27 | 38 | 48 | 2.3 | 0.6 | 0.25 | 538.4744 | 362.822 | 320.4487 | 331.018 | 0 | 10.67 | 10.56 | 8 | 2 | 7.7443 | 157 | 41 | 37 | 6.8 | 6.8 | 8.2 | 9.5 | 8.2 | 7.4 | 7.4 | 8 | 7.2 | 7.4 | 58 | 58 | 116 | 116 | 58 | 58 | 58 | 58 | 58 | 58 | 1000 | 0 | 24 | 24 | 0 | 0 | 0 | 0 | 0 | 103.0251792 | 32.38992 | 164.5837 | 48.60676 | 24.3174 | -1.535454 | 235.9724 | 90.3455 | 9.654498 | 1.037265 | 2.833333 | 2.333333 | 1.9 | 0.2 | 0 | 50 | 63100.2 | 4230.949 | 8.324617 | 8.427585 | 420.3731 | 474.3657 | 99.50096 | 25.534 | 0 | 0.9256728 | 20.556 | 0 | 11 | 33.66667 | 53.66667 | 144 | 35 | 221 | 130 | 3 | 2.5 | 2.3 | 0.2 | 54 | 10 | 4.6 | 55.8 | 0 | 0 | 19 | 16 | 13 | 20 | 19 | 591.109 | 460.8744 | 421.6334 | 426.0891 | -0.5573526 | 141.3398 | -204.7048 | 615.9444 | 190 | 0.9930556 | 623.0977 | 17.5 | 11.02412 | 18.54329 | 29.56741 | 20.24713 | 16.11119 | 25.96785 | 194.7652 | 192 | 197 | 295.5549 | 291 | 300 | 296.3607 | 290 | 302 | 299.1754 | 289 | 303 | 2.933919 | 2.4 | 3.7 | 2.383432 | 2 | 2.7 | 1.88634 | 1.4 | 2.4 | 0.2118704 | 0.1 | 0.3 | 906.9697 | 894.4951 | 914.9896 | 12.27868 | 9.529805 | 17.70779 | 55.672 | 56.69217 | 35.12419 | 622.5 | 1.505376 | 1.05954 | 0.7290096 | 0.7821339 | 279.8758 | 103.0999 | 111.9718 | 360.4367 | 2.8 | 3.1 | 4.2 | 4.4 | 4.3 | 4.6 | 248 | 146 | 53
2022-08-01 | 48.73 | 10.1 | 1.43 | 0.55 | 3.8 | 637 | 553.2696 | 1 | 49659.13 | 9.35 | 883.0669 | 897.562 | 2150.104 | 311.7363 | 41.66667 | 730 | 684.4476 | 584.7612 | 25612.11 | 250 | 14.4802 | 48.26108 | 890.0834 | 919.58 | 886.0702 | 893.3264 | 884.0106 | 863.5201 | 902.5198 | 905.6117 | 924.199 | 917.1026 | 0 | 12 | 29.93587 | 572.56 | 456.3 | 3.843014 | 2.28 | 17.06332 | 24 | 3 | 2.248387 | 0.8 | 0.9 | 5.639531 | 50 | 159 | 10281 | 1 | 3 | 6.666667 | 0 | 2 | 2 | 2 | 44.66667 | 37.5 | 62.16 | 28 | 38 | 39 | 2.3 | 0.6 | 0.25 | 542.2698 | 359.6604 | 318.0776 | 327.2955 | 0 | 10.69 | 10.22 | 7.04 | 2.41 | 7.70927 | 154 | 45 | 37 | 8.6 | 7.2 | 8 | 8.6 | 8.1 | 7.2 | 7.2 | 7.8 | 7.4 | 7.6 | 58 | 58 | 115 | 115 | 46 | 58 | 58 | 58 | 58 | 58 | 1000 | 0 | 24 | 24 | 0 | 658.46 | 658.46 | 0 | 21 | 52.8096 | 32.53182 | 163.89 | 48.51302 | 24.10127 | -1.107447 | 235.3969 | 90.23189 | 9.76811 | 1.016888 | 3.083333 | 2.516667 | 1.666667 | 0.2 | 0 | 45 | 63153.82 | 4238.633 | 8.288254 | 8.407032 | 420.5446 | 469.6738 | 99.50343 | 16.81152 | 0 | 0.8685551 | 3.744475893 | 0 |  | 32.66667 | 47 | 140 | 35 | 221 | 220 | 3.4 | 2.8 | 1.7 | 0.2 | 2 | 10.5 | 6.7 | 56.06667 | 0 | 0 | 19 | 18 | 13 | 19 | 21 | 587.2467 | 460.1431 | 419.997 | 425.1614 | -0.6377258 | 143.7609 | -205.9291 | 637 | 27.32258 | 0.03225806 | 637 | 22.5 | 9.626185 | 17.70909 | 27.33528 | 20.10597 | 15.44974 | 26.8757 | 194.5446 | 149 | 215 | 295.2876 | 280 | 308 | 297.0738 | 281 | 318 | 299.2196 | 278 | 316 | 2.988574 | 1.3 | 4.5 | 2.502002 | 2.1 | 2.8 | 1.651002 | 1.5 | 1.9 | 0.1957407 | 0 | 0.3 | 902.3884 | 888.0815 | 911.6791 | 12.05457 | 9.807355 | 15.68536 | 55.65815 | 56.6403 | 34.42385 | 674.6875 | 1.529181 | 0.9828374 | 0.721346 | 0.762301 | 287.1575 | 137.6519 | 136.2639 | 373.2451 | 2.8 | 3.1 | 4.2 | 4.4 | 4.3 | 4.6 | 208 | 390 | 151
2022-08-02 | 50.61 | 9.2 | 1.36 | 0.52 | 3.54 | 639 | 579.6224 | 1 | 49641.82 | 9.325 | 873.7007 | 894.493 | 2140.843 | 310.533 | 0 | 828 | 689.8489 | 597.6968 | 26530.76 | 250 | 13.968 | 45.15784 | 886.6926 | 917.0076 | 879.1252 | 892.1343 | 881.4932 | 895.5728 | 901.7288 | 902.1897 | 919.9064 | 910.7866 | 0 | 10 | 29.94076 | 572.32 | 581.936 | 3.2 | 2.57 | 15.7776 | 36 | 2 | 2.029282 | 0.9 | 0.3 | 5.739527 | 73 | 156 | 10281 | 1 | 6 | 7 | 0 | 2 | 2 | 2 | 44.33333 | 38 | 0 | 24 | 37 | 42 | 2.3 | 0.4 | 0.25 | 532.0509 | 358.0107 | 319.219 | 326.1775 | 0 | 10.67 | 10.39 | 7.78 | 1.68 | 7.647176 | 160 | 60 | 68 | 6.8 | 6.5 | 8 | 8 | 8 | 7 | 7 | 7.5 | 7 | 7 | 58 | 58 | 117 | 117 | 56 | 58 | 58 | 58 | 58 | 58 | 1000 | 0 | 24 | 24 | 0 | 520.18 | 520.18 | 0 | 16 | 67.4424 | 33.09529 | 164.0476 | 48.62113 | 24.32866 | -1.534577 | 235.4628 | 90.31946 | 9.680544 | 0.9683187 | 3.116667 | 2.533333 | 1.45 | 0.2 | 0 | 40 | 63112.68 | 4244.688 | 8.307471 | 8.409387 | 420.3148 | 463.3318 | 99.51143 | 0.9544759 | 0 | 0.9070773 | 36.99 | 34200 | 2 | 33 | 42.33333 | 170 | 35 | 221 | 131 | 3.4 | 2.7 | 1.6 | 0.2 | 6 | 10.66667 | 3.7 | 56.43333 | 0 | 0 | 17 | 16 | 13 | 21 | 19 | 587.4481 | 459.7989 | 422.3247 | 425.0646 | -0.9300632 | 128.6642 | -220.4968 | 638 | 56.64516 | 0.06451613 | 638 | 22.5 | 5.681579 | 17.83283 | 23.51441 | 19.82399 | 15.43678 | 27.42041 | 194.3682 | 191 | 197 | 295.454 | 284 | 300 | 297.199 | 288 | 317 | 299.2562 | 293 | 311 | 3.107946 | 2.3 | 3.7 | 2.52159 | 2.2 | 2.8 | 1.548753 | 1.4 | 1.9 | 0.1959641 | 0 | 0.2 | 898.6709 | 888.875 | 907.1722 | 11.67246 | 9.693957 | 15.83231 | 55.83821 | 56.95155 | 34.77403 | 672.8125 | 1.525064 | 0.9998104 | 0.7270331 | 0.7757153 | 278.3051 | 122.6204 | 169.6961 | 379.9627 | 2.8 | 3 | 4.2 | 4.4 | 4.3 | 4.6 | 282 | 179 | 121
2022-08-03 | 46.66 | 10.9 | 1.43 | 0 | 4.22 | 638 | 591.8312 | 1 | 49565.07 | 9.35 | 872.3734 | 890.7966 | 2123.813 | 311.9941 | 0 | 811 | 681.0441 | 596.7063 | 26720.57 | 250 | 15.58626 | 54.80972 | 884.2202 | 916.8487 | 873.163 | 885.5945 | 880.4186 | 891.636 | 894.4225 | 900.0697 | 919.6275 | 908.0522 | 0 | 5.6 | 29.70638 | 567.04 | 614.417 | 3.197492 | 2.69 | 15.9581 | 45 | 3 | 2.579955 | 1 | 0.7 | 16.218 | 70 | 154 | 10281 | 2 | 9 | 6.5 | 0 | 2 | 2 | 2 | 46.66667 | 39 | 0 | 28 | 38 | 39 | 2.2 | 0.6 | 0.25 | 534.4102 | 356.5866 | 325.1757 | 278.5926 | 1 | 10.71 | 10.5 | 7.1 | 1.86 | 7.557297 | 154 | 44 | 35 | 7 | 7 | 8 | 8 | 8 | 7.8 | 7 | 7.8 | 7 | 6.8 | 58 | 58 | 116 | 116 | 59 | 58 | 58 | 58 | 58 | 58 | 1000 | 7.916667 | 16.08333 | 24 | 0 | 623.67 | 623.67 | 0 | 20 | 74.1612 | 33.11462 | 163.7733 | 48.40582 | 23.33509 | -1.470017 | 234.0442 | 90.65772 | 9.342283 | 1.01162 | 2.883333 | 2.5 | 1.416667 | 0.2 | 0 | 65 | 63031.46 | 4231.007 | 8.220381 | 8.358723 | 421.1665 | 444.0038 | 99.52616 | 2.988 | 0 | 0.9276351 | 34.002 | 0 | 2 | 32.33333 | 49.66667 | 154 | 35 | 228 | 131 | 3.1 | 2.7 | 1.5 | 0.2 | 8 | 10 | 3.2 | 55.7 | 0 | 0 | 18 | 17 | 13 | 14 | 20 | 579.6889 | 458.7334 | 419.5695 | 425.1713 | -0.6717903 | 111.9439 | -234.739 | 638 | 84.96774 | 0.09677419 | 638 | 17.5 | 6.036744 | 17.39006 | 23.42681 | 20.99466 | 15.69616 | 28.49687 | 194.8559 | 190 | 197 | 295.4561 | 288 | 303 | 297.1708 | 283 | 302 | 299.2658 | 284 | 315 | 2.856448 | 2.4 | 3.6 | 2.504441 | 2.2 | 2.8 | 1.435925 | 1.3 | 1.6 | 0.1933009 | 0.1 | 0.3 | 895.4247 | 885.5066 | 905.9363 | 12.81169 | 10.12692 | 15.91833 | 55.73991 | 57.0164 | 35.70782 | 602.96875 | 1.522686 | 0.9988408 | 0.7254465 | 0.7740128 | 273.4874 | 124.9625 | 188.9344 | 379.4468 | 2.8 | 3.1 | 4.1 | 4.4 | 4.3 | 4.6 | 283 | 158 | 58
2022-08-04 | 49.61 | 9.78 | 1.42 | 0.53 | 2.84 | 595 | 508.9408 | 1 | 47499.93 | 9.341667 | 861.36 | 887.0639 | 2085.641 | 299.0091 | 0 | 759 | 643.6108 | 611.1009 | 18587.86 | 250 | 14.32905 | 53.92612 | 889.9676 | 908.1275 | 862.8453 | 890.2171 | 873.27 | 878.4726 | 893.1302 | 900.481 | 910.4072 | 899.7357 | 11.871 | 6 | 28.29134 | 541.471 | 587.748 | 3.194622 | 2.69 | 15.90121 | 36 | 2 | 2.854956 | 1.5 | 5 | 16.218 | 75 | 154 | 10281 | 3 | 13 | 5 | 0 | 2 | 2 | 2 | 46 | 38.66667 | 0 | 28 | 38 | 40 | 2.3 | 0.6 | 0.25 | 508.555 | 349.1547 | 319.5853 | 222.6649 | 1 | 10.6 | 10.3 | 7.7 | 1.9 | 7.540623 | 160 | 40 | 30 | 7 | 6.8 | 8 | 8 | 8.4 | 7.5 | 7.2 | 8 | 7.2 | 7.4 | 58 | 58 | 116 | 116 | 57 | 58 | 58 | 58 | 88 | 58 | 1000 | 0 | 24 | 24 | 0 | 506.74 | 506.74 | 0 | 15 | 65.2008 | 32.11936 | 159.1422 | 44.34613 | 19.40018 | -2.381707 | 220.5068 | 92.28211 | 7.717891 | 1.048676 | 2.45 | 2.233333 | 1.266667 | 0.1666667 | 0 | 46 | 62067.34 | 4206.402 | 7.720725 | 7.875244 | 420.0285 | 344.4447 | 99.60533 | 15.076 | 0 | 0.8553627 | 35.496 | 16570 | 2 | 31 | 53 | 173 | 35 | 221 | 136 | 2.7 | 2.4 | 1.4 | 0.2 | 10 | 11 | 2.6 | 53.7 | 0 | 0 | 17 | 18 | 13 | 18 | 13 | 539.1867 | 454.7244 | 419.4399 | 425.3868 | -0.8855165 | 101.4335 | -235.7313 | 627.25 | 70.29032 | 0.1290323 | 630.21775 | 17.5 | 7.982685 | 14.82799 | 22.81067 | 21.78438 | 15.60538 | 29.98835 | 195.4595 | 188 | 201 | 295.7067 | 276 | 309 | 297.5361 | 279 | 325 | 299.2817 | 283 | 320 | 2.484494 | 1.8 | 3.1 | 2.217774 | 1.8 | 2.5 | 1.229869 | 0.8 | 1.4 | 0.1701204 | 0 | 0.2 | 890.7004 | 869.2475 | 899.7903 | 12.74323 | 8.301844 | 18.54121 | 54.92587 | 56.26418 | 33.78835 | 509.84375 | 1.458309 | 0.9780747 | 0.7160241 | 0.7745898 | 260.3389 | 118.4176 | 198.0632 | 377.7113 | 2.8 | 3 | 4.2 | 4.4 | 4.3 | 4.4 | 289 | 211 | 190
2022-08-05 | 50.64 | 10.16 | 1.43 | 0.67 | 4.4 | 526 | 487.992 | 0.9020833 | 42894.71 | 9.509091 | 843.3153 | 879.9824 | 1911.494 | 292.5847 | 0 | 754 | 596.3398 | 599.9732 | 12301.46 | 250 | 17.70836 | 56.15087 | 883.8261 | 899.6121 | 861.5665 | 885.5145 | 864.6661 | 869.096 | 886.2174 | 889.3607 | 900.3415 | 888.4689 | 11.382 | 6 | 27.94614 | 480.262 | 576.8 | 1.295817 | 2.08 | 14.82501 | 43 | 3 | 2.768448 | 1.2 | 0.4 | 6.687006 | 65 | 152 | 10281 | 4 | 16 | 6.416667 | 3.333333 | 2 | 2 | 2 | 42.66667 | 39.66667 | 0 | 29 | 38 | 40 | 2.2 | 0.6 | 0.25 | 475.6678 | 335.8404 | 302.8649 | 305.6574 | 0 | 10.38 | 10.28 | 7.59 | 2.46 | 7.530653 | 166 | 55 | 38 | 7 | 7.2 | 8.2 | 8 | 8.4 | 7.4 | 7 | 8 | 7.2 | 7.6 | 52 | 52 | 104 | 104 | 53 | 52 | 52 | 52 | 22 | 52 | 1000 | 4.333333 | 17.31667 | 21.65 | 87.36 | 607.81 | 695.17 | 0 | 22 | 72.822 | 30.06702 | 155.9967 | 43.58513 | 20.57713 | -3.354674 | 216.8043 | 92.05622 | 7.943781 | 0.8466357 | 2.3 | 2.116667 | 1.116667 | 0.15 | 0 | 75 | 55746.49 | 3702.275 | 7.603421 | 7.743009 | 420.2293 | 347.6265 | 99.59474 | 17.928 | 0 | 0.9277414 | 17.568 | 0 | 2 | 28.33333 | 52.33333 | 202 | 30 | 220 | 140 | 2.7 | 2.3 | 1.2 | 0.2 | 12 | 14.66667 | 5 | 54.73333 | 0 | 0 | 21 | 18 | 15 | 0 | 0 | 489.5774 | 455.5125 | 423.8242 | 428.3178 | -0.620439 | 84.28912 | -192.9537 | 619.1245 | -13.3871 | 0.06337366 | 623.868 | 17.5 | 14.15386 | 13.51613 | 27.66999 | 20.42709 | 13.98422 | 26.61632 | 183.1225 | -20 | 200 | 283.8241 | 52 | 309 | 277.0208 | -20 | 322 | 281.4897 | -62 | 320 | 2.090167 | 0.2 | 3 | 1.960199 | 0 | 2.5 | 1.006229 | 0 | 1.4 | 0.150897 | 0 | 0.3 | 882.8562 | 603.0938 | 918.4218 | 14.55827 | 7.304395 | 49.22341 | 53.53915 | 55.914 | 32.58221 | 586.015625 | 1.360363 | 0.907451 | 0.6642056 | 0.7266476 | 230.1131 | 127.7771 | 188.0759 | 355.9542 | 3 | 3.2 | 4.3 | 5 | 4.3 | 4.6 | 300 | 194 | 171
2022-08-06 | 0 | 0 | 0 | 0 | 0 | 97 | 72.8496 | 0.1986111 |  | 8.8 | 813.2479 | 852.9736 | 1551.738 | 256.1051 | 0 | 744 | 237.7555 | 593.188 | 0 |  | 5.793669 | 13.93186 | [10 empty] | 11.382 | 6 | 26.87363 | 102.742 | 497.7 | 0 | 2.72 | 15.21505 | 36 | 2 | 2.917906 | 0.8 | 0.3 | 16.218 | 85 | 210 | 10442 | 5 | 18 | 0 | 16.18333 | 2 | 2 | 2 | 41 | 36.5 | 0 | [5 empty] | 0.25 | 343.1764 | 268.7461 | 221.1758 | 220.7841 | 0 | 0 | 0 |  |  | 7.585409 | [13 empty] | 5 | 5 | 10 | 10 | 5 | 5 | 5 | 5 | 5 | 5 | 1000 | 4.766667 | 0 | 4.766667 | 72.68 | 161.82 | 234.5 | 0 | 7 | 62.3496 | 25.68969 | 86.35883 |  | 13.78905 | -7.097962 | 93.04992 | 92.80915 | 7.190854 | 0.892617 | 6.4 | 3.15 | 3.2 | 1.1 | 0 |  | 43289.93 | 2369.722 | 4.994723 | 3.323211 | 382.8966 | 1400.955 | 97.39981 | -3.099 | 0 | 0.7510268 | 37.737 | 17070 | 3 | 24 | 48 |  |  |  |  | 7 | 3.9 | 3.3 | 1.1 | 12 | 8 | 2.3 | 53.8 | 0 | 0 | 27 | 22 | 25 | 0 | 0 | 114.201 | 407.0698 | 382.0002 | 379.3021 | 0.3624238 | 69.84092 | -58.90813 | 614.034 | -526.0645 | -0.7057572 | 620.8243 | 5 | 2.284142 | 1.45949 | 3.743632 | 19.647 | 14.78831 | 25.81223 | 32.87348 | -20 | 1020 | 79.13268 | -20 | 1020 | 167.222 | -20 | 1020 | -43.11752 | -326 | 1026 | 1.898563 | 0 | 120.7 | 1.770317 | 0 | 120.7 | 1.280405 | 0 | 120.7 | 0.2639954 | 0 | 110.7 | 670.5242 | 501.4934 | 952.5224 | 41.08185 | 6.95069 | 124.1986 | 44.10449 | 57.84643 | 37.99041 | 3662.578125 | 0.4552936 | 0.4984745 | 0.6862094 | 0.3090933 | 35.44012 | -49.52741 | 81.40043 | 35.56307 | 3.4 | 3.4 | 5 | 5 | 4.3 | 4.3 | 393 | 206 | 547
2022-08-07 | 50.23 | 9.64 | 1.31 | 0.59 | 3.82 | 600 | 539.69 | 0.9979167 | 45837.38 | 9.258333 | 830.8094 | 894.6997 | 2063.4 | 303.5913 | 0 | 711 | 631.5353 | 556.4472 | 19461.46 | 250 | 15.79854 | 57.66373 | 907.0028 | 909.8684 | 861.7002 | 908.5665 | 872.7718 | 879.5435 | 904.5651 | 913.5793 | 914.6967 | 904.2009 | 11.056 | 6 | 28.50986 | 545.056 | 622.861 | 0 | 2.61 | 24.40684 | 46 | 3 | 3.370436 | 3.1 | 5 | 6.378633 | 76 | 98 | 10442 | 7 | 23 | 6.333333 | 0 |  | 2 | 2 | 49 | 40.66667 | 0 | 28 | 37 | 39 | 2.3 | 0.8 | 0.25 | 512.1345 | 353.8428 | 315.5398 | 317.8688 | 0 | 10.42 | 10.2 | 7.6 | 1.1 | 7.692227 | 154 | 44 | 35 | 7 | 6.5 | 8.5 | 8 | 8.2 | 7.4 | 7.2 | 7.4 | 7.6 | 7.8 | 61 | 61 | 122 | 125 | 61 | 61 | 61 | 61 | 61 | 61 | 400 | 2.1 | 21.85 | 23.95 | 0 | 0 | 0 | 0 | 0 | 54.69 | 32.00496 | 159.4887 | 41.38634 | 15.99132 | -4.335739 | 212.5306 | 94.51581 | 5.484189 | 1.575131 | 5.816667 | 4.35 | 2.7 | 0.3 | 0 | 95 | 62301.43 | 4203.483 | 7.716538 | 7.590378 | 421.2548 | 397.7036 | 99.54399 | 6.723 | 0 | 0.8994833 | 31.014 | 0 | 3 | 27 | 51.33333 | 185 | 33 | 211 | 151 | 7.6 | 5.4 | 3 | 0.6 | 13 | 9.666667 | 3.2 | 55.13333 | 0 | 0 | 19 | 18 | 14 | 20 | 0 | 542.2115 | 453.1758 | 417.6563 | 424.653 | -1.24645 | 111.4567 | -219.6367 | 611.9426 | -535.7419 | -0.6755824 | 619.4346 | 5 | 8.496381 | 14.83841 | 23.33479 | 19.66759 | 14.91799 | 24.73577 | 185.9946 | -20 | 229 | 292.4593 | 259 | 320 | 295.0055 | 258 | 305 | 298.7558 | 257 | 313 | 5.517303 | 0.2 | 30.2 | 4.446492 | 3.1 | 6.8 | 2.663469 | 2.2 | 3.3 | 0.3086644 | 0.2 | 0.7 | 897.6339 | 855.1458 | 915.2323 | 16.28594 | 6.964404 | 25.17002 | 55.12142 | 56.52356 | 34.11258 | 578.359375 | 1.583462 | 1.123654 | 1.073931 | 0.9164786 | 323.1519 | -32.00617 | 377.9253 | 318.318 | 2.8 | 3.4 | 4.2 | 4.2 | 4.2 | 4.3 | 355 | 183 | 41
2022-08-08 | 51.28 | 9.48 | 1.35 | 0.73 | 3.34 | 624 | 566.4112 | 1 | 49020.69 | 9.258333 | 842.7888 | 883.6927 | 2036.323 | 311.3571 | 0 | 727 | 649.2837 | 546.8687 | 27450.46 | 250 | 17.22845 | 54.7066 | 899.0711 | 905.052 | 837.8265 | 895.7898 | 867.5813 | 860.6069 | 895.7984 | 907.8157 | 914.5315 | 904.0337 | 11.056 | 6 | 29.56836 | 566.176 | 614.805 | 0 | 2.88 | 24.06077 | 36 | 2 | 3.863031 | 2.2 | 1.4 | 6.926437 | 87 | 208 | 10442 | 8 | 26 | 6 | 0 | 2 | 2 | 2 | 46.5 | 38.66667 | 75.48 | 29 | 38 | 39 | 2.3 | 0.5 | 0.25 | 532.3594 | 358.3851 | 322.3647 | 325.9923 | 0 | 10.42 | 10.1 | 7.64 | 2.4 | 7.674886 |  |  |  | 7 | 6.8 | 8.2 | 8 | 8.4 | 7.2 | 7 | 8 | 7.2 | 7.6 | 58 | 58 | 114 | 114 | 58 | 58 | 58 | 58 | 58 | 58 | 400 | 0 | 24 | 24 | 383.31 | 408.85 | 792.16 | 0 | 24 | 65.2512 | 32.472 | 162.7423 | 45.21599 | 19.71209 | -1.913047 | 225.7573 | 92.11585 | 7.884149 | 1.859921 | 2.283333 | 2.833333 | 1.933333 | 0.2 | 0 | 45 | 62726.59 | 4214.538 | 7.977461 | 8.062762 | 420.8447 | 406.751 | 99.55086 | 11.205 | 0 | 0.9077103 | 19.809 | 0 | 3 | 32.33333 | 53.16667 | 200 | 35 | 218 | 106 | 2.7 | 3.3 | 2.3 | 0.2 | 15 | 11.5 | 4.7 | 55.93333 | 0 | 0 | 17 | 17 | 14 | 20 | 14 | 551.0368 | 457.1585 | 420.2642 | 424.1973 | 0.318213 | 105.7232 | -237.3091 | 613.6412 | -521.4194 | -0.6433244 | 621.6353 | 5 | 6.75185 | 16.07187 | 22.82372 | 19.79938 | 14.98284 | 25.85114 | 195.9285 | 192 | 199 | 294.9845 | 290 | 299 | 296.3429 | 292 | 300 | 299.2345 | 283 | 303 | 2.19871 | 1.7 | 2.8 | 2.745336 | 2.1 | 3.4 | 1.887507 | 1.5 | 2.4 | 0.1993357 | 0.1 | 0.2 | 888.84 | 873.8033 | 904.9398 | 20.24695 | 14.37564 | 25.08768 | 55.67939 | 56.87373 | 33.96992 | 572.03125 | 1.067506 | 1.073179 | 0.8817994 | 0.795684 | -66.81854 | -61.34775 | 327.4006 | 350.7709 | 2.8 | 3 | 4.1 | 4.2 | 4.2 | 4.3 | 308 | 195 | 167
2022-08-09 | 52.2 | 9.17 | 1.41 | 0.88 | 4.7 | 621 | 507.1672 | 1 | 49161.65 | 9.316667 | 839.8098 | 888.1695 | 1990.762 | 313.8383 | 0 | 630 | 651.0224 | 551.1457 | 25742.56 | 250 | 17.24007 | 59.39191 | 893.9598 | 914.1839 | 858.4469 | 885.1216 | 872.2991 | 884.7804 | 888.6865 | 907.8778 | 921.6334 | 907.1133 | 11.727 | 6 | 29.73161 | 564.207 | 474.346 | 0 | 8.35 | 23.28474 | 43 | 3 | 3.897544 | 2.2 | 1.7 | 13.18582 | 73 | 206 | 10442 | 9 | 29 | 6.016667 | 0 | 2 | 2 | 2 | 43 | 37.83333 | 50.2 | 29 | 38 | 39 | 2.3 | 0.6 | 0.25 | 535.2568 | 360.8725 | 325.0235 | 329.1889 | 0 | 10.6 | 10.3 | 8.01 | 1.3 | 7.66526 | 143 | 62 | 43 | 6.8 | 6.6 | 8 | 8.2 | 8 | 7 | 7.2 | 7.6 | 7.2 | 6 | 58 | 58 | 118 | 118 | 58 | 58 | 58 | 58 | 58 | 58 | 1000 | 0 | 24 | 24 | 197.57 | 161.02 | 358.59 | 0 | 11 | 63.5772 | 32.49942 | 163.506 | 46.08754 | 20.49945 | -1.846011 | 228.247 | 91.82752 | 8.172481 | 2.012307 | 2 | 2.483333 | 1.7 | 0.2 | 0 | 44 | 62961.18 | 4222.311 | 8.092527 | 8.151679 | 420.818 | 430.6138 | 99.53218 | 18.06635 | 0 | 0.8166944 | 1.742651877 | 0 | 3 | 35.66667 | 53.33333 | 134 | 36 | 226 | 96 | 2.2 | 2.6 | 2 | 0.2 | 17 | 10.5 | 7.9 | 55.9 | 0 | 0 | 19 | 13 | 13 | 20 | 18 | 554.1421 | 458.6444 | 421.2143 | 425.6645 | -0.2509361 | 106.2515 | -230.2163 | 614.5498 | -510.0968 | -0.6110663 | 623.0048 | 5 | 6.370111 | 16.9952 | 23.36531 | 20.09395 | 16.0593 | 26.33099 | 196.4098 | 184 | 213 | 295.5106 | 279 | 314 | 297.1864 | 279 | 321 | 299.3399 | 280 | 320 | 1.964197 | 1.5 | 2.5 | 2.450829 | 1.9 | 2.8 | 1.689591 | 1 | 2.2 | 0.1859664 | 0 | 0.3 | 893.4146 | 865.7144 | 902.3326 | 16.14879 | 12.93911 | 50.71668 | 55.70191 | 57.10717 | 34.06071 | 611.71875 | 1.051637 | 1.052523 | 0.804649 | 0.7742321 | -58.55143 | -55.58574 | 261.5097 | 351.6244 | 2.8 | 3 | 4.1 | 4.2 | 4.3 | 4.3 | 252 | 169 | 51
2022-08-10 | 51.27 | 8.34 | 1.27 | 0.74 | 4.56 | 624 | 556.8776 | 1 | 49133.86 | 9.283333 | 837.1368 | 891.1628 | 2019.193 | 313.1586 | 0 | 690 | 656.5601 | 544.7007 | 26579.32 | 250 | 17.12109 | 65.47133 | 892.3454 | 915.4348 | 875.6859 | 884.194 | 874.3029 | 892.0897 | 888.601 | 906.6486 | 922.1964 | 908.051 | 11.951 | 6 | 29.86165 | 567.071 | 609.208 | 0 | 8.2 | 24.03228 | 36 | 2 | 4.105061 | 2.7 | 0.6 | 14.53359 | 77 | 204 | 10442 | 9 | 32 | 6 | 0 | 2 | 2 | 2 | 42.66667 | 37 | 240 | 29 | 38 | 39 | 2.3 | 1.4 | 0.75 | 529.8054 | 361.0222 | 324.3158 | 328.8373 | 0 | 10.9 | 10.28 | 7.4 | 1.84 | 7.693562 | 157 | 41 | 37 | 6.8 | 6.8 | 8 | 8.2 | 8 | 7.4 | 7.6 | 8 | 7.4 | 7.4 | 58 | 58 | 116 | 116 | 58 | 58 | 58 | 58 | 58 | 58 | 1000 | 0 | 24 | 24 | 86.17 | 577.12 | 663.29 | 0 | 20 | 73.5876 | 32.87244 | 163.5918 | 46.45539 | 20.71457 | -1.752355 | 229.0094 | 91.7199 | 8.280104 | 2.231977 | 2.55 | 2.4 | 1.616667 | 0.2 | 0 | 41 | 63129.32 | 4231.813 | 8.111097 | 8.178907 | 420.2992 | 439.7941 | 99.52344 | 2.338651877 | 0 | 0.8924321 | 16.074 | 16670 | 4 | 33.66667 | 51.33333 | 145 | 47 | 223 | 149 | 3.2 | 2.5 | 1.8 | 0.2 | 19 | 10.5 | 5.2 | 55.53333 | 0 | 0 | 18 | 15 | 12 | 19 | 17 | 564.4393 | 458.4193 | 420.6167 | 425.5663 | -0.2432661 | 110.2339 | -229.6085 | 615.5885 | -495.7742 | -0.5788082 | 624.4277 | 12.5 | 4.55705 | 17.37698 | 21.93403 | 20.52774 | 15.96852 | 26.22724 | 194.9654 | 134 | 206 | 295.6028 | 289 | 302 | 296.9266 | 292 | 307 | 299.173 | 287 | 306 | 2.691373 | 1.3 | 3.9 | 2.375472 | 2.1 | 2.7 | 1.613676 | 1.2 | 1.9 | 0.1925012 | 0 | 0.2 | 895.9418 | 879.0208 | 909.6683 | 14.18692 | 11.17563 | 19.37919 | 55.73312 | 57.05531 | 34.61839 | 573.046875 | 1.379327 | 1.038671 | 0.7742242 | 0.7677456 | 204.5101 | 85.65981 | 234.9032 | 353.7911 | 2.8 | 3 | 4 | 4.2 | 4.3 | 4.5 | 252 | 161 | 62
2022-08-11 | 51.4 | 8.63 | 1.37 | 0.78 | 4.38 | 628 | 549.7624 | 1 | 49212.39 | 9.1 | 854.064 | 894.1815 | 1992.428 | 314.6467 | 0 | 673 | 653.1775 | 564.0179 | 25994.04 | 250 | 15.93072 | 52.83492 | 895.4935 | 917.3944 | 884.4559 | 882.8803 | 876.2451 | 897.156 | 889.5999 | 910.2265 | 924.9838 | 909.7815 | 11.126 | 6 | 29.94189 | 569.766 |  | 0 | 8.09 | 23.75452 | 20 | 2 | 4.200472 | 2.6 | 0.6 | 7.54691 | 72 | 202 | 10442 | 10 | 35 | 6.416667 | 0 | 2 | 2 | 2 | 43 | 37.66667 | 51.71 | 29 | 38 | 39 | 2.4 | 1.2 | 0.75 | 538.9784 | 362.2495 | 326.4497 | 330.8229 | 0 | 11.1 | 10.7 | 8.1 | 2.15 | 7.727636 | 155 | 44 | 38 | 6.8 | 6.6 | 8 | 8 | 8 | 6.8 | 7 | 7.4 | 7.2 | 7.2 | 58 | 58 | 116 | 116 | 58 | 58 | 58 | 58 | 58 | 58 | 1000 | 0 | 24 | 24 | 0 | 629.67 | 629.67 | 0 | 19 | 60.0924 | 32.5816 | 163.8193 | 47.0238 | 20.95277 | -1.658732 | 230.1371 | 91.61629 | 8.383714 | 2.236108 | 2.666667 | 2.483333 | 1.4 | 0.2 | 59 | 47 | 63029.6 | 4224.677 | 8.127257 | 8.219183 | 419.8457 | 443.8506 | 99.52013 | 8.256 | 0 | 0.8754178 | 25.038 | 17220 | 15 | 35.33333 | 51.33333 | 172 | 55 | 221 | 150 | 3 | 2.5 | 1.5 | 0.2 | 21 | 8.833333 | 4 | 56.13333 | 0 | 0 | 18 | 15 | 11 | 22 | 21 | 568.5628 | 458.3816 | 420.9731 | 425.5414 | -0.2794606 | 116.2592 | -223.0709 | 616.8175 | -477.4516 | -0.5465502 | 625.8832 | 10 | 6.063766 | 17.59165 | 23.65542 | 21.31734 | 16.60401 | 28.30234 | 195.2487 | 175 | 213 | 295.4368 | 291 | 301 | 297.1681 | 279 | 303 | 299.2442 | 291 | 322 | 2.584343 | 2.1 | 3.6 | 2.440744 | 2.1 | 2.7 | 1.422769 | 0.9 | 1.5 | 0.1936933 | 0 | 0.3 | 898.8159 | 883.2983 | 909.8601 | 13.72247 | 11.15164 | 21.94257 | 55.65487 | 56.6792 | 34.3201 | 651.71875 | 1.416654 | 1.01252 | 0.7442247 | 0.759547 | 256.3618 | 126.1006 | 222.5757 | 354.8178 | 2.8 | 3.1 | 4 | 4.2 | 4.3 | 4.3 | 246 | 177 | 60
2022-08-12 | 48.6 | 8.74 | 1.2 | 0.91 | 4.3 | 626 | 569.5376 | 1 | 49452.6 | 9.35 | 871.2338 | 893.5616 | 2017.185 | 315.196 | 0 | 698 | 653.1258 | 552.5699 | 24954.33 | 250 | 16.49103 | 56.49554 | 894.4787 | 917.1936 | 881.0228 | 884.3174 | 874.9785 | 896.864 | 889.6708 | 909.9669 | 925.2637 | 910.7082 | 10.632 | 6 | 29.94173 | 567.512 | 631.23 | 0 | 8.78 | 24.76577 | 36 | 2 | 4.46056 | 2.7 | 2.6 | 7.828265 | 77 | 199 | 10442 | 11 | 38 | 7.333333 | 0 | 2 | 2 | 2 | 42.66667 | 37 | 0 | 29 | 38 | 40 | 2.3 | 1.1 | 0.75 | 541.288 | 362.6199 | 325.5238 | 331.8696 | 0 | 10.72 | 10.45 | 7.98 | 4.2 | 7.727997 |  |  |  | 6.8 | 7 | 8 | 8 | 8 | 7.2 | 7 | 7.6 | 7.2 | 7.4 | 58 | 58 | 116 | 116 | 58 | 58 | 58 | 58 | 58 | 58 | 1000 | 0 | 24 | 24 | 0 | 738.02 | 738.02 | 0 | 22 | 74.5176 | 33.06596 | 163.9143 | 47.16303 | 21.16722 | -1.590917 | 230.6536 | 91.51268 | 8.487319 | 2.133359 | 2.7 | 2.616667 | 1.416667 | 0.1833333 | 0 | 60 | 63032.9 | 4217.916 | 8.159211 | 8.237629 | 419.8205 | 449.2162 | 99.51649 | 10.227 | 0 | 0.9098045 | 31.761 | 16950 | 15 | 35.66667 | 50.33333 | 160 | 70 | 221 | 155 | 2.9 | 2.8 | 1.5 | 0.2 | 24 | 8.5 | 3.1 | 55.23333 | 0 | 0 | 17 | 16 | 11 | 18 | 20 | 570.1979 | 458.4447 | 420.6679 | 425.3093 | -0.1107805 | 114.9361 | -225.3919 | 617.6449 | -461.129 | -0.5142921 | 626.8517 | 15 | 3.393707 | 17.9402 | 21.33391 | 22.0366 | 16.16306 | 27.73168 | 195.1407 | 177 | 203 | 295.299 | 290 | 311 | 297.2032 | 289 | 306 | 299.1406 | 269 | 321 | 2.661244 | 2 | 3.1 | 2.643595 | 2.3 | 2.9 | 1.426959 | 1.2 | 1.6 | 0.1931019 | 0 | 0.3 | 898.4272 | 881.1369 | 907.6027 | 14.14572 | 11.13842 | 21.09348 | 55.79016 | 57.21093 | 34.64433 | 627.890625 | 1.402556 | 1.006718 | 0.7403104 | 0.7561388 | 245.0322 | 147.4541 | 218.383 | 349.968 | 2.8 | 3 | 4 | 4.1 | 4.3 | 4.6 | 232 | 148 | 32
2022-08-13 | 50.02 | 8.61 | 1.35 | 0.94 | 4.94 | 626 | 572.1768 | 1 | 49631.64 | 9.391667 | 866.2779 | 889.325 | 2026.815 | 314.3598 | 0 | 637 | 654.3794 | 550.4594 | 26892.08 | 250 | 18.36781 | 61.43378 | 878.8929 | 912.3713 | 893.7017 | 874.5133 | 870.6269 | 901.5878 | 882.8367 | 900.0692 | 924.6503 | 909.7354 | 10.751 | 6 | 29.9432 | 567.631 | 670.786 | 0 | 8.39 | 24.48803 | 46 | 3.5 | 4.438834 | 2.1 | 1.4 | 8.21676 | 75 | 198 | 10442 | 12 | 41 | 6.5 | 0 | 2 | 2 | 2 | 43.16667 | 37 | 0 | 29 | 38 | 40 | 2.3 | 1.6 | 1 | 556.9417 | 363.09 | 326.0184 | 330.9459 | 0 | 10.45 | 10.38 | 7.32 | 2.45 | 7.695166 | 160 | 48 | 37 | 8 | 7.8 | 8 | 7.8 | 8.2 | 7.4 | 7.4 | 7.8 | 7.2 | 7 | 58 | 58 | 116 | 116 | 58 | 58 | 58 | 58 | 58 | 58 | 1000 | 0 | 24 | 24 | 0 | 306.54 | 306.54 | 0 | 9 | 70.6368 | 33.25887 | 164.0682 | 46.86201 | 20.92337 | -1.509758 | 230.3438 | 91.5719 | 8.428103 | 2.071647 | 2.6 | 2.683333 | 1.383333 | 0.1833333 | 0 | 48 | 62923.97 | 4220.543 | 8.138073 | 8.226566 | 421.0654 | 442.9223 | 99.52186 | 9.711 | 0 | 0.9140204 | 22.05 | 0 | 15 | 34.33333 | 51.33333 | 159 | 55 | 221 | 156 | 2.9 | 2.8 | 1.4 | 0.2 | 26 | 9.5 | 4.4 | 56.2 | 0 | 0 | 17 | 14 | 12 | 20 | 19 | 568.8818 | 458.132 | 420.7506 | 424.3745 | -0.09846569 | 106.2435 | -234.4665 | 618.3354 | -444.8065 | -0.4820341 | 627.6699 | 15 | 1.81164 | 17.96665 | 19.77828 | 20.64198 | 16.78558 | 28.70438 | 195.2392 | 154 | 216 | 295.3086 | 281 | 314 | 297.0446 | 239 | 315 | 299.3097 | 266 | 331 | 2.570597 | 1.3 | 3.3 | 2.713264 | 2 | 3.2 | 1.378115 | 0.6 | 1.6 | 0.1903299 | 0 | 0.3 | 894.9066 | 883.1489 | 906.5833 | 15.2752 | 11.60206 | 20.76237 | 55.9736 | 57.32767 | 34.79995 | 617.65625 | 1.378679 | 0.9839403 | 0.7182176 | 0.7438227 | 221.0352 | 162.9503 | 211.9657 | 343.9931 | 2.5 | 3.1 | 4.1 | 4.2 | 4.2 | 4.3 | 250 | 150 | 59
2022-08-14 | 49.6 | 8.72 | 1.39 | 0.95 | 3.3 | 625 | 509.0604 | 1 | 49663.72 | 9.508333 | 869.0351 | 891.771 | 2015.093 | 310.8888 | 0 | 673 | 652.7591 | 547.5409 | 24399.81 | 250 | 17.25583 | 54.34098 | 880.1462 | 916.7744 | 897.2872 | 877.2069 | 871.9799 | 902.4554 | 885.7966 | 902.5211 | 924.3999 | 910.0277 | 10.949 | 6 | 29.95117 | 566.949 | 699.561 | 2.532288 | 8.53 | 19.69873 | 77 | 5 | 4.516256 | 2.9 | 0.7 | 7.790068 | 72 | 196 | 10442 | 13 | 44 | 6.666667 | 0 | 2 | 2 | 2 | 43.33333 | 39 | 1.66 | 28 | 37 | 38 | 2.3 | 0.9 | 0.25 | 543.6758 | 359.8888 | 322.6674 | 326.5557 | 0 | 10.45 | 10.3 | 7.8 | 8.2 | 7.696167 | 160 | 42 | 38 | 6.8 | 7 | 8 | 8 | 7.2 | 7.2 | 7 | 7.6 | 7.2 | 7.4 | 58 | 58 | 116 | 116 | 58 | 58 | 58 | 78 | 58 | 58 | 1000 | 0 | 24 | 24 | 0 | 0 | 0 | 0 | 0 | 56.0604 | 33.12291 | 163.8791 | 46.78496 | 21.04969 | -1.807645 | 229.9061 | 91.63048 | 8.369522 | 2.104547 | 2.533333 | 2.816667 | 1.316667 | 0.2 | 0 | 43 | 62969.15 | 4221.192 | 8.225019 | 8.210934 | 420.804 | 439.6225 | 99.53114 | 15.687 | 0 | 0.81449664 | 6.363 | 0 | 15 | 33.5 | 51.33333 | 178 | 36 | 222 | 156 | 2.7 | 3 | 1.4 | 0.2 | 29 | 9 | 6.5 | 55.53333 | 0 | 0 | 18 | 16 | 13 | 18 | 18 | 568.0834 | 458.5209 | 421.5005 | 425.4026 | 0.4974691 | 117.1487 | -220.4485 | 618.8442 | -429.4839 | -0.449776 | 628.302 | 15 | 2.101838 | 17.64902 | 19.75086 | 19.55197 | 16.68182 | 27.56307 | 195.2527 | 193 | 197 | 294.8729 | 292 | 298 | 297.4296 | 292 | 302 | 299.1482 | 295 | 304 | 2.613782 | 2.2 | 2.9 | 2.804725 | 2.5 | 3.1 | 1.306609 | 1.1 | 1.5 | 0.1993322 | 0.1 | 0.2 | 896.8724 | 883.9116 | 909.6586 | 14.89953 | 10.46073 | 20.90097 | 55.86479 | 56.89968 | 34.60542 | 545.859375 | 1.368 | 0.9843078 | 0.712844 | 0.7503101 | 204.9431 | 171.2664 | 202.8484 | 355.8758 | 2.8 | 3.1 | 4 | 4.1 | 4.2 | 4.3 | 235 | 154 | 52
2022-08-15 | 49.94 | 8.86 | 1.34 | 0.79 | 3.16 | 625 | 573.1624 | 1 | 49656.61 | 9.375 | 870.2378 | 896.6128 | 2026.555 | 310.8082 | 0 | 744 | 657.8141 | 545.6138 | 27445.93 | 250 | 15.90385 | 59.66889 | 888.8438 | 922.7507 | 895.1363 | 887.8093 | 873.0847 | 901.4495 | 894.4934 | 909.3347 | 922.9209 | 908.876 | 11.06 | 6 | 29.93327 | 567.06 | 525.733 | 1.618496 | 8.99 | 19.38134 | 128 | 8 | 4.697683 | 3.9 | 0.6 | 8.307439 | 88 | 192 | 10442 | 14 | 47 | 5.75 | 0 | 2 | 2 | 2 | 41.83333 | 36.5 | 0 | 27 | 36 | 38 | 2.3 | 0.6 | 0.25 | 551.2468 | 361.4893 | 322.1998 | 326.4655 | 0 | 10.5 | 10.4 | 7.53 | 1.15 | 7.747918 | 157 | 45 | 35 | 6.8 | 7 | 8 | 8 | 8 | 7.2 | 7 | 7.6 | 7.2 | 7.4 | 106 | 58 | 116 | 116 | 54 | 54 | 54 | 34 | 54 | 56 | 1000 | 0 | 24 | 24 | 0 | 629.31 | 629.31 | 0 | 19 | 83.8524 | 33.09318 | 164.8486 | 47.8001 | 21.89655 | -1.431765 | 233.1135 | 91.22111 | 8.778892 | 2.317243 | 3.133333 | 2.966667 | 1.35 | 0.2 | 0 | 40 | 62904.42 | 4214.317 | 8.1516 | 8.325483 | 419.1558 | 456.6486 | 99.50797 | -16.434 | 0 | 0.91705984 | 22.797 | 0 | 15 | 35.33333 | 51.66667 | 128 | 35 | 221 | 141 | 3.4 | 3.4 | 1.4 | 0.2 | 29 | 7.5 | 4.3 | 55.93333 | 0 | 0 | 16 | 16 | 12 | 16 | 17 | 572.4106 | 457.8934 | 420.8966 | 424.0038 | 0.9277376 | 110.4828 | -229.6223 | 619.2809 | -414.1613 | -0.4175179 | 628.8522 | 7.5 | 1.99819 | 18.18645 | 20.18464 | 19.20915 | 15.30708 | 26.27913 | 194.4658 | 180 | 201 | 294.642 | 286 | 299 | 297.3791 | 288 | 320 | 299.2499 | 284 | 326 | 3.086431 | 2.5 | 3.6 | 2.909573 | 2.4 | 3.5 | 1.344868 | 1.2 | 1.6 | 0.1970799 | 0 | 0.3 | 900.4818 | 886.0397 | 909.5252 | 12.68817 | 10.4982 | 20.10021 | 55.84964 | 57.00344 | 35.29279 | 589.21875 | 1.412302 | 1.010988 | 0.7265658 | 0.7637467 | 228.9447 | 160.7715 | 206.6361 | 362.5621 | 2.8 | 3 | 4 | 4.1 | 4.3 | 4.6 | 254 | 152 | 80
2022-08-16 | 47.51 | 9.44 | 1.3 | 0.74 | 4.64 | 624 | 557.546 | 1 | 49664.11 | 9.516667 | 867.4756 | 887.6049 | 2032.802 | 313.4519 | 0 | 656 | 669.5781 | 611.1244 | 26467.3 | 250 | 17.34449 | 61.4424 | 879.4322 | 916.6546 | 886.7341 | 875.4077 | 865.0713 | 889.1414 | 884.7505 | 903.6472 | 916.9528 | 900.9323 | 11.833 | 6 | 29.96289 | 566.953 | 500.539 | 1.613333 | 8.84 | 19.10364 | 140 | 7 | 4.754605 | 3.3 | 3 | 8.121732 | 73 | 191 | 10442 | 15 | 50 | 6.5 | 0 | 2 | 2 | 2 | 42.33333 | 39 | 7.97 | 28 | 36 | 45 | 2.3 | 0.5 | 0.25 | 541.296 | 363.6299 | 323.6674 | 330.6516 | 0 | 10.49 | 10.39 | 7.94 | 1.88 | 7.760576 | 155 | 48 | 34 | 7 | 6.8 | 8 | 8 | 8.2 | 7.2 | 7.2 | 7.8 | 8.2 | 7.4 | 8 | 60 | 108 | 116 | 58 | 58 | 58 | 58 | 60 | 58 | 1000 | 0.2333333 | 23.76667 | 24 | 0 | 503 | 503 | 0 | 15 | 69.546 | 32.67426 | 162.0698 | 45.89333 | 20.28212 | -1.499873 | 226.7454 | 91.71659 | 8.283406 | 2.357889 | 2.816667 | 2.566667 | 1.233333 | 0.1833333 | 0 | 75 | 62922.78 | 4260.907 | 7.779035 | 8.09805 | 420.6305 | 432.1743 | 99.50894 | -8.964 | 0 | 0.8935032 | 31.761 | 0 | 15 | 33 | 47.66667 | 118 | 44 | 221 | 156 | 3.2 | 2.9 | 1.4 | 0.2 | 31 | 11.66667 | 3.1 | 56.56667 | 0 | 0 | 16 | 14 | 11 | 18 | 16 | 560.3398 | 456.0855 | 419.0371 | 425.2355 | 1.507798 | 111.8815 | -230.4141 | 619.5934 | -399.8387 | -0.3852599 | 629.3146 | 7.5 | 2.345183 | 17.32273 | 19.66792 | 17.3066 | 14.1139 | 22.63475 | 195.0305 | 189 | 197 | 295.4371 | 292 | 299 | 297.6279 | 293 | 302 | 299.1414 | 295 | 312 | 2.7098 | 1.9 | 3.2 | 2.529806 | 2.1 | 3 | 1.224058 | 1 | 1.4 | 0.1916644 | 0.1 | 0.2 | 891.8731 | 879.686 | 907.2111 | 14.24449 | 12.4067 | 19.58224 | 56.18794 | 57.18501 | 34.4887 | 621.5625 | 1.376567 | 0.9561683 | 0.7079803 | 0.7440621 | 203.3424 | 172.7719 | 212.0949 | 357.2311 | 2.8 | 3.1 | 4 | 4.1 | 4.2 | 4.3 | 256 | 151 | 41
2022-08-17 | 46 | 12.53 | 1.55 | 0.76 | 4.46 | 625 | 519.0044 | 1 | 49279.46 | 9.4 | 866.3402 | 882.962 | 2045.691 | 312.6655 | 0 | 814 | 665.4354 | 627.2179 | 27083.48 | 250 | 16.34363 | 54.72522 | 871.5488 | 913.7101 | 886.9148 | 868.6156 | 860.6737 | 886.879 | 879.8451 | 895.5087 | 912.5134 | 893.9676 | 11.821 | 6 | 29.9668 | 567.821 | 684.9 | 1.618496 | 8.78 | 18.66663 | 93 | 5 | 4.342019 | 3.2 | 2.8 | 16.218 | 60 | 189 | 10442 | 16 | 53 | 6 | 0 | 2 | 2 | 2 | 43.5 | 40.16667 | 0 | 27 | 36 | 38 | 2.2 | 0.6 | 0.25 | 530.374 | 360.2846 | 322.9343 | 328.9963 | 0 | 10.6 | 10.45 | 6.98 | 1.63 | 7.740519 | 155 | 48 | 36 | 7 | 8.4 | 8.2 | 8 | 8.2 | 7.4 | 7.2 | 7.6 | 7.2 | 7.4 | 60 | 60 | 120 | 120 | 60 | 60 | 60 | 60 | 60 | 60 | 1000 | 12.08333 | 11.91667 | 24 | 0 | 537.52 | 537.52 | 0 | 16 | 73.4844 | 33.007 | 162.0686 | 45.28108 | 19.42992 | -1.888424 | 224.8911 | 92.20001 | 7.799993 | 2.206918 | 2.333333 | 2.533333 | 1.233333 | 0.1833333 | 0 | 90 | 63018.11 | 4259.322 | 7.622051 | 8.031826 | 420.6596 | 413.0331 | 99.51977 | 7.47 | 0 | 0.83040704 | 24.291 | 0 | 15 | 31.66667 | 51.33333 | 103 | 60 | 225 | 148 | 2.6 | 2.8 | 1.4 | 0.2 | 33 | 8.5 | 4.1 | 56.2 | 0 | 0 | 17 | 16 | 13 | 20 | 15 | 534.4343 | 456.9466 | 420.631 | 425.8979 | 0.221748 | 131.5854 | -218.5264 | 619.9293 | -384.5161 | -0.3530018 | 629.7809 | 7.5 | 5.780544 | 14.13601 | 19.91656 | 19.96885 | 15.34598 | 25.13782 | 195.6925 | 193 | 198 | 295.3983 | 290 | 299 | 297.6801 | 293 | 302 | 299.2982 | 296 | 314 | 2.349575 | 1.9 | 2.8 | 2.548957 | 2.2 | 3.2 | 1.19649 | 1 | 1.4 | 0.182287 | 0 | 0.2 | 887.0133 | 875.5563 | 893.8468 | 14.45276 | 12.07186 | 21.28779 | 56.24272 | 57.57407 | 35.02043 | 563.4375 | 1.319658 | 0.9675154 | 0.7132428 | 0.7485279 | 152.909 | 166.3594 | 211.3926 | 363.5322 | 2.8 | 3.1 | 4.1 | 4.4 | 4.2 | 4.3 | 257 | 179 | 66
2022-08-18 | 48.33 | 10.31 | 1.53 | 0.79 | 4.68 | 626 | 550.5388 | 1 | 49439.97 | 9.475 | 858.5929 | 891.3645 | 2049.348 | 310.0466 | 0 | 685 | 655.2249 | 584.0714 | 26880.62 | 250 | 17.53394 | 60.29354 | 883.9971 | 921.8302 | 879.2581 | 888.1354 | 865.3321 | 891.2722 | 896.5021 | 904.5886 | 921.2437 | 903.429 | 11.74 | 6 | 30.09408 | 568.62 | 641.866 | 1.615911 | 10.08 | 18.3096 | 46 | 3 | 4.21146 | 3 | 2.8 | 7.755287 | 56 |  | 10442 | 17 | 57 | 6.583333 | 0 | 2 | 2 | 2 | 43 | 40.66667 | 3.72 | 27 | 36 | 40 | 2.1 | 0.5 | 0.25 | 494.5407 | 355.6323 | 320.7021 | 326.3003 | 0 | 10.4 | 10.28 | 7.71 | 1.5 | 7.769569 | 155 | 48 | 34 | 6.8 | 8 | 8 | 7 | 8 | 7.6 | 7 | 7.6 | 7.2 | 7 | 58 | 58 | 116 | 116 | 58 | 58 | 58 | 58 | 58 | 58 | 1000 | 6.166667 | 17.83333 | 24 | 220.56 | 246.67 | 467.23 | 0 | 14 | 83.3088 | 33.43417 | 162.4949 | 45.91969 | 19.96155 | -1.742379 | 226.6338 | 91.96096 | 8.039036 | 2.094629 | 2.633333 | 2.616667 | 1.25 | 0.2 | 0 | 76 | 63182.04 | 4279.056 | 7.857122 | 8.094063 | 419.3837 | 427.5456 | 99.51967 | -8.964 | 0 | 0.879455 | 33.255 | 0 | 15 | 29.33333 | 44.66667 | 138 | 40 | 220 | 141 | 2.9 | 2.8 | 1.4 | 0.2 | 36 | 11.66667 | 4.8 | 55.86667 | 0 | 0 | 17 | 15 | 14 | 17 | 14 | 561.1217 | 456.7476 | 420.3196 | 425.1902 | -0.08562564 | 131.6141 | -218.6553 | 620.2843 | -368.1935 | -0.3207437 | 630.2463 | 7.5 | 5.277777 | 13.00822 | 18.28599 | 20.90872 | 14.81425 | 28.22452 | 195.2538 | 191 | 199 | 295.1038 | 292 | 299 | 297.7011 | 292 | 302 | 299.2007 | 287 | 309 | 2.60377 | 1.9 | 3.3 | 2.583132 | 2.1 | 3.1 | 1.234006 | 1 | 1.5 | 0.1916725 | 0 | 0.3 | 895.5507 | 884.4187 | 901.7845 | 14.40844 | 12.14786 | 18.8673 | 55.97837 | 57.10717 | 35.77265 | 613.203125 | 1.289652 | 0.9729385 | 0.7170734 | 0.7596739 | 20.45896 | 150.7739 | 214.4084 | 369.9714 | 2.8 | 3 | 4.1 | 4.2 | 4.3 | 4.5 | 246 | 196 | 60
2022-08-19 | 49.11 | 9.08 | 1.43 | 0.84 | 4.18 | 631 | 553.6288 | 1 | 49596.8 | 9.379167 | 862.7176 | 894.7736 | 2067.16 | 311.6443 | 0 | 654 | 654.6768 | 609.7309 | 26110.26 | 250 | 17.17577 | 60.23316 | 888.385 | 922.3301 | 883.7344 | 892.9675 | 864.9245 | 894.7559 | 901.6094 | 909.4818 | 922.0339 | 907.1713 | 8.805 | 6 | 30.16504 | 570.085 | 537.887 | 1.618447 | 10.25 | 17.91293 | 36 | 2 | 3.624067 | 3.4 | 2 | 16.218 | 59 | 180 | 10442 | 18 | 61 | 7.333333 | 0 | 2 | 2 | 2 | 44.66667 | 40 | 0 | 28 | 37 | 40 | 2.2 | 0.6 | 0.25 | 513.9658 | 356.8933 | 323.9702 | 289.276 | 0 | 10.64 | 10.54 | 8.52 | 1.36 | 7.761137 | 150 | 50 | 30 | 6.8 | 6.8 | 8 | 8 | 8 | 7 | 7.2 | 8 | 7.4 | 7.4 | 58 | 58 | 116 | 116 | 58 | 58 | 58 | 58 | 58 | 60 | 1000 | 0 | 24 | 24 | 124.98 | 517.43 | 642.41 | 0 | 20 | 83.2188 | 32.42061 | 163.4104 | 46.75237 | 20.68378 | -1.592659 | 229.2539 | 91.6725 | 8.327501 | 2.046935 | 2.333333 | 2.55 | 1.183333 | 0.2 | 0 | 80 | 63083.93 | 4255.021 | 8.126853 | 8.187639 | 420.5301 | 452.112 | 99.51117 | 10.458 | 0 | 0.8773832 | 22.797 | 0 | 15 | 30 | 53 | 150 | 45 | 215 | 115 | 2.6 | 2.7 | 1.3 | 0.2 | 39 | 11 | 4.3 | 56.03333 | 0 | 0 | 20 | 16 | 13 | 18 | 17 | 567.2661 | 457.6694 | 421.3844 | 425.121 | 0.7254951 | 97.31526 | -238.2944 | 620.8764 | -346.871 | -0.2884857 | 630.7745 | 7.5 | 10.80362 | 14.1421 | 24.94572 | 20.34398 | 14.39923 | 28.41905 | 195.7025 | 189 | 198 | 295.4686 | 288 | 299 | 297.8161 | 294 | 301 | 299.2681 | 295 | 312 | 2.320429 | 2 | 2.7 | 2.507073 | 2.2 | 2.8 | 1.158329 | 1 | 1.4 | 0.1913657 | 0.1 | 0.2 | 898.747 | 886.5424 | 904.8052 | 13.83877 | 12.21604 | 16.81769 | 55.81015 | 57.05531 | 34.91669 | 589.375 | 1.272836 | 0.961287 | 0.7117124 | 0.7619296 | 43.6888 | 163.0712 | 213.7914 | 373.4923 | 2.9 | 3 | 4.1 | 4.2 | 4.3 | 4.5 | 256 | 145 | 40
2022-08-20 | 48.4 | 9.5 | 1.52 | 0.8 | 4 | 640 | 560.7992 | 1 | 49514.92 | 9.283333 | 876.7722 | 894.4854 | 2096.146 | 305.7408 | 0 | 726 | 656.9884 | 612.551 | 26711.45 | 250 | 16.39904 | 60.50069 | 888.1485 | 922.9924 | 884.2169 | 892.5646 | 863.9919 | 892.8172 | 901.8978 | 909.2537 | 922.1404 | 906.5487 | 0 | 6 | 30.1696 | 569.2 | 519.196 | 1.618375 | 10.85 | 19.41434 | 41 | 2.5 | 3.758447 | 2.4 | 2 | 7.247853 | 52 | 183 | 10442 | 20 | 64 | 7.666667 | 0 | 2 | 2 | 2 | 44.16667 | 38.33333 | 1.89 | 28 | 36 | 38 | 2.2 | 0.6 | 0.25 | 523.1135 | 358.2837 | 327.1801 | 206.4668 | 1 | 10.6 | 10.32 | 7.55 | 8.89 | 7.757809 |  |  |  | 7 | 8.4 | 8.2 | 8 | 8.2 | 7.4 | 7.2 | 7 | 7.2 | 7.4 | 58 | 58 | 116 | 116 | 58 | 58 | 58 | 58 | 58 | 58 | 1000 | 14.33333 | 9.666667 | 24 | 0 | 220.16 | 220.16 | 0 | 6 | 76.6392 | 32.69895 | 162.9093 | 46.41602 | 20.21726 | -1.521996 | 228.0206 | 91.80107 | 8.198934 | 1.925125 | 2.4 | 2.633333 | 1.2 | 0.2 | 0 | 60 | 63199.57 | 4303.791 | 7.892428 | 8.143593 | 419.9069 | 436.3168 | 99.5123 | -9.711 | 0 | 0.87624875 | 32.508 | 0 | 15 | 30.66667 | 49 | 135 | 90 | 220 | 136 | 2.7 | 2.8 | 1.3 | 0.2 | 41 | 9.666667 | 3 | 55.63333 | 0 | 0 | 16 | 15 | 11 | 18 | 20 | 544.3057 | 457.2645 | 419.6966 | 425.4346 | 0.9133272 | 117.005 | -227.0955 | 621.8777 | -316.5484 | -0.2562276 | 631.2575 | 7.5 | 6.433182 | 14.11932 | 20.5525 | 21.75131 | 14.67159 | 27.42041 | 195.6837 | 185 | 204 | 294.9939 | 285 | 300 | 297.6566 | 267 | 302 | 299.2933 | 286 | 326 | 2.357703 | 1.9 | 3.2 | 2.687574 | 2.3 | 3 | 1.219296 | 1 | 1.4 | 0.178 | 0 | 0.2 | 898.4575 | 887.2733 | 905.6814 | 14.12877 | 12.00488 | 17.0274 | 55.55436 | 57.06827 | 34.359 | 565.859375 | 1.31818 | 0.9333063 | 0.7106226 | 0.7451064 | 110.7135 | 180.3429 | 213.2102 | 364.9649 | 2.8 | 3.1 | 4.1 | 4.2 | 4.3 | 4.5 | 273 | 189 | 107
2022-08-21 | 49.99 | 8.77 | 1.52 | 0.83 | 4.2 | 640 | 544.7908 | 1 | 49631.05 | 9.391667 | 863.5743 | 889.1452 | 2138.277 | 310.5115 | 0 | 804 | 653.9934 | 611.1231 | 28014.62 | 250 | 14.59614 | 47.21333 | 876.8674 | 919.1941 | 885.128 | 890.0066 | 857.2761 | 884.8567 | 901.5855 | 898.247 | 920.2112 | 901.8962 | 0 | 6 | 30.16699 | 569.2 | 593.927 | 1.618375 | 10.01 | 18.89834 | 36 | 2 | 3.643512 | 2.9 | 0.97 | 7.233258 | 66 | 181 | 10442 | 20 | 67 | 6.583333 | 0 | 2 | 2 | 2 | 43.38333 | 39.16667 | 0 | 28 | 37 | 46 | 2.2 | 0.9 | 0.25 | 517.138 | 357.8268 | 321.4009 | 315.3069 | 0 | 10.35 | 10.2 | 7.75 | 1.45 | 7.747515 | 150 | 50 | 30 | 7 | 6.8 | 8.2 | 8 | 8.4 | 7.4 | 7.2 | 7.8 | 7.2 | 7.4 | 58 | 58 | 116 | 116 | 58 | 58 | 58 | 58 | 58 | 58 | 1000 | 15 | 9 | 24 | 0 | 0 | 0 | 0 | 0 | 84.7908 | 33.33712 | 162.4147 | 46.0421 | 19.68871 | -1.670679 | 226.4749 | 92.04414 | 7.955865 | 1.88524 | 2.433333 | 2.9 | 1.233333 | 0.1833333 | 0 | 100 | 63193.68 | 4306.712 | 7.695307 | 8.088388 | 419.6916 | 429.4415 | 99.50604 | 5.229 | 0 | 0.851235625 | 27.279 | 0 | 15 | 32.33333 | 46.66667 | 123 | 90 | 220 | 140 | 3.1 | 3 | 1.3 | 0.2 | 43 | 11 | 3.7 | 56.23333 | 0 | 0 | 17 | 15 | 13 | 16 | 12 | 563.827 | 456.6448 | 419.1553 | 425.221 | -0.4348388 | 121.3687 | -228.0144 | 622.7794 | -286.2258 | -0.2239695 | 631.6925 | 7.5 | 5.469985 | 14.38748 | 19.85746 | 21.9467 | 16.21492 | 28.43204 | 195.4264 | 191 | 198 | 294.8019 | 292 | 298 | 297.6462 | 293 | 301 | 299.299 | 296 | 303 | 2.545659 | 2 | 4.2 | 2.863663 | 2.5 | 3.2 | 1.226737 | 1.1 | 1.4 | 0.1841296 | 0.1 | 0.2 | 893.5486 | 885.0142 | 901.4807 | 14.77449 | 12.90639 | 19.68449 | 55.95178 | 57.02936 | 35.12419 | 547.5 | 1.28123 | 0.9334986 | 0.7052293 | 0.7406448 | 86.19927 | 229.4749 | 209.2982 | 373.2162 | 3 | 3.1 | 4.2 | 4.2 | 4.3 | 4.6 | 267 | 192 | 93
2022-08-22 | 50 | 8.8 | 1.55 | 0.81 | 4.42 | 628 | 562.1524 | 1 | 49662.93 | 9.425 | 860.079 | 888.7914 | 2133.298 | 311.0018 | 0 | 612 | 654.5717 | 580.1352 | 23103.49 | 250 | 15.27464 | 51.12687 | 877.7214 | 919.806 | 885.3569 | 888.6649 | 856.9411 | 881.5797 | 901.5031 | 898.7583 | 920.6188 | 901.4009 | 10.76 | 6 | 30.16211 | 569.4 | 451.132 | 2.065478 | 10.9 | 17.85628 | 39 | 2.5 | 3.512056 | 2.9 | 2 | 8.678232 | 73 | 180 | 10442 | 21 | 70 | 6.583333 | 0 | 2 | 2 | 2 | 43.66667 | 39.66667 | 1.74 | 28 | 38 | 38 | 2.3 | 0.6 | 0.25 | 511.7993 | 356.3629 | 321.1465 | 315.7259 | 0 | 10.53 | 10.43 | 8.41 | 4.2 | 8.044926 | 141 | 50 | 32 | 6.8 | 6.8 | 8 | 8 | 8 | 7.4 | 7 | 7.8 | 7.2 | 7.4 | 58 | 58 | 116 | 116 | 58 | 58 | 58 | 58 | 58 | 58 | 1000 | 0 | 24 | 24 | 269.41 | 284.6 | 554.01 | 0 | 17 | 55.1424 | 33.40109 | 162.8883 | 46.57592 | 20.43982 | -1.424526 | 228.4795 | 91.67746 | 8.322538 | 1.742178 | 3.7 | 2.85 | 1.25 | 0.2 | 0 | 74 | 62866.62 | 4267.813 | 7.845405 | 8.159981 | 420.1773 | 437.691 | 99.50744 | 9.711 | 0 | 0.8951471 | 17.568 | 0 | 15 | 33.66667 | 48.33333 | 147 | 98 | 223 | 141 | 4.3 | 3 | 1.4 | 0.2 | 45 | 10.83333 | 5 | 56.1 | 0 | 0 | 17 | 16 | 12 | 16 | 17 | 562.7619 | 456.887 | 420.6352 | 424.4466 | -0.4074778 | 122.7777 | -220.6739 | 623.0268 | -267.9032 | -0.1917115 | 632.0275 | 7.5 | 5.755486 | 15.30965 | 21.06514 | 22.02538 | 16.21492 | 30.06616 | 193.6434 | 190 | 198 | 295.0323 | 292 | 298 | 297.3723 | 294 | 301 | 299.2456 | 275 | 305 | 3.658748 | 2.8 | 4.5 | 2.803377 | 2.4 | 3.2 | 1.286181 | 1 | 1.6 | 0.1865764 | 0.1 | 0.2 | 893.2704 | 883.9897 | 899.236 | 15.33323 | 13.20209 | 21.32687 | 55.79171 | 56.93858 | 34.8648 | 604.453125 | 1.423792 | 0.931207 | 0.7124729 | 0.7404892 | 139.7692 | 230.1708 | 216.5195 | 370.3849 | 2.8 | 3 | 4.1 | 4.2 | 4.1 | 4.3 | 271 | 195 | 43
2022-08-23 | 50.39 | 8.94 | 1.56 | 0.77 | 3.48 | 638 | 542.5664 | 1 | 49647.15 | 9.391667 | 869.2579 | 894.4655 | 2144.578 | 310.9139 | 0 | 779 | 653.533 | 612.0513 | 23532.38 | 250 | 20.013 | 71.0638 | 893.8852 | 923.9308 | 881.9482 | 899.0731 | 861.443 | 875.8435 | 907.9794 | 911.6208 | 928.5608 | 910.9938 | 10.048 | 0 | 30.26986 | 571.488 | 591.151 | 4.84 | 10.2 | 10.41117 | 36 | 2 | 3.264082 | 2.7 | 0.5 | 6.442916 | 66 | 178 | 10442 | 22 | 73 | 6.5 | 0 | 2 | 2 | 2 | 45.33333 | 39.33333 | 1.69 | 29 | 37 | 39 | 2.1 | 0.7 | 0.25 | 505.8752 | 356.8404 | 321.73 | 316.1634 | 0 | 10.67 | 10.19 | 7.49 | 2.52 | 7.948517 |  |  |  | 7 | 6.8 | 8.2 | 8 | 8.2 | 7.4 | 7.2 | 7.8 | 7.4 | 7.9 | 54 | 54 | 108 | 112 | 54 | 54 | 54 | 54 | 54 | 54 | 1000 | 0 | 24 | 24 | 272.4 | 232.45 | 504.85 | 0 | 15 | 75.7164 | 32.75958 | 162.7266 | 46.19001 | 19.79204 | -1.735274 | 226.9734 | 92.04454 | 7.955458 | 1.673338 | 2.65 | 2.683333 | 1.3 | 0.2 | 0 | 50 | 63073.02 | 4292.984 | 8.120468 | 8.106191 | 420.287 | 433.7795 | 99.53058 | 8.217 | 0 | 0.8504176 | 9.351 | 0 | 15 | 33.66667 | 48.33333 | 124 | 72 | 225 | 131 | 3.2 | 2.8 | 1.4 | 0.2 | 47 | 10.16667 | 6.1 | 56 | 0 | 0 | 18 | 15 | 14 | 17 | 16 | 564.5417 | 456.2638 | 419.3845 | 424.4686 | -0.174773 | 117.3358 | -229.2525 | 623.7044 | -239.5806 | -0.1594534 | 632.7524 | 7.5 | 8.541466 | 15.0883 | 23.62976 | 21.46428 | 14.80127 | 30.79244 | 195.2795 | 192 | 198 | 295.0473 | 292 | 298 | 297.4973 | 293 | 301 | 299.3004 | 296 | 303 | 2.567655 | 1.9 | 3.3 | 2.672128 | 2.3 | 3 | 1.288847 | 0.9 | 1.6 | 0.1979549 | 0.1 | 0.3 | 899.4938 | 887.149 | 907.4702 | 17.39227 | 14.95031 | 20.81989 | 55.63475 | 56.71811 | 35.53922 | 658.828125 | 1.29526 | 0.9270339 | 0.708094 | 0.7467911 | 83.93742 | 245.3872 | 212.1066 | 375.3904 | 2.8 | 3 | 4.1 | 4.2 | 4.2 | 4.3 | 269 | 196 | 99
2022-08-24 | 48.98 | 8.53 | 1.51 | 0.71 | 3.38 | 625 | 533.5208 | 1 | 49384.46 | 9.283333 | 864.659 | 896.3923 | 2181.869 | 311.1771 | 0 | 731 | 648.1576 | 594.2649 | 23711.11 | 250 | 19.03775 | 65.67973 | 895.53 | 922.5952 | 890.7656 | 902.449 | 861.0099 | 874.6439 | 910.9363 | 913.2084 | 925.8588 | 909.2185 | 11.795 | 5 | 29.96484375 | 566.795 | 582.793 | 4.84 | 10.6 | 10.30843 | 36 | 2 | 3.467941 | 2.9 | 2.1 | 6.877992 | 62 | 170 | 10442 | 23 | 76 | 6.916667 | 0 | 2 | 2 | 2 | 45.5 | 38.66667 | 1.63 | 29 | 37 | 38 | 2.2 | 0.6 | 0.25 | 508.3375 | 355.886 | 323.9461 | 281.8644 | 0 | 10.65 | 10.36 | 7 | 1.07 | 7.92581 | 162 | 50 | 287 | 7 | 6.8 | 8.7 | 8 | 8.2 | 7.4 | 7.1 | 7.8 | 7.2 | 7.4 | 62 | 62 | 124 | 124 | 62 | 62 | 62 | 62 | 62 | 62 | 1000 | 7.25 | 16.75 | 24 | 110.97 | 520.82 | 631.79 | 0 | 19 | 66.7308 | 32.8275 | 161.6942 | 46.05013 | 19.85318 | -1.531213 | 226.0663 | 91.89531 | 8.104687 | 1.641153 | 2.25 | 2.683333 | 1.116667 | 0.1666667 | 0 | 56 | 63035.69 | 4277.672 | 8.016436 | 8.073797 | 418.3472 | 432.5392 | 99.52501 | 7.75 | 0 | 0.85363328 | 1.601 | 0 | 15 | 35.33333 | 44.33333 | 176 | 63 | 230 | 136 | 2.4 | 2.8 | 1.3 | 0.2 | 49 | 10.5 | 8 | 55 | 0 | 0 | 18 | 15 | 13 | 12 | 14 | 557.0113 | 455.505 | 418.7892 | 424.2857 | -0.383941 | 111.7267 | -229.4641 | 623.7604 | -224.2581 | -0.1271953 | 632.9274 | 7.5 | 8.765054 | 13.40045 | 22.16551 | 21.51013 | 15.69616 | 29.33988 | 195.888 | 194 | 199 | 294.9599 | 291 | 298 | 297.9424 | 294 | 305 | 299.2538 | 287 | 323 | 2.292142 | 2 | 2.8 | 2.717918 | 2.3 | 3.2 | 1.159516 | 1 | 1.5 | 0.1701053 | 0 | 0.2 | 900.5914 | 880.1266 | 909.7523 | 16.26505 | 13.5908 | 19.81246 | 55.6973 | 56.93858 | 35.11123 | 572.890625 | 1.259526 | 0.9325073 | 0.7027457 | 0.7324537 | 97.79971 | 253.2681 | 210.3573 | 373.7038 | 2.8 | 3.1 | 4.1 | 4.2 | 4.2 | 4.3 | 368 | 182 | 145
2022-08-25 | 47.71 | 10.98 | 1.45 | 1.02 | 3.4 | 630 | 541.1112 | 1 | 49562.36 | 9.425 | 882.1507 | 885.4262 | 2139.814 | 308.9817 | 0 | 820 | 667.6464 | 614.4908 | 27838.8 | 250 | 20.00109 | 66.93121 | 874.9472 | 922.9838 | 884.6535 | 881.754 | 858.5611 | 866.1065 | 893.976 | 900.4273 | 926.2221 | 903.0888 | 10.909 | 5 | 30.17546 | 570.309 | 563.641 | 0.8297143 | 10.05 | #VALUE! | 36 | 2.5 | 4.120359 | 4.4 | 0.9 | 7.667091 | 68 | 174 | 10442 | 24 | 80 | 7.333333 | 0 | 2 | 2 | 2 | 44 | 37 | 1.98 | 29 | 37 | 40 | 2.2 | 0.7 | 0.25 | 516.6872 | 365.3612 | 330.508 | 246.9739 | 0 | 10.43 | 10.3 | 7.51 | 1.4 | 7.910809 | 156 | 49 | 36 | 6.8 | 8 | 7 | 6.8 | 8 | 7.4 | 7.2 | 7.6 | 7.2 | 7 | 52 | 52 | 104 | 104 | 52 | 52 | 52 | 44 | 52 | 52 | 1000 | 0 | 24 | 24 | 86.86 | 414.89 | 501.75 | 0 | 15 | 72.3612 | 32.32387 | 161.5169 | 45.51885 | 19.27163 | -1.742012 | 224.5653 | 92.19398 | 7.806022 | 1.43696 | 2.316667 | 2.833333 | 1.133333 | 0.1833333 | 0 | 52 | 63150.3 | 4310.447 | 8.002614 | 8.02019 | 419.8501 | 422.6978 | 99.53491 | -9.138 | 0 | 0.8589067 | 27.279 | 16540 | 15 | 37.33333 | 48.33333 | 121 | 40 | 225 | 128 | 2.7 | 3 | 1.2 | 0.2 | 51 | 10.16667 | 4.8 | 55.2 | 0 | 0 | 18 | 16 | 13 | 14 | 16 | 558.451 | 455.4764 | 419.4464 | 425.5211 | -0.4558804 | 126.1712 | -215.9232 | 624.0194 | -203.9355 | -0.09493728 | 633.2587 | 17.5 | 10.34039 | 13.04677 | 23.38717 | 21.48175 | 16.20196 | 28.19858 | 195.7804 | 193 | 198 | 294.9739 | 292 | 298 | 297.8193 | 294 | 301 | 299.2469 | 274 | 304 | 2.274111 | 1.9 | 2.7 | 2.785948 | 2.5 | 3.2 | 1.132079 | 1 | 1.3 | 0.1872616 | 0 | 0.2 | 891.2846 | 881.8502 | 902.3994 | 18.20165 | 15.90433 | 22.5915 | 55.37431 | 56.74403 | 34.39791 | 577.34375 | 1.274276 | 0.9409991 | 0.7101135 | 0.7338413 | 139.1055 | 256.3351 | 208.4646 | 375.2296 | 2.8 | 3 | 4.1 | 4.2 | 4.3 | 4.5 | 243 | 140 | 58
2022-08-26 | 47.51 | 11.63 | 1.5 | 0.75 | 4.44 | 622 | 550.7548 | 1 | 48950.13 | 9.358333 | 888.1672 | 879.3459 | 2110.485 | 316.1173 | 0 | 762 | 672.1434 | 601.4583 | 23137.16 | 250 | 16.77025 | 56.82567 | 876.5127 | 917.1803 | 887.6301 | 874.3188 | 852.1476 | 840.9643 | 885.0261 | 900.9874 | 917.9965 | 894.4724 | 10.909 | 5 | 29.7959 | 563.269 | 519.5 | 0 | 10.27 | 9.164918 | 39 | 2.5 | 4.290525 | 4.3 | 0.8 | 7.500638 | 70 | 172 | 10442 | 25 | 84 | 6.5 | 0 | 2 | 2 | 2 | 41.66667 | 36 | 0 | 29 | 37 | 38 | 2.3 | 0.7 | 0.25 | 517.0197 | 368.6935 | 327.5307 | 327.8476 | 0 | 10.66 | 10.57 | 8.76 | 2.91 | 7.872282 |  |  |  | 7 | 6.8 |  | 8 | 8.2 | 7.4 | 7.2 | 7.8 | 7.2 | 7.4 | 60 | 60 | 120 | 119 | 56 | 56 | 56 | 58 | 60 | 60 | 1000 | 0 | 24 | 24 | 0 | 596.29 | 596.29 | 0 | 18 | 71.4648 | 32.59414 | 161.4147 | 46.48502 | 20.51692 | -1.26985 | 227.1468 | 91.52659 | 8.473409 | 1.337194 | 2.166667 | 2.683333 | 1.133333 | 0.2 | 0 | 85 | 62761.09 | 4250.357 | 8.141425 | 8.112385 | 419.565 | 460.8665 | 99.50271 | 4.482 | 0 | 0.8854579 | 22.797 | 0 | 15 | 36.66667 | 46.33333 | 186 | 36 | 220 | 130 | 2.3 | 2.8 | 1.2 | 0.2 | 52 | 10.16667 | 4.3 | 55.63333 | 0 | 0 | 17 | 15 | 12 | 18 | 16 | 556.6223 | 455.1769 | 419.776 | 424.1684 | -0.7870124 | 113.563 | -223.083 | 623.9389 | -191.6129 | -0.06267921 | 633.2447 | 17.5 | 8.555048 | 13.66782 | 22.22287 | 21.28586 | 15.35896 | 28.71734 | 195.9746 | 194 | 199 | 294.9259 | 292 | 299 | 297.5864 | 293 | 301 | 299.2859 | 292 | 302 | 2.172861 | 1.8 | 2.5 | 2.720338 | 2.1 | 3 | 1.158758 | 1 | 1.4 | 0.193456 | 0 | 0.3 | 884.727 | 873.7213 | 898.1096 | 19.87971 | 15.43204 | 23.07709 | 55.70447 | 56.75702 | 34.09962 | 604.21875 | 1.270142 | 0.9370676 | 0.7099113 | 0.7395206 | 132.2586 | 261.5558 | 215.4587 | 382.4806 | 2.8 | 3 | 4.1 | 4.2 | 4.3 | 4.6 | 243 | 148 | 50
2022-08-27 | 45.01 | 12.47 | 1.52 | 0.62 | 3.28 | 629 | 564.8536 | 0.9993056 | 49315.65 | 9.416667 | 878.6017 | 880.6242 | 2122.245 | 313.6632 | 0 | 773 | 665.3175 | 612.6141 | 23321.53 | 250 | 14.03883 | 42.16891 | 875.0187 | 915.0995 | 898.9586 | 881.7231 | 847.8601 | 835.026 | 892.4093 | 898.898 | 914.2454 | 886.6918 | 8.631 | 5 | 30.04589 | 567.151 | 657.1 | 0 | 10.11 | 8.887149 | 36 | 2 | 4.419201 | 3.5 | 1.9 | 7.463373 | 55 |  | 10442 | 26 | 88 | 7 | 0 | 2 | 2 | 2 | 42.66667 | 37 | 0 | 28 | 36 | 38 | 2.3 | 0.7 | 0.25 | 520.9799 | 364.5347 | 326.8544 | 321.9416 | 0 | 10.57 | 10.39 | 7.21 | 1.36 | 7.880111 | 171 | 56 | 37 | 6.8 | 6.8 | 8 | 8.2 | 8 | 7.4 | 7 | 7.8 | 7.2 | 7.1 | 56 | 56 | 112 | 116 | 56 | 56 | 56 | 49 | 56 | 56 | 1000 | 0 | 23.98333 | 23.98333 | 0 | 341.69 | 341.69 | 0 | 10 | 77.1636 | 32.76017 | 162.8533 | 47.13885 | 20.91233 | -1.436277 | 229.4682 | 91.51253 | 8.487471 | 1.287841 | 2.15 | 2.716667 | 1.166667 | 0.1833333 | 0 | 51 | 62798 | 4245.032 | 8.099464 | 8.195295 | 420.0153 | 475.9302 | 99.48341 | 5.153 | 0 | 0.8980184 | 35.496 | 17852 | 15 | 34.66667 | 48.66667 | 135 | 30 | 220 | 127 | 2.3 | 2.9 | 1.3 | 0.2 | 54 | 9.5 | 5 | 56.26667 | 0 | 0 | 18 | 14 | 13 | 17 | 18 | 564.2113 | 456.5689 | 420.0167 | 425.0243 | -0.365146 | 122.45 | -226.5346 | 624.1494 | -172.2903 | -0.03111559 | 633.4296 | 17.5 | 7.974847 | 14.36037 | 22.33521 | 21.67268 | 16.15009 | 29.53442 | 195.9934 | 194 | 198 | 294.9429 | 291 | 299 | 297.7477 | 294 | 302 | 299.2242 | 296 | 303 | 2.127977 | 1.8 | 2.5 | 2.739358 | 2.4 | 3.1 | 1.179379 | 1.1 | 1.3 | 0.1921725 | 0 | 0.2 | 884.6388 | 862.2037 | 891.6288 | 20.08471 | 17.917 | 22.10115 | 55.9281 | 57.05531 | 34.85184 | 650.9375 | 1.268606 | 0.9423323 | 0.7158206 | 0.7468301 | 124.6037 | 257.815 | 213.8847 | 385.8674 | 2.8 | 3.1 | 4.1 | 4.2 | 2.6 | 4.3 | 249 | 178 | 72
2022-08-28 | 48.52 | 10.21 | 1.36 | 0.86 | 2.08 | 639 | 548.9428 | 1 | 49232.38 | 9.458333 | 856.6979 | 885.1806 | 2141.047 | 309.9443 | 0 | 704 | 657.6665 | 599.5796 | 26876.88 | 250 | 11.09196 | 40.9845 | 884.5343 | 915.2632 | 900.5915 | 897.299 | 846.9077 | 830.4119 | 902.9197 | 903.5173 | 917.1987 | 892.4722 | 6.283 | 0 | 30.16146 | 568.603 | 777.25 | 0 | 10.13 | 8.355547 | 36 | 2 | 4.305565 | 3.3 | 0.9 | 7.723922 | 65 | 168 | 10442 | 26 | 92 | 7 | 0 | 2 | 2 | 2 | 43.66667 | 39.33333 | 0 | 28 | 37 | 38 | 2.3 | 0.5 | 0.25 | 493.9759 | 359.0515 | 322.278 | 319.7285 | 0 | 10.4 | 10.3 | 8 | 1.8 | 7.878767 | 165 | 60 | 40 | 7 | 6.8 | 8 | 8 | 8.4 | 7.2 | 7.4 | 7.8 | 7.2 | 7.4 | 58 | 58 | 116 | 116 | 58 | 58 | 58 | 58 | 58 | 58 | 1000 | 0 | 24 | 24 | 0 | 0 | 0 | 0 | 0 | 94.9428 | 33.40662 | 163.4349 | 47.12976 | 20.4542 | -1.473717 | 229.5451 | 91.73126 | 8.268739 | 1.245437 | 2.083333 | 2.85 | 1.283333 | 0.1833333 | 0 | 60 | 62865.12 | 4262.42 | 7.738762 | 8.19804 | 419.0534 | 457.5382 | 99.47704 | 3.735 | 0 | 0.8590654 | 31.761 | 0 | 15 | 34 | 49.33333 | 168 | 30 | 230 | 130 | 2.3 | 3.1 | 1.4 | 0.2 | 55 | 8 | 3.1 | 55.33333 | 0 | 0 | 16 | 15 | 10 | 21 | 19 | 565.0357 | 456.7855 | 419.5829 | 424.9037 | -1.262029 | 127.7919 | -216.4025 | 624.6975 | -142.9677 | 0.001142473 | 633.8671 | 17.5 | 5.439691 | 14.31439 | 19.75408 | 22.4363 | 16.88933 | 31.85593 | 196.052 | 181 | 214 | 294.8019 | 286 | 299 | 297.4921 | 287 | 308 | 299.2211 | 285 | 321 | 2.121691 | 1.4 | 2.6 | 2.860877 | 2.5 | 3.2 | 1.264236 | 1.1 | 1.5 | 0.1783831 | 0 | 0.2 | 889.1064 | 875.3064 | 898.7198 | 21.19222 | 19.27928 | 22.76144 | 56.00128 | 57.06827 | 36.13579 | 603.59375 | 1.253883 | 0.9527968 | 0.720072 | 0.7492383 | 109.4503 | 249.8726 | 218.5453 | 384.017 | 2.8 | 3.1 | 4.2 | 4.5 | 4.3 | 4.3 | 274 | 205 | 117
2022-08-29 | 50.37 | 9.42 | 1.37 | 0.93 | 4.06 | 631 | 534.3236 | 1 | 49528.87 | 9.441667 | 856.5707 | 886.3903 | 2132.281 | 308.5236 | 83.33333 | 740 | 651.0595 | 626.0072 | 25349.33 | 250 | 13.5322 | 44.24535 | 883.3209 | 919.2018 | 887.1846 | 900.8784 | 847.8578 | 845.647 | 903.5465 | 903.4852 | 920.784 | 891.0649 | 11.234 | 5 | 30.25846 | 571.514 | 667.45 | 0 | 10.4 | 8.585779 | 39 | 2.8 | 4.291682 | 4.3 | 0.7 | 16.218 | 66 | 167 | 10442 | 27 | 96 | 6 | 0 | 2 | 2 | 2 | 45 | 36.28667 | 2.02 | 28 | 36 | 37 | 2.2 | 0.6 | 0.25 | 505.312 | 357.9433 | 319.6068 | 318.6128 | 0 | 10.5 | 10.25 | 7.5 | 1.84 | 7.80966 | 160 | 55 | 40 | 7 | 8.4 | 8.2 | 8 | 8.2 | 7.4 | 7 | 7.6 | 7.2 | 7.4 | 60 | 60 | 120 | 120 | 60 | 60 | 60 | 60 | 60 | 60 | 1000 | 0 | 24 | 24 | 0 | 650.96 | 650.96 | 0 | 19 | 93.3636 | 33.00653 | 162.9248 | 46.58077 | 19.78622 | -1.738072 | 227.5537 | 92.06862 | 7.931376 | 1.331288 | 2.083333 | 2.75 | 1.266667 | 0.2 | 0 | 85 | 62750.85 | 4251.233 | 7.974878 | 8.12692 | 419.7249 | 437.4337 | 99.51678 | 11.952 | 0 | 0.8467886 | 19.809 | 0 | 15 | 33 | 50 | 150 | 26 | 230 | 126 | 2.3 | 2.9 | 1.4 | 0.2 | 57 | 9.5 | 4.7 | 55.7 | 0 | 0 | 18 | 15 | 12 | 20 | 20 | 559.7651 | 457.4332 | 419.7946 | 426.987 | -0.940888 | 126.1021 | -226.7032 | 624.9218 | -121.6452 | 0.03340054 | 634.1648 | 17.5 | 6.656214 | 13.94444 | 20.60065 | 21.77447 | 16.81152 | 29.63817 | 196.1858 | 187 | 209 | 294.9378 | 288 | 299 | 297.5671 | 284 | 313 | 299.4058 | 284 | 318 | 2.049698 | 1.5 | 2.5 | 2.798625 | 2.5 | 3.1 | 1.2325 | 1 | 1.4 | 0.1854155 | 0 | 0.2 | 890.274 | 879.3676 | 900.549 | 19.73039 | 13.64802 | 22.80481 | 56.05853 | 57.21093 | 34.65729 | 586.796875 | 1.25373 | 0.9483123 | 0.7137088 | 0.7474541 | 107.3884 | 251.0698 | 220.9173 | 383.5424 | 2.8 | 3.1 | 4.1 | 4.2 | 4.3 | 4.4 | 292 | 201 | 29
2022-08-30 | 48.63 | 7.96 | 1.23 | 0.84 | 3.86 | 632 | 548.0756 | 1 | 49812.32 | 9.575 | 866.7261 | 898.2699 | 2140.305 | 312.2504 | 0 | 796 | 647.3028 | 631.2401 | 27766 | 250 | 25.08144 | 103.841 | 880.0928 | 922.7637 | 883.951 | 897.1856 | 847.6277 | 951.3546 | 902.2576 | 900.9267 | 923.6053 | 892.6891 | 11.235 | 5 | 30.34765625 | 572.395 | 550.1 | 0 | 10.37 | 23.03465 | 39 | 2.5 | 4.201643 | 3.8 | 0.9 | 16.218 | 69 | 165 | 10442 | 28 | 100 | 9 | 0 | 2 | 2 | 2 | 44.33333 | 39.66667 | 0 | 28 | 36 | 37 | 2.3 | 0.4 | 0.25 | 510.8982 | 363.2714 | 322.8155 | 323.2877 | 0 | 10.66 | 10.53 | 8.28 | 2.52 | 7.824145 | 150 | 50 | 40 | 7 | 6.8 | 8.3 | 8 | 8.2 | 7.4 | 7.2 | 7.8 | 7.2 | 7.5 | 58 | 58 | 115 | 116 | 56 | 56 | 56 | 56 | 56 | 58 | 1000 | 0 | 24 | 24 | 0 | 541.89 | 541.89 | 0 | 16 | 91.1856 | 32.94612 | 163.1491 | 46.65617 | 19.78551 | -1.564329 | 228.0265 | 92.00918 | 7.990819 | 1.293764 | 2.033333 | 2.816667 | 1.183333 | 0.2 | 0 | 76 | 62795.5 | 4257.42 | 7.800518 | 8.143802 | 420.3797 | 440.6923 | 99.50082 | 9.711 | 0 | 0.8672082 | 10.098 | 0 | 15 | 35.33333 | 50 | 157 | 36 | 222 | 128 | 2.2 | 3 | 1.2 | 0.2 | 59 | 8.166667 | 6 | 55.86667 | 0 | 0 | 18 | 14 | 13 | 20 | 16 | 561.5184 | 457.3664 | 420.1668 | 426.2343 | -0.8853239 | 120.6067 | -221.8899 | 625.165 | -99.32258 | 0.0656586 | 634.4766 | 7.5 | 6.794944 | 13.96266 | 20.7576 | 20.94159 | 15.95554 | 27.19994 | 196.1335 | 190 | 204 | 294.9752 | 291 | 299 | 297.6723 | 290 | 307 | 299.3481 | 289 | 306 | 2.065656 | 1.7 | 2.3 | 2.854073 | 2.5 | 3.2 | 1.207978 | 1.1 | 1.4 | 0.192081 | 0 | 0.2 | 895.1056 | 882.9005 | 904.3184 | 16.89334 | 10.48299 | 35.85287 | 56.02301 | 57.00344 | 35.02043 | 583.125 | 1.251794 | 0.9501172 | 0.7087382 | 0.7397538 | 94.11986 | 248.1608 | 219.6038 | 380.1274 | 2.8 | 3.1 | 4.1 | 4.2 | 4.3 | 4.5 | 271 | 186 | 22
2022-08-31 | 50.49 | 9.19 | 1.31 | 1.04 | 3.06 | 624 | 633.2356 | 1 | 49646.94 | 9.416667 | 871.0885 | 893.6707 | 2145.339 | 312.4817 | 0 | 662 | 652.8974 | 620.0946 | 25374.36 | 250 | 16.02749 | 56.73811 | 878.2278 | 927.9804 | 893.0611 | 895.2877 | 850.3211 | 899.8954 | 903.5474 | 901.0445 | 926.905 | 895.8048 | 11.234 | 5 | 30.52181 | 565.354 | 586.705 | 0 | 23.31 | 22.6149 | 78 | 4 | 4.047474 | 4.5 | 0.5 | 7.397537 | 68 | 162 | 10442 | 29 | 103 | 6.5 | 0 | 2 | 2 | 2 | 43.33333 | 39 | 0 | 28 | 36 | 37 | 2.1 | 0.6 | 0.25 | 518.5585 | 365.9151 | 323.2002 | 324.0641 | 0 | 10.89 | 10.78 | 7.79 | 1.44 | 7.840533 | 148 | 56 | 39 | 4.8 | 6.8 | 8.4 | 8 | 8.2 | 7.2 | 7.2 | 7.8 | 7.2 | 7.4 | 54 | 54 | 108 | 112 | 54 | 54 | 54 | 54 | 54 | 54 | 1000 | 0 | 24 | 24 | 0 | 649.33 | 649.33 | 0 | 19 | 152.9056 | 32.23322 | 163.8287 | 47.55386 | 20.88881 | -1.584165 | 230.6872 | 91.63168 | 8.368323 | 1.373059 | 2.466667 | 2.866667 | 1.166667 | 0.1833333 | 0 | 48 | 63141.48 | 4284.322 | 7.873689 | 8.238827 | 420.8321 | 466.4348 | 99.4772 | -11.952 | 0 | 1.014801 | 22.05 | 15970 | 15 | 35.33333 | 47 | 140 | 30 | 222 | 130 | 2.7 | 3 | 1.2 | 0.2 | 61 | 11.5 | 4.4 | 55.3 | 0 | 0 | 19 | 14 | 13 | 19 | 19 | 570.0329 | 457.8207 | 421.0062 | 425.9565 | -0.3301077 | 116.3987 | -231.0863 | 625.1263 | -85 | 0.09791667 | 634.5017 | 17.5 | 10.23392 | 14.49948 | 24.73339 | 19.93981 | 15.67021 | 25.95489 | 195.4746 | 170 | 208 | 294.8583 | 291 | 310 | 297.7966 | 294 | 317 | 299.2224 | 289 | 309 | 2.478662 | 1.5 | 3 | 2.847831 | 2.6 | 3.2 | 1.169656 | 1 | 1.4 | 0.1952107 | 0.1 | 0.2 | 897.7924 | 886.0854 | 909.554 | 15.7776 | 14.93505 | 17.53818 | 55.67537 | 56.75702 | 33.8532 | 600.859375 | 1.275902 | 0.941981 | 0.7058708 | 0.7407872 | 2.390845 | 245.5597 | 216.9875 | 383.3264 | 3 | 3.1 | 4.1 | 4.1 | 4.2 | 4.4 | 247 | 165 | 12
2022-09-01 | 49.95 | 9.05 | 1.33 | 1.01 | 4.06 | 639 | 576.838 | 1 | 49642 | 9.308333 | 876.5287 | 894.9099 | 2181.554 | 313.5861 | 0 | 806 | 660.5335 | 615.3619 | 28033.06 | 250 | 16.09672 | 59.42278 | 876.1285 | 927.6892 | 898.6823 | 895.8272 | 849.2459 | 909.3592 | 903.1402 | 899.2067 | 927.1228 | 896.2885 | 10.484 | 5 | 30.56348 | 577.804 | 617.195 | 0 | 10.76 | 22.33719 | 36 | 3 | 4.190264 | 2.7 | 2.4 | 7.602808 | 50 | 160 | 10442 | 1 | 4 | 7 | 0 | 2 | 2 | 2 | 43 | 39 | 0 | 28 | 36 | 37 | 2.1 | 0.6 | 0.25 | 512.7159 | 366.5779 | 324.3228 | 326.7045 | 0 | 10.66 | 10.48 | 7.7 | 0.97 | 7.787214 | 150 | 55 | 40 | 4.5 | 6.9 | 8.3 | 8 | 8.1 | 7.5 | 7 | 7.9 | 7 | 7.2 | 54 | 54 | 108 | 108 | 54 | 54 | 54 | 54 | 54 | 54 | 1000 | 0 | 24 | 24 | 0 | 636.26 | 636.26 | 0 | 18 | 91.578 | 32.79057 | 164.5146 | 48.31994 | 21.57767 | -1.080791 | 233.3314 | 91.21555 | 8.784448 | 1.426925 | 3.183333 | 2.85 | 1.233333 | 0.2 | 0 | 50 | 63097.67 | 4272.504 | 7.874698 | 8.333265 | 420.0214 | 488.0822 | 99.453 | 10.458 | 0 | 0.9027199 | 11.592 | 0 |  | 35.5 | 50.33333 | 135 | 32 | 221 | 140 | 3.6 | 3 | 1.4 | 0.2 | 2 | 10.5 | 5.8 | 55.86667 | 0 | 0 | 17 | 15 | 12 | 18 | 20 | 574.9178 | 457.4643 | 420.634 | 424.1208 | -0.563844 | 126.4691 | -217.2188 | 639 | 30 | 0.03333333 | 649.484 | 22.5 | 8.717892 | 15.09179 | 23.80968 | 20.87643 | 16.62995 | 26.6293 | 194.1673 | 187 | 199 | 295.0003 | 291 | 301 | 297.6363 | 292 | 308 | 299.2105 | 281 | 314 | 3.301891 | 2.6 | 4.2 | 2.838315 | 2.6 | 3.1 | 1.228404 | 1 | 1.4 | 0.1864259 | 0.1 | 0.2 | 898.2491 | 887.1727 | 910.5742 | 15.67684 | 14.28779 | 17.53818 | 55.77616 | 57.10717 | 34.3201 | 629.0625 | 1.413374 | 0.9400491 | 0.7162727 | 0.7349641 | 103.8388 | 256.4746 | 222.7158 | 379.3721 | 2.8 | 3 | 4.1 | 4.2 | 4.2 | 4.4 | 246 | 183 | 10
2022-09-02 | 49.52 | 8.8 | 1.29 | 0.95 | 4.16 | 630 | 550.614 | 1 | 49112.76 | 9.472727 | 877.7319 | 894.8929 | 2179.31 | 308.6998 | 0 | 719 | 650.0368 | 598.5459 | 23057.13 | 250 | 14.56404 | 55.1146 | 882.3698 | 923.1618 | 892.0716 | 903.0177 | 845.7973 | 906.7999 | 903.3875 | 902.5381 | 925.415 | 897.9919 | 9.231 | 5.99 | 30.16569 | 569.621 | 447.8 | 0 | 10.18 | 22.33719 | 46 | 4 | 4.09303 | 4.1 | 0.4 | 16.218 | 86 | 159 | 10442 | 2 | 7 | 8 | 0 | 2 | 2 | 2 | 44.66667 | 39 | 0 | 28 | 36 | 38 | 2.2 | 0.4 | 0.25 | 502.6853 | 360.0692 | 322.1765 | 275.3818 | 1 | 10.74 | 10.62 | 8.29 | 1.28 | 7.819208 | 149 | 56 | 40 | [10 empty] | 60 | 60 | 120 | 120 | 61 | 60 | 60 | 60 | 60 | 60 | 800 | 0 | 24 | 24 | 0 | 492.54 | 492.54 | 0 | 14 | 91.074 | 32.77387 | 163.0765 | 47.02509 | 20.42007 | -1.759511 | 228.7621 | 91.84281 | 8.157191 | 1.423426 | 2.733333 | 2.933333 | 1.266667 | 0.2 | 0 | 47 | 62817.91 | 4267.258 | 7.685622 | 8.170076 | 421.1157 | 462.6508 | 99.46706 | -23.40795 | 0 | 0.8739905 | 34.99995 | 0 |  | 35 | 49 | 202 | 58 | 220 | 112 | 3.2 | 3.2 | 1.3 | 0.2 | 4 | 10.33333 | 9.5 | 55.26667 | 0 | 0 | 19 | 16 | 13 | 10 | 14 | 564.307 | 456.8365 | 420.8658 | 425.0559 | -0.2113842 | 122.1385 | -219.8908 | 634.5 | 51 | 0.06666667 | 644.3575 | 22.5 | 7.347031 | 14.28994 | 21.63697 | 20.26018 | 16.16306 | 26.03271 | 195.1614 | 188 | 203 | 294.8986 | 291 | 307 | 297.8044 | 294 | 313 | 299.2765 | 287 | 312 | 2.659069 | 2.1 | 3.3 | 2.829787 | 2.1 | 3.4 | 1.203127 | 1 | 1.4 | 0.1894942 | 0.1 | 0.2 | 898.2353 | 879.6996 | 913.0887 | 15.26784 | 12.72158 | 16.76614 | 55.58704 | 56.74403 | 33.93101 | 634.609375 | 1.314984 | 0.9411145 | 0.7144333 | 0.7387885 | 80.16462 | 259.1821 | 221.2611 | 382.7305 | 2.9 | 3 | 4.1 | 4.2 | 4.3 | 4.6 | 266 | 147 | 12
2022-09-03 | 50.23 | 8.57 | 1.37 | 1.13 | 3.98 | 638 | 565.2324 | 1 | 49499.87 | 9.466667 | 874.835 | 887.9712 | 2159.549 | 309.7649 | 0 | 683 | 668.2694 | 637.565 | 25477.63 | 250 | 15.74825 | 61.22487 | 881.1511 | 915.3908 | 884.1359 | 890.6826 | 845.3207 | 895.7977 | 889.5647 | 901.7262 | 920.7063 | 890.9737 | 9.231 | 5 | 30.48112 | 575.671 | 549.2 | 0 | 10.06 | 52.05449 | 77 | 6 | 4.387738 | 3.3 | 1.9 | 15.84783 | 70 | 156 | 10442 | 2 | 10 | 7.75 | 0 | 2 | 2 | 2 | 41.66667 | 43.3 | 3.2 | 29 | 37 | 38 | 2.2 | 4 | 2 | 510.7286 | 368.4808 | 329.7795 | 231.1696 | 1 | 10.8 | 10.66 | 7.77 | 2.16 | 7.792952 | 152 | 38 | 35 | 6.8 | 6.6 | 8 | 8 | 8.2 | 7 | 7.2 | 7.8 | 7.2 | 7 | 58 | 58 | 116 | 114 | 64 | 58 | 58 | 58 | 56 | 58 | 1000 | 0 | 24 | 24 | 0 | 344.47 | 344.47 | 0 | 10 | 62.7624 | 32.38909 | 165.0539 | 48.94152 | 22.34743 | -1.25835 | 235.0845 | 91.02915 | 8.970853 | 1.463762 | 2.3 | 3 | 1.216667 | 0.3683333 | 0 | 50 | 63177.14 | 4283.865 | 7.924815 | 8.395874 | 420.7986 | 510.878 | 99.43154 | 47.47548 | 0 | 0.8859442 | 3.744475893 | 16220 | 1 | 35 | 50 | 124 | 36 | 224 | 136 | 2.5 | 3.2 | 1.3 | 0.71 | 6 | 10 | 6.7 | 55.96667 | 0 | 0 | 18 | 11 | 13 | 18 | 20 | 581.597 | 458.341 | 421.6345 | 425.6925 | 0.4142715 | 121.0941 | -222.0152 | 635.6667 | 80 | 0.1 | 645.3153 | 22.5 | 9.440652 | 15.2836 | 24.72425 | 18.10442 | 15.20332 | 23.98355 | 195.8225 | 194 | 198 | 294.5435 | 291 | 298 | 297.5965 | 293 | 301 | 299.2511 | 296 | 303 | 2.236963 | 1.9 | 2.6 | 3.003995 | 2.6 | 3.3 | 1.211736 | 1.1 | 1.4 | 0.198206 | 0 | 0.2 | 893.3734 | 882.5432 | 913.0398 | 13.12802 | 9.327148 | 16.25308 | 55.70235 | 56.95155 | 34.34604 | 696.953125 | 1.248411 | 0.9586736 | 0.7150397 | 0.7510876 | 74.81083 | 230.508 | 215.5115 | 390.0622 | 2.8 | 3.1 | 4.1 | 4.2 | 4.3 | 4.5 | 253 | 184 | 14
2022-09-04 | 46.48 | 12.16 | 1.02 | 0.82 | 3.76 | 642 | 584.7676 | 1 | 49459.24 | 9.358333 | 876.4941 | 875.2153 | 2140.504 | 317.7826 | 0 | 791 | 673.9195 | 628.6891 | 27178.25 | 250 | 14.20075 | 55.73988 | 873.5284 | 894.323 | 868.7949 | 877.1991 | 840.3613 | 880.2297 | 875.7224 | 891.564 | 905.3362 | 878.4652 | 9.231 | 5 | 30.63249 | 579.191 | 643.6 | 9.426713 | 10.15 | 57.39299 | 67 | 5 | 4.263449 | 3.5 | 3.2 | 16.218 | 75 | 153 | 10445 | 3 | 14 | 6.833333 | 0 | 2 | 2 | 2 | 42 | 38.33333 | 0 | 28 | 36 | 38 | 2.2 | 2.9 | 2.25 | 520.029 | 371.1422 | 328.8519 | 324.9215 | 0 | 10.8 | 10.53 | 8.1 | 1.69 | 7.905599 | 150 | 45 | 40 | 6.6 | 6.8 | 8 | 8.2 | 7.6 | 7.5 | 8.2 | 7.4 | 7.5 | 7.6 | 56 | 56 | 112 | 114 | 56 | 56 | 56 | 56 | 58 | 56 | 1000 | 0 | 24 | 24 | 0 | 0 | 0 | 0 | 0 | 76.7676 | 32.04047 | 166.0522 | 50.23785 | 23.35258 | -0.7948002 | 238.8479 | 90.55559 | 9.444412 | 1.502859 | 2.033333 | 2.716667 | 1.216667 | 0.2 | 0 | 55 | 63234.46 | 4267.043 | 8.122705 | 8.530281 | 419.9866 | 581.1838 | 99.37112 | 0.7104759 | 0 | 0.910853 | 16.074 | 17540 | 2 | 35.66667 | 48 | 185 | 35 | 227 | 143 | 2.2 | 2.8 | 1.5 | 0.2 | 8 | 9 | 5.2 | 56.1 | 0 | 0 | 18 | 14 | 12 | 18 | 22 | 589.0575 | 458.2773 | 420.4673 | 425.5279 | 0.9447361 | 121.6625 | -225.7061 | 637.25 | 113 | 0.1333333 | 646.79425 | 22.5 | 10.4607 | 16.76807 | 27.22877 | 17.13921 | 14.82722 | 21.66205 | 196.2476 | 194 | 199 | 295.0377 | 292 | 299 | 297.7185 | 294 | 301 | 299.2163 | 292 | 303 | 2.008115 | 1.7 | 2.3 | 2.675838 | 2.4 | 3 | 1.196804 | 1.1 | 1.6 | 0.1970428 | 0.1 | 0.3 | 882.7101 | 868.5885 | 897.0135 | 9.814004 | 7.777784 | 13.52748 | 56.00505 | 57.12016 | 33.28255 | 918.75 | 1.23256 | 0.9299014 | 0.7113347 | 0.7559451 | 87.5716 | 255.8517 | 219.2862 | 396.8794 | 2.8 | 3.1 | 4.1 | 4.2 | 4.3 | 4.5 | 232 | 164 | 40
2022-09-05 | 46.97 | 12.76 | 0.96 | 0.65 | 3.6 | 631 | 582.248 | 1 | 49432.99 | 9.625 | 879.6743 | 882.0805 | 2148.622 | 315.6234 | 0 | 766 | 672.5189 | 629.4139 | 26338.97 | 125 | 11.62068 | 43.2761 | 876.9126 | 901.4153 | 880.7958 | 883.4544 | 840.3147 | 892.3381 | 885.0198 | 896.3937 | 909.2164 | 882.7888 | 9.336 | 5 | 30.50846 | 569.616 | 627.4 | 11.07748 | 16.39 | 57.39299 | 148 | 7 | 4.151001 | 3.2 | 3.5 | 11.2477 | 71 | 152 | 10445 | 4 | 17 | 7.416667 | 0 | 2 | 2 | 2 | 41.66667 | 38 | 0 | 27 | 35 | 36 | 2.1 | 1.2 | 1 | 514.4066 | 366.5845 | 326.7579 | 322.6536 | 0 | 10.8 | 10.59 | 7.91 | 2 | 7.954887 | 19 | 25 | 55 | 6.8 | 6.5 | 8 | 8 | 8 | 7.2 | 7 | 7.8 | 7 | 7 | 60 | 60 | 120 | 120 | 61 | 60 | 60 | 60 | 60 | 60 | 1000 | 0 | 24 | 24 | 0 | 626.56 | 626.56 | 0 | 19 | 80.688 | 32.24419 | 165.871 | 50.23843 | 23.22443 | -0.6036368 | 238.7303 | 90.52454 | 9.475461 | 1.554127 | 2.05 | 2.733333 | 1.15 | 0.2 | 0 | 85 | 63398.41 | 4278.251 | 8.329215 | 8.52608 | 419.9533 | 579.8679 | 99.39026 | 11.97 | 0 | 0.9227385 | 8.604 | 0 | 2 | 36.66667 | 47 | 130 | 60 | 221 | 136 | 2.3 | 2.8 | 1.2 | 0.2 | 10 | 9.333333 | 6.2 | 56.16667 | 0 | 0 | 18 | 16 | 13 | 17 | 21 | 589.6225 | 459.1631 | 420.061 | 426.2719 | 1.357544 | 119.3383 | -225.9422 | 636 | 135 | 0.1666667 | 645.5026 | 22.5 | 9.926265 | 16.53145 | 26.45772 | 17.54897 | 15.07364 | 22.14191 | 196.2108 | 193 | 204 | 295.0361 | 292 | 299 | 297.6026 | 294 | 304 | 299.2912 | 282 | 310 | 2.02459 | 1.7 | 2.4 | 2.776295 | 2.5 | 3 | 1.167936 | 1 | 1.3 | 0.1950544 | 0 | 0.2 | 889.764 | 878.4506 | 901.9214 | 8.95184 | 7.765584 | 11.83813 | 55.96362 | 57.00344 | 33.99586 | 802.578125 | 1.232875 | 0.9380624 | 0.7113628 | 0.7595287 | 94.05057 | 266.2325 | 217.2515 | 402.0518 | 2.8 | 3 | 4.2 | 4.2 | 4.2 | 4.3 | 230 | 165 | 1
2022-09-06 | 48.6 | 11.36 | 0.96 | 0.94 | 3.36 | 628 | 564.4532 | 1 | 49168.72 | 9.491667 | 870.6535 | 882.8955 | 2071.713 | 316.5541 | 0 | 763 | 654.9902 | 626.6849 | 22418.33 | 250 | 11.5073 | 40.80345 | 880.951 | 905.1278 | 878.7191 | 885.8583 | 804.5226 | 891.2039 | 886.4359 | 898.457 | 912.4216 | 883.0623 | 10.075 | 5 | 30.36426 | 567.715 | 651.3 | 11.07742 | 16.5 | 56.67897 | 108 | 8 | 3.775983 | 3.1 | 2.2 | 7.572685 | 73 | 151 | 10446 | 5 | 21 | 7.5 | 0 | 2 | 2 | 2 | 41 | 38.33333 | 0 | 27 | 35 | 36 | 2.04 | 1.2 | 0.75 | 518.2421 | 369.036 | 327.1621 | 322.4844 | 0 | 10.78 | 10.51 | 8.06 | 2.04 | 8.114374 | 15 | 65 | 47 | 7.2 | 7 | 7.6 | 7.8 | 7.6 | 7 | 7.4 | 6.8 | 6.4 | 7.2 | 58 | 58 | 116 | 116 | 58 | 58 | 58 | 58 | 58 | 58 | 1000 | 0 | 24 | 24 | 0 | 502.77 | 502.77 | 0 | 15 | 83.6832 | 32.44495 | 164.9296 | 48.51945 | 21.33905 | -1.235316 | 233.5528 | 91.39221 | 8.607788 | 1.541524 | 2.083333 | 2.516667 | 1.15 | 0.2 | 0 | 92 | 63152.14 | 4281.984 | 8.206563 | 8.341172 | 421.0525 | 506.5903 | 99.45828 | -29.39595 | 0 | 0.8988108 | 34.99995 | 0 | 2 | 38.66667 | 39.66667 | 150 | 56 | 228 | 142 | 2.2 | 2.8 | 1.2 | 0.2 | 12 | 10.25 | 9.5 | 56.3 | 0 | 0 | 19 | 15 | 13 | 18 | 18 | 578.1743 | 458.8266 | 422.2997 | 425.8716 | 0.3769736 | 116.0545 | -232.4484 | 634.6667 | 154 | 0.2 | 644.2647 | 22.5 | 7.732734 | 15.76665 | 23.49938 | 18.55676 | 14.67159 | 26.27913 | 196.0853 | 194 | 199 | 295.0934 | 289 | 299 | 297.7573 | 294 | 303 | 299.2394 | 284 | 304 | 2.046867 | 1.7 | 2.4 | 2.695913 | 2.5 | 2.9 | 1.155471 | 1 | 1.3 | 0.1937963 | 0 | 0.3 | 891.1934 | 882.5537 | 900.8564 | 9.452041 | 7.268005 | 12.88216 | 56.14498 | 57.66486 | 33.9829 | 667.96875 | 1.235878 | 0.9316834 | 0.7147294 | 0.76408 | 99.34468 | 266.3334 | 218.7935 | 401.9004 | 2.8 | 3.1 | 4.1 | 4.2 | 4.3 | 4.5 | 214 | 143 | 7
2022-09-07 | 50.57 | 8.76 | 1.02 | 1.26 | 3.8 | 616 | 561.9056 | 1 | 48528.37 | 9.375 | 879.2701 | 896.0569 | 2029.535 | 315.0889 | 0 | 800 | 643.9656 | 615.6591 | 27270.48 | 250 | 11.67804 | 40.72173 | 883.5685 | 911.7513 | 887.967 | 891.2573 |  | 900.3938 | 894.8712 | 902.5894 | 915.5613 | 887.1198 | 10.075 | 5.9 | 29.83496 | 558.055 | 655.3 | 11.07718 | 16.94 | 60.26152 | 185 | 8 | 3.812332 | 3.2 | 2.2 | 7.290398 | 77 | 151 | 10446 | 6 | 24 | 6.333333 | 0 | 2 | 2 | 2 | 39.33333 | 38.66667 | 2.46 | 26 | 34 | 36 | 2.2 | 0.8 | 0.25 | 516.1325 | 370.9707 | 324.8809 | 318.4922 | 0 | 10.6 | 10.53 | 7.09 | 1.08 | 8.079497 | 150 | 65 | 45 | 5 | 7 | 8 | 8.2 | 8 | 7.2 | 7.2 | 8.2 | 7.2 | 7.8 | 56 | 56 | 112 | 112 | 56 | 56 | 56 | 56 | 56 | 56 | 1000 | 0 | 24 | 24 | 0 | 613.8 | 613.8 | 0 | 18 | 81.1056 | 32.42886 | 164.0177 | 48.76819 | 21.81065 | -1.1959 | 233.4006 | 91.16765 | 8.832347 | 1.594517 | 2.066667 | 2.7 | 1.15 | 0.1666667 | 0 | 90 | 62836.25 | 4239.601 | 8.256797 | 8.335736 | 419.3204 | 518.4068 | 99.44948 | 34.85395 | 0 | 0.9121844 | 20.556 | 17410 | 3 | 36 | 41.66667 | 169 | 36 | 226 | 146 | 2.3 | 3 | 1.3 | 0.2 | 14 | 10 | 6 | 56.03333 | 0 | 0 | 18 | 15 | 12 | 21 | 18 | 570.6264 | 456.6004 | 420.9835 | 425.2976 | 4.210103 | 114.2233 | -234.761 | 632 | 161 | 0.2333333 | 641.6661 | 22.5 | 6.947361 | 15.48705 | 22.43441 | 19.30937 | 15.38489 | 26.59038 | 195.9994 | 193 | 203 | 294.98 | 291 | 299 | 297.6499 | 294 | 303 | 299.3088 | 290 | 304 | 2.137663 | 1.7 | 2.6 | 2.749176 | 2.2 | 3.2 | 1.147534 | 0.9 | 1.4 | 0.1847164 | 0 | 0.2 | 897.1016 | 881.0945 | 911.7144 | 9.306925 | 6.223267 | 12.92362 | 55.98051 | 57.34063 | 34.52761 | 806.015625 | 1.243109 | 0.9361624 | 0.7119269 | 0.7647888 | 102.398 | 267.1707 | 219.9161 | 401.7878 | 2.8 | 3.1 | 4 | 4.2 | 4.3 | 4.5 | 227 | 147 | 9
2022-09-08 | 48.65 | 7.84 | 0.93 | 1.19 | 4.2 | 625 | 557.6508 | 1 | 49124.39 | 9.316667 | 871.698 | 900.0524 | 2073.339 | 316.9388 | 0 | 756 | 651.0966 | 592.7235 | 24869.27 | 250 | 12.61297 | 46.20013 | 884.3457 | 917.4614 | 894.4382 | 894.2029 |  | 907.3771 | 897.7492 | 904.7922 | 918.659 | 888.5046 | 10.075 | 5 | 30.1796875 | 565.075 | 504.865 | 11.07736 | 16.76 | 60.26152 | 241 | 10 | 3.91719 | 3 | 0.77 | 12.41784 | 54 | 148 | 10446 | 7 | 28 | 7.083333 | 0 | 2 | 2 | 2 | 39.33333 | 37.33333 | 0 | 26 | 34 | 35 | 2.2 | 0.6 | 0.25 | 516.6095 | 372.5003 | 327.4699 | 318.5538 | 0 | 10.58 | 10.45 | 7.6 | 0.96 | 7.861954 | 166 | 72 | 52 | 6.6 | 6.4 | 7 | 8 | 7.4 | 7.2 | 7 | 6.8 | 6.6 | 6.8 | 58 | 58 | 116 | 116 | 58 | 58 | 58 | 58 | 58 | 58 | 1000 | 0 | 24 | 24 | 0 | 525.72 | 525.72 | 0 | 15 | 82.9308 | 32.34311 | 165.4727 | 49.70592 | 22.86059 | -0.7986003 | 237.2406 | 90.70058 | 9.299417 | 1.749654 | 2.033333 | 2.75 | 1.2 | 0.1833333 | 0 | 82 | 63088.87 | 4225.768 | 8.398892 | 8.472878 | 419.3271 | 552.2112 | 99.42487 | 3.327 | 0 | 0.89224128 | 34.749 | 17520 | 5 | 35.66667 | 43 | 124 | 46 | 221 | 228 | 2.2 | 2.8 | 1.4 | 0.2 | 16 | 10 | 2.7 | 55.83333 | 0 | 0 | 19 | 15 | 12 | 18 | 16 | 578.9517 | 458.763 | 421.8457 | 425.1634 | -1.531432 | 113.382 | -236.0944 | 631.125 | 177 | 0.2666667 | 640.84225 | 22.5 | 7.866184 | 16.2916 | 24.15778 | 19.06669 | 13.98422 | 27.13511 | 195.9402 | 188 | 199 | 294.9574 | 292 | 299 | 297.605 | 291 | 302 | 299.2312 | 287 | 310 | 2.111876 | 1.7 | 2.4 | 2.799914 | 2.3 | 3 | 1.267292 | 1.1 | 1.5 | 0.1913032 | 0 | 0.3 | 900.7332 | 877.9879 | 913.8676 | 10.06579 | 6.25352 | 13.93205 | 55.84323 | 57.62596 | 33.41225 | 1823.75 | 1.23815 | 0.9378314 | 0.716891 | 0.7686806 | 97.47057 | 264.4892 | 217.349 | 400.2956 | 2.8 | 3 | 4.2 | 4.4 | 4.2 | 4.3 | 220 | 154 | 8
2022-09-09 | 49.89 | 8.58 | 1.05 | 1.43 | 4.16 | 621 | 553.9872 | 1 | 48884.02 | 9.358333 | 861.6183 | 900.0743 | 2066.904 | 314.7675 | 0 | 676 | 635.3264 | 595.5665 | 25058.48 | 250 | 12.384 | 42.19926 | 885.5334 | 916.0354 | 893.9909 | 894.8868 |  | 905.2761 | 899.9839 | 904.8136 | 915.8836 | 883.7424 | 10.075 | 5 | 29.99154 | 561.555 | 603.435 | 11.09 | 16.36 | 60.26152 | 74 | 4 | 3.904059 | 3.1 | 0.7 | 16.218 | 59 | 147 | 10446 | 7 | 31 | 6.5 | 0 | 2 | 2 | 2 | 40 | 37.33333 | 0 | 27 | 35 | 39 | 2.2 | 0.6 | 0.5 | 505.3625 | 368.1267 | 324.8047 | 320.831 | 0 | 10.67 | 10.26 | 10.55 | 0.86 | 7.758812 | 165 | 72 | 52 | 4.8 | 6.7 | 8.4 | 8 | 8 | 7.2 | 7.2 | 8 | 7.2 | 7.5 | 58 | 58 | 114 | 114 | 58 | 58 | 58 | 58 | 58 | 58 | 1000 | 0 | 24 | 24 | 0 | 593.68 | 593.68 | 0 | 18 | 78.3072 | 31.98456 | 163.286 | 47.28078 | 20.43957 | -1.541223 | 229.4651 | 91.76417 | 8.235826 | 1.84458 | 3.083333 | 2.683333 | 1.2 | 0.1833333 | 0 | 75 | 62841.54 | 4240.669 | 8.186337 | 8.195183 | 421.1875 | 485.1237 | 99.47979 | 14.94 | 0 | 0.8920889 | 19.809 | 0 | 5 | 35.33333 | 42.66667 | 135 | 42 | 240 | 140 | 3.8 | 3 | 1.3 | 0.2 | 18 | 10 | 4.7 | 55.8 | 0 | 0 | 19 | 16 | 12 | 14 | 11 | 563.4469 | 457.4074 | 420.5927 | 424.999 | -1.927679 | 115.142 | -232.2615 | 630 | 189 | 0.3 | 639.757 | 22.5 | 8.354928 | 15.00829 | 23.36322 | 20.7694 | 14.51595 | 28.49687 | 194.1558 | 190 | 212 | 295.2067 | 290 | 307 | 297.9153 | 293 | 306 | 299.2687 | 294 | 316 | 3.219245 | 1.8 | 4.3 | 2.66213 | 2.1 | 3 | 1.166101 | 1 | 1.4 | 0.1748229 | 0 | 0.2 | 899.8627 | 876.727 | 916.5431 | 9.639318 | 5.671699 | 14.79759 | 55.64531 | 57.35359 | 34.17743 | 1590.859375 | 1.420045 | 0.928702 | 0.7106675 | 0.7613729 | 145.029 | 262.6319 | 214.9591 | 396.7757 | 2.8 | 3 | 4 | 4.2 | 4.2 | 4.4 | 208 | 151 | 6
2022-09-10 | 50.03 | 7.63 | 1.02 | 1.33 | 4.14 | 623 | 552.9436 | 1 | 48877.92 | 9.491667 | 868.8902 | 901.3502 | 2085.414 | 315.1678 | 0 | 707 | 641.242 | 601.0913 | 24128.7 | 250 | 13.00216 | 43.24921 | 884.1614 | 920.3253 | 897.1748 | 892.67 |  | 906.164 | 903.7459 | 905.2097 | 920.9188 | 885.8037 | 8.375 | 5 | 30.07617 | 561.615 | 672.2 | 11.08366 | 16.94 | 60.00991 | 76 | 4.5 | 4.087165 | 3 | 2.3 | 12.38368 | 52 | 146 | 10447 | 9 | 34 | 6.916667 | 0 | 2 | 2 | 2 | 28 | 38 | 0 | 26 | 34 | 36 | 2.2 | 0.6 | 0.25 | 517.8994 | 369.0396 | 325.4409 | 322.4011 | 0 | 10.75 | 10.57 | 7.61 | 2.35 | 7.669097 | 158 | 67 | 47 | 1.7 | 6.7 | 8.4 | 8 | 8.1 | 7.2 | 7 | 8 | 7.2 | 7.5 | 58 | 58 | 118 | 118 | 63 | 58 | 58 | 58 | 58 | 58 | 1000 | 0 | 24 | 24 | 0 | 269.8 | 269.8 | 0 | 8 | 73.1436 | 31.70609 | 164.2435 | 47.87663 | 20.85868 | -1.376407 | 231.6024 | 91.58805 | 8.411945 | 1.896491 | 2.9 | 2.716667 | 1.133333 | 0.1833333 | 0 | 73 | 63166.57 | 4274.559 | 8.300333 | 8.271515 | 420.2835 | 486.5568 | 99.48642 | 16.791 | 0 | 0.8875499 | 3.018 | 0 | 5 | 35 | 49 | 173 | 31 | 231 | 140 | 3.2 | 2.9 | 1.2 | 0.2 | 22 | 9.5 | 7 | 55.33333 | 0 | 0 | 19 | 15 | 12 | 18 | 17 | 571.017 | 458.3059 | 422.0401 | 425.3791 | -1.54553 | 113.8175 | -228.7018 | 629.3 | 203 | 0.3333333 | 638.9188 | 22.5 | 11.15877 | 16.11317 | 27.27195 | 20.02763 | 14.13984 | 28.61361 | 194.9777 | 189 | 200 | 295.0326 | 289 | 308 | 298.0294 | 294 | 318 | 299.2737 | 287 | 310 | 2.785964 | 2 | 3.4 | 2.657173 | 2.1 | 3 | 1.101748 | 0.9 | 1.3 | 0.1740174 | 0 | 0.2 | 901.6177 | 882.9301 | 910.458 | 10.76415 | 8.106419 | 13.72108 | 55.55455 | 56.6403 | 33.86616 | 701.796875 | 1.317742 | 0.927526 | 0.71021 | 0.7633631 | 19.73316 | 270.7008 | 225.2737 | 400.3391 | 2.8 | 3.1 | 4.1 | 4.2 | 4.3 | 4.4 | 221 | 161 | 8
2022-09-11 | 53.12 | 8.27 | 1.12 | 1.16 | 4.2 | 632 | 567.6548 | 1 | 49162.03 | 9.2 | 871.8127 | 903.9461 | 2115.559 | 316.3875 | 0 | 778 | 647.8434 | 621.1032 | 25842.27 | 250 | 13.11463 | 42.15029 | 890.2455 | 922.3609 | 897.2821 | 894.5564 |  | 906.6925 | 906.1541 | 910.3312 | 921.2762 | 882.8424 | 7.806 | 5 | 30.328125 | 568.966 | 661.3 | 3.80875 | 16.1 | 60.26152 | 46 | 3 | 4.229861 | 3 | 2.2 | 8.371101 | 67 | 143 | 10447 | 10 | 37 | 7 | 0 | 2 | 2 | 2 | 41 | 37.66667 | 0 | 26 | 34 | 35 | 2.2 | 0.6 | 0.25 | 517.6344 | 368.7041 | 325.8568 | 325.5823 | 0 | 10.68 | 10.4 | 7.93 | 1.1 | 7.492699 | 160 | 60 | 50 | 6.8 | 6.8 | 8.2 | 8 | 8 | 7.8 | 7.4 | 7.8 | 7.2 | 7.2 | 58 | 58 | 116 | 116 | 85 | 58 | 58 | 58 | 58 | 58 | 1000 | 0 | 24 | 24 | 0 | 0 | 0 | 0 | 0 | 70.6548 | 31.40589 | 165.2364 | 48.84869 | 21.68997 | -1.084421 | 234.6906 | 91.22012 | 8.779877 | 1.893427 | 2.75 | 2.833333 | 1.116667 | 0.1833333 | 0 | 80 | 63521.63 | 4295.444 | 8.372487 | 8.381809 | 420.0704 | 508.8799 | 99.46813 | 3.542 | 0 | 0.898188 | 13.086 | 15610 | 6 | 34.66667 | 51.33333 | 150 | 46 | 221 | 228 | 5.3 | 3 | 1.2 | 0.2 | 24 | 9.333333 | 5.6 | 55.56667 | 0 | 0 | 21 | 14 | 13 | 19 | 22 | 579.7748 | 458.6262 | 421.3638 | 424.7536 | -0.6076396 | 112.8834 | -233.8709 | 629.5455 | 226 | 0.3666667 | 638.9995 | 22.5 | 13.34789 | 16.67143 | 30.01933 | 18.12431 | 13.58215 | 23.46479 | 195.7434 | 186 | 199 | 295.0044 | 281 | 299 | 297.8187 | 292 | 301 | 299.3063 | 296 | 302 | 2.263134 | 1.8 | 2.5 | 2.766872 | 2.4 | 3.1 | 1.108264 | 1 | 1.2 | 0.1900868 | 0 | 0.2 | 903.3581 | 893.112 | 913.5367 | 10.96935 | 9.608893 | 12.73267 | 55.58443 | 56.91264 | 32.90644 | 658.28125 | 1.234495 | 0.9349518 | 0.7129768 | 0.7696127 | 12.01479 | 270.4615 | 222.6521 | 405.1859 | 2.8 | 3 | 4.1 | 4.2 | 4.3 | 4.5 | 216 | 137 | 25
2022-09-12 | 52.15 | 8.02 | 1.09 | 1.09 | 3.74 | 621 | 565.1768 | 0.9986111 | 48895.43 | 9.483333 | 866.0603 | 892.482 | 2095.152 | 313.4121 | 0 | 738 | 638.134 | 602.3894 | 24171.52 | 250 | 16.60422 | 52.87387 | 880.5467 | 912.5087 | 888.1603 | 883.1761 |  | 892.1054 | 890.7745 | 900.1022 | 913.9959 | 875.8329 | 7.806 | 5 | 29.99419 | 559.286 | 366.3 | 3.19 | 16.89 | 60.26152 | 85 | 5 | 4.080711 | 3.2 | 0.7 | 7.447535 | 56 | 142 | 10447 | 11 | 40 | 6.083333 | 0 | 2 | 2 | 2 | 40.33333 | 37 | 0 | 26 | 34 | 36 | 2.2 | 0.5 | 0.25 | 515.7222 | 365.7191 | 323.4504 | 320.1288 | 0 | 10.69 | 10.55 | 7.52 | 0.82 | 7.759093 | 157 | 55 | 52 | 4.8 | 6.7 | 8.4 | 8 | 8 | 7.2 | 7.2 | 8 | 7.4 | 7.5 | 58 | 58 | 115 | 115 | 96 | 58 | 58 | 58 | 58 | 58 | 1000 | 0 | 23.96667 | 23.96667 | 0 | 777.1 | 777.1 | 0 | 23 | 72.0768 | 30.93678 | 163.1497 | 47.03031 | 20.00694 | -1.506973 | 228.68 | 91.91011 | 8.089891 | 1.914908 | 2.183333 | 2.616667 | 1.083333 | 0.1666667 | 0 | 80 | 63065.63 | 4278.287 | 8.113527 | 8.167143 | 420.4754 | 474.1155 | 99.4864 | -12.252 | 0 | 0.9101076 | 25.038 | 0 | 6 | 34.66667 | 51.66667 | 200 | 30 | 226 | 136 | 2.9 | 2.7 | 1.2 | 0.2 | 26 | 10.5 | 6.9 | 56.1 | 0 | 0 | 20 | 14 | 13 | 14 | 17 | 549.605 | 457.0375 | 420.95 | 424.6873 | -0.888907 | 109.1637 | -227.0849 | 628.9061 | 238 | 0.3986111 | 638.2239 | 22.5 | 14.52596 | 14.59995 | 29.12591 | 17.36183 | 12.22039 | 24.25591 | 196.2762 | 183 | 209 | 295.348 | 286 | 305 | 297.9368 | 283 | 315 | 297.6022 | 72 | 367 | 1.969689 | 1.6 | 2.4 | 2.57174 | 2.1 | 3.1 | 1.026245 | 0.7 | 1.2 | 0.1401782 | 0 | 0.4 | 892.6986 | 869.16 | 911.9825 | 11.5558 | 8.864162 | 18.04182 | 55.48009 | 56.6403 | 33.55491 | 682.421875 | 1.20823 | 0.9231638 | 0.7117951 | 0.7512176 | 13.81319 | 276.6534 | 229.9348 | 387.7522 | 2.8 | 3.1 | 4 | 4.2 | 4.3 | 4.4 | 208 | 133 | 31
2022-09-13 | 49.82 | 9.14 | 1.01 | 1.08 | 3.44 | 628 | 549.3188 | 1 | 48637.82 | 9.3 | 864.2185 | 858.4176 | 2012.296 | 316.6132 | 0 | 719 | 629.0809 | 570.307 | 26313.91 | 250 | 12.90077 | 40.07497 | 860.6133 | 877.4437 | 849.5365 | 853.9988 |  | 847.8225 | 857.7553 | 874.8838 | 885.3766 | 844.2061 | 7.806 | 5 | 30.19596 | 565.446 | 602.1 | 3.19 | 16.5 | 57.68002 | 36 | 2 | 4.049799 | 2.8 | 3.1 | 7.56399 | 69 | 141 | 10447 | 12 | 43 | 8 | 0 | 2 | 2 | 2 | 28.5 | 36 | 0 | 27 | 35 | 39 | 2.3 | 0.4 | 0.25 | 513.2079 | 370.3606 | 326.55 | 323.9393 | 0 | 10.73 | 10.46 | 8.05 | 1.29 | 7.713771 | 165 | 65 | 48 | 7.4 | 6.6 | 7.2 | 7.4 | 8 | 6.8 | 6.6 | 7.4 | 6.8 | 7.2 | 54 | 54 | 109 | 109 | 74 | 54 | 54 | 54 | 54 | 54 | 1000 | 0 | 24 | 24 | 0 | 629.5 | 629.5 | 0 | 19 | 59.8188 | 31.3505 | 162.188 | 45.25941 | 17.85263 | -1.992566 | 223.3075 | 92.89766 | 7.102345 | 1.933695 | 1.95 | 2.666667 | 1.033333 | 0.15 | 0 | 183 | 62979.97 | 4285.838 | 7.835575 | 7.975267 | 420.6174 | 418.9407 | 99.52788 | -9.711 | 0 | 0.8747115 | 34.749 | 0 | 8 | 32.33333 | 44.33333 | 168 | 36 | 231 | 136 | 2.4 | 3 | 1.2 | 0.2 | 27 | 9.5 | 2.7 | 55.86667 | 0 | 0 | 22 | 16 | 13 | 15 | 10 | 549.7103 | 456.1914 | 420.3577 | 424.0796 | -0.9023999 | 112.0274 | -233.3905 | 628.8364 | 257 | 0.4319444 | 638.0379 | 22.5 | 10.7978 | 12.8394 | 23.6372 | 18.52722 | 12.89478 | 25.6566 | 196.1224 | 191 | 199 | 295.2583 | 288 | 303 | 298.0783 | 291 | 305 | 299.3572 | 291 | 324 | 2.054086 | 1.7 | 2.7 | 2.592123 | 2.2 | 3.2 | 0.9901783 | 0.8 | 1.2 | 0.1425938 | 0 | 0.2 | 860.8087 | 823.6558 | 880.485 | 12.32374 | 8.902798 | 15.55627 | 55.8413 | 57.02936 | 34.34604 | 701.953125 | 1.215983 | 0.9235512 | 0.7087049 | 0.7446058 | 40.77122 | 267.3033 | 226.7684 | 387.6492 | 2.8 | 3 | 4 | 4.2 | 4.3 | 4.4 | 222 | 126 | 25
2022-09-14 | 48.38 | 0 | 0.77 | 0.88 | 5.3 | 635 | 538.4148 | 1 | 48437.13 | 9.358333 | 870.9623 | 860.2744 | 1958.415 | 318.0702 | 0 | 711 | 623.4627 | 589.885 | 27587.43 | 250 | 9.958648 | 29.91827 | 868.5024 | 880.3283 | 855.2351 | 862.6396 | 814.499 | 851.9776 | 866.5567 | 882.4567 | 888.5028 | 846.6377 | 8.104 | 6.1 | 30.62109375 | 573.004 | 642.9 | 3.19 | 16.93 | 57.40207 | 36 | 2 | 4.297225 | 3.8 | 0.9 | 16.218 | 76 | 138 | 10447 | 13 | 46 | 7 | 0 | 2 | 2 | 2 | 41 | 34.66667 | 0 | 26 | 36 | 36 | 2.2 | 0.6 | 0.25 | 515.0425 | 373.2378 | 327.9468 | 324.6046 | 0 | 10.63 | 10.48 | 8 | 1.55 | 7.742187 | 170 | 65 | 50 | 6.8 | 6.8 | 8 | 8 | 8 | 8.2 | 7.4 | 7.6 | 7.2 | 7.2 | 50 | 50 | 100 | 104 | 75 | 50 | 50 | 50 | 50 | 50 | 1000 | 0 | 24 | 24 | 0 | 716.37 | 716.37 | 0 | 22 | 50.0448 | 31.46262 | 163.6064 | 46.41552 | 18.87635 | -2.009602 | 226.8886 | 92.56607 | 7.433931 | 1.914248 | 2.133333 | 2.716667 | 1.033333 | 0.1666667 | 0 | 102 | 63074.94 | 4268.7 | 8.005319 | 8.103165 | 420.186 | 430.5007 | 99.5265 | 5.768 | 0 | 0.8478973 | 46.701 | 17720 | 9 | 29.66667 | 50.33333 | 157 | 33 | 250 | 140 | 2.3 | 2.9 | 1.2 | 0.2 | 29 | 11 | 1.1 | 56.46667 | 0 | 0 | 20 | 16 | 13 | 2 | 13 | 558.5859 | 457.5012 | 421.709 | 425.5031 | -0.7939562 | 113.7527 | -238.2356 | 629.2767 | 283 | 0.4652778 | 638.3998 | 22.5 | 11.84466 | 13.33953 | 25.18418 | 18.94748 | 13.55623 | 24.3856 | 195.878 | 188 | 209 | 295.092 | 286 | 313 | 298.1041 | 290 | 311 | 299.2612 | 283 | 306 | 2.205034 | 1.8 | 2.7 | 2.793282 | 2.5 | 3.4 | 1.026439 | 0.9 | 1.2 | 0.1792731 | 0 | 0.2 | 866.4844 | 835.7141 | 883.5479 | 11.78844 | 8.875468 | 15.9909 | 55.97987 | 57.32767 | 33.28255 | 902.734375 | 1.246951 | 0.9382881 | 0.7183118 | 0.7664085 | 68.81788 | 248.613 | 218.3242 | 405.0638 | 2.8 | 3 | 4 | 4.2 | 4.3 | 4.5 | 213 | 128 | 17
2022-09-15 | 47.05 | 10.78 | 0.72 | 0.94 | 4.14 | 629 | 569.6192 | 1 | 48211.64 | 9.5 | 876.1813 | 871.8255 | 1962.639 | 318.8268 | 0 | 671 | 616.8213 | 585.9661 | 26465.49 | 250 | 11.53667 | 38.46239 | 874.8073 | 893.1894 | 872.8192 | 874.2896 | 821.9265 | 867.0571 | 879.1933 | 891.3216 | 898.812 | 856.2423 | 8.403 | 6 | 30.39811 | 567.923 | 603.3 | 3.19 | 16.84 | #VALUE! | 39 | 3 | 4.33882 | 2.9 | 0.5 | 9.195913 | 70 | 136 | 10447 | 14 | 49 | 7.5 | 0 | 2 | 2 | 2 | 40.66667 | 36 | 0 | 27 | 35 | 36 | 2.2 | 0.8 | 0.25 | 506.6488 | 375.7428 | 327.9467 | 325.7072 | 0 | 10.64 | 10.48 | 7.38 | 1.3 | 7.766779 | 171 | 59 | 39 | 6 | 6 | 8.2 | 8 | 8 | 8 | 7.2 | 7.8 | 7 | 7.2 | 58 | 58 | 116 | 116 | 84 | 58 | 58 | 58 | 58 | 58 | 1000 | 0 | 24 | 24 | 0 | 365.15 | 365.15 | 0 | 10 | 72.4692 | 31.88511 | 162.8786 | 46.03759 | 18.45027 | -1.817146 | 225.5493 | 92.6255 | 7.374498 | 1.941961 | 3.25 | 2.933333 | 1.066667 | 0.2 | 0 | 92 | 63092.64 | 4286.189 | 7.862997 | 8.055331 | 419.0819 | 426.2454 | 99.52154 | 5.329 | 0 | 0.9055949 | 41.472 | 0 | 9 | 31.33333 | 51 | 145 | 50 | 250 | 129 | 4.1 | 3 | 1.2 | 0.2 | 30 | 10 | 1.8 | 56.83333 | 0 | 0 | 18 | 16 | 14 | 15 | 17 | 554.4215 | 456.4913 | 420.6884 | 425.094 | -0.906106 | 111.7261 | -229.1041 | 629.2583 | 303 | 0.4986111 | 638.3333 | 22.5 | 9.24119 | 12.91881 | 22.16 | 17.55151 | 14.29547 | 24.73577 | 193.9519 | 187 | 201 | 294.7057 | 291 | 299 | 297.9237 | 290 | 303 | 299.2735 | 287 | 310 | 3.401152 | 2.3 | 6.4 | 2.874962 | 2.5 | 3.2 | 1.068882 | 0.9 | 1.2 | 0.1834699 | 0 | 0.2 | 878.086 | 852.9537 | 915.963 | 10.77916 | 9.329753 | 13.94134 | 56.26709 | 57.34063 | 33.82726 | 534.921875 | 1.424823 | 0.9390419 | 0.7227254 | 0.7718178 | 172.0463 | 227.0108 | 216.0544 | 406.5041 | 2.8 | 3 | 4.1 | 4.2 | 4.3 | 4.5 | 204 | 137 | 13
2022-09-16 | 48.02 | 10.06 | 0.92 | 0.92 | 4.24 | 623 | 549.262 | 1 | 49502.79 | 9.466667 | 874.2335 | 904.3505 | 2067.723 | 312.5501 | 0 | 808 | 628.3726 | 603.0078 | 25806.05 | 250 | 14.4107 | 52.34953 | 898.6742 | 923.564 | 907.5104 | 910.6194 | 848.0711 | 903.4066 | 919.6657 | 923.2923 | 926.9531 | 889.2334 | 8.403 | 6 | 30.11589 | 562.643 | 593.4 | 1.178042 | 16.95 | 56.64766 | 74 | 4 | 4.066448 | 4.2 | 0.7 | 9.490002 | 75 | 134 | 10448 | 15 | 52 | 7.5 | 0 | 2 | 2 | 2 | 41.66667 | 39.33333 | 0 | 26 | 33 | 44 | 2.2 | 0.8 | 0.25 | 510.3979 | 365.7702 | 322.0592 | 320.1252 | 0 | 10.56 | 10.5 | 7.88 | 2.52 | 7.738356 | 160 | 70 | 50 | 4.8 | 6.8 | 8.4 | 8 | 8.2 | 7.6 | 7.2 | 7.4 | 7 | 7.2 | 58 | 58 | 116 | 116 | 93 | 58 | 58 | 58 | 58 | 58 | 1000 | 0 | 24 | 24 | 0 | 0 | 0 | 0 | 0 | 74.262 | 31.35441 | 162.9105 | 46.61946 | 19.14166 | -1.659944 | 227.0117 | 92.2992 | 7.7008 | 2.082759 | 3.566667 | 2.75 | 1.033333 | 0.1833333 | 0 | 95 | 63035.04 | 4270.358 | 8.035822 | 8.107561 | 420.7438 | 458.8381 | 99.49749 | 10.417 | 0 | 0.8816404 | 33.255 | 0 | 9 | 32 | 51.66667 | 180 | 68 | 221 | 114 | 3.8 | 2.8 | 1.2 | 0.2 | 32 | 9 | 2.9 | 56.33333 | 0 | 0 | 22 | 17 | 14 | 18 | 17 | 558.1206 | 456.1934 | 419.4021 | 423.973 | 0.1408081 | 124.6053 | -213.2388 | 628.8671 | 317 | 0.5319444 | 637.9001 | 22.5 | 12.19304 | 13.62909 | 25.82212 | 15.98654 | 13.85452 | 19.34053 | 193.8055 | 190 | 197 | 295.0253 | 291 | 299 | 297.9145 | 294 | 301 | 299.309 | 295 | 302 | 3.497676 | 3 | 4.2 | 2.713137 | 2.4 | 3 | 1.050005 | 0.9 | 1.3 | 0.181147 | 0 | 0.3 | 912.8254 | 896.5403 | 923.7476 | 10.89303 | 8.346477 | 25.52036 | 55.96685 | 57.05531 | 33.7235 | 596.328125 | 1.498468 | 0.9259459 | 0.7182491 | 0.7707801 | 239.9163 | 241.7792 | 218.9159 | 406.0848 | 2.9 | 3 | 4.1 | 4.2 | 4.3 | 4.5 | 250 | 360 | 60
2022-09-17 | 48.07 | 8.96 | 1.19 | 1.03 | 4.3 | 625 | 558.5148 | 1 | 49263.22 | 9.575 | 862.001 | 902.3265 | 2104.473 | 310.7551 | 0 | 643 | 632.0752 | 604.813 | 26982.05 | 250 | 16.69335 | 51.61626 | 905.7688 | 926.1232 | 894.8959 | 916.0112 | 838.9377 | 890.8672 | 922.5702 | 923.4378 | 927.6827 | 884.584 | 8.403 | 6 | 30.20573 | 564.403 | 597.1 | 1.140304 | 16.12 | 50.3241 | 71 | 4.2 | 4.061421 | 2.9 | 2.3 | 7.871121 | 79 | 132 | 10448 | 16 | 52 | 7.166667 | 0 | 2 | 2 | 2 | 42.66667 | 41 | 0 | 24 | 34 | 34 | 2.3 | 0.6 | 0.25 | 499.1542 | 361.9746 | 319.7134 | 319.9945 | 0 | 10.97 | 10.69 | 8.1 | 3.22 | 7.731243 | 172 | 81 | 62 | 5 | 6.7 | 8.4 | 8 | 7.2 | 7.2 | 8 | 8 | 7.2 | 7.5 | 58 | 58 | 116 | 116 | 77 | 58 | 58 | 58 | 58 | 58 | 1000 | 0 | 24 | 24 | 0 | 307.78 | 307.78 | 0 | 9 | 80.7348 | 31.93416 | 162.4364 | 46.25262 | 18.90856 | -1.849839 | 225.7478 | 92.44346 | 7.556539 | 2.20341 | 3.266667 | 2.666667 | 1.033333 | 0.1833333 | 0 | 88 | 63038.34 | 4286.234 | 7.924135 | 8.06242 | 420.4029 | 444.7326 | 99.50514 | 8.617 | 0 | 0.89362368 | 39.978 | 17340 | 10 | 31.66667 | 52.66667 | 170 | 100 | 224 | 133 | 3.3 | 3 | 1.1 | 0.2 | 35 | 11 | 2 | 56.2 | 0 | 0 | 19 | 16 | 13 | 20 | 17 | 556.037 | 457.2762 | 420.7183 | 427.2677 | -0.7941827 | 121.8522 | -216.1198 | 628.6396 | 333 | 0.5652778 | 637.6356 | 22.5 | 9.580454 | 13.12799 | 22.70844 | 16.96817 | 14.13984 | 21.16921 | 194.2167 | 192 | 197 | 295.1534 | 291 | 299 | 298.0106 | 295 | 301 | 299.3406 | 293 | 303 | 3.24855 | 2.8 | 3.7 | 2.662171 | 2.3 | 3 | 1.019995 | 0.9 | 1.2 | 0.1737176 | 0.1 | 0.2 | 909.7418 | 897.2548 | 918.8674 | 14.79095 | 9.464268 | 20.97192 | 56.06831 | 57.23687 | 33.30849 | 563.671875 | 1.463083 | 0.9217962 | 0.7092919 | 0.7545549 | 216.6655 | 247.5869 | 227.9677 | 399.6469 | 2.8 | 3.1 | 4 | 4.2 | 4.3 | 4.5 | 325 | 189 | 45
2022-09-18 | 47.91 | 8.99 | 1.23 | 1.27 | 4.94 | 627 | 538.0528 | 1 | 49150.18 | 9.425 | 856.4538 | 897.4425 | 2133.202 | 309.9971 | 1250 | 772 | 639.5049 | 600.2639 | 24959.09 | 250 | 18.0558 | 61.04784 | 903.8395 | 922.2 | 896.2248 | 914.4059 |  | 863.6038 | 921.0813 | 920.5978 | 925.2957 | 880.8232 | 8.403 | 6 | 30.25423 | 566.163 | 645.6 | 1.136667 | 16.26 | 56.36974 | 76 | 6 | 4.092393 | 3.2 | 0.7 | 8.057759 | 78 | 131 | 10448 | 16 | 58 | 6 | 0 | 2 | 2 | 2 | 43.66667 | 41.33333 | 0 | 21 | 34 | 34 | 2.2 | 0.5 | 0.25 | 495.7011 | 359.9792 | 319.9655 | 320.3259 | 0 | 10.63 | 10.45 | 7.72 | 2 | 7.791361 | 160 | 81 | 62 | 7 | 6.8 | 8.2 | 8.2 | 8 | 7.2 | 7.4 | 8.2 | 7.2 | 7.4 | 58 | 58 | 116 | 116 | 93 | 57 | 58 | 61 | 58 | 58 | 1000 | 0 | 24 | 24 | 0 | 0 | 0 | 0 | 0 | 75.0528 | 32.23973 | 162.9523 | 47.07219 | 19.80174 | -1.607865 | 228.2184 | 92.02787 | 7.972133 | 2.16042 | 3 | 2.483333 | 1.2 | 0.1833333 | 0 | 66 | 62910.56 | 4282.527 | 7.951776 | 8.150655 | 420.884 | 466.0995 | 99.4834 | -14.054375 | 0 | 0.8581384 | 53.932375 | 0 | 10 | 29 | 52.33333 | 154 | 106 | 220 | 136 | 3.2 | 2.6 | 1.3 | 0.2 | 37 | 10 | 2.6 | 56.03333 | 0 | 0 | 20 | 14 | 13 | 16 | 14 | 561.6207 | 456.4645 | 420.9781 | 424.3867 | -0.8183743 | 123.8777 | -217.2261 | 628.5485 | 351 | 0.5986111 | 637.5115 | 22.5 | 8.336434 | 14.82834 | 23.16478 | 17.3382 | 14.81425 | 22.02519 | 194.6408 | 192 | 198 | 295.2053 | 292 | 299 | 297.6469 | 294 | 301 | 299.2053 | 295 | 302 | 3.0045 | 2.4 | 3.5 | 2.516539 | 2.3 | 2.7 | 1.212778 | 1 | 1.5 | 0.1934433 | 0 | 0.2 | 904.4184 | 889.905 | 913.6158 | 17.57443 | 13.80257 | 22.88046 | 56.20627 | 57.36657 | 33.61976 | 632.96875 | 1.429774 | 0.9172783 | 0.7294265 | 0.7756998 | 202.8593 | 266.0222 | 234.3124 | 403.5591 | 2.8 | 3 | 4 | 4.2 | 4.3 | 4.5 | 243 | 178 | 61
2022-09-19 | 50.26 | 8.62 | 1.19 | 1.09 | 5.2 | 627 | 532.6836 | 1 | 49287.74 | 9.641667 | 845.961 | 902.4475 | 2151.197 | 310.3874 | 0 | 701 | 637.3947 | 601.9766 | 26326.91 | 250 | 16.83078 | 60.99876 | 896.709 | 912.3545 | 884.7965 | 907.9142 |  | 886.6297 | 915.151 | 913.5776 | 918.0063 | 873.5626 | 8.398 | 5.9 | 30.33138 | 566.058 | 634.2 | 1.136667 | 16.47 | 53.64468 | 120 | 5 | 3.822415 | 3.3 | 0.8 | 7.818017 | 80 | 131 | 10448 | 17 | 61 | 6.916667 | 0 | 2 | 2 | 2 | 42.66667 | 40 | 0 | 26 | 33 | 34 | 2.2 | 0.5 | 0.25 | 490.1364 | 361.3403 | 320.8541 | 319.4427 | 0 | 10.73 | 10.51 | 7.48 | 1.67 | 7.837669 | 171 | 59 | 39 | 4.8 | 6.8 | 8.4 | 8 | 8.2 | 7.6 | 7.2 | 7.4 | 7 | 7.7 | 58 | 58 | 116 | 116 | 83 | 59 | 58 | 55 | 58 | 58 | 1000 | 0 | 24 | 24 | 0 | 681.04 | 681.04 | 0 | 21 | 83.6436 | 31.72083 | 162.4188 | 46.47836 | 19.1146 | -1.795814 | 226.216 | 92.34414 | 7.655864 | 2.168512 | 2.35 | 2.483333 | 1.216667 | 0.2 | 0 | 77 | 62830.17 | 4281.585 | 7.875271 | 8.079142 | 420.3859 | 449.1634 | 99.49669 | 30.935375 | 0 | 0.8495751 | 22.797 | 0 | 10 | 31.33333 | 53 | 179 | 33 | 215 | 140 | 2.5 | 2.5 | 1.4 | 0.2 | 39 | 10.5 | 4.3 | 56.63333 | 0 | 0 | 20 | 16 | 14 | 18 | 15 | 557.9408 | 456.4579 | 420.7161 | 425.9845 | -0.3219781 | 119.2039 | -222.3057 | 628.467 | 369 | 0.6319444 | 637.4003 | 22.5 | 10.34014 | 14.64214 | 24.98228 | 16.37407 | 14.25656 | 19.27568 | 195.643 | 190 | 201 | 295.3298 | 292 | 300 | 297.6179 | 294 | 308 | 299.2522 | 295 | 320 | 2.330789 | 1.9 | 2.8 | 2.498623 | 2.3 | 2.7 | 1.2085 | 1 | 1.4 | 0.1987847 | 0.1 | 0.3 | 901.3659 | 872.2392 | 916.0653 | 13.40585 | 10.48206 | 55.49735 | 56.17271 | 57.24984 | 33.46412 | 593.515625 | 1.32821 | 0.921271 | 0.7243588 | 0.7728041 | 159.1593 | 277.3426 | 231.9236 | 400.4985 | 2.8 | 3 | 4.2 | 4.2 | 4.2 | 4.3 | 248 | 186 | 58
2022-09-20 | 50.18 | 8.78 | 1.2 | 1.13 | 4.82 | 627 | 569.774 | 1 | 49149.67 | 9.558333 | 851.3122 | 906.7263 | 2176.251 | 309.5169 | 0 | 805 | 637.3394 | 602.5184 | 25644.56 | 250 | 15.87597 | 48.74451 | 901.1117 | 914.7555 | 882.6552 | 913.1034 |  | 901.7568 | 916.2677 | 917.4334 | 919.2296 | 873.2835 | 8.396 | 6 | 30.33008 | 566.156 | 646.5 | 1.142105 | 16.95 | 53.56528 | 67 | 4 | 3.739107 | 3.3 | 0.6 | 7.561816 | 79 | 129 | 10448 | 18 | 64 | 6.833333 | 0 | 2 | 2 | 2 | 43 | 40.33333 | 13.05 | 26 | 35 | 46 | 2.3 | 0.5 | 0.25 | 492.3157 | 358.7559 | 320.2545 | 316.3481 | 0 | 10.74 | 10.6 | 7.9 | 0.72 | 7.864979 | 158 | 79 | 47 | 5 | 8 | 8.2 | 6.5 | 8 | 6.5 | 7 | 7.5 | 8 | 7.5 | 58 | 58 | 116 | 116 | 89 | 58 | 58 | 58 | 58 | 58 | 1000 | 0.6666667 | 23.33333 | 24 | 0 | 613.09 | 613.09 | 0 | 18 | 66.684 | 31.80861 | 162.3769 | 46.48663 | 19.31324 | -1.639229 | 226.5376 | 92.1982 | 7.801803 | 2.167703 | 2.166667 | 2.583333 | 1.3 | 0.1833333 | 0 | 100 | 63009.89 | 4287.756 | 7.825045 | 8.090628 | 419.8931 | 445.1164 | 99.4976 | -12.599 | 0 | 0.9087305 | 35.496 | 0 | 11 | 29.5 | 53.33333 | 160 | 35 | 212 | 151 | 2.4 | 2.8 | 1.6 | 0.2 | 40 | 10.66667 | 2.6 | 56.63333 | 0 | 0 | 21 | 16 | 14 | 17 | 15 | 557.2726 | 456.4527 | 420.3065 | 425.0071 | -0.8851181 | 116.9836 | -227.958 | 628.3936 | 387 | 0.6652778 | 637.3001 | 22.5 | 10.01439 | 14.37283 | 24.38723 | 17.36682 | 13.82857 | 22.45318 | 196.2154 | 192 | 199 | 295.381 | 290 | 299 | 297.5585 | 290 | 305 | 299.3007 | 294 | 307 | 2.074828 | 1.7 | 2.5 | 2.552118 | 2.3 | 2.8 | 1.261648 | 0.9 | 1.7 | 0.188669 | 0.1 | 0.3 | 904.1998 | 895.9004 | 911.2228 | 13.13394 | 9.864522 | 17.45883 | 55.98139 | 57.17202 | 33.41225 | 618.984375 | 1.279927 | 0.9279465 | 0.7242324 | 0.7702089 | 139.5074 | 282.0734 | 231.4065 | 399.7907 | 2.8 | 3 | 4.2 | 4.2 | 4.2 | 4.3 | 243 | 180 | 73
2022-09-21 | 49.63 | 8.75 | 1.22 | 1.02 | 4.7 | 632 | 516.48 | 1 | 49504.91 | 9.421667 | 847.9517 | 902.8813 | 2208.321 | 307.7658 | 0 | 737 | 641.2054 | 584.6063 | 28176.79 | 250 | 14.57468 | 55.84573 | 893.0922 | 909.5506 | 889.1559 | 906.3649 |  | 902.2201 | 909.9043 | 909.8813 | 918.7048 | 872.9937 | 8.397 | 6.2 | 30.50553 | 570.757 | 492.283 | 1.138465 | 16.56 | 53.1683 | 69 | 3.5 | 4.029455 | 3.4 | 2.4 | 8.562398 | 59 | 127 | 10448 | 19 | 67 | 6.333333 | 0 | 2 | 2 | 2 | 43 | 40 | 0 | 26 | 33 | 36 | 2.2 | 0.6 | 0.25 | 495.8877 | 355.9707 | 319.0279 | 313.5758 | 0 | 10.63 | 10.48 | 7.5 | 2.56 | 7.848061 | 155 | 84 | 38 | 6.5 | 8 | 8.2 | 6.5 | 6 | 7 | 7 | 8 | 7.2 | 7.5 | 58 | 58 | 116 | 116 | 87 | 58 | 58 | 58 | 58 | 58 | 1000 | 6.333333 | 17.66667 | 24 | 0 | 617.72 | 617.72 | 0 | 18 | 53.76 | 31.55768 | 161.187 | 45.45249 | 18.39861 | -1.722917 | 223.3152 | 92.53266 | 7.467336 | 2.197894 | 1.933333 | 2.516667 | 1.183333 | 0.15 | 0 | 108 | 63124.49 | 4327.748 | 7.734327 | 7.975542 | 421.0465 | 425.9917 | 99.51281 | 5.935 | 0 | 0.8172152 | 31.761 | 0 | 11 | 29.66667 | 53.83333 | 196 | 35 | 212 | 130 | 2.2 | 2.7 | 2.1 | 0.2 | 41 | 10 | 3.1 | 56.1 | 0 | 0 | 21 | 16 | 13 | 14 | 10 | 551.5951 | 455.9554 | 420.2862 | 424.496 | -0.2361379 | 119.2217 | -221.0076 | 628.5654 | 410 | 0.6986111 | 637.4475 | 22.5 | 11.23542 | 13.27011 | 24.50553 | 17.8553 | 13.30981 | 24.41154 | 196.2747 | 194 | 199 | 295.4309 | 292 | 299 | 298.0132 | 294 | 302 | 299.3128 | 281 | 313 | 1.899715 | 1.6 | 2.4 | 2.499615 | 2.2 | 2.9 | 1.029044 | 0.9 | 1.2 | 0.1503889 | 0 | 0.2 | 901.0588 | 888.8524 | 912.0908 | 11.14411 | 8.386427 | 14.03876 | 55.90007 | 57.05531 | 33.87914 | 553.359375 | 1.256235 | 0.9207317 | 0.7089097 | 0.7492024 | 129.9687 | 280.3538 | 227.7108 | 401.0372 | 2.8 | 3 | 4 | 4.2 | 4.3 | 4.5 | 260 | 193 | 75
2022-09-22 | 46.41 | 10.19 | 1.2 | 1.22 | 4.46 | 636 | 574.9456 | 1 | 49385.88 | 9.483333 | 844.5101 | 893.9073 | 2165.236 | 311.3526 | 0 | 747 | 650.9956 | 562.7044 | 23725.81 | 250 | 14.05177 | 56.99392 | 887.749 | 903.6786 | 882.0959 | 892.2202 |  | 891.6564 | 896.7823 | 903.1689 | 913.0203 | 864.9745 | 8.398 | 6 | 30.70182 | 574.078 | 581.2 | 2.616478 | 16.57 | 40.99491 | 43 | 3 | 3.853406 | 2.8 | 1.6 | 16.218 | 58 | 125 | 10448 | 20 | 70 | 7 | 0 | 2 | 2 | 2 | 41.66667 | 39 | 0 | 26 | 35 | 38 | 2.3 | 0.6 | 0.25 | 507.9609 | 361.6853 | 323.6615 | 324.2207 | 0 | 10.69 | 10.57 | 7.84 | 1.1 | 7.819186 | 155 | 56 | 40 | 4.6 | 6.8 | 8.8 | 8 | 8.2 | 7.4 | 7.8 | 8 | 7 | 7.4 | 58 | 58 | 116 | 116 | 87 | 58 | 58 | 58 | 58 | 58 | 1000 | 0 | 24 | 24 | 149.21 | 517.04 | 666.25 | 0 | 20 | 40.6956 | 32.07632 | 161.5568 | 45.89954 | 19.07917 | -1.848541 | 224.687 | 92.33128 | 7.668725 | 1.997312 | 1.966667 | 2.516667 | 1.05 | 0.15 | 0 | 114 | 63185.65 | 4337.411 | 7.864881 | 8.024535 | 421.3126 | 445.7301 | 99.49979 | 5.229 | 0 | 0.9040025 | 26.532 | 0 | 11 | 29.33333 | 53.33333 | 136 | 35 | 215 | 120 | 2.1 | 2.7 | 1.1 | 0.2 | 42 | 9.666667 | 3.8 | 56.33333 | 0 | 0 | 19 | 16 | 13 | 17 | 13 | 557.6103 | 456.0268 | 420.9414 | 425.1727 | -0.5254995 | 118.2786 | -221.2403 | 628.9033 | 437 | 0.7319444 | 637.7635 | 22.5 | 8.872066 | 13.74016 | 22.61223 | 17.6732 | 13.20605 | 22.50505 | 196.2671 | 192 | 199 | 295.4081 | 285 | 300 | 297.9358 | 280 | 302 | 299.2352 | 293 | 307 | 1.963962 | 1.5 | 2.3 | 2.563923 | 2.2 | 2.8 | 1.090286 | 0.9 | 1.2 | 0.1622558 | 0 | 0.2 | 892.4281 | 880.8268 | 903.2166 | 10.31577 | 8.917806 | 13.51136 | 56.16563 | 57.21093 | 34.41089 | 565.78125 | 1.248542 | 0.9280674 | 0.7174572 | 0.7504538 | 118.1624 | 275.5829 | 230.7571 | 403.1047 | 2.8 | 3 | 4.1 | 4.2 | 4.3 | 4.5 | 210 | 144 | 28
2022-09-23 | 0 | 0 | 0 | 0 | 0 | 132 | 118.7924 | 0.2472222 | 43387.74 | 9.2 | 841.6143 | 832.9806 | 1717.369 | 294.7434 | 0 | 432 | 155.4202 | 443.4491 | 0 | 250 | #DIV/0! | 0 | [10 empty] | 8.403 | 6 | 30.14879 | 130.563 | 275.535 | 3.41 | 16.02 | 40.59796 | 53 | 3 | 3.589145 | 2.5 | 0.6 | 16.218 | 66 |  | 10449 | 21 | 71 | 2 | 9.5 | 2 | 2 | 2 | 42 | 40 | 0 | 26 | 35 | 35 | 2.4 | 0.2 | 0 | 253.8663 | 175.6863 | 170.4802 | 170.6014 | 0 | 10.72 | 10.72 | 6.94 | 1.03 | 7.747653 | 158 | 66 | 38 | 6.8 | 7 | 8.2 | 8.2 | 8.2 | 7.2 | 7.4 | 8.2 | 7.4 | 7.6 | [10 empty] | 1000 | 0 | 5.933333 | 5.933333 | 0 | 680.54 | 680.54 | 0 | 21 | 17.2524 | 28.61188 | 186.3865 | 28.38782 | 24.87027 | -8.053726 | 231.5909 | 92.73868 | 7.261316 | 1.481467 | 1.8 | 2.35 | 1.05 | 0.15 | 0 | 60 | 46988.75 | 3185.138 | 6.535142 | 8.271103 | 413.5786 | 225.308 | 99.68893 | #VALUE! | 0 | 0.8999424 |  | 0 | 11 | 30 | 51 | 63 | 35 | 210 | 105 | 2 | 2.5 | 1.1 | 0.2 | 45 | 8 | 6 | 57.8 | 0 | 0 | 21 | 17 | 13 | 0 | 0 | 161.8233 | 435.0707 | 393.0697 | 390.252 | -4.921458 | 122.3062 | -13.70239 | 627.8479 | -40 | 0.0125 | 636.9873 | 22.5 | 0.5503146 | 3.638022 | 4.188337 | 17.74856 | 12.11664 | 24.20403 | 46.70082 | -20 | 200 | 109.8932 | -13 | 301 | 82.08133 | -20 | 302 | 43.61473 | -105 | 302 | 0.685816 | 0.2 | 2.6 | 0.644125 | 0 | 3 | 0.2875741 | 0 | 1.2 | 0.0365544 | 0 | 0.2 | 362.6658 | 68.27597 | 895.1191 | 30.33969 | 7.097189 | 80.78299 | 46.17274 | 84.14822 | 35.64297 | 759.296875 | 0.3829883 | 0.4191151 | 0.242339 | 0.2408658 | -7.132361 | -129.3097 | 73.45645 | 109.6186 | 3 | 3 | 4.1 | 4.1 | 4.5 | 4.5
2022-09-24 | 0 | 0 | 0 | 0 | 0 | 0 | 0.0002 | 0 | [6 empty] | 0 | 671 | 0 | 531.2317 | 0 |  | 0 | 0 | [10 empty] | 0 | 0 |  | 0 | 435.1 |  | 0 | 53.48593 | 36 | 2 | 2.29093 |  |  | 6.627381 | 86 | 210 | 10449 | 22 | 71 | 0 | 24 | 2 | 2 | 2 |  |  | 0 | [6 empty] | 110.2192 | 68.58334 | 46.83449 | 49.81309 | 0 | 0 | 0 |  |  | 7.778818 | [23 empty] | 1000 | 0 | 0 | 0 | 0 | 233.72 | 233.72 | 0 | 7 | 85.2802 | 25.27739 | 200 |  | 30.36251 |  | 230.3625 | 86.81968 | 13.18032 | [5 empty] | -50 |  |  |  |  | 8.227233 |  |  |  | #VALUE! | 0 |  | 16.821 | 17950 | 12 | [10 empty] | 48 | 8.5 | 7.1 |  | 0 | 0 |  |  |  | 0 | 0 | 0.9638788 | 371.5712 |  |  | -1.170625 | 7.640366 | 56.1172 | 627.8479 | -649 | -0.9541667 | 636.9873 | 20 | -1.336702 | 0.2790835 | -1.057619 | 19.763 | 12.49274 | 27.9392 | -20 | -20 | -20 | -16.52031 | -20 | 8 | -20 | -20 | -20 | -105.6073 | -198 | -86 | 0.2 | 0.2 | 0.2 | 0 | 0 | 0 | 0 | 0 | 0 | 0 | 0 | 0 | 143.5644 | 124.7705 | 152.9361 | 66.19713 | 43.57274 | 79.27266 | 23.46223 | 25.38424 | 31.14262 | 73.359375 | -0.004733819 | 0.01299896 | 0.01101021 | -2.777778e-06 | -200.1389 | -275.8589 | -111.5308 | -61.20895 | 0 | 0 | 0 | 0 | 0 | 0
2022-09-25 | 0 | 0 | 0 | 0 | 0 | 0 | 0.0004 | 0 | [6 empty] | 0 | 693 | 0.7149933 | 510.4575 | 0 |  | 0 | 0 | [10 empty] | 0 | 0 |  | 0 | 558.195 |  | 0 | 53.59095 | 57 | 3 | 1.348998 |  |  | 5.551025 | 74 | 210 | 10477 | 22 | 71 | 0 | 24 | 2 | 2 | 2 |  |  | 0 | [6 empty] | 139.0408 | 135.4831 | 95.72677 | 97.51203 | 0 | 0 | 0 |  |  | 7.785979 | [23 empty] | 1000 | 0 | 0 | 0 | 0 | 0 | 0 | 0 | 0 | 2956.0004 | 21.09786 | 50.42931 |  | 18.75071 | -9.497971 | 59.68205 | 84.49661 | 15.50339 | 1.320448 |  |  |  |  | 0 |  |  |  |  | 2.131502 |  | 64.8406 |  | 7.27 | 0 |  | 31.761 | 19210 | 13 | [10 empty] | 48 | 9.166667 | 3.1 |  | 0 | 0 |  |  |  | 0 | 0 | 41.88635 |  |  |  | -1.163317 | 135.5832 | 9.371265 | 627.8479 | -1258 | -1.920833 | 636.9873 | 15 | -1.462603 | 0.4759587 | -0.9866446 | 19.94228 | 14.47704 | 29.288 | -20 | -20 | -20 | -14.00258 | -20 | 322 | 90.76546 | -20 | 309 | -236.7038 | -276 | -184 | 0.2 | 0.2 | 0.2 | 0.2966898 | 0 | 28.8 | 0.6491204 | 0 | 8 | 0 | 0 | 0 | 157.4439 | 81.14531 | 291.1684 | 50.52543 | 4.854011 | 140.6223 | 26.40276 | 30.18288 | 23.56854 | 375.46875 | -0.05532771 | 0.08979924 | 0.4846209 | -0.008897222 | -219.2061 | -158.386 | -65.62622 | -92.87675 | 0 | 0 | 0 | 0 | 0 | 0
2022-09-26 | 0 | 0 | 0 | 0 | 0 | 0 | 0.0002 | 0 | [6 empty] | 0 | 693 | 0 | 486.0368 | 0 | 250 | 0 | 0 | [10 empty] | 0 | 0 |  | 0 | 353.279 |  | 0 | 53.31311 | 36 | 2 | 1.506484 |  |  | 9.223863 | 63 | 189 | 10478 | 23 | 71 | 0 | 24 | 2 | 2 | 2 |  |  | 0 | [6 empty] | 97.67191 | 98.91417 | 64.32395 | 64.76283 | 0 | 0 | 0 |  |  | 7.781319 | [23 empty] | 1000 | 0 | 0 | 0 | 111.22 | 514.76 | 625.98 | 0 | 19 | -2884.9798 | 21.89926 | 46.0475 |  |  | -11.54634 | 34.50117 | 133.4665 | -33.46651 | 2.151543 |  |  |  |  | 0 |  |  |  |  | 1.232185 |  |  |  | -1 | 0 |  | 31.761 | 0 | 13 | [10 empty] | 48 | 9.333333 | 3.1 |  | 0 | 0 |  |  |  | 0 | 0 | 10.04327 |  |  |  | -1.867074 | 177.4226 | -38.19577 | 627.8479 | -1867 | -2.8875 | 636.9873 | 15 | -1.455234375 | 0.3067969 | -1.148437 | 16.89195 | 13.68591 | 23.81494 | -20 | -20 | -20 | -20 | -20 | -20 | 21.99122 | -20 | 308 | -226.0603 | -253 | -190 | 0.2 | 0.2 | 0.2 | 0 | 0 | 0 | 0.2363148 | 0 | 7.3 | 0 | 0 | 0 | 133.1228 | 82.23733 | 265.7516 | 45.51554 | 4.201108 | 142.5517 | 25.78659 | 29.15831 | 34.96856 | 66.640625 | -0.04618736 | 0.03748722 | 0.2045833 | -0.003924722 | -525.019 | -137.617 | -142.7518 | -101.1105 | 0 | 0 | 0 | 0 | 0 | 0
2022-09-27 | 49.19 | 11.47 | 1.1 | 0.92 | 5.5 | 143 | 155.5696 | 0.2736111 |  | 9.4 |  | 857.6646 | 1594.094 | 256.2276 | 0 | 752 | 258.4469 | 567.6351 | 9077.9 | 250 | 8.214434 | 18.50091 | [10 empty] | 0 | 0 | 26.60097 | 125.84 | 464.75 | 3.41 | 16.29 | 52.74453 | 39 | 3 | 1.747959 |  |  | 5.327121 | 52 | 124 | 10642 | 24 | 72 | 0 | 17.33333 | 2 | 2 | 2 | 44 | 45 | 0 | 26 | 46 | 46 | 2.3 | 1.2 | 0.75 | 365.1876 | 268.4891 | 201.6475 | 201.1529 | 0 | 11.3 | 11.3 | 6.72 | 2.3 | 7.808076 |  |  |  | 5 | 6.7 | 8.4 | 8 | 7 | 7.2 | 7.2 | 8 | 7.2 | 7.2 | 22 | 22 | 44 | 44 | 31 | 22 | 22 | 22 | 24 | 26 | 1000 | 0 | 6.566667 | 6.566667 | 160.48 | 580.1 | 740.58 | 0 | 22 | 43.9896 | 23.66882 | 34.1708 |  |  |  | 34.1708 | 100 | 0 | 3.274763 |  |  |  |  | 0 | 55 | 47231.84 | 3522.395 | 5.585375 | 1.220386 | 404.5038 | 1146.098 | 98.11671 | 1.748 | 0 | 1.087899 | 51.183 | 17770 | 14 | 25 | 52 | 87 | 34 | 216 | 97 |  |  |  |  | 48 | 8.083333 | 3.1 | 53 | 0 | 0 | 32 | 21 | 20 | 0 | 0 | 137.03 | 431.3486 | 374.2949 | 369.4916 | 1.124064 | 118.1862 | -128.7569 | 626.5696 | -2333 | -3.580556 | 635.598 | 15 | 2.020148 | 1.900177 | 3.920325 | 15.34084 | 13.1412 | 18.65316 | 49.00721 | -20 | 1000 | 54.75084 | -20 | 1020 | 296.5109 | 175 | 1020 | -114.8613 | -291 | 328 | 5.907762 | 0.2 | 100.7 | 3.702648 | 0 | 110.7 | 2.148441 | 1.4 | 110.7 | 0.3663391 | 0 | 15.5 | 586.8008 | 265.7516 | 892.7938 | 92.73964 | 10.15797 | 195.6949 | 46.04098 | 57.10717 | 28.96376 | 3692.96875 | 0.6954518 | 0.560326 | 1.449537 | 0.2713511 | -197.5336 | 16.632 | 222.7132 | -15.53073 | 0 | 0 | 0 | 0 | 0 | 0 | 233 | 283 | 38
2022-09-28 | 46.58 | 11.91 | 1.25 | 0.6 | 4.56 | 635 | 542.2112 | 0.9979167 | 48788.57 | 9.575 | 772.9676 | 896.4599 | 1883.357 | 294.2108 | 0 | 732 | 629.3062 | 605.2184 | 12709.9 | 250 | 15.65069 | 59.97894 | 893.3881 | 911.3543 | 868.5531 | 903.1506 |  | 890.0197 | 899.4318 | 909.3219 | 916.7243 | 868.1044 | 0 | 0 | 30.09702 | 558.8 | 720.194 | 3.41 | 16.87 | 52.6384 | 43 | 3 | 1.888277 | 1.2 | 0.8 | 16.218 | 84 | 154 | 10642 | 25 | 75 | 6.166667 | 0 | 2 | 2 | 2 | 40.79 | 38.66667 | 0 | 25 | 34 | 38 | 2.2 | 1.1 | 0.25 | 518.6779 | 338.3726 | 303.4482 | 306.6911 | 0 | 11.21 | 10.81 | 8.23 | 1.74 | 7.798796 | 156 | 64 | 40 | 4.2 | 6.2 | 8.6 | 5.5 | 8.2 | 7 | 7.6 | 8.2 | 7.6 | 8 | 56 | 56 | 112 | 112 | 84 | 56 | 136 | 56 | 56 | 56 | 1000 | 23.95 | 0 | 23.95 | 101.75 | 0 | 101.75 | 0 | 4 | 53.4612 | 29.56231 | 160.3031 | 41.6532 | 17.45579 | -4.217465 | 215.1946 | 93.84821 | 6.151793 | 3.547711 | 5.75 | 5.583333 | 2.45 | 0.7 | 0 | 79 | 62849.65 | 4338.832 | 7.716684 | 7.685521 | 419.9192 | 393.4611 | 99.54887 | 6.576 | 0 | 0.8538759 | 45.207 | 0 | 14 | 31.66667 | 53 | 134 | 36 | 220 | 100 | 6.4 | 7.5 | 3.8 | 1.3 | 50 | 8.25 | 1.3 | 55 | 0 | 0 | 20 | 15 | 15 | 0 | 0 | 553.4872 | 449.413 | 415.7413 | 423.0673 | -0.9377526 | 135.8709 | -191.2216 | 626.9836 | -2307 | -3.549306 | 635.6289 | 10 | 22.62701 | 10.06802 | 32.69502 | 14.92696 | 10.93642 | 21.24702 | 190.3912 | 179 | 1000 | 290.4589 | 280 | 1000 | 296.3381 | 287 | 1000 | 298.7721 | 277 | 309 | 5.851546 | 4 | 100.7 | 5.664792 | 2.8 | 100.7 | 2.26189 | 1.4 | 100.7 | 0.6056424 | 0.3 | 1.2 | 896.759 | 878.0842 | 909.5553 | 13.08711 | 10.33939 | 19.44829 | 54.94548 | 56.51059 | 32.32283 | 735.9375 | 1.854462 | 1.390466 | 1.308955 | 0.9762746 | 412.1986 | 283.8936 | 267.6199 | 396.9175 | 3.2 | 3.2 | 3.4 | 3.6 | 4.2 | 4.6 | 248 | 153 | 150
2022-09-29 | 45.73 | 10.6 | 1.16 | 1.12 | 4.32 | 635 | 556.356 | 1 | 49607.08 | 9.5 | 796.6041 | 885.0114 | 1865.178 | 302.39 | 0 | 765 | 651.1293 | 607.1832 | 34390.13 | 250 | 13.12592 | 48.49017 | 887.4524 | 902.4284 | 852.128 | 888.5048 |  | 880.804 | 884.2621 | 899.5004 | 907.1219 | 861.1029 | 10.822 | 6 | 30.76758 | 575.622 | 705.281 | 5.668693 | 16.45 | 52.61182 | 53 | 3 | 2.705254 | 1 | 3.25 | 6.568998 | 60 | 154 | 10715 | 26 | 78 | 5.5 | 0 | 2 | 2 | 2 | 42 | 37.66667 | 0 | 26 | 34 | 41 | 2.3 | 0.86 | 0.25 | 536.4673 | 342.8493 | 312.8069 | 318.7455 | 0 | 10.88 | 10.74 | 8.21 | 2.34 | 7.823194 | 145 | 70 | 45 | 6.8 | 6.6 | 8.2 | 8.2 | 8 | 7.2 | 7.4 | 8.2 | 7.4 | 7.6 | 58 | 58 | 116 | 116 | 88 | 58 |  | 58 | 58 | 58 | 1000 | 4.883333 | 19.11667 | 24 | 307.53 | 0 | 307.53 | 0 | 9 | 68.826 | 28.81104 | 161.893 | 45.23175 | 20.61453 | -2.072736 | 225.6666 | 91.78354 | 8.216457 | 3.594241 | 4.45 | 2.55 | 1.3 | 0.2333333 | 0 | 122 | 63558.93 | 4411.927 | 7.901824 | 8.05952 | 421.1934 | 358.2833 | 99.60011 | 5.976 | 0 | 0.8761512 | 39.231 | 0 | 14 | 31.66667 | 50.66667 | 180 | 38 | 212 | 85 | 5.2 | 3.4 | 1.5 | 0.3 | 52 | 10.83333 | 2.1 | 54.86667 | 0 | 0 | 23 | 17 | 17 | 14 | 10 | 564.2581 | 453.9727 | 419.9875 | 424.5196 | 0.1139647 | 135.784 | -216.2441 | 627.3106 | -2281 | -3.515972 | 636.0446 | 10 | 26.30218 | 10.2637 | 36.56588 | 14.55434 | 8.044271 | 20.83202 | 192.5647 | 176 | 207 | 295.7264 | 267 | 304 | 297.2471 | 279 | 302 | 298.8951 | 273 | 317 | 4.235685 | 2.4 | 5.6 | 2.269896 | 1.7 | 3.4 | 1.280669 | 0.9 | 1.6 | 0.2342917 | 0.1 | 0.3 | 887.1909 | 863.2885 | 896.8525 | 12.32457 | 9.504333 | 52.33833 | 55.18521 | 56.27714 | 32.58221 | 484.609375 | 1.766623 | 1.013943 | 1.261096 | 0.7878897 | 360.7361 | 34.45498 | 427.0839 | 355.5098 | 3 | 3.2 | 3.5 | 3.6 | 4.5 | 4.6 | 275 | 177 | 60
2022-09-30 | 0 | 0 | 0 | 0 | 0 | 619 | 554.7344 | 1 | 49393.23 | 9.458333 | 830.9553 | 897.2339 | 1857.178 | 301.0046 | 0 | 750 | 643.6169 | 608.6287 | 23044.7 | 250 | 19.77956 | 68.03675 | 884.4457 | 920.3805 | 884.0044 | 890.3366 |  | 905.4362 | 892.6251 | 903.4087 | 926.0201 | 873.928 | 10.822 | 6 | 30.6735 | 561.542 | 505.366 | 6.341066 | 30.71 | 52.33403 | 36 | 2 | 2.223805 | 1 | 2.2 | 7.084816 | 80 | 153 | 10715 | 27 | 81 | 6.416667 | 0 | 2 | 2 | 2 | 42 | 38.33333 | 0 | 25 | 35 | 35 | 2.3 | 0.6 | 0.25 | 531.4394 | 341.782 | 311.78 | 317.7949 | 0 | 10.86 | 10.71 | 7.57 | 2.67 | 7.836109 |  |  |  | 4.6 | 6.8 | 8.6 | 8.2 | 8.2 | 7.2 | 7.4 | 8.2 | 7.4 | 7.4 | 58 | 58 | 116 | 116 | 83 | 58 | 36 | 58 | 58 | 58 | 1000 | 0 | 24 | 24 | 506 | 0 | 506 | 0 | 15 | 84.7344 | 28.97011 | 162.0414 | 45.46589 | 20.99629 | -2.131195 | 226.3724 | 91.66634 | 8.333656 | 3.584824 | 3.816667 | 2.25 | 1.75 | 0.2166667 | 0 | 77 | 63399.34 | 4398.93 | 7.853356 | 8.084728 | 420.4848 | 363.8643 | 99.59103 | -8.217 | 0 | 0.8961784 | 47.448 | 16850 | 15 | 30.66667 | 54.5 | 160 | 42 | 210 | 80 | 4.2 | 2.4 | 1.9 | 0.3 | 54 | 8.75 | 1 | 55 | 0 | 0 | 17 | 17 | 16 | 18 | 10 | 564.0694 | 453.908 | 421.167 | 425.024 | -0.8218181 | 136.1799 | -200.8198 | 623.8498 | -2351 | -3.482639 | 632.7248 | 15 | 25.47974 | 11.45138 | 36.93112 | 15.31521 | 8.744605 | 22.36239 | 193.3841 | 190 | 197 | 295.7761 | 292 | 300 | 296.6933 | 293 | 300 | 299.0825 | 296 | 303 | 3.757395 | 2.8 | 4.5 | 2.213447 | 1.9 | 2.5 | 1.765628 | 1.5 | 2.1 | 0.2131215 | 0.2 | 0.3 | 899.8456 | 881.1249 | 913.6426 | 15.16244 | 10.08663 | 27.33398 | 54.92566 | 56.73107 | 32.06343 | 620.78125 | 1.675361 | 0.9473117 | 1.215804 | 0.7571783 | 324.7801 | 19.5344 | 594.5648 | 342.9961 | 3 | 3.2 | 3.6 | 3.6 | 4.3 | 4.6 | 229 | 172 | 38
2022-10-01 | 48.79 | 8.04 | 1.29 | 1.22 | 4.5 | 632 | 569.4864 | 1 | 50122.75 | 9.391667 | 844.0723 | 903.4951 | 1865.441 | 302.1287 | 83.33333 | 823 | 650.7088 | 581.1977 | 21127.14 | 250 | 19.20139 | 73.57724 | 897.3163 | 927.7268 | 876.7131 | 898.4033 |  | 909.6987 | 899.5424 | 915.0648 | 934.3609 | 881.1803 | 10.822 | 6 | 30.72754 | 572.982 | 573.256 | 6.332358 | 19.38 | 51.95051 | 43 | 3 | 2.172434 | 1 | 0.4 | 6.592599 | 82 | 151 | 10715 | 2 | 3 | 6 | 0 | 2 | 2 | 2 | 42 | 38.33333 | 0 | 25 | 34 | 37 | 2.1 | 3.5 | 0.25 | 536.1893 | 343.0945 | 312.7672 | 319.2866 | 0 | 10.68 | 10.3 | 7.49 | 2.85 | 7.833624 | 139 | 58 | 37 | [10 empty] | 58 | 58 | 116 | 116 | 91 | 58 | 58 | 58 | 58 | 58 | 1000 | 0 | 24 | 24 | 159.45 | 36.55 | 196 | 0 | 6 | 101.4864 | 28.76457 | 162.7814 | 46.64921 | 22.25895 | -2.052947 | 229.6366 | 91.20088 | 8.79912 | 3.609165 | 3.25 | 2.15 | 1.616667 | 0.2 | 0 | 72 | 63475.94 | 4400.04 | 7.956914 | 8.201307 | 421.1947 | 383.5659 | 99.57524 | 8.217 | 0 | 0.9010861 | 39.231 | 0 |  | 30 | 54 | 137 | 40 | 211 | 160 | 3.7 | 2.4 | 1.8 | 0.2 | 2 | 12.5 | 2.1 | 54.43333 | 0 | 0 | 21 | 19 | 17 | 16 | 10 | 572.1338 | 454.0942 | 421.8685 | 424.8844 | -0.7215093 | 136.8311 | -202.772 | 632 | 22.32258 | 0.03225806 | 642.822 | 22.5 | 27.26965 | 12.36774 | 39.63739 | 15.67152 | 8.692737 | 23.49071 | 194.1592 | 191 | 198 | 295.918 | 292 | 300 | 296.9178 | 294 | 300 | 299.2602 | 296 | 302 | 3.281616 | 2.3 | 4.3 | 2.152532 | 1.8 | 2.5 | 1.580402 | 1.1 | 1.9 | 0.2014583 | 0.2 | 0.3 | 904.8889 | 886.218 | 916.7512 | 15.48137 | 11.35764 | 43.21303 | 54.82169 | 56.22527 | 32.02452 | 648.59375 | 1.601379 | 0.9556612 | 1.104722 | 0.756809 | 288.0703 | 65.27141 | 552.2902 | 349.8315 | 3 | 3.2 | 3.6 | 4.8 | 4.3 | 4.5 | 230 | 162 | 60
2022-10-02 | 51.73 | 7.79 | 1.21 | 1.24 | 4.2 | 630 | 535.6584 | 1 | 50379.24 | 9.333333 | 856.9786 | 910.3547 | 1900.861 | 300.7476 | 0 | 797 | 655.6846 | 611.0179 | 27753.91 | 250 | 16.18509 | 57.68841 | 905.3081 | 928.7462 | 898.8507 | 900.2213 |  | 917.3186 | 905.7733 | 916.2645 | 939.0517 | 886.8218 | 10.727 | 6 | 30.63542 | 571.127 | 686.625 | 6.336667 | 19.9 | 51.46102 | 36 | 2 | 2.10197 | 0.9 | 0.4 | 6.091377 | 85 | 150 | 10715 | 3 | 6 | 6 | 0 | 2 | 2 | 2 | 41.66667 | 39.66667 | 0 | 25 | 34 | 35 | 2.1 | 0.5 | 1 | 533.3613 | 342.0253 | 311.9209 | 318.0944 | 0 | 10.67 | 10.54 | 6.94 | 1.59 | 7.904624 | 135 | 60 | 40 | 5 | 6.8 | 8.5 | 8 | 8.2 | 7.5 | 7.5 | 8.2 | 7.6 | 7.8 | 58 | 58 | 116 | 116 | 87 | 58 | 58 | 58 | 58 | 58 | 1000 | 4.366667 | 19.63333 | 24 | 0 | 0 | 0 | 0 | 0 | 97.6584 | 29.23614 | 163.3281 | 47.283 | 22.81724 | -1.740343 | 231.688 | 90.9029 | 9.097101 | 3.66032 | 2.566667 | 2.066667 | 1.366667 | 0.2 | 0 | 90 | 63443.93 | 4364.192 | 8.178325 | 8.274572 | 419.9545 | 402.5378 | 99.56792 | 9.711 | 0 | 0.8502514 | 29.52 | 0 |  | 24.33333 | 51.66667 | 170 | 41 | 210 | 150 | 3.3 | 2.2 | 1.6 | 0.2 | 5 | 9.5 | 3.4 | 55.13333 | 0 | 0 | 20 | 20 | 15 | 16 | 14 | 574.4776 | 454.1659 | 420.913 | 424.5238 | -0.5520999 | 135 | -212.8104 | 631 | 42.64516 | 0.06451613 | 641.7745 | 22.5 | 24.85889 | 13.27389 | 38.13278 | 15.98278 | 8.965081 | 24.87844 | 195.4369 | 191 | 199 | 295.9404 | 292 | 300 | 297.225 | 293 | 300 | 299.2594 | 296 | 302 | 2.506806 | 1.6 | 4.5 | 2.128004 | 1.8 | 2.4 | 1.412672 | 1.1 | 1.9 | 0.2043727 | 0.2 | 0.3 | 908.2179 | 887.5142 | 919.4106 | 16.22922 | 8.411133 | 43.82046 | 54.72818 | 55.99183 | 32.38766 | 686.484375 | 1.419813 | 0.9344157 | 0.9961415 | 0.7508693 | 190.4306 | 85.98176 | 467.457 | 354.5239 | 3 | 3.2 | 4.5 | 4.6 | 4.3 | 4.6 | 216 | 164 | 28
2022-10-03 | 51.74 | 8.327 | 1.29 | 1.06 | 4.26 | 628 | 531.1336 | 1 | 50269.35 | 9.5 | 868.367 | 906.0938 | 1900.547 | 300.8985 | 0 | 825 | 658.8735 | 595.2291 | 25918.41 | 250 | 17.52117 | 65.23386 | 900.6847 | 927.6176 | 893.1442 | 895.6719 |  | 910.9303 | 902.9715 | 911.6361 | 937.0283 | 882.1666 | 10.438 | 6.1 | 30.77799 | 569.178 | 589.693 | 6.327994 | 23.96 | 51.6124 | 36 | 2 | 2.261925 | 1.6 | 866 | 5.903185 | 85 | 148 | 10715 | 4 | 9 | 5.5 | 0 | 2 | 2 | 2 | 42.5 | 40 | 0 | 26 | 35 | 37 | 2.3 | 0.4 | 0.25 | 534.8219 | 343.0428 | 312.0564 | 318.2481 | 0 | 10.58 | 10.49 | 7.99 | 1.18 | 7.944866 | 142 | 58 | 38 | 6.6 | 6.4 | 8 | 8.2 | 7.6 | 6.6 | 6.4 | 8 | 7.2 | 7.4 | 56 | 56 | 112 | 112 | 84 | 56 | 56 | 56 | 56 | 56 | 1000 | 10 | 14 | 24 | 0 | 643 | 643 | 0 | 20 | 80.1336 | 30.23451 | 163.3192 | 46.97921 | 22.31785 | -1.984811 | 230.6315 | 91.18375 | 8.816246 | 3.615605 | 2 | 2.466667 | 1.266667 | 0.2 | 0 | 81 | 63455.53 | 4378.443 | 8.233059 | 8.236839 | 421.4991 | 386.9034 | 99.58786 | 5.229 | 0 | 0.8457541 | 24.291 | 0 |  | 33.16667 | 54.83333 | 172 | 40 | 210 | 150 | 2.5 | 2.7 | 1.3 | 0.2 | 6 | 10.33333 | 4.1 | 55.1 | 0 | 0 | 18 | 19 | 16 | 18 | 14 | 574.6478 | 454.8403 | 420.7984 | 425.4729 | -1.003465 | 132.4117 | -214.2722 | 630 | 60.96774 | 0.09677419 | 640.6623 | 17.5 | 20.19508 | 13.14582 | 33.3409 | 16.8385 | 11.80536 | 25.12486 | 195.732 | 193 | 199 | 295.5308 | 292 | 299 | 297.4227 | 294 | 301 | 299.1208 | 295 | 303 | 2.308192 | 1.7 | 3.2 | 2.434044 | 2.2 | 2.8 | 1.306786 | 1.2 | 1.6 | 0.2006273 | 0.1 | 0.3 | 906.4091 | 894.5277 | 915.0892 | 13.99317 | 10.12863 | 22.58598 | 55.03035 | 56.1734 | 33.04911 | 631.71875 | 1.34096 | 0.9529177 | 0.8826306 | 0.7439305 | 156.4222 | 93.95365 | 375.057 | 355.1112 | 3 | 3 | 4.5 | 4.6 | 4.3 | 4.3 | 246 | 179 | 40
2022-10-04 | 50.62 | 8.2 | 1.41 | 1.16 | 3.62 | 632 | 591.032 | 1 | 50289.92 | 9.383333 | 863.8212 | 907.512 | 1947.018 | 301.2375 | 0 | 687 | 664.4449 | 582.7685 | 30185.31 | 250 | 18.32246 | 68.34489 | 910.7719 | 926.1265 | 877.5748 | 905.7129 |  | 905.0239 | 909.4017 | 917.9723 | 934.6306 | 882.4691 | 10.438 | 6 | 30.89193 | 572.598 | 497.153 | 10.55139 | 23.4 | 52.85085 | 38 | 2.5 | 2.192243 | 1.1 | 1.4 | 5.735179 | 69 | 144 | 10715 | 5 | 12 | 6.5 | 0 | 2 | 2 | 2 | 43.33333 | 40.33333 | 0 | 26 | 35 | 47 | 2.3 | 0.5 | 0.25 | 531.8084 | 343.6155 | 311.9962 | 318.2618 | 0 | 10.61 | 10.5 | 7.8 | 2.66 | 7.942644 | 139 | 54 | 32 | 4.4 | 6.6 | 8.2 | 8 | 7.8 | 7 | 7.2 | 7.8 | 7.6 | 7.4 | 60 | 60 | 120 | 120 | 90 | 60 | 60 | 60 | 60 | 60 | 1000 | 0 | 24 | 24 | 197.83 | 302.48 | 500.31 | 0 | 15 | 82.722 | 31.29962 | 163.8393 | 47.43446 | 22.47104 | -1.908473 | 231.8363 | 91.13057 | 8.869434 | 3.589116 | 2.55 | 2.483333 | 1.383333 | 0.2 | 0 | 60 | 64032.78 | 4435.268 | 8.294342 | 8.279869 | 420.0101 | 390.2487 | 99.5878 | -11.952 | 0 | 0.9351772 | 36.243 | 0 | 16 | 34 | 53 | 162 | 43 | 210 | 145 | 2.7 | 2.6 | 1.5 | 0.2 | 7 | 9.116667 | 4.1 | 54.9 | 0 | 0 | 18 | 18 | 14 | 16 | 15 | 581.6256 | 455.4242 | 421.1509 | 425.8204 | -1.810995 | 135.5774 | -220.8573 | 630.5 | 83.29032 | 0.1290323 | 641.10625 | 22.5 | 15.47499 | 13.7777 | 29.25268 | 17.07279 | 13.82857 | 23.60745 | 195.3549 | 193 | 198 | 295.4825 | 292 | 299 | 297.3511 | 294 | 301 | 299.2372 | 296 | 302 | 2.552676 | 2.2 | 3 | 2.506897 | 2.2 | 2.8 | 1.386882 | 1.2 | 1.6 | 0.20125 | 0.2 | 0.3 | 907.3404 | 895.7181 | 914.0203 | 14.22579 | 10.30288 | 21.78897 | 55.22565 | 56.32903 | 33.3474 | 531.953125 | 1.353922 | 0.9589874 | 0.8455244 | 0.744279 | 182.267 | 110.4158 | 335.3495 | 353.0033 | 3 | 3 | 4.4 | 4.6 | 4.3 | 4.6 | 208 | 167 | 31
2022-10-05 | 51.09 | 8.34 | 1.35 | 1.05 | 4.14 | 618 | 542.7128 | 0.9875 | 49544.37 | 9.4 | 860.1726 | 904.9971 | 1924.008 | 300.6219 | 0 | 773 | 649.1443 | 602.0781 | 23693.16 | 250 | 17.27602 | 66.30336 | 905.6667 | 923.2783 | 885.639 | 901.1058 |  | 903.5545 | 904.0686 | 911.6666 | 930.6837 | 877.4795 | 10.438 | 4.92 | 30.81837 | 559.198 | 825.991 | 11.21 | 28.45 | 53.10174 | 108 | 7 | 2.606222 | 0.9 | 0.3 | 6.955629 | 55 | 142 | 10716 | 5 | 15 | 6 | 0 | 2 | 2 | 2 | 43.66667 | 40.33333 | 0 | 26 | 35 | 37 | 2.2 | 0.7 | 0.25 | 528.0834 | 340.9171 | 311.8302 | 316.5229 | 0 | 10.61 | 10.58 | 7.82 | 2.1 | 7.810522 | 140 | 50 | 30 | 5 | 7 | 8.5 | 8.4 | 8 | 7.2 | 7.2 | 8.2 | 7.4 | 7.4 | 56 | 56 | 112 | 112 | 84 | 56 | 56 | 56 | 56 | 56 | 1000 | 0 | 23.7 | 23.7 | 0 | 793.68 | 793.68 | 0 | 24 | 77.0328 | 31.02546 | 162.9862 | 47.60906 | 23.20205 | -1.710718 | 232.0866 | 90.73995 | 9.260048 | 3.46821 | 2.516667 | 2.516667 | 1.266667 | 0.2 | 0 | 64 | 63460.64 | 4386.55 | 8.232615 | 8.288807 | 419.7697 | 416.1313 | 99.55668 | 5.229 | 0 | 0.8781761 | 31.014 | 0 | 16 | 33 | 54 | 170 | 41 | 211 | 190 | 2.8 | 2.7 | 1.4 | 0.2 | 9 | 9.733333 | 3.2 | 55.46667 | 0 | 0 | 18 | 18 | 15 | 16 | 15 | 576.9481 | 454.3552 | 421.83 | 425.0965 | -1.525158 | 134.5083 | -212.5916 | 629.5739 | 91.6129 | 0.1487903 | 640.173 | 22.5 | 17.02038 | 11.7523 | 28.77268 | 16.11957 | 13.93233 | 22.69958 | 195.3944 | 193 | 199 | 295.4891 | 292 | 306 | 297.8226 | 293 | 302 | 299.1419 | 296 | 303 | 2.517043 | 1.4 | 3.1 | 2.520274 | 0.8 | 2.9 | 1.250054 | 0.7 | 1.4 | 0.2018773 | 0 | 0.3 | 904.9495 | 817.8678 | 912.6324 | 12.61878 | 9.351608 | 38.23093 | 55.32318 | 56.36793 | 33.2177 | 606.171875 | 1.332274 | 1.053715 | 0.8194845 | 0.7588358 | 179.6634 | 115.136 | 308.0975 | 362.148 | 3 | 3.1 | 4.5 | 4.8 | 4.3 | 4.6 | 227 | 164 | 32
2022-10-06 | 0 | 0 | 0 | 0 | 0 | 30 | -0.0004 | 0.06388889 | 39346.71 | 9.3 | 799.2447 |  | 1426.021 |  | 0 | 798 | 43.36611 | 682.062 | 0 |  | 0 | 0 | [10 empty] | 10.438 | 0 | 30.76936 | 36.838 | 400.4 | 0.89 | 2.35 | 49.83274 | 138 | 7 | 1.906722 |  |  | 16.218 | 80 | 210 | 10716 | 7 | 15 | 0 | 19 | 2 | 2 | 2 |  |  | 0 | [6 empty] | 184.884 | 117.1474 | 109.9005 | 109.6999 | 0 | 0 | 0 |  |  | 7.766764 | [23 empty] | 1000 | 1.533333 | 0 | 1.533333 | 0 | 576.72 | 576.72 | 0 | 17 | 67.2796 | 27.03962 | 193.7973 | 40.92324 | 40.02605 | 6.288455 | 281.035 | 83.52002 | 16.47998 | 0.680154 |  |  |  |  | 30 |  |  |  |  | 10.03697 | 367.2537 | 343.7244 |  | 7.846 | 0 | -1.333333e-05 | 39.978 | 16810 | 17 | [10 empty] | 11 | 11 | 2 |  | 0 | 0 |  |  |  | 0 | 0 | 42.40164 | 408.6678 | 390.1025 | 381.3052 | -0.8324125 |  | 29.68043 | 627.5502 | -488.0645 | -0.7550627 | 640.0816 | 15 | 0.06747791 | 1.227735 | 1.295212 | 15.32305 | 12.80401 | 19.27568 | 2.914213 | -20 | 1020 | 30.46156 | -20 | 1020 | 10.65681 | -20 | 1020 | -56.45512 | -127 | 1026 | 0.460706 | 0.2 | 110.7 | 0.2890926 | 0 | 110.7 | 0.1901285 | 0 | 110.7 | 0.1064861 | 0 | 110.7 | 257.1254 | 85.14793 | 912.1129 | 58.53409 | 6.578022 | 130.0478 | 38.72014 | 87.64991 | 31.54466 | 1152.96875 | 0.1389443 | 0.3227114 | 0.08842174 | 0.087635 | -356.6193 | -63.63506 | 24.56064 | -23.61973 | 0 | 0 | 0 | 0 | 0 | 0
2022-10-07 | 0 | 0 | 0 | 0 | 0 | 0 | 0.0004 | 0 | [6 empty] | 0 | 541 | 19.93779 | 472.7284 | 0 |  | 0 | 0 | [10 empty] | 0 | 0 |  | 0 | 203.8 |  | 0 | 49.83274 | 106 | 6 | 1.884463 |  |  | 8.159308 | 84 |  | 10812 | 7 | 15 | 0 | 24 | 2 | 2 | 2 |  |  | 0 | [6 empty] | 217.4485 | 176.6906 | 124.6927 | 125.7211 | 0 | 0 | 0 |  |  | 7.769518 | [23 empty] | 1000 | 0 | 0 | 0 | 0 | 211.41 | 211.41 | 0 | 7 | 48.5904 |  | 39.68451 |  | 16.17045 | -2.15344 | 53.70152 | 73.8983 | 26.1017 | 2.392156 |  |  |  |  | 0 |  |  |  |  | 1.917912 |  | 124.7282 |  | 0 | 0 |  | 39.978 | 0 | 17 | [10 empty] | 11 | 8.5 | 3 |  | 0 | 0 |  |  |  | 0 | 0 | 76.37799 |  |  |  | -0.7017344 | 182.0475 | -81.98046 | 627.5502 | -1097.742 | -1.722805 | 640.0816 | 15 | -1.379765625 | 0.3675 | -1.012266 | 15.22615 | 12.49274 | 21.27297 | -20 | -20 | -20 | -18.80072 | -20 | 10 | 222.3122 | -20 | 322 | -246.2494 | -323 | -106 | 0.2 | 0.2 | 0.2 | 0 | 0 | 0 | 1.421425 | 0 | 6.2 | 0 | 0 | 0 | 304.5074 | 148.3096 | 521.918 | 111.7296 | 19.14963 | 178.6422 | 32.81144 | 47.26347 | 22.90709 | 1852.1875 | -0.07336514 | 0.1384563 | 1.112882 | -0.0250275 | -699.9857 | -34.31797 | 147.9988 | -110.4861 | 0 | 0 | 0 | 0 | 0 | 0
2022-10-08 | 0 | 0 | 0 | 0 | 0 | 244 | 249.7768 | 0.4291667 | 42011.73 | 9.45 | 844.5544 | 878.9949 | 1894.324 | 254.9115 | 0 | 795 | 356.653 | 664.4968 | 4361.361 | 250 | 3.794343 | 12.20268 | 806.5149 |  | 822.7596 | [5 empty] | 827.853 |  | 0 | 0 | 27.36146 | 214.72 | 374.5 | 11.23115 | 9.88 | 49.51524 | 41 | 2.5 | 1.978538 | 1.1 | 0.55 | 6.178951 | 58 | 196 | 11010 | 8 | 18 | 1.333333 | 13.5 | 2 | 2 | 2 | 39 | 37.5 | 0 | 26 | 56 | 56 | 2.3 | 0.4 | 0.25 | 401.877 | 290.0009 | 246.795 | 247.4452 | 0 | 10.49 | 10.49 | 7.4 | 2.15 | 7.789314 | [13 empty] | 24 | 24 | 48 | 48 | 36 | 24 | 24 | 24 | 24 | 24 | 1000 | 10.3 | 0 | 10.3 | 0 | 0 | 0 | 0 | 0 | 74.7768 | 25.48646 | 63.14549 |  |  | -13.90014 | 49.24535 | 128.2263 | -28.22629 | 3.460588 | 7.83 | 6.15 | 3.725 | 1.2 | 0 | 36 | 50957.61 | 2799.542 | 8.438866 | 1.758763 | 402.2844 | 686.3359 | 99.28891 | 2.241 | 0 | 1.023675 | 37.737 | 0 | 17 | 24.5 | 37 | 165 | 29 | 172 | 160 | 21.4 | 6.5 | 4.8 | 1.7 | 11 | 8.5 | 2.3 | 54.55 | 0 | 0 | 23 | 23 | 19 | 15 | 0 | 261.6022 | 414.4073 | 419.124 | 429.6449 | -2.160062 | 110.221 | -128.7614 | 622.9295 | -1463.419 | -2.26138 | 634.4797 | 10 | 6.019131 | 6.46865 | 12.48778 | 14.5267 | 12.47977 | 17.39514 | 60.72103 | -20 | 189 | 106.3828 | -20 | 327 | 295.0261 | 184 | 303 | -39.55827 | -283 | 310 | 7.107286 | 0.2 | 53.8 | 2.342755 | 0 | 14.9 | 2.874726 | 1.4 | 9.1 | 0.4720741 | 0 | 9.1 | 736.076 | 451.6425 | 924.754 | 78.47247 | 1.537498 | 195.74 | 51.73173 | 55.75837 | 29.11941 | 3343.515625 | 0.8954237 | 0.6230403 | 1.468381 | 0.4350181 | -138.4047 | 27.79818 | 293.649 | 22.18263 | 3.2 | 3.4 | 4.2 | 4.4 | 4.3 | 4.5 | 260 | 238 | 143
2022-10-09 | 49.59 | 7.65 | 1.17 | 0.92 | 3.44 | 620 | 609.4604 | 0.9979167 | 49475.35 | 9.408333 | 892.7603 | 901.1111 | 1949.79 | 298.6801 | 0 | 821 | 629.7161 | 652.0439 | 23308.76 | 250 | 15.90039 | 62.2065 | 911.6489 | 918.0403 | 866.0079 | 908.8163 |  | 883.0119 | 906.1716 | 914.0809 | 921.148 | 916.5168 | 10.438 | 6 | 30.74133 | 562.038 | 436.4 | 11.20168 | 30.57 | 46.08745 | 46 | 3 | 2.829249 | 1.2 | 0.4 | 6.583283 | 86 | 210 | 11010 | 9 | 22 | 6 | 0 | 2 | 2 | 2 | 41 | 41.33333 | 0 | 25 | 45 | 49 | 2.2 | 0.4 | 0.25 | 528.443 | 336.8063 | 310.5372 | 310.6567 | 0 | 10.66 | 10.41 | 7.74 | 2.63 | 7.826967 | 130 | 50 | 35 | 8.3 | 8.4 | 6.9 | 4.8 | 8.2 | 7.2 | 7.2 | 7.8 | 7.2 | 7.4 | 60 | 60 | 120 | 120 | 89 | 60 | 60 | 60 | 60 | 60 | 1000 | 14.95 | 9 | 23.95 | 0 | 0 | 0 | 0 | 0 | 79.4604 | 30.05226 | 163.5013 | 46.123 | 22.22524 | -2.123909 | 229.7256 | 91.24985 | 8.750149 | 3.783421 | 6.033333 | 4.733333 | 3.8 | 0.5666667 | 0 | 75 | 62873.96 | 4393.558 | 8.149032 | 8.204487 | 420.5567 | 408.5104 | 99.55971 | 8.964 | 0 | 0.9830006 | 28.773 | 0 | 17 | 31.66667 | 54.33333 | 180 | 40 | 208 | 200 | 7.2 | 5.9 | 4.9 | 0.7 | 14 | 9 | 3.5 | 55.66667 | 0 | 0 | 18 | 18 | 13 | 15 | 12 | 580.2844 | 453.2095 | 421.531 | 425.2093 | -2.003551 | 99.14171 | -238.1662 | 622.6777 | -1453.097 | -2.231205 | 634.0598 | 10 | 22.45212 | 12.93445 | 35.38658 | 15.29497 | 12.40196 | 20.97468 | 189.8526 | 184 | 195 | 291.7067 | 284 | 298 | 293.3481 | 285 | 301 | 298.713 | 294 | 303 | 5.923092 | 4 | 8.7 | 4.607969 | 3.1 | 6.2 | 3.69589 | 2.6 | 5.1 | 0.5409687 | 0.4 | 0.8 | 905.0263 | 880.6385 | 911.4651 | 13.85279 | 3.171875 | 19.01898 | 55.27451 | 56.34199 | 31.72623 | 624.765625 | 1.665388 | 1.254093 | 1.52704 | 1.045862 | 177.8159 | 69.97729 | 530.3943 | 252.2013 | 3 | 3.2 | 4.2 | 4.4 | 4.3 | 4.6 | 245 | 212 | 64
2022-10-10 | 51.9 | 7.72 | 1.15 | 0.92 | 3.48 | 628 | 605.9192 | 1 | 49605.31 | 9.333333 | 911.2714 | 901.3926 | 1921.078 | 303.2822 | 75 | 739 | 645.7822 | 643.0255 | 24237.52 | 250 | 18.94111 | 62.17823 | 911.6045 | 920.3523 | 862.8865 | 907.9564 |  | 884.9703 | 906.2888 | 915.6893 | 923.5132 | 918.7716 | 10.438 | 6.32 | 31.02148 | 569.398 | 551.3 | 11.19357 | 30.27 | 40.29005 | 46 | 3 | 2.605636 | 0.9 | 0.9 | 6.450058 | 69 | 202 | 11010 | 10 | 23 | 6.5 | 0 | 2 | 2 | 2 | 44.83333 | 39.66667 | 0 | 25 | 43 | 45 | 2.1 | 0.5 | 0.25 | 538.8984 | 337.5162 | 316.6411 | 282.8081 | 0 | 10.56 | 10.44 | 8.08 | 1.05 | 7.821414 | 132 | 48 | 35 | 4.6 | 7 | 8.6 | 8.4 | 8 | 7.4 | 7.2 | 8 | 7.4 | 7.6 | 54 | 54 | 112 | 112 | 82 | 54 | 54 | 54 | 54 | 54 | 1000 | 0 | 24 | 24 | 220.86 | 0 | 220.86 | 0 | 6 | 68.0592 | 30.71885 | 165.4 | 48.79151 | 24.55032 | -1.653168 | 237.0886 | 90.34237 | 9.657633 | 3.75796 | 4.216667 | 3.55 | 2.55 | 0.4166667 | 0 | 73 | 63173.77 | 4388.441 | 8.48552 | 8.467451 | 419.7848 | 437.7717 | 99.54947 | 0.859 | 0 | 0.9648395 | 45.954 | 18040 | 17 | 40.66667 | 54.33333 | 200 | 40 | 220 | 191 | 4.5 | 3.7 | 2.8 | 0.5 | 15 | 8.333333 | 3.5 | 56.26667 | 0 | 0 | 20 | 16 | 16 | 18 | 16 | 591.109 | 454.4349 | 421.6829 | 425.0735 | -1.99441 | 102.0878 | -233.8431 | 623.3894 | -1434.774 | -2.198947 | 634.6453 | 10 | 20.14712 | 11.69889 | 31.846 | 15.906 | 12.68729 | 21.66205 | 192.6082 | 189 | 196 | 293.8384 | 289 | 298 | 295.4552 | 290 | 301 | 298.8135 | 295 | 303 | 4.229954 | 3.7 | 4.9 | 3.53256 | 3 | 4.3 | 2.518574 | 2.3 | 2.8 | 0.4233391 | 0.4 | 0.5 | 905.8404 | 897.1241 | 911.353 | 14.27273 | 11.2317 | 17.7521 | 55.44395 | 56.43278 | 32.36174 | 590.390625 | 1.427159 | 1.234291 | 1.445585 | 1.096315 | 28.37892 | 53.91494 | 524.2879 | 331.3751 | 3 | 3.2 | 4.3 | 4.4 | 4.3 | 4.4 | 349 | 175 | 32
2022-10-11 | 51.27 | 7.5 | 1.2 | 1.01 | 3.46 | 626 | 525.9232 | 1 | 49793.65 | 9.391667 | 919.3618 | 903.2234 | 1933.087 | 297.1236 | 0 | 805 | 646.3197 | 641.5218 | 27096.33 | 250 | 15.85329 | 56.91024 | 913.2261 | 922.4201 | 866.2115 | 907.4445 |  | 889.3767 | 906.0581 | 917.8265 | 924.8462 | 920.0536 | 10.438 | 6 | 30.96615 | 567.318 | 559.1 | 9.693323 | 30.95 | 40.27854 | 39 | 2.5 | 2.791754 | 1 | 0.7 | 16.218 | 71 | 204 | 11010 | 11 | 29 | 6 | 0 | 2 | 2 | 2 | 43.33333 | 38.33333 | 0 | 25 | 47 | 58 | 2.1 | 0.5 | 0.25 | 536.8885 | 337.4363 | 315.9772 | 234.6597 | 0 | 10.63 | 10.5 | 7 | 1.67 | 7.848846 | 200 | 65 | 30 | 6.3 | 8 | 8.3 | 7.1 | 8.2 | 7.2 | 7.2 | 8 | 7.2 | 7.2 | 60 | 60 | 120 | 120 | 90 | 60 | 60 | 60 | 58 | 60 | 1000 | 0 | 24 | 24 | 450.73 | 0 | 450.73 | 0 | 13 | 69.1932 | 31.13647 | 164.9698 | 48.67256 | 23.89549 | -1.516647 | 236.0212 | 90.51829 | 9.481708 | 3.781979 | 4.483333 | 3.683333 | 2.533333 | 0.4 | 0 | 62 | 63294.27 | 4408.302 | 8.417521 | 8.429329 | 419.9489 | 424.2377 | 99.55936 | 12.699 | 0 | 0.8401329 | 33.255 | 0 | 17 | 33.33333 | 54.33333 | 181 | 43 | 210 | 191 | 5 | 4.3 | 2.7 | 0.4 | 17 | 9.5 | 2.9 | 55 | 0 | 0 | 18 | 17 | 15 | 15 | 17 | 587.8737 | 454.0637 | 420.6146 | 424.0343 | -2.202332 | 129.115 | -210.1987 | 623.6973 | -1418.452 | -2.166689 | 634.8567 | 10 | 19.88985 | 11.93548 | 31.82533 | 17.21983 | 12.42789 | 25.33237 | 192.0599 | 188 | 196 | 293.5203 | 289 | 298 | 295.5598 | 290 | 301 | 298.9368 | 294 | 303 | 4.582337 | 3.5 | 5.7 | 3.656987 | 2.5 | 4.5 | 2.490595 | 1.8 | 2.8 | 0.3927477 | 0.3 | 0.5 | 907.5838 | 896.9664 | 912.3441 | 13.83689 | 9.845982 | 17.79316 | 55.19612 | 56.39388 | 33.28255 | 604.21875 | 1.424443 | 1.23774 | 1.368322 | 1.115594 | 24.55236 | 64.96303 | 482.9977 | 322.9941 | 3 | 3 | 4.4 | 4.4 | 4.3 | 4.5 | 233 | 206 | 13
2022-10-12 | 50.01 | 7.53 | 1.19 | 0.82 | 3.54 | 629 | 579.7756 | 1 | 49740.71 | 9.491667 | 927.8522 | 894.6599 | 1896.712 | 303.9224 | 0 | 818 | 656.9403 | 644.7297 | 24574.35 | 250 | 16.49233 | 56.50209 | 899.8312 | 916.0184 | 878.0758 | 891.2483 |  | 879.4613 | 892.1176 | 905.8669 | 919.0079 | 913.6277 | 10.438 | 6.18 | 31.13444 | 570.138 | 655.9 | 6.332337 | 30.68 | 40.00075 | 28 | 2 | 2.890045 | 1 | 0.8 | 6.776443 | 87 | 203 | 11010 | 12 | 32 | 6 | 0 | 2 | 2 | 2 | 43.33333 | 39.33333 | 0 | 25 | 48 | 53 | 2.2 | 0.4 | 0.25 | 542.1286 | 339.7061 | 316.154 | 298.4826 | 0 | 10.58 | 10.47 | 7.56 | 1.99 | 7.849618 | 33 | 144 | 74 | 4.9 | 7 | 8.2 | 8.4 | 8 | 7 | 7.2 | 8 | 7.6 | 7.4 | 56 | 56 | 112 | 112 | 84 | 56 | 56 | 56 | 56 | 56 | 1000 | 0 | 24 | 24 | 198.74 | 345.31 | 544.05 | 0 | 16 | 64.7256 | 31.25267 | 163.791 | 48.64786 | 24.41461 | -1.423837 | 235.4296 | 90.23454 | 9.765455 | 3.797434 | 4.65 | 3.383333 | 2.166667 | 0.3 | 0 | 90 | 62946.75 | 4369.644 | 8.423977 | 8.4082 | 419.8488 | 427.3185 | 99.55655 | 4.482 | 0 | 0.9217418 | 28.773 | 0 | 17 | 33 | 54 | 118 | 45 | 205 | 185 | 5.2 | 4 | 2.4 | 0.3 | 18 | 7.55 | 3.5 | 54.87333 | 0 | 0 | 18 | 17 | 13 | 15 | 14 | 581.7417 | 453.3997 | 421.0164 | 425.1287 | -2.777173 | 99.4046 | -236.9275 | 624.2567 | -1399.129 | -2.134431 | 635.34 | 10 | 18.93601 | 11.91607 | 30.85208 | 20.34327 | 12.72619 | 30.24773 | 192.1158 | 189 | 196 | 294.2833 | 290 | 299 | 296.115 | 291 | 301 | 299.2079 | 295 | 303 | 4.537406 | 3.6 | 5.4 | 3.264515 | 2.3 | 4 | 2.087338 | 1.5 | 2.4 | 0.298544 | 0.2 | 0.4 | 899.2821 | 884.5057 | 914.9243 | 12.93612 | 8.87854 | 18.6081 | 55.35248 | 56.65326 | 33.46412 | 673.75 | 1.433565 | 1.233408 | 1.307729 | 1.110369 | 60.15062 | 81.39723 | 435.854 | 334.6657 | 3 | 3.2 | 4.2 | 4.4 | 4.3 | 4.6 | 230 | 189 | 12
2022-10-13 | 49.59 | 10.15 | 1.38 | 1.06 | 4.22 | 630 | 564.3504 | 1 | 49669.38 | 9.533333 | 939.9218 | 891.2925 | 1884.368 | 305.5697 | 0 | 664 | 661.2855 | 613.247 | 26061.04 | 250 | 18.4896 | 63.49387 | 901.4436 | 921.5523 | 872.3852 | 890.1404 |  | 851.7209 | 893.0473 | 908.7577 | 923.7956 | 915.165 | 10.438 | 6 | 31.16048 | 570.838 | 554.8 | 6.336667 | 30.12 | 39.64362 | 36 | 2 | 2.658991 | 0.9 | 0.4 | 6.370248 | 73 | 202 | 11010 | 13 | 35 | 6.333333 | 0 | 2 | 2 | 2 | 41.33333 | 36.16667 | 0 | 26 | 53 | 57 | 2.4 | 0.3 | 0.25 | 545.8754 | 341.8327 | 317.7678 | 299.7808 | 0 | 10.6 | 10.49 | 7.65 | 1.67 | 7.878222 | 35 | 138 | 74 | 4.8 | 6.8 | 8.4 | 8 | 7.2 | 7.2 | 7.2 | 8 | 7.2 | 7.5 | 58 | 58 | 116 | 116 | 77 | 58 | 58 | 58 | 58 | 58 | 1000 | 0 | 24 | 24 | 0 | 641.24 | 641.24 | 0 | 20 | 60.1104 | 31.24126 | 163.9618 | 48.5249 | 23.81152 | -1.588967 | 234.7092 | 90.53188 | 9.468119 | 3.783623 | 4.483333 | 3.183333 | 1.733333 | 0.3 | 0 | 90 | 63005.24 | 4390.011 | 8.465018 | 8.382473 | 419.9907 | 416.6051 | 99.57007 | 5.229 | 0 | 0.8957943 | 23.544 | 0 | 17 | 34.33333 | 54.66667 | 123 | 43 | 210 | 186 | 4.9 | 3.4 | 1.9 | 0.3 | 19 | 9.816667 | 4.2 | 55.63333 | 0 | 0 | 18 | 18 | 14 | 17 | 14 | 581.8123 | 453.3574 | 420.8994 | 425.3371 | -2.992934 | 108.0157 | -232.5879 | 624.8048 | -1378.806 | -2.102173 | 635.8266 | 10 | 19.00168 | 11.56039 | 30.56207 | 19.41496 | 13.232 | 27.69278 | 192.3721 | 189 | 196 | 294.4365 | 291 | 299 | 296.8803 | 292 | 301 | 299.1003 | 296 | 302 | 4.368307 | 3.5 | 5.1 | 3.077041 | 2.3 | 3.7 | 1.700447 | 1.4 | 1.9 | 0.2781563 | 0.2 | 0.3 | 896.9976 | 885.5577 | 907.1587 | 18.54058 | 12.92923 | 24.90499 | 55.33142 | 56.53654 | 33.17879 | 724.21875 | 1.44398 | 1.23638 | 1.232087 | 1.033959 | 114.3303 | 81.4024 | 406.1973 | 331.5127 | 3 | 3 | 4.4 | 4.4 | 4.6 | 4.6 | 233 | 170 | 10
2022-10-14 | 46.84 | 10.7 | 1.28 | 0.84 | 4.64 | 623 | 572.2004 | 1 | 49799.4 | 9.575 | 944.5329 | 891.6558 | 1927.278 | 304.1258 | 0 | 836 | 645.627 | 637.4555 | 24896.99 | 250 | 19.65864 | 72.46309 | 906.4968 | 924.4751 | 870.1137 | 896.3237 |  | 832.833 | 898.7805 | 912.5677 | 928.6567 | 916.5224 | 10.438 | 5.82 | 30.8515625 | 564.498 | 576.6 | 6.332295 | 30.28 | 39.32618 | 43 | 3 | 2.46808 | 1.7 | 0.43 | 6.471176 | 80 | 199 | 11010 | 14 | 38 | 5.916667 | 0 | 2 | 2 | 2 | 41.66667 | 38 | 30 | 25 | 51 | 54 | 2.2 | 0.6 | 0.25 | 547.2122 | 341.2706 | 316.3209 | 299.7495 | 0 | 10.69 | 10.58 | 7.65 | 1.94 | 7.88817 | 115 | 27 | 78 | 4.8 | 6.7 | 8.4 | 8 | 8 | 7.2 | 7.2 | 8 | 7.2 | 7.5 | 58 | 63 | 120 | 127 | 58 | 58 | 58 | 58 | 58 | 58 | 1000 | 0 | 24 | 24 | 0 | 653.06 | 653.06 | 0 | 19 | 66.1404 | 31.16205 | 164.1815 | 48.65273 | 23.8881 | -1.705984 | 235.0163 | 90.56146 | 9.438542 | 3.843415 | 4.316667 | 2.95 | 1.55 | 0.2666667 | 0 | 115 | 63037.32 | 4397.833 | 8.478305 | 8.39344 | 420.2638 | 409.2645 | 99.57841 | 2.988 | 0 | 0.9184597 | 20.556 | 0 | 17 | 33.66667 | 54 | 156 | 43 | 219 | 198 | 4.7 | 3.3 | 1.6 | 0.3 | 20 | 9.883333 | 4.6 | 55.5 | 0 | 0 | 18 | 18 | 15 | 16 | 16 | 582.5652 | 453.5627 | 421.408 | 425.5639 | -1.853055 | 129.7477 | -211.8894 | 624.6476 | -1365.484 | -2.069915 | 635.6185 | 15 | 18.73895 | 11.74022 | 30.47918 | 18.59424 | 12.53164 | 25.25454 | 192.7151 | 189 | 197 | 294.6514 | 291 | 300 | 297.0248 | 293 | 301 | 299.1865 | 296 | 302 | 4.18244 | 3.2 | 5.1 | 2.974264 | 2.2 | 3.6 | 1.526199 | 1.3 | 1.7 | 0.2493414 | 0.2 | 0.3 | 898.2049 | 865.7141 | 909.6005 | 22.14369 | 12.93497 | 27.61599 | 55.32517 | 56.62732 | 33.15287 | 660 | 1.436395 | 1.239025 | 1.179715 | 0.9138159 | 138.14 | 91.32993 | 375.7597 | 325.1513 | 2.8 | 3.4 | 4.2 | 4.4 | 4.3 | 4.6 | 218 | 169 | 10
2022-10-15 | 49 | 8.01 | 1.34 | 0.46 | 3.52 | 623 | 607.6884 | 1 | 50457.82 | 9.491667 | 928.982 | 899.2487 | 1984.468 | 302.6448 | 0 | 725 | 640.5685 | 636.5119 | 25012.7 | 250 | 17.81999 | 70.89633 | 917.8979 | 924.6948 | 861.4595 | 915.3245 |  | 836.6504 | 917.0671 | 921.6466 | 932.2513 | 921.8698 | 10.438 | 6 | 30.81966 | 564.678 | 552.2 | 6.332295 | 30.03 | 39.04843 | 36 | 2 | 2.680754 | 1.3 | 6.9 | 6.804392 | 64 | 198 | 11010 | 15 | 41 | 6.5 | 0 | 2 | 2 | 2 | 42.33333 | 40.33333 | 45 | 27 | 49 | 51 | 2.2 | 0.3 | 0.25 | 535.2475 | 337.9576 | 314.7364 | 294.3462 | 0 | 10.6 | 10.48 | 7.84 | 1.94 | 7.943991 | 185 | 95 | 73 | 4.6 | 6.7 | 8.4 | 8 | 7.8 | 7.7 | 7.2 | 8 | 7.1 | 7.5 | 56 | 56 | 112 | 112 | 56 | 56 | 56 | 56 | 56 | 56 | 1000 | 0 | 24 | 24 | 0 | 234.29 | 234.29 | 0 | 7 | 78.3984 | 30.96341 | 164.2387 | 49.07863 | 24.13305 | -1.286905 | 236.1635 | 90.32613 | 9.673868 | 3.926008 | 3.483333 | 2.933333 | 1.466667 | 0.2833333 | 1 | 90 | 63009.19 | 4380.848 | 8.495474 | 8.43441 | 421.1176 | 418.9418 | 99.56944 | 5.229 | 0 | 0.9754228 | 15.327 | 0 | 17 | 32.33333 | 54 | 128 | 40 | 210 | 192 | 4 | 3.7 | 1.6 | 0.5 | 22 | 10.5 | 5.3 | 55.2 | 0 | 0 | 18 | 16 | 15 | 15 | 19 | 583.4402 | 453.5883 | 419.4662 | 424.5839 | -2.219244 | 111.4858 | -226.9396 | 624.5156 | -1352.161 | -2.037657 | 635.4437 | 15 | 20.8907 | 11.89968 | 32.79038 | 19.14553 | 12.32413 | 28.21154 | 194.0281 | 191 | 198 | 294.921 | 292 | 298 | 297.1487 | 293 | 301 | 299.0523 | 296 | 303 | 3.372412 | 2.4 | 4.2 | 2.86969 | 2.3 | 3.9 | 1.456839 | 1.3 | 1.6 | 0.2143935 | 0.2 | 0.3 | 904.7978 | 897.1115 | 913.3378 | 25.39991 | 12.56776 | 28.26211 | 55.27386 | 56.34199 | 33.06207 | 557.421875 | 1.358381 | 1.28474 | 1.109859 | 0.7664726 | 97.38036 | 139.361 | 390.9733 | 313.1265 | 2.9 | 3.4 | 4.2 | 4.4 | 4.3 | 4.6 | 234 | 184 | 10
2022-10-16 | 52.48 | 8.14 | 1.18 | 1.12 | 4.06 | 623 | 545.3024 | 1 | 50361.62 | 9.366667 | 929.3535 | 900.4291 | 1984.521 | 302.8644 | 0 | 840 | 639.3871 | 629.2867 | 23890.84 | 250 | 20.38605 | 69.66703 | 918.7671 | 925.8867 | 863.3516 | 915.8116 |  | 839.4033 | 917.7928 | 921.9908 | 930.8553 | 923.2914 | 10.438 | 6 | 30.80013 | 564.678 | 687.2 | 6.332295 | 30.53 | 38.5723 | 43 | 3 | 2.332869 | 1.2 | 0.4 | 6.682969 | 69 | 196 | 11010 | 16 | 45 | 6.416667 | 0 | 2 | 2 | 2 | 41.5 | 39.5 | 0 | 28 | 54 | 59 | 1.3 | 0.4 | 0.25 | 537.3805 | 337.9454 | 314.9173 | 293.3799 | 0 | 10.59 | 10.45 | 7.5 | 3.61 | 7.992293 | 110 | 30 | 80 | 4.8 | 7 | 8.6 | 8.6 | 8.4 | 7 | 7.2 | 8 | 7.2 | 7.6 | 60 | 60 | 120 | 120 | 62 | 60 | 60 | 41 | 60 | 60 | 1000 | 0 | 24 | 24 | 0 | 0 | 0 | 0 | 0 | 93.3024 | 30.97644 | 164.849 | 49.51984 | 24.21115 | -1.477724 | 237.1023 | 90.41197 | 9.588026 | 3.955509 | 3 | 2.916667 | 1.433333 | 0.2 | 0 | 85 | 62942.29 | 4359.684 | 8.437089 | 8.46794 | 419.4195 | 416.0652 | 99.569 | 7.47 | 0 | 0.8752848 | 7.857 | 0 | 17 | 33.33333 | 54.66667 | 210 | 35 | 210 | 187 | 3.4 | 3.7 | 1.5 | 0.2 | 22 | 10 | 6.3 | 55.73333 | 0 | 0 | 19 | 18 | 14 | 16 | 18 | 583.7163 | 454.1058 | 420.177 | 425.9428 | -2.391665 | 101.0055 | -237.905 | 624.4031 | -1338.839 | -2.005399 | 635.2949 | 15 | 21.0113 | 11.95113 | 32.96243 | 20.73943 | 12.73916 | 30.84433 | 194.5506 | 191 | 198 | 294.8865 | 292 | 298 | 297.3325 | 294 | 301 | 299.3403 | 295 | 303 | 3.031028 | 2.3 | 3.7 | 2.850399 | 2.2 | 3.9 | 1.422316 | 1.1 | 1.7 | 0.2016644 | 0.2 | 0.3 | 905.7677 | 897.4341 | 909.7389 | 24.75345 | 20.96274 | 27.99203 | 55.1835 | 56.38089 | 33.63272 | 543.046875 | 1.326991 | 1.302954 | 0.9592992 | 0.7526965 | 76.2547 | 169.736 | 387.6286 | 321.9962 | 2.8 | 3 | 4.4 | 4.4 | 4.6 | 5.2 | 230 | 182 | 37
2022-10-17 | 53.97 | 7.91 | 1.14 | 1.17 | 3.88 | 623 | 566.72 | 1 | 50097.65 | 9.533333 | 917.2256 | 899.217 | 2000.496 | 301.8583 | 0 | 717 | 637.243 | 620.2316 | 27015.66 | 250 | 15.29484 | 61.03568 | 917.1219 | 923.9455 | 866.6944 | 914.602 |  | 836.3177 | 915.0406 | 920.7968 | 929.5557 | 922.3207 | 10.438 | 6.23 | 30.88607 | 564.908 | 544.2 | 10.51082 | 30.93 | 37.96378 | 39 | 2.5 | 2.388745 | 1.2 | 0.5 | 6.442605 | 72 | 195 | 11010 | 17 | 48 | 7 | 0 | 2 | 2 | 2 | 41.83333 | 39.5 | 33 | 28 | 51 | 61 | 2.1 | 0.3 | 0.25 | 530.1177 | 337.5822 | 313.9409 | 291.5776 | 0 | 10.59 | 10.53 | 7.58 | 1.83 | 7.98539 | 117 | 28 | 71 | 4.8 | 7 | 8.2 | 8.2 | 8 | 7.6 | 7.6 | 8.2 | 8 | 7.8 | 58 | 58 | 116 | 116 | 58 | 58 | 58 | 58 | 58 | 58 | 1000 | 0 | 24 | 24 | 0 | 653.59 | 653.59 | 0 | 21 | 71.13 | 32.05733 | 164.8118 | 49.37801 | 23.8428 | -1.583012 | 236.4496 | 90.58582 | 9.414175 | 4.01901 | 3.416667 | 3.016667 | 1.3 | 0.25 | 0 | 95 | 62729.26 | 4332.17 | 8.234007 | 8.44463 | 419.9988 | 401.2242 | 99.57265 | -26.145 | 0 | 0.9096629 | 34.002 | 0 | 17 | 33.33333 | 54.33333 | 251 | 40 | 212 | 193 | 3.7 | 3.2 | 1.5 | 0.3 | 23 | 9.5 | 4.6 | 55.93333 | 0 | 0 | 18 | 17 | 15 | 16 | 15 | 578.8212 | 454.1624 | 420.4098 | 425.9165 | -2.65283 | 106.1373 | -233.813 | 624.3062 | -1325.516 | -1.973141 | 635.1667 | 15 | 15.66655 | 11.33026 | 26.99681 | 21.20206 | 13.54325 | 30.58493 | 194.1241 | 191 | 197 | 294.4622 | 291 | 298 | 297.6348 | 294 | 301 | 299.1677 | 296 | 303 | 3.304859 | 2.5 | 4.1 | 3.030569 | 2.5 | 3.6 | 1.305561 | 1.1 | 1.5 | 0.234353 | 0.2 | 0.3 | 907.2237 | 896.2896 | 919.0322 | 20.82559 | 7.798798 | 28.67004 | 55.49657 | 57.0164 | 34.359 | 632.109375 | 1.353366 | 1.318695 | 0.8466418 | 0.7608641 | 99.25414 | 174.2382 | 323.589 | 337.4623 | 3 | 3 | 4.4 | 4.5 | 4.3 | 4.6 | 228 | 191 | 9
2022-10-18 | 52.51 | 7.74 | 1.09 | 1.28 | 3.76 | 628 | 561.9448 | 1 | 49912.42 | 9.491667 | 917.8884 | 893.9068 | 2035.844 | 299.7512 | 0 | 828 | 637.0215 | 658.8826 | 19356.72 | 250 | 14.42771 | 64.16135 | 913.066 | 916.1817 | 863.9324 | 912.7507 |  | 826.3367 | 910.4872 | 914.5929 | 919.7312 | 912.3855 | 10.438 | 6 | 31.08854 | 569.078 | 528.4 | 13.86159 | 30.87 | 37.3146 | 36 | 2 | 2.227988 | 1.2 | 2.1 | 16.218 | 81 | 192 | 11010 | 18 | 51 | 6 | 0 | 2 | 2 | 2 | 42.66667 | 40.66667 | 33 | 28 | 50 | 51 | 2.1 | 0.5 | 0.25 | 526.8581 | 336.6754 | 312.4272 | 289.2802 | 0 | 10.63 | 10.58 | 7 | 1.5 | 8.003551 | 145 | 33 | 77 | 7.4 | 6.6 | 8.2 | 8.4 | 6.8 | 7.4 | 5.8 | 6.2 | 8.4 | 7 | 58 | 58 | 116 | 117 | 58 | 58 | 58 | 58 | 58 | 58 | 1000 | 0 | 24 | 24 | 0 | 541.69 | 541.69 | 0 | 16 | 83.2548 | 31.29489 | 163.1576 | 48.81015 | 23.95904 | -1.344601 | 234.5822 | 90.3597 | 9.640305 | 4.052174 | 3 | 2.766667 | 1.183333 | 0.25 | 0 | 83 | 62783.16 | 4391.072 | 8.300374 | 8.377935 | 420.3059 | 418.057 | 99.55877 | -5.976 | 0 | 0.8948166 | 39.978 | 0 | 17 | 33 | 54 | 204 | 46 | 210 | 190 | 3.5 | 3 | 1.3 | 0.3 | 25 | 9.05 | 3.5 | 55.7 | 0 | 0 | 18 | 18 | 16 | 15 | 15 | 577.7072 | 452.4411 | 419.7306 | 426.0028 | -2.053929 | 122.3596 | -223.1291 | 624.5448 | -1307.194 | -1.940883 | 635.378 | 15 | 17.61296 | 11.56217 | 29.17513 | 16.94355 | 12.54463 | 22.92008 | 194.7546 | 192 | 198 | 295.0628 | 292 | 299 | 297.7167 | 294 | 301 | 299.3319 | 296 | 302 | 2.924892 | 2 | 3.6 | 2.762076 | 2.3 | 3.2 | 1.155867 | 0.9 | 1.4 | 0.2369005 | 0.2 | 0.3 | 908.8408 | 895.66 | 921.1529 | 10.50929 | 5.748192 | 14.40631 | 55.51104 | 56.60137 | 33.36036 | 667.5 | 1.321259 | 1.284642 | 0.8044376 | 0.7884326 | 88.31463 | 165.6172 | 297.4854 | 360.9996 | 2.9 | 3 | 4.4 | 4.4 | 4.3 | 4.6 | 238 | 190 | 11
2022-10-19 | 50.02 | 7.99 | 1.07 | 1.22 | 4.2 | 630 | 568.016 | 1 | 50150.48 | 9.275 | 920.8875 | 891.1096 | 2021.75 | 299.6052 | 0 | 749 | 645.3507 | 586.8923 | 19188.46 | 250 | 14.04758 | 55.01859 | 911.5361 | 910.8777 | 861.8545 | 912.4583 |  | 819.0512 | 909.9612 | 912.0279 | 914.604 | 908.4426 | 10.438 | 6.2 | 31.12077 | 571.038 | 607.9 | 14.79667 | 30.99 | 46.90683 | 36 | 2 | 2.228801 | 1.9 | 2.1 | 6.475834 | 75 | 189 | 11010 | 19 | 55 | 4.75 | 0 | 2 | 2 | 2 | 42.66667 | 40.66667 | 15 | 27 | 37 | 42 | 2.3 | 3.5 | 0.25 | 526.2257 | 335.9101 | 312.8078 | 288.9358 | 0 | 10.7 | 10.6 | 7.98 | 1.46 | 8.04755 | 180 | 30 | 70 | 4.6 | 7 | 8.4 | 8.6 | 8 | 7.2 | 7.2 | 8.2 | 7 | 7.4 | 58 | 58 | 116 | 115 | 58 | 58 | 58 | 58 | 58 | 58 | 800 | 0 | 24 | 24 | 0 | 643.31 | 643.31 | 0 | 20 | 71.706 | 29.6106 | 162.5212 | 48.14832 | 23.78484 | -1.536577 | 232.9178 | 90.44802 | 9.55198 | 4.102493 | 2.4 | 2.4 | 0.9666667 | 0.2166667 | 0 | 71 | 62916.22 | 4437.173 | 8.390198 | 8.318492 | 420.5761 | 419.2506 | 99.56292 | 4.482 | 0 | 0.9016127 | 35.496 | 0 | 17 | 32.66667 | 54 | 168 | 47 | 210 | 197 | 2.7 | 2.5 | 1 | 0.3 | 26 | 10.11667 | 2.6 | 55.23333 | 0 | 0 | 20 | 18 | 15 | 12 | 12 | 576.9705 | 451.5342 | 420.6147 | 425.433 | -1.332402 | 114.7398 | -231.3325 | 624.8759 | -1286.871 | -1.908625 | 635.6851 | 15 | 24.22941 | 11.45986 | 35.68926 | 12.51257 | 9.01697 | 16.57808 | 195.4591 | 192 | 199 | 295.4231 | 292 | 298 | 298.1252 | 295 | 302 | 299.097 | 296 | 302 | 2.468 | 2 | 3.5 | 2.484502 | 2.1 | 3 | 0.9957789 | 0.9 | 1.3 | 0.2419445 | 0.2 | 0.3 | 906.1748 | 870.6237 | 919.5721 | 10.21262 | 6.282188 | 53.57548 | 55.21848 | 56.44574 | 32.32283 | 730.46875 | 1.3023 | 1.221475 | 0.7513279 | 0.7823593 | 95.34111 | 151.267 | 265.0068 | 370.4778 | 2.8 | 3 | 4.3 | 4.4 | 4.3 | 4.6 | 228 | 185 | 8
2022-10-20 | 49.33 | 7.36 | 1.08 | 1.32 | 4.16 | 624 | 568.1704 | 1 | 50195.95 | 9.575 | 930.9165 | 899.8982 | 2017.316 | 298.7894 | 0 | 727 | 651.4921 | 546.7329 | 19966.29 | 250 | 17.78197 | 61.57301 | 918.6914 | 914.0263 | 865.173 | 918.4849 |  | 874.0151 | 916.0152 | 918.0298 | 920.885 | 912.671 | 10.438 | 6 | 30.91992 | 565.558 | 575 | 14.79667 | 30.59 | 35.89186 | 45 | 3 | 2.41387 | 1.4 | 0.6 | 6.089824 | 81 | 189 | 11010 | 20 | 58 | 7.666667 | 0 | 2 | 2 | 2 | 47.33333 | 39.33333 | 42 | 26 | 37 | 42 | 2.2 | 4 | 2.25 | 527.9998 | 337.4469 | 318.2827 | 235.5353 | 0 | 10.8 | 10.49 | 8.56 | 2.75 | 8.113693 | 208 | 38 | 78 | 4.6 | 7 | 8.6 | 8 | 8.2 | 7.2 | 7.2 | 8 | 7.2 | 7.6 | 56 | 56 | 112 | 112 | 56 | 56 | 56 | 56 | 56 | 56 | 700 | 0 | 24 | 24 | 0 | 598.28 | 598.28 | 0 | 17 | 72.8904 | 30.55512 | 163.4508 | 49.32775 | 25.02096 | -1.186508 | 236.613 | 89.92682 | 10.07318 | 4.036619 | 2.766667 | 2.65 | 1.15 | 0.2333333 | 0 | 80 | 62824.37 | 4399.071 | 8.525699 | 8.450466 | 420.0713 | 446.3619 | 99.5431 | 3.735 | 0 | 0.9105295 | 31.761 | 0 | 17 | 33 | 54.66667 | 230 | 45 | 210 | 192 | 3.2 | 2.9 | 1.2 | 0.3 | 27 | 9.533333 | 3.1 | 54.7 | 0 | 0 | 19 | 19 | 15 | 14 | 14 | 582.1967 | 451.8972 | 420.7996 | 424.0821 | -1.713595 | 98.21812 | -240.7814 | 624.8258 | -1272.548 | -1.876366 | 635.6137 | 15 | 21.25048 | 12.36746 | 33.61793 | 15.61018 | 7.966439 | 25.8641 | 195.0003 | 191 | 199 | 295.0728 | 292 | 298 | 297.99 | 294 | 302 | 299.2152 | 296 | 302 | 2.769083 | 1.8 | 4.3 | 2.707258 | 2.1 | 3.8 | 1.127757 | 0.9 | 1.4 | 0.2406482 | 0.1 | 0.4 | 909.6197 | 896.5787 | 916.4116 | 12.14355 | 5.206692 | 17.11968 | 55.18008 | 56.43278 | 34.17743 | 705.078125 | 1.321975 | 1.236928 | 0.7715344 | 0.8005562 | 115.4906 | 143.1912 | 263.2312 | 370.5958 | 2.8 | 3 | 4.4 | 4.4 | 4.6 | 4.6 | 232 | 142 | 12
2022-10-21 | 48.87 | 8.33 | 1.08 | 1.13 | 3.4 | 636 | 555.7084 | 1 | 49871.25 | 9.427273 | 941.6832 | 900.1856 | 1949.331 | 301.8476 | 0 | 750 | 647.4794 | 543.2266 | 21584.69 | 250 | 10.27265 | 42.79177 | 901.3875 | 915.7214 | 883.6753 | 892.9037 |  | 906.5442 | 895.4294 | 905.6378 | 913.8729 | 907.2487 | 10.438 | 5.45 | 30.67578125 | 575.568 | 527.525 | 14.79667 | 30.81 | 35.57451 | 28 | 2 | 2.627173 | 1.2 | 2.2 | 6.756879 | 78 | 187 | 11010 | 21 | 61 | 7 | 0 | 2 | 2 | 2 | 42 | 38.33333 | 0 | 28 | 37 | 57 | 2.3 | 2.3 | 1.75 | 533.35 | 342.4036 | 315.4673 | 316.369 | 0 | 10.58 | 10.42 | 7.08 | 2.87 | 8.124162 |  |  |  | 6.8 | 7.2 | 6.8 | 8 | 9.4 | 7.8 | 6.8 | 7.2 | 7.4 | 7 | 60 | 60 | 120 | 119 | 60 | 60 | 60 | 60 | 60 | 60 | 700 | 0 | 24 | 24 | 0 | 732.34 | 732.34 | 0 | 23 | 81.3684 | 29.73061 | 163.611 | 49.31283 | 24.54169 | -1.462904 | 236.0026 | 90.22096 | 9.77904 | 4.126481 | 2.4 | 2.633333 | 1.033333 | 0.2166667 | 0 | 85 | 62534.19 | 4356.721 | 8.270231 | 8.428664 | 419.3525 | 423.2086 | 99.55147 | 9.093 | 0 | 0.8737553 | 39.978 | 17310 | 17 | 33.33333 | 54.66667 | 262 | 50 | 210 | 197 | 2.7 | 2.8 | 1.2 | 0.3 | 28 | 8.833333 | 2 | 55.26667 | 0 | 0 | 20 | 19 | 15 | 8 | 7 | 575.0124 | 451.5293 | 419.6418 | 424.338 | -1.693215 | 124.6503 | -208.6745 | 625.4305 | -1246.226 | -1.844108 | 636.1995 | 15 | 24.51779 | 11.98046 | 36.49825 | 16.69026 | 7.66815 | 26.74602 | 195.5296 | 192 | 199 | 295.262 | 292 | 300 | 297.8906 | 294 | 301 | 299.2108 | 296 | 302 | 2.436813 | 1.6 | 3.2 | 2.584169 | 1.8 | 3.2 | 1.058031 | 0.7 | 1.4 | 0.2258287 | 0.1 | 0.4 | 902.5798 | 887.5131 | 916.0277 | 8.362176 | 3.991638 | 13.48781 | 54.98924 | 56.22527 | 32.85456 | 640.78125 | 1.302515 | 1.228797 | 0.7641573 | 0.8159983 | 103.3101 | 153.8197 | 265.3902 | 380.0487 | 2.9 | 3 | 4.4 | 4.4 | 4.6 | 4.6 | 208 | 157 | 5
2022-10-22 | 48.73 | 9.38 | 1.06 | 1.4 | 3.74 | 621 | 589.9868 | 1 | 50006.64 | 9.516667 | 930.2648 | 912.712 | 1977.449 | 299.443 | 0 | 724 | 638.5765 | 545.0596 | 17692.99 | 250 | 12.87213 | 47.22061 | 918.4206 | 923.3769 | 886.3439 | 910.7034 |  | 917.5711 | 911.8522 | 920.7156 | 924.4661 | 915.1989 | 10.438 | 5 | 30.00390625 | 561.918 | 443.675 | 8.431659 | 30.56 | 45.06896 | 36 | 2 | 2.408406 | 1.4 | 0.6 | 6.562166 | 71 | 185 | 11010 | 23 | 65 | 6.833333 | 0 | 2 | 2 | 2 | 42.33333 | 38.66667 | 388.47 | 28 | 39 | 42 | 2.3 | 1.8 | 1.25 | 527.9981 | 337.4932 | 313.439 | 313.0721 | 0 | 10.51 | 10.3 | 10.52 | 1.7 | 8.17831 | 200 | 45 | 75 | 4.8 | 6.7 | 8.4 | 8 | 8 | 7.2 | 7.2 | 8 | 7.2 | 7.5 | 58 | 58 | 116 | 117 | 58 | 58 | 58 | 58 | 58 | 58 | 700 | 0 | 24 | 24 | 0 | 219.98 | 219.98 | 0 | 6 | 64.0068 | 31.46743 | 162.0656 | 48.03124 | 23.43405 | -1.855601 | 231.6753 | 90.68591 | 9.314092 | 4.144678 | 2.733333 | 2.6 | 1.066667 | 0.2333333 | 0 | 132 | 62474.04 | 4385.317 | 8.035036 | 8.274119 | 422.8148 | 400.9585 | 99.56087 | 8.964 | 0 | 0.9500593 | 31.014 | 0 | 17 | 33 | 54.33333 | 245 | 52 | 210 | 185 | 2.9 | 3.1 | 1.1 | 0.3 | 31 | 10.5 | 3.2 | 54.90667 | 0 | 0 | 17 | 18 | 14 | 14 | 14 | 572.3555 | 452.9141 | 421.9234 | 427.0872 | -2.460855 | 123.4009 | -214.4855 | 625.203 | -1234.903 | -1.81185 | 635.4192 | 15 | 16.94289 | 11.48188 | 28.42477 | 20.2432 | 12.1685 | 29.70302 | 194.9297 | 192 | 198 | 295.2052 | 292 | 299 | 298.0425 | 294 | 302 | 299.2925 | 296 | 302 | 2.820277 | 2.2 | 3.7 | 2.656962 | 2.2 | 3.2 | 1.063221 | 0.9 | 1.3 | 0.2347847 | 0 | 0.4 | 914.4815 | 888.551 | 924.1669 | 7.969862 | 4.066291 | 11.74239 | 55.05972 | 56.21231 | 33.82726 | 915.234375 | 1.325666 | 1.225994 | 0.7345163 | 0.8039733 | 111.1197 | 153.2926 | 254.5902 | 382.1678 | 3 | 3 | 4.4 | 4.4 | 4.3 | 4.6 | 229 | 174 | 7
2022-10-23 | 49.34 | 8.41 | 1.18 | 1.21 | 3.94 | 624 | 559.8896 | 1 | 49909.38 | 9.416667 | 941.0677 | 915.5249 | 2025.247 | 299.3423 | 0 | 670 | 657.8136 | 571.6032 | 21391.82 | 250 | 9.677746 | 34.42031 | 921.894 | 921.6734 | 894.8388 | 910.3814 |  | 924.4338 | 910.7056 | 924.7472 | 922.9892 | 914.9716 | 10.438 | 5 | 30.82421875 | 564.558 | 743.8 | 7.766667 | 30.68 | 45.06896 | 36 | 2 | 2.417261 | 1.1 | 2.4 | 5.996971 | 69 | 182 | 11010 | 23 | 68 | 6.166667 | 0 | 2 | 2 | 2 | 43 | 38.66667 | 0 | 28 | 37 | 39 | 2.2 | 1.5 | 0.5 | 526.4347 | 338.7763 | 312.2033 | 313.4894 | 0 | 10.54 | 10.21 | 7.33 | 2.76 | 8.203302 | 198 | 42 | 82 | 4.6 | 7 | 8.2 | 8.2 | 8 | 7.2 | 7.2 | 8 | 7.2 | 7.6 | 58 | 58 | 115 | 115 | 58 | 56 | 58 | 58 | 58 | 58 | 1000 | 0 | 24 | 24 | 0 | 0 | 0 | 0 | 0 | 77.8896 | 31.60632 | 164.9519 | 50.7066 | 25.85332 | -0.869914 | 240.6419 | 89.61801 | 10.38199 | 4.191903 | 2.85 | 2.633333 | 1.05 | 0.2333333 | 0 | 82 | 63110.09 | 4414.789 | 7.388481 | 8.594353 | 419.094 | 451.3081 | 99.4565 | 9.711 | 0 | 0.897259 | 21.303 | 0 | 17 | 33.33333 | 54 | 225 | 53 | 210 | 190 | 3 | 2.8 | 1.1 | 0.3 | 33 | 9 | 4.5 | 55.03333 | 0 | 0 | 17 | 18 | 16 | 15 | 19 | 591.7084 | 452.9805 | 420.2199 | 425.0955 | 0.03517821 | 108.8009 | -239.0854 | 625.1443 | -1220.581 | -1.779592 | 634.8616 | 15 | 16.44025 | 12.65175 | 29.092 | 20.47202 | 16.12415 | 26.73304 | 194.8921 | 192 | 198 | 295.2022 | 292 | 298 | 297.9949 | 295 | 301 | 299.1949 | 296 | 302 | 2.838456 | 2.2 | 3.5 | 2.621759 | 2.2 | 3 | 1.036451 | 0.9 | 1.1 | 0.223956 | 0.2 | 0.3 | 916.0222 | 888.5126 | 924.0591 | 8.460444 | 5.345472 | 48.14581 | 55.25433 | 56.27714 | 33.7235 | 630.15625 | 1.325931 | 1.1776 | 0.7163275 | 0.8004288 | 102.7285 | 133.8741 | 237.5245 | 392.3059 | 2.8 | 3 | 4.4 | 4.4 | 4.3 | 4.6 | 233 | 176 | 26
2022-10-24 | 50.87 | 8.23 | 1.24 | 1.18 | 3.8 | 625 | 579.0464 | 1 | 49764.57 | 9.366667 | 934.4273 | 915.1899 | 2088.831 | 297.6833 | 0 | 817 | 662.1425 | 573.0005 | 20194.44 | 250 | 10.98209 | 44.96528 | 924.2424 | 916.4861 | 888.4238 | 917.1857 |  | 919.8959 | 915.2456 | 924.8497 | 922.0584 | 910.3591 | 10.438 | 5 | 30.85417 | 565.438 | 581.5 | 7.75424 | 30.7 | 34.53219 | 36 | 2 | 2.496977 | 1.1 | 1.1 | 16.218 | 63 | 181 | 11010 | 25 | 71 | 7 | 0 | 2 | 2 | 2 | 43.5 | 39.33333 | 54 | 27 | 36 | 40 | 2.3 | 0.6 | 0.25 | 524.4573 | 337.275 | 310.4886 | 312.0784 | 0 | 10.42 | 10.3 | 7.83 | 2.93 | 8.229694 | 178 | 55 | 73 | 4.6 | 7 | 8.4 | 8.6 | 8.2 | 7.2 | 7 | 8 | 7.2 | 7.6 | 58 | 58 | 117 | 117 | 58 | 60 | 58 | 58 | 58 | 58 | 800 | 0 | 24 | 24 | 0 | 747.58 | 747.58 | 0 | 24 | 85.4664 | 31.17464 | 164.4645 | 50.66968 | 26.48037 | -0.9819072 | 240.6326 | 89.40357 | 10.59643 | 4.184086 | 2.7 | 2.666667 | 1.05 | 0.2 | 0 | 93 | 62957.46 | 4433.619 | 7.28409 | 8.594023 | 420.21 | 473.1806 | 99.42096 | -11.205 | 0 | 0.92647424 | 32.508 | 0 | 17 | 33.33333 | 52.33333 | 139 | 52 | 210 | 191 | 3 | 2.9 | 1.1 | 0.2 | 35 | 9 | 4.7 | 55.13333 | 0 | 0 | 17 | 16 | 15 | 11 | 13 | 593.262 | 451.8229 | 420.7287 | 424.4773 | 0.06426999 | 103.3736 | -239.8158 | 625.1376 | -1205.258 | -1.747334 | 634.8884 | 15 | 18.60372 | 13.20077 | 31.80449 | 21.57453 | 14.50298 | 28.97675 | 195.1553 | 193 | 198 | 295.2723 | 292 | 299 | 297.9831 | 294 | 301 | 299.2363 | 296 | 302 | 2.663609 | 2 | 3.1 | 2.624392 | 2.2 | 3.1 | 1.024383 | 0.9 | 1.1 | 0.2174942 | 0.1 | 0.3 | 915.6139 | 907.715 | 920.944 | 7.692092 | 3.277527 | 14.24961 | 54.9843 | 56.06964 | 33.78835 | 676.25 | 1.324083 | 1.183847 | 0.7114356 | 0.8054384 | 116.7655 | 126.1347 | 232.4135 | 398.2196 | 2.8 | 3.2 | 4.1 | 4.4 | 4.3 | 4.6 | 230 | 164 | 24
2022-10-25 | 49.67 | 8.35 | 1.31 | 1.3 | 3.98 | 624 | 566.9672 | 1 | 49852.5 | 9.520833 | 929.7449 | 909.974 | 2108.298 | 297.9497 | 0 | 841 | 662.9774 | 616.3993 | 24172.42 | 250 | 16.42186 | 62.05028 | 925.0736 | 915.2682 | 869.5243 | 915.4798 |  | 907.5496 | 912.5109 | 924.4116 | 921.3845 | 907.1847 | 10.438 | 5 | 30.84765625 | 564.558 | 555.3 | 7.766667 | 30.42 | 42.92422 | 33 | 2 | 2.559374 | 1.4 | 0.6 | 6.131748 | 66 | 179 | 11010 | 26 | 74 | 6.833333 | 0 | 2 | 2 | 2 | 42.33333 | 39.33333 | 50 | 29 | 42 | 52 | 2.2 | 0.6 | 0.25 | 522.2701 | 335.3459 | 310.6762 | 312.424 | 0 | 10.53 | 10.2 | 8.2 | 2.36 | 8.232118 | 190 | 40 | 84 | 5 | 6.7 | 8.4 | 8 | 8.2 | 7.2 | 7.2 | 8 | 7.2 | 7.5 | 58 | 58 | 116 | 116 | 58 | 58 | 58 | 58 | 58 | 58 | 1000 | 0 | 24 | 24 | 0 | 512.18 | 512.18 | 0 | 14 | 69.7872 | 31.11526 | 164.3429 | 50.6991 | 26.16308 | -1.179056 | 240.026 | 89.59112 | 10.40888 | 4.193721 | 2.6 | 2.533333 | 1.033333 | 0.2 | 0 | 100 | 63007.37 | 4412.339 | 7.730279 | 8.572357 | 420.5393 | 457.4011 | 99.47655 | 9.711 | 0 | 0.9086013 | 22.797 | 0 | 17 | 33.33333 | 52 | 130 | 49 | 210 | 190 | 3.4 | 3 | 1.1 | 0.2 | 37 | 9 | 4.3 | 54.93333 | 0 | 0 | 19 | 17 | 14 | 13 | 15 | 591.3082 | 453.4833 | 421.3172 | 425.8322 | -1.992024 | 121.7109 | -222.0288 | 625.087 | -1190.935 | -1.715076 | 634.8684 | 15 | 19.59904 | 13.24885 | 32.84789 | 20.3162 | 13.72482 | 31.14262 | 195.2917 | 192 | 198 | 295.0259 | 292 | 298 | 298.0524 | 294 | 301 | 299.2587 | 296 | 302 | 2.576596 | 2 | 3.5 | 2.669435 | 2.1 | 3.7 | 1.030412 | 0.9 | 1.2 | 0.2066667 | 0.2 | 0.3 | 911.1815 | 902.4734 | 918.0269 | 11.05227 | 7.543301 | 16.29658 | 55.08236 | 56.48465 | 33.87914 | 601.71875 | 1.328361 | 1.205546 | 0.7181063 | 0.811325 | 125.1839 | 152.2541 | 234.9624 | 402.7719 | 2.8 | 3.2 | 4.2 | 4.4 | 4.3 | 4.6 | 210 | 168 | 17
2022-10-26 | 50.86 | 7.89 | 1.25 | 1.26 | 3.84 | 594 | 551.6692 | 0.9833333 | 48610.73 | 9.316667 | 918.1376 | 906.5897 | 2078.197 | 291.8689 | 0 | 720 | 632.7739 | 576.8125 | 19683.61 | 250 | 18.60496 | 69.72057 | 920.792 | 913.2219 | 864.9056 | 908.5211 |  | 907.6376 | 910.289 | 920.7608 | 920.8586 | 904.0062 | 10.438 | 5 | 29.87863 | 538.158 | 558.8 | 7.766667 | 30.55 | 42.32513 | 36 | 2 | 2.687036 | 1.2 | 1.8 | 6.722097 | 58 | 177 | 11010 | 27 | 77 | 5.833333 | 0 | 2 | 2 | 2 | 43.83333 | 39.66667 | 0 | 28 | 53 | 62 | 2.3 | 0.7 | 0.25 | 510.0378 | 328.3211 | 304.3873 | 304.1795 | 0 | 10.57 | 10.27 | 8.1 | 2 | 8.10125 | 180 | 45 | 70 | 6.6 | 6.8 | 8.2 | 8.2 | 7.4 | 7.4 | 8.2 | 8.2 | 7.4 | 7.6 | 56 | 56 | 112 | 112 | 54 | 54 | 54 | 58 | 58 | 56 | 1000 | 0 | 23.6 | 23.6 | 0 | 655.62 | 655.62 | 0 | 21 | 69.0492 | 30.61874 | 162.5762 | 49.59391 | 25.76873 | -1.720971 | 236.2178 | 89.81967 | 10.18033 | 1.178961 | 2.266667 | 2.483333 | 0.9333333 | 0.2 | 0 | 85 | 60659.55 | 4140.844 | 7.624374 | 8.436351 | 422.575 | 424.3198 | 99.5068 | 13.446 | 0 | 0.928736 | 9.351 | 0 | 17 | 33 | 52 | 224 | 45 | 201 | 181 | 2.5 | 2.8 | 1 | 0.2 | 39 | 9.166667 | 6.1 | 54.7 | 0 | 0 | 18 | 18 | 14 | 14 | 3 | 559.6743 | 453.0457 | 424.2031 | 427.6643 | -1.647893 | 121.0612 | -193.065 | 624.206 | -1206.613 | -1.699485 | 634.0223 | 17.5 | 19.4292 | 13.04678 | 32.47598 | 20.33904 | 10.57328 | 30.15694 | 195.7247 | 193 | 200 | 295.4767 | 292 | 300 | 298.0917 | 295 | 302 | 299.2096 | 296 | 302 | 2.332788 | 1.2 | 3 | 2.512707 | 1 | 3.1 | 0.9270891 | 0.5 | 1.1 | 0.1952072 | 0 | 0.3 | 908.1551 | 851.2923 | 923.5826 | 12.03106 | 5.476312 | 39.9149 | 54.64998 | 55.82322 | 32.45251 | 741.484375 | 1.320089 | 1.008399 | 0.7005141 | 0.7879633 | 137.1827 | 169.4411 | 233.0884 | 396.6731 | 3 | 3 | 4.4 | 4.4 | 4.3 | 4.6 | 216 | 160 | 33
2022-10-27 | 50.62 | 8.89 | 1.37 | 1.23 | 3.92 | 626 | 554.6656 | 1 | 49724.69 | 9.483333 | 953.4017 | 905.9405 | 2076.746 | 298.894 | 0 | 764 | 660.9554 | 593.1843 | 21643.33 | 250 | 15.6711 | 57.47308 | 918.245 | 916.987 | 873.5996 | 898.0333 |  | 910.8311 | 903.4522 | 920.4354 | 924.1801 | 905.6339 | 10.438 | 6.3 | 30.98796 | 567.618 | 588.3 | 5.657508 | 30.44 | 42.36483 | 43 | 3 | 2.703856 | 1.5 | 0.6 | 6.505025 | 70 | 176 | 11010 | 27 | 80 | 8 | 0 | 2 | 2 | 2 | 40.83333 | 37.5 | 36 | 28 | 48 | 50 | 2.3 | 0.5 | 0.25 | 524.3071 | 340.0951 | 310.7826 | 307.1869 | 0 | 10.74 | 10.3 | 7.64 | 1.03 | 8.09118 | 169 | 48 | 79 | 7.6 | 7 | 8.2 | 8 | 8.2 | 7.4 | 7.2 | 8 | 7.8 | 7.6 | 54 | 54 | 107 | 107 | 54 | 54 | 54 | 54 | 54 | 54 | 1000 | 0 | 24 | 24 | 0 | 441.84 | 441.84 | 0 | 12 | 60.8256 | 30.00131 | 165.8669 | 53.04107 | 29.03733 | -0.5205551 | 247.4248 | 88.47457 | 11.52543 | 0.5487046 | 2.21 | 2.733333 | 0.9333333 | 0.2 | 0 | 75 | 62141.88 | 4264.388 | 7.940868 | 8.836599 | 418.0194 | 512.8704 | 99.43063 | -14.193 | 0 | 0.8860473 | 23.544 | 0 | 17 | 35.66667 | 51.33333 | 220 | 49 | 203 | 54 | 2.4 | 3 | 1 | 0.2 | 40 | 8.666667 | 6.1 | 55 | 0 | 0 | 21 | 18 | 15 | 15 | 17 | 589.5229 | 451.0226 | 419.7318 | 424.5532 | 0.1192629 | 113.4232 | -219.1768 | 624.2793 | -1190.29 | -1.667227 | 634.1211 | 17.5 | 23.76014 | 13.71277 | 37.47291 | 21.41998 | 10.53438 | 29.33988 | 195.7933 | 193 | 199 | 295.1488 | 292 | 298 | 298.11 | 294 | 302 | 299.2545 | 296 | 302 | 2.275194 | 1.8 | 2.9 | 2.693426 | 2.3 | 3.2 | 0.9228438 | 0.8 | 1.1 | 0.2041667 | 0.2 | 0.3 | 908.1481 | 899.6539 | 918.202 | 11.58506 | 8.757012 | 16.15685 | 54.45721 | 55.71947 | 32.94535 | 760.703125 | 1.319765 | 0.986349 | 0.6972222 | 0.809263 | 140.5301 | 177.9318 | 225.5938 | 411.9324 | 2.8 | 3 | 4.4 | 4.8 | 4.3 | 4.6 | 171 | 141 | 4
2022-10-28 | 47.95 | 9.81 | 1.13 | 1.27 | 4.18 | 630 | 577.9088 | 1 | 49661.08 | 9.383333 | 958.0424 | 905.8058 | 2046.673 | 303.0526 | 0 | 735 | 669.7094 | 579.0739 | 17365.56 | 250 | 11.35042 | 37.05549 | 909.3108 | 917.243 | 895.1694 | 889.5544 |  | 917.1264 | 897.6878 | 914.5487 | 922.179 | 903.477 | 10.438 | 5 | 31.09375 | 569.838 | 616.09 | 0 | 30.79 | 41.96792 | 44 | 3 | 2.499371 | 1.2 | 0.3 | 6.528937 | 72 | 174 | 11010 | 28 | 83 | 6.666667 | 0 | 2 | 2 | 2 | 41 | 36.33333 | 50 | 28 | 48 | 48 | 2.3 | 0.4 | 0.25 | 530.8651 | 342.6482 | 315.0319 | 309.1359 | 0 | 10.76 | 10.4 | 7.1 | 3.88 | 8.097565 | 158 | 39 | 82 | 4.4 | 7 | 8.4 | 2 | 8.4 | 7.4 | 7.2 | 8 | 7.8 | 7.4 | 58 | 58 | 117 | 117 | 58 | 58 | 58 | 58 | 58 | 58 | 1000 | 0 | 24 | 24 | 0 | 820.69 | 820.69 | 0 | 25 | 74.2188 | 31.12147 | 164.8511 | 52.83162 | 28.82617 | -0.5994235 | 245.9094 | 88.52149 | 11.47851 | 0.7765215 | 2.683333 | 2.983333 | 1.033333 | 0.2333333 | 0 | 124 | 62567.82 | 4309.472 | 8.063903 | 8.78248 | 419.7907 | 518.1539 | 99.43472 | 11.205 | 0 | 0.9173156 | 12.339 | 0 | 17 | 35.16667 | 51.33333 | 242 | 45 | 200 | 90 | 3.3 | 3.3 | 1.2 | 0.3 | 42 | 11 | 5.7 | 55.33333 | 0 | 0 | 18 | 17 | 14 | 16 | 17 | 592.3681 | 452.0732 | 420.6361 | 426.7637 | -1.988485 | 119.6511 | -221.351 | 624.504 | -1169.968 | -1.634969 | 634.3692 | 17.5 | 17.93282 | 13.09981 | 31.03263 | 22.0225 | 14.25656 | 31.72623 | 195.2286 | 192 | 198 | 294.8053 | 292 | 297 | 297.8727 | 293 | 301 | 299.1273 | 297 | 301 | 2.621965 | 2 | 3.4 | 2.916776 | 2.5 | 3.5 | 1.083503 | 0.8 | 1.4 | 0.2289526 | 0 | 0.4 | 907.4594 | 897.6658 | 917.0767 | 9.94845 | 7.301249 | 16.53119 | 54.95727 | 56.38089 | 32.89346 | 722.34375 | 1.341693 | 1.019278 | 0.7175547 | 0.9183555 | 140.7564 | 174.2363 | 227.0898 | 458.0816 | 3 | 3 | 4.3 | 4.8 | 4.2 | 4.6 | 191 | 135 | 10
2022-10-29 | 47.84 | 9.59 | 1.28 | 0.97 | 4.3 | 647 | 591.1756 | 1.024306 | 48808.87 | 9.366667 | 946.161 | 900.0114 | 2035.667 | 300.5624 | 0 | 765 | 672.4568 | 590.7512 | 26080.95 | 250 | 12.475 | 47.38644 | 904.0649 | 913.085 | 881.9576 | 889.7198 |  | 908.3587 | 895.8388 | 907.0549 | 914.7446 | 894.762 | 10.438 | 6 | 31.25729 | 585.798 | 638.865 | 0 | 30.06 | 33.18269 | 36 | 2 | 2.636313 | 1.2 | 2.1 | 6.451301 | 65 | 173 | 11010 | 29 | 86 | 6.666667 | 0 | 2 | 2 | 2 | 29 | 38.33333 | 86.99 | 28 | 48 | 52 | 2.3 | 0.6 | 0.25 | 517.0351 | 336.8595 | 312.952 | 306.8664 | 0 | 10.81 | 10.6 | 8.2 | 2.2 | 8.044721 | 159 | 42 | 81 | 7.7 | 7 | 8.4 | 8.2 | 7.2 | 7.4 | 7.2 | 8 | 7.8 | 7.4 | 60 | 60 | 120 | 120 | 60 | 60 | 60 | 60 | 60 | 60 | 1000 | 0 | 24.58333 | 24.58333 | 0 | 271.15 | 271.15 | 0 | 8 | 80.0256 | 31.1209 | 163.5788 | 52.57385 | 29.96416 | -0.2581071 | 245.8587 | 87.91743 | 12.08257 | 1.085175 | 2.65 | 2.816667 | 1.15 | 0.2 | 0 | 115 | 61876.58 | 4251.994 | 8.181169 | 8.780669 | 419.7553 | 555.7971 | 99.40351 | -21.663 | 0 | 0.9137181 | 34.002 | 0 | 17 | 35.33333 | 51 | 100 | 42 | 210 | 180 | 3 | 3 | 1.2 | 0.2 | 43 | 10 | 5.7 | 56.38333 | 0 | 0 | 17 | 17 | 13 | 5 | 0 | 584.8373 | 451.3076 | 421.4188 | 427.1638 | -2.137826 | 124.6457 | -206.4407 | 624.7803 | -1132.645 | -1.578405 | 634.658 | 17.5 | 19.2976 | 13.8703 | 33.16789 | 17.76193 | 11.35143 | 27.16103 | 187.1724 | 0 | 200 | 295.0248 | 292 | 300 | 297.7996 | 294 | 302 | 299.3144 | 297 | 302 | 2.47071 | 0 | 3.3 | 2.731492 | 1 | 3.5 | 1.075204 | 0.5 | 1.3 | 0.2031262 | 0 | 0.3 | 901.1051 | 798.4317 | 921.4248 | 10.5403 | 6.766486 | 42.95778 | 55.24857 | 56.53654 | 34.4498 | 2172.109375 | 1.275401 | 1.037795 | 0.7123598 | 0.9173662 | 125.9082 | 136.3943 | 231.9276 | 453.6314 | 3 | 3.2 | 4.3 | 4.8 | 4.3 | 4.6 | 187 | 155 | 8
2022-10-30 | 48.08 | 9.32 | 1.35 | 0.92 | 4.08 | 642 | 548.3756 | 1 | 49678.95 | 9.525 | 967.2061 | 902.3175 | 2021.535 | 302.6159 | 0 | 781 | 674.8475 | 595.1287 | 22006.81 | 250 | #DIV/0! |  | 907.0598 | 919.205 | 892.5165 | 883.3094 | #DIV/0! | 915.0808 | 887.9847 | 911.0664 | 918.9564 | 896.1156 | 0 | 6 | 31.23177 | 570.96 | 734.245 | 8.139891 | 30.17 | 32.90487 | 39 | 3 | 2.604606 | 1.4 | 1.2 | 16.218 | 79 | 170 | 11012 | 30 | 89 | 6.166667 | 0 | 2 | 2 | 2 | 41.16667 | 37 | 0 | 28 | 47 | 49 | 2.3 | 0.8 | 0.25 | 533.5006 | 342.3263 | 315.3358 | 307.8089 | 0 | 10.8 | 10.7 | 8.7 | 1.8 | 8.068391 | 162 | 40 | 80 | 6.4 | 6.8 | 8 | 8.2 | 8.2 | 7.2 | 6.6 | 8.2 | 7.4 | 7.6 | 58 | 58 | 114 | 114 | 58 | 58 | 58 | 58 | 58 | 58 | 1000 | 0 | 24 | 24 | 0 | 0 | 0 | 0 | 0 | 81.3756 | 30.26847 | 165.4351 | 53.03138 | 28.94412 | -0.4730831 | 246.9375 | 88.47035 | 11.52965 | 0.9861807 | 2.4 | 2.683333 | 0.9166667 | 0.2166667 | 0 | 110 | 62437.17 | 4274.808 | 8.257031 | 8.819196 | 420.3212 | 560.4764 | 99.40478 | 4.482 | 0 | 0.8541676 | 29.52 | 0 | 17 | 34 | 51 | 230 | 45 | 203 | 95 | 2.8 | 2.9 | 1 | 0.3 | 44 | 9.833333 | 3.4 | 55.26667 | 0 | 0 | 19 | 17 | 17 | 17 | 19 | 590.4805 | 451.5386 | 419.8428 | 426.0604 | -1.027518 | 107.9758 | -228.6939 | 625.4068 | -1100.323 | -1.546147 | 634.9251 | 20 | 35.27379 | 1.963893 | 37.23768 | 19.17817 | 9.717304 | 28.80814 | 195.6468 | 193 | 199 | 295.0775 | 292 | 298 | 298.4231 | 295 | 302 | 299.2941 | 297 | 302 | 2.377694 | 1.7 | 3 | 2.696052 | 2.3 | 3.5 | 0.8756447 | 0.7 | 1.1 | 0.2052107 | 0.1 | 0.3 | 903.37 | 889.8151 | 915.3016 | 12.11911 | 9.945583 | 17.94192 | 54.90625 | 56.06964 | 32.27094 | 855.15625 | 1.315409 | 1.067328 | 0.7037985 | 0.9457181 | 135.4372 | 121.3825 | 233.7795 | 460.3906 | 2.8 | 3 | 4.8 | 4.8 | 4.3 | 4.6 | 203 | 142 | 15
2022-10-31 | 48.55 | 9.32 | 1.22 | 0.879 | 4.54 | 623 | 564.6084 | 1 | 49661.93 | 9.4 | 962.7479 | 902.9656 | 2039.139 | 303.8159 | 0 | 777 | 672.1882 | 617.2071 | 22153.35 | 250 | 13.11158 | 45.71841 | 904.9027 | 916.0207 | 898.359 | 884.0039 |  | 917.7987 | 890.3685 | 909.3053 | 916.8556 | 893.767 | 15.435 | 6 | 31.05585 | 569.675 | 638.3 | 19.87 | 30.84 | 32.46833 | 28 | 2 | 2.447091 | 1.4 | 2 | 6.162492 | 75 | 168 | 11012 | 31 | 92 | 6.666667 | 0 | 2 | 2 | 2 | 41.83333 | 36.66667 | 100 | 28 | 47 | 48 | 2.2 | 2 | 1.25 | 531.7269 | 345.9053 | 316.0285 | 309.9756 | 0 | 10.8 | 10.64 | 7.72 | 1.2 | 8.055237 | 168 | 48 | 78 | 8 | 7.9 | 7.1 | 8 | 8 | 4.1 | 7.1 | 7.5 | 7 | 7.1 | 58 | 58 | 118 | 118 | 58 | 58 | 58 | 58 | 58 | 58 | 1000 | 0 | 24 | 24 | 0 | 432.11 | 432.11 | 0 | 13 | 77.4984 | 29.80596 | 164.3395 | 51.70349 | 26.45678 | -1.01682 | 241.483 | 89.46511 | 10.53489 | 1.018555 | 2.283333 | 2.566667 | 0.8166667 | 0.2 | 0 | 102 | 62762.57 | 4347.29 | 7.901604 | 8.624392 | 421.1355 | 491.9642 | 99.45078 | 6.723 | 0 | 0.9062735 | 22.797 | 0 | 17 | 34.33333 | 51.16667 | 140 | 45 | 210 | 190 | 2.6 | 3 | 0.9 | 0.2 | 44 | 10.5 | 4.3 | 54.76667 | 0 | 0 | 21 | 18 | 18 | 14 | 15 | 580.5399 | 451.0126 | 419.7942 | 426.4677 | 0.1843502 | 114.6677 | -231.8614 | 625.3223 | -1087 | -1.513889 | 635.7812 | 20 | 35.73536 | 0.9663282 | 36.70169 | 18.81186 | 10.17124 | 27.10916 | 195.8114 | 193 | 199 | 295.2596 | 292 | 298 | 298.454 | 295 | 302 | 299.2689 | 297 | 302 | 2.253559 | 1.7 | 3 | 2.617281 | 2.2 | 3.5 | 0.7949942 | 0.7 | 0.9 | 0.206875 | 0.1 | 0.3 | 903.4183 | 888.4487 | 914.9126 | 10.84129 | 8.439671 | 17.61749 | 54.77356 | 56.00479 | 31.46685 | 694.765625 | 1.31493 | 1.169287 | 0.6904855 | 0.9516152 | 132.6164 | 154.4428 | 234.8527 | 463.0079 | 2.8 | 3.1 | 4.3 | 4.8 | 4.2 | 4.4 | 187 | 145 | 18
2022-11-01 | 49.76 | 8.05 | 1.06 | 0.88 | 5.24 | 631 | 575.5344 | 1 | 49655.13 | 9.333333 | 953.7302 | 901.6629 | 2081.471 | 303.1083 | 0 | 751 | 679.4092 | 576.5787 | 21886.2 | 250 | 10.61157 | 37.72439 | 904.5473 | 910.046 | 897.6444 | 886.3909 |  | 914.0127 | 891.8984 | 907.1005 | 915.0712 | 892.407 | 14.274 | 6 | 31.34552 | 575.554 | 573.256 | 19.87 | 30.8 | 32.11118 | 36 | 2 | 2.475682 | 1.3 | 1.1 | 5.887969 | 62 | 167 | 11012 | 1 | 3 | 6 | 0 | 2 | 2 | 2 | 42.33333 | 38.66667 | 0 | 27 | 46 | 48 | 2.3 | 1.5 | 0.75 | 543.8826 | 343.3744 | 316.1266 | 310.1647 | 0 | 10.8 | 10.68 | 8.06 | 1.41 | 7.9802 | 162 | 45 | 80 | 7.8 | 7.5 | 7.6 | 7.2 | 7.8 | 8.4 | 8.2 | 7.9 | 7.6 | 7.8 | 58 | 58 | 116 | 116 | 58 | 58 | 58 | 58 | 58 | 58 | 1000 | 0 | 24 | 24 | 0 | 492.56 | 492.56 | 0 | 14 | 60.9744 | 31.05093 | 164.2278 | 51.46341 | 26.13764 | -1.183244 | 240.6456 | 89.63023 | 10.36977 | 1.119856 | 3.316667 | 2.783333 | 0.8166667 | 0.2 | 0 | 90 | 62993.13 | 4380.371 | 8.018497 | 8.594485 | 420.3184 | 478.9252 | 99.47419 | -21.66 | 0 | 0.9120989 | 44.46 | 0 |  | 34.83333 | 44.66667 | 119 | 43 | 210 | 90 | 4.3 | 3 | 0.9 | 0.2 | 1 | 10 | 4.5 | 55.13333 | 0 | 0 | 19 | 17 | 17 | 15 | 14 | 581.5803 | 450.7279 | 420.6089 | 425.3472 | -2.364436 | 116.3304 | -235.4136 | 631 | 22 | 0.03333333 | 645.274 | 22.5 | 28.46657 | 0.9531781 | 29.41975 | 17.90355 | 10.87157 | 26.72008 | 193.6485 | 190 | 198 | 294.9275 | 292 | 298 | 298.3632 | 295 | 302 | 299.1845 | 297 | 301 | 3.585657 | 2.6 | 5.2 | 2.811392 | 2.1 | 3.5 | 0.8593669 | 0.7 | 1 | 0.2107488 | 0.1 | 0.3 | 902.0399 | 890.3577 | 913.8375 | 9.333076 | 6.164537 | 19.13207 | 55.19297 | 56.22527 | 33.86616 | 634.53125 | 1.488555 | 1.199621 | 0.6947952 | 0.9312951 | 175.0836 | 162.4928 | 230.2756 | 465.0245 | 2.8 | 3.1 | 4.4 | 4.8 | 4.3 | 4.7 | 210 | 156 | 18
2022-11-02 | 49.36 | 9.33 | 1.22 | 1.24 | 3.94 | 630 | 547.49 | 1 | 49691.95 | 9.25 | 955.139 | 904.6307 | 2049.991 | 305.2349 | 0 | 777 | 665.3383 | 605.9914 | 19998.83 | 250 | 13.12328 | 45.50733 | 908.6762 | 914.5862 | 902.4187 | 886.7699 |  | 918.4015 | 891.1149 | 910.4475 | 916.0395 | 891.8251 | 14.274 | 6 | 31.23861 | 574.674 | 686.625 | 19.87 | 30.1 | 31.75405 | 49 | 3 | 2.696258 | 1.3 | 0.51 | 7.20034 | 77 | 165 | 11012 | 2 | 6 | 6.916667 | 0 | 2 | 2 | 2 | 43.66667 | 40 | 0 | 27 | 45 | 47 | 2.2 | 1.1 | 0.75 | 544.2226 | 345.3601 | 269.1497 | 315.881 | 0 | 10.9 | 10.6 | 8.4 | 1 | 7.910834 | 168 | 50 | 72 | 6.2 | 7 | 8 | 8 | 8.2 | 6.4 | 6.6 | 8.2 | 7.4 | 7.6 | 58 | 58 | 116 | 116 | 58 | 58 | 58 | 58 | 58 | 58 | 1000 | 0 | 24 | 24 | 0 | 449.19 | 449.19 | 0 | 14 | 72.3 | 31.29969 | 163.4618 | 50.77323 | 25.49322 | -1.289767 | 238.4385 | 89.84918 | 10.15082 | 1.2518 | 3.7 | 2.733333 | 0.8666667 | 0.2 | 0 | 100 | 62882.69 | 4381.397 | 8.271316 | 8.515659 | 418.8418 | 467.231 | 99.50486 | 5.229 | 0 | 0.8690317 | 39.231 | 0 |  | 34.33333 | 51.66667 | 187 | 48 | 205 | 90 | 4.2 | 3 | 0.9 | 0.2 | 41 | 9.5 | 2.1 | 55.8 | 0 | 0 | 19 | 18 | 16 | 13 | 11 | 575.1202 | 448.905 | 420.0501 | 424.6923 | -2.084867 | 105.8557 | -231.9893 | 630.5 | 43 | 0.06666667 | 644.774 | 22.5 | 27.62481 | 0.9326355 | 28.55745 | 18.61737 | 12.6354 | 28.12077 | 193.4124 | 190 | 197 | 294.9277 | 292 | 298 | 298.3778 | 295 | 302 | 299.2031 | 297 | 302 | 3.720537 | 2.9 | 4.7 | 2.80562 | 2.3 | 3.3 | 0.8733206 | 0.8 | 0.9 | 0.2014583 | 0.2 | 0.3 | 904.0874 | 890.5786 | 921.3637 | 10.36538 | 7.578749 | 15.14588 | 55.42351 | 56.58841 | 33.7235 | 689.453125 | 1.455605 | 1.183834 | 0.6991272 | 0.8759395 | 81.44893 | 168.4354 | 240.9804 | 434.146 | 2.8 | 3 | 4.8 | 4.8 | 4.3 | 4.6 | 178 | 121 | 1
2022-11-03 | 50.92 | 9.36 | 1.27 | 1.31 | 4.7 | 624 | 529.54 | 1 | 50056.23 | 9.358333 | 965.4677 | 910.5273 | 2045.924 | 296.935 | 0 | 489 | 662.6871 | 572.2901 | 21302.51 | 250 | 15.6191 | 49.42939 | 912.0123 | 926.3999 | 910.4444 | 887.8424 |  | 927.0381 | 893.2283 | 916.7254 | 925.833 | 899.7617 | 14.274 | 6.2 | 31.03027 | 569.594 | 589.693 | 14.3353 | 30.56 | 31.47629 | 32 | 2 | 2.57836 | 1.3 | 0.8 | 8.640035 | 79 | 163 | 11012 | 3 | 9 | 6.833333 | 0 | 2 | 2 | 2 | 38 | 39 | 0 | 27 | 45 | 48 | 2.3 | 0.8 | 0.75 | 552.8083 | 347.7468 | 172.4201 | 317.8614 | 1 | 10.9 | 10.82 | 7.79 | 5.61 | 7.902715 | 168 | 50 | 72 | 4.6 | 7 | 8.4 | 8.2 | 8.5 | 7.2 | 7 | 7.2 | 7.8 | 7.4 | 58 | 58 | 116 | 116 | 58 | 58 | 58 | 58 | 58 | 58 | 1000 | 0 | 24 | 24 | 0 | 811.88 | 811.88 | 0 | 24 | 45.66 | 31.06537 | 163.6727 | 50.51485 | 24.57932 | -1.658161 | 237.1087 | 90.33306 | 9.666941 | 1.275383 | 3.583333 | 2.933333 | 0.95 | 0.2166667 | 0 | 85 | 62938.55 | 4407.735 | 8.214687 | 8.468167 | 420.364 | 428.9704 | 99.54185 | -8.217 | 0 | 0.8486218 | 47.448 | 0 |  | 32 | 50.33333 | 176 | 48 | 210 | 340 | 4 | 3.1 | 1 | 0.3 | 41 | 9.833333 | 2.1 | 54.86667 | 0 | 0 | 18 | 18 | 18 | 13 | 14 | 574.2728 | 450.3732 | 420.9319 | 425.7985 | -1.498639 | 118.1073 | -212.4278 | 628.3333 | 58 | 0.1 | 642.6073 | 22.5 | 29.47966 | 0.8990421 | 30.3787 | 19.6823 | 13.20605 | 29.24909 | 193.747 | 191 | 197 | 294.6771 | 291 | 298 | 298.1428 | 294 | 302 | 299.2069 | 297 | 302 | 3.556146 | 2.9 | 4 | 2.954366 | 2.4 | 3.4 | 0.914382 | 0.8 | 1.1 | 0.2095822 | 0.2 | 0.3 | 910.9013 | 897.765 | 923.4854 | 12.8049 | 10.44352 | 16.11026 | 54.86018 | 56.26418 | 32.63408 | 598.671875 | 1.433976 | 1.194701 | 0.7008506 | 1.031805 | 87.24105 | 128.2919 | 233.2124 | 447.97 | 2.8 | 3 | 4.6 | 4.8 | 4.3 | 4.6 | 234 | 180 | 32
2022-11-04 | 49.35 | 8.84 | 1.19 | 1.51 | 4.68 | 628 | 559.3108 | 1 | 49838.22 | 9.533333 | 961.2738 | 908.4982 | 2092.387 | 306.6374 | 0 | 657 | 657.0487 | 564.4611 | 21500.92 | 250 | 14.46249 | 41.75865 | 894.5912 | 924.9601 | 917.3677 | 890.1054 |  | 928.421 | 898.5513 | 905.4908 | 924.3719 | 896.7708 | 14.274 | 6 | 31.02474 | 572.914 | 497.153 | 5.768312 | 25.34 | 31.23822 | 38 | 2.5 | 2.46893 | 1.6 | 0.5 | 6.033615 | 70 | 161 | 11012 | 4 | 12 | 7.333333 | 0 | 2 | 2 | 2 | 41.66667 | 37.66667 | 0 | 27 | 46 | 57 | 2.3 | 1.1 | 0.5 | 546.4883 | 350.4649 | 318.0716 | 313.9775 | 0 | 11.01 | 10.91 | 8.12 | 2.48 | 8.01537 | 177 | 92 | 90 | 4.4 | 7 | 8.4 | 7.2 | 8.4 | 7.4 | 7.2 | 8 | 7.8 | 7.4 | 58 | 58 | 116 | 116 | 58 | 58 | 58 | 58 | 58 | 58 | 1000 | 0 | 24 | 24 | 0 | 704.59 | 704.59 | 0 | 21 | 49.7208 | 30.55901 | 163.4468 | 50.41042 | 24.50498 | -1.453957 | 236.9082 | 90.27006 | 9.72994 | 1.253461 | 3.083333 | 2.75 | 0.7833333 | 0.2 | 0 | 80 | 62939.33 | 4393.856 | 8.243214 | 8.461008 | 419.6797 | 428.4119 | 99.54425 | 10.458 | 0 | 0.8906223 | 36.99 | 0 |  | 34.33333 | 51 | 120 | 50 | 210 | 305 | 4 | 3.1 | 0.9 | 0.2 | 41 | 11 | 2.4 | 55.2 | 0 | 0 | 16 | 18 | 18 | 12 | 12 | 569.9529 | 449.8907 | 420.7985 | 425.3702 | -0.5311948 | 116.0549 | -224.386 | 628.25 | 77 | 0.1333333 | 642.524 | 22.5 | 30.57011 | 0.8901139 | 31.46023 | 21.18605 | 13.55623 | 29.06752 | 194.6342 | 191 | 199 | 294.9492 | 291 | 299 | 298.4654 | 295 | 302 | 299.1741 | 297 | 302 | 2.985662 | 1.8 | 4.4 | 2.797286 | 2.2 | 3.7 | 0.7883426 | 0.6 | 1 | 0.1977095 | 0.1 | 0.3 | 908.7561 | 895.7804 | 916.0431 | 13.21622 | 8.466289 | 20.28663 | 55.10884 | 56.38089 | 33.8532 | 638.59375 | 1.378429 | 1.193972 | 0.6864626 | 0.9136943 | 68.73671 | 124.3118 | 230.5796 | 412.7298 | 2.9 | 3.1 | 4.6 | 4.8 | 4.3 | 4.7 | 224 | 147 | 20
2022-11-05 | 48.83 | 8.67 | 1.22 | 1.45 | 4.14 | 625 | 538.1028 | 1 | 50383.08 | 9.125 | 949.6917 | 910.5682 | 2189.619 | 305.8168 | 0 | 820 | 645.7701 | 596.2233 | 24962.89 | 250 | 17.94999 | 57.36652 | 885.1992 | 927.7457 | 924.8892 | 894.631 |  | 936.5847 | 904.7993 | 900.1283 | 932.2705 | 902.9244 | 14.274 | 6 | 30.76693 | 570.274 | 825.991 | 5.7684 | 25.75 | 25.22741 | 24 | 2 | 2.528179 | 1.5 | 0.7 | 6.356273 | 52 | 159 | 11012 | 5 | 15 | 7 | 0 | 2 | 2 | 2 | 41.33333 | 36.66667 | 0 | 27 | 46 | 48 | 2.2 | 0.9 | 0.25 | 552.6927 | 348.3207 | 316.6205 | 312.2852 | 0 | 10.98 | 10.9 | 8.46 | 1.85 | 8.067131 | 175 | 90 | 91 | 6.6 | 7.2 | 8 | 8 | 8.2 | 6.6 | 6.8 | 8.2 | 7.4 | 7.6 | 58 | 58 | 116 | 116 | 58 | 58 | 58 | 58 | 58 | 58 | 1000 | 0 | 24 | 24 | 0 | 306.52 | 306.52 | 0 | 9 | 61.5828 | 29.26004 | 162.967 | 49.09302 | 22.44173 | -1.99216 | 232.5096 | 91.20485 | 8.795152 | 1.299714 | 2.116667 | 2.766667 | 0.7333333 | 0.1833333 | 0 | 130 | 63060.48 | 4413.1 | 8.107552 | 8.303915 | 421.3837 | 377.9991 | 99.59024 | 2.241 | 0 | 0.86096448 | 34.749 | 0 |  | 34 | 44.33333 | 128 | 50 | 220 | 340 | 2.3 | 3.1 | 0.8 | 0.2 | 41 | 10 | 2.7 | 55.03333 | 0 | 0 | 22 | 18 | 18 | 12 | 10 | 560.8805 | 449.4005 | 421.0239 | 424.4153 | -0.4622499 | 128.2045 | -207.6077 | 627.6 | 93 | 0.1666667 | 641.874 | 22.5 | 34.79867 | 0.9112156 | 35.70988 | 20.75261 | 11.63676 | 30.5201 | 196.054 | 193 | 200 | 295.0048 | 292 | 298 | 298.6931 | 295 | 302 | 299.2456 | 297 | 302 | 2.114953 | 1.6 | 2.5 | 2.752916 | 2.2 | 3.3 | 0.7229155 | 0.6 | 0.9 | 0.1728461 | 0 | 0.3 | 911.8574 | 898.6031 | 918.8009 | 16.13219 | 11.72575 | 23.75508 | 54.88363 | 56.10855 | 31.0259 | 480.546875 | 1.28757 | 1.165261 | 0.6861024 | 0.8276254 | 50.11616 | -21.13894 | 236.4035 | 386.3134 | 2.8 | 3.1 | 4.6 | 4.8 | 4.3 | 4.5 | 228 | 153 | 55
2022-11-06 | 47.91 | 8.22 | 1.23 | 1.59 | 4.54 | 623 | 552.12 | 1 | 50425.43 | 9.083333 | 943.0345 | 909.5232 | 2241.321 | 304.6843 | 0 | 729 | 643.9484 | 588.4679 | 23696.98 | 250 | 17.58622 | 55.64045 | 883.8329 | 928.0769 | 919.9821 | 898.0537 |  | 936.5326 | 901.0243 | 899.1602 | 931.0362 | 901.6673 | 14.274 | 6 | 30.66081 | 568.514 | 400.4 | 5.75923 | 25.74 | 30.72242 | 36 | 2 | 2.466375 | 1.3 | 1.9 | 14.42739 | 69 |  | 11012 | 6 | 18 | 6.833333 | 0 | 2 | 2 | 2 | 43 | 36.66667 | 0 | 27 | 45 | 47 | 2.3 | 0.8 | 0.25 | 545.0121 | 346.1998 | 315.9622 | 310.1406 | 0 | 11.02 | 10.84 | 7.87 | 2.03 | 8.066365 | 190 | 86 | 78 | 4.6 | 8.2 | 8 | 8.2 | 7.2 | 7 | 7.4 | 8 | 7.8 | 7.6 | 34 | 23 | 108 | 108 | 54 | 54 | 59 | 54 | 54 | 34 | 1000 | 0 | 24 | 24 | 0 | 0 | 0 | 0 | 0 | 63.12 | 29.97846 | 163.0431 | 49.28146 | 22.78836 | -1.90987 | 233.2031 | 91.04708 | 8.952922 | 1.339381 | 2.25 | 2.9 | 0.7333333 | 0.2 | 0 | 70 | 63297.35 | 4389.733 | 8.242944 | 8.328682 | 420.0136 | 389.2325 | 99.58594 | 5.976 | 0 | 0.8862279 | 28.773 | 0 |  | 35 | 52 | 170 | 45 | 210 | 320 | 2.5 | 3.2 | 0.8 | 0.2 | 41 | 7.666667 | 3.5 | 54.93333 | 0 | 0 | 21 | 19 | 18 | 9 | 10 | 561.5331 | 449.3706 | 419.8228 | 424.5669 | -1.943908 | 122.6571 | -225.0815 | 626.8333 | 107 | 0.2 | 641.1073 | 22.5 | 32.55101 | 0.9121875 | 33.46319 | 20.01037 | 11.50708 | 29.76787 | 195.8805 | 193 | 200 | 294.8626 | 291 | 298 | 298.4491 | 295 | 302 | 299.2264 | 297 | 302 | 2.225164 | 1.8 | 2.8 | 2.843044 | 2.5 | 3.4 | 0.71625 | 0.6 | 0.9 | 0.1925868 | 0 | 0.2 | 910.9029 | 902.6438 | 920.9899 | 15.90045 | 11.53686 | 21.4804 | 54.97329 | 56.10855 | 32.89346 | 506.484375 | 1.293927 | 1.208101 | 0.684562 | 0.8398379 | 53.32146 | -7.493403 | 233.0802 | 403.4636 | 2.8 | 3 | 4.6 | 4.8 | 4.3 | 4.6 | 230 | 160 | 38
2022-11-07 | 48.92 | 7.94 | 1.26 | 1.55 | 4 | 624 | 552.1384 | 1 | 50348.65 | 9.433333 | 933.3273 | 908.6797 | 2252.12 | 302.7071 | 0 | 778 | 645.3689 | 587.1855 | 24252.3 | 250 | 14.56144 | 54.12155 | 890.9476 | 920.3842 | 915.1904 | 898.2127 |  | 932.356 | 901.0208 | 902.6464 | 921.6803 | 897.822 | 14.274 | 6 | 30.69857 | 569.394 | 203.8 | 5.75 | 22.99 | 30.36535 | 36 | 3 | 2.604764 | 1.9 | 2.1 | 6.073986 | 86 | 157 | 11012 | 7 | 21 | 6.833333 | 0 | 2 | 2 | 2 | 42.5 | 37.16667 | 0 | 27 | 39 | 44 | 2.2 | 1.9 | 1 | 543.6061 | 345.0409 | 314.4528 | 307.6017 | 0 | 10.98 | 10.87 | 7.9 | 1.62 | 7.990624 | 195 | 88 | 80 | 8.2 | 8 | 7.5 | 7.7 | 6.9 | 8 | 5 | 8.1 | 8 | 8 | 62 | 62 | 124 | 124 | 62 | 62 | 62 | 62 | 62 | 62 | 1000 | 0 | 24 | 24 | 0 | 717.76 | 717.76 | 0 | 22 | 62.3784 | 30.88476 | 163.1673 | 49.27993 | 22.52588 | -2.185904 | 232.7872 | 91.26241 | 8.737585 | 1.401839 | 2.566667 | 3.2 | 0.8 | 0.2 | 0 | 90 | 63504.26 | 4399.942 | 8.162237 | 8.313828 | 421.2321 | 385.0309 | 99.58579 | 5.229 | 0 | 0.8848372 | 23.544 | 0 |  | 33.5 | 52 | 137 | 49 | 220 | 288 | 3 | 3.9 | 0.9 | 0.2 | 41 | 7.333333 | 4.2 | 55.36667 | 0 | 0 | 19 | 18 | 17 | 12 | 10 | 563.9609 | 450.0687 | 421.1269 | 425.9911 | -1.613203 | 124.1382 | -215.7453 | 626.4286 | 122 | 0.2333333 | 640.7026 | 22.5 | 27.82115 | 0.9107397 | 28.73189 | 18.49737 | 14.4511 | 26.00676 | 195.456 | 193 | 198 | 294.3715 | 290 | 298 | 298.2929 | 295 | 303 | 299.2658 | 297 | 301 | 2.485295 | 2 | 3.1 | 3.182083 | 2.6 | 4.1 | 0.8124063 | 0.6 | 1 | 0.1968727 | 0 | 0.2 | 908.8801 | 893.6171875 | 923.0266 | 12.58454 | 8.30093 | 22.1834 | 55.24609 | 56.49763 | 32.78973 | 529.375 | 1.311487 | 1.21889 | 0.6967012 | 0.8572496 | 84.2531 | -5.530729 | 232.8361 | 411.2969 | 2.8 | 3.2 | 4.8 | 4.8 | 4.3 | 4.4 | 232 | 166 | 35
2022-11-08 | 50.27 | 7.96 | 1.16 | 1.64 | 4.14 | 628 | 537.6852 | 1 | 50159.5 | 9.316667 | 925.3224 | 903.4519 | 2277.85 | 305.3582 | 0 | 761 | 637.4805 | 591.5362 | 23912.36 | 250 | 15.27477 | 50.81373 | 890.8061 | 924.4549 | 888.5487 | 898.2262 |  | 922.7435 | 898.5987 | 900.7849 | 930.6582 | 902.7719 | 14.274 | 6 | 30.8203125 | 572.914 | 374.5 | 5.768312 | 22.5 | 30.00829 | 25 | 2 | 2.71176 | 1.5 | 0.5 | 6.860291 | 73 | 155 | 11012 | 8 | 24 | 7.666667 | 0 | 2 | 2 | 2 | 42.33333 | 38.66667 | 0 | 27 | 43 | 48 | 2.2 | 1.3 | 1 | 546.1269 | 348.7951 | 317.3867 | 308.9309 | 0 | 11 | 10.93 | 8 | 1.44 | 7.983472 | 173 | 90 | 96 | [10 empty] | 58 | 58 | 116 | 116 | 58 | 58 | 58 | 58 | 58 | 58 | 1000 | 0 | 24 | 24 | 0 | 576.24 | 576.24 | 0 | 17 | 60.4452 | 30.33033 | 162.7472 | 48.84991 | 22.52466 | -1.94581 | 232.1759 | 91.13653 | 8.863475 | 1.389596 | 2.25 | 2.783333 | 0.7333333 | 0.2 | 0 | 83 | 63669.35 | 4413.959 | 8.154368 | 8.291997 | 420.3775 | 385.6036 | 99.58472 | -9.711 | 0 | 0.8561866 | 33.255 | 0 |  | 34.16667 | 52.5 | 131 | 48 | 210 | 325 | 2.5 | 3.1 | 0.8 | 0.2 | 41 | 7 | 2.9 | 54.2 | 0 | 0 | 19 | 19 | 19 | 11 | 6 | 560.5002 | 449.0217 | 420.6511 | 424.4215 | -0.8745698 | 129.7176 | -216.76 | 626.625 | 141 | 0.2666667 | 640.899 | 22.5 | 30.42132 | 0.9266757 | 31.34799 | 15.7955 | 9.003987 | 22.51801 | 195.9357 | 193 | 200 | 295.0824 | 292 | 299 | 298.5916 | 294 | 303 | 299.1581 | 296 | 302 | 2.191634 | 1.5 | 2.8 | 2.683718 | 2 | 3.2 | 0.724287 | 0.6 | 0.8 | 0.1924109 | 0 | 0.2 | 906.376 | 893.8346 | 913.1288 | 13.43306 | 8.737196 | 19.11707 | 55.3542 | 56.48465 | 32.58221 | 567.96875 | 1.283807 | 1.214049 | 0.6926878 | 0.8320827 | 104.2852 | 60.50012 | 233.4443 | 414.3804 | 3 | 3 | 4.7 | 4.8 | 4.4 | 4.6 | 235 | 170 | 29
2022-11-09 | 50.45 | 7.77 | 1.36 | 1.46 | 4.5 | 583 | 515.7296 | 1 | 47102.93 | 9.3 | 891.4755 | 908.5721 | 2204.821 | 296.2382 | 0 | 706 | 601.8925 | 580.7062 | 17776.69 | 250 | 11.46233 | 39.95608 | 910.4926 | 916.2265 | 894.3649 | 903.4898 |  | 920.4236 | 902.7216 | 912.2856 | 921.272 | 897.8824 | 14.274 | 6 | 28.76595 | 533.314 | 436.4 | 5.769726 | 22.9 | 31.41231 | 28 | 2 | 2.76178 | 1.6 | 5 | 6.503472 | 43 |  | 11012 | 9 | 27 | 7.166667 | 0 | 2 | 2 | 2 | 43.66667 | 40.33333 | 25 | 26 | 45 | 47 | 2.2 | 0.9 | 0.75 | 517.282 | 336.9781 | 308.0746 | 299.3962 | 0 | 11 | 10.78 | 8.5 | 4.34 | 8.011945 | 195 | 86 | 98 | 4.9 | 7.2 | 8.2 | 8.4 | 8 | 7.2 | 7 | 7.4 | 7.6 | 7.4 | 58 | 58 | 116 | 116 | 58 | 58 | 58 | 58 | 58 | 58 | 1000 | 0 | 24 | 24 | 0 | 754.52 | 754.52 | 0 | 23 | 67.2096 | 29.25396 | 158.2362 | 44.88996 | 19.79574 | -2.302563 | 220.6193 | 92.07088 | 7.929122 | 1.364619 | 1.816667 | 2.333333 | 0.6333333 | 0.1666667 | 0 | 79 | 62136.25 | 4257.473 | 7.684388 | 7.879262 | 418.1438 | 343.7958 | 99.60397 | 10.458 | 0 | 0.8846134 | 22.797 | 0 |  | 32.66667 | 52.66667 | 148 | 45 | 210 | 320 | 2.1 | 2.6 | 0.7 | 0.2 | 41 | 6 | 4.3 | 55.13333 | 0 | 0 | 23 | 19 | 19 | 0 | 0 | 518.2642 | 444.9486 | 416.3301 | 425.0164 | 0.09016892 | 128.5253 | -199.5623 | 621.7778 | 115 | 0.3 | 636.0518 | 22.5 | 30.18336 | 0.9081622 | 31.09152 | 17.1053 | 10.35281 | 26.01974 | 196.6248 | 193 | 199 | 295.8655 | 292 | 299 | 298.6792 | 295 | 302 | 299.2132 | 297 | 302 | 1.76222 | 1.4 | 2.3 | 2.207372 | 1.8 | 2.8 | 0.6252107 | 0.6 | 0.7 | 0.1510417 | 0 | 0.2 | 908.7366 | 880.3303 | 922.5126 | 10.03184 | 5.233778 | 19.8821 | 54.7143 | 56.22527 | 31.28528 | 565.078125 | 1.255362 | 1.200986 | 0.6903993 | 0.8021562 | 96.83682 | 158.85 | 236.406 | 397.172 | 3 | 3 | 4.7 | 4.8 | 4.5 | 4.6 | 257 | 174 | 80
2022-11-10 | 49.27 | 7.72 | 1.35 | 1.51 | 4.02 | 619 | 559.3888 | 1 | 50538.04 | 9.25 | 917.0683 | 916.9032 | 2313.579 | 302.1996 | 0 | 768 | 633.7446 | 618.1406 | 27066.09 | 250 | 12.22992 | 46.3542 | 924.5097 | 923.8989 | 892.656 | 913.6284 |  | 926.6914 | 910.891 | 926.0468 | 926.8039 | 903.8682 | 14.274 | 6.28 | 30.40365 | 565.274 | 551.3 | 5.768578 | 22.64 | 30.81149 | 42 | 3 | 2.705004 | 1.5 | 2.3 | 8.48942 | 239 |  | 11012 | 10 | 30 | 8 | 0 | 2 | 2 | 2 | 44 | 38.66667 | 25 | 26 | 42 | 44 | 2.2 | 1.2 | 1 | 527.6608 | 345.1756 | 313.2984 | 313.5749 | 0 | 10.96 | 10.85 | 10.96 | 1.7 | 8.034592 | 172 | 92 | 95 | 7 | 6.8 | 8.2 | 8 | 8.2 | 7.4 | 7.2 | 7.8 | 7.4 | 7.4 | 58 | 58 | 116 | 116 | 58 | 58 | 58 | 58 | 58 | 58 | 1000 | 0 | 24 | 24 | 0 | 557.04 | 557.04 | 0 | 17 | 61.3488 | 29.52162 | 162.9732 | 49.10731 | 22.6114 | -2.07056 | 232.6213 | 91.16984 | 8.830162 | 1.414172 | 1.916667 | 2.7 | 1.766667 | 0.2833333 | 0 | 100 | 63561.41 | 4395.241 | 8.070029 | 8.307905 | 420.179 | 386.7826 | 99.57849 | 5.108 | 0 | 0.9036976 | 34.749 | 17060 | 4 | 33 | 53.33333 | 120 | 47 | 208 | 350 | 2.3 | 3 | 6.9 | 0.7 | 41 | 7 | 4.7 | 54.86667 | 0 | 0 | 21 | 18 | 17 | 8 | 11 | 560.0454 | 450.2473 | 420.5934 | 426.7741 | 1.339131 | 131.666 | -213.3723 | 621.5 | 125 | 0.3333333 | 635.774 | 22.5 | 34.43164 | 0.8990625 | 35.3307 | 20.65033 | 13.4784 | 29.4566 | 196.6645 | 193 | 900 | 294.1074 | 280 | 900 | 298.7617 | 295 | 900 | 299.527 | 297 | 900 | 1.9497 | 1.4 | 90.7 | 3.446418 | 2.2 | 90.7 | 0.7830451 | 0.6 | 90.7 | 0.2187454 | 0.1 | 90.7 | 916.6023 | 905.1968 | 926.588 | 10.3165 | 5.342577 | 15.45442 | 54.70044 | 55.88807 | 33.06207 | 531.25 | 1.259916 | 1.247107 | 0.6955693 | 0.8149363 | 101.0342 | 155.0263 | 236.7843 | 399.4582 | 2.29 | 3 | 4.7 | 4.8 | 4.3 | 4.6 | 250 | 287 | 46
2022-11-11 | 51.21 | 7.97 | 1.28 | 1.58 | 4.76 | 622 | 546.8244 | 1 | 50632.62 | 9.233333 | 919.5327 | 912.6306 | 2354.404 | 303.5707 | 0 | 778 | 638.6029 | 604.5427 | 24963.31 | 250 | 15.37016 | 56.14958 | 917.9665 | 933.122 | 884.4261 | 906.5976 |  | 922.0691 | 902.856 | 921.3771 | 931.0895 | 905.5575 | 14.274 | 6 | 30.52051 | 567.634 | 534.3 | 16.28098 | 22.58 | 29.17523 | 41 | 2.5 | 2.543833 | 2 | 1.5 | 10.89398 | 69 | 151 | 11012 | 10 | 33 | 6.833333 | 0 | 2 | 2 | 2 | 43.33333 | 40.33333 | 0 | 26 | 42 | 44 | 2.1 | 1.4 | 1 | 535.2943 | 347.6421 | 314.1062 | 318.2103 | 0 | 11 | 10.82 | 7.92 | 7.92 | 8.04932 | 185 | 86 | 75 | 4.8 | 7 | 8.4 | 8 | 8.4 | 7.2 | 7.6 | 8.2 | 7.6 | 7.4 | 58 | 58 | 116 | 116 | 58 | 58 | 58 | 58 | 58 | 58 | 1000 | 0 | 24 | 24 | 0 | 702.43 | 702.43 | 0 | 21 | 61.3944 | 29.62515 | 162.8839 | 49.40131 | 22.95785 | -1.974433 | 233.2687 | 91.00462 | 8.995384 | 1.396121 | 1.866667 | 3.9 | 0.75 | 0.15 | 10 | 80 | 63773.48 | 4403.693 | 8.110842 | 8.331024 | 421.8021 | 394.9536 | 99.57204 | 10.458 | 0 | 0.8791389 | 24.291 | 0 | 4 | 30.83333 | 52.66667 | 120 | 50 | 210 | 340 | 2.2 | 6.6 | 0.9 | 0.2 | 41 | 11 | 4.1 | 54.4 | 0 | 0 | 21 | 18 | 18 | 13 | 10 | 563.8258 | 450.5357 | 421.0909 | 426.4306 | 2.270631 | 140.4953 | -203.0043 | 621.5455 | 138 | 0.3666667 | 635.8195 | 22.5 | 33.88711 | 1.105228 | 34.99234 | 21.50603 | 11.85723 | 30.37743 | 196.4366 | 193 | 200 | 293.2443 | 284 | 299 | 298.4525 | 295 | 302 | 299.1496 | 296 | 302 | 1.940697 | 1.5 | 2.8 | 3.839998 | 2.5 | 7.2 | 0.7543727 | 0.6 | 1.1 | 0.1825787 | 0.1 | 0.3 | 913.8105 | 903.492 | 923.8173 | 12.74003 | 7.391656 | 18.46109 | 54.67693 | 55.92698 | 32.86754 | 568.125 | 1.26777 | 1.247479 | 0.6908799 | 0.8523663 | 108.414 | 156.6772 | 234.7762 | 421.3497 | 2.8 | 3.1 | 4.8 | 4.8 | 4.3 | 4.4 | 254 | 176 | 38
2022-11-12 | 51.42 | 7.8 | 1.27 | 1.43 | 4.58 | 623 | 545.7932 | 1 | 50280.83 | 9.333333 | 920.2264 | 905.5179 | 2358.498 | 305.0179 | 0 | 757 | 644.5869 | 609.043 | 24481.02 | 250 | 13.38783 | 49.13333 | 905.9965 | 925.109 | 882.9259 | 900.0941 |  | 916.1233 | 898.0745 | 910.3018 | 923.1712 | 900.7077 | 15.23 | 6 | 30.64258 | 569.47 | 655.9 | 22.1779 | 22.55 | 28.46124 | 32 | 2 | 2.617013 | 1.6 | 2.3 | 16.218 | 81 | 149 | 11012 | 12 | 36 | 7.083333 | 0 | 2 | 2 | 2 | 44 | 39.33333 | 31.7 | 26 | 37 | 41 | 2.2 | 1.6 | 1 | 540.9738 | 348.0446 | 317.0391 | 318.6512 | 0 | 11.2 | 11.2 | 8.2 | 2.4 | 8.051995 | 90 | 180 | 56 | 4.6 | 7 | 8.2 | 8 | 8.2 | 7.2 | 7 | 7 | 7.8 | 7.4 | 58 | 58 | 116 | 116 | 58 | 58 | 58 | 58 | 58 | 58 | 1000 | 0 | 24 | 24 | 0 | 269.43 | 269.43 | 0 | 8 | 55.3632 | 31.20848 | 163.6606 | 50.21651 | 24.26684 | -1.518199 | 236.6257 | 90.38623 | 9.613767 | 1.452313 | 2.75 | 3.116667 | 0.8333333 | 0.1833333 | 0 | 100 | 63934.7 | 4375.641 | 8.343344 | 8.450918 | 419.1115 | 423.2805 | 99.55588 | 6.072 | 0 | 0.8760726 | 42.219 | 24000 | 5 | 30.33333 | 52 | 180 | 50 | 240 | 340 | 3 | 3.4 | 0.9 | 0.2 | 41 | 10.66667 | 1.7 | 55.65667 | 0 | 0 | 18 | 18 | 17 | 11 | 9 | 565.3449 | 449.707 | 420.9791 | 424.5904 | -0.1952559 | 135.5589 | -210.5349 | 621.6667 | 152 | 0.4 | 636.0203 | 22.5 | 27.74916 | 0.9942188 | 28.74338 | 17.46757 | 12.2982 | 27.19994 | 194.8311 | 192 | 198 | 294.4106 | 290 | 299 | 298.3914 | 295 | 302 | 299.2629 | 297 | 301 | 2.829129 | 2.3 | 3.7 | 3.120149 | 2.5 | 3.7 | 0.8210336 | 0.7 | 1 | 0.1964595 | 0.1 | 0.3 | 906.8871 | 895.8843 | 919.5343 | 11.14753 | 5.947381 | 19.56897 | 55.44006 | 56.58841 | 34.08666 | 643.828125 | 1.386377 | 1.221031 | 0.7005431 | 0.8453381 | 136.7867 | 137.6225 | 236.8527 | 424.7864 | 2.8 | 3.2 | 4.8 | 4.8 | 4.3 | 4.4 | 240 | 168 | 78
2022-11-13 | 49.92 | 8.25 | 1.21 | 1.46 | 4.28 | 628 | 542.7784 | 1 | 50064.49 | 9.366667 | 899.5862 | 893.3494 | 2349.35 | 301.4397 | 0 | 847 | 626.7302 | 609.3401 | 17121.27 | 250 | 18.37787 | 61.64564 | 888.0002 | 910.5503 | 882.9356 | 889.3692 |  | 904.1653 | 885.2378 | 893.1871 | 908.1517 | 887.0825 | 10.282 | 6 | 30.6543 | 568.922 | 554.8 | 17.96075 | 22.51 | 28.50091 | 38 | 3 | 2.584017 | 2.5 | 1.7 | 6.759984 | 49 | 147 | 11013 | 13 | 39 | 5.833333 | 0 | 2 | 2 | 2 | 45 | 40 | 0 | 26 | 37 | 47 | 2.2 | 1.8 | 1 | 521.0233 | 342.12 | 313.9706 | 314.8753 | 0 | 11.1 | 10.94 | 7.94 | 2.12 | 8.029948 | 178 | 55 | 75 | 5.2 | 7 | 8.2 | 8 | 8 | 7.6 | 7.2 | 7 | 7.8 | 7.8 | 54 | 54 | 108 | 108 | 54 | 54 | 54 | 54 | 54 | 54 | 1000 | 0 | 24 | 24 | 0 | 0 | 0 | 0 | 0 | 67.7784 | 31.03693 | 162.7385 | 49.58846 | 24.21288 | -2.214108 | 234.3258 | 90.61188 | 9.388115 | 1.462853 | 3.666667 | 2.683333 | 0.8666667 | 0.2 | 0 | 90 | 63127.13 | 4294.662 | 8.397519 | 8.368778 | 419.8664 | 432.2259 | 99.54984 | 5.976 | 0 | 0.8642968 | 36.243 | 0 | 5 | 32.66667 | 53 | 230 | 45 | 205 | 357 | 5.1 | 3 | 0.9 | 0.2 | 41 | 9.666667 | 2.5 | 56.9 | 0 | 0 | 21 | 19 | 18 | 0 | 0 | 557.6663 | 448.7023 | 420.1374 | 426.2526 | 0.7133271 | 114.9133 | -222.903 | 622.1538 | 171 | 0.4333333 | 636.1943 | 22.5 | 26.09973 | 0.9743297 | 27.07406 | 18.05116 | 11.90912 | 27.78357 | 193.2169 | 188 | 197 | 295.211 | 290 | 300 | 298.3232 | 295 | 302 | 299.2651 | 296 | 302 | 3.808144 | 3 | 5.8 | 2.625376 | 2.1 | 3.1 | 0.8618947 | 0.7 | 1.1 | 0.198875 | 0.1 | 0.3 | 894.1033 | 848.6454 | 918.0844 | 11.46376 | 5.549547 | 19.2117 | 56.79626 | 63.29354 | 34.55354 | 996.171875 | 1.537163 | 1.185167 | 0.7028362 | 0.8668937 | 133.3227 | 118.5741 | 241.315 | 422.1157 | 2.8 | 3 | 4.7 | 4.8 | 4.3 | 4.5 | 290 | 286 | 115
2022-11-14 | 47.66 | 9.25 | 1.25 | 1.45 | 4.26 | 116 | 113.5576 | 0.1798611 | 41675.8 | 9.6 | 765.6866 | 806.311 | 1594.181 | 269.1521 | 0 | 691 | 104.6232 | 570.6821 | 0 | [13 empty] | 10.282 | 0 | 30.68231 | 112.362 | 576.6 | 18.035 | 51.54 | 29.89362 | 36 | 2 | 2.869958 |  |  | 6.844142 | 69 | 205 | 11013 | 14 | 39 | 0 | 19.45 | 2 | 2 | 2 | 46 | 40 | 1.91 | 26 | 35 | 35 | 1.8 |  | 0 | 222.3188 | 177.6415 | 168.1565 | 171.198 | 0 | 0 | 0 |  |  | 7.997416 | [23 empty] | 1000 | 0 | 4.316667 | 4.316667 | 0 | 701.71 | 701.71 | 0 | 21 | 59.8476 | 26.16669 | 39.61464 | 20.51273 | 16.75533 | 4.85325 | 81.73595 | 73.56295 | 26.43705 | 1.160046 | 5.6 | 2.7 | 1 | 0.2 | 0 | 80 | 45746.86 | 2610.281 | 4.82155 | 2.919141 | 367.3159 | 279.8028 | 99.46143 | 0.747 | 0 | 0.9789448 | 35.496 | 0 | 5 | 33 | 53 | 110 | 45 | 200 | 280 | 5.8 | 2.8 | 1 | 0.2 | 41 | 8 | 2.6 | 61.8 | 0 | 0 | 60 | 60 | 60 | 0 | 0 | 187.9059 | 400.9982 | 426.2854 | 397.0151 | -2.54051 | 159.7467 | -144.1932 | 622.4648 | -322 | -0.3534722 | 637.0938 | 22.5 | 1.545681 | 0.5903002 | 2.135981 | 19.64607 | 12.27226 | 26.16241 | 100.1692 | -20 | 201 | 161.746 | -20 | 303 | 298.7045 | 295 | 304 | 299.3565 | 297 | 302 | 1.678785 | 0.2 | 6 | 0.7506956 | 0 | 3 | 0.577684 | 0.1 | 1.1 | 0.03729051 | 0 | 0.3 | 242.5132 | 54.23863 | 855.9824 | 22.44403 | 9.912807 | 134.1918 | 43.64256 | 71.86626 | 35.51327 | 543.59375 | 0.8012733 | 0.7692871 | 0.8772263 | 1.024205 | 40.09524 | 67.16536 | 217.6012 | 339.2823 | 2.8 | 2.8 | 4.8 | 4.8 | 4.4 | 4.4
2022-11-15 | 0 | 0 | 0 | 0 | 0 | 0 | 0 | 0 | [6 empty] | 0 | 509 | 0 | 431.0367 | 0 | 250 | [12 empty] | 0 | 0 |  | 0 | 552.2 |  | 0 | 24.60565 | 36 | 2 | 3.92553 |  |  | 8.76767 | 92 | 210 | 11013 | 14 | 39 | 0 | 23.66667 | 2 | 2 | 2 |  |  | 0 | [6 empty] | 74.16339 | 73.88253 | 64.77636 | 46.05213 | 0 | 0 | 0 |  |  | 7.931876 | [23 empty] | 1000 | 0 | 0 | 0 | 0 | 428.96 | 428.96 | 0 | 13 | 50.04 |  | 33.2594 |  |  | -3.418957 | 29.84044 | 111.4575 | -11.45746 | 1.095906 |  |  |  |  | 0 |  |  |  |  | 1.06573 | 354.3496 |  |  | 5.229 | 0 |  | 30.267 | 0 | 5 | [10 empty] | 41 | 8 | 3.3 |  | 0 | 0 |  |  |  | 0 | 0 | 68.50428 |  |  |  | -1.281308 | 218.3412 | -63.83865 | 622.4648 | -931 | -1.320139 | 637.0938 | 15 | -1.15269 | 0.4348397 | -0.7178507 | 16.0799 | 11.59785 | 24.69687 | -20 | -20 | -20 | -20 | -20 | -20 | 50.69375 | -20 | 302 | -84.18369 | -280 | 302 | 0.2 | 0.2 | 0.2 | 0 | 0 | 0 | 0.1123056 | 0 | 0.6 | 0 | 0 | 0 | 50.40459 | 40.14545 | 60.29335 | 20.62927 | 17.88183 | 23.43823 | 27.73232 | 30.81839 | 23.37399 | 36.71875 | 0.01755326 | 0.1224499 | 0.2930999 | 0.255662 | -126.0443 | -40.00086 | -84.57898 | -10.03838 | 0 | 0 | 0 | 0 | 0 | 0
2022-11-16 | 0 | 0 | 0 | 0 | 0 | 0 | -0.0002 | 0 | [6 empty] | 0 | 520 | 0 | 303.1601 | 0 | [13 empty] | 0 | 0 |  | 0 | 687.2 |  | 0 | 12.80584 | 36 | 2 | 3.565083 |  |  | 7.169285 | 75 | 210 | 11013 | 15 | 39 | 0 | 24 | 2 | 2 | 2 |  |  | 41.79 | [6 empty] | 50.79683 | 52.33104 | 45.44544 | 25.47771 | 0 | 0 | 0 |  |  | 7.941568 | [23 empty] | 1000 | 0 | 0 | 0 | 0 | 175.86 | 175.86 | 0 | 6 | 19.1398 |  | 127.3194 |  | 28.07002 |  | 155.3894 | 81.93569 | 18.06431 | [5 empty] | 0 |  |  |  |  | 5.549622 |  |  |  | 27.45641 | 0 |  | 2.810591 | 0 | 5 | [10 empty] | 41 | 10.66667 | 7.1 |  | 0 | 0 |  |  |  | 0 | 0 | 5.143219 |  |  |  | -0.4718875 | 79.60324 | 23.57501 | 622.4648 | -1540 | -2.286806 | 637.0938 | 15 | -1.380188 | 0.4446094 | -0.9355789 | 16.33756 | 11.41628 | 27.08322 | -20 | -20 | -20 | -20 | -20 | -20 | -20 | -20 | -20 | -231.2049 | -265 | -217 | 0.2 | 0.2 | 0.2 | 0 | 0 | 0 | 0 | 0 | 0 | 0 | 0 | 0 | 47.76309 | 40.14545 | 57.38969 | 26.0047 | 13.86198 | 37.72211 | 23.61263 | 25.17673 | 26.99244 | 48.515625 | 0 | 0.00361125 | 0.005674375 | -0.0005674305 | -301.4768 | -118.2949 | -144.4289 | -137.8293 | 0 | 0 | 0 | 0 | 0 | 0
2022-11-17 | 0 | 0 | 0 | 0 | 0 | 0 | 0.0002 | 0 |  |  |  | 1038.556 |  |  | 0 | 549 | 0 | 433.1512 | 0 | [13 empty] | 0 | 0 |  | 0 | 544.2 |  | 0 | 18.36293 | 36 | 2 | 3.523188 |  |  | 7.384494 | 100 | 210 | 11013 | 16 | 39 | 0 | 24 | 2 | 2 | 2 |  |  | 31.43 | [6 empty] | 37.07136 | 37.6579 | 33.17159 | 20.79022 | 0 | 0 | 0 |  |  | 7.996799 | [23 empty] | 1000 | 0 | 0 | 0 | 146.46 | 37.11 | 183.57 | 0 | 5 | 29.4302 |  | 107.0778 |  | 27.53413 |  | 134.6119 | 79.54555 | 20.45445 | [5 empty] | 0 |  |  |  |  | 4.807568 |  |  |  | -26.17641 | 0 |  | 52.677 | 23690 | 5 | [10 empty] | 41 | 7.666667 | 4 |  | 0 | 0 |  |  |  | 0 | 0 | 0.35562 |  |  |  | 0.3315924 | 78.19257 | 22.12782 | 622.4648 | -2149 | -3.253472 | 637.0938 | 15 | -1.428984375 | 0.4381671 | -0.9908173 | 14.4373 | 11.59785 | 23.11461 | -20 | -20 | -20 | -20 | -20 | -20 | -20 | -20 | -20 | -222.8352 | -229 | -215 | 0.2 | 0.2 | 0.2 | 0 | 0 | 0 | 0 | 0 | 0 | 0 | 0 | 0 | 90.88106 | 45.86364 | 199.838 | #VALUE! | 24.6382? | 180.3706? | 20.61254 | 21.96034 | 22.99789 | 35.390625 | 0.03948389 | 0 | 0.02621424 | -2.430556e-06 | -653.8849 | -150.9048 | -174.0499 | -138.7076 | 0 | 0 | 0 | 0 | 0 | 0
2022-11-18 | 0 | 0 | 0 | 0 | 0 | 0 | 0 | 0 | [6 empty] | 0 | 458 | 0 | 279.4555 | 0 | [13 empty] | 0 | 0 |  | 0 | 528.8 |  | 0 | 18.04558 | 36 | 2 | 2.747611 |  |  | 7.877021 | 83 | 209 | 11013 | 17 | 39 | 0 | 24 | 2 | 2 | 2 |  |  | 81.95 | [6 empty] | 40.7347 | 39.10985 | 28.39865 | 24.00078 | 0 | 0 | 0 |  |  | 7.986373 | [23 empty] | 1000 | 0 | 0 | 0 | 108.93 | 37.8 | 146.73 | 0 | 4 | 12.27 | 21.49092 | 85.98101 |  | 24.29529 |  | 110.2763 | 77.96871 | 22.03129 | [5 empty] | 0 |  |  |  |  | 3.938439 |  |  |  | 5.229 | 0 |  | 47.448 | 0 | 5 | [10 empty] | 41 | 6.666667 | 1 |  | 0 | 0 |  |  |  | 0 | 0 | 0.3826704 |  |  |  | 1.291534 | 43.63569 | 22.05159 | 622.4648 | -2758 | -4.220139 | 637.0938 | 15 | -1.428984375 | 0.4516382 | -0.9773462 | 15.31782 | 11.11799 | 24.24293 | -20 | -20 | -20 | -20 | -20 | -20 | -20 | -20 | -20 | -206.3525 | -215 | -193 | 0.2 | 0.2 | 0.2 | 0 | 0 | 0 | 0 | 0 | 0 | 0 | 0 | 0 | 194.8191 | 15.05714 | 360.8927 | #VALUE! | 0? | 0? | 17.18204 | 23.19242 | 33.87914 | 37.03125 | 0.1390082 | 0 | 0.01323597 | -3.006945e-05 | -593.1687 | -201.2808 | -193.0032 | -130.484 | 0 | 0 | 0 | 0 | 0 | 0
2022-11-19 | 0 | 0 | 0 | 0 | 0 | 0 | 0 | 0 | [6 empty] | 0 | 406 | 0 | 310.3388 | 0 | 250 | [12 empty] | 0 | 0 |  | 0 | 607.9 |  | 0 | 34.81083 | 36 | 2 | 2.407957 |  |  | 16.218 | 60 | 207 | 11045 | 17 | 39 | 0 | 17.33333 | 2 | 2 | 2 |  |  | 0 | [6 empty] | 79.78772 | 75.6253 | 55.6053 | 29.15778 | 0 | 0 | 0 |  |  | 8.015557 | [23 empty] | 1000 | 0 | 0 | 0 | 0 | 0 | 0 | 0 | 0 | 66 | 20.70747 | 37.65082 |  | 15.26036 |  | 52.91118 | 71.15854 | 28.84146 | 2.924011 |  |  |  |  | 0 |  |  |  |  | 1.889685 |  |  |  | 2.988 | 0 |  | 44.46 | 0 | 5 | [10 empty] | 41 | 9.5 | 1.4 |  | 0 | 0 |  |  |  | 0 | 0 | 37.59177 |  |  |  | -3.790051 | 93.64136 | -15.35357 | 622.4648 | -3367 | -5.186806 | 637.0938 | 15 | -1.428984375 | 0.5622978 | -0.8666865 | 17.71782 | 10.23607 | 26.07161 | -20 | -20 | -20 | -20 | -20 | -20 | -20 | -20 | -20 | -193.801 | -231 | -160 | 0.2 | 0.2 | 0.2 | 0 | 0 | 0 | 0 | 0 | 0 | 0 | 0 | 0 | 94.0168 | 27.29479 | 328.4904 | #VALUE! | 1.160851 | 182.609 | 19.05205 | 22.71256 | 33.81429 | 217.03125 | -0.005181319 | 0.04458833 | 0.0202141 | -0.006416458 | -649.9153 | -148.0174 | -190.5925 | -108.3903 | 0 | 0 | 0 | 0 | 0 | 0
2022-11-20 | 0 | 0 | 0 | 0 | 0 | 0 | -0.0004 | 0 | [6 empty] | 0 | 500 | 97.79716 | 344.3379 | 0 |  | 0 | 0 | [10 empty] | 0 | 0 |  | 0 | 540 |  | 0 | 17.10526 | 46 | 3 | 3.263161 |  |  | 6.682658 | 0 | 162 | 11234 | 18 | 39 | 0 | 18.5 | 2 | 2 | 2 |  |  | 0 | [6 empty] | 280.1148 | 237.9638 | 201.1221 | 75.60327 | 0 | 0 | 0 |  |  | 8.020891 | [23 empty] | 1000 | 0 | 0 | 0 | 0 | 0 | 0 | 0 | 0 | -122.0004 |  | -1.452564 |  |  | -12.29262 | -13.74519 | 10.5678 | 89.4322 | 3.657584 |  |  |  |  | 0 |  |  |  |  | -0.4908995 |  |  |  | 0.747 | 0 |  | 43.713 | 0 | 5 | [10 empty] | 41 | 8.5 | 1.5 |  | 0 | 0 |  |  |  | 0 | 0 | 64.83704 |  |  |  | -0.2631677 | 105.0387 | -50.71922 | 622.4648 | -3976 | -6.153472 | 637.0938 | 15 | -1.428984375 | 0.5430469 | -0.8859375 | 12.20098 | 10.41766 | 14.90503 | -20 | -20 | -20 | -20 | -20 | -20 | 50.7657 | -20 | 317 | -247.9667 | -266 | -229 | 0.2 | 0.2 | 0.2 | 0 | 0 | 0 | 0.6828079 | 0 | 9.900001 | 0 | 0 | 0 | 331.5866 | 173.9121 | 424.7297 | 128.8122 | 43.15387 | 170.1688 | 42.05959 | 48.10648 | 17.81016 | 98.90625 | 0.02363688 | 0.06146229 | 0.3157226 | -0.01949562 | -237.5284 | -131.5957 | -161.1287 | -103.2888 | 0 | 0 | 0 | 0 | 0 | 0
2022-11-21 | 0 | 0 | 0 | 0 | 0 | 222 | 198.8448 | 0.4131944 | 44474.08 | 8.55 | 821.4876 | 904.6952 | 1894.316 | 232.48 | 0 | 680 | 343.3509 | 526.4537 | 19539.16 | 250 | 19.80676 | 60.14382 | [10 empty] | 0 | 0 | 27.07781 | 195.36 | 527.525 | 18.035 | 22.91 | 16.57743 | 33 | 2 | 3.16527 | 1.1 | 5.6 | 9.779431 | 0 | 109 | 11309 | 19 | 40 | 1 | 12.58333 | 2 | 2 | 2 | 41.25 | 34.5 | 0 | 24 | 46 | 46 | 2.6 | 1.6 | 0.75 | 391.7056 | 288.3777 | 254.1359 | 138.0951 | 0 | 11.1 | 11.1 | 7.25 | 0.75 | 8.168896 | [13 empty] | 20 | 20 | 40 | 40 | 18 | 18 | 20 | 20 | 20 | 25 | 1000 | 9.916667 | 0 | 9.916667 | 0 | 0 | 0 | 0 | 0 | 176.8448 | 26.66815 | 61.53586 |  |  |  | 61.53586 | 100 | 0 | 3.870704 | 11.85 | 18.45 | 6.85 | 1.35 | 0 | 65 | 51754.82 | 2691.116 | 7.818473 | 2.197709 | 399.3629 | 689.5895 | 99.22063 | -0.747 | 0 | 0.8956973 | 44.46 | 0 | 5 | 29 | 51 | 140 | 20 | 165 | 240 | 12.1 | 19 | 7.3 | 1.7 | 41 | 6.666667 | 1.4 | 53.75 | 0 | 0 | 19 | 21 | 15 | 0 | 0 | 218.723 | 404.8603 | 411.3531 | 418.2626 | -2.917094 | 136.765 | -86.77673 | 619.8753 | -4363 | -6.706944 | 634.0596 | 15 | 7.206678 | 1.048002 | 8.25468 | 13.69654 | 11.23471 | 17.82313 | 84.82456 | -20 | 191 | 88.17245 | -20 | 282 | 292.3928 | 181 | 304 | -43.07476 | -278 | 305 | 6.028092 | 0.2 | 33.7 | 7.440014 | 0 | 33.1 | 4.492877 | 2.4 | 11.4 | 0.8225509 | 0 | 22.6 | 687.0516 | 352.9065 | 934.4264 | 80.14011 | 7.247809 | 189.0988 | 51.12377 | 56.39388 | 31.81703 | 2927.421875 | 1.025438 | 0.8878208 | 1.496473 | 0.4836291 | 164.119 | 63.35672 | 88.25465 | 34.59361 | 3 | 3 | 4.8 | 4.8 | 4.4 | 4.4 | 285 | 142 | 45
2022-11-22 | 48.61 | 10.39 | 1.38 | 1.08 | 4.1 | 615 | 583.1824 | 0.9965278 | 48811.15 | 9.3 | 903.7702 | 903.7087 | 2126.299 | 295.5762 | 0 | 656 | 657.8341 | 552.5716 | 20080.55 | 250 | 15.92969 | 59.57397 | 903.4611 | 921.3793 | 913.1915 | 872.0487 | 914.1906 | 911.3619 | 884.4557 | 909.5804 | 913.3937 | 914.6485 | 0 | 0 | 29.39207 | 541.2 | 443.675 | 18.02428 | 22.68 | 16.18078 | 66 | 4 | 2.442276 | 1.5 | 0.9 | 6.307207 | 69 | 150 | 11427 | 20 | 43 | 3.833333 | 0 | 2 | 2 | 2 | 41.66667 | 43.66667 | 0 | 23 | 41 | 41 | 2.3 | 1.5 | 0.75 | 528.3174 | 334.5768 | 306.4915 | 290.4554 | 0 | 11.1 | 10.88 | 8 | 2.18 | 8.313125 | 170 | 92 | 58 | 4.8 | 8 | 8.2 | 7.2 | 8 | 7 | 7 | 6.8 | 8 | 7 | 60 | 60 | 120 | 120 | 60 | 60 | 60 | 60 | 60 | 69 | 1000 | 23.91667 | 0 | 23.91667 | 109.93 | 0 | 109.93 | 0 | 3 | 17.2524 | 31.24184 | 162.6067 | 51.27177 | 26.98737 | -1.568004 | 239.2978 | 89.37752 | 10.62248 | 4.187778 | 8.65 | 10.35 | 4.95 | 1.166667 | 0 | 90 | 64309.35 | 4433.176 | 8.155716 | 8.54635 | 419.4358 | 549.3691 | 99.40832 | 5.976 | 0 | 0.9482641 | 38.484 | 0 | 5 | 19 | 52.66667 | 235 | 21 | 200 | 298 | 11.1 | 17.6 | 6.2 | 1.7 | 41 | 9.5 | 2.2 | 54.86667 | 0 | 0 | 16 | 17 | 13 | 0 | 0 | 583.7043 | 445.2718 | 418.437 | 425.7271 | -2.697388 | 95.76986 | -247.6938 | 619.6887 | -4357 | -6.677083 | 632.9042 | 15 | 27.65807 | 0.9712501 | 28.62932 | 15.28882 | 12.28522 | 21.84362 | 185.8626 | 178 | 800 | 283.7722 | 265 | 351 | 291.2765 | 270 | 303 | 298.2416 | 277 | 308 | 8.587004 | 5.7 | 80.7 | 9.632085 | 5.6 | 17.7 | 4.78688 | 3.4 | 13.5 | 1.015017 | 0.5 | 12.9 | 905.7589 | 877.1627 | 916.828125 | 11.80441 | 4.697913 | 14.9616 | 54.89463 | 56.32903 | 34.65729 | 950.546875 | 1.820078 | 1.409558 | 1.652635 | 1.180271 | 266.5994 | 37.15234 | 298.367 | 240.0199 | 2.8 | 3 | 4.7 | 4.8 | 4.2 | 4.4 | 240 | 176 | 18
2022-11-23 | 47.57 | 10.64 | 1.31 | 0.91 | 4.2 | 633 | 550.3532 | 1 | 49320.21 | 9.166667 | 923.9504 | 894.4238 | 2096.849 | 304.2831 | 0 | 854 | 692.0946 | 651.8257 | 24776.02 | 250 | 14.62619 | 55.57563 | 894.4856 | 916.8176 | 904.0157 | 863.7308 | 902.7689 | 898.2742 | 874.4739 | 900.8238 | 909.3344 | 905.0788 | 10.121 | 6 | 30.35482 | 573.161 | 743.8 | 18.02458 | 12.61 | 15.79915 | 42 | 3 | 2.3856 | 1.5 | 1.2 | 5.842008 | 60 | 148 | 11427 | 21 | 47 | 5.166667 | 0 | 2 | 2 | 2 | 42 | 38 | 0 | 24 | 40 | 41 | 2.2 | 1.5 | 1 | 551.9612 | 341.5961 | 315.1355 | 302.8724 | 0 | 11.1 | 10.97 | 7.81 | 3.24 | 8.363178 | 170 | 56 | 78 | 5.2 | 7 | 8.2 |  | 8 | 7.6 | 7 | 7.2 | 7.8 | 7.8 | 56 | 56 | 118 | 107 | 56 | 56 | 56 | 56 | 56 | 56 | 1000 | 23.5 | 0.5 | 24 | 415.2 | 0 | 415.2 | 0 | 12 | 46.1532 | 31.11934 | 165.744 | 55.136 | 29.76218 | -0.3586584 | 250.2836 | 88.25192 | 11.74808 | 4.170977 | 5.966667 | 4.65 | 2.866667 | 0.6133333 | 0 | 100 | 64812.07 | 4464.701 | 8.743991 | 8.938699 | 421.265 | 519.7506 | 99.48315 | 5.229 | 0 | 0.8694363 | 33.255 | 0 | 5 | 28.03333 | 52.33333 | 130 | 25 | 202 | 334 | 6.4 | 5.8 | 6.9 | 1.09 | 41 | 8.7 | 2.9 | 55.53333 | 0 | 0 | 18 | 17 | 13 | 15 | 18 | 599.3254 | 449.7568 | 421.0111 | 425.7999 | -2.475351 | 90.19741 | -263.237 | 620.5426 | -4333 | -6.64375 | 633.5595 | 10 | 29.74047 | 0.8685042 | 30.60898 | 17.47391 | 12.79103 | 24.15216 | 190.2641 | 186 | 600 | 290.828 | 190 | 296 | 267.3409 | -19 | 323 | 298.9662 | 190 | 304 | 5.835022 | 4.2 | 60.7 | 5.11837 | 3.6 | 6 | 2.995152 | 0 | 12.2 | 0.4020428 | 0.2 | 5.5 | 897.0313 | 879.0481 | 907.4916 | 11.67924 | 8.975019 | 14.90823 | 55.43956 | 56.58841 | 33.61976 | 722.03125 | 1.674988 | 1.35378 | 1.46399 | 1.08014 | 180.1753 | 31.34623 | 537.5283 | 231.4138 | 2.8 | 3 | 4.4 | 4.6 | 4.2 | 4.3 | 258 | 191 | 25
2022-11-24 | 49.74 | 10.4 | 1.27 | 0.99 | 4.06 | 627 | 623.4416 | 1 | 48972.89 | 9.466667 | 929.7878 | 898.3271 | 2024.813 | 302.1578 | 0 | 721 | 686.1811 | 618.837 | 23066.85 | 250 | 19.09254 | 72.34386 | 900.1614 | 925.9562 | 907.8271 | 862.9033 | 904.213 | 904.6066 | 874.5532 | 906.3957 | 916.6873 | 910.4161 | 8.994 | 6.2 | 30.140625 | 566.954 | 581.5 | 18.02448 | 12.7 | 14.24797 | 36 | 2 | 2.573985 | 0.9 | 0.7 | 16.218 | 90 | 148 | 11427 | 22 | 50 | 5.5 | 0 | 2 | 2 | 2 | 41 | 37.33333 | 19.23 | 25 | 40 | 49 | 2.2 | 1.1 | 1 | 544.2339 | 342.534 | 312.7724 | 308.8826 | 0 | 11 | 10.89 | 8.03 | 10.84 | 8.321208 | 166 | 90 | 70 | 5 | 6.8 | 8.4 | 8 | 8 | 7.2 | 7.2 | 8 | 7.2 | 7.5 | 60 | 60 | 120 | 120 | 60 | 60 | 60 | 60 | 60 | 60 | 1000 | 0 | 24 | 24 | 439.61 | 0 | 439.61 | 0 | 12 | 39.8316 | 29.8218 | 166.4045 | 55.00632 | 29.40472 | -0.1443656 | 250.6712 | 88.3272 | 11.6728 | 4.23507 | 4.416667 | 3.583333 | 2.716667 | 0.3 | 0 | 125 | 64276.03 | 4456.074 | 7.296855 | 8.952542 | 418.8059 | 522.095 | 99.36231 | 8.217 | 0 | 0.9943247 | 25.038 | 0 | 5 | 30.33333 | 52.66667 | 167 | 22 | 205 | 348 | 5 | 4.4 | 3 | 0.3 | 41 | 10.16667 | 4 | 55 | 0 | 0 | 20 | 18 | 16 | 10 | 12 | 594.1657 | 446.6523 | 419.9035 | 424.0866 | 0.3195245 | 71.62769 | -275.6842 | 620.9318 | -4315 | -6.610417 | 633.7063 | 15 | 35.26264 | 0.8711719 | 36.13382 | 19.75889 | 14.04905 | 26.30507 | 192.5038 | 189 | 196 | 293.8147 | 289 | 298 | 295.2208 | 288 | 311 | 299.0699 | 295 | 303 | 4.240354 | 3.2 | 5.3 | 3.515635 | 2.2 | 4.9 | 2.702894 | 2.2 | 3.4 | 0.294794 | 0.2 | 0.4 | 901.3916 | 880.0403 | 912.6640625 | 13.43552 | 9.495398 | 18.23758 | 54.68663 | 56.16042 | 32.27094 | 941.875 | 1.546648 | 1.359379 | 1.55846 | 1.053487 | 116.4737 | 103.0242 | 641.716 | 277.859 | 2.9 | 3 | 4.6 | 4.6 | 4.1 | 4.2 | 230 | 166 | 12
2022-11-25 | 46.88 | 10.09 | 1.29 | 1.08 | 4.24 | 630 | 580.302 | 1 | 49252.9 | 9.333333 | 941.4193 | 900.7077 | 2008.672 | 302.8686 | 0 | 834 | 683.3084 | 629.1259 | 22900.74 | 250 | 18.59906 | 66.23569 | 903.9669 | 929.6567 | 911.7417 | 867.5885 | 893.4144 | 910.4807 | 878.094 | 910.7186 | 920.7139 | 914.1667 | 8.993 | 6.2 | 30.21745 | 569.593 | 555.3 | 18.035 | 12.34 | 15.04237 | 36 | 2 | 2.528061 | 0.9 | 2.7 | 16.218 | 100 | 146 | 11427 | 23 | 53 | 6 | 0 | 2 | 2 | 2 | 41.66667 | 37.66667 | 0 | 25 | 39 | 43 | 2.2 | 1.1 | 1 | 547.9913 | 343.5761 | 313.8515 | 313.6166 | 0 | 11 | 10.92 | 8.02 | 1.9 | 8.274352 | 166 | 92 | 78 | 4.9 | 7 | 8.4 | 7.8 | 8 | 7 | 7.2 | 8 | 7.8 | 7.6 | 58 | 58 | 116 | 116 | 58 | 58 | 58 | 58 | 58 | 58 | 900 | 0 | 24 | 24 | 559.41 | 0 | 559.41 | 0 | 16 | 47.892 | 29.83659 | 167.0749 | 55.98919 | 30.70946 | -0.3280636 | 253.4455 | 88.01265 | 11.98735 | 4.3002 | 3.383333 | 3.35 | 2.333333 | 0.2333333 | 0 | 120 | 63869.86 | 4411.202 | 5.448465 | 9.051625 | 419.4075 | 538.8111 | 99.09116 | -12.493 | 0 | 0.9211143 | 39.231 | 1700 | 5 | 29.66667 | 52 | 130 | 30 | 220 | 350 | 4.2 | 4 | 2.6 | 0.3 | 41 | 11 | 2.1 | 55 | 0 | 0 | 21 | 16 | 18 | 12 | 12 | 596.5173 | 447.135 | 420.8555 | 425.8815 | 0.7977613 | 91.15229 | -255.1875 | 621.4474 | -4294 | -6.577083 | 634.0068 | 15 | 34.84592 | 0.8711719 | 35.71709 | 19.51393 | 14.02313 | 25.76034 | 194.2554 | 191 | 198 | 294.3998 | 291 | 299 | 295.4951 | 27 | 302 | 299.1172 | 296 | 303 | 3.200294 | 2.2 | 4.4 | 3.140854 | 2.1 | 4 | 2.252664 | 0 | 3.2 | 0.2429815 | 0.1 | 0.3 | 904.0327 | 890.2283 | 910.582 | 14.78389 | 10.76343 | 17.92303 | 54.9005 | 56.36793 | 31.81703 | 874.84375 | 1.420996 | 1.391837 | 1.508422 | 1.064582 | 55.67061 | 148.6908 | 647.6247 | 319.383 | 2.6 | 3 | 4.6 | 4.8 | 4.2 | 4.2 | 228 | 180 | 12
2022-11-26 | 49.94 | 10.19 | 1.19 | 1 | 4.26 | 599 | 592.1612 | 0.9777778 | 47403.13 | 9.341667 | 931.7183 | 902.1533 | 1942.977 | 296.9301 | 0 | 696 | 657.0523 | 591.7983 | 20672.69 | 250 | 17.78796 | 59.61861 | 909.6648 | 928.4595 | 912.6629 | 877.1063 | 886.1885 | 909.0174 | 879.9765 | 914.1504 | 920.4435 | 915.1067 | 8.993 | 6 | 29.43231 | 542.113 | 558.8 | 18.04601 | 12.8 | 2.683026 | 39 | 3 | 2.867329 | 1 | 0.7 | 6.67272 | 320 | 143 | 11427 | 25 | 57 | 5.5 | 0 | 2 | 2 | 2 | 41.5 | 37.33333 | 0 | 26 | 39 | 42 | 2.1 | 1.3 | 1 | 530.4379 | 336.6935 | 307.7426 | 305.5597 | 0 | 10.98 | 10.81 | 7.95 | 2.2 | 8.233889 | 166 | 92 | 78 | 5 | 7 | 8.2 | 8 | 8 | 7 | 7.2 | 8 | 7.8 | 7.6 | 54 | 54 | 108 | 108 | 54 | 54 | 54 | 54 | 54 | 54 | 1000 | 0 | 23.46667 | 23.46667 | 235.75 | 0 | 235.75 | 0 | 7 | 61.4112 | 29.40698 | 165.6819 | 55.47741 | 30.92152 | -0.4228883 | 251.6579 | 87.88092 | 12.11908 | 1.660536 | 2.55 | 2.983333 | 2.083333 | 0.2 | 0 | 80 | 62059 | 4089.149 | 7.651816 | 8.987783 | 421.1729 | 538.205 | 99.37686 | 8.964 | 0 | 0.988583 | 30.267 | 0 | 5 | 33 | 52 | 110 | 20 | 200 | 220 | 3.2 | 4 | 2.5 | 0.2 | 41 | 10 | 3.3 | 54.13333 | 0 | 0 | 18 | 15 | 16 | 10 | 0 | 569.4262 | 447.794 | 418.9141 | 427.9299 | 1.014242 | 126.0234 | -186.7723 | 620.9822 | -4304 | -6.565972 | 633.3646 | 15 | 36.09703 | 1.043313 | 37.14035 | 18.39669 | 10.97533 | 25.07297 | 195.1636 | 192 | 199 | 294.6794 | 291 | 302 | 296.2856 | 290 | 303 | 299.2165 | 296 | 302 | 2.640736 | 1.4 | 3.8 | 2.991069 | 1.3 | 4.3 | 2.055881 | 0.9 | 2.6 | 0.1908461 | 0 | 0.3 | 905.2754 | 828.9533 | 926.6272 | 14.79077 | 6.987762 | 20.36036 | 54.33804 | 55.90104 | 33.15287 | 900.859375 | 1.35553 | 1.419909 | 1.369825 | 1.010982 | 30.98259 | 189.0004 | 664.1881 | 348.06 | 2.6 | 3 | 4.6 | 4.6 | 4 | 4.3 | 224 | 152 | 8
2022-11-27 | 48.73 | 9.82 | 1.06 | 1.11 | 3.72 | 627 | 567.458 | 1 | 49918.72 | 9.233333 | 953.076 | 903.6681 | 1944.089 | 303.7852 | 0 | 817 | 677.8444 | 600.6438 | 23829.31 | 250 | 18.46815 | 56.37921 | 918.9594 | 933.4917 | 900.6563 | 893.0302 | 884.3962 | 893.9495 | 884.281 | 920.5803 | 929.6235 | 919.4957 | 8.993 | 6 | 30.05078125 | 566.753 | 588.3 | 17.93514 | 12.63 | 12.99087 | 36 | 2 | 2.759564 | 0.9 | 0.5 | 6.109078 | 96 | 143 | 11427 | 26 | 60 | 6.166667 | 0 | 2 | 2 | 2 | 42.33333 | 36.66667 | 0 | 26 | 39 | 51 | 2.2 | 1.3 | 1 | 552.9203 | 343.2622 | 314.9788 | 311.6295 | 0 | 11.03 | 10.84 | 7.73 | 3 | 8.221586 | 159 | 77 | 55 | 5 | 6.5 | 8.4 | 8 | 8 | 7.2 | 7.2 | 8 | 7.2 | 7.5 | 58 | 58 | 116 | 116 | 58 | 58 | 58 | 58 | 58 | 58 | 1000 | 0 | 24 | 24 | 0 | 0 | 0 | 0 | 0 | 85.458 | 30.55444 | 169.6219 | 59.25711 | 32.98964 | 0.326217 | 262.1949 | 87.29348 | 12.70652 | 2.086679 | 2.85 | 3.483333 | 1.65 | 0.2166667 | 0 | 98 | 63334.58 | 4193.73 | 8.654271 | 9.364103 | 420.6295 | 555.1902 | 99.44129 | 8.964 | 0 | 0.9050367 | 21.303 | 0 | 5 | 34.66667 | 52 | 160 | 16 | 205 | 335 | 3.7 | 4.1 | 2.4 | 0.3 | 41 | 10.5 | 4.5 | 54.93333 | 0 | 0 | 20 | 17 | 14 | 12 | 18 | 595.674 | 448.2383 | 419.0085 | 425.6699 | 1.429801 | 121.5181 | -215.3042 | 621.2897 | -4286 | -6.532639 | 633.4989 | 15 | 28.06051 | 7.752104 | 35.81261 | 18.93518 | 10.92346 | 27.3815 | 194.7801 | 191 | 198 | 293.888 | 291 | 298 | 297.2042 | 291 | 302 | 299.1996 | 296 | 302 | 2.859481 | 1.9 | 4.8 | 3.474601 | 2.6 | 5 | 1.566333 | 1.1 | 2.6 | 0.204985 | 0.2 | 0.3 | 907.8361 | 895.4183 | 913.7759 | 16.8281 | 11.86368 | 20.76938 | 54.64117 | 55.90104 | 34.67027 | 1131.328125 | 1.356621 | 1.453255 | 1.092864 | 1.079496 | 40.98348 | 191.1201 | 508.4201 | 348.5486 | 2.8 | 3 | 4.6 | 4.6 | 4.2 | 4.3 | 233 | 145 | 35
2022-11-28 | 48.48 | 9.86 | 1.04 | 1.14 | 4.18 | 629 | 585.1364 | 1 | 49731.54 | 9.433333 | 948.8639 | 895.1212 | 1940.47 | 307.4661 | 0 | 782 | 683.0708 | 625.5167 | 23962.08 | 250 | 18.87423 | 59.61465 | 918.8573 | 933.0238 | 905.8532 | 895.4986 | 877.6012 | 823.3626 | 885.7616 | 921.0114 | 928.6503 | 919.2069 | 8.625 | 6 | 30.16862 | 568.145 | 616.09 | 1.14 | 12.12 | 12.23641 | 33 | 2 | 2.578103 | 0.9 | 1 | 6.772406 | 75 | 141 | 11427 | 26 | 63 | 6 | 0 | 2 | 2 | 2 | 42 | 36.66667 | 0 | 25 | 38 | 41 | 2.1 | 0.9 | 0.5 | 554.4468 | 348.4289 | 317.9664 | 317.6873 | 0 | 11.05 | 10.86 | 8.42 | 1.35 | 8.176906 | 162 | 92 | 82 | 8 | 7.3 | 7.8 | 8 | 8 | 7.5 | 7.2 | 8.3 | 7 | 8 | 54 | 54 | 108 | 108 | 54 | 54 | 54 | 54 | 54 | 54 | 1000 | 0 | 24 | 24 | 0 | 487.48 | 487.48 | 0 | 14 | 78.6564 | 29.72719 | 168.8606 | 58.79418 | 32.1076 | 0.1470752 | 259.9095 | 87.59004 | 12.40996 | 2.249049 | 2.583333 | 3.7 | 1.766667 | 0.2333333 | 0 | 111 | 64379.05 | 4364.393 | 8.71195 | 9.282481 | 419.9331 | 519.1029 | 99.48161 | 4.544 | 0 | 0.9302645 | 34.749 | 17990 | 5 | 34.33333 | 52.66667 | 140 | 21 | 207 | 350 | 3.4 | 4.6 | 1.9 | 0.3 | 41 | 11.5 | 4.9 | 54.9 | 0 | 0 | 23 | 17 | 14 | 7 | 14 | 600.5428 | 445.8508 | 419.2481 | 425.5597 | 0.5174049 | 117.7828 | -225.311 | 621.6646 | -4266 | -6.499306 | 633.6995 | 15 | 26.9821 | 14.66794 | 41.65004 | 19.90121 | 12.53164 | 27.10916 | 195.628 | 191 | 199 | 293.7204 | 289 | 298 | 296.8203 | 291 | 302 | 299.2447 | 296 | 303 | 2.463623 | 1.8 | 4.2 | 3.57263 | 2.4 | 5.4 | 1.734514 | 1.3 | 2.1 | 0.2198032 | 0.2 | 0.3 | 906.584 | 892.8046875 | 914.5703 | 18.55744 | 13.29975 | 26.83189 | 54.95606 | 56.14746 | 33.45115 | 789.0625 | 1.320529 | 1.455065 | 1.037225 | 1.10884 | 39.79545 | 189.6211 | 425.2976 | 318.8923 | 2.8 | 3 | 4.6 | 4.8 | 4.2 | 4.3 | 230 | 152 | 10
2022-11-29 | 47.94 | 9.75 | 0.98 | 1.17 | 4.14 | 631 | 560.2116 | 1 | 49691.77 | 9.408333 | 943.126 | 894.3 | 1925.5 | 307.4817 | 0 | 792 | 679.5644 | 583.3356 | 25466.84 | 250 | 20.22327 | 60.62624 | 915.5096 | 932.2534 | 907.1091 | 886.0359 | 875.6926 |  | 878.8177 | 918.0937 | 925.9881 | 917.1325 | 8.502 | 6 | 30.26171875 | 569.782 | 638.865 | 1.14 | 12.45 | 12.0638 | 36 | 2 | 2.657389 | 0.9 | 0.4 | 16.218 | 100 | 139 | 11427 | 27 | 66 | 5.833333 | 0 | 2 | 2 | 2 | 42.83333 | 37.33333 | 0 | 25 | 38 | 40 | 2.1 | 0.9 | 0.25 | 558.0534 | 349.936 | 318.8249 | 319.3882 | 0 | 11.06 | 11 | 8.1 | 2.63 | 8.160837 |  | 92 | 78 | 4.6 | 7 | 8.2 | 8 | 5 | 4.8 | 5 | 8 | 6.6 | 6.8 | 48 | 48 | 96 | 100 | 46 | 46 | 46 | 46 | 46 | 66 | 1000 | 0 | 24 | 24 | 0 | 638.54 | 638.54 | 0 | 18 | 73.6716 | 29.56162 | 167.9859 | 57.72187 | 30.16797 | -0.2303752 | 255.6453 | 88.2894 | 11.7106 | 1.622531 | 2.2 | 3.35 | 1.616667 | 0.2333333 | 0 | 80 | 64535.86 | 4423.668 | 8.722167 | 9.130191 | 420.3497 | 472.667 | 99.52865 | 9.711 | 0 | 0.8878155 | 25.038 | 0 | 5 | 33.66667 | 52.66667 | 110 | 20 | 210 | 375 | 2.8 | 4 | 2.2 | 0.3 | 42 | 11 | 4 | 55.16667 | 0 | 0 | 17 | 19 | 11 | 12 | 17 | 594.7769 | 445.4672 | 419.1372 | 426.0854 | 0.265628 | 126.6421 | -220.0866 | 622.0974 | -4244 | -6.465972 | 633.9686 | 15 | 26.45483 | 13.99835 | 40.45318 | 19.97421 | 13.29683 | 27.74464 | 195.9896 | 193 | 199 | 294.0037 | 290 | 298 | 297.0501 | 290 | 301 | 299.2439 | 296 | 302 | 2.225412 | 1.5 | 3.1 | 3.360542 | 2.4 | 4.9 | 1.561023 | 1.1 | 2.3 | 0.2172755 | 0.1 | 0.3 | 905.3608 | 891.5911 | 911.025 | 17.82269 | 13.0946 | 24.82688 | 55.06789 | 55.96589 | 31.80405 | 789.453125 | 1.299645 | 1.480526 | 0.9692295 | 1.010468 | 39.30478 | 233.891 | 416.1331 | 319.9948 | 3 | 3 | 4.6 | 4.6 | 4.2 | 4.3 | 238 | 161 | 11
2022-11-30 | 0 | 0 | 0 | 0 | 0 | 632 | 605.6784 | 1 | 49503.28 | 9.458333 | 945.2313 | 893.2859 | 1916.205 | 308.9202 | 0 | 942 | 672.8107 | 642.4427 | 26706.75 | 250 | 20.64621 | 68.55089 | 907.178 | 923.4632 | 897.9691 | 877.6521 | 867.3927 |  | 869.6241 | 909.722 | 917.0732 | 908.7256 | 8.504 | 6 | 30.3496 | 570.664 | 734.245 | 1.14 | 12.99 | 11.99818 | 33 | 2 | 2.727767 | 0.9 | 1 | 16.218 | 100 | 138 | 11427 | 28 | 69 | 6 | 0 | 2 | 2 | 2 | 42.33333 | 37 | 0 | 25 | 39 | 41 | 1.8 | 1 | 0.25 | 563.1043 | 352.0662 | 321.2087 | 320.8715 | 0 | 11.1 | 11 | 8.7 | 2.99 | 8.078953 | 28 | 95 | 81 | 7.8 | 7.6 | 7.5 | 7.8 | 8 | 6.4 | 8.5 | 8.6 | 8.4 | 8.3 | 42 | 42 | 84 | 84 | 40 | 40 | 40 | 40 | 60 | 31 | 1000 | 0 | 24 | 24 | 0 | 595.35 | 595.35 | 0 | 18 | 94.3284 | 30.21372 | 167.9333 | 57.32518 | 29.5021 | -0.6516824 | 254.1089 | 88.64644 | 11.35356 | 1.13214 | 2.416667 | 3.75 | 1.433333 | 0.2 | 0 | 40 | 64715.76 | 4426.259 | 8.485762 | 9.075318 | 419.2314 | 447.519 | 99.53944 | -17.181 | 0 | 0.9583519 | 42.219 | 0 | 5 | 35 | 52.66667 | 169 | 22 | 210 | 330 | 2.6 | 5.3 | 1.6 | 0.2 | 43 | 9.5 | 4 | 55.49 | 0 | 0 | 18 | 18 | 14 | 6 | 15 | 590.0794 | 444.8174 | 420.2399 | 425.9071 | -0.5976433 | 116.4794 | -224.7537 | 622.5362 | -4221 | -6.432639 | 634.2582 | 15 | 24.07774 | 13.16677 | 37.24451 | 17.07818 | 12.72619 | 23.97059 | 195.5045 | 193 | 198 | 293.2113 | 289 | 298 | 297.2674 | 293 | 301 | 299.1374 | 297 | 302 | 2.4059 | 1.7 | 2.8 | 3.81888 | 2.4 | 5.6 | 1.463186 | 1.2 | 1.7 | 0.2198056 | 0.2 | 0.3 | 896.72 | 879.0758 | 906.8826 | 17.91196 | 15.14368 | 25.35342 | 55.66254 | 56.6403 | 31.82999 | 627.5 | 1.329234 | 1.534512 | 0.8854461 | 0.9439439 | 61.46541 | 247.3932 | 350.5335 | 310.7398 | 2.8 | 3 | 4.6 | 4.7 | 4.2 | 4.3 | 239 | 145 | 11
2022-12-01 | 50.03 | 9.6 | 0.88 | 1.04 | 3.62 | 634 | 544.2928 | 1 | 49181.86 | 9.425 | 934.8247 | 892.7794 | 1914.815 | 308.5955 | 0 | 802 | 663.5429 | 635.5935 | 25459.99 | 250 | 20.43302 | 64.08305 | 907.8107 | 924.5285 | 899.2355 | 874.4513 | 862.5844 |  | 870.4545 | 910.3908 | 916.0843 | 909.0656 | 8.502 | 6 | 30.06056 | 572.422 | 573.256 | 1.14 | 4.95 | 11.64084 | 43 | 3 | 2.663763 | 1 | 0.4 | 6.38298 | 300 | 134 | 11427 | 1 | 3 | 5.333333 | 0 | 2 | 2 | 2 | 43 | 37.66667 | 0 | 23 | 38 | 45 | 2.1 | 0.8 | 0.25 | 556.5931 | 352.0543 | 320.6775 | 319.3233 | 0 | 11.06 | 10.84 | 8.6 | 1.03 | 7.991486 | 25 | 90 | 85 | 7.9 | 8 | 8.2 | 7 | 7.2 | 8 | 8.5 | 7.8 | 7 | 8 | 44 | 44 | 87 | 91 | 44 | 44 | 44 | 44 | 44 | 44 | 1000 | 0 | 24 | #REF! | 0 | 685.59 | 685.59 | 0 | 20 | 94.7028 | 30.09352 | 167.1152 | 56.55676 | 29.38749 | -0.8428786 | 252.2165 | 88.6825 | 11.3175 | 0.7781089 | 3.3 | 3.366667 | 1.416667 | 0.2333333 | 0 | 43 | 64600.1 | 4404.223 | 8.548727 | 9.007734 | 418.7349 | 448.1976 | 99.54264 | 8.964 | 0 | 0.858506 | 33.255 | 0 |  | 34.33333 | 52.66667 | 202 | 23 | 220 | 330 | 3.7 | 4.1 | 1.5 | 0.3 | 2 | 9.666667 | 2.9 | 55.7 | 0 | 0 | 21 | 19 | 14 | 0 | 9 | 582.7187 | 443.5974 | 419.8992 | 425.4729 | -1.097262 | 93.84992 | -242.7464 | 634 | 24.32258 | 0.03225806 | 642.502 | #REF! | 23.23565 | 12.84892 | 36.08457 | 14.6226 | 11.41628 | 20.05385 | 194.3087 | 190 | 700 | 294.5554 | 290 | 700 | 297.7286 | 293 | 700 | 299.6408 | 296 | 700 | 3.473157 | 2.6 | 70.7 | 3.313095 | 2.3 | 70.7 | 1.472204 | 1.1 | 70.7 | 0.2710255 | 0.2 | 70.7 | 896.306 | 876.093 | 917.9056 | 19.02335 | 2.970227 | 51.2817 | 55.72936 | 56.79592 | 31.4928 | 762.8125 | 1.509227 | 1.43182 | 0.835209 | 1.081886 | 145.8704 | 186.7735 | 303.2189 | 329.0004 | 2.8 | 3.1 | 4.6 | 4.7 | 4.2 | 4.3 | 244 | 154 | 14
2022-12-02 | 51.29 | 8.14 | 1.15 | 1.03 | 4.08 | 631 | 551.9416 | 1 | 49095.34 | 9.566667 | 929.4856 | 889.1476 | 1941.803 | 309.0429 | 0 | 717 | 658.7607 | 634.8189 | 23506.95 | 250 | 21.01012 | 66.66897 | 901.7051 | 925.6072 | 905.8496 | 861.2287 | 853.0433 |  | 867.9564 | 908.6426 | 917.7707 | 912.8857 | 8.822 | 6 | 29.96419 | 570.102 | 686.625 | 4.261902 | 4.52 | 13.30856 | 38 | 2.5 | 2.49945 | 2 | 0.8 | 8.800277 | 60 | 135 | 11427 | 2 | 6 | 5.333333 | 0 | 2 | 2 | 2 | 43.33333 | 37.66667 | 0 | 25 | 38 | 45 | 2.2 | 0.7 | 0.25 | 561.9051 | 351.6044 | 320.9477 | 319.5333 | 0 | 11.06 | 11 | 8.01 | 2.08 | 7.991023 | 25 | 90 | 80 | 7.4 | 8.3 | 8 | 7 | 7.4 | 8.4 | 8.3 | 7.9 | 7.2 | 8 | 52 | 52 | 105 | 105 | 52 | 52 | 52 | 52 | 52 | 52 | 1000 | 0 | 24 | 24 | 0 | 657.7 | 657.7 | 0 | 19 | 89.2416 | 30.44275 | 166.9313 | 56.69634 | 28.9363 | -0.9974474 | 251.5665 | 88.89405 | 11.10595 | 0.7833284 | 4.183333 | 3 | 1.366667 | 0.2 | 0 | 50 | 64480.33 | 4389.82 | 8.46479 | 8.984517 | 420.2655 | 419.1621 | 99.56742 | 4.482 | 0 | 0.8747094 | 28.773 | 0 |  | 33.33333 | 53 | 250 | 25 | 210 | 350 | 4.9 | 4.1 | 1.5 | 0.2 | 3 | 11.5 | 3.6 | 55.9 | 0 | 0 | 21 | 11 | 14 | 0 | 10 | 580.8949 | 444.6595 | 421.3482 | 425.8357 | -1.603748 | 95.07216 | -237.4753 | 632.5 | 45.64516 | 0.06451613 | 641.162 | 22.5 | 22.58676 | 13.03904 | 35.6258 | 16.34074 | 12.64836 | 25.25454 | 192.5711 | 190 | 196 | 294.2414 | 289 | 298 | 297.429 | 292 | 302 | 299.2402 | 296 | 302 | 4.182949 | 3.5 | 5.2 | 3.280144 | 2.6 | 5.7 | 1.377082 | 1.1 | 1.6 | 0.2118773 | 0.1 | 0.3 | 894.0231 | 883.3568 | 899.7857 | 23.14334 | 17.70938 | 28.05834 | 55.76426 | 56.69217 | 32.47845 | 870 | 1.634512 | 1.434596 | 0.7887386 | 0.9713281 | 220.1898 | 172.4755 | 272.4295 | 309.9468 | 3 | 3 | 4.6 | 4.6 | 4.2 | 4.3 | 251 | 159 | 15
2022-12-03 | 51.94 | 7.66 | 1.15 | 1 | 4.14 | 631 | 563.702 | 1 | 49135 | 9.45 | 935.5324 | 893.0824 | 1962.065 | 309.288 | 0 | 875 | 657.0968 | 638.0253 | 24274.65 | 250 | 17.82273 | 52.53779 | 911.1978 | 923.4778 | 885.1582 | 882.0267 | 861.6372 |  | 875.4352 | 912.644 | 915.1058 | 909.6068 | 9.782 | 6 | 29.96875 | 571.062 | 589.693 | 7.62 | 4.5 | 16.9718 | 44 | 3 | 2.535254 | 1 | 0.6 | 5.972437 | 300 | 133 | 11427 | 3 | 9 | 6.5 | 0 | 2 | 2 | 2 | 43.33333 | 36.66667 | 245.49 | 25 | 38 | 42 | 2.2 | 1.1 | 0.75 | 567.5142 | 352.7298 | 321.7638 | 318.6625 | 0 | 11 | 10.94 | 8 | 2.1 | 7.949346 | 25 | 102 | 88 | 5 | 6.8 | 8.4 | 8 | 8 | 7 | 7 | 6.8 | 7.6 | 7.5 | 58 | 58 | 116 | 116 | 58 | 58 | 58 | 58 | 58 | 58 | 1000 | 0 | 24 | 24 | 0 | 234.3 | 234.3 | 0 | 7 | 78.402 | 30.27429 | 167.2732 | 56.30767 | 28.97758 | -0.903337 | 251.6551 | 88.84416 | 11.15584 | 0.8391435 | 4.033333 | 3.333333 | 1.383333 | 0.2333333 | 0 | 60 | 64698.37 | 4424.841 | 8.442217 | 8.987681 | 418.1443 | 437.511 | 99.54709 | -14.94 | 0 | 0.8933471 | 43.713 | 0 |  | 33 | 52.66667 | 199 | 23 | 210 | 290 | 4.6 | 3.9 | 1.5 | 0.3 | 4 | 9.5 | 1.5 | 55.9 | 0 | 0 | 20 | 17 | 13 | 0 | 11 | 582.8054 | 443.1096 | 419.1375 | 425.818 | -1.035362 | 117.2958 | -221.1078 | 632 | 66.96774 | 0.09677419 | 641.0353 | 22.5 | 23.01195 | 13.54762 | 36.55957 | 15.68632 | 12.67431 | 23.94464 | 195.199 | -20 | 1020 | 294.0042 | 290 | 299 | 297.5224 | 294 | 301 | 299.1879 | 297 | 302 | 4.089747 | 0.2 | 17.5 | 3.373528 | 2.8 | 4.4 | 1.388105 | 1.2 | 1.7 | 0.2183414 | 0.2 | 0.3 | 896.5985 | 887.3824 | 902.7206 | 19.14264 | 14.09629 | 24.94335 | 55.72133 | 56.70513 | 31.80405 | 626.640625 | 1.609494 | 1.430801 | 0.7781172 | 1.113803 | 234.804 | 172.4753 | 252.2684 | 323.8633 | 3 | 3 | 4.6 | 4.6 | 4.2 | 4.3 | 249 | 160 | 13
2022-12-04 | 50.96 | 7.76 | 1.16 | 0.97 | 4.64 | 629 | 582.4592 | 1 | 49166.69 | 9.391667 | 937.5331 | 898.9512 | 1971.266 | 308.94 | 0 | 812 | 653.586 | 621.4678 | 23376.49 | 250 | 17.06385 | 53.58163 | 915.1249 | 928.597 | 895.424 | 878.3917 | 896.8192 | 879.9243 | 879.2965 | 918.0321 | 919.424 | 915.5384 | 9.782 | 6 | 29.86068 | 569.302 | 497.153 | 7.62 | 4.57 | 16.6939 | 36 | 2 | 2.597379 | 1.1 | 0.43 | 6.46776 | 280 | 132 | 11427 | 4 | 12 | 7.5 | 0 | 2 | 2 | 2 | 42.66667 | 37.33333 | 0 | 25 | 40 | 43 | 2.2 | 1.1 | 0.75 | 565.9265 | 351.6657 | 320.8858 | 319.1466 | 0 | 10.88 | 10.73 | 8.51 | 4.75 | 8.014384 | 25 | 102 | 80 | 7.9 | 7.7 | 8 | 7.1 | 7.4 | 8 | 8.3 | 7.2 | 7 | 8.1 | 58 | 58 | 114 | 114 | 58 | 58 | 58 | 58 | 58 | 58 | 1000 | 0 | 24 | 24 | 0 | 0 | 0 | 0 | 0 | 82.4592 | 30.46227 | 167.5923 | 56.49897 | 29.61634 | -0.5640294 | 253.1436 | 88.52339 | 11.47661 | 0.9511623 | 3.616667 | 2.866667 | 1.166667 | 0.2 | 0 | 50 | 64491.15 | 4396.33 | 8.068352 | 9.040844 | 417.5148 | 440.4278 | 99.51988 | 6.723 | 0 | 0.9260083 | 36.99 | 0 |  | 33 | 52 | 241 | 23 | 213 | 325 | 4.1 | 3.3 | 1.2 | 0.2 | 5 | 10.5 | 2.5 | 55.46667 | 0 | 0 | 17 | 18 | 11 | 0 | 13 | 580.2871 | 442.3877 | 419.4777 | 424.364 | -0.2493749 | 101.997 | -240.6611 | 631.25 | 86.29032 | 0.1290323 | 640.472 | 22.5 | 21.55428 | 13.87546 | 35.42974 | 15.20271 | 8.952119 | 24.11325 | 193.3858 | 190 | 197 | 294.7173 | 290 | 298 | 297.6576 | 294 | 302 | 299.2409 | 296 | 302 | 3.756019 | 2.8 | 4.8 | 2.938905 | 2.3 | 5 | 1.243679 | 1.1 | 1.5 | 0.2104109 | 0.1 | 0.3 | 905.2816 | 886.3766 | 914.0725 | 14.49076 | 9.508319 | 20.42952 | 55.51404 | 56.76998 | 32.45251 | 950.859375 | 1.65251 | 1.396445 | 0.744678 | 1.029984 | 217.7932 | 190.7349 | 234.988 | 318.0603 | 3 | 3.1 | 4.6 | 4.6 | 4.2 | 4.4 | 235 | 151 | 37
2022-12-05 | 49.73 | 7.69 | 1.17 | 1.01 | 5.4 | 623 | 557.862 | 1 | 49575.37 | 9.5 | 941.2197 | 908.8549 | 1977.681 | 309.9523 | 0 | 748 | 653.1287 | 632.06 | 24464.11 | 250 | 19.87386 | 77.07532 | 921.5017 | 937.2365 | 901.0031 | 879.0112 | 909.1167 | 914.5895 | 883.4164 | 924.9638 | 926.8619 | 923.4938 | 9.782 | 6 | 29.59701 | 564.022 | 825.991 | 7.62 | 4.06 | 10.70209 | 33 | 2 | 2.432422 | 1 | 1.2 | 16.218 | 200 | 130 | 11427 | 5 | 15 | 6.5 | 0 | 2 | 2 | 2 | 42.66667 | 38.33333 | 180.04 | 25 | 40 | 41 | 2.2 | 0.9 | 0.25 | 569.2249 | 352.3042 | 321.7659 | 320.0406 | 0 | 11.04 | 10.94 | 8.08 | 2.9 | 8.087009 | 35 | 90 | 80 | 4 | 7 | 8 | 8.4 | 7.2 | 7.2 | 7.8 | 7 | 7.8 | 7.8 | 58 | 58 | 118 | 118 | 58 | 58 | 58 | 58 | 58 | 58 | 1000 | 0 | 24 | 24 | 0 | 693.36 | 693.36 | 0 | 22 | 77.502 | 31.04051 | 168.5778 | 56.50082 | 29.65557 | -0.6640474 | 254.0701 | 88.58916 | 11.41084 | 0.9851004 | 3.816667 | 2.916667 | 1.283333 | 0.2 | 0 | 50 | 64257.53 | 4392.789 | 7.242259 | 9.073933 | 415.6316 | 431.3183 | 99.4688 | 3.735 | 0 | 0.8954446 | 33.255 | 0 |  | 31.33333 | 51.66667 | 195 | 20 | 215 | 330 | 5.1 | 3.3 | 1.6 | 0.2 | 6 | 11 | 2.9 | 55.03333 | 0 | 0 | 18 | 19 | 14 | 0 | 12 | 576.6362 | 442.1418 | 419.6736 | 424.9833 | -0.2740764 | 106.2733 | -228.798 | 629.6 | 99.6129 | 0.1612903 | 638.934 | 22.5 | 19.09638 | 13.83625 | 32.93263 | 18.20497 | 10.33983 | 26.48664 | 193.5145 | 190 | 197 | 294.497 | 290 | 298 | 297.6245 | 293 | 302 | 299.236 | 297 | 302 | 3.664597 | 2.6 | 5.3 | 3.069069 | 2.3 | 5.1 | 1.245175 | 1 | 1.6 | 0.2058322 | 0.2 | 0.3 | 912.0957 | 896.4077 | 928.9827 | 15.24265 | 11.46882 | 18.65055 | 55.20613 | 56.30308 | 34.02181 | 640.9375 | 1.615711 | 1.397313 | 0.7237463 | 0.8728551 | 204.3245 | 161.1605 | 219.6037 | 289.1289 | 3 | 3.2 | 4.6 | 4.6 | 4.2 | 4.3 | 265 | 175 | 75
2022-12-06 | 50.51 | 8.92 | 1.3 | 1.02 | 4 | 626 | 566.1228 | 1 | 49885.53 | 9.225 | 923.3196 | 908.6431 | 2040.676 | 308.3462 | 1125 | 707 | 652.2268 | 615.1894 | 23898.4 | 250 | 19.07474 | 63.9017 | 912.9391 | 939.6862 | 893.306 | 882.5092 | 909.0061 | 918.5958 | 889.4745 | 923.6277 | 928.2792 | 926.53 | 9.782 | 6 | 29.66471 | 566.662 | 400.4 | 7.62 | 4.49 | 51.2745 | 36 | 2 | 2.548375 | 0.8 | 0.7 | 7.68324 | 80 | 129 | 11428 | 6 | 18 | 6.333333 | 0 | 2 | 2 | 2 | 44.66667 | 39.33333 | 0 | 25 | 40 | 41 | 2.2 | 0.9 | 0.25 | 551.6021 | 348.0097 | 319.667 | 317.8111 | 0 | 11.2 | 11 | 7.9 | 0.98 | 8.10327 | 28 | 84 | 90 | 4.4 | 6.8 | 8.2 | 8 | 5 | 4.8 | 5 | 5.2 | 6 | 6.2 | 58 | 58 | 116 | 116 | 58 | 58 | 58 | 58 | 58 | 58 | 1000 | 0 | 24 | 24 | 0 | 650.93 | 650.93 | 0 | 19 | 73.1928 | 30.89949 | 169.8615 | 56.72998 | 30.24767 | -0.5930248 | 256.2461 | 88.42728 | 11.57272 | 0.9434088 | 2.916667 | 2.55 | 1.083333 | 0.2 | 0 | 45 | 64181.66 | 4398.016 | 8.233187 | 9.151645 | 416.0566 | 440.8061 | 99.53041 | 6.723 | 0 | 0.9043495 | 26.532 | 0 |  | 32.66667 | 52.33333 | 166 | 20 | 210 | 330 | 4 | 3 | 1.3 | 0.2 | 8 | 10.33333 | 3.8 | 56.6 | 0 | 0 | 17 | 19 | 14 | 0 | 11 | 579.7227 | 443.1658 | 420.7376 | 427.0943 | -0.680177 | 104.2161 | -236.8727 | 629 | 115.9355 | 0.1935484 | 638.4087 | 22.5 | 20.41383 | 14.14658 | 34.56042 | 19.12184 | 8.148028 | 28.01701 | 194.9724 | 190 | 199 | 295.3128 | 291 | 299 | 298.0437 | 295 | 302 | 299.2582 | 296 | 302 | 2.77946 | 1.7 | 4.7 | 2.586679 | 1.7 | 4.4 | 1.060682 | 0.9 | 1.5 | 0.2014595 | 0.1 | 0.3 | 912.9819 | 894.9923 | 922.8953 | 15.80317 | 11.41528 | 20.64257 | 56.80755 | 58.35223 | 33.90507 | 700.703125 | 1.47153 | 1.358201 | 0.6977933 | 0.8213697 | 152.7043 | 181.2996 | 208.135 | 307.735 | 2.8 | 3 | 3.6 | 4.6 | 4.2 | 4.3 | 273 | 179 | 85
2022-12-07 | 48.13 | 9.16 | 1.29 | 1.21 | 4.02 | 634 | 571.9508 | 1 | 50230.19 | 9.275 | 909.2352 | 908.5059 | 2060.106 | 305.2302 | 1125 | 811 | 657.1737 | 558.928 | 22455.85 | 250 | 19.56484 | 57.66587 | 920.89 | 937.5777 | 884.6715 | 883.2673 | 907.8001 | 917.8825 | 888.1432 | 927.8148 | 927.6948 | 927.9932 | 10.635 | 6 | 29.58073 | 574.555 | 203.8 | 7.337224 | -6.54 | 51.963 | 36 | 2 | 2.37401 | 1.1 | 0.8 | 6.05349 | 160 | 127 | 11428 | 7 | 21 | 7 | 0 | 2 | 2 | 2 | 46 | 39.33333 | 0 | 24 | 43 | 44 | 2.2 | 0.8 | 0.25 | 546.1866 | 344.6403 | 316.736 | 315.2683 | 0 | 11 | 10.82 | 8.47 | 0.81 | 8.038532 | 177 | 84 | 90 | 4 | 4.6 | 7.2 | 8 | 3.6 | 3.2 | 3.4 | 3.4 | 4 | 4 | 46 | 46 | 90 | 90 | 46 | 46 | 46 | 46 | 46 | 46 | 1000 | 0 | 24 | 24 | 0 | 540.76 | 540.76 | 0 | 16 | 75.1908 | 31.01047 | 170.6487 | 57.15451 | 32.70816 | -0.1010894 | 260.4103 | 87.47858 | 12.52142 | 0.9261146 | 2.383333 | 2.466667 | 1.083333 | 0.2 | 0 | 45 | 64350.06 | 4395.821 | 7.333751 | 9.300368 | 413.8737 | 488.8366 | 99.40633 | 6.343 | 0 | 0.9021306 | 42.219 | 22030 | 2 | 31.33333 | 52.33333 | 198 | 20 | 210 | 340 | 2.8 | 2.9 | 1.2 | 0.2 | 10 | 9.5 | 1.7 | 57.1 | 0 | 0 | 18 | 13 | 14 | 0 | 8 | 582.0969 | 441.1064 | 420.7666 | 425.5528 | -0.6729185 | 104.6262 | -237.7055 | 629.7143 | 140.2581 | 0.2258065 | 639.2981 | 22.5 | 17.17049 | 15.3489 | 32.51938 | 15.31923 | 8.913213 | 26.21427 | 195.6954 | 193 | 199 | 295.4531 | 292 | 299 | 297.904 | 294 | 301 | 299.2603 | 297 | 302 | 2.3326 | 1.7 | 3 | 2.444179 | 1.8 | 3.8 | 1.07022 | 0.9 | 1.2 | 0.1989583 | 0 | 0.2 | 912.3629 | 903.4429 | 930.6644 | 17.13915 | 10.91534 | 20.42212 | 56.95482 | 58.66351 | 33.36036 | 713.90625 | 1.384834 | 1.326188 | 0.6897419 | 0.7994821 | 104.9513 | 169.5431 | 195.3266 | 314.3132 | 2.8 | 3.1 | 3.7 | 4.6 | 4.2 | 4.3 | 276 | 185 | 84
2022-12-08 | 51.03 | 9.62 | 1.33 | 1.27 | 4.54 | 636 | 581.3452 | 1 | 50134.52 | 9.316667 | 928.6281 | 904.276 | 2029.413 | 306.6361 | 333.3333 | 783 | 671.5813 | 608.6295 | 23926.26 | 250 | 20.70757 | 74.32795 | 916.2731 | 937.3449 | 894.0163 | 866.1656 | 910.0316 | 912.9809 | 876.0782 | 921.3173 | 924.9718 | 924.8739 | 9.305 | 6 | 29.61523 | 574.985 | 374.5 | 6.54 | -6.76 | 51.64545 | 39 | 3 | 2.260142 | 1 | 3.1 | 5.778346 | 200 | 126 | 11428 | 8 | 24 | 6.75 | 0 | 2 | 2 | 2 | 45 | 38 | 0 | 25 | 40 | 42 | 2.1 | 0.8 | 0.25 | 554.4719 | 347.6227 | 317.6788 | 305.9707 | 0 | 11.09 | 10.79 | 8.07 | 4.12 | 8.012439 | 178 | 75 | 70 | 7 | 6.9 | 8 | 8 | 6.5 | 6.5 | 6.1 | 6.5 | 6.5 | 6.1 | 42 | 42 | 86 | 86 | 42 | 42 | 42 | 42 | 42 | 42 | 900 | 0 | 24 | 24 | 0 | 689.77 | 689.77 | 0 | 20 | 83.5752 | 29.73782 | 171.5283 | 58.75464 | 33.85231 | -0.1631692 | 263.9721 | 87.23761 | 12.76239 | 0.9094005 | 2.116667 | 2.416667 | 1.066667 | 0.2 | 0 | 100 | 64282.21 | 4358.323 | 8.436212 | 9.427576 | 416.3146 | 492.2831 | 99.48993 | 4.482 | 0 | 0.9140648 | 37.737 | 0 | 2 | 32.33333 | 52 | 192 | 19 | 214 | 350 | 2.5 | 2.7 | 1.1 | 0.2 | 11 | 11.5 | 2.3 | 56.06667 | 0 | 0 | 22 | 18 | 13 | 0 | 10 | 587.3613 | 442.3801 | 422.7943 | 426.8272 | -0.5243559 | 116.6349 | -234.3534 | 630.5 | 166.5806 | 0.2580645 | 640.049 | 22.5 | 24.51909 | 15.93129 | 40.45038 | 15.38655 | 9.483866 | 24.67092 | 195.9947 | 194 | 199 | 295.5642 | 292 | 299 | 298.105 | 295 | 301 | 299.1624 | 296 | 302 | 2.140876 | 1.8 | 2.6 | 2.3845 | 1.8 | 3.6 | 1.040625 | 0.9 | 1.2 | 0.1995845 | 0.1 | 0.2 | 908.4172 | 886.174 | 916.5958 | 17.9577 | 15.05082 | 21.55051 | 55.51901 | 57.41844 | 31.5317 | 719.296875 | 1.376281 | 1.310176 | 0.6834365 | 0.7915619 | 115.1388 | 167.1811 | 191.1418 | 320.6755 | 3 | 3.2 | 4.6 | 4.6 | 4.2 | 4.3 | 217 | 137 | 18
2022-12-09 | 47.48 | 9.75 | 1.16 | 1.34 | 4.18 | 635 | 571.7412 | 1 | 50137.02 | 9.458333 | 937.6903 | 901.6313 | 1994.744 | 310.8214 | 0 | 878 | 677.888 | 625.789 | 25679.13 | 250 | 22.29987 | 75.1527 | 916.4095 | 934.8876 | 890.462 | 865.2726 | 906.4561 | 908.8219 | 871.2582 | 919.4828 | 920.8773 | 918.8749 | 10.635 | 6 | 29.68294 | 575.435 | 436.4 | 6.54 | -6.62 | 56.60888 | 43 | 3 | 2.242401 | 0.9 | 1 | 5.981443 | 250 | 124 | 11428 | 9 | 27 | 6.25 | 0 | 2 | 2 | 2 | 43.66667 | 38 | 0 | 25 | 40 | 41 | 2.2 | 0.9 | 0.25 | 570.5352 | 352.7946 | 322.6604 | 322.4869 | 0 | 11.18 | 11 | 9.43 | 7.99 | 8.021626 | 140 | 88 | 68 | 7.9 | 8.3 | 8 | 7.2 | 6.9 | 8.5 | 8.4 | 7.9 | 8 | 8.2 | 44 | 44 | 88 | 88 | 44 | 44 | 44 | 44 | 48 | 44 | 1000 | 0 | 24 | 24 | 0 | 647.07 | 647.07 | 0 | 20 | 86.6712 | 29.6364 | 171.6754 | 58.69963 | 33.03368 | -0.1437021 | 263.265 | 87.50689 | 12.49311 | 0.9565616 | 2.216667 | 2.65 | 1.083333 | 0.2 | 0 | 50 | 64372.73 | 4353.339 | 8.452354 | 9.402321 | 415.9324 | 490.9051 | 99.49247 | 6.976 | 0 | 0.9003798 | 46.701 | 15940 | 3 | 32.66667 | 52 | 210 | 20 | 210 | 340 | 2.5 | 3.1 | 1.2 | 0.2 | 13 | 11.5 | 2.9 | 54.86667 | 0 | 0 | 21 | 17 | 12 | 0 | 14 | 587.3574 | 442.1586 | 419.7209 | 426.4318 | -0.7734936 | 113.9858 | -235.1339 | 631 | 191.9032 | 0.2903226 | 640.6697 | 22.5 | 24.66275 | 15.49326 | 40.15601 | 15.27665 | 7.24016 | 24.15216 | 195.9584 | 193 | 200 | 295.0842 | 292 | 299 | 298.0032 | 294 | 302 | 299.2681 | 297 | 302 | 2.183505 | 1.5 | 2.8 | 2.672464 | 2 | 3.8 | 1.068309 | 0.9 | 1.3 | 0.2045833 | 0.1 | 0.3 | 906.3505 | 891.2854 | 916.6646 | 18.17914 | 14.23185 | 22.60216 | 55.17029 | 56.32903 | 32.84159 | 792.734375 | 1.375362 | 1.330062 | 0.6886546 | 0.834548 | 126.6188 | 155.7912 | 193.0595 | 332.0888 | 3 | 3.2 | 4.6 | 4.6 | 4.2 | 4.3 | 233 | 153 | 27
2022-12-10 | 47.21 | 9.9 | 1.15 | 1.3 | 4.04 | 645 | 564.6724 | 1 | 50171.01 | 7.8 | 941.0675 | 906.1063 | 2013.311 | 310.9769 | 0 | 805 | 679.8185 | 597.0339 | 23716.35 | 250 | 22.53451 | 80.0148 | 921.8017 | 937.4811 | 897.4548 | 867.6267 | 910.0644 | 912.8834 | 875.9693 | 925.5692 | 925.7355 | 926.4973 | 10.635 | 6 | 29.58529 | 584.235 | 551.3 | 6.54 | -6.97 | 56.05398 | 39 | 3 | 2.394016 | 0.9 | 0.4 | 6.441052 | 220 | 122 | 11428 | 10 | 30 | 5.833333 | 0 | 2 | 2 | 2 | 43 | 37.33333 | 0 | 25 | 41 | 42 | 2.2 | 1.1 | 0.25 | 569.8803 | 352.1228 | 322.787 | 324.7995 | 0 | 11.08 | 10.97 | 8.45 | 2.71 | 7.99874 | 170 | 74 | 76 | 5 | 7 | 8.2 | 8 | 8.2 | 7.2 | 7 | 6.8 | 7.4 | 7.2 | 48 | 48 | 91 | 91 | 46 | 46 | 46 | 46 | 46 | 44 | 1000 | 0 | 24 | 24 | 0 | 248.6 | 248.6 | 0 | 8 | 80.0724 | 29.14212 | 169.0847 | 59.32425 | 31.99727 | -1.216526 | 259.1897 | 88.12424 | 11.87576 | 0.9520994 | 1.966667 | 2.583333 | 1.016667 | 0.2 | 0 | 40 | 64221.32 | 4367.033 | 8.214295 | 9.256775 | 420.9016 | 465.1697 | 99.50314 | 7.47 | 0 | 0.8754611 | 39.231 | 0 | 3 | 30.66667 | 51.33333 | 182 | 22 | 208 | 346 | 2.2 | 3.1 | 1.1 | 0.2 | 15 | 9.5 | 2.1 | 54.86667 | 0 | 0 | 19 | 20 | 14 | 0 | 7 | 588.9046 | 446.7451 | 424.4416 | 435.3552 | -0.4537824 | 119.7397 | -226.281 | 632.4 | 227.2258 | 0.3225806 | 642.1662 | 22.5 | 27.75612 | 14.9775 | 42.73362 | 16.25223 | 7.603299 | 25.15078 | 196.1179 | 194 | 199 | 295.1494 | 291 | 299 | 298.0058 | 295 | 302 | 299.229 | 296 | 302 | 2.067044 | 1.6 | 2.5 | 2.724066 | 2 | 3.8 | 1.031008 | 0.9 | 1.2 | 0.1981238 | 0 | 0.2 | 910.1289 | 898.1448 | 918.3513 | 18.08363 | 14.95412 | 21.79413 | 54.9457 | 56.22527 | 32.01156 | 713.046875 | 1.369325 | 1.332286 | 0.6821327 | 0.828982 | 121.4613 | 143.9447 | 191.4416 | 337.0782 | 2.8 | 3.1 | 4.6 | 4.7 | 4.2 | 4.4 | 224 | 144 | 23
2022-12-11 | 48.23 | 9.82 | 1.24 | 1.33 | 4.16 | 632 | 580.4184 | 1 | 49624.85 | 8.908333 | 924.9116 | 906.8761 | 2000.788 | 309.2596 | 0 | 919 | 671.058 | 624.4 | 24072.86 | 250 | 17.90775 | 57.91007 | 921.0961 | 933.5525 | 900.1117 | 879.8438 | 906.0502 | 910.6926 | 879.5383 | 924.1235 | 920.7596 | 921.9113 | 10.106 | 6 | 29.33008 | 572.266 | 534.3 | 6.54 | -6.89 | 55.77616 | 28 | 3 | 2.37493 | 1 | 1.4 | 5.927719 | 320 | 120 | 11428 | 11 | 33 | 6.25 | 0 | 2 | 2 | 2 | 44 | 38.33333 | 0 | 25 | 39 | 41 | 2.2 | 1.1 | 0.75 | 559.0884 | 349.9701 | 320.7616 | 321.5693 | 0 | 11.06 | 11.02 | 9.09 | 5.04 | 8.018874 | 168 | 79 | 65 | 4.2 | 6.2 | 8.2 | 8 | 4.6 | 4.8 | 4.6 | 4.6 | 5.8 | 6.8 | 46 | 46 | 97 | 97 | 48 | 48 | 48 | 48 | 48 | 50 | 1000 | 0 | 24 | 24 | 0 | 0 | 0 | 0 | 0 | 76.4184 | 30.17467 | 171.5684 | 58.61086 | 30.34547 | -1.121602 | 259.4031 | 88.73419 | 11.26581 | 0.9646706 | 2.116667 | 2.983333 | 1.15 | 0.2 | 0 | 40 | 64040.24 | 4338.459 | 7.733334 | 9.264396 | 416.9058 | 402.9749 | 99.53908 | 8.217 | 0 | 0.9183835 | 31.014 | 0 | 3 | 29.66667 | 50.66667 | 150 | 22 | 210 | 310 | 2.7 | 3.3 | 1.6 | 0.2 | 17 | 12 | 3.2 | 54.83333 | 0 | 0 | 19 | 18 | 13 | 0 | 11 | 574.876 | 446.5205 | 424.0802 | 434.0842 | -1.252731 | 112.4203 | -229.9556 | 632.3636 | 249.5484 | 0.3548387 | 642.1607 | 22.5 | 22.39936 | 13.69221 | 36.09157 | 17.1708 | 8.52413 | 26.22724 | 195.876 | 193 | 199 | 294.5288 | 292 | 298 | 298.0481 | 295 | 301 | 299.2983 | 297 | 302 | 2.219035 | 1.8 | 3.2 | 3.023394 | 2.4 | 3.7 | 1.057506 | 0.9 | 1.3 | 0.1920868 | 0.1 | 0.2 | 909.7979 | 889.8565 | 917.4415 | 14.8327 | 7.772748 | 18.53034 | 55.06847 | 56.31606 | 32.53032 | 593.046875 | 1.37756 | 1.310272 | 0.6835345 | 0.8117829 | 122.6676 | -28.95054 | 193.9725 | 329.1613 | 3 | 3.2 | 4.6 | 4.6 | 4.2 | 4.3 | 245 | 170 | 39
2022-12-12 | 48.62 | 9.77 | 1.19 | 1.43 | 4.18 | 630 | 562.0696 | 1 | 49145.96 | 9.225 | 917.3546 | 903.923 | 2010.187 | 305.2737 | 0 | 917 | 669.3446 | 610.4879 | 23847.32 | 250 | 15.57611 | 57.55412 | 916.1444 | 926.0444 | 900.5872 | 882.5044 | 899.8168 | 908.5264 | 879.0849 | 918.6757 | 913.3456 | 914.5021 | 9.789 | 6 | 29.33073 | 570.189 | 655.9 | 6.54 | -6.79 | 55.97161 | 36 | 2 | 2.317944 | 0.9 | 0.41 | 10.60114 | 91 | 119 | 11428 | 12 | 36 | 6 | 0 | 2 | 2 | 2 | 44.33333 | 39 | 61.81 | 25 | 39 | 40 | 2.2 | 1.2 | 0.75 | 549.5321 | 347.0473 | 316.9982 | 316.4681 | 0 | 11.1 | 11.07 | 8.57 | 2.8 | 8.04433 | 85 | 68 | 58 | 4.2 | 6.2 | 8 | 8 | 8 | 4.6 | 4.4 | 6.2 | 6.4 | 6.2 | 42 | 42 | 84 | 84 | 40 | 40 | 40 | 40 | 56 | 42 | 1000 | 0 | 24 | 24 | 0 | 270.03 | 270.03 | 0 | 8 | 75.0396 | 30.221 | 172.3646 | 57.77862 | 29.79999 | -1.319089 | 258.6241 | 88.98753 | 11.01247 | 0.9405435 | 2.083333 | 2.65 | 1 | 0.1833333 | 0 | 52 | 64024.75 | 4371.347 | 7.523703 | 9.236575 | 416.4397 | 394.6341 | 99.5344 | 7.47 | 0 | 0.892174 | 23.544 | 0 | 3 | 30 | 51 | 256 | 22 | 212 | 360 | 2.6 | 3.1 | 1.1 | 0.2 | 19 | 11.33333 | 4.2 | 54.5 | 0 | 0 | 19 | 20 | 13 | 0 | 8 | 573.4632 | 445.3614 | 423.6404 | 433.1809 | 1.003509 | 104.046 | -240.0205 | 632.1667 | 269.871 | 0.3870968 | 641.9631 | 22.5 | 21.8166 | 13.40047 | 35.21707 | 17.75758 | 9.276352 | 25.08595 | 195.9366 | 193 | 199 | 295.0172 | 292 | 298 | 297.9076 | 294 | 301 | 299.3562 | 297 | 302 | 2.206087 | 1.5 | 3.2 | 2.778003 | 2.2 | 3.6 | 1.012482 | 0.8 | 1.3 | 0.1887523 | 0.1 | 0.3 | 905.962 | 890.5129 | 915.4136 | 12.4441 | 7.27226 | 15.95377 | 54.64691 | 56.0437 | 33.3474 | 565.078125 | 1.361482 | 1.304013 | 0.6779213 | 0.8086917 | 117.1921 | -24.68309 | 191.7893 | 334.0592 | 3 | 3.2 | 4.6 | 4.6 | 4.1 | 4.3 | 233 | 149 | 28
2022-12-13 | 47.67 | 10.39 | 1.14 | 0.43 | 3.62 | 630 | 561.5968 | 1 | 49150.46 | 9.316667 | 917.8724 | 895.0014 | 2004.695 | 303.0811 | 0 | 881 | 661.4239 | 626.6997 | 24554.9 | 250 | 16.98939 | 58.81387 | 904.5002 | 917.911 | 900.6874 | 867.5485 | 885.6716 | 906.2109 | 868.8977 | 908.584 | 905.2328 | 906.6713 | 9.789 | 6 | 29.36198 | 570.189 | 554.8 | 25.18806 | -6.75 | 55.8317 | 24 | 2 | 2.202947 | 0.8 | 0.9 | 9.181628 | 86 | 118 | 11428 | 13 | 39 | 5.916667 | 0 | 2 | 2 | 2 | 43.66667 | 38.33333 | 0 | 25 | 39 | 40 | 2.2 | 0.9 | 0.25 | 545.7731 | 346.6043 | 315.1758 | 315.4338 | 0 | 11.15 | 11 | 8.5 | 1.8 | 8.081497 | 80 | 54 | 88 | 4.8 | 6.8 | 8 | 7.2 | 8.5 | 7.8 | 7.2 | 6.6 | 7.4 | 7 | 44 | 44 | 88 | 88 | 44 | 44 | 44 | 44 | 44 | 44 | 1000 | 0 | 24 | 24 | 0 | 715.31 | 715.31 | 0 | 22 | 96.2868 | 29.56392 | 172.2628 | 58.16542 | 29.51182 | -1.79924 | 258.1408 | 89.26455 | 10.73545 | 0.9694914 | 2.4 | 2.866667 | 1.066667 | 0.2 | 5 | 46 | 63890.41 | 4376.158 | 7.431397 | 9.219316 | 417.9249 | 377.0851 | 99.54889 | -19.422 | 0 | 0.8914235 | 42.966 | 0 | 3 | 31 | 51.33333 | 172 | 20 | 206 | 345 | 3.2 | 3.1 | 1.2 | 0.2 | 20 | 10.83333 | 1.6 | 54.93333 | 0 | 0 | 20 | 20 | 16 | 0 | 6 | 571.9583 | 446.5492 | 426.4251 | 436.7825 | 3.352827 | 124.0259 | -218.7826 | 632 | 290.1935 | 0.4193548 | 641.7958 | 22.5 | 23.89266 | 13.55127 | 37.44392 | 17.42146 | 11.41628 | 23.56854 | 195.7315 | 192 | 199 | 294.616 | 246 | 320 | 298.0244 | 294 | 302 | 299.2013 | 297 | 302 | 2.255763 | 1.7 | 3.7 | 2.973487 | 2.2 | 11.6 | 1.031223 | 0.8 | 1.4 | 0.2047905 | 0.1 | 0.3 | 897.1395 | 885.306 | 906.5123 | 14.04993 | 10.68074 | 17.41754 | 54.49916 | 55.82322 | 32.3747 | 575.078125 | 1.364627 | 1.229899 | 0.675903 | 0.8308411 | 132.0844 | -44.10615 | 189.3441 | 334.5516 | 2.8 | 3 | 4.6 | 4.6 | 4.2 | 4.3 | 222 | 147 | 20
2022-12-14 | 46.96 | 10.55 | 1.15 | 1.42 | 4.38 | 609 | 545.938 | 0.9791667 | 47593.78 | 9.383333 | 910.359 | 899.3672 | 2002.916 | 298.6341 | 0 | 766 | 644.9168 | 598.2083 | 22599.17 | 250 | 16.06225 | 53.54578 | 906.0097 | 918.9484 | 905.7501 | 870.4046 | 892.8288 | 913.0926 | 875.764 | 912.1396 | 908.104 | 911.5617 | 9.789 | 6 | 29.00182 | 551.709 | 576.6 | 27.67 | -6.92 | 55.33666 | 46 | 3 | 2.148683 | 4 | 1 | 6.213732 | 75 | 116 | 11428 | 14 | 42 | 4 | 0 | 2 | 2 | 2 | 42.33333 | 39 | 0 | 25 | 38 | 40 | 2.2 | 1.7 | 0.75 | 532.6649 | 340.596 | 310.2564 | 308.318 | 0 | 11.07 | 10.98 | 8.39 | 1.27 | 8.114063 | 161 | 79 | 88 | 4.2 | 6.2 | 6.2 | 7 | 7.2 | 6.2 | 7.2 | 7.2 | 7.2 | 7.4 | 36 | 38 | 72 | 84 | 36 | 36 | 36 | 36 | 36 | 38 | 1000 | 0 | 23.5 | 23.5 | 0 | 745.22 | 745.22 | 0 | 22 | 95.718 | 29.12814 | 170.9509 | 56.7117 | 29.62314 | -1.860855 | 255.4249 | 89.13094 | 10.86906 | 0.4592151 | 2.183333 | 2.116667 | 0.8833333 | 0.1833333 | 0 | 45 | 63031.39 | 4295.068 | 6.928728 | 9.122319 | 415.4975 | 373.7633 | 99.51635 | 7.47 | 0 | 0.8964499 | 35.496 | 0 | 3 | 32.33333 | 51.33333 | 158 | 20 | 207 | 356 | 3.1 | 2.5 | 1 | 0.2 | 22 | 10.83333 | 2.6 | 54.6 | 0 | 0 | 21 | 20 | 16 | 0 | 0 | 553.6004 | 442.8745 | 424.8682 | 435.844 | 2.631197 | 121.7674 | -209.0967 | 631.2966 | 289.5161 | 0.4307796 | 641.1065 | 22.5 | 23.69585 | 12.94319 | 36.63904 | 17.12383 | 11.7535 | 23.80198 | 196.0243 | 194 | 199 | 295.995 | 292 | 300 | 298.2753 | 295 | 302 | 299.2219 | 297 | 301 | 2.080903 | 1.3 | 2.7 | 2.147597 | 1.4 | 2.7 | 0.9087465 | 0.5 | 1.1 | 0.187713 | 0 | 0.3 | 901.4383 | 850.7928 | 926.1121 | 13.40998 | 7.282446 | 22.29204 | 53.9001 | 55.43414 | 32.11532 | 631.484375 | 1.358033 | 1.128197 | 0.6714724 | 0.8590729 | 129.7324 | 86.97903 | 191.3817 | 357.7281 | 2.7 | 3 | 4.6 | 4.6 | 4.2 | 4.3 | 212 | 173 | 13
2022-12-15 | 45.18 | 9.71 | 1.16 | 1.24 | 4 | 618 | 550.3368 | 0.9951389 | 48379.36 | 9.483333 | 900.9246 | 904.7092 | 2031.073 | 299.8076 | 0 | 778 | 656.6265 | 624.2115 | 22259.87 | 250 | 16.10531 | 56.43852 | 908.5602 | 925.3664 | 912.9613 | 875.1176 | 900.0797 | 919.4111 | 881.3969 | 914.7804 | 914.0227 | 916.8781 | 10.345 | 6 | 29.02773 | 560.185 | 552.2 | 27.67 | -6.8 | 54.97952 | 38 | 2.5 | 2.24945 | 0.8 | 1 | 6.759674 | 290 | 114 | 11428 | 15 | 45 | 6.083333 | 0 | 2 | 2 | 2 | 44 | 39.33333 | 0 | 25 | 39 | 41 | 2.3 | 1 | 0.75 | 534.8511 | 340.6251 | 311.6377 | 297.6174 | 0 | 11.07 | 11.03 | 8.36 | 1.5 | 8.184329 | 163 | 82 | 61 | 6.1 | 6.3 | 8 | 8 | 6.1 | 6.7 | 6.5 | 6.3 | 6.4 | 7 | 44 | 44 | 38 | 88 | 44 | 44 | 44 | 44 | 44 | 44 | 1000 | 0 | 23.88333 | 23.88333 | 0 | 652.61 | 652.61 | 0 | 19 | 88.7268 | 31.07972 | 171.2196 | 57.94731 | 30.09728 | -1.792134 | 257.472 | 89.00651 | 10.99349 | 0.4434879 | 2.366667 | 2.45 | 1 | 0.2 | 0 | 50 | 63560.78 | 4332.362 | 7.725024 | 9.19543 | 416.7983 | 373.6421 | 99.57213 | 5.229 | 0 | 0.8905126 | 30.267 | 0 | 3 | 31.33333 | 51 | 190 | 25 | 205 | 340 | 3 | 3.1 | 1.2 | 0.2 | 23 | 11.66667 | 3.3 | 54.9 | 0 | 0 | 19 | 18 | 14 | 0 | 0 | 563.0732 | 443.6721 | 425.2343 | 435.7878 | 1.53297 | 115.0659 | -227.902 | 630.6136 | 297.8387 | 0.4581765 | 640.4624 | 22.5 | 14.98298 | 12.75798 | 27.74097 | 17.4535 | 8.109102 | 25.24158 | 195.6026 | 193 | 198 | 295.4954 | 292 | 299 | 297.9078 | 294 | 301 | 299.3425 | 297 | 301 | 2.362247 | 2 | 3 | 2.472716 | 2 | 3.3 | 1.023148 | 0.9 | 1.3 | 0.1975 | 0.1 | 0.2 | 906.8104 | 891.3246 | 927.9163 | 13.15384 | 6.619733 | 15.88808 | 54.41166 | 55.86213 | 33.16583 | 558.28125 | 1.365478 | 1.296085 | 0.6823067 | 0.8537681 | 117.4301 | 143.1653 | 191.4512 | 352.4172 | 2.6 | 3.2 | 4.6 | 4.7 | 4.2 | 4.3 | 239 | 164 | 36
2022-12-16 | 48.43 | 9.73 | 0.88 | 1.04 | 4.4 | 629 | 559.3812 | 1 | 49135.63 | 9.108333 | 888.5267 | 905.3249 | 2052.292 | 302.0548 | 0 | 822 | 667.0676 | 636.7818 | 24794.54 | 250 | 14.65354 | 49.51184 | 907.8205 | 923.1138 | 911.6017 | 878.988 | 902.3434 | 918.9187 | 884.8458 | 914.9671 | 915.4605 | 917.4685 | 11.272 | 6 | 29.32943 | 570.792 | 687.2 | 27.67 | -6.48 | 37.81573 | 36 | 2 | 2.117064 | 1 | 0.5 | 8.132291 | 160 |  | 11428 | 16 | 48 | 6.25 | 0 | 2 | 2 | 2 | 43.33333 | 39.66667 | 0 | 25 | 39 | 40 | 2.1 | 0.7 | 0.25 | 533.9378 | 342.136 | 313.8294 | 302.0422 | 0 | 11.1 | 10.9 | 7.9 | 0.97 | 8.207608 | 168 | 88 | 58 | 4.4 | 6.2 | 8.2 | 4 | 4.6 | 4.4 | 4.8 | 4.2 | 3.4 | 6 | 44 | 44 | 138 | 88 | 44 | 44 | 44 | 44 | 44 | 44 | 1000 | 0 | 24 | 24 | 0 | 706.31 | 706.31 | 0 | 21 | 92.0712 | 30.06565 | 169.492 | 59.00354 | 29.97042 | -1.397272 | 257.0687 | 88.88502 | 11.11498 | 0.4504973 | 2.116667 | 2.6 | 0.9666667 | 0.1833333 | 0 | 45 | 63984.15 | 4409.528 | 8.163436 | 9.181026 | 417.4062 | 379.8332 | 99.59146 | 8.964 | 0 | 0.8893183 | 21.303 | 0 | 3 | 30.33333 | 51.33333 | 170 | 20 | 210 | 235 | 2.8 | 3.1 | 1.2 | 0.2 | 25 | 11 | 4.5 | 54.85 | 0 | 0 | 20 | 20 | 13 | 0 | 10 | 576.113 | 445.2709 | 424.8726 | 435.3811 | 0.07753741 | 129.7103 | -221.5851 | 630.5125 | 317.1613 | 0.4904346 | 640.4505 | 22.5 | 22.87381 | 13.45242 | 36.32623 | 17.56775 | 8.52413 | 27.05727 | 195.9157 | 193 | 199 | 295.233 | 292 | 299 | 298.0416 | 295 | 302 | 299.2658 | 297 | 302 | 2.222265 | 1.5 | 3.1 | 2.609516 | 2.1 | 3.5 | 1.014372 | 0.8 | 1.3 | 0.1812523 | 0.1 | 0.2 | 907.5414 | 893.4159 | 915.8885 | 11.56726 | 9.27622 | 15.42043 | 54.72161 | 56.35497 | 32.59518 | 677.421875 | 1.36869 | 1.313752 | 0.6816132 | 0.8499726 | 122.3623 | 142.7223 | 188.7137 | 355.6096 | 3 | 3.1 | 4.6 | 4.6 | 4.2 | 4.3 | 243 | 193 | 51
2022-12-17 | 48.59 | 9.77 | 1.11 | 1.13 | 4.6 | 627 | 556.376 | 1 | 49152.93 | 9.358333 | 882.4645 | 903.4229 | 2016.317 | 301.5688 | 0 | 833 | 666.2834 | 633.1869 | 23237.6 | 250 | 15.38927 | 53.62852 | 911.0156 | 924.9106 | 901.6348 | 876.6785 | 904.9303 | 913.7252 | 878.7839 | 915.704 | 911.7965 | 913.0155 | 11.272 | 6 | 29.33789 | 569.032 | 544.2 | 19.39182 | -6.06 | 44.97425 | 36 | 2 | 2.104892 | 0.9 | 0.5 | 5.261906 | 180 | 109 | 11428 | 17 | 51 | 5.5 | 0 | 2 | 2 | 2 | 43.66667 | 39 | 0 | 25 | 39 | 39 | 2.2 | 0.7 | 0.25 | 526.5164 | 341.9814 | 314.389 | 316.2472 | 0 | 11.18 | 10.99 | 8.15 | 1.49 | 8.184999 | 168 | 88 | 58 | 4.2 | 6.8 | 6.8 | 6.2 | 4.4 | 4 | 4.2 | 4.2 | 3.8 | 4.4 | 44 | 44 | 88 | 88 | 44 | 44 | 44 | 44 | 44 | 44 | 900 | 0 | 24 | 24 | 0 | 146.22 | 146.22 | 0 | 4 | 90.156 | 30.1142 | 172.2198 | 59.14551 | 30.30129 | -1.247665 | 260.4189 | 88.84351 | 11.15649 | 0.4878665 | 2.6 | 2.883333 | 1.05 | 0.2 | 0 | 40 | 63841.55 | 4396.727 | 8.412351 | 9.300676 | 417.2869 | 382.8884 | 99.60205 | -14.94 | 0 | 0.887362 | 36.243 | 0 | 3 | 29.66667 | 51.66667 | 235 | 20 | 210 | 230 | 3.2 | 3.1 | 1.1 | 0.2 | 27 | 11 | 5.1 | 55.36667 | 0 | 0 | 20 | 19 | 13 | 0 | 10 | 574.1568 | 445.9307 | 425.3396 | 435.8392 | -1.453911 | 101.477 | -247.556 | 630.3056 | 334.4839 | 0.5226927 | 640.3222 | 22.5 | 22.51329 | 13.41764 | 35.93094 | 15.12343 | 9.315258 | 22.66068 | 195.2106 | 192 | 198 | 294.9532 | 291 | 299 | 298.1442 | 294 | 302 | 299.2427 | 297 | 302 | 2.666243 | 2.1 | 4 | 2.783751 | 2.2 | 3.4 | 1.018484 | 0.9 | 1.3 | 0.1962477 | 0 | 0.3 | 905.2329 | 893.4159 | 915.658 | 12.06342 | 9.278723 | 15.97733 | 55.41842 | 56.69217 | 33.03613 | 562.890625 | 1.464104 | 1.336 | 0.6816036 | 0.8475822 | 155.4575 | 141.7595 | 191.0442 | 350.9932 | 3 | 3.2 | 4.6 | 4.6 | 4.2 | 4.3 | 255 | 169 | 58
2022-12-18 | 47.1 | 9.49 | 1.19 | 0.95 | 4.5 | 627 | 564.7996 | 1 | 49092.6875 | 9.466667 | 880.5767 | 899.8223 | 2013.141 | 302.4566 | 0 | 803 | 661.8205 | 614.4756 | 24916.3 | 250 | 14.66113 | 50.63882 | 909.3158 | 920.7912 | 891.9806 | 878.1093 | 899.1127 | 909.3029 | 876.8719 | 913.0937 | 907.9305 | 908.7028 | 11.272 | 6 | 29.36393 | 569.032 | 528.8 | 19.41818 | -6.25 | 45.20966 | 36 | 3 | 2.21295 | 2.3 | 1.4 | 5.529597 | 170 | 108 | 11428 | 18 | 54 | 7.083333 | 0 | 2 | 2 | 2 | 44.5 | 38.16667 | 0 | 25 | 40 | 42 | 2.3 | 0.6 | 0.25 | 528.9147 | 343.065 | 315.3147 | 317.9406 | 0 | 11.03 | 10.89 | 8.05 | 1.28 | 8.16945 | 160 | 88 | 42 | 4.2 | 4.6 | 6.2 | 6.2 | 4.8 | 4.4 | 4.8 | 4.2 | 3.5 | 4.2 | 46 | 46 | 92 | 96 | 46 | 46 | 44 | 46 | 46 | 46 | 700 | 0 | 24 | 24 | 0 | 0 | 0 | 0 | 0 | 89.7996 | 29.27657 | 172.5587 | 58.1223 | 29.48965 | -1.713975 | 258.4567 | 89.25326 | 10.74674 | 0.5012493 | 2.85 | 2.3 | 0.9 | 0.1833333 | 0 | 40 | 63799.59 | 4399.021 | 7.870662 | 9.230596 | 415.0479 | 371.7615 | 99.58319 | 5.976 | 0 | 0.9007968 | 30.267 | 0 | 3 | 29.33333 | 52 | 179 | 20 | 207 | 235 | 3.4 | 2.9 | 1 | 0.2 | 28 | 9 | 3.3 | 55.9 | 0 | 0 | 22 | 15 | 14 | 0 | 6 | 570.6318 | 443.9709 | 423.7184 | 433.9973 | -0.4657914 | 130.2973 | -217.841 | 630.1217 | 351.8065 | 0.5549507 | 640.2081 | 22.5 | 25.08469 | 13.18195 | 38.26664 | 13.33717 | 7.758945 | 21.89549 | 194.7638 | 185 | 199 | 295.7616 | 292 | 299 | 298.3813 | 295 | 302 | 299.332 | 297 | 302 | 2.944711 | 2.1 | 8.900001 | 2.301442 | 1.8 | 3.1 | 0.9022662 | 0.7 | 1 | 0.1720451 | 0.1 | 0.2 | 901.5124 | 894.3309 | 908.4314 | 12.05472 | 9.224304 | 14.37706 | 55.5695 | 56.58841 | 31.2723 | 528.4375 | 1.567911 | 1.251667 | 0.671872 | 0.7951529 | 208.116 | 151.4512 | 192.6762 | 343.7453 | 3 | 3.2 | 4.5 | 4.6 | 4.2 | 4.4 | 259 | 170 | 62
2022-12-19 | 47.2 | 9.39 | 1.18 | 0.92 | 4.12 | 626 | 557.0628 | 1 | 49321.97 | 9.175 | 897.54 | 906.2865 | 2006.308 | 304.3314 | 0 | 787 | 665.2532 | 621.6282 | 23688.68 | 250 | 17.70325 | 63.72649 | 916.3627 | 931.235 | 895.4992 | 880.2533 | 909.2237 | 916.9961 | 880.0323 | 920.69 | 916.9953 | 917.9578 | 11.397 | 6 | 29.24089 | 568.277 | 607.9 | 11.14 | -6 | 44.5352 | 34 | 3 | 2.263594 | 0.9 | 0.4 | 16.218 | 170 | 106 | 11428 | 20 | 57 | 6 | 0 | 2 | 2 | 2 | 43.33333 | 38.33333 | 61.05 | 25 | 39 | 41 | 2.3 | 0.7 | 0.25 | 541.7275 | 345.3804 | 316.7048 | 319.3921 | 0 | 11.13 | 10.98 | 8.19 | 1.73 | 8.18559 | 120 | 72 | 38 | 4.4 | 6.6 | 8.2 | 4 | 4.6 | 4.4 | 4.8 | 4.2 | 3.6 | 6.2 | 71 | 44 | 88 | 88 | 44 | 44 | 46 | 44 | 44 | 44 | 1000 | 0 | 24 | 24 | 0 | 719.49 | 719.49 | 0 | 22 | 92.5728 | 29.80418 | 172.0183 | 59.38981 | 30.33855 | -1.522237 | 260.2244 | 88.92636 | 11.07364 | 0.4738572 | 2.833333 | 2.5 | 0.95 | 0.1833333 | 0 | 50 | 63511.26 | 4371.175 | 8.624195 | 9.29373 | 418.2856 | 380.7017 | 99.61545 | 5.976 | 0 | 0.8898767 | 24.291 | 0 | 3 | 28.66667 | 52.66667 | 180 | 20 | 210 | 230 | 3.5 | 3.1 | 1.2 | 0.2 | 30 | 12 | 4.1 | 54.83333 | 0 | 0 | 20 | 18 | 13 | 0 | 5 | 572.2595 | 445.7765 | 426.131 | 436.0046 | 0.8180718 | 122.4464 | -219.5251 | 629.9045 | 368.129 | 0.5872088 | 640.0599 | 22.5 | 24.46448 | 13.52602 | 37.9905 | 18.05396 | 8.225841 | 27.73168 | 194.7716 | 192 | 198 | 295.4183 | 292 | 299 | 298.0869 | 294 | 302 | 299.2954 | 297 | 302 | 2.875078 | 2.1 | 4 | 2.533985 | 1.7 | 3.3 | 0.965507 | 0.7 | 1.3 | 0.1791898 | 0.1 | 0.2 | 908.5103 | 895.3746 | 917.7646 | 14.09147 | 10.73786 | 18.50217 | 54.8447 | 56.22527 | 32.68597 | 660.546875 | 1.547827 | 1.300385 | 0.6755747 | 0.8007951 | 191.3164 | 142.9977 | 182.1458 | 338.8169 | 3 | 3 | 4.6 | 4.6 | 4.2 | 4.3 | 222 | 140 | 29
2022-12-20 | 50.05 | 10.5 | 1.06 | 1.09 | 4.2 | 629 | 566.3592 | 1 | 49157.87 | 9.291667 | 907.8456 | 905.3192 | 2026.003 | 306.4034 | 0 | 794 | 671.0283 | 642.9308 | 24322.44 | 250 | 15.96494 | 54.48075 | 909.1533 | 929.1208 | 902.0495 | 879.3644 | 903.8425 | 919.6325 | 881.549 | 917.8419 | 916.2426 | 918.3119 | 10.299 | 6 | 29.32292 | 569.819 | 540 | 11.14 | -6.94 | 21.84741 | 46 | 3 | 2.044638 | 1 | 0.54 | 5.511586 | 180 | 106 | 11428 | 21 | 60 | 6.833333 | 0 | 2 | 2 | 2 | 42.66667 | 37 | 0 | 24 | 38 | 39 | 2.2 | 0.8 | 0.25 | 555.7349 | 348.7116 | 319.213 | 322.3167 | 0 | 11.06 | 11 | 8.26 | 1.5 | 8.159441 | 107 | 70 | 38 | 4.2 | 6.8 | 6.5 | 6.2 | 4.4 | 4 | 4.2 | 4.4 | 3.8 | 5.8 | 19 | 46 | 92 | 92 | 46 | 46 | 46 | 46 | 46 | 46 | 1000 | 0 | 24 | 24 | 0 | 616.71 | 616.71 | 0 | 18 | 81.6492 | 29.82798 | 163.5946 | 60.37603 | 32.96777 | -0.8779863 | 256.0604 | 87.46788 | 12.53212 | 0.4338353 | 3.1 | 2.966667 | 1.133333 | 0.2 | 0 | 47 | 63991.44 | 4385.716 | 8.677044 | 9.145015 | 422.5221 | 429.1963 | 99.56947 | -4.482 | 0 | 0.9004121 | 28.773 | 0 | 31 | 28 | 53 | 140 | 20 | 208 | 220 | 3.5 | 3.4 | 1.3 | 0.2 | 33 | 9.466667 | 3.5 | 55.23333 | 0 | 0 | 19 | 18 | 13 | 0 | 11 | 582.9277 | 444.78 | 424.7056 | 435.439 | 0.3136277 | 112.9878 | -233.6174 | 629.8592 | 387.4516 | 0.6194668 | 640.0219 | 22.5 | 22.45576 | 15.05553 | 37.51129 | 12.04992 | 5.943229 | 19.54805 | 194.1672 | 189 | 198 | 294.4603 | 291 | 298 | 298.0098 | 294 | 302 | 299.1788 | 297 | 302 | 3.235557 | 2.4 | 5.7 | 3.107332 | 2.5 | 3.7 | 1.140446 | 0.9 | 1.5 | 0.2035417 | 0.2 | 0.3 | 907.7365 | 896.5824 | 913.8669 | 12.92979 | 9.176569 | 14.90699 | 54.89808 | 55.96589 | 33.26958 | 662.34375 | 1.556799 | 1.312072 | 0.6948415 | 0.9166615 | 195.4927 | 113.2337 | 175.4712 | 332.4872 | 3 | 3 | 4.6 | 4.8 | 4.2 | 4.4 | 221 | 129 | 32
2022-12-21 | 51.29 | 10.6 | 0.97 | 1.12 | 4.24 | 635 | 584.1848 | 1 | 49170.65 | 8.26 | 910.809 | 907.0626 | 2043.63 | 306.3081 | 0 | 795 | 674.4703 | 632.5311 | 26196.65 | 250 | 14.82318 | 47.15065 | 911.1209 | 928.1843 | 898.7244 | 885.6128 | 904.6076 | 921.3384 | 886.5467 | 920.3655 | 918.5486 | 921.8637 | 10.299 | 6 | 29.28776 | 575.099 | 527.525 | 11.14 | -6.45 | 44.21782 | 65 | 4 | 2.170322 | 1.1 | 1.2 | 13.62866 | 195 | 104 | 11428 | 21 | 63 | 7.333333 | 0 | 2 | 2 | 2 | 41.66667 | 37 | 0 | 24 | 37 | 40 | 2.1 | 1 | 0.25 | 560.1917 | 349.5203 | 319.1961 | 322.3876 | 0 | 11.07 | 11.02 | 8.34 | 1.56 | 8.138126 | 110 | 85 | 40 | 4.2 | 4.4 | 4.6 | 4.6 | 4.8 | 4.2 | 4.4 | 4.6 | 4.2 | 4.6 | 44 | 44 | 88 | 88 | 44 | 44 | 44 | 44 | 44 | 44 | 1000 | 0 | 24 | 24 | 0 | 642.98 | 642.98 | 0 | 20 | 85.2048 | 29.60492 | 171.0892 | 61.51326 | 33.27899 | -0.9040598 | 264.9774 | 87.782 | 12.218 | 0.3984568 | 3.316667 | 3.416667 | 1.266667 | 0.2 | 0 | 35 | 63658.36 | 4340.913 | 7.818 | 9.463477 | 420.6162 | 423.4122 | 99.52162 | 7.47 | 0 | 0.9199761 | 21.303 | 0 | 31 | 29 | 52.33333 | 180 | 20 | 210 | 227 | 4.1 | 4.3 | 1.5 | 0.2 | 35 | 10.41667 | 4.5 | 55.13333 | 0 | 0 | 21 | 14 | 13 | 10 | 11 | 589.9562 | 445.7386 | 426.3329 | 435.2647 | 1.217316 | 113.1157 | -227.4058 | 630.1043 | 412.7742 | 0.6517249 | 640.2735 | 22.5 | 22.79591 | 15.07167 | 37.86758 | 15.65171 | 6.410125 | 21.35078 | 194.2142 | 191 | 198 | 293.7705 | 289 | 299 | 297.8121 | 293 | 302 | 299.2258 | 296 | 302 | 3.258597 | 2.6 | 4.3 | 3.520025 | 2.8 | 4.9 | 1.271082 | 1.1 | 1.6 | 0.2083322 | 0.2 | 0.3 | 909.7444 | 899.6234 | 917.0688 | 12.72359 | 11.68658 | 15.33142 | 54.6525 | 55.82322 | 31.93375 | 701.328125 | 1.491969 | 1.276547 | 0.7130724 | 1.099892 | 63.30814 | 83.35727 | 163.173 | 288.8318 | 3 | 3 | 4.6 | 4.8 | 4.2 | 4.4 | 201 | 148 | 39
2022-12-22 | 51.31 | 10.54 | 0.91 | 1.14 | 4.2 | 622 | 560.1732 | 1 | 49107.03 | 9.466667 | 913.2593 | 906.259 | 2042.026 | 307.033 | 0 | 906 | 675.6279 | 636.4897 | 24012.03 | 250 | 15.98999 | 51.83161 | 911.1137 | 928.7966 | 892.5381 | 883.4819 | 908.8598 | 921.0996 | 884.1284 | 920.0543 | 917.7279 | 921.0658 | 11.036 | 10 | 29.29622 | 568.396 | 443.675 | 14.81505 | -6.49 | 20.89532 | 36 | 2 | 2.123763 | 1.1 | 0.4 | 15.19972 | 65 | 103 | 11428 | 23 | 66 | 6.25 | 0 | 2 | 2 | 2 | 42 | 36.33333 | 0 | 25 | 38 | 44 | 2.1 | 1.2 | 0.75 | 561.0216 | 349.8935 | 319.8543 | 323.0506 | 0 | 11.2 | 10.99 | 8.17 | 1.56 | 8.173614 | 56 | 52 | 75 | 4.2 | 4.8 | 8 | 8 | 4.6 | 4.6 | 4.8 | 4 | 3.6 | 6 | 28 | 28 | 56 | 56 | 28 | 28 | 28 | 28 | 28 | 28 | 600 | 0 | 24 | 24 | 0 | 579.53 | 579.53 | 0 | 17 | 72.6432 | 30.20586 | 171.2874 | 61.63606 | 33.57803 | -1.029211 | 265.4723 | 87.73928 | 12.26072 | 0.4065483 | 2.983333 | 3 | 1.133333 | 0.2 | 0 | 40 | 63453.06 | 4329.506 | 8.273025 | 9.481153 | 420.6247 | 422.4375 | 99.55246 | 1.494 | 0 | 0.9006 | 19.809 | 0 | 31 | 23 | 49.66667 | 180 | 20 | 210 | 230 | 3.6 | 3.3 | 1.3 | 0.2 | 37 | 11.33333 | 5.1 | 54.9 | 0 | 0 | 20 | 17 | 12 | 10 | 12 | 590.3943 | 445.5673 | 425.682 | 435.2276 | 0.8538728 | 119.0791 | -236.514 | 629.7355 | 425.0968 | 0.683983 | 639.9441 | 22.5 | 22.92072 | 15.26878 | 38.1895 | 17.88482 | 9.367127 | 26.34398 | 194.4985 | 191 | 198 | 294.3642 | 291 | 298 | 297.8888 | 294 | 302 | 299.2994 | 296 | 302 | 3.027421 | 2.4 | 4.2 | 3.155153 | 2.7 | 4.2 | 1.120594 | 0.9 | 1.4 | 0.1949988 | 0.1 | 0.3 | 908.8992 | 894 | 917.0822 | 13.59767 | 10.78958 | 19.59271 | 54.58663 | 55.74541 | 33.15287 | 630 | 1.424555 | 1.315914 | 0.7062333 | 1.074595 | 35.91384 | 156.1125 | 182.4495 | 306.7157 | 3 | 3 | 4.6 | 4.6 | 4.2 | 4.4 | 190 | 115 | 10
2022-12-23 | 47.85 | 9.98 | 0.89 | 1.12 | 3.84 | 632 | 569.7536 | 1 | 49154.15 | 9.358333 | 903.0265 | 892.2815 | 2024.79 | 307.726 | 0 | 737 | 669.5339 | 628.5432 | 24516.87 | 250 | 17.6761 | 60.3168 | 901.947 | 919.2929 | 851.5399 | 872.631 | 903.3463 | 909.7289 | 870.7304 | 909.0356 | 907.0009 | 907.7869 | 11.036 | 6 | 29.05924 | 573.196 | 743.8 | 20 | -16.88 | 43.44307 | 36 | 2 | 2.682353 | 1 | 0.32 | 6.323045 | 250 | 101 | 11428 | 24 | 69 | 6.083333 | 0 | 2 | 2 | 2 | 43.33333 | 37.66667 | 0 | 21 | 41 | 45 | 2.2 | 0.9 | 0.25 | 560.9835 | 350.5268 | 320.8224 | 324.2352 | 0 | 11.25 | 11.1 | 8.35 | 1.8 | 8.223734 | 112 | 73 | 40 | 4.2 | 4.6 | 4.4 | 4.6 | 5 | 4 | 4.2 | 4.6 | 4.2 | 4.6 | 68 | 68 | 136 | 136 | 68 | 68 | 68 | 68 | 68 | 68 | 600 | 0 | 24 | 24 | 0 | 431.25 | 431.25 | 0 | 13 | 79.5036 | 32.04353 | 171.112 | 61.77532 | 33.0828 | -1.20584 | 264.7643 | 87.96025 | 12.03975 | 0.4561598 | 2.9 | 3.366667 | 1.283333 | 0.2 | 0 | 52 | 63845.77 | 4335.578 | 8.389324 | 9.455866 | 419.5264 | 410.856 | 99.57163 | 4.967 | 0 | 0.9015089 | 34.002 | 19160 | 31 | 28.66667 | 51.66667 | 125 | 20 | 205 | 225 | 3.2 | 4.3 | 1.4 | 0.2 | 38 | 7 | 5 | 55.23333 | 0 | 0 | 18 | 17 | 12 | 4 | 7 | 586.3347 | 444.8199 | 425.7696 | 436.2698 | 0.1496344 | 116.4856 | -225.7126 | 629.8341 | 447.4194 | 0.716241 | 640.0787 | 12.5 | 13.4214 | 15.29572 | 28.71713 | 11.63952 | 5.21695 | 19.56101 | 194.6987 | 192 | 198 | 294.042 | 291 | 298 | 297.7553 | 294 | 301 | 299.2816 | 297 | 302 | 2.934333 | 2.2 | 3.7 | 3.345328 | 2.5 | 4.7 | 1.256836 | 1 | 1.5 | 0.2 | 0.2 | 0.2 | 895.3204 | 882.7733 | 908.3339 | 18.20794 | 13.96873 | 21.0114 | 55.2319 | 56.34199 | 34.359 | 717.421875 | 1.335 | 1.329221 | 0.7024206 | 1.062045 | 9.92456 | 151.5168 | 193.5321 | 306.328 | 3 | 3 | 4.6 | 4.6 | 4.2 | 4.3 | 239 | 152 | 31
2022-12-24 | 46.97 | 10.09 | 0.89 | 1.15 | 4.18 | 601 | 534.38 | 0.9868056 | 47646.35 | 9.325 | 884.2133 | 892.1729 | 1982.229 | 299.9563 | 0 | 779 | 648.8074 | 582.758 | 21516.19 | 250 | 13.78839 | 55.62525 | 898.4353 | 916.0956 | 867.3065 | 870.8337 | 899.5275 | 907.5789 | 871.3879 | 906.2175 | 901.4498 | 905.4845 | 10.121 | 16.46 | 28.45487 | 555.461 | 581.5 | 20 | -16.33 | 43.59132 | 43 | 3 | 3.048956 | 1.1 | 1 | 6.947244 | 230 | 100 | 11428 | 26 | 72 | 4 | 0 | 2 | 2 | 2 | 44.33333 | 38 | 1.8 | 24 | 40 | 42 | 2.2 | 0.9 | 0.25 | 535.1702 | 342.1334 | 312.5804 | 306.4557 | 0 | 11.3 | 10.9 | 8.41 | 2.29 | 8.180949 | 120 | 80 | 40 | 4.6 | 6.8 | 8.2 | 4.2 | 4.4 | 4 | 4 | 4.2 | 3.2 | 6 | 58 | 58 | 116 | 116 | 58 | 58 | 58 | 58 | 58 | 58 | 1000 | 0 | 23.68333 | 23.68333 | 0 | 73.22 | 73.22 | 0 | 2 | 89.16 | 30.23201 | 168.7418 | 59.48908 | 31.8392 | -1.432447 | 258.6377 | 88.24349 | 11.75651 | 0.4602034 | 2.583333 | 3.033333 | 1.1 | 0.2 | 0 | 50 | 63073.54 | 4253.606 | 7.644772 | 9.237059 | 418.9134 | 399.8332 | 99.53668 | -14.94 | 0 | 0.8891514 | 48.942 | 18830 | 31 | 28.33333 | 52.33333 | 130 | 20 | 205 | 220 | 3.9 | 4.7 | 1.3 | 0.2 | 39 | 12.58333 | 0.8 | 54.7 | 0 | 0 | 20 | 19 | 14 | 0 | 0 | 551.8389 | 443.0037 | 425.0238 | 437.7156 | 0.7357497 | 106.1943 | -219.267 | 628.9775 | 438.7419 | 0.7353047 | 639.2226 | 12.5 | 19.90073 | 14.15938 | 34.06011 | 7.636994 | 4.516616 | 14.41219 | 195.4978 | 189 | 199 | 294.6322 | 290 | 300 | 297.8547 | 294 | 302 | 299.2617 | 296 | 302 | 2.462603 | 1.6 | 5.7 | 2.905407 | 1.8 | 5.4 | 1.106378 | 0.7 | 1.9 | 0.1970799 | 0 | 0.3 | 894.5692 | 830.4157 | 932.3538 | 16.79801 | 12.02423 | 44.16656 | 54.40069 | 55.62867 | 37.61429 | 664.21875 | 1.310188 | 1.287297 | 0.6927517 | 1.093488 | 15.97536 | 160.3757 | 187.0402 | 323.6102 | 3 | 3.1 | 4.6 | 4.6 | 4.2 | 4.4 | 218 | 140 | 21
2022-12-25 | 50.29 | 9.32 | 0.91 | 1.12 | 3.62 | 641 | 570.0348 | 1 | 49156.89 | 9.383333 | 891.2668 | 898.6386 | 2005.029 | 305.3464 | 0 | 678 | 661.1256 | 545.7252 | 24337.14 | 250 | 16.71077 | 54.35338 | 900.5884 | 920.461 | 914.1297 | 869.4571 | 904.2914 | 902.7689 | 869.1911 | 908.2214 | 906.0389 | 907.051 | 0 | 6 | 28.97135 | 570.08 | 555.3 | 20 | -16.93 | 42.83707 | 36 | 2 | 2.626185 | 1.1 | 55.5 | 6.66123 | 240 | 95 | 11428 | 26 | 75 | 6.166667 | 0 | 2 | 2 | 2 | 42.83333 | 38 | 0 | 23 | 40 | 41 | 2.3 | 0.7 | 0.25 | 555.4252 | 350.3107 | 318.6325 | 311.1243 | 0 | 11.05 | 11.01 | 8.28 | 1.55 | 8.179846 | 108 | 71 | 39 | 4.6 | 7.2 | 8.4 | 8.2 | 8.2 | 7.4 | 7.2 | 6.8 | 4.4 | 7.6 | 56 | 56 | 112 | 112 | 56 | 56 | 56 | 56 | 56 | 56 | 1000 | 0 | 24 | 24 | 0 | 0 | 0 | 0 | 0 | 66.0348 | 30.70732 | 171.1382 | 60.90867 | 32.60926 | -1.039125 | 263.617 | 88.02424 | 11.97576 | 0.4758547 | 2.683333 | 3.233333 | 1.166667 | 0.2 | 0 | 45 | 64221.21 | 4365.929 | 8.622965 | 9.414894 | 418.4405 | 400.6381 | 99.59523 | 22.565 | 0 | 0.8892899 | 45.207 | 0 | 31 | 30 | 52 | 138 | 20 | 205 | 225 | 3.1 | 3.6 | 1.3 | 0.2 | 40 | 9 | 1.3 | 55.1 | 0 | 0 | 19 | 19 | 13 | 0 | 9 | 584.0381 | 443.2965 | 424.3774 | 434.4342 | 1.044337 | 119.4738 | -226.6327 | 629.4592 | 470.0645 | 0.7675627 | 639.2938 | 17.5 | 18.79274 | 15.03501 | 33.82775 | 7.030289 | 4.672241 | 9.367127 | 195.2166 | 192 | 198 | 294.3774 | 291 | 298 | 297.8924 | 294 | 301 | 299.11 | 297 | 301 | 2.624116 | 2.2 | 3.2 | 3.173975 | 2.5 | 3.9 | 1.174167 | 1 | 1.4 | 0.2052083 | 0.2 | 0.3 | 900.2057 | 889.1134 | 906.3267 | 12.67565 | 9.469202 | 18.57579 | 54.78182 | 55.87509 | 32.30985 | 699.0625 | 1.332594 | 1.287015 | 0.694904 | 1.090215 | 43.87622 | 164.7227 | 179.5329 | 323.6883 | 3 | 3.2 | 4.6 | 4.6 | 4.2 | 4.4 | 226 | 144 | 21
2022-12-26 | 49.17 | 9.4 | 0.89 | 1.1 | 3.62 | 627 | 574.7904 | 1 | 49142.21 | 9.408333 | 890.2762 | 901.6552 | 2032.326 | 306.5844 | 0 | 825 | 660.8006 | 609.0014 | 24221.3 | 250 | 15.94475 | 53.56131 | 903.9749 | 923.2311 | 917.6773 | 876.8565 | 908.5038 | 894.1908 | 876.5337 | 912.2736 | 908.5431 | 911.0057 | 10.048 | 9.2 | 28.94661 | 571.008 | 558.8 | 20 | -16.89 | 42.26851 | 43 | 2.5 | 2.704783 | 1.2 | 1.8 | 6.261246 | 69 | 96 | 11428 | 27 | 78 | 6.166667 | 0 | 2 | 2 | 2 | 43.83333 | 38.66667 | 42.22 | 23 | 39 | 40 | 2.3 | 0.9 | 0.25 | 556.1412 | 350.5727 | 319.564 | 312.7742 | 0 | 11 | 10.96 | 7.86 | 2.53 | 8.198787 | 118 | 78 | 40 | 4.4 | 7 | 8 | 8.2 | 8 | 7.2 | 7.4 | 6.8 | 4.4 | 7 | 60 | 60 | 120 | 120 | 60 | 60 | 60 | 60 | 60 | 60 | 1000 | 0 | 24 | 24 | 0 | 342.01 | 342.01 | 0 | 10 | 92.7804 | 32.04126 | 170.5256 | 60.88648 | 31.55667 | -1.291968 | 261.6768 | 88.43432 | 11.56568 | 0.4538419 | 2.7 | 3.316667 | 1.2 | 0.2 | 0 | 40 | 64225.76 | 4397.179 | 8.476965 | 9.345599 | 419.0785 | 371.0137 | 99.61777 | 4.482 | 0 | 0.9167311 | 40.725 | 0 | 31 | 30.33333 | 51.33333 | 180 | 20 | 205 | 215 | 3 | 4.3 | 1.3 | 0.2 | 41 | 10.16667 | 1.9 | 54.83333 | 0 | 0 | 16 | 19 | 11 | 0 | 9 | 582.1779 | 443.6593 | 425.0463 | 434.986 | -0.07337088 | 107.4791 | -244.9096 | 629.3644 | 487.3871 | 0.7998208 | 639.2073 | 17.5 | 12.24433 | 14.64859 | 26.89292 | 12.48674 | 5.411502 | 21.68798 | 195.0645 | 192 | 198 | 293.9536 | 291 | 298 | 297.8141 | 294 | 301 | 299.2473 | 297 | 302 | 2.722006 | 2.1 | 3.3 | 3.38456 | 2.6 | 5.2 | 1.194163 | 0.9 | 1.4 | 0.2 | 0.2 | 0.2 | 903.2952 | 887.1196 | 915.5596 | 12.56179 | 10.51446 | 15.81263 | 54.80567 | 55.96589 | 34.20338 | 612.1875 | 1.330465 | 1.367213 | 0.6912224 | 0.8761009 | 50.54653 | 211.0311 | 190.3632 | 290.4055 | 3 | 3 | 4.6 | 4.6 | 4.2 | 4.4 | 215 | 147 | 44
2022-12-27 | 49.51 | 9.53 | 0.91 | 1.02 | 4.32 | 428 | 565.1528 | 1 | 49158.3 | 9.375 | 883.5988 | 895.7241 | 2005.304 | 307.6997 | 0 | 795 | 651.0931 | 576.4129 | 24326.83 | 250 | 15.4523 | 48.48499 | 896.3979 | 917.4282 | 914.3502 | 873.0044 | 902.9582 | 883.3702 | 872.6218 | 905.6618 | 903.155 | 905.5823 | 10.05 | 8.6 | 28.97265625 | 395.29 | 588.3 | 15.20771 | -16.49 | 41.27637 | 41 | 2.5 | 2.687112 | 1 | 1 | 6.319939 | 92 | 210 | 11428 | 30 | 82 | 6.166667 | 0 | 2 | 2 | 2 | 44 | 39.33333 | 0 | 24 | 41 | 48 | 2.3 | 10.4 | 2.5 | 559.2252 | 351.9483 | 321.1906 | 313.7202 | 0 | 11.2 | 11 | 9.2 | 2.1 | 8.253461 | 120 | 76 | 45 | 4.8 | 6.5 | 8 | 8 | 8 | 7.2 | 7.2 | 6.5 | 4.5 | 7 | 56 | 56 | 112 | 112 | 56 | 56 | 56 | 56 | 56 | 56 | 400 | 0 | 24 | 24 | 0 | 36.95 | 36.95 | 0 | 1 | 116.2028 | 32.08054 | 169.692 | 59.9708 | 30.39472 | -1.6465 | 258.411 | 88.875 | 11.125 | 0.4285671 | 2.583333 | 3.166667 | 1.183333 | 0.2 | 0 | 50 | 64124.08 | 4403.09 | 8.3409 | 9.228966 | 418.9248 | 343.9423 | 99.63905 | 8.217 | 0 | 1.32045 | 32.508 | 0 | 31 | 30.33333 | 51.33333 | 193 | 20 | 206 | 215 | 2.8 | 3.8 | 1.3 | 0.2 | 43 | 9.916667 | 3 | 55.06667 | 0 | 0 | 14 | 18 | 11 | 0 | 6 | 576.7303 | 443.3715 | 424.9166 | 436.4496 | 0.6042386 | 108.5279 | -243.3779 | 621.8957 | 305.7097 | 0.8320789 | 631.7463 | 17.5 | 11.22284 | 14.27041 | 25.49324 | 12.50215 | 6.410125 | 21.48048 | 195.2864 | 193 | 198 | 294.2662 | 290 | 298 | 297.7487 | 293 | 301 | 299.2519 | 297 | 302 | 2.597939 | 2 | 3.2 | 3.160492 | 2.5 | 5.2 | 1.16605 | 1 | 1.4 | 0.2 | 0.2 | 0.2 | 897.4687 | 887.895 | 905.1122 | 13.06903 | 8.864843 | 16.45343 | 54.77604 | 55.86213 | 34.89075 | 482.8125 | 1.324242 | 1.345067 | 0.6883418 | 0.7981127 | 56.1235 | 206.9351 | 186.4212 | 292.591 | 2.9 | 3 | 4.6 | 4.6 | 4.2 | 4.3 | 216 | 140 | 27
2022-12-28 | 51.82 | 9.01 | 0.86 | 1.17 | 3.98 | 602 | 551.5884 | 0.9590278 | 46909.81 | 8.575 | 902.4795 | 899.3753 | 1943.903 | 300.1308 | 0 | 816 | 627.7376 | 545.0545 | 21313.21 | 250 | 15.49779 | 50.9263 | 900.1524 | 917.2274 | 916.0379 | 877.0438 | 905.9357 | 890.5061 | 877.7046 | 910.3948 | 901.6872 | 910.3604 | 10.049 | 10 | 28.73731 | 549.809 | 616.09 | 7.1 | -16.93 | 41.18342 | 53 | 3 | 2.879359 | 1.5 | 0.6 | 6.739799 | 89 | 206 | 11431 | 32 | 85 | 4 | 0 | 2 | 2 | 2 | 42 | 43.5 | 0 | 26 | 43 | 51 | 2.2 | 10.7 | 4 | 543.1559 | 343.5091 | 312.6827 | 307.0008 | 0 | 11.2 | 11 | 8.71 | 1.66 | 8.311653 | 112 | 69 | 47 | 4.4 | 4.8 | 8.2 | 8.2 | 8 | 7.2 | 7 | 6.8 | 4.6 | 7 | 54 | 54 | 108 | 108 | 54 | 54 | 54 | 54 | 54 | 54 | 600 | 0 | 23.01667 | 23.01667 | 0 | 773.65 | 773.65 | 0 | 23 | 90.9384 | 32.02347 | 168.5662 | 59.7341 | 31.71575 | -1.456254 | 258.5598 | 88.29691 | 11.70309 | 0.4104773 | 2.666667 | 2.983333 | 1.5 | 0.3833333 | 0 | 42 | 61724.97 | 4175.156 | 8.196231 | 9.23428 | 420.4392 | 318.4502 | 99.65907 | 6.723 | 0 | 0.9162598 | 25.785 | 0 | 31 | 29.33333 | 45.66667 | 213 | 20 | 204 | 213 | 3.1 | 3.5 | 2.8 | 1.3 | 45 | 10.2 | 3.9 | 54.93333 | 0 | 0 | 15 | 19 | 13 | 0 | 0 | 552.6643 | 443.9473 | 426.7279 | 439.0167 | 2.421397 | 121.6011 | -211.5775 | 629.259 | 498.0323 | 0.8233647 | 639.1312 | 17.5 | 10.61483 | 14.17541 | 24.79024 | 15.84954 | 8.225841 | 22.18082 | 195.2385 | 192 | 200 | 294.8561 | 292 | 301 | 297.7825 | 294 | 302 | 299.2543 | 297 | 302 | 2.619391 | 0.9 | 3.4 | 2.90708 | 1 | 3.8 | 1.157947 | 0.2 | 1.4 | 0.1883333 | 0 | 0.3 | 900.7113 | 792.196 | 926.319 | 13.36657 | 8.401642 | 64.54732 | 53.90812 | 55.61571 | 34.24228 | 847.265625 | 1.322086 | 1.310347 | 0.6853221 | 0.7839092 | 73.57682 | 175.743 | 184.9846 | 296.5018 | 2.8 | 3 | 4.6 | 4.6 | 4.2 | 4.4 | 190 | 125 | 7
2022-12-29 | 51.94 | 8.56 | 0.81 | 1.15 | 3.4 | 627 | 594.0252 | 1 | 49150.08 | 9.316667 | 919.8436 | 907.4828 | 2041.253 | 303.0451 | 0 | 791 | 649.0206 | 600.4105 | 26630.27 | 250 | 17.49244 | 53.07918 | 910.936 | 930.0868 | 929.4559 | 879.2697 | 913.8784 | 893.6705 | 883.1399 | 919.4256 | 911.5826 | 921.0204 | 10.049 | 10 | 28.95573 | 571.809 | 638.865 | 7.1 | -16.86 | 12.53608 | 36 | 2 | 2.963514 | 1.4 | 5 | 6.373664 | 260 | 202 | 11431 | 33 | 88 | 6 | 0 | 2 | 2 | 2 | 43.44333 | 37.86667 | 36.73 | 25 | 39 | 40 | 2.3 | 7.4 | 5 | 563.8177 | 348.774 | 316.7103 | 310.8945 | 0 | 11.08 | 10.98 | 8.1 | 1.93 | 8.30868 | 115 | 66 | 50 | 4.5 | 7 | 8 | 8 | 8 | 7 | 7 | 6.8 | 7.6 | 7.2 | 58 | 58 | 116 | 116 | 58 | 58 | 58 | 58 | 58 | 58 | 600 | 0 | 24 | 24 | 0 | 233.54 | 233.54 | 0 | 7 | 83.4852 | 30.81073 | 170.9323 | 60.71877 | 31.76129 | -1.624302 | 261.7881 | 88.48802 | 11.51198 | 0.4343937 | 2.333333 | 2.716667 | 1.066667 | 0.5 | 0 | 50 | 63489.13 | 4325.303 | 8.336836 | 9.349573 | 419.2967 | 292.3894 | 99.693 | -14.193 | 0 | 0.9474086 | 39.978 | 0 | 31 | 28.33333 | 50.66667 | 170 | 20 | 210 | 230 | 2.5 | 3 | 1.2 | 2 | 47 | 9.466667 | 2 | 54.8 | 0 | 0 | 20 | 19 | 15 | 0 | 6 | 576.5575 | 443.2157 | 425.5766 | 436.492 | 3.695586 | 139.8312 | -208.3452 | 629.1809 | 515.3548 | 0.8556228 | 639.0592 | 17.5 | 18.2896 | 14.46846 | 32.75806 | 14.59972 | 9.730267 | 20.01494 | 195.7245 | 193 | 199 | 292.6176 | 274 | 298 | 297.8129 | 294 | 301 | 299.2427 | 297 | 302 | 2.304243 | 1.8 | 2.7 | 4.237131 | 2.3 | 12.1 | 1.095835 | 0.9 | 1.3 | 0.2029155 | 0.1 | 0.3 | 909.1935 | 895.2157 | 915.8183 | 14.46656 | 12.6804 | 17.39017 | 54.50065 | 55.51195 | 32.46549 | 443.90625 | 1.3148 | 1.361327 | 0.6820857 | 0.8236049 | 94.72958 | 199.8755 | 178.1169 | 315.9737 | 2.9 | 3 | 4.6 | 4.6 | 4.2 | 4.4 | 201 | 414 | 90
2022-12-30 | 50.66 | 9.09 | 1 | 1.45 | 4.06 | 624 | 557.1244 | 1 | 49201.77 | 9.4 | 909.8156 | 911.29 | 2069.673 | 304.2578 | 0 | 672 | 643.4156 | 604.3545 | 20786.49 | 250 | 20.39348 | 65.3478 | 923.8876 | 936.0956 | 921.4442 | 888.0514 | 920.2679 | 877.1509 | 892.5177 | 930.9043 | 918.0766 | 931.8463 | 9.959 | 10 | 28.85026 | 569.079 | 734.245 | 7.1 | -16.64 | 41.51913 | 34 | 2.5 | 2.803508 | 1.1 | 0.72 | 6.417451 | 320 | 199 | 11431 | 34 | 92 | 6.333333 | 0 | 2 | 2 | 2 | 43 | 38.33333 | 0 | 25 | 40 | 42 | 2.3 | 4.5 | 5 | 566.1558 | 351.8093 | 310.6922 | 311.2284 | 0 | 11.2 | 10.97 | 11 | 2.2 | 8.336045 | 110 | 69 | 46 | 4.4 | 7 | 8 | 8 | 7.9 | 7 | 7.2 | 6.8 | 7.6 | 7.2 | 56 | 56 | 112 | 112 | 56 | 56 | 56 | 56 | 56 | 56 | 500 | 0 | 24 | 24 | 0 | 304.77 | 304.77 | 0 | 9 | 68.3544 | 31.57557 | 170.4304 | 60.62921 | 31.37067 | -1.519898 | 260.9104 | 88.55899 | 11.44101 | 0.5343837 | 2.466667 | 5.45 | 1.216667 | 0.2 | 0 | 83 | 63351.97 | 4296.177 | 8.361504 | 9.318227 | 419.759 | 258.4758 | 99.72954 | -4.482 | 0 | 0.8928276 | 44.46 | 0 | 31 | 29.66667 | 50.5 | 198 | 20 | 210 | 320 | 2.9 | 7.6 | 1.3 | 0.2 | 49 | 9.666667 | 2 | 55 | 0 | 0 | 17 | 19 | 14 | 0 | 9 | 571.8588 | 443.3844 | 424.7753 | 436.2053 | 2.339367 | 140.4673 | -209.0061 | 629.0078 | 529.6774 | 0.8878808 | 638.8887 | 17.5 | 14.64798 | 14.32292 | 28.9709 | 15.2215 | 10.1842 | 19.97604 | 195.5009 | 193 | 199 | 290.7884 | 254 | 296 | 297.5596 | 294 | 302 | 299.2289 | 297 | 302 | 2.453537 | 1.9 | 3.1 | 5.136102 | 3.6 | 7.8 | 1.238751 | 1.1 | 1.4 | 0.2058333 | 0.1 | 0.3 | 914.0483 | 901.2814 | 919.8622 | 17.25147 | 13.99432 | 19.97894 | 54.85154 | 55.86213 | 33.32145 | 416.5625 | 1.31287 | 1.352451 | 0.6856147 | 1.001579 | 115.3146 | 57.84082 | 186.2194 | 295.98 | 3 | 3 | 4.2 | 4.8 | 4.1 | 4.4 | 220 | 165 | 18
2022-12-31 | 48 | 9.18 | 1.11 | 1.48 | 3.7 | 626 | 544.3876 | 1 | 49187.17 | 9.416667 | 907.9877 | 908.9463 | 2106.079 | 305.6997 | 0 | 741 | 640.4688 | 537.6756 | 27317.63 | 250 | 20.15463 | 63.19148 | 920.3657 | 937.4894 | 909.2627 | 885.999 | 921.2702 | 876.9481 | 891.9834 | 928.2521 | 919.8216 | 933.1694 | 9.959 | 10 | 28.93177 | 570.839 | 515.5 | 7.1 | -16.98 | 41.63906 | 36 | 2 | 2.781382 | 1.3 | 0.5 | 5.744185 | 200 | 197 | 11431 | 36 | 95 | 3.75 | 0 | 2 | 2 | 2 | 42.66667 | 37.66667 | 0 | 25 | 40 | 43 | 2.3 | 5.2 | 3.5 | 565.7263 | 352.8818 | 311.0657 | 311.2486 | 0 | 11.13 | 11.02 | 8.81 | 3.55 | 8.36427 | 96 | 74 | 39 | 4.5 | 7 | 8.2 | 7.8 | 8 | 7.4 | 7 | 6.5 | 9.5 | 7 | 60 | 60 | 120 | 120 | 60 | 60 | 60 | 60 | 60 | 60 | 800 | 0 | 24 | 24 | 0 | 0 | 0 | 0 | 0 | 36.3876 | 33.06945 | 170.1149 | 60.914 | 30.18988 | -1.825199 | 259.3936 | 89.065 | 10.935 | 0.6188429 | 2.783333 | 4.183333 | 1.916667 | 0.2 | 0 | 90 | 63146.71 | 4286.385 | 8.223897 | 9.264057 | 419.9813 | 199.6946 | 99.78707 | 12.699 | 0 | 0.8696288 | 31.761 | 0 | 31 | 28.83333 | 50.33333 | 228 | 20 | 212 | 311 | 3.1 | 4.7 | 4.4 | 0.2 | 50 | 10.66667 | 3.1 | 55.1 | 0 | 0 | 14 | 18 | 12 | 0 | 4 | 568.1733 | 443.5522 | 425.1562 | 436.6593 | 1.841978 | 117.9039 | -221.4111 | 628.9105 | 546 | 0.9201389 | 638.794 | 17.5 | 7.211859 | 13.86396 | 21.07582 | 16.67838 | 11.2866 | 23.43884 | 194.9157 | 192 | 198 | 292.2878 | 289 | 296 | 297.158 | 292 | 302 | 299.2768 | 296 | 302 | 2.814748 | 2.2 | 3.6 | 4.477978 | 3.9 | 5.2 | 1.514544 | 1.2 | 2.1 | 0.2085799 | 0.2 | 0.3 | 912.4181 | 900.2968 | 918.7152 | 17.14882 | 14.63613 | 19.78674 | 54.99863 | 55.86213 | 34.70918 | 305.9375 | 1.328172 | 1.291423 | 0.7127308 | 0.8630215 | 115.437 | -50.19273 | 189.942 | 240.7368 | 3 | 3 | 4.1 | 4.6 | 4.2 | 4.2 | 212 | 148 | 15
2023-01-01 | 49.99 | 8.62 | 1.07 | 1.44 | 3.9 | 624 | 526.8408 | 1 | 49222.3 | 9.358333 | 895.6497 | 908.5939 | 2130.82 | 304.3686 | 0 | 708 | 639.319 | 566.0428 | 25338.28 | 250 | 20.45103 | 74.97308 | 914.8863 | 936.9681 | 914.9771 | 887.3939 | 923.4758 | 872.9368 | 892.6018 | 925.512 | 920.3416 | 932.6332 | 9.959 | 10 | 28.85729 | 569.079 | 672.8 | 4.057468 | -16.2 | 40.98989 | 34 | 2 | 2.681303 | 1.4 | 1.2 | 16.218 | 180 | 196 | 11431 | 1 | 3 | 3.5 | 0 | 2 | 2 | 2 | 43 | 39.33333 | 0 | 25 | 40 | 46 | 2.3 | 4.2 | 3 | 537.4552 | 350.3782 | 309.0432 | 310.8326 | 0 | 11.06 | 11 | 7.91 | 2.24 | 8.33747 | 95 | 70 | 40 | 4.5 | 7 | 8 | 8 | 8 | 7 | 7 | 7.2 | 6.8 | 7.2 | 58 | 58 | 116 | 116 | 58 | 58 | 58 | 58 | 58 | 68 | 1000 | 0 | 24 | 24 | 0 | 0 | 0 | 0 | 0 | 55.8408 | 29.33484 | 170.3463 | 60.03186 | 30.24726 | -1.586174 | 259.0393 | 88.93562 | 11.06438 | 0.5786659 | 4.416667 | 4.416667 | 1.866667 | 0.2666667 | 0 | 40 | 63148.98 | 4298.164 | 8.189712 | 9.251402 | 418.3884 | 211.3308 | 99.77358 | 8.217 | 0 | 0.8442962 | 23.544 | 0 |  | 29 | 51.33333 | 165 | 25 | 205 | 321 | 6.3 | 6.9 | 2.1 | 0.3 | 2 | 8.666667 | 4.2 | 54.63333 | 0 | 0 | 24 | 19 | 16 | 0 | 7 | 562.4704 | 442.2057 | 424.6399 | 435.3356 | 1.813158 | 128.3769 | -208.9601 | 624 | #VALUE! | #VALUE! | 633.959 | 17.5 | 23.52943 | 13.86367 | 37.39311 | 17.36853 | 11.81833 | 23.32212 | 192.4183 | 169 | 198 | 293.4619 | 289 | 298 | 296.7736 | 291 | 302 | 299.2694 | 296 | 303 | 4.320838 | 3.5 | 8.900001 | 3.798934 | 3.2 | 5.2 | 1.871131 | 1.4 | 2.2 | 0.2427512 | 0.2 | 0.3 | 912.1853 | 901.5917 | 917.7096 | 16.81909 | 13.25668 | 20.95903 | 54.90407 | 56.32903 | 34.73512 | 4012.890625 | 1.750507 | 1.242529 | 0.7164306 | 1.054754 | 344.556 | -41.92941 | 85.11609 | 243.4744 | 3 | 3 | 4.4 | 4.6 | 4.2 | 4.4 | 222 | 177 | 16
2023-01-02 | 50.29 | 8.71 | 1.07 | 1.48 | 3.88 | 625 | 551.6884 | 1 | 49562.4 | 9.358333 | 886.1458 | 903.7013 | 2166.625 | 302.3238 | 0 | 718 | 633.3989 | 582.3569 | 24822.94 | 250 | 20.2199 | 75.31625 | 907.5498 | 933.9415 | 912.5099 | 885.4951 | 922.3369 | 859.4627 | 888.8774 | 919.4374 | 918.5001 | 926.5535 | 9.959 | 10 | 28.90755 | 569.959 | 469.26 | 2.13 | -16.1 | 42.10027 | 33 | 2 | 2.636363 | 1.4 | 0.7 | 5.753502 | 100 | 194 | 11431 | 2 | 7 | 4.083333 | 0 | 2 | 2 | 2 | 42.66667 | 39.33333 | 0 | 24 | 39 | 44 | 2.2 | 3.3 | 3 | 524.1915 | 348.3134 | 308.5783 | 310.578 | 0 | 11.15 | 11.02 | 8.25 | 2.08 | 8.336103 | 110 | 69 | 46 | 7.2 | 4.4 | 8.2 | 8 | 7 | 7 | 6.8 | 6.8 | 7.8 | 7.2 | 58 | 58 | 116 | 116 | 58 | 58 | 58 | 58 | 58 | 48 | 1000 | 0 | 24 | 24 | 0 | 342.84 | 342.84 | 0 | 10 | 60.8484 | 29.54009 | 170.3346 | 59.02658 | 29.60294 | -1.98228 | 256.9818 | 89.2519 | 10.7481 | 0.5279065 | 5.133333 | 3.966667 | 1.716667 | 0.2333333 | 0 | 40 | 63266.73 | 4336.804 | 8.169623 | 9.177923 | 416.7459 | 280.1069 | 99.69903 | 2.776 | 0 | 0.88270144 | 32.508 | 11740 | 1 | 31.33333 | 51.33333 | 160 | 25 | 230 | 240 | 6.7 | 4.3 | 2 | 0.3 | 4 | 10.16667 | 3 | 54.3 | 0 | 0 | 14 | 18 | 11 | 0 | 0 | 560.1012 | 440.9675 | 424.8985 | 435.881 | 2.329994 | 144.9565 | -194.2012 | 624.5 | #VALUE! | #VALUE! | 634.459 | 22.5 | 21.45402 | 13.91222 | 35.36625 | 16.15324 | 11.00127 | 21.07842 | 191.0866 | 186 | 196 | 293.1389 | 289 | 298 | 296.7533 | 291 | 302 | 299.2023 | 297 | 302 | 5.165745 | 3.7 | 7.6 | 3.874789 | 3.2 | 4.5 | 1.719008 | 1.5 | 2.2 | 0.2202072 | 0.2 | 0.3 | 907.4879 | 897.5479 | 915.9639 | 17.88508 | 15.84869 | 21.59746 | 54.7798 | 56.23823 | 33.39927 | 432.03125 | 1.922334 | 1.243708 | 0.7127862 | 1.045058 | 441.9632 | -47.91557 | 133.895 | 262.9233 | 3 | 3 | 4.6 | 4.8 | 4.2 | 4.3 | 236 | 166 | 9
2023-01-03 | 49.38 | 9.11 | 1.16 | 1.73 | 3.86 | 625 | 526.1808 | 1 | 50140.85 | 9.416667 | 878.4177 | 895.2242 | 2165.147 | 303.1861 | 0 | 798 | 609.1839 | 619.4034 | 25232.72 | 250 | 19.36033 | 67.07492 | 896.0353 | 930.2484 | 909.2202 | 869.915 | 918.4223 | 851.6762 | 877.8257 | 908.4504 | 911.7556 | 920.1513 | 9.959 | 10 | 28.7421875 | 569.959 | 508.54 | 2.13 | -20.1 | 40.74739 | 53 | 3 | 2.661319 | 1.6 | 1.6 | 5.765303 | 60 | 195 | 11431 | 3 | 11 | 6.25 | 0 | 2 | 2 | 2 | 43 | 39.33333 | 0 | 24 | 48 | 55 | 2.3 | 1.5 | 1.5 | 529.7326 | 349.7521 | 316.0014 | 310.4975 | 0 | 11 | 10.9 | 8.5 | 1.1 | 8.355864 | 102 | 58 | 51 | 4.8 | 7 | 8.4 | 8 | 8 | 7 | 7 | 6.6 | 4.6 | 7.2 | 56 | 56 | 112 | 112 | 56 | 56 | 56 | 56 | 56 | 56 | 900 | 0 | 24 | 24 | 220.54 | 248.31 | 468.85 | 0 | 14 | 61.3308 | 31.00548 | 168.8748 | 57.3242 | 27.78493 | -2.107871 | 251.8761 | 89.80568 | 10.19432 | 0.5612035 | 5.483333 | 3.966667 | 1.683333 | 0.2166667 | 0 | 57 | 63498.15 | 3517.98 | 7.877309 | 8.995574 | 415.4569 | 281.9544 | 99.68423 | 6.539 | 0 | 0.84188928 | 42.219 | 16250 | 2 | 31 | 50.33333 | 140 | 22 | 205 | 327 | 6.5 | 4.8 | 1.9 | 0.3 | 6 | 9.583333 | 3.6 | 54.63333 | 0 | 0 | 19 | 19 | 13 | 0 | 0 | 549.6169 | 439.85 | 422.9718 | 435.5805 | 2.72107 | 143.5881 | -196.1384 | 624.6667 | #VALUE! | #VALUE! | 634.6257 | 12.5 | 13.25398 | 13.02975 | 26.28373 | 16.65258 | 11.33847 | 22.27161 | 189.8515 | 185 | 196 | 293.1314 | 288 | 300 | 296.9766 | 292 | 302 | 299.1791 | 296 | 302 | 5.923336 | 3.8 | 8 | 3.957042 | 3.1 | 5.1 | 1.670845 | 1.3 | 2.1 | 0.2188139 | 0.1 | 0.3 | 899.4172 | 891.0371 | 910.786 | 20.43327 | 15.54202 | 22.67674 | 54.67974 | 55.65462 | 34.06071 | 408.90625 | 1.961205 | 1.247814 | 0.7180582 | 1.039909 | 437.8854 | -41.26388 | 160.707 | 273.1215 | 2.9 | 3 | 4.6 | 4.6 | 4.4 | 4.4 | 408 | 313 | 7
2023-01-04 | 51.51 | 8.7 | 1.09 | 1.11 | 3.76 | 621 | 529.8336 | 1 | 50140.05 | 9.516667 | 867.2538 | 894.1076 | 2157.335 | 305.4388 | 0 | 800 | 608.3153 | 617.0791 | 24772.6 | 250 | 17.34796 | 60.3559 | 896.947 | 926.4206 | 907.0423 | 872.3174 | 914.5403 | 848.9925 | 878.174 | 908.4271 | 908.9399 | 917.1343 | 9.957 | 10 | 28.56640625 | 566.437 | 549.3 | 2.13 | -20.61 | 39.31004 | 36 | 2 | 2.589873 | 3 | 1.1 | 6.026162 | 90 | 190 | 11431 | 5 | 14 | 6.666667 | 0 | 2 | 2 | 2 | 43.33333 | 40.33333 | 0 | 25 | 47 | 50 | 2.3 | 0.5 | 0.25 | 535.7247 | 348.9454 | 318.7664 | 309.5871 | 0 | 10.98 | 10.88 | 8.11 | 2.09 | 8.365754 | 98 | 60 | 54 | 9.5 | 7 | 8 | 8 | 8 | 7 | 7 | 6.8 | 7.6 | 7.2 | 60 | 60 | 116 | 120 | 60 | 60 | 60 | 60 | 60 | 60 | 500 | 0 | 24 | 24 | 321.53 | 146.39 | 467.92 | 0 | 14 | 50.9136 | 32.5654 | 168.0936 | 56.62673 | 27.11707 | -1.871536 | 249.9659 | 89.90041 | 10.09959 | 0.5461235 | 5.6 | 3.45 | 1.35 | 0.2 | 0 | 50 | 63291.99 | 3770.378 | 7.80004 | 8.927353 | 414.6803 | 270.9509 | 99.69315 | 8.217 | 0 | 0.8531942 | 34.002 | 0 | 2 | 33 | 51.33333 | 162 | 30 | 205 | 330 | 6.5 | 3.9 | 1.5 | 0.2 | 8 | 9.45 | 2.8 | 55.3 | 0 | 0 | 14 | 20 | 13 | 0 | 0 | 543.1927 | 439.2588 | 422.3159 | 433.6006 | -0.6378406 | 125.6909 | -221.7195 | 623.75 | #VALUE! | #VALUE! | 633.7085 | 12.5 | 5.810064 | 13.4909 | 19.30097 | 17.05132 | 8.148028 | 27.04431 | 190.783 | 187 | 195 | 294.0818 | 290 | 299 | 297.6655 | 292 | 303 | 299.319 | 297 | 302 | 5.363291 | 3.6 | 6.9 | 3.372785 | 2.5 | 4.7 | 1.32524 | 1 | 1.6 | 0.1943299 | 0.1 | 0.2 | 897.8792 | 884.6523 | 906.1195 | 19.13638 | 16.04905 | 22.62883 | 55.01836 | 56.01775 | 34.57948 | 400.859375 | 1.850334 | 1.288138 | 0.7057871 | 0.8783124 | 359.1438 | 38.92355 | 208.7928 | 264.6076 | 2.8 | 3.1 | 4.6 | 4.6 | 4.4 | 4.4 | 213 | 164 | 7
2023-01-05 | 51.52 | 8.56 | 1.06 | 1.13 | 3.58 | 626 | 530.6028 | 1 | 50125.01 | 9.483333 | 874.032 | 888.3707 | 2088.865 | 306.9567 | 0 | 781 | 600.3816 | 607.1824 | 23741.27 | 250 | 18.16412 | 61.9996 | 888.6318 | 925.5782 | 904.2842 | 862.6872 | 911.1211 | 842.0984 | 871.3237 | 901.2411 | 905.0561 | 911.8146 | 9.958 | 5.06 | 28.57161 | 565.898 | 470.6 | 2.13 | -20.33 | 39.36024 | 36 | 2 | 2.624787 | 1.2 | 0.6 | 6.374906 | 245 | 188 | 11431 | 6 | 17 | 6.666667 | 0 | 2 | 2 | 2 | 42.33333 | 37 | 0 | 27 | 50 | 51 | 2.3 | 0.5 | 0.25 | 554.5332 | 352.0865 | 321.0849 | 310.9143 | 0 | 11 | 10.93 | 8.15 | 4.16 | 8.357454 | 103 | 60 | 51 | 4.8 | 7.2 | 8.4 | 8 | 8 | 7.2 | 6.8 | 6.8 | 4.7 | 7.2 | 58 | 58 | 120 | 116 | 58 | 58 | 58 | 58 | 58 | 58 | 900 | 0 | 24 | 24 | 329.36 | 176.34 | 505.7 | 0 | 15 | 71.9028 | 31.74722 | 167.5715 | 56.28428 | 26.63981 | -2.008512 | 248.4871 | 90.08749 | 9.912509 | 0.5405906 | 4.15 | 3.066667 | 1.033333 | 0.2 | 0 | 50 | 63330.24 | 4356.063 | 7.834128 | 8.874538 | 414.7972 | 270.2782 | 99.69542 | 5.229 | 0 | 0.8476083 | 28.773 | 0 | 2 | 31 | 50.66667 | 208 | 21 | 210 | 240 | 5.1 | 4 | 1.2 | 0.2 | 10 | 7 | 3.5 | 55.46667 | 0 | 0 | 17 | 21 | 15 | 0 | 0 | 541.6215 | 439.4305 | 422.0365 | 434.9989 | -0.300642 | 123.004 | -226.7559 | 624.2 | #VALUE! | #VALUE! | 634.1584 | 12.5 | 9.312701 | 13.5929 | 22.9056 | 14.34914 | 7.149385 | 22.97194 | 193.0019 | 190 | 197 | 294.6122 | 291 | 299 | 298.059 | 293 | 302 | 299.3148 | 296 | 302 | 3.976659 | 2.4 | 5.3 | 3.035795 | 2.2 | 4.4 | 1.070575 | 0.9 | 1.3 | 0.1942072 | 0.1 | 0.2 | 894.5777 | 884.6818 | 909.3212 | 18.9002 | 10.16049 | 24.77626 | 55.16978 | 56.40684 | 34.13853 | 362.265625 | 1.655017 | 1.307084 | 0.6948546 | 0.7644358 | 261.0146 | 90.54794 | 205.8874 | 282.2743 | 3 | 3 | 4.6 | 4.6 | 4.4 | 4.4 | 190 | 132 | 6
2023-01-06 | 49.55 | 8.74 | 1.26 | 1.2 | 4.18 | 623 | 505.4124 | 1 | 50131.43 | 9.208333 | 881.9832 | 898.9898 | 2108.428 | 309.7937 | 0 | 748 | 601.4712 | 614.2568 | 25701.9 | 250 | 19.18357 | 65.60522 | 903.3921 | 935.7851 | 911.8168 | 873.5189 | 920.7224 | 849.33 | 882.0148 | 915.338 | 913.6029 | 923.5134 | 9.957 | 10 | 28.56966 | 568.197 |  | 25.00332 | -20.42 | 48.47797 | 39 | 2.5 | 2.745052 | 1.4 | 1.2 | 5.952873 | 100 | 188 | 11431 | 6 | 21 | 6.5 | 0 | 2 | 2 | 2 | 44 | 38 | 0 | 26 | 48 | 50 | 2.2 | 0.8 | 0.25 | 571.0658 | 358.1061 | 324.2528 | 313.2126 | 0 | 11 | 10.9 | 8 | 1.2 | 8.367626 | 103 | 70 | 69 | 5 | 6.8 | 8.2 | 8 | 8.2 | 7.2 | 7.2 | 6.6 | 4.6 | 7 | 56 | 56 | 112 | 112 | 56 | 56 | 56 | 56 | 56 | 56 | 900 | 0 | 24 | 24 | 359.62 | 134.8 | 494.42 | 0 | 15 | 66.9924 | 31.89834 | 168.2046 | 57.64615 | 27.29874 | -2.154303 | 250.9952 | 89.9821 | 10.0179 | 0.5496888 | 2.866667 | 2.783333 | 1.2 | 0.2 | 0 | 50 | 63327.46 | 4355.894 | 7.971231 | 8.964115 | 416.4958 | 274.7798 | 99.69638 | -14.193 | 0 | 0.8112559 | 42.966 | 0 | 3 | 30.66667 | 50 | 210 | 20 | 207 | 323 | 3.2 | 3.4 | 1.5 | 0.2 | 11 | 7 | 3.7 | 55.11667 | 0 | 0 | 16 | 13 | 13 | 0 | 3 | 547.9577 | 440.7891 | 424.6078 | 436.0155 | 0.1164333 | 124.8155 | -225.6784 | 624 | #VALUE! | #VALUE! | 633.9582 | 12.5 | 9.314501 | 14.07346 | 23.38796 | 15.06488 | 7.603299 | 24.63202 | 194.8654 | 134 | 800 | 295.1903 | 291 | 800 | 297.934 | 293 | 800 | 299.5272 | 297 | 800 | 2.812847 | 1.3 | 80.7 | 2.824156 | 2.1 | 80.7 | 1.285427 | 0.9 | 80.7 | 0.2219699 | 0.1 | 80.7 | 909.0049 | 899.0952 | 916.4342 | 15.01167 | 12.22435 | 18.497 | 55.15266 | 56.18636 | 33.87914 | 425.625 | 1.421588 | 1.253148 | 0.7009567 | 0.7414747 | 44.28752 | 130.1006 | 198.4496 | 273.9755 | 3 | 3.2 | 4.6 | 4.6 | 4.2 | 4.4 | 228 | 149 | 7
2023-01-07 | 51.42 | 8.61 | 1.19 | 1.11 | 4.02 | 626 | 566.5184 | 1 | 50125.2 | 9.408333 | 883.9388 | 896.5193 | 2113.637 | 310.608 | 0 | 775 | 605.8459 | 617.7546 | 25547.86 | 250 | 17.89568 | 64.57105 | 902.4375 | 930.9217 | 909.5188 | 874.0363 | 916.7828 | 843.8448 | 881.2067 | 913.4058 | 910.1581 | 920.7835 | 9.958 | 5 | 28.55729 | 565.838 |  | 30.86 | -20.07 | 49.5956 | 36 | 2 | 2.707489 | 1.1 | 0.7 | 6.177709 | 160 | 183 | 11432 | 8 | 24 | 6.333333 | 0 | 2 | 2 | 2 | 42 | 37.66667 | 0 | 26 | 49 | 52 | 2.3 | 0.9 | 0.25 | 572.5974 | 359.6468 | 324.8477 | 316.6641 | 0 | 11.04 | 10.94 | 8.19 | 2.15 | 8.349402 | 102 | 66 | 141 | 4.4 | 6.5 | 8.2 | 8 | 8.5 | 7 | 6.8 | 6 | 4.2 | 7 | 60 | 60 | 120 | 120 | 60 | 60 | 60 | 60 | 60 | 60 | 900 | 0 | 24 | 24 | 0 | 258.34 | 258.34 | 0 | 7 | 76.1784 | 31.0025 | 168.0338 | 57.40968 | 27.45869 | -2.190442 | 250.7117 | 89.9214 | 10.0786 | 0.5763712 | 2.666667 | 2.666667 | 1 | 0.1666667 | 0 | 39 | 63268.57 | 4353.851 | 7.946652 | 8.953991 | 416.249 | 274.3387 | 99.6958 | 7.47 | 0 | 0.9049815 | 35.496 | 0 | 3 | 29.66667 | 49.33333 | 155 | 22 | 210 | 230 | 4 | 3.9 | 1.3 | 0.2 | 13 | 6.75 | 2.6 | 55.76667 | 0 | 0 | 16 | 20 | 13 | 0 | 0 | 547.1232 | 440.3661 | 424.1158 | 435.9765 | -0.8940546 | 123.6132 | -220.2737 | 624.2857 | #VALUE! | #VALUE! | 634.2439 | 12.5 | 13.46069 | 14.00692 | 27.46761 | 16.43418 | 7.162347 | 26.56445 | 195.2017 | 192 | 199 | 295.1766 | 291 | 299 | 297.9843 | 294 | 302 | 299.3411 | 296 | 302 | 2.630182 | 1.7 | 4 | 2.673026 | 1.9 | 4.2 | 1.016203 | 0.8 | 1.4 | 0.157662 | 0 | 0.2 | 906.7556 | 896.0096 | 915.4314 | 13.88983 | 10.17832 | 19.58882 | 55.17646 | 56.45871 | 35.43546 | 449.53125 | 1.416235 | 1.2353 | 0.6855559 | 0.7249351 | 20.99251 | 146.9927 | 218.1369 | 296.1213 | 3 | 3.2 | 4.6 | 4.6 | 4.3 | 4.4 | 195 | 141 | 5
2023-01-08 | 49.38 | 8.52 | 1.19 | 1.02 | 4.14 | 625 | 543.252 | 1 | 50137.03 | 9.641667 | 882.9921 | 892.3785 | 2116.678 | 311.5594 | 0 | 797 | 609.0239 | 615.2445 | 24488.95 | 250 | 18.63866 | 64.9878 | 898.9344 | 927.8262 | 908.0091 | 869.0429 | 914.2209 | 835.1794 | 876.647 | 909.1684 | 909.4201 | 918.099 | 9.965 | 5 | 28.5638 | 564.965 | 502.66 | 30.86 | -20.53 | 49.14451 | 34 | 2 | 2.790708 | 1.1 | 1.8 | 6.490119 | 89 | 182 | 11432 | 9 | 27 | 7.083333 | 0 | 2 | 2 | 2 | 42.66667 | 37.83333 | 0 | 24 | 47 | 49 | 2.2 | 0.9 | 0.25 | 575.5305 | 362.607 | 325.9458 | 317.4404 | 0 | 10.99 | 10.76 | 8.14 | 1.49 | 8.361394 | 98 | 62 | 150 | 4.5 | 8 | 8 | 8 | 8 | 7 | 6.8 | 6.8 | 7 | 7.2 | 58 | 58 | 116 | 116 | 58 | 58 | 58 | 58 | 58 | 58 | 1000 | 0 | 24 | 24 | 0 | 0 | 0 | 0 | 0 | 75.252 | 32.3952 | 168.4731 | 58.21657 | 28.49108 | -2.08987 | 253.0909 | 89.56848 | 10.43152 | 0.592882 | 3 | 2.85 | 1.1 | 0.1833333 | 0 | 43 | 63198.32 | 4329.429 | 8.094271 | 9.03896 | 416.8275 | 282.8178 | 99.69289 | 3.735 | 0 | 0.8692032 | 31.761 | 0 | 3 | 32 | 48.33333 | 260 | 25 | 210 | 320 | 3.3 | 3.3 | 1.2 | 0.2 | 14 | 7.5 | 3.1 | 55.7 | 0 | 0 | 16 | 20 | 13 | 0 | 3 | 549.9186 | 441.0977 | 425.019 | 436.3252 | -0.1070644 | 116.7734 | -232.8997 | 624.375 | #VALUE! | #VALUE! | 634.334 | 17.5 | 6.697604 | 14.47249 | 21.1701 | 14.65657 | 8.329597 | 23.65932 | 194.7573 | 192 | 197 | 294.9124 | 291 | 299 | 297.8075 | 294 | 301 | 299.2531 | 297 | 302 | 2.919666 | 2.3 | 3.5 | 2.833803 | 2.2 | 4.1 | 1.091671 | 0.9 | 1.3 | 0.1902477 | 0 | 0.2 | 903.6281 | 890.0997 | 917.2772 | 14.62963 | 10.62408 | 19.45667 | 55.4593 | 56.6403 | 34.25525 | 494.296875 | 1.432241 | 1.245438 | 0.6937581 | 0.73045 | 54.83125 | 147.3356 | 216.3868 | 298.1435 | 3 | 3.1 | 4.6 | 4.8 | 4.2 | 4.4 | 212 | 157 | 15
2023-01-09 | 49.9 | 8.59 | 1.22 | 1.02 | 4.12 | 599 | 476.8828 | 0.9659722 | 47771.53 | 9.309091 | 869.4328 | 895.339 | 2070.988 | 304.0663 | 0 | 679 | 587.0009 | 578.908 | 21539.92 | 250 | 14.89184 | 56.89299 | 901.4827 | 924.4405 | 906.458 | 879.2856 | 910.5839 | 844.2142 | 883.6658 | 912.5809 | 904.8009 | 916.4987 | 11.412 | 5 | 28.25926 | 543.532 | 455.305 | 30.86 | -20.81 | 32.62192 | 36 | 2 | 2.735203 | 1.4 | 1.3 | 6.468691 | 100 | 180 | 11436 | 10 | 30 | 5.666667 | 0 | 2 | 2 | 2 | 43.33333 | 38.66667 | 0 | 24 | 45 | 50 | 2.3 | 0.6 | 0.25 | 532.4996 | 348.6671 | 317.6477 | 310.6896 | 0 | 11.01 | 10.68 | 7.7 | 2.7 | 8.330619 | 102 | 60 | 112 | 6 | 7 | 8.2 | 8.2 | 7.2 | 7.2 | 7.2 | 6 | 4.2 | 7.2 | 58 | 52 | 104 | 104 | 50 | 52 | 52 | 52 | 66 | 54 | 1000 | 0 | 23.18333 | 23.18333 | 344.82 | 395.57 | 740.39 | 0 | 22 | 70.4928 | 32.508 | 165.8984 | 57.63731 | 28.5031 | -2.055619 | 249.9832 | 89.4203 | 10.5797 | 0.5669415 | 3.016667 | 2.916667 | 1.116667 | 0.2 | 0 | 60 | 60696.24 | 4061.055 | 8.121722 | 8.927973 | 419.1438 | 287.4623 | 99.68904 | 5.976 | 0 | 0.7961316 | 25.785 | 0 | 3 | 29.66667 | 48.33333 | 140 | 20 | 207 | 290 | 3.4 | 3.7 | 1.2 | 0.2 | 15 | 10.08333 | 3.9 | 55.46667 | 0 | 0 | 15 | 19 | 12 | 0 | 0 | 521.3605 | 441.9537 | 425.3645 | 440.3865 | -1.096008 | 134.7444 | -185.3275 | 623.9145 | 150.4516 | 0.2562948 | 634.0733 | 17.5 | 6.169874 | 12.92185 | 19.09173 | 15.99542 | 8.952119 | 24.73577 | 195.6669 | 192 | 1000 | 295.6219 | 195 | 1000 | 298.3376 | 195 | 1000 | 299.6836 | 195 | 1000 | 2.947426 | 0.9 | 100.7 | 2.892475 | 1.5 | 100.7 | 1.137243 | 0.2 | 100.7 | 0.255816 | 0 | 100.7 | 904.5355 | 811.866 | 928.3125 | 12.47739 | 5.175442 | 55.06636 | 54.98109 | 56.65326 | 34.91669 | 1290.3125 | 1.421956 | 1.218642 | 0.7003638 | 0.729336 | 70.84175 | 118.9502 | 230.8484 | 297.7586 | 3 | 3 | 4.5 | 4.6 | 4.2 | 4.3 | 187 | 126 | 5
2023-01-10 | 48.76 | 8.99 | 1.12 | 1.06 | 3.4 | 625 | 524.0364 | 1 | 50122.1 | 9.341667 | 873.1647 | 899.9283 | 2148.244 | 305.7449 | 0 | 791 | 602.1319 | 619.0906 | 25464.55 | 250 | 16.89368 | 57.06536 | 904.8598 | 935.2107 | 917.878 | 880.72 | 918.8379 | 838.4673 | 886.2821 | 917.1705 | 917.501 | 921.7177 | 9.986 | 6 | 28.53776 | 565.986 | 507.535 | 30.86 | -20.06 | 23.94978 | 36 | 2 | 2.678984 | 1.4 | 0.5 | 11.2772 | 90 | 175 | 11436 | 11 | 33 | 6.5 | 0 | 2 | 2 | 2 | 44 | 39.66667 | 0 | 24 | 40 | 53 | 2.2 | 0.6 | 0.25 | 539.1068 | 349.5277 | 320.1576 | 312.2526 | 0 | 11 | 10.7 | 7.87 | 1.8 | 8.323231 | 105 | 55 | 171 | 5.2 | 7 | 8.2 | 8 | 8.2 | 7.4 | 7 | 6.6 | 6.8 | 7.4 | 56 | 54 | 94 | 116 | 56 | 54 | 54 | 54 | 54 | 58 | 1000 | 0 | 24 | 24 | 557.04 | 73.12 | 630.16 | 0 | 19 | 77.8764 | 32.76255 | 168.1239 | 57.41771 | 27.3193 | -2.224577 | 250.6363 | 89.9876 | 10.0124 | 0.6125504 | 3.05 | 2.766667 | 1.1 | 0.1833333 | 0 | 40 | 63255.47 | 4342.856 | 7.938228 | 8.951296 | 415.6865 | 215.9571 | 99.76027 | 7.436 | 0 | 0.83845824 | 34.749 | 16400 | 3 | 27.66667 | 48.33333 | 146 | 17 | 220 | 274 | 3.3 | 3.2 | 1.2 | 0.2 | 17 | 10.83333 | 2.9 | 54.9 | 0 | 0 | 15 | 21 | 13 | 0 | 0 | 545.1141 | 440.1767 | 423.9703 | 434.8795 | -0.007900678 | 117.0212 | -226.1191 | 624.0234 | 170.6129 | 0.2885529 | 634.1649 | 17.5 | 4.59778 | 12.5592 | 17.15698 | 15.8931 | 9.457922 | 25.13782 | 194.5822 | 192 | 198 | 294.9866 | 292 | 298 | 297.997 | 295 | 301 | 299.3545 | 296 | 302 | 3.012002 | 2.3 | 3.6 | 2.779991 | 2.2 | 3.9 | 1.103859 | 1 | 1.2 | 0.1760417 | 0 | 0.2 | 911.1135 | 902.8578 | 921.2107 | 13.69534 | 10.26249 | 16.87854 | 55.08415 | 56.25121 | 34.359 | 318.28125 | 1.423355 | 1.207572 | 0.6972701 | 0.722224 | 90.95594 | 151.9384 | 234.352 | 301.7245 | 2.9 | 3 | 4.6 | 4.6 | 4.2 | 4.4 | 220 | 170 | 6
2023-01-11 | 49.66 | 8.72 | 1.17 | 0.96 | 4.6 | 625 | 525.9068 | 1 | 50132.83 | 9.441667 | 863.7935 | 899.8134 | 2178.85 | 304.414 | 0 | 664 | 601.3626 | 618.0738 | 24346.65 | 250 | 15.73463 | 52.29844 | 903.4611 | 930.1876 | 914.6003 | 881.454 | 917.1947 | 813.1352 | 886.4952 | 915.5211 | 916.7883 | 921.6084 | 9.986 | 6 | 28.54948 | 565.986 | 465.4 | 24.262752 | -20.49 | 32.01696 | 36 | 3 | 2.933148 | 1.1 | 1.6 | 6.173982 | 100 | 173 | 11436 | 12 | 36 | 6.833333 | 0 | 2 | 2 | 2 | 44.16667 | 39.66667 | 0 | 24 | 50 | 52 | 2.3 | 0.3 | 0.25 | 527.3114 | 347.3861 | 318.0856 | 311.7235 | 0 | 10.97 | 10.75 | 8.4 | 0.96 | 8.319785 | 96 | 60 | 160 | 4.8 | 6.8 | 8.4 | 8 | 8 | 7 | 7 | 6.4 | 4.4 | 7 | 58 | 58 | 114 | 114 | 58 | 58 | 58 | 58 | 58 | 52 | 1000 | 0 | 24 | 24 | 557.43 | 36.25 | 593.68 | 0 | 18 | 84.2268 | 31.87688 | 167.4649 | 56.0852 | 26.68929 | -2.126099 | 248.1133 | 90.10001 | 9.899991 | 0.6169279 | 2.766667 | 2.616667 | 1.033333 | 0.15 | 0 | 53 | 63333.08 | 4363.551 | 7.798997 | 8.86119 | 414.2799 | 227.2572 | 99.74261 | 7.47 | 0 | 0.84145088 | 27.279 | 0 | 3 | 29 | 49.66667 | 152 | 20 | 207 | 240 | 3.1 | 3 | 1.2 | 0.2 | 19 | 10.25 | 3.7 | 54.83333 | 0 | 0 | 17 | 21 | 12 | 0 | 0 | 537.9951 | 438.8091 | 421.3986 | 434.5433 | 0.6878857 | 135.626 | -210.0834 | 624.1125 | 190.7742 | 0.3208109 | 634.2398 | 17.5 | 8.772189 | 12.20481 | 20.977 | 16.71594 | 9.93778 | 23.93168 | 195.0768 | 192 | 198 | 295.2975 | 292 | 298 | 298.107 | 294 | 302 | 299.3698 | 296 | 302 | 2.709697 | 2 | 3.5 | 2.594414 | 2.1 | 3.6 | 1.03112 | 0.9 | 1.2 | 0.1515081 | 0.1 | 0.2 | 909.7453 | 898.1753 | 922.4535 | 12.81987 | 6.842753 | 16.21436 | 54.79391 | 56.21231 | 34.39791 | 4012.8125 | 1.401477 | 1.150924 | 0.6889584 | 0.713321 | 112.5688 | 148.4124 | 232.6613 | 306.1069 | 3 | 3 | 4.6 | 4.6 | 4.2 | 4.4 | 206 | 155 | 6
2023-01-12 | 48.96 | 8.68 | 1.15 | 0.98 | 4.5 | 624 | 523.0732 | 1 | 50138.49 | 9.55 | 860.1347 | 896.2385 | 2208.184 | 304.1304 | 0 | 833 | 600.9095 | 617.1628 | 27284.61 | 250 | 15.65775 | 56.10223 | 903.7626 | 928.2938 | 913.2194 | 882.4856 | 917.0558 | 823.2498 | 886.5247 | 915.3162 | 916.4174 | 921.477 | 9.986 | 5.62 | 28.5319 | 564.726 | 496.8 | 23.895 | -20.24 | 31.77885 | 36 | 3 | 2.897663 | 1.3 | 1.3 | 7.415859 | 62 | 171 | 11436 | 13 | 40 | 6 | 0 | 2 | 2 | 2 | 44.66667 | 40.66667 | 0 | 24 | 50 | 57 | 2.3 | 0.3 | 0.25 | 527.5428 | 348.6982 | 318.3641 | 310.4047 | 0 | 10.81 | 10.79 | 8.16 | 2.2 | 8.253226 | 87 | 65 | 69 | 6.6 | 8.1 | 8 | 8 | 8 | 7 | 6.8 | 6.2 | 6.2 | 7 | 58 | 58 | 118 | 118 | 58 | 58 | 58 | 58 | 58 | 58 | 1000 | 0 | 24 | 24 | 0 | 579.77 | 579.77 | 0 | 17 | 76.3032 | 30.24782 | 168.0707 | 55.94804 | 27.01391 | -1.577399 | 249.4553 | 89.80318 | 10.19682 | 0.6215051 | 2.333333 | 2.483333 | 0.8833333 | 0.15 | 0 | 50 | 63314.54 | 4359.436 | 7.777795 | 8.909117 | 413.5282 | 301.6822 | 99.65722 | 0.616 | 0 | 0.8382583 | 43.713 | 17050 | 5 | 29.83333 | 50 | 139 | 30 | 220 | 230 | 3.5 | 3.2 | 1 | 0.2 | 19 | 11.28333 | 1.5 | 55.16667 | 0 | 0 | 21 | 20 | 14 | 0 | 0 | 538.2807 | 437.9431 | 420.3119 | 433.3372 | -0.4428701 | 129.5533 | -211.3757 | 624.1031 | 209.9355 | 0.353069 | 634.2186 | 17.5 | 16.73616 | 12.51989 | 29.25605 | 15.42541 | 4.97053 | 26.44771 | 195.8374 | 192 | 199 | 295.5543 | 292 | 300 | 298.2189 | 295 | 302 | 299.3132 | 297 | 302 | 2.238771 | 1.5 | 3.5 | 2.453846 | 1.9 | 3.5 | 0.9199445 | 0.7 | 1.2 | 0.1502569 | 0 | 0.2 | 909.4761 | 896.3295 | 921.7232 | 12.31575 | 8.994934 | 16.60982 | 54.73007 | 56.01775 | 33.73648 | 815.46875 | 1.378957 | 1.133113 | 0.6818747 | 0.714708 | 136.2031 | 163.0741 | 229.442 | 316.9305 | 3 | 3 | 4.6 | 4.6 | 4.2 | 4.4 | 232 | 168 | 7
2023-01-13 | 49.54 | 8.81 | 1.15 | 1.16 | 4.38 | 620 | 535.7752 | 1 | 49103.26 | 9.175 | 853.4018 | 895.8616 | 2190.153 | 301.4251 | 0 | 800 | 598.4975 | 592.7522 | 14104.08 | 250 | 14.67135 | 54.80676 | 902.2967 | 925.3861 | 908.5322 | 882.5174 | 914.926 | 835.5135 | 884.8846 | 912.8365 | 913.1534 | 918.3497 | 9.771 | 6 | 28.20508 | 561.371 | 495.95 | 23.895 | -20.96 | 31.0249 | 36 | 2 | 2.603194 | 1.2 | 1.4 | 6.638871 | 180 | 170 | 11436 | 14 | 43 | 6.583333 | 0 | 2 | 2 | 2 | 45 | 40.33333 | 0 | 23 | 50 | 52 | 2.3 | 0.3 | 0.25 | 505.4992 | 344.818 | 315.1604 | 308.8421 | 0 | 11.05 | 10.9 | 8.16 | 0.88 | 8.255634 | 97 | 62 | 158 | 5 | 6.5 | 8 | 8.2 | 8 | 7.2 | 7 | 6 | 6.6 | 7 | 56 | 56 | 112 | 112 | 56 | 56 | 56 | 56 | 56 | 56 | 1000 | 0 | 24 | 24 | 249.12 | 256.52 | 505.64 | 0 | 15 | 73.1352 | 30.20914 | 167.1805 | 55.3212 | 26.90242 | -1.938872 | 247.4652 | 89.9123 | 10.0877 | 0.6484003 | 2.416667 | 2.316667 | 0.9666667 | 0.1833333 | 0 | 50 | 63198.1 | 4338.652 | 7.884419 | 8.838044 | 413.8871 | 331.8299 | 99.62872 | 5.976 | 0 | 0.8641535 | 37.737 | 0 | 5 | 30.33333 | 50.33333 | 230 | 20 | 209 | 333 | 3.4 | 3.2 | 1.3 | 0.2 | 20 | 10.5 | 2.3 | 54.4 | 0 | 0 | 17 | 21 | 14 | 0 | 0 | 533.9824 | 438.2337 | 419.8598 | 435.7785 | 0.6745098 | 127.0032 | -211.2991 | 623.7866 | 225.0968 | 0.3853271 | 633.8756 | 17.5 | 15.67943 | 12.49805 | 28.17748 | 11.0028 | 4.231289 | 21.0006 | 195.4848 | 191 | 199 | 295.5088 | 292 | 300 | 298.0242 | 294 | 302 | 299.2309 | 296 | 302 | 2.45938 | 1.7 | 3.7 | 2.414576 | 1.9 | 3.8 | 0.9570822 | 0.8 | 1.3 | 0.1820799 | 0.1 | 0.2 | 907.0804 | 896.4382 | 916.7426 | 11.75962 | 3.867384 | 17.35329 | 54.48033 | 55.51195 | 34.4498 | 478.359375 | 1.420503 | 1.082679 | 0.684201 | 0.7227155 | 145.8148 | 135.0405 | 227.9601 | 320.3779 | 3 | 3.2 | 4.6 | 4.8 | 4.2 | 4.3 | 244 | 171 | 8
2023-01-14 | 48.48 | 8.79 | 1.15 | 1.14 | 4.5 | 627 | 515.3548 | 1 | 50123.69 | 9.45 | 854.8876 | 896.0892 | 2185.291 | 303.0536 | 0 | 792 | 600.6368 | 617.3689 | 30111.06 | 250 | 17.39126 | 56.50179 | 906.0498 | 932.0579 | 902.5818 | 879.9332 | 920.859 | 826.5101 | 884.4372 | 916.2848 | 918.6622 | 925.2529 | 9.608 | 5 | 28.60091 | 566.368 | 620.14 | 23.8823 | -20.05 | 30.34008 | 36 | 2 | 2.73416 | 1.3 | 0.4 | 16.218 | 190 | 169 | 11436 | 15 | 46 | 6.166667 | 0 | 2 | 2 | 2 | 44.5 | 39.33333 | 0 | 23 | 51 | 54 | 2.3 | 0.5 | 0.25 | 504.5995 | 346.8815 | 316.5698 | 309.8343 | 0 | 10.94 | 10.56 | 7.77 | 2.3 | 8.222973 | 97 | 62 | 158 | 4.9 | 6.6 | 8.2 | 8 | 8 | 7.7 | 6.5 | 6 | 6.6 | 7 | 60 | 60 | 118 | 114 | 60 | 60 | 60 | 60 | 60 | 60 | 1000 | 0 | 24 | 24 | 100.49 | 73.8 | 174.29 | 0 | 6 | 84.0648 | 30.67546 | 167.8453 | 56.70736 | 26.96625 | -2.225671 | 249.2933 | 90.07571 | 9.924287 | 0.6510654 | 3.05 | 2.33 | 1 | 0.2 | 0 | 70 | 63138.96 | 4339.203 | 8.020713 | 8.90333 | 415.5088 | 316.7041 | 99.65248 | 6.723 | 0 | 0.8219375 | 31.014 | 0 | 5 | 30.66667 | 51 | 235 | 20 | 205 | 335 | 3.6 | 3.1 | 1.2 | 0.2 | 23 | 10.16667 | 3.2 | 54.56667 | 0 | 0 | 19 | 20 | 14 | 0 | 0 | 540.299 | 439.5654 | 422.3744 | 436.5572 | 0.5343737 | 141.6559 | -195.1223 | 624.0167 | 247.2581 | 0.4175851 | 634.0712 | 17.5 | 15.00565 | 12.78388 | 27.78953 | 13.9642 | 4.54254 | 23.02381 | 194.422 | 191 | 198 | 295.3724 | 292 | 299 | 298.1115 | 295 | 301 | 299.2138 | 297 | 302 | 3.122406 | 2.1 | 4.7 | 2.491429 | 2 | 3.5 | 0.9739584 | 0.8 | 1.2 | 0.1897928 | 0.1 | 0.2 | 909.7785 | 897.452 | 918.7261 | 14.49606 | 11.73131 | 16.80809 | 54.38017 | 55.4082 | 33.73648 | 515.546875 | 1.541692 | 1.094868 | 0.6883999 | 0.7317793 | 194.6087 | 133.6105 | 230.0182 | 324.1321 | 3 | 3.2 | 4.6 | 4.8 | 4.2 | 4.3 | 233 | 167 | 7
2023-01-15 | 47.61 | 9.1 | 1.16 | 1.14 | 4.68 | 626 | 531.2528 | 1 | 49292.84 | 9.483333 | 858.4512 | 897.9276 | 2197.178 | 300.9211 | 0 | 774 | 604.8475 | 619.0168 | 16383.7 | 250 | 14.61424 | 44.12094 | 912.2257 | 930.4913 | 897.9069 | 890.4889 | 919.5943 | 818.7138 | 891.5378 | 922.4619 | 916.0934 | 926.0976 | 9.609 | 5 | 28.55729 | 565.489 | 595.81 | 23.86955 | -20.23 | 30.19167 | 36 | 2 | 2.820411 | 1.2 | 1.3 | 6.211869 | 325 | 166 | 11436 | 16 | 49 | 8.166667 | 0 | 2 | 2 | 2 | 44.83333 | 40.5 | 0 | 23 | 40 | 51 | 2.3 | 0.2 | 0.25 | 508.7855 | 347.4577 | 313.6477 | 307.3827 | 0 | 10.98 | 10.76 | 8.5 | 1.42 | 8.249831 | 88 | 65 | 69 | 5 | 6.4 | 8.2 | 8 | 8 | 7 | 6.6 | 6 | 6.6 | 7 | 58 | 58 | 118 | 118 | 58 | 60 | 58 | 58 | 58 | 58 | 1000 | 0 | 24 | 24 | 0 | 0 | 0 | 0 | 0 | 85.2528 | 31.21002 | 169.0012 | 57.2478 | 28.40902 | -1.630523 | 253.0275 | 89.41676 | 10.58324 | 0.6750372 | 3.816667 | 2.433333 | 0.9833333 | 0.2 | 0 | 50 | 63067.12 | 4336.029 | 7.968012 | 9.036697 | 414.8381 | 343.6983 | 99.62001 | 3.735 | 0 | 0.8486466 | 27.279 | 0 | 5 | 30.33333 | 50.66667 | 178 | 20 | 205 | 325 | 4.3 | 2.7 | 1.1 | 0.2 | 24 | 10.33333 | 3.7 | 54.2 | 0 | 0 | 19 | 21 | 13 | 0 | 0 | 543.0494 | 439.1132 | 422.2946 | 434.7433 | 2.059095 | 146.9954 | -192.8259 | 624.1492 | 268.4194 | 0.4498432 | 634.174 | 17.5 | 11.93447 | 13.39334 | 25.32781 | 17.49087 | 10.76782 | 24.95625 | 193.2932 | 190 | 197 | 295.5761 | 293 | 299 | 297.9962 | 294 | 302 | 299.2408 | 296 | 302 | 3.817332 | 2.7 | 4.6 | 2.394263 | 2 | 2.8 | 1.015412 | 0.9 | 1.2 | 0.1964572 | 0 | 0.2 | 912.1968 | 899.9998 | 921.4401 | 12.48845 | 9.554613 | 16.29885 | 54.16278 | 55.23961 | 33.37334 | 516.953125 | 1.618963 | 1.042726 | 0.6892202 | 0.7509075 | 225.7489 | 110.4139 | 227.8989 | 330.4594 | 3 | 3.2 | 4.6 | 4.6 | 4.2 | 4.4 | 221 | 167 | 23
2023-01-16 | 47.83 | 9 | 1.14 | 1.16 | 6.06 | 623 | 527.8652 | 1 | 48690.36 | 9.5 | 893.5614 | 895.5899 | 2204.786 | 300.3277 | 0 | 814 | 608.185 | 630.7716 | 32324.84 | 250 | 13.6211 | 41.83442 | 911.1012 | 924.631 | 891.0589 | 894.7194 | 915.6929 | 810.1051 | 895.4823 | 921.9287 | 911.9737 | 924.796 | 9.609 | 5 | 28.4069 | 562.849 | 605.1 | 23.88222 | -20.61 | 29.12982 | 36 | 2 | 2.535835 | 1.2 | 0.47 | 6.2746 | 85 | 165 | 11436 | 17 | 52 | 5.833333 | 0 | 2 | 2 | 2 | 44 | 39.33333 | 0 | 23 | 46 | 51 | 2.3 | 0.4 | 0.25 | 512.0016 | 350.055 | 313.5344 | 306.5177 | 0 | 10.8 | 10.72 | 8.11 | 6.04 | 8.269717 | 87 | 70 | 66 | 5 | 6.5 | 8 | 8.2 | 7.4 | 6.8 | 6.4 | 6 | 6.4 | 7 | 58 | 58 | 117 | 116 | 56 | 52 | 54 | 54 | 54 | 56 | 800 | 0 | 24 | 24 | 466.83 | 250.17 | 717 | 0 | 22 | 72.8652 | 31.13335 | 169.3474 | 56.5514 | 28.73393 | -1.843525 | 252.7892 | 89.36252 | 10.63748 | 0.6572353 | 3.533333 | 2.37 | 1.166667 | 0.1833333 | 0 | 50 | 62847.9 | 4321.176 | 7.940448 | 9.028186 | 413.8254 | 428.4301 | 99.5244 | 9.711 | 0 | 0.8472957 | 17.568 | 0 | 5 | 30.66667 | 50.66667 | 175 | 21 | 205 | 330 | 4.1 | 2.9 | 2 | 0.2 | 26 | 11.16667 | 5 | 54.23333 | 0 | 0 | 18 | 21 | 13 | 0 | 0 | 543.2692 | 438.2827 | 420.1058 | 435.6953 | 1.657359 | 130.5509 | -205.476 | 624.0772 | 286.5806 | 0.4821013 | 634.0759 | 17.5 | 11.83368 | 14.04855 | 25.88222 | 18.73511 | 11.90912 | 27.4723 | 193.8588 | 191 | 198 | 295.4669 | 292 | 300 | 297.957 | 295 | 301 | 299.3422 | 296 | 302 | 3.464588 | 2.4 | 4.4 | 2.502717 | 2.1 | 3.1 | 1.034885 | 0.9 | 1.3 | 0.1908565 | 0.1 | 0.2 | 910.5772 | 899.886 | 925.4878 | 11.43231 | 7.580594 | 16.64109 | 53.76348 | 54.75973 | 34.17743 | 640.703125 | 1.569012 | 1.038731 | 0.6899873 | 0.7463218 | 198.2534 | 123.7262 | 232.2315 | 331.6042 | 3 | 3.2 | 4.3 | 4.6 | 4.2 | 4.4 | 231 | 163 | 32
2023-01-17 | 48.94 | 4.96 | 1.08 | 0.97 | 5.46 | 625 | 533.0716 | 1 | 48695.22 | 9.258333 | 894.6357 | 899.3166 | 2212.457 | 300.6336 | 0 | 711 | 614.945 | 636.2593 | 31231.05 | 250 | 14.98708 | 63.28806 | 908.9976 | 922.8022 | 863.8126 | 897.2293 | 913.4597 |  | 896.3768 | 919.3858 | 911.5752 | 920.9997 | 9.609 | 5.2 | 28.41992 | 564.809 | 543.24 | 25.27632 | -20.88 | 29.10004 | 41 | 3 | 2.486079 | 1.7 | 1.5 | 6.027404 | 91 | 162 | 11436 | 18 | 55 | 6.75 | 0 | 2 | 2 | 2 | 45.33333 | 40.33333 | 0 | 24 | 50 | 54 | 2.2 | 0.3 | 0.25 | 497.5006 | 349.2788 | 313.21 | 307.4416 | 0 | 10.96 | 10.72 | 8.42 | 1.1 | 8.296943 | 87 | 60 | 69 | 5.4 | 7 | 8.2 | 8 | 8.2 | 7.6 | 7 | 6.6 | 6.8 | 7.6 | 54 | 54 | 108 | 108 | 54 | 54 | 52 | 54 | 54 | 54 | 1000 | 0 | 24 | 24 | 519.47 | 0 | 519.47 | 0 | 15 | 71.6016 | 31.44241 | 169.8602 | 58.16479 | 30.34455 | -1.647516 | 256.722 | 88.82175 | 11.17825 | 0.6413306 | 2.85 | 2.55 | 1.016667 | 0.2 | 0 | 41 | 62709.26 | 4299.663 | 8.140419 | 9.168644 | 415.5752 | 480.3415 | 99.48161 | -15.687 | 0 | 0.85291456 | 33.255 | 0 | 5 | 30.66667 | 51 | 216 | 20 | 206 | 335 | 3.4 | 2.8 | 1.1 | 0.2 | 27 | 9.5 | 2.9 | 54.55667 | 0 | 0 | 18 | 20 | 13 | 0 | 0 | 548.8063 | 439.4426 | 423.2651 | 435.9713 | 1.659808 | 139.9594 | -197.2726 | 624.1316 | 306.7419 | 0.5143593 | 634.1074 | 17.5 | 12.65049 | 13.47777 | 26.12826 | 19.40972 | 12.81697 | 26.64226 | 195.0289 | 192 | 198 | 295.3657 | 292 | 299 | 297.9338 | 295 | 301 | 299.3201 | 297 | 302 | 2.73751 | 2 | 3.6 | 2.52881 | 2.1 | 2.9 | 1.050955 | 0.9 | 1.3 | 0.1911238 | 0 | 0.3 | 906.7049 | 893.3828125 | 918.7643 | 13.6761 | 8.965827 | 18.00745 | 53.89614 | 54.88943 | 33.76242 | 708.984375 | 1.438069 | 1.008861 | 0.6910629 | 0.7595158 | 146.818 | 118.3713 | 234.9104 | 336.2627 | 3 | 3.2 | 4.6 | 4.6 | 4.2 | 4.3 | 260 | 163 | 53
2023-01-18 | 47.02 | 9 | 1.13 | 0.88 | 4.64 | 611 | 519.2308 | 0.9833333 | 47365.02 | 9.483333 | 891.974 | 902.3227 | 2192.857 | 297.0242 | 0 | 846 | 605.0189 | 612.9657 | 16443.11 | 250 | 10.6103 | 36.95891 | 912.5712 | 920.374 | 850.6754 | 901.3928 | 912.492 |  | 898.3654 | 920.3883 | 911.129 | 920.5088 | 8.972 | 6.2 | 28.33803 | 552.852 | 578.26 | 26.85034 | -20.64 | 20.67348 | 33 | 2 | 2.564859 | 1.4 | 0.5 | 7.261518 | 280 | 160 | 11436 | 19 | 58 | 6 | 0 | 2 | 2 | 2 | 46.16667 | 40.66667 | 0 | 24 | 32 | 52 | 2.2 | 0.8 | 0.25 | 488.8061 | 343.8603 | 309.6006 | 303.9039 | 0 | 10.98 | 10.8 | 11.1 | 1.97 | 8.289644 | 87 | 60 | 69 | 4.8 | 6.4 | 8 | 8 | 8 | 7 | 6.6 | 6 | 6.4 | 7 | 58 | 58 | 114 | 114 | 58 | 58 | 58 | 58 | 58 | 58 | 1000 | 5.333333 | 18.26667 | 23.6 | 603.51 | 249.2 | 852.71 | 0 | 25 | 60.5208 | 30.7074 | 168.4089 | 57.03094 | 29.58307 | -1.566468 | 253.4564 | 88.94619 | 11.05381 | 0.5831589 | 2.516667 | 2.383333 | 0.9666667 | 0.2 | 0 | 50 | 61931.2 | 4205.672 | 8.00656 | 9.052016 | 415.3209 | 490.6471 | 99.46039 | 2.241 | 0 | 0.8498049 | 31.014 | 0 | 5 | 29.66667 | 51 | 202 | 20 | 205 | 335 | 2.8 | 2.7 | 1.1 | 0.2 | 28 | 10 | 3.5 | 53.46667 | 0 | 0 | 17 | 21 | 14 | 0 | 0 | 525.9815 | 438.9219 | 421.6251 | 436.4869 | 1.155533 | 139.6411 | -190.9452 | 623.9796 | 312.9032 | 0.5299507 | 633.9086 | 17.5 | 14.18874 | 12.59845 | 26.78719 | 17.74537 | 9.976686 | 24.5153 | 195.4593 | 119 | 222 | 295.5369 | 292 | 299 | 298.1437 | 295 | 301 | 299.3603 | 297 | 302 | 2.424233 | 0.4 | 4.4 | 2.392073 | 1.5 | 3.3 | 0.9354861 | 0.4 | 1.2 | 0.1697917 | 0 | 0.2 | 906.105 | 874.8191 | 944.3253 | 14.92136 | 9.597364 | 24.82907 | 53.75197 | 55.2007 | 33.17879 | 1962.5 | 1.399869 | 0.9673003 | 0.681502 | 0.7447677 | 137.0595 | 140.9309 | 234.6248 | 343.4601 | 2.2 | 3.2 | 4.6 | 4.6 | 4.2 | 4.3 | 254 | 173 | 39
2023-01-19 | 51.46 | 8.73 | 1.08 | 0.94 | 3.98 | 628 | 521.7504 | 1 | 49182.43 | 9.383333 | 889.8051 | 891.7283 | 2242.215 | 301.2617 | 0 | 686 | 624.8907 | 643.9377 | 24054.96 | 250 | 12.97114 | 47.99629 | 900.7263 | 917.3284 | 836.9982 | 887.3463 | 903.873 |  | 886.8621 | 908.9639 | 905.0547 | 910.9957 | 8.718 | 5 | 28.56576 | 566.358 | 483.3 | 26.865 | -20.47 | 20.31644 | 36 | 2 | 3.249299 | 1.2 | 0.99 | 6.43422 | 91 | 159 | 11436 | 20 | 61 | 7.833333 | 0 | 2 | 2 | 2 | 46 | 40 | 0 | 24 | 51 | 53 | 2.2 | 0.3 | 0.25 | 502.2589 | 344.193 | 315.1167 | 307.2282 | 0 | 10.99 | 10.62 | 8.14 | 1.63 | 8.270082 | 88 | 65 | 69 | 7 | 6.5 | 8 | 8 | 8 | 7 | 6 | 6.4 | 7 | 6 | 58 | 58 | 118 | 118 | 58 | 58 | 58 | 58 | 58 | 70 | 1000 | 7.25 | 16.75 | 24 | 364.17 | 124.9 | 489.07 | 0 | 0 | 84.6804 | 32.1404 | 168.8562 | 58.36933 | 29.45412 | -1.857586 | 254.822 | 89.17027 | 10.82973 | 0.4509953 | 2.916667 | 2.633333 | 1.083333 | 0.1666667 | 0 | 80 | 63306.46 | 4346.57 | 8.16736 | 9.100787 | 416.1742 | 482.9231 | 99.48078 | 15.687 | 0 | 0.8308127 | 15.327 | 0 | 5 | 31.5 | 53 | 190 | 20 | 230 | 340 | 3.5 | 3.1 | 1.2 | 0.2 | 31 | 7 | 5.3 | 54.93333 | 0 | 0 | 14 | 19 | 12 | 0 | 0 | 548.6521 | 440.3503 | 424.5767 | 436.2991 | -1.667286 | 132.3533 | -212.0112 | 624.1917 | 336.0645 | 0.5622088 | 634.0569 | 17.5 | 9.058163 | 13.57485 | 22.63302 | 15.18436 | 7.720038 | 24.98219 | 194.682 | 192 | 198 | 295.373 | 292 | 299 | 297.7674 | 294 | 301 | 299.2336 | 296 | 302 | 2.960076 | 2.1 | 4 | 2.664172 | 2.2 | 3.4 | 1.130682 | 0.9 | 1.4 | 0.1958333 | 0.1 | 0.3 | 898.0992 | 876.0603 | 909.5663 | 14.02008 | 4.691978 | 19.88443 | 54.4642 | 55.71947 | 34.91669 | 728.828125 | 1.448177 | 1.001136 | 0.7013086 | 0.7486775 | 148.2157 | 134.3182 | 243.5164 | 338.3934 | 2.8 | 3.2 | 4.4 | 4.8 | 4.2 | 4.4 | 255 | 171 | 35
2023-01-20 | 50.29 | 8.41 | 1.04 | 0.95 | 4.1 | 622 | 549.0616 | 1 | 49142.92 | 9.175 | 895.1022 | 903.785 | 2233.365 | 303.6381 | 0 | 767 | 623.5853 | 622.5519 | 23419.67 | 250 | 10.73938 | 39.32506 | 905.2252 | 919.484 | 897.5897 | 891.706 | 908.9593 |  | 890.2782 | 913.2527 | 906.5442 | 913.9048 | 8.718 | 5.8 | 28.54883 | 561.878 | 536.4 | 26.83621 | -14.21 | 19.86419 | 36 | 2 | 3.103713 | 1.2 | 0.4 | 6.923953 | 270 | 157 | 11436 | 21 | 64 | 6.666667 | 0 | 2 | 2 | 2 | 45 | 40.66667 | 22.7 | 24 | 52 | 60 | 2.2 | 0.4 | 0.25 | 515.0024 | 348.2461 | 318.0494 | 307.8773 | 0 | 11.07 | 10.9 | 8.55 | 1.2 | 8.27433 | 82 | 62 | 67 | 4.4 | 6.5 | 8 | 8.3 | 8.2 | 7.4 | 6.8 | 6.2 | 4.2 | 7.4 | 58 | 58 | 116 | 116 | 58 | 58 | 58 | 58 | 58 | 79 | 1000 | 4.566667 | 19.43333 | 24 | 234.1 | 413.89 | 647.99 | 0 | 20 | 70.0716 | 31.38492 | 169.2154 | 57.8821 | 30.09712 | -1.52002 | 255.6746 | 88.82286 | 11.17714 | 0.2697239 | 3 | 2.483333 | 1 | 0.1666667 | 0 | 45 | 63223.05 | 4357.345 | 8.15352 | 9.131234 | 415.0135 | 487.9601 | 99.47434 | -23.904 | 0 | 0.8827357 | 39.231 | 0 | 5 | 32 | 51.33333 | 190 | 20 | 210 | 350 | 4.3 | 2.8 | 1.2 | 0.2 | 33 | 10 | 2.2 | 53.9 | 0 | 0 | 15 | 19 | 13 | 0 | 0 | 551.4261 | 439.3255 | 423.1797 | 435.8963 | -0.5779261 | 117.6959 | -229.1161 | 624.0819 | 353.2258 | 0.5944668 | 633.8895 | 17.5 | 8.687273 | 13.32861 | 22.01588 | 17.50861 | 8.148028 | 26.24022 | 194.268 | 189 | 199 | 295.4633 | 292 | 299 | 298.0488 | 294 | 302 | 299.2616 | 297 | 302 | 3.200861 | 1.8 | 5.9 | 2.55131 | 2.1 | 3.6 | 1.003071 | 0.7 | 1.3 | 0.174169 | 0 | 0.3 | 905.714 | 887.3109 | 916.8303 | 7.94036 | 4.746243 | 11.45544 | 54.38264 | 55.65462 | 35.37061 | 766.875 | 1.52027 | 0.9863865 | 0.6854586 | 0.7478263 | 180.9544 | 144.08 | 229.0874 | 344.0787 | 2.8 | 3 | 4.6 | 4.6 | 4.3 | 4.4 | 228 | 156 | 20
2023-01-21 | 49.45 | 8.45 | 1.11 | 1 | 4.02 | 627 | 542.33 | 1 | 49174.07 | 9.366667 | 897.1705 | 906.4394 | 2243.077 | 302.7934 | 0 | 807 | 621.206 | 622.0936 | 25610.8 | 250 | 9.242661 | 31.41929 | 904.3509 | 921.3248 | 909.0247 | 892.9411 | 910.7958 |  | 893.3477 | 913.2909 | 907.9283 | 915.137 | 8.718 | 6.2 | 28.86589 | 566.678 | 575.62 | 26.85072 | -14.03 | 19.507 | 42 | 3 | 2.886144 | 1.3 | 0.4 | 6.202863 | 220 | 156 | 11436 | 22 | 68 | 6.666667 | 0 | 2 | 2 | 2 | 44.83333 | 39.16667 | 0 | 24 | 51 | 53 | 2.2 | 0.5 | 0.25 | 510.1787 | 350.1476 | 316.3264 | 308.211 | 0 | 10.98 | 10.83 | 8.3 | 1.66 | 8.26909 | 105 | 58 | 62 | 6.8 | 4.2 | 8.2 | 8 | 5 | 5.2 | 6.2 | 6.2 | 4.4 | 6 | 58 | 58 | 113 | 114 | 58 | 58 | 58 | 58 | 58 | 58 | 1000 | 0 | 24 | 24 | 0 | 265.45 | 265.45 | 0 | 8 | 77.88 | 29.8166 | 170.2203 | 57.43812 | 30.01526 | -1.462416 | 256.2113 | 88.85574 | 11.14426 | 0.2786255 | 3.266667 | 2.3 | 0.8666667 | 0.1833333 | 0 | 50 | 63275.07 | 4364.294 | 8.069013 | 9.150403 | 413.251 | 472.8962 | 99.4845 | 5.229 | 0 | 0.8649601 | 34.002 | 0 | 5 | 31 | 50 | 190 | 20 | 210 | 350 | 3.8 | 2.6 | 0.9 | 0.2 | 34 | 9.5 | 2.8 | 54.46667 | 0 | 0 | 19 | 20 | 14 | 0 | 0 | 550.5766 | 438.044 | 421.5233 | 433.7813 | 0.9456429 | 130.7938 | -209.2553 | 624.2212 | 375.3871 | 0.6267249 | 633.9768 | 17.5 | 19.77425 | 13.17795 | 32.9522 | 18.47532 | 10.3139 | 26.17537 | 194.1672 | 190 | 198 | 295.7661 | 292 | 299 | 298.2746 | 295 | 302 | 299.3479 | 297 | 302 | 3.286185 | 2.4 | 4.8 | 2.275689 | 1.9 | 2.7 | 0.8895799 | 0.7 | 1.2 | 0.1570833 | 0 | 0.2 | 907.581 | 894.5144 | 914.8268 | 7.464322 | 5.743781 | 11.65315 | 54.25239 | 55.33038 | 32.63408 | 651.640625 | 1.609923 | 0.929723 | 0.6772341 | 0.7487378 | 234.2461 | 167.3577 | 223.5226 | 350.0827 | 2.8 | 3 | 4.6 | 4.6 | 4.2 | 4.4 | 252 | 156 | 38
2023-01-22 | 52.67 | 8.61 | 0.89 | 0.89 | 3.74 | 629 | 535.3332 | 1 | 49170.66 | 9.383333 | 894.7722 | 908.0087 | 2259.421 | 302.8256 | 0 | 819 | 615.2992 | 644.3475 | 25377.78 | 250 | 9.519596 | 33.48267 | 910.8575 | 917.323 | 905.2907 | 896.6642 | 909.59 |  | 896.9572 | 919.3783 | 909.3492 | 919.2471 | 8.718 | 5.5 | 28.89974 | 567.738 | 711.88 | 26.87924 | -14.71 | 19.14982 | 33 | 2 | 3.071062 | 1 | 0.95 | 6.327393 | 300 | 155 | 11436 | 23 | 70 | 6.5 | 0 | 2 | 2 | 2 | 47 | 31.33333 | 0 | 25 | 51 | 53 | 2.1 | 0.3 | 0.25 | 508.9415 | 350.6777 | 317.0019 | 307.6734 | 0 | 11.06 | 10.85 | 11.02 | 7 | 8.306574 | 102 | 58 | 62 | 4.6 | 6.4 | 8 | 8 | 8 | 7 | 7.6 | 6.9 | 6.4 | 8 | 56 | 58 | 119 | 118 | 58 | 58 | 58 | 58 | 58 | 58 | 1000 | 0 | 24 | 24 | 0 | 0 | 0 | 0 | 0 | 91.3332 | 32.32821 | 168.9596 | 56.91649 | 30.19618 | -1.173804 | 254.8984 | 88.61414 | 11.38586 | 0.3303942 | 3.39 | 2.733333 | 1.066667 | 0.2 | 0 | 40 | 63155.7 | 4325.269 | 8.029243 | 9.103515 | 413.4247 | 458.9335 | 99.49692 | 8.964 | 0 | 0.8510862 | 25.038 | 0 | 5 | 32 | 49.66667 | 150 | 20 | 208 | 220 | 4.4 | 3 | 1.2 | 0.2 | 36 | 8.75 | 4 | 55 | 0 | 0 | 16 | 18 | 12 | 0 | 0 | 542.2284 | 438.2005 | 421.5152 | 432.9401 | -0.3542599 | 130.1765 | -216.011 | 624.4389 | 399.5484 | 0.658983 | 634.1473 | 17.5 | 5.602438 | 13.81464 | 19.41708 | 16.4756 | 9.211501 | 25.20267 | 194.0979 | 191 | 198 | 295.154 | 292 | 299 | 297.8447 | 294 | 302 | 299.3665 | 296 | 302 | 3.321826 | 2.3 | 4.8 | 2.705191 | 2.2 | 3.2 | 1.064924 | 0.9 | 1.4 | 0.1852118 | 0.1 | 0.3 | 909.5916 | 895.4048 | 918.8014 | 7.773867 | 5.553379 | 13.34512 | 54.9026 | 56.79592 | 33.56787 | 716.015625 | 1.522564 | 0.9916693 | 0.6884669 | 0.751734 | 177.1811 | 171.5182 | 223.9727 | 344.2592 | 2.8 | 3 | 4.6 | 4.6 | 4.2 | 4.6 | 230 | 181 | 25
2023-01-23 | 52.89 | 8.6 | 1.1 | 0.89 | 3.7 | 625 | 549.2236 | 1 | 49833.35 | 9.558333 | 895.3305 | 911.5201 | 2276.878 | 306.6286 | 0 | 723 | 582.1341 | 602.0013 | 25345.84 | 250 | 13.47497 | 50.05073 | 925.6856 | 911.6392 | 890.6971 | 903.1301 | 913.6538 |  | 904.1718 | 931.6632 | 914.8367 | 931.753 | 9.375 | 5.1 | 29.07878 | 564.475 | 564.7 | 24.8584 | -8.29 | 19.14314 | 36 | 2 | 2.783299 | 1.2 | 1 | 16.218 | 80 | 153 | 11436 | 24 | 73 | 6.666667 | 0 | 2 | 2 | 2 | 45.66667 | 42 | 0 | 24 | 53 | 53 | 2.2 | 0.5 | 0.25 | 512.3324 | 358.3941 | 321.1137 | 313.2456 | 0 | 10.96 | 10.9 | 7.89 | 1.28 | 8.286604 | 112 | 62 | 56 | 4.2 | 6.2 | 8 | 8 | 8 | 6.2 | 6.4 | 6.2 | 4.4 | 7 | 58 | 56 | 112 | 116 | 56 | 56 | 56 | 56 | 56 | 56 | 1000 | 0 | 24 | 24 | 0 | 663.86 | 663.86 | 0 | 20 | 75.3636 | 30.5519 | 165.9089 | 51.7259 | 27.13439 | -0.8168011 | 243.9524 | 89.212 | 10.788 | 0.4277497 | 2.45 | 3.916667 | 0.7833333 | 0.1666667 | 0 | 120 | 63192.26 | 4339.843 | 7.612393 | 8.712585 | 408.1716 | 454.2914 | 99.471 | -20.169 | 0 | 0.87875776 | 45.207 | 0 | 5 | 31.33333 | 49.66667 | 211 | 20 | 206 | 227 | 3.1 | 6.6 | 1 | 0.2 | 37 | 11 | 4 | 55.3 | 0 | 0 | 18 | 21 | 16 | 0 | 0 | 507.836 | 433.0101 | 411.3561 | 431.5897 | 0.5759627 | 124.5562 | -216.1808 | 624.4633 | 419.7097 | 0.691241 | 634.1572 | 22.5 | 14.02982 | 8.508081 | 22.53791 | 14.77173 | 9.224463 | 25.25454 | 195.4485 | 192 | 199 | 292.9642 | 283 | 299 | 298.208 | 295 | 302 | 299.231 | 296 | 302 | 2.493902 | 1.7 | 3.6 | 4.049135 | 2.3 | 8.900001 | 0.9436945 | 0.7 | 1.3 | 0.1524977 | 0 | 0.2 | 914.7272 | 902.4409 | 925.0689 | 11.19819 | 7.824205 | 15.12247 | 55.40561 | 56.53654 | 33.80133 | 714.6875 | 1.375972 | 1.04503 | 0.6825983 | 0.7410665 | 160.7171 | 111.715 | 235.1608 | 336.9485 | 2.8 | 3.5 | 4.6 | 4.8 | 4.2 | 4.4 | 205 | 156 | 17
2023-01-24 | 53.75 | 8.59 | 1.57 | 1.09 | 3.78 | 630 | 446.7492 | 1 | 50148.39 | 9.183333 | 898.9934 | 909.7625 | 2325.8 | 307.0041 | 0 | 788 | 570.0854 | 594.1998 | 26476.59 | 250 | 16.56038 | 64.74315 | 926.5992 | 911.4857 | 879.0492 | 904.023 | 911.0681 |  | 904.0814 | 932.0306 | 910.5968 | 933.4509 | 9.869 | 5.6 | 29.23763 | 569.869 | 588 | 8.638349 | -8.21 | 18.82567 | 43 | 3 | 2.685258 | 1.3 | 0.42 | 9.467642 | 72 | 151 | 11436 | 25 | 76 | 7.333333 | 0 | 2 | 2 | 2 | 46 | 44 | 0 | 24 | 52 | 53 | 2.3 | 0.4 | 0.25 | 516.2273 | 361.6414 | 319.4181 | 315.7326 | 0 | 11.1 | 11 | 8.1 | 7.45 | 8.151352 | 105 | 58 | 48 | 4.8 | 6.5 | 8.2 | 8 | 8.2 | 7 | 6.5 | 6.2 | 6.5 | 7 | 58 | 58 | 116 | 116 | 58 | 58 | 58 | 58 | 58 | 58 | 1000 | 0 | 24 | 24 | 234.59 | 323.25 | 557.84 | 0 | 17 | 73.9092 | 31.97936 | 165.6527 | 49.96472 | 27.51669 | 0.6769706 | 243.8111 | 88.43627 | 11.56373 | 0.5069228 | 2.466667 | 2.883333 | 0.95 | 0.1833333 | 0 | 45 | 63170.64 | 4352.595 | 7.647491 | 8.70754 | 405.173 | 522.9866 | 99.39411 | 10.458 | 0 | 0.7091257 | 34.749 | 0 | 5 | 30 | 47.66667 | 158 | 20 | 204 | 344 | 2.7 | 3.1 | 1 | 0.2 | 40 | 10.11667 | 2.7 | 54.9 | 0 | 0 | 14 | 22 | 16 | 0 | 0 | 508.3985 | 430.1031 | 406.588 | 429.4892 | 2.433154 | 152.2306 | -194.4709 | 624.6945 | 444.871 | 0.7234991 | 634.3957 | 22.5 | 6.034638 | 8.16132 | 14.19596 | 17.34855 | 9.354165 | 24.46341 | 195.5394 | 193 | 199 | 294.9001 | 290 | 299 | 298.2422 | 295 | 301 | 299.4007 | 296 | 302 | 2.427791 | 1.9 | 3 | 2.853493 | 2.4 | 3.2 | 0.9362512 | 0.8 | 1.1 | 0.1895833 | 0.1 | 0.3 | 913.2479 | 905.6356 | 922.7851 | 12.50398 | 9.2146 | 15.10376 | 55.19202 | 56.43278 | 33.944 | 707.890625 | 1.264332 | 1.006205 | 0.6869997 | 0.7463426 | 109.6898 | 134.6202 | 224.2581 | 339.4722 | 2.9 | 3.3 | 4.6 | 4.6 | 4.2 | 4.4 | 192 | 131 | 10
2023-01-25 | 49.3 | 7.91 | 1.45 | 1.04 | 5.14 | 634 | 500.0444 | 1 | 50073.75 | 9.358333 | 889.6098 | 904.3527 | 2355.228 | 311.7291 | 0 | 641 | 569.8284 | 585.9619 | 21984.29 | 250 | 18.1523 | 68.87384 | 923.7362 | 912.5887 | 865.3681 | 896.7955 | 909.8778 |  | 893.5951 | 928.5074 | 909.0128 | 929.5176 | 9.869 | 5.88 | 29.46549 | 573.669 | 539.64 | 8.602035 | -8.76 | 18.51741 | 57 | 4 | 2.869836 | 1.2 | 0.46 | 6.994447 | 83 | 150 | 11436 | 26 | 79 | 10 | 0 | 2 | 2 | 2 | 47.33333 | 41.66667 | 0 | 24 | 53 | 54 | 2.3 | 0.4 | 0.25 | 505.9257 | 361.3001 | 323.9448 | 321.2292 | 0 | 11 | 10.87 | 8.15 | 1.63 | 8.123004 | 110 | 60 | 50 | 7 | 6.4 | 8 | 8 | 7 | 7.8 | 6 | 6.4 | 6 | 7.6 | 58 | 58 | 116 | 116 | 58 | 58 | 58 | 58 | 58 | 58 | 1000 | 0 | 24 | 24 | 295.16 | 323.23 | 618.39 | 0 | 18 | 65.6544 | 31.95311 | 164.3612 | 48.86943 | 27.09332 | 1.122108 | 241.4461 | 88.31399 | 11.68601 | 0.5659115 | 2.316667 | 2.43 | 0.9333333 | 0.1666667 | 0 | 41 | 63217.31 | 4356.603 | 8.06723 | 8.623074 | 403.4305 | 553.2477 | 99.39669 | 2.698 | 0 | 0.7887136 | 54.171 | 22120 | 9 | 29.66667 | 48.33333 | 171 | 20 | 205 | 288 | 2.6 | 3.3 | 1.1 | 0.2 | 42 | 10.5 | 3.2 | 55.86667 | 0 | 0 | 16 | 22 | 14 | 0 | 0 | 501.3913 | 428.4075 | 404.5832 | 427.7659 | -0.6198656 | 134.8797 | -206.7599 | 625.0675 | 474.0323 | 0.7557572 | 634.7754 | 22.5 | 6.261909 | 7.350158 | 13.61207 | 14.88954 | 5.657902 | 25.81223 | 195.5298 | 192 | 199 | 294.6595 | 291 | 299 | 298.0841 | 295 | 301 | 299.3022 | 296 | 302 | 2.427019 | 2 | 3.2 | 2.87 | 2.2 | 3.6 | 0.9543739 | 0.8 | 1.1 | 0.1704178 | 0 | 0.2 | 908.4427 | 893.8317 | 922.5868 | 15.40095 | 9.506199 | 23.4476 | 55.93999 | 56.95155 | 34.24228 | 1020 | 1.199065 | 1.015222 | 0.6938097 | 0.7401776 | -4.020706 | 163.6871 | 225.6413 | 337.4497 | 2.9 | 3.4 | 4.6 | 4.8 | 4.2 | 4.4 | 218 | 198 | 21
2023-01-26 | 49.37 | 8.05 | 1.6 | 1.36 | 4.7 | 376 | 276.722 | 0.6118056 | 43713.25 | 9.342857 | 871.4102 | 899.4799 | 2102.161 | 272.0895 | 0 | 752 | 378.2935 | 528.1874 | 8654.025 | 250 | 16.35056 | 50.02719 | 821.6851 | 820.4464 |  | 805.7385 |  |  |  | 809.8274 | 824.2899 | 811.2551 | 9.869 | 5 | 28.52789 | 345.749 | 420.24 | 8.6475 | -8.96 | 17.99901 | 36 | 2 | 2.708406 | 0.9 | 0.6 | 6.174293 | 81 | 148 | 11449 | 27 | 81 | 5.25 | 7.333333 | 2 | 2 | 2 | 50 | 44 | 0 | 24 | 33 | 53 | 2.3 | 0.3 | 0.25 | 429.7275 | 313.5978 | 281.2764 | 280.3048 | 0 | 10.88 | 10.77 | 8.14 | 0.99 | 8.0293 | 97 | 58 | 97 | [10 empty] | 28 | 26 | 57 | 56 | 28 | 28 | 28 | 28 | 27 | 28 | 600 | 2.25 | 12.43333 | 14.68333 | 0 | 669.37 | 669.37 | 0 | 20 | 56.352 | 30.5691 | 133.0801 | 41.37732 | 33.23057 |  | 207.688 | 83.99977 | 16.00023 | 0.5095117 | 2.6 | 2.2 | 0.95 | 0.2 | 2 | 56 | 57685.3 | 3830.904 | 8.588017 | 7.41743 | 399.8467 | 661.9746 | 99.32782 | 14.193 | 0 | 0.7359628 | 39.978 | 0 | 9 | 27.5 | 43 | 134 | 18 | 210 | 340 | 2.9 | 2.5 | 1.1 | 0.2 | 45 | 10.5 | 2 | 56.2 | 0 | 0 | 17 | 20 | 15 | 0 | 0 | 335.5306 | 409.5184 | 402.034 | 406.8554 | -9.881412 | 123.3555 | -111.229 | 624.8163 | 245.1935 | 0.3998208 | 634.678 | 22.5 | 5.079889 | 6.333602 | 11.41349 | 9.079887 | 5.813547 | 18.96443 | 176.3168 | -20 | 259 | 282.6052 | -20 | 322 | 268.3517 | -20 | 317 | 298.7406 | 248 | 304 | 4.667806 | 0.2 | 64.1 | 3.586999 | 1.3 | 59.9 | 2.517692 | 0 | 60.3 | 0.3635035 | 0 | 9.2 | 805.7533 | 523.8067 | 1010.177 | 23.3544 | 8.452962 | 145.8511 | 50.8121 | 58.55975 | 46.53719 | 4013.125 | 1.274373 | 1.269861 | 1.000063 | 0.9326163 | 75.80777 | 180.0537 | 223.1153 | 313.8894 | 3 | 3.4 | 4.3 | 4.6 | 4.2 | 4.2
2023-01-27 | 0 | 0 | 0 | 0 | 0 | 254 | 173.3108 | 0.3819444 | 44995 | 8.45 | 840.5669 | 933.9208 | 2270.838 | 259.3256 | 0 | 723 | 351.3236 | 618.8653 | 0 |  | 17.41091 | 49.46639 | [10 empty] | 0 | 0 | 35.70117 | 223.52 | 517.8 | 8.624803 | -8.45 | 17.93898 | 36 | 2 | 2.983857 |  |  | 6.656261 | 280 | 136 | 11450 | 28 | 83 | 0 | 14.66667 | 2 | 2 | 2 | 51 | 45 | 0 | 25 | 69 | 69 | 2.2 | 1.5 | 0.75 | 392.6905 | 297.0359 | 242.2594 | 240.9875 | 0 | 10.68 | 10.68 | 7.17 | 2.17 | 7.96189 | [13 empty] | 20 | 20 | 40 | 40 | 20 | 20 | 20 | 20 | 20 | 20 | 700 | 9.166667 | 0 | 9.166667 | 252.22 | 397.17 | 649.39 | 0 | 20 | 56.9208 | 25.73328 | 55.25766 |  |  | -3.441931 | 51.81573 | 106.6426 | -6.642637 | 0.3723391 | 5.7 | 6 | 6.4 | 1.15 | 0 | 29 | 50458.13 | 3962.908 | 7.993587 | 1.850562 | 415.5753 | 728.3416 | 99.19722 | 0 | 0 | 0.682326 | 39.978 | 0 | 9 | 25 | 45 | 146 | 15 | 186 | 274 | 5.8 | 6.4 | 6.8 | 1.2 | 45 | 9.666667 | 2 | 53.7 | 0 | 0 | 20 | 22 | 14 | 0 | 0 | 227.7184 | 445.4188 | 407.1209 | 414.9282 | -0.5154091 | 113.5328 | -103.0599 | 625.4082 | -105.6452 | -0.1859767 | 635.1246 | 22.5 | 6.107822 | 4.392888 | 10.50071 | 10.17836 | 6.059968 | 19.18491 | 92.7486 | -20 | 700 | 121.643 | -20 | 700 | 138.077 | -20 | 700 | 77.63554 | -217 | 800 | 2.47926 | 0.2 | 70.7 | 2.635251 | 0 | 70.7 | 2.121049 | 0 | 70.7 | 0.4213368 | 0 | 80.7 | 712.0306 | 502.5965 | 937.5183 | 25.32309 | 10.8307 | 59.74642 | 50.66474 | 56.79592 | 30.40336 | 3979.53125 | 0.8630685 | 0.7202046 | 0.7241031 | 0.5584867 | 168.9595 | 65.04329 | 61.47901 | 93.41958 | 3 | 3 | 4.7 | 4.7 | 4.1 | 4.1 | 391 | 230 | 255
2023-01-28 | 53.54 | 7.39 | 1.1 | 0.87 | 3.22 | 595 | 515.7336 | 1 | 45278.26 | 9.166667 | 854.9913 | 921.5192 | 2268.392 | 298.0521 | 0 | 772 | 579.4822 | 665.811 | 6824.36 | 250 | 18.08961 | 83.29232 | 936.9165 | 921.4765 | 880.2659 | 925.3402 | 922.7019 | 860.096 | 919.5424 | 939.4911 | 904.9686 | 929.1924 | 0 | 0 | 26.88671875 | 523.6 | 623.32 | 8.642655 | -8.87 | 18.57218 | 43 | 4 | 2.911061 | 1.6 | 0.5 | 5.78642 | 83 | 209 | 11450 | 29 | 86 | 6 | 0 | 2 | 2 | 2 | 49.66667 | 43 | 314.84 | 24 | 63 | 67 | 2 | 1.2 | 0.75 | 485.5132 | 348.419 | 308.5283 | 303.055 | 0 | 10.93 | 9.78 | 7.28 | 1.65 | 8.066481 | 80 | 48 | 56 | 4.8 | 6.4 | 8 | 8 | 7.8 | 7 | 6.4 | 6.8 | 6.4 | 7 | 58 | 58 | 116 | 116 | 58 | 58 | 58 | 58 | 58 | 58 | 1000 | 17.26667 | 6.733333 | 24 | 0 | 307.13 | 307.13 | 0 | 9 | 69.6036 | 31.44165 | 163.7002 | 54.55862 | 30.8822 | -1.19335 | 247.9477 | 88.02616 | 11.97384 | 0.3704163 | 4.9 | 4.433333 | 3.05 | 0.3833333 | 0 | 50 | 61630.07 | 4116.695 | 8.121492 | 8.855275 | 417.8986 | 543.1287 | 99.41224 | 11.205 | 0 | 0.8667792 | 28.773 | 0 | 9 | 26.66667 | 50 | 230 | 18 | 206 | 340 | 5.4 | 6.5 | 3.6 | 0.7 | 48 | 9.25 | 3.5 | 55.1 | 0 | 0 | 16 | 21 | 14 | 0 | 0 | 527.978 | 436.0124 | 416.1977 | 437.4639 | -0.8109613 | 115.0413 | -200.4861 | 624.2796 | -115.4839 | -0.1537186 | 633.6354 | 22.5 | 9.193585 | 14.66617 | 23.85975 | 17.60889 | 6.721395 | 24.41154 | 191.6303 | 189 | 195 | 293.3953 | 288 | 298 | 289.8378 | -20 | 329 | 298.9369 | 293 | 305 | 4.809072 | 3.9 | 5.6 | 3.765758 | 2.8 | 4.9 | 2.977237 | 0 | 7.3 | 0.3287234 | 0.2 | 0.7 | 920.7335 | 910.7611 | 943.8083 | 12.72794 | 9.922735 | 15.79117 | 54.75807 | 55.9529 | 33.0102 | 1000.703125 | 1.625927 | 1.203662 | 1.196963 | 1.009838 | 363.3615 | 140.0892 | 470.6484 | 270.5103 | 2.8 | 3.2 | 4.3 | 4.8 | 4.2 | 4.4 | 339 | 204 | 156
2023-01-29 | 50.28 | 7.13 | 1.01 | 0.58 | 3.44 | 622 | 557.9164 | 1 | 50177.59 | 8.783333 | 869.8523 | 911.786 | 2354.856 | 309.9935 | 0 | 797 | 599.6557 | 674.5329 | 20955.54 | 250 | 17.99982 | 59.10548 | 936.459 | 939.7887 | 831.6531 | 894.2948 | 935.2013 | 921.7781 | 896.4221 | 938.691 | 919.5088 | 938.1368 | 11.279 | 5.5 | 28.76888 | 564.139 | 570.5 | 8.638232 | -8.97 | 18.49445 | 36 | 2 | 2.937905 | 1.3 | 0.6 | 6.559371 | 67 | 207 | 11450 | 30 | 89 | 7.666667 | 0 | 2 | 2 | 2 | 45.66667 | 42.66667 | 178.88 | 24 | 62 | 66 | 2.2 | 0.2 | 0.25 | 505.7566 | 358.8441 | 321.4001 | 318.4254 | 0 | 10.83 | 10.03 | 7.62 | 1.08 | 8.085939 | 78 | 46 | 53 | 4.6 | 6 | 8 | 8 | 7.5 | 6.8 | 6.5 | 5.8 | 6.5 | 7 | 58 | 58 | 116 | 116 | 58 | 58 | 58 | 54 | 58 | 58 | 1000 | 0 | 24 | 24 | 0 | 0 | 0 | 0 | 0 | 82.9164 | 32.44559 | 167.0966 | 58.33562 | 30.58757 | -1.079129 | 254.9406 | 88.42537 | 11.57463 | 0.352981 | 4.5 | 3.3 | 2.666667 | 0.2 | 0 | 45 | 63278.12 | 4356.401 | 8.159951 | 9.105022 | 417.2225 | 439.9381 | 99.52654 | 12.699 | 0 | 0.8969717 | 16.074 | 0 | 9 | 28.66667 | 50.66667 | 153 | 20 | 205 | 220 | 5.1 | 3.6 | 3.2 | 0.2 | 51 | 9.416667 | 5.2 | 54.96667 | 0 | 0 | 15 | 19 | 12 | 0 | 0 | 551.3514 | 438.3845 | 422.7236 | 435.0618 | 0.8394518 | 135.7101 | -209.301 | 624.198 | -98.32258 | -0.1214606 | 633.6227 | 22.5 | 7.486501 | 15.01271 | 22.49921 | 19.55254 | 12.66134 | 27.3815 | 192.3685 | 189 | 196 | 294.0209 | 291 | 297 | 294.615 | 289 | 300 | 299.2844 | 296 | 302 | 4.460469 | 3.3 | 5.5 | 3.403867 | 2.7 | 4.2 | 2.999784 | 2.6 | 3.4 | 0.2066667 | 0.1 | 0.3 | 915.1843 | 902.6609 | 937.5029 | 24.92423 | 11.56738 | 32.70795 | 55.11832 | 56.1734 | 34.60542 | 881.015625 | 1.58375 | 1.202069 | 1.207952 | 0.8769081 | 319.3577 | 159.2913 | 563.5929 | 279.9762 | 2.8 | 3 | 4.6 | 4.6 | 4.2 | 4.3 | 237 | 182 | 35
2023-01-30 | 48.42 | 7.29 | 1.2 | 0.83 | 4.68 | 630 | 555.4432 | 1 | 50171.11 | 8.125 | 883.5825 | 905.8938 | 2338.213 | 315.4567 | 0 | 791 | 605.9429 | 640.9905 | 23754.66 | 250 | 20.79874 | 69.48277 | 932.9115 | 939.4314 | 816.7125 | 882.5908 | 933.3498 | 920.2558 | 889.0256 | 932.873 | 922.2906 | 938.51 | 11.011 | 5.14 | 28.91862 | 570.551 | 482.36 | 8.656651 | -8.5 | 17.4215 | 36 | 2 | 2.899362 | 1 | 0.6 | 6.432668 | 81 | 206 | 11450 | 31 | 92 | 7.333333 | 0 | 2 | 2 | 2 | 45.66667 | 41.33333 | 36 | 24 | 61 | 68 | 2.1 | 0.5 | 0.25 | 522.7278 | 365.2206 | 328.2597 | 322.7913 | 0 | 10.76 | 10.58 | 7.79 | 1.67 | 8.023777 | 78 | 46 | 53 | 5 | 6.5 | 8 | 8.2 | 7.8 | 6.8 | 6.8 | 5.8 | 6 | 7.2 | 58 | 58 | 116 | 116 | 58 | 58 | 58 | 62 | 62 | 58 | 1000 | 0 | 24 | 24 | 0 | 691.94 | 691.94 | 0 | 20 | 65.5032 | 30.42189 | 167.5841 | 58.97767 | 30.8395 | -1.321668 | 256.0796 | 88.47318 | 11.52682 | 0.256293 | 2.733333 | 3.483333 | 2.466667 | 0.2 | 0 | 81 | 63446.98 | 4381.05 | 8.338709 | 9.145702 | 417.4169 | 454.8883 | 99.52239 | 9.711 | 0 | 0.8816559 | 6.363 | 0 | 9 | 29.16667 | 50.66667 | 176 | 18 | 196 | 220 | 3.4 | 4 | 2.8 | 0.2 | 53 | 8.25 | 6.5 | 55.43333 | 0 | 0 | 17 | 20 | 12 | 0 | 0 | 556.7127 | 439.3609 | 424.264 | 436.2534 | -1.746024 | 136.0592 | -208.3303 | 624.3985 | -73.16129 | -0.08920251 | 633.8779 | 22.5 | 16.56409 | 15.61834 | 32.18242 | 19.41532 | 10.72891 | 28.45796 | 195.2478 | 192 | 198 | 293.8822 | 291 | 297 | 295.5613 | 291 | 300 | 299.2292 | 296 | 303 | 2.663708 | 2 | 4.1 | 3.447791 | 2.6 | 5 | 2.4311 | 1.9 | 3.2 | 0.1818715 | 0.1 | 0.2 | 912.5336 | 899.1351 | 921.8685 | 26.62916 | 14.92639 | 35.02422 | 55.41056 | 56.39388 | 33.15287 | 678.046875 | 1.424137 | 1.25663 | 1.136583 | 0.7472696 | 244.0345 | 206.7037 | 540.8084 | 289.4971 | 2.9 | 3 | 4.2 | 4.6 | 4.2 | 4.4 | 255 | 155 | 47
2023-01-31 | 51.67 | 8.04 | 1.37 | 1.13 | 3.892 | 631 | 548.426 | 1 | 49938.98 | 8.958333 | 888.1005 | 908.6922 | 2296.762 | 319.148 | 0 | 781 | 622.2105 | 611.1411 | 22119.65 | 250 | 22.4716 | 76.66386 | 918.3906 | 934.8707 | 876.3501 | 880.3937 | 931.1658 | 915.1198 | 889.9101 | 923.3366 | 924.8163 | 937.6559 | 9.601 | 5.6 | 29.20388 | 570.481 | 666.7 | 6.176133 | -8.1 | 23.77701 | 36 | 2 | 2.686541 | 1.3 | 0.6 | 6.024609 | 230 | 204 | 11450 | 32 | 95 | 6.333333 | 0 | 2 | 2 | 2 | 47.83333 | 40.66667 | 65 | 24 | 26 | 54 | 2.2 | 0.2 | 0.25 | 537.9904 | 368.8545 | 332.8891 | 292.8883 | 1 | 11.3 | 11.013 | 7.9 | 1.4 | 7.998302 | 75 | 45 | 55 | 4.8 | 6.6 | 8.1 | 8.1 | 8 | 7.2 | 7 | 6.2 | 6.5 | 7.4 | 56 | 56 | 120 | 118 | 54 | 54 | 54 | 56 | 56 | 56 | 1000 | 0 | 24 | 24 | 0 | 530.57 | 530.57 | 0 | 15 | 83.406 | 30.27316 | 168.7943 | 58.94658 | 32.47867 | -1.142356 | 259.0772 | 87.90464 | 12.09536 | 0.3652974 | 2.366667 | 3.25 | 2.066667 | 0.2 | 0 | 45 | 63495.23 | 4380.032 | 8.511575 | 9.252757 | 416.3891 | 496.3964 | 99.49088 | -21.663 | 0 | 0.8691379 | 28.026 | 0 | 9 | 29.33333 | 51.33333 | 145 | 22 | 200 | 338 | 2.6 | 4.1 | 2.2 | 0.2 | 54 | 9.5 | 3.6 | 56.66667 | 0 | 0 | 17 | 21 | 13 | 0 | 0 | 561.8492 | 438.7908 | 423.9325 | 435.8269 | -0.4571339 | 116.5367 | -225.948 | 624.619 | -47 | -0.05694444 | 634.1024 | 22.5 | 14.19702 | 16.26264 | 30.45967 | 16.3047 | 10.45656 | 26.99244 | 195.5435 | 193 | 198 | 294.165 | 291 | 298 | 296.2059 | 292 | 301 | 299.2883 | 296 | 303 | 2.40393 | 1.8 | 3 | 3.251804 | 2.5 | 4.4 | 2.048062 | 1.6 | 2.5 | 0.19126 | 0.1 | 0.2 | 913.2082 | 888.3204 | 931.7218 | 19.1192 | 13.16159 | 52.2671 | 56.40469 | 57.8983 | 32.42657 | 833.203125 | 1.389078 | 1.232868 | 1.060131 | 0.7379566 | 212.9054 | 198.9452 | 487.2795 | 295.8764 | 2.9 | 3 | 4.6 | 4.7 | 4.2 | 4.4
2023-02-01 | 52.92 | 7.93 | 1.18 | 0.8 | 3.72 | 632 | 536.0208 | 1 | 49986.17 | 9.090909 | 902.307 | 902.8419 | 2256.94 | 313.1309 | 0 | 807 | 629.0792 | 627.6327 | 19894 | 250 | 22.20323 | 67.47465 | 911.8702 | 931.5324 | 869.0715 | 879.4192 | 927.0661 | 897.2126 | 887.1464 | 919.4171 | 915.1864 | 928.7368 | 9.601 | 5.4 | 29.55003 | 571.161 | 629.6 | 23.62494 | -2.27 | 23.69719 | 54 | 3 | 2.950671 | 1.4 | 0.5 | 16.218 | 94 | 201 | 11450 | 2 | 3 | 8 | 0 | 2 | 2 | 2 | 42 | 35.33333 | 0 | 24 | 47 | 51 | 2.2 | 0.2 | 0.25 | 534.8704 | 371.1189 | 336.1722 | 211.7813 | 0 | 10.93 | 10.64 | 8.16 | 0.86 | 7.984402 | 100 | 88 | 58 | 4.8 | 6.6 | 8.2 | 8 | 7.8 | 7 | 6.8 | 6 | 6.2 | 6.6 | 58 | 58 | 116 | 111 | 58 | 58 | 58 | 58 | 58 | 58 | 1000 | 0 | 24 | 24 | 271.27 | 361.62 | 632.89 | 0 | 19 | 84.1308 | 30.27471 | 170.0766 | 60.68197 | 34.92949 | -0.740044 | 264.948 | 87.09579 | 12.90421 | 0.4743376 | 2.45 | 3.316667 | 1.633333 | 0.2 | 0 | 50 | 63652.91 | 4396.374 | 8.798525 | 9.462428 | 417.9718 | 554.8183 | 99.45219 | -5.976 | 0 | 0.8481342 | 34.002 | 0 |  | 27.16667 | 51.66667 | 174 | 20 | 200 | 315 | 3 | 4.2 | 1.8 | 0.2 | 2 | 9.916667 | 3.6 | 55.66667 | 0 | 0 | 17 | 20 | 12 | 0 | 0 | 577.026 | 440.4677 | 425.9767 | 436.4169 | 0.1178397 | 126.5593 | -218.1842 | 632 | 29.32143 | 0.03571429 | 641.601 | 22.5 | 17.94004 | 17.43014 | 35.37017 | 16.90482 | 6.980778 | 26.31803 | 195.5586 | 193 | 199 | 294.1435 | 291 | 298 | 297.106 | 293 | 302 | 299.2762 | 296 | 303 | 2.406247 | 1.6 | 3.2 | 3.318887 | 2.3 | 4.5 | 1.537127 | 0.9 | 2 | 0.1875023 | 0.1 | 0.2 | 906.6872 | 882.1063 | 923.0007 | 19.15825 | 12.30599 | 33.44049 | 56.1064 | 57.31469 | 32.89346 | 859.0625 | 1.373262 | 1.226538 | 0.8946127 | 0.754844 | 195.4208 | 178.0612 | 357.7906 | 294.409 | 2.9 | 3 | 4.6 | 4.6 | 4.2 | 4.4 | 223 | 140 | 29